## аномалии
Расстояние, м | От левого шва до точки максимума, м | От левого шва до начала, м | От правого шва до точки максимума, м | От правого шва до начала, м | От продольного шва до точки начала дефекта, мм | От продольного шва до точки максимума, мм | От продольного шва до центра, мм | Минимальное расстояние до продольного шва, мм | Минимальное расстояние до кольцевого шва, мм | Номер трубы | описание | Характер аббр. | Класс размера аббр. | Ориентация точки начала дефекта, ч:мин | Ориентация точки максимума, ч:мин | Ориентация центра, ч:мин | Длина, мм | Ширина, мм | Значение глубины | Расположение | Комментарий | КБД | Опасность
3.645000 | 0.000000 | -0.052000 | -2.240000 | -2.292000 | -275.000000 | -1776.000000 | 1933.000000 | 0.000000 |  | 2б | Нарушение формы кольцевого шва | GWAN |  | 06:10 | 02:08 | 00:06 | 0 | 4416 |  | EXT | Нарушение формы кольцевого шва |  | (c)
5.885000 | 0.000000 | -0.043000 | -1.835000 | -1.878000 | -1471.000000 | 1381.000000 | 749.000000 | 0.000000 |  | 3а | Нарушение формы кольцевого шва | GWAN |  | 06:14 | 01:55 | 00:13 | 0 | 4441 |  | EXT | Нарушение формы кольцевого шва |  | (c)
7.720000 | 0.000000 | -0.052000 | -2.105000 | -2.157000 | -1558.000000 | 337.000000 | -316.000000 | 0.000000 |  | 4 | Нарушение формы кольцевого шва | GWAN |  | 07:40 | 00:46 | 11:00 | 0 | 2485 |  | EXT | Нарушение формы кольцевого шва |  | (c)
16.920000 | 0.000000 | -0.031000 | -10.460000 | -10.491000 | -284.000000 | -159.000000 | 95.000000 | 0.000000 |  | 7 | Смещение кромок | GWAN |  | 03:24 | 03:44 | 04:25 | 0 | 758 | 4.169000 | EXT | Смещение кромок. Наружу. Величина смещения - 4.2 мм. |  | (c)
16.920000 | 0.000000 | -0.035000 | -10.460000 | -10.495000 | 659.000000 | -354.000000 | -1639.000000 | 525.000000 |  | 7 | Нарушение формы кольцевого шва | GWAN |  | 05:56 | 03:12 | 11:45 | 0 | 4328 |  | EXT | Нарушение формы кольцевого шва |  | (c)
27.380000 | 0.000000 | -0.036000 | -10.900000 | -10.936000 | 98.000000 | 406.000000 | 459.000000 | 98.000000 |  | 8 | Смещение кромок | GWAN |  | 03:12 | 04:02 | 04:10 | 0 | 720 | 3.466000 | EXT | Смещение кромок. Наружу. Величина смещения - 3.5 мм. |  | (c)
27.380000 | 0.000000 | -0.041000 | -10.900000 | -10.941000 | 966.000000 | 642.000000 | -1301.000000 | 894.000000 |  | 8 | Нарушение формы кольцевого шва | GWAN |  | 05:32 | 04:40 | 11:26 | 0 | 4390 |  | EXT | Нарушение формы кольцевого шва |  | (c)
68.843000 | 7.413000 | 7.329000 | -3.807000 | -3.891000 | 941.000000 | 973.000000 | 982.000000 | 941.000000 | 3157.000000 | 12 |  | ARTD | GENE | 01:40 | 01:45 | 01:46 | 734 | 82 | 9.566438 | EXT | -. Эквивалент потери металла 10%. |  | (c)
141.055000 | 0.000000 | -0.019000 | -10.490000 | -10.509000 | 1512.000000 | 1609.000000 | 1793.000000 | 1512.000000 |  | 19а | Непровар / утяжина | GWAN |  | 06:58 | 07:14 | 07:44 | 0 | 563 | 13.000000 | INT | Непровар / утяжина |  | (c)
141.055000 | 0.000000 | -0.039000 | -10.490000 | -10.529000 | 2110.000000 | -125.000000 | -458.000000 | 1435.000000 |  | 19а | Нарушение формы кольцевого шва | GWAN |  | 08:35 | 02:34 | 01:40 | 0 | 3785 |  | EXT | Нарушение формы кольцевого шва |  | (c)
194.059000 | 8.394000 | 6.434000 | -2.886000 | -4.846000 | 303.000000 | 400.000000 | 393.000000 | 303.000000 | 2718.000000 | 23 |  | GOUG | GENE | 02:44 | 03:00 | 02:59 | 2128 | 181 | 10.000000 | EXT | -. Зона задиров. |  | (c)
220.085000 | 0.000000 | -0.045000 | -11.465000 | -11.510000 | 1519.000000 | -1653.000000 | -747.000000 | 1448.000000 |  | 26 | Нарушение формы кольцевого шва | GWAN |  | 06:09 | 09:37 | 00:03 | 0 | 4390 |  | EXT | Нарушение формы кольцевого шва |  | (c)
243.050000 | 0.000000 | -0.027000 | -11.600000 | -11.627000 | 1530.000000 | -409.000000 | -783.000000 | 1365.000000 |  | 28 | Нарушение формы кольцевого шва | GWAN |  | 07:54 | 02:41 | 01:40 | 0 | 4295 |  | EXT | Нарушение формы кольцевого шва |  | (c)
300.735000 | 0.000000 | -0.029000 | -11.615000 | -11.644000 | 1918.000000 | -1441.000000 | -1700.000000 | 858.000000 |  | 33 | Нарушение формы кольцевого шва | GWAN |  | 00:44 | 03:42 | 03:00 | 0 | 1685 |  | EXT | Нарушение формы кольцевого шва |  | (c)
300.735000 | 0.000000 | -0.020000 | -11.615000 | -11.635000 | -360.000000 | -221.000000 | -195.000000 | 29.000000 |  | 33 | Смещение кромок | GWAN |  | 06:37 | 06:59 | 07:03 | 0 | 331 | 3.530000 | EXT | Смещение кромок. Вовнутрь. Величина смещения - 3.5 мм. |  | (c)
300.735000 | 0.000000 | -0.035000 | -11.615000 | -11.650000 | 78.000000 | 395.000000 | 447.000000 | 78.000000 |  | 33 | Смещение кромок | GWAN |  | 07:48 | 08:39 | 08:47 | 0 | 738 | 4.492000 | EXT | Смещение кромок. Вовнутрь. Величина смещения - 4.5 мм. |  | (c)
300.735000 | 0.000000 | -0.040000 | -11.615000 | -11.655000 | 1379.000000 | 1687.000000 | 1609.000000 | 1379.000000 |  | 33 | Смещение кромок | GWAN |  | 11:18 | 00:07 | 11:55 | 0 | 459 | 3.164000 | EXT | Смещение кромок. Наружу. Величина смещения - 3.2 мм. |  | (c)
312.350000 | 0.000000 | -0.036000 | -11.620000 | -11.656000 | -406.000000 | 1755.000000 | 1378.000000 | 0.000000 |  | 34 | Нарушение формы кольцевого шва | GWAN |  | 08:22 | 02:11 | 01:10 | 0 | 3568 |  | EXT | Нарушение формы кольцевого шва |  | (c)
323.970000 | 0.000000 | -0.015000 | -11.615000 | -11.630000 | -1479.000000 | -985.000000 | -1117.000000 | 756.000000 |  | 35 | Смещение кромок | GWAN |  | 05:06 | 06:25 | 06:04 | 0 | 723 | 3.704000 | EXT | Смещение кромок. Вовнутрь. Величина смещения - 3.7 мм. |  | (c)
323.970000 | 0.000000 | -0.034000 | -11.615000 | -11.649000 | -375.000000 | 1084.000000 | 1155.000000 | 0.000000 |  | 35 | Нарушение формы кольцевого шва | GWAN |  | 08:04 | 11:59 | 00:11 | 0 | 3059 |  | EXT | Нарушение формы кольцевого шва |  | (c)
335.585000 | 0.000000 | -0.032000 | -11.415000 | -11.447000 | -2089.000000 | 1100.000000 | -109.000000 | 0.000000 |  | 36 | Нарушение формы кольцевого шва | GWAN |  | 06:02 | 02:36 | 11:21 | 0 | 3962 |  | EXT | Нарушение формы кольцевого шва |  | (c)
358.610000 | 0.000000 | -0.031000 | -11.610000 | -11.641000 | 1858.000000 | -2065.000000 | -1944.000000 | 1286.000000 |  | 38 | Нарушение формы кольцевого шва | GWAN |  | 01:44 | 03:10 | 03:30 | 0 | 1316 |  | EXT | Нарушение формы кольцевого шва |  | (c)
358.610000 | 0.000000 | -0.039000 | -11.610000 | -11.649000 | -540.000000 | 164.000000 | 304.000000 | 0.000000 |  | 38 | Нарушение формы кольцевого шва | GWAN |  | 07:17 | 09:10 | 09:33 | 0 | 1688 |  | EXT | Нарушение формы кольцевого шва |  | (c)
370.220000 | 0.000000 | -0.043000 | -11.270000 | -11.313000 | -235.000000 | 1766.000000 | 1955.000000 | 0.000000 |  | 39 | Нарушение формы кольцевого шва | GWAN |  | 05:53 | 11:16 | 11:46 | 0 | 4381 |  | EXT | Нарушение формы кольцевого шва |  | (c)
415.745000 | 0.000000 | -0.015000 | -11.595000 | -11.610000 | 1446.000000 | 1583.000000 | 1576.000000 | 1446.000000 |  | 43 | Смещение кромок | GWAN |  | 07:44 | 08:06 | 08:05 | 0 | 258 | 4.295000 | EXT | Смещение кромок. Вовнутрь. Величина смещения - 4.3 мм. |  | (c)
451.519000 | 0.929000 | -1.923000 | -10.681000 | -13.533000 | -1534.000000 | 578.000000 | 697.000000 | 0.000000 |  | 46 |  | OVAL |  | 00:00 | 05:41 | 06:00 | 6489 | 4461 | -200.000000 |  | - |  | (c)
485.085000 | 0.000000 | -0.041000 | -11.155000 | -11.196000 | 128.000000 | 258.000000 | 249.000000 | 128.000000 |  | 49 | Смещение кромок | GWAN |  | 02:20 | 02:41 | 02:39 | 0 | 241 | 4.117000 | EXT | Смещение кромок. Наружу. Величина смещения - 4.1 мм. |  | (c)
485.085000 | 0.000000 | -0.043000 | -11.155000 | -11.198000 | 485.000000 | -2168.000000 | -2032.000000 | 88.000000 |  | 49 | Нарушение формы кольцевого шва | GWAN |  | 03:18 | 08:09 | 08:31 | 0 | 3887 |  | EXT | Нарушение формы кольцевого шва |  | (c)
530.285000 | 0.000000 | -0.029000 | -11.340000 | -11.369000 | -895.000000 | 268.000000 | 1252.000000 | 0.000000 |  | 53 | Нарушение формы кольцевого шва | GWAN |  | 05:50 | 08:58 | 11:37 | 0 | 4294 |  | EXT | Нарушение формы кольцевого шва |  | (c)
576.205000 | 0.000000 | -0.028000 | -11.400000 | -11.428000 | -1954.000000 | 1330.000000 | 198.000000 | 1954.000000 |  | 57 | Нарушение формы кольцевого шва | GWAN |  | 10:29 | 07:19 | 04:16 | 0 | 4304 |  | EXT | Нарушение формы кольцевого шва |  | (c)
610.490000 | 0.000000 | -0.032000 | -11.575000 | -11.607000 | -1857.000000 | 82.000000 | 342.000000 | 1857.000000 |  | 60 | Нарушение формы кольцевого шва | GWAN |  | 10:17 | 03:30 | 04:12 | 0 | 4398 |  | EXT | Нарушение формы кольцевого шва |  | (c)
685.990000 | 6.245000 | 5.098000 | -4.880000 | -6.027000 | -212.000000 | -119.000000 | -138.000000 | 64.000000 | 3767.000000 | 66 |  | DENT |  | 05:33 | 05:48 | 05:45 | 2260 | 147 | 0.281690 |  | -. Аномалия находится вблизи продольного шва. |  | (c)
702.430000 | 0.000000 | -0.032000 | -11.075000 | -11.107000 | -2117.000000 | -137.000000 | 103.000000 | 2117.000000 |  | 68 | Нарушение формы кольцевого шва | GWAN |  | 10:13 | 03:33 | 04:12 | 0 | 4441 |  | EXT | Нарушение формы кольцевого шва |  | (c)
747.195000 | 0.000000 | -0.037000 | -11.625000 | -11.662000 | 1725.000000 | -1206.000000 | -567.000000 | 0.000000 |  | 72 | Нарушение формы кольцевого шва | GWAN |  | 04:23 | 08:30 | 10:13 | 0 | 4339 |  | EXT | Нарушение формы кольцевого шва |  | (c)
803.220000 | 0.000000 | -0.032000 | -1.990000 | -2.022000 | -861.000000 | 1776.000000 | 1334.000000 | 0.000000 |  | 76б | Нарушение формы кольцевого шва | GWAN |  | 06:20 | 01:25 | 00:14 | 0 | 4390 |  | EXT | Нарушение формы кольцевого шва |  | (c)
805.210000 | 0.000000 | -0.033000 | -10.535000 | -10.568000 | -1899.000000 | -1881.000000 | -1506.000000 | 1113.000000 |  | 77а | Нарушение формы кольцевого шва | GWAN |  | 04:43 | 04:46 | 05:46 | 0 | 786 |  | EXT | Нарушение формы кольцевого шва |  | (c)
805.210000 | 0.000000 | -0.053000 | -10.535000 | -10.588000 | -504.000000 | -363.000000 | 839.000000 | 0.000000 |  | 77а | Нарушение формы кольцевого шва | GWAN |  | 08:28 | 08:51 | 00:05 | 0 | 2686 |  | EXT | Нарушение формы кольцевого шва |  | (c)
873.180000 | 0.000000 | -0.030000 | -11.515000 | -11.545000 | -32.000000 | 284.000000 | 319.000000 | 0.000000 |  | 83 | Смещение кромок | GWAN |  | 01:26 | 02:17 | 02:22 | 0 | 703 | 4.289000 | EXT | Смещение кромок. Наружу. Величина смещения - 4.3 мм. |  | (c)
873.180000 | 0.000000 | -0.033000 | -11.515000 | -11.548000 | 902.000000 | -1556.000000 | -1843.000000 | 126.000000 |  | 83 | Нарушение формы кольцевого шва | GWAN |  | 03:56 | 09:20 | 08:33 | 0 | 3433 |  | EXT | Нарушение формы кольцевого шва |  | (c)
930.065000 | 0.000000 | -0.020000 | -11.590000 | -11.610000 | -533.000000 | -304.000000 | -338.000000 | 144.000000 |  | 88 | Смещение кромок | GWAN |  | 05:34 | 06:11 | 06:06 | 0 | 389 | 3.085000 | EXT | Смещение кромок. Наружу. Величина смещения - 3.1 мм. |  | (c)
930.065000 | 0.000000 | -0.035000 | -11.590000 | -11.625000 | -22.000000 | 833.000000 | 1865.000000 | 0.000000 |  | 88 | Нарушение формы кольцевого шва | GWAN |  | 06:57 | 09:15 | 00:01 | 0 | 3774 |  | EXT | Нарушение формы кольцевого шва |  | (c)
1010.070000 | 0.000000 | -0.025000 | -11.645000 | -11.670000 | -1998.000000 | -1777.000000 | -1735.000000 | 1472.000000 |  | 95 | Смещение кромок | GWAN |  | 07:57 | 08:33 | 08:40 | 0 | 526 | 3.401000 | EXT | Смещение кромок. Наружу. Величина смещения - 3.4 мм. Аномалия находится на упругопластическом изгибе: R=979 D, максимальное растяжение на 5.6 час. |  | (c)
1010.070000 | 0.000000 | -0.048000 | -11.645000 | -11.693000 | -1339.000000 | -177.000000 | 342.000000 | 1339.000000 |  | 95 | Нарушение формы кольцевого шва | GWAN |  | 09:44 | 00:51 | 02:15 | 0 | 3362 |  | EXT | Нарушение формы кольцевого шва. Аномалия находится на упругопластическом изгибе: R=979 D, максимальное растяжение на 5.6 час. |  | (c)
1067.985000 | 0.000000 | -0.028000 | -11.180000 | -11.208000 | -2123.000000 | -1261.000000 | 42.000000 | 2123.000000 |  | 100 | Нарушение формы кольцевого шва | GWAN |  | 10:58 | 01:17 | 04:48 | 0 | 4331 |  | EXT | Нарушение формы кольцевого шва |  | (c)
1090.505000 | 0.000000 | -0.029000 | -11.610000 | -11.639000 | -1102.000000 | -813.000000 | -726.000000 | 349.000000 |  | 102 | Нарушение формы кольцевого шва | GWAN |  | 03:21 | 04:08 | 04:22 | 0 | 753 |  | EXT | Нарушение формы кольцевого шва |  | (c)
1090.505000 | 0.000000 | -0.039000 | -11.610000 | -11.649000 | -29.000000 | 284.000000 | 1466.000000 | 0.000000 |  | 102 | Нарушение формы кольцевого шва | GWAN |  | 06:14 | 07:05 | 10:16 | 0 | 2989 |  | EXT | Нарушение формы кольцевого шва |  | (c)
1216.037000 | 9.737000 | 9.489000 | -0.668000 | -0.916000 | 729.000000 | 938.000000 | 913.000000 | 729.000000 | 540.000000 | 112 |  | CORR | GENE | 05:12 | 05:45 | 05:41 | 376 | 367 | 12.000000 | EXT | - |  | (c)
1224.033000 | 7.328000 | 7.020000 | -3.877000 | -4.185000 | -579.000000 | -566.000000 | -538.000000 | 498.000000 | 3767.000000 | 113 |  | CORR | GENE | 05:47 | 05:49 | 05:53 | 418 | 81 | 9.000000 | EXT | - |  | (c)
1224.816000 | 8.111000 | 7.597000 | -3.094000 | -3.608000 | -580.000000 | -541.000000 | -547.000000 | 514.000000 | 2870.000000 | 113 |  | CORR | GENE | 05:46 | 05:53 | 05:52 | 738 | 67 | 11.000000 | EXT | - |  | (c)
1269.630000 | 6.870000 | 6.758000 | -4.175000 | -4.287000 | -1008.000000 | -935.000000 | -915.000000 | 822.000000 | 4102.000000 | 117 |  | DENT |  | 08:39 | 08:50 | 08:54 | 185 | 186 | 0.422535 |  | -. Аномалия находится вблизи дефекта потери металла. |  | (c)
1269.648000 | 6.888000 | 6.819000 | -4.157000 | -4.226000 | -926.000000 | -913.000000 | -910.000000 | 893.000000 | 4082.000000 | 117 |  | GOUG | AXGR | 08:52 | 08:54 | 08:55 | 144 | 33 | 10.000000 | EXT | -. Задир. |  | (c)
1342.025000 | 0.000000 | -0.024000 | -0.510000 | -0.534000 | [5 empty] | 129б | Нарушение формы кольцевого шва | GWAN |  | 03:32 | 01:00 | 09:32 | 0 | 4450 |  | EXT | Нарушение формы кольцевого шва |  | (c)
1342.025000 | 0.000000 | -0.031000 | -0.510000 | -0.541000 | [5 empty] | 129б | Смещение кромок | GWAN |  | 07:18 | 08:08 | 08:18 | 0 | 741 | 3.633000 | EXT | Смещение кромок. Наружу. Величина смещения - 3.6 мм. |  | (c)
1345.875000 | 0.000000 | -0.028000 | -0.600000 | -0.628000 | 1631.000000 | -1597.000000 | -601.000000 | 0.000000 |  | 131а | Нарушение формы кольцевого шва | GWAN |  | 03:32 | 06:51 | 09:32 | 0 | 4459 |  | EXT | Нарушение формы кольцевого шва |  | (c)
1345.875000 | 0.000000 | -0.016000 | -0.600000 | -0.616000 | -1912.000000 | -1623.000000 | -1705.000000 | 1498.000000 |  | 131а | Непровар / утяжина | GWAN |  | 06:01 | 06:47 | 06:34 | 0 | 414 | 29.000000 | INT | Непровар / утяжина |  | (b)
1345.875000 | 0.000000 | -0.035000 | -0.600000 | -0.635000 | -392.000000 | -1.000000 | 5.000000 | 0.000000 |  | 131а | Смещение кромок | GWAN |  | 10:06 | 11:09 | 11:10 | 0 | 796 | 4.079000 | EXT | Смещение кромок. Наружу. Величина смещения - 4.1 мм. |  | (c)
1346.475000 | 0.000000 | -0.010000 | -0.820000 | -0.830000 | -196.000000 | 469.000000 | 190.000000 | 0.000000 |  | 132 | Смещение кромок | GWAN |  | 02:16 | 04:03 | 03:18 | 0 | 773 | 4.512000 | EXT | Смещение кромок. Вовнутрь. Величина смещения - 4.5 мм. |  | (c)
1346.475000 | 0.000000 | -0.015000 | -0.820000 | -0.835000 | 934.000000 | 1436.000000 | 1313.000000 | 934.000000 |  | 132 | Смещение кромок | GWAN |  | 05:18 | 06:39 | 06:19 | 0 | 758 | 3.805000 | EXT | Смещение кромок. Наружу. Величина смещения - 3.8 мм. |  | (c)
1346.475000 | 0.000000 | -0.020000 | -0.820000 | -0.840000 | 1875.000000 | 2223.000000 | -2126.000000 | 1666.000000 |  | 132 | Смещение кромок | GWAN |  | 07:50 | 08:46 | 09:04 | 0 | 921 | 4.812000 | EXT | Смещение кромок. Вовнутрь. Величина смещения - 4.8 мм. |  | (c)
1346.475000 | 0.000000 | -0.047000 | -0.820000 | -0.867000 | -1576.000000 | -822.000000 | -931.000000 | 286.000000 |  | 132 | Нарушение формы кольцевого шва | GWAN |  | 10:33 | 00:34 | 00:17 | 0 | 1290 |  | EXT | Нарушение формы кольцевого шва |  | (c)
1364.508000 | 4.248000 | 4.190000 | -7.362000 | -7.420000 | 175.000000 | 235.000000 | 236.000000 | 175.000000 | 4190.000000 | 135 |  | DENT |  | 06:45 | 06:55 | 06:55 | 117 | 120 | 0.211268 |  | - |  | (c)
1368.283000 | 8.023000 | 8.011000 | -3.587000 | -3.599000 | -72.000000 | -50.000000 | -52.000000 | 33.000000 | 3577.000000 | 135 | Металлургический дефект | MIAN | PITT | 06:06 | 06:09 | 06:09 | 22 | 38 | 10.495912 | INT | Металлургический дефект. Эквивалент потери металла 10%. |  | (c)
1383.170000 | 0.000000 | -0.035000 | -1.455000 | -1.490000 | -2005.000000 | -1524.000000 | -1650.000000 | 1294.000000 |  | 137 | Смещение кромок | GWAN |  | 01:55 | 03:13 | 02:52 | 0 | 712 | 4.035000 | EXT | Смещение кромок. Наружу. Величина смещения - 4 мм. |  | (c)
1383.170000 | 0.000000 | -0.039000 | -1.455000 | -1.494000 | -500.000000 | 858.000000 | 878.000000 | 0.000000 |  | 137 | Нарушение формы кольцевого шва | GWAN |  | 05:58 | 09:37 | 09:40 | 0 | 2757 |  | EXT | Нарушение формы кольцевого шва |  | (c)
1384.625000 | 0.000000 | -0.050000 | -9.985000 | -10.035000 | -369.000000 | 8.000000 | 82.000000 | 0.000000 |  | 138 | Смещение кромок | GWAN |  | 00:53 | 01:53 | 02:05 | 0 | 903 | 3.980000 | EXT | Смещение кромок. Наружу. Величина смещения - 4 мм. |  | (c)
1384.625000 | 0.000000 | -0.021000 | -9.985000 | -10.006000 | 659.000000 | 1029.000000 | 2220.000000 | 659.000000 |  | 138 | Нарушение формы кольцевого шва | GWAN |  | 03:39 | 04:38 | 07:50 | 0 | 3121 |  | EXT | Нарушение формы кольцевого шва |  | (c)
1406.030000 | 0.000000 | -0.036000 | -8.225000 | -8.261000 | -1790.000000 | 960.000000 | 371.000000 | 1790.000000 |  | 140а | Нарушение формы кольцевого шва | GWAN |  | 10:40 | 06:04 | 04:29 | 0 | 4322 |  | EXT | Нарушение формы кольцевого шва |  | (c)
1414.255000 | 0.000000 | -0.033000 | -0.970000 | -1.003000 | -1917.000000 | 337.000000 | 274.000000 | 0.000000 |  | 140б | Нарушение формы кольцевого шва | GWAN |  | 05:14 | 11:17 | 11:07 | 0 | 4382 |  | EXT | Нарушение формы кольцевого шва |  | (c)
1414.255000 | 0.000000 | -0.015000 | -0.970000 | -0.985000 | -1552.000000 | -867.000000 | -1013.000000 | 475.000000 |  | 140б | Смещение кромок | GWAN |  | 06:12 | 08:03 | 07:39 | 0 | 1078 | 3.136000 | EXT | Смещение кромок. Вовнутрь. Величина смещения - 3.1 мм. |  | (c)
1417.955000 | 0.000000 | -0.035000 | -10.805000 | -10.840000 | 1876.000000 | -2091.000000 | -2107.000000 | 1629.000000 |  | 141а | Смещение кромок | GWAN |  | 01:30 | 02:50 | 02:47 | 0 | 956 | 4.403000 | EXT | Смещение кромок. Вовнутрь. Величина смещения - 4.4 мм. |  | (c)
1417.955000 | 0.000000 | -0.020000 | -10.805000 | -10.825000 | -1493.000000 | -1281.000000 | -1257.000000 | 1022.000000 |  | 141а | Смещение кромок | GWAN |  | 04:26 | 05:00 | 05:04 | 0 | 471 | 3.652000 | EXT | Смещение кромок. Наружу. Величина смещения - 3.7 мм. |  | (c)
1417.955000 | 0.000000 | -0.025000 | -10.805000 | -10.830000 | -938.000000 | -839.000000 | -713.000000 | 488.000000 |  | 141а | Смещение кромок | GWAN |  | 05:56 | 06:12 | 06:32 | 0 | 450 | 2.853000 | EXT | Смещение кромок. Вовнутрь. Величина смещения - 2.9 мм. |  | (c)
1417.955000 | 0.000000 | -0.054000 | -10.805000 | -10.859000 | -134.000000 | 171.000000 | 810.000000 | 0.000000 |  | 141а | Нарушение формы кольцевого шва | GWAN |  | 08:05 | 08:55 | 10:38 | 0 | 1889 |  | EXT | Нарушение формы кольцевого шва |  | (c)
1428.760000 | 0.000000 | -0.030000 | -11.190000 | -11.220000 | -981.000000 | -807.000000 | -711.000000 | 441.000000 |  | 142 | Смещение кромок | GWAN |  | 01:36 | 02:04 | 02:20 | 0 | 540 | 3.653000 | EXT | Смещение кромок. Наружу. Величина смещения - 3.7 мм. |  | (c)
1428.760000 | 0.000000 | -0.036000 | -11.190000 | -11.226000 | -354.000000 | 1521.000000 | 1511.000000 | 0.000000 |  | 142 | Нарушение формы кольцевого шва | GWAN |  | 03:18 | 08:20 | 08:19 | 0 | 3729 |  | EXT | Нарушение формы кольцевого шва |  | (c)
1439.950000 | 0.000000 | -0.039000 | -11.470000 | -11.509000 | 66.000000 | -674.000000 | -2192.000000 | 11.000000 |  | 143 | Нарушение формы кольцевого шва | GWAN |  | 09:18 | 07:19 | 03:14 | 0 | 4406 |  | EXT | Нарушение формы кольцевого шва |  | (c)
1439.987000 | 0.037000 | 0.009000 | -11.433000 | -11.461000 | 1948.000000 | 1963.000000 | 1961.000000 | 1948.000000 | 9.000000 | 143 |  | ARTD | AXGR | 02:22 | 02:25 | 02:24 | 58 | 26 | 10.000000 | INT | -. Эквивалент потери металла 10%. |  | (c)
1451.420000 | 0.000000 | -0.037000 | -10.925000 | -10.962000 | -457.000000 | 453.000000 | 1509.000000 | 0.000000 |  | 144 | Нарушение формы кольцевого шва | GWAN |  | 00:49 | 03:16 | 06:06 | 0 | 3932 |  | EXT | Нарушение формы кольцевого шва |  | (c)
1507.975000 | 0.000000 | -0.032000 | -11.600000 | -11.632000 | 483.000000 | 741.000000 | -1762.000000 | 455.000000 |  | 149 | Нарушение формы кольцевого шва | GWAN |  | 06:16 | 06:57 | 00:13 | 0 | 4433 |  | EXT | Нарушение формы кольцевого шва |  | (c)
1519.575000 | 0.000000 | -0.035000 | -11.280000 | -11.315000 | -1005.000000 | -395.000000 | -302.000000 | 0.000000 |  | 150 | Смещение кромок | GWAN |  | 03:10 | 04:48 | 05:03 | 0 | 1406 | 3.215000 | EXT | Смещение кромок. Наружу. Величина смещения - 3.2 мм. |  | (c)
1519.575000 | 0.000000 | -0.033000 | -11.280000 | -11.313000 | 541.000000 | 2209.000000 | 1939.000000 | 541.000000 |  | 150 | Нарушение формы кольцевого шва | GWAN |  | 07:19 | 11:48 | 11:05 | 0 | 2796 |  | EXT | Нарушение формы кольцевого шва |  | (c)
1530.855000 | 0.000000 | -0.030000 | -11.290000 | -11.320000 | -2007.000000 | -994.000000 | 188.000000 | 0.000000 |  | 151 | Нарушение формы кольцевого шва | GWAN |  | 06:11 | 08:55 | 00:05 | 0 | 4390 |  | EXT | Нарушение формы кольцевого шва |  | (c)
1542.145000 | 0.000000 | -0.039000 | -11.310000 | -11.349000 | 828.000000 | -1009.000000 | -1425.000000 | 783.000000 |  | 152 | Нарушение формы кольцевого шва | GWAN |  | 09:23 | 04:26 | 03:19 | 0 | 4416 |  | EXT | Нарушение формы кольцевого шва |  | (c)
1553.455000 | 0.000000 | -0.020000 | -10.900000 | -10.920000 | -967.000000 | -694.000000 | -735.000000 | 502.000000 |  | 153 | Смещение кромок | GWAN |  | 05:18 | 06:02 | 05:56 | 0 | 465 | 3.444000 | EXT | Смещение кромок. Наружу. Величина смещения - 3.4 мм. |  | (c)
1553.455000 | 0.000000 | -0.030000 | -10.900000 | -10.930000 | -473.000000 | -1306.000000 | 1512.000000 | 0.000000 |  | 153 | Нарушение формы кольцевого шва | GWAN |  | 06:38 | 04:24 | 11:58 | 0 | 3969 |  | EXT | Нарушение формы кольцевого шва |  | (c)
1557.978000 | 4.523000 | 4.436000 | -6.377000 | -6.464000 | 1520.000000 | 1573.000000 | 1563.000000 | 1520.000000 | 4436.000000 | 153 |  | DENT |  | 12:00 | 00:08 | 00:07 | 143 | 86 | 0.140845 |  | - |  | (c)
1679.320000 | 0.000000 | -0.032000 | -11.405000 | -11.437000 | -148.000000 | 1885.000000 | 1806.000000 | 0.000000 |  | 164 | Нарушение формы кольцевого шва | GWAN |  | 10:09 | 03:37 | 03:24 | 0 | 3908 |  | EXT | Нарушение формы кольцевого шва |  | (c)
1725.640000 | 0.000000 | -0.031000 | -11.360000 | -11.391000 | -38.000000 | -32.000000 | -31.000000 | 24.000000 |  | 168 | Непровар / утяжина | GWAN |  | 02:01 | 02:02 | 02:02 | 0 | 14 | 10.000000 | INT | Непровар / утяжина |  | (c)
1725.640000 | 0.000000 | -0.020000 | -11.360000 | -11.380000 | 689.000000 | 782.000000 | 1017.000000 | 689.000000 |  | 168 | Смещение кромок | GWAN |  | 03:58 | 04:13 | 04:51 | 0 | 656 | 4.289000 | EXT | Смещение кромок. Наружу. Величина смещения - 4.3 мм. |  | (c)
1725.640000 | 0.000000 | -0.036000 | -11.360000 | -11.396000 | 1425.000000 | -169.000000 | -1324.000000 | 389.000000 |  | 168 | Нарушение формы кольцевого шва | GWAN |  | 05:57 | 01:40 | 10:33 | 0 | 3425 |  | EXT | Нарушение формы кольцевого шва |  | (c)
1748.435000 | 0.000000 | -0.032000 | -11.420000 | -11.452000 | -1992.000000 | -1156.000000 | 148.000000 | 1992.000000 |  | 170 | Нарушение формы кольцевого шва | GWAN |  | 08:08 | 10:23 | 01:53 | 0 | 4280 |  | EXT | Нарушение формы кольцевого шва. Аномалия находится в зоне расположения футляра. |  | (c)
1759.855000 | 0.000000 | -0.057000 | -11.280000 | -11.337000 | -1790.000000 | 2124.000000 | 392.000000 | 1790.000000 |  | 171 | Нарушение формы кольцевого шва | GWAN |  | 08:04 | 06:35 | 01:56 | 0 | 4365 |  | EXT | Нарушение формы кольцевого шва. Аномалия находится в зоне расположения футляра. |  | (c)
1803.590000 | 0.000000 | -0.026000 | -10.910000 | -10.936000 | 1623.000000 | -1401.000000 | -2046.000000 | 0.000000 |  | 175 | Нарушение формы кольцевого шва | GWAN |  | 01:51 | 05:43 | 03:59 | 0 | 1585 |  | EXT | Нарушение формы кольцевого шва |  | (c)
1803.590000 | 0.000000 | -0.023000 | -10.910000 | -10.933000 | -883.000000 | -40.000000 | -97.000000 | 0.000000 |  | 175 | Нарушение формы кольцевого шва | GWAN |  | 07:07 | 09:23 | 09:14 | 0 | 1571 |  | EXT | Нарушение формы кольцевого шва |  | (c)
1814.500000 | 0.000000 | -0.035000 | -11.445000 | -11.480000 | 4.000000 | 231.000000 | 332.000000 | 0.340171 |  | 176 | Смещение кромок | GWAN |  | 00:32 | 01:08 | 01:25 | 0 | 656 | 3.563000 | EXT | Смещение кромок. Вовнутрь. Величина смещения - 3.6 мм. |  | (c)
1814.500000 | 0.000000 | -0.015000 | -11.445000 | -11.460000 | 1218.000000 | 1381.000000 | 1407.000000 | 35.995672 |  | 176 | Смещение кромок | GWAN |  | 03:48 | 04:14 | 04:18 | 0 | 378 | 3.717000 | EXT | Смещение кромок. Наружу. Величина смещения - 3.7 мм. |  | (c)
1814.500000 | 0.000000 | -0.025000 | -11.445000 | -11.470000 | -1701.000000 | -1401.000000 | -1389.000000 | 67.935368 |  | 176 | Нарушение формы кольцевого шва | GWAN |  | 07:56 | 08:45 | 08:47 | 0 | 624 |  | EXT | Нарушение формы кольцевого шва |  | (c)
1814.500000 | 0.000000 | -0.024000 | -11.445000 | -11.469000 | -768.000000 | -433.000000 | -585.000000 | 32.493831 |  | 176 | Нарушение формы кольцевого шва | GWAN |  | 10:27 | 11:21 | 10:57 | 0 | 365 |  | EXT | Нарушение формы кольцевого шва |  | (c)
1825.945000 | 0.000000 | -0.022000 | -11.445000 | -11.467000 | 373.000000 | 1100.000000 | 999.000000 | 0.000000 |  | 177 | Нарушение формы кольцевого шва | GWAN |  | 02:45 | 04:42 | 04:26 | 0 | 1252 |  | EXT | Нарушение формы кольцевого шва. Аномалия находится на упругопластическом изгибе: R=493 D, максимальное растяжение на 5.5 час. |  | (c)
1825.945000 | 0.000000 | -0.026000 | -11.445000 | -11.471000 | 1843.000000 | 2059.000000 | -1678.000000 | 44.610951 |  | 177 | Нарушение формы кольцевого шва | GWAN |  | 06:42 | 07:17 | 09:14 | 0 | 1881 |  | EXT | Нарушение формы кольцевого шва. Аномалия находится на упругопластическом изгибе: R=493 D, максимальное растяжение на 5.5 час. |  | (c)
1837.390000 | 0.000000 | -0.025000 | -11.365000 | -11.390000 | -1752.000000 | -1645.000000 | -1648.000000 | 47.047779 |  | 178 | Смещение кромок | GWAN |  | 07:25 | 07:43 | 07:42 | 0 | 209 | 2.888000 | EXT | Смещение кромок. Наружу. Величина смещения - 2.9 мм. |  | (c)
1837.390000 | 0.000000 | -0.040000 | -11.365000 | -11.405000 | -1424.000000 | -1044.000000 | -1104.000000 | 63.335142 |  | 178 | Смещение кромок | GWAN |  | 08:18 | 09:20 | 09:10 | 0 | 639 | 4.185000 | EXT | Смещение кромок. Вовнутрь. Величина смещения - 4.2 мм. |  | (c)
1837.390000 | 0.000000 | -0.034000 | -11.365000 | -11.399000 | -687.000000 | -529.000000 | -526.000000 | 29.426728 |  | 178 | Нарушение формы кольцевого шва | GWAN |  | 10:17 | 10:43 | 10:43 | 0 | 322 |  | EXT | Нарушение формы кольцевого шва |  | (c)
1837.390000 | 0.000000 | -0.020000 | -11.365000 | -11.385000 | -77.000000 | 105.000000 | 82.000000 | 6.249170 |  | 178 | Нарушение формы кольцевого шва | GWAN |  | 11:56 | 00:25 | 00:21 | 0 | 318 |  | EXT | Нарушение формы кольцевого шва |  | (c)
1871.656000 | 11.541000 | 11.489000 | -0.064000 | -0.116000 | 426.000000 | 755.000000 | 647.000000 | 426.000000 | 35.000000 | 180 |  | CORR | GENE | 05:06 | 05:59 | 05:41 | 81 | 442 | 10.000000 | EXT | - |  | (c)
1883.355000 | 0.000000 | -0.025000 | -11.360000 | -11.385000 | -1031.000000 | -694.000000 | -718.000000 | 406.000000 |  | 182 | Смещение кромок | GWAN |  | 02:08 | 03:02 | 02:58 | 0 | 624 | 3.685000 | EXT | Смещение кромок. Вовнутрь. Величина смещения - 3.7 мм. |  | (c)
1883.355000 | 0.000000 | -0.055000 | -11.360000 | -11.415000 | 1917.000000 | -2073.000000 | 2211.000000 | 1917.000000 |  | 182 | Смещение кромок | GWAN |  | 10:04 | 11:20 | 10:51 | 0 | 587 | 2.673000 | EXT | Смещение кромок. Наружу. Величина смещения - 2.7 мм. |  | (c)
1928.545000 | 0.000000 | -0.039000 | -11.505000 | -11.544000 | -1106.000000 | -1033.000000 | -1032.000000 | 958.000000 |  | 186 |  | GWAN |  | 09:30 | 09:42 | 09:42 | 0 | 148 |  | EXT | -. Подбивка кромок величиной 8 мм. |  | (c)
1928.545000 | 0.000000 | -0.019000 | -11.505000 | -11.524000 | -814.000000 | -1657.000000 | 1225.000000 | 814.000000 |  | 186 | Нарушение формы кольцевого шва | GWAN |  | 10:17 | 08:01 | 03:46 | 0 | 4078 |  | EXT | Нарушение формы кольцевого шва |  | (c)
1968.165000 | 5.370000 | 5.362000 | -5.925000 | -5.933000 | 2157.000000 | 2226.000000 | 2227.000000 | 2157.000000 | 5362.000000 | 189 |  | CORR | СIGR | 05:26 | 05:37 | 05:37 | 17 | 140 | 9.000000 | EXT | - |  | (c)
1968.900000 | 6.105000 | 6.102000 | -5.190000 | -5.193000 | 2114.000000 | -2165.000000 | -2201.000000 | 2055.000000 | 5129.000000 | 189 |  | CORR | GENE | 05:19 | 05:48 | 05:42 | 64 | 292 | 15.000000 | EXT | - |  | (c)
1969.689000 | 6.894000 | 6.875000 | -4.401000 | -4.420000 | 2119.000000 | -2198.000000 | -2218.000000 | 2094.000000 | 4380.000000 | 189 |  | CORR | СIGR | 05:20 | 05:43 | 05:40 | 40 | 248 | 13.000000 | EXT | - |  | (c)
1970.903000 | 8.108000 | 8.091000 | -3.187000 | -3.204000 | 2195.000000 | -2203.000000 | -2192.000000 | 2118.000000 | 3176.000000 | 189 |  | CORR | СIGR | 05:32 | 05:42 | 05:44 | 28 | 148 | 9.000000 | EXT | - |  | (c)
1973.979000 | 11.184000 | 11.165000 | -0.111000 | -0.130000 | 2006.000000 | 2137.000000 | 2163.000000 | 2006.000000 | 96.000000 | 189 |  | CORR | СIGR | 05:01 | 05:23 | 05:27 | 34 | 315 | 10.000000 | EXT | - |  | (c)
2004.535000 | 7.405000 | 7.392000 | -3.925000 | -3.938000 | -1063.000000 | -998.000000 | -1004.000000 | 945.000000 | 3916.000000 | 192 |  | CORR | СIGR | 06:02 | 06:12 | 06:11 | 22 | 118 | 15.000000 | EXT | - |  | (c)
2007.751000 | 10.621000 | 10.613000 | -0.709000 | -0.717000 | -1342.000000 | -1261.000000 | -1297.000000 | 1252.000000 | 695.000000 | 192 |  | CORR | СIGR | 05:17 | 05:30 | 05:24 | 22 | 90 | 12.000000 | EXT | - |  | (c)
2030.780000 | 0.000000 | -0.034000 | -11.270000 | -11.304000 | 462.000000 | 1787.000000 | 1560.000000 | 462.000000 |  | 195 | Нарушение формы кольцевого шва | GWAN |  | 03:16 | 06:50 | 06:13 | 0 | 2195 |  | EXT | Нарушение формы кольцевого шва |  | (c)
2042.050000 | 0.000000 | -0.025000 | -11.170000 | -11.195000 | -446.000000 | 51.000000 | 175.000000 | 0.000000 |  | 196 | Нарушение формы кольцевого шва | GWAN |  | 03:15 | 04:36 | 04:56 | 0 | 1243 |  | EXT | Нарушение формы кольцевого шва |  | (c)
2042.050000 | 0.000000 | -0.028000 | -11.170000 | -11.198000 | 1230.000000 | 1433.000000 | 1539.000000 | 1230.000000 |  | 196 | Нарушение формы кольцевого шва | GWAN |  | 07:46 | 08:19 | 08:36 | 0 | 617 |  | EXT | Нарушение формы кольцевого шва |  | (c)
2042.050000 | 0.000000 | -0.052000 | -11.170000 | -11.222000 | 2177.000000 | -2026.000000 | -2016.000000 | 1748.000000 |  | 196 | Нарушение формы кольцевого шва | GWAN |  | 10:19 | 11:00 | 11:02 | 0 | 536 |  | EXT | Нарушение формы кольцевого шва |  | (c)
2053.220000 | 0.000000 | -0.044000 | -11.295000 | -11.339000 | 1271.000000 | 1735.000000 | 1632.000000 | 1271.000000 |  | 197 | Смещение кромок | GWAN |  | 01:54 | 03:09 | 02:52 | 0 | 722 | 2.434607 | EXT | Смещение кромок. Вовнутрь. Величина смещения - 2.4 мм. |  | (c)
2053.220000 | 0.000000 | -0.035000 | -11.295000 | -11.330000 | -2221.000000 | -2091.000000 | -2050.000000 | 1879.000000 |  | 197 | Смещение кромок | GWAN |  | 04:31 | 04:52 | 04:58 | 0 | 343 | 2.431000 | EXT | Смещение кромок. Наружу. Величина смещения - 2.4 мм. |  | (c)
2053.220000 | 0.000000 | -0.015000 | -11.295000 | -11.310000 | -1153.000000 | -926.000000 | -945.000000 | 738.000000 |  | 197 | Смещение кромок | GWAN |  | 07:23 | 08:00 | 07:57 | 0 | 415 | 3.618000 | EXT | Смещение кромок. Вовнутрь. Величина смещения - 3.6 мм. |  | (c)
2053.220000 | 0.000000 | -0.040000 | -11.295000 | -11.335000 | -255.000000 | 375.000000 | 226.000000 | 0.000000 |  | 197 | Смещение кромок | GWAN |  | 09:48 | 11:30 | 11:06 | 0 | 961 | 4.185000 | EXT | Смещение кромок. Вовнутрь. Величина смещения - 4.2 мм. |  | (c)
2098.665000 | 0.000000 | -0.014000 | -11.310000 | -11.324000 | 228.000000 | 927.000000 | 1612.000000 | 228.000000 |  | 201 | Нарушение формы кольцевого шва | GWAN |  | 02:11 | 04:04 | 05:55 | 0 | 2769 |  | EXT | Нарушение формы кольцевого шва |  | (c)
2098.665000 | 0.000000 | -0.055000 | -11.310000 | -11.365000 | -1119.000000 | -930.000000 | -973.000000 | 828.000000 |  | 201 | Смещение кромок | GWAN |  | 10:34 | 11:04 | 10:57 | 0 | 290 | 4.278000 | EXT | Смещение кромок. Вовнутрь. Величина смещения - 4.3 мм. |  | (c)
2153.945000 | 0.000000 | -0.020000 | -11.255000 | -11.275000 | -386.000000 | -191.000000 | -261.000000 | 136.000000 |  | 206 | Смещение кромок | GWAN |  | 04:17 | 04:48 | 04:37 | 0 | 250 | 2.792000 | EXT | Смещение кромок. Наружу. Величина смещения - 2.8 мм. |  | (c)
2153.945000 | 0.000000 | -0.015000 | -11.255000 | -11.270000 | -90.000000 | -32.000000 | 2.000000 | 0.000000 |  | 206 | Смещение кромок | GWAN |  | 05:04 | 05:14 | 05:19 | 0 | 183 | 4.515000 | EXT | Смещение кромок. Вовнутрь. Величина смещения - 4.5 мм. |  | (c)
2153.945000 | 0.000000 | -0.015000 | -11.255000 | -11.270000 | 122.000000 | 183.000000 | 188.000000 | 122.000000 |  | 206 | Смещение кромок | GWAN |  | 05:39 | 05:48 | 05:49 | 0 | 131 | 2.475000 | EXT | Смещение кромок. Наружу. Величина смещения - 2.5 мм. |  | (c)
2153.945000 | 0.000000 | -0.031000 | -11.255000 | -11.286000 | 1703.000000 | -2152.000000 | -1736.000000 | 714.000000 |  | 206 | Нарушение формы кольцевого шва | GWAN |  | 09:54 | 11:31 | 00:39 | 0 | 2044 |  | EXT | Нарушение формы кольцевого шва |  | (c)
2193.820000 | 5.640000 | 5.635000 | -5.290000 | -5.295000 | -2229.000000 | -2212.000000 | -2207.000000 | 0.144461 | 5272.000000 | 209 |  | LWAN |  | 05:22 | 05:24 | 05:25 | 23 | 44 | 18.458379 | INT | -. Эквивалент потери металла 18%. |  | (c)
2220.615000 | 9.920000 | 9.901000 | -0.945000 | -0.964000 | -2123.000000 | -2108.000000 | -2108.000000 | 2092.000000 | 931.000000 | 211 | Металлургический дефект | MIAN | PITT | 00:27 | 00:29 | 00:29 | 33 | 31 | 10.000000 | INT | Металлургический дефект. Эквивалент потери металла 10%. |  | (c)
2221.560000 | 0.000000 | -0.020000 | -10.720000 | -10.740000 | -373.000000 | -126.000000 | -161.000000 | 0.000000 |  | 212 | Смещение кромок | GWAN |  | 05:24 | 06:03 | 05:58 | 0 | 424 | 3.934000 | EXT | Смещение кромок. Вовнутрь. Величина смещения - 3.9 мм. |  | (c)
2221.560000 | 0.000000 | -0.050000 | -10.720000 | -10.770000 | 148.000000 | 1228.000000 | 761.000000 | 148.000000 |  | 212 | Смещение кромок | GWAN |  | 06:48 | 09:42 | 08:27 | 0 | 1226 | 4.109741 | EXT | Смещение кромок. Наружу. Величина смещения - 4.1 мм. |  | (c)
2221.560000 | 0.000000 | -0.037000 | -10.720000 | -10.757000 | 1808.000000 | -2158.000000 | -1675.000000 | 696.000000 |  | 212 | Нарушение формы кольцевого шва | GWAN |  | 11:16 | 00:36 | 01:54 | 0 | 1957 |  | EXT | Нарушение формы кольцевого шва |  | (c)
2232.280000 | 0.000000 | -0.031000 | -11.545000 | -11.576000 | 1550.000000 | 1656.000000 | 1621.000000 | 43.531620 |  | 213 |  | GWAN |  | 02:07 | 02:24 | 02:18 | 0 | 141 |  | EXT | -. Подбивка кромок величиной 8 мм. |  | (c)
2288.800000 | 0.000000 | -0.035000 | -10.975000 | -11.010000 | -547.000000 | -318.000000 | -316.000000 | 85.000000 |  | 218 | Смещение кромок | GWAN |  | 00:08 | 00:45 | 00:45 | 0 | 462 | 3.627000 | EXT | Смещение кромок. Наружу. Величина смещения - 3.6 мм. |  | (c)
2288.800000 | 0.000000 | -0.025000 | -10.975000 | -11.000000 | 313.000000 | 463.000000 | 533.000000 | 313.000000 |  | 218 | Смещение кромок | GWAN |  | 02:27 | 02:51 | 03:02 | 0 | 441 | 3.280000 | EXT | Смещение кромок. Вовнутрь. Величина смещения - 3.3 мм. |  | (c)
2288.800000 | 0.000000 | -0.035000 | -10.975000 | -11.010000 | 2113.000000 | -1683.000000 | -1807.000000 | 1266.000000 |  | 218 | Нарушение формы кольцевого шва | GWAN |  | 07:17 | 09:05 | 08:45 | 0 | 1083 |  | EXT | Нарушение формы кольцевого шва |  | (c)
2288.800000 | 0.000000 | -0.045000 | -10.975000 | -11.020000 | -1212.000000 | -1009.000000 | -997.000000 | 782.000000 |  | 218 | Смещение кромок | GWAN |  | 10:21 | 10:54 | 10:55 | 0 | 430 | 3.211000 | EXT | Смещение кромок. Наружу. Величина смещения - 3.2 мм. |  | (c)
2299.775000 | 0.000000 | -0.029000 | -11.595000 | -11.624000 | 1275.000000 | -1775.000000 | -1089.000000 | 0.000000 |  | 219 | Нарушение формы кольцевого шва | GWAN |  | 01:35 | 05:23 | 07:14 | 0 | 4195 |  | EXT | Нарушение формы кольцевого шва |  | (c)
2345.770000 | 0.000000 | -0.024000 | -11.530000 | -11.554000 | 1485.000000 | 1708.000000 | -2052.000000 | 0.000000 |  | 223 | Нарушение формы кольцевого шва | GWAN |  | 01:49 | 02:25 | 04:19 | 0 | 1849 |  | EXT | Нарушение формы кольцевого шва |  | (c)
2345.770000 | 0.000000 | -0.027000 | -11.530000 | -11.557000 | 72.000000 | 590.000000 | 655.000000 | 52.857772 |  | 223 | Нарушение формы кольцевого шва | GWAN |  | 10:01 | 11:25 | 11:35 | 0 | 1166 |  | EXT | Нарушение формы кольцевого шва |  | (c)
2348.549000 | 2.779000 | 2.723000 | -8.751000 | -8.807000 | -1763.000000 | -1473.000000 | -1542.000000 | 37.723738 | 2723.000000 | 223 |  | CORR | GENE | 05:05 | 05:52 | 05:41 | 86 | 443 | 14.000000 | EXT | - |  | (c)
2351.768000 | 5.998000 | 5.872000 | -5.532000 | -5.658000 | -1954.000000 | -1567.000000 | -1691.000000 | 22.353053 | 5227.000000 | 223 |  | CORR | GENE | 04:34 | 05:37 | 05:17 | 431 | 525 | 11.000000 | EXT | - |  | (c)
2357.300000 | 0.000000 | -0.015000 | -11.495000 | -11.510000 | 501.000000 | 844.000000 | 802.000000 | 40.441236 |  | 224 | Смещение кромок | GWAN |  | 03:54 | 04:49 | 04:42 | 0 | 601 | 5.281000 | EXT | Смещение кромок. Вовнутрь. Величина смещения - 5.3 мм. Аномалия находится на упругопластическом изгибе: R=789 D, максимальное растяжение на 11.8 час. |  | (c)
2391.570000 | 0.000000 | -0.030000 | -11.160000 | -11.190000 | 1231.000000 | 1532.000000 | 1724.000000 | 1231.000000 |  | 227 | Смещение кромок | GWAN |  | 02:10 | 02:59 | 03:30 | 0 | 987 | 4.115000 | EXT | Смещение кромок. Наружу. Величина смещения - 4.1 мм. |  | (c)
2391.570000 | 0.000000 | -0.047000 | -11.160000 | -11.207000 | -2157.000000 | -614.000000 | -480.000000 | 0.000000 |  | 227 | Нарушение формы кольцевого шва | GWAN |  | 05:03 | 09:12 | 09:34 | 0 | 3353 |  | EXT | Нарушение формы кольцевого шва |  | (c)
2425.965000 | 0.000000 | -0.039000 | -11.425000 | -11.464000 | -699.000000 | 1171.000000 | 1508.000000 | 0.000000 |  | 230 | Нарушение формы кольцевого шва | GWAN |  | 01:44 | 06:46 | 07:40 | 0 | 4415 |  | EXT | Нарушение формы кольцевого шва |  | (c)
2426.848000 | 0.883000 | 0.654000 | -10.542000 | -10.771000 | -104.000000 | 567.000000 | 367.000000 | 0.000000 | 654.000000 | 230 |  | CORR | GENE | 03:20 | 05:09 | 04:36 | 359 | 942 | 10.000000 | EXT | - |  | (c)
2433.546000 | 7.581000 | 7.549000 | -3.844000 | -3.876000 | 421.000000 | 614.000000 | 522.000000 | 421.000000 | 3836.000000 | 230 |  | CORR | СIGR | 04:45 | 05:16 | 05:01 | 40 | 203 | 11.000000 | EXT | - |  | (c)
2435.040000 | 9.075000 | 8.148000 | -2.350000 | -3.277000 | 320.000000 | 466.000000 | 404.000000 | 320.000000 | 2301.000000 | 230 |  | CORR | GENE | 04:29 | 04:52 | 04:42 | 976 | 169 | 10.000000 | EXT | - |  | (c)
2437.390000 | 0.000000 | -0.039000 | -11.415000 | -11.454000 | -891.000000 | -35.000000 | 1287.000000 | 0.000000 |  | 231 | Нарушение формы кольцевого шва | GWAN |  | 04:30 | 06:48 | 10:21 | 0 | 4355 |  | EXT | Нарушение формы кольцевого шва |  | (c)
2439.595000 | 2.205000 | 2.099000 | -9.210000 | -9.316000 | -72.000000 | -57.000000 | -55.000000 | 38.000000 | 2099.000000 | 231 |  | CORR | AXGR | 06:42 | 06:44 | 06:45 | 242 | 34 | 13.000000 | EXT | - |  | (c)
2443.924000 | 6.534000 | 6.121000 | -4.881000 | -5.294000 | -66.000000 | -36.000000 | -45.000000 | 24.000000 | 4609.000000 | 231 |  | CORR | AXGR | 06:43 | 06:48 | 06:46 | 685 | 42 | 11.000000 | EXT | - |  | (c)
2448.805000 | 0.000000 | -0.035000 | -11.320000 | -11.355000 | -94.000000 | -2018.000000 | 2048.000000 | 0.000000 |  | 232 | Нарушение формы кольцевого шва | GWAN |  | 11:38 | 06:27 | 05:23 | 0 | 4284 |  | EXT | Нарушение формы кольцевого шва |  | (c)
2493.910000 | 0.000000 | -0.029000 | -10.895000 | -10.924000 | 938.000000 | -1259.000000 | -1329.000000 | 866.000000 |  | 236 | Нарушение формы кольцевого шва | GWAN |  | 05:54 | 12:00 | 11:49 | 0 | 4389 |  | EXT | Нарушение формы кольцевого шва |  | (c)
2504.217000 | 10.307000 | 10.298000 | -0.588000 | -0.597000 | 995.000000 | 1072.000000 | 1064.000000 | 995.000000 | 547.000000 | 236 |  | CORR | СIGR | 06:04 | 06:16 | 06:15 | 50 | 138 | 11.000000 | EXT | - |  | (c)
2504.623000 | 10.713000 | 10.518000 | -0.182000 | -0.377000 | -289.000000 | -221.000000 | -217.000000 | 146.000000 | 134.000000 | 236 |  | CORR | GENE | 02:37 | 02:48 | 02:48 | 243 | 143 | 11.000000 | EXT | - |  | (c)
2504.805000 | 0.000000 | -0.035000 | -11.515000 | -11.550000 | -481.000000 | -1870.000000 | 1731.000000 | 0.000000 |  | 237 | Нарушение формы кольцевого шва | GWAN |  | 05:45 | 02:00 | 11:42 | 0 | 4424 |  | EXT | Нарушение формы кольцевого шва |  | (c)
2507.660000 | 2.855000 | 2.851000 | -8.660000 | -8.664000 | -1004.000000 | -927.000000 | -755.000000 | 507.000000 | 2851.000000 | 237 |  | CORR | СIGR | 04:20 | 04:33 | 05:00 | 50 | 497 | 11.000000 | EXT | - |  | (c)
2509.180000 | 4.375000 | 4.370000 | -7.140000 | -7.145000 | -313.000000 | -103.000000 | -77.000000 | 0.000000 | 4370.000000 | 237 |  | CORR | СIGR | 06:12 | 06:46 | 06:50 | 35 | 472 | 10.000000 | EXT | - |  | (c)
2509.185000 | 4.380000 | 4.362000 | -7.135000 | -7.153000 | -801.000000 | -725.000000 | -620.000000 | 439.000000 | 4362.000000 | 237 |  | CORR | СIGR | 04:53 | 05:05 | 05:22 | 22 | 362 | 12.000000 | EXT | - |  | (c)
2510.304000 | 5.499000 | 5.483000 | -6.016000 | -6.032000 | -654.000000 | -537.000000 | -547.000000 | 440.000000 | 5483.000000 | 237 |  | CORR | СIGR | 05:17 | 05:35 | 05:34 | 29 | 214 | 13.000000 | EXT | - |  | (c)
2516.320000 | 0.000000 | -0.030000 | -11.695000 | -11.725000 | 553.000000 | -1816.000000 | -1899.000000 | 0.000000 |  | 238 | Нарушение формы кольцевого шва | GWAN |  | 00:16 | 05:54 | 05:41 | 0 | 4019 |  | EXT | Нарушение формы кольцевого шва |  | (c)
2516.864000 | 0.544000 | 0.523000 | -11.151000 | -11.172000 | 2086.000000 | -2216.000000 | -2222.000000 | 2069.000000 | 523.000000 | 238 |  | CORR | GENE | 04:24 | 04:49 | 04:48 | 82 | 306 | 13.000000 | EXT | - |  | (c)
2522.532000 | 6.212000 | 6.195000 | -5.483000 | -5.500000 | -2179.000000 | -2123.000000 | -2078.000000 | 1977.000000 | 5462.000000 | 238 |  | CORR | СIGR | 04:55 | 05:04 | 05:12 | 38 | 202 | 11.000000 | EXT | - |  | (c)
2528.015000 | 0.000000 | -0.029000 | -11.290000 | -11.319000 | -90.000000 | -1628.000000 | 2109.000000 | 0.000000 |  | 239 | Нарушение формы кольцевого шва | GWAN |  | 00:06 | 07:57 | 06:01 | 0 | 4399 |  | EXT | Нарушение формы кольцевого шва |  | (c)
2532.298000 | 4.283000 | 4.065000 | -7.007000 | -7.225000 | 2061.000000 | 2120.000000 | 2177.000000 | 2061.000000 | 4065.000000 | 239 |  | CORR | GENE | 05:53 | 06:02 | 06:12 | 295 | 232 | 10.000000 | EXT | - |  | (c)
2534.964000 | 6.949000 | 6.942000 | -4.341000 | -4.348000 | 1973.000000 | 2227.000000 | 2149.000000 | 1973.000000 | 4289.000000 | 239 |  | CORR | GENE | 05:39 | 06:20 | 06:07 | 59 | 353 | 11.000000 | EXT | - |  | (c)
2539.305000 | 0.000000 | -0.052000 | -11.610000 | -11.662000 | 2137.000000 | -16.000000 | -125.000000 | 0.000000 |  | 240 | Нарушение формы кольцевого шва | GWAN |  | 01:54 | 08:06 | 07:49 | 0 | 4399 |  | EXT | Нарушение формы кольцевого шва |  | (c)
2572.953000 | 10.423000 | 10.395000 | -1.197000 | -1.225000 | 458.000000 | 685.000000 | 661.000000 | 458.000000 | 1136.000000 | 242 |  | CORR | GENE | 05:37 | 06:13 | 06:10 | 89 | 407 | 12.000000 | EXT | - |  | (c)
2574.150000 | 0.000000 | -0.057000 | -11.625000 | -11.682000 | 1801.000000 | -737.000000 | -453.000000 | 0.000000 |  | 243 | Нарушение формы кольцевого шва | GWAN |  | 02:56 | 08:06 | 08:52 | 0 | 4416 |  | EXT | Нарушение формы кольцевого шва |  | (c)
2580.138000 | 5.988000 | 5.985000 | -5.637000 | -5.640000 | -1366.000000 | -1253.000000 | -1158.000000 | 951.000000 | 5602.000000 | 243 |  | CORR | СIGR | 06:25 | 06:43 | 06:58 | 38 | 415 | 10.000000 | EXT | - |  | (c)
2580.150000 | 6.000000 | 6.000000 | -5.625000 | -5.625000 | -1816.000000 | -1675.000000 | -1705.000000 | 1595.000000 | 5601.000000 | 243 |  | CORR | СIGR | 05:12 | 05:35 | 05:30 | 24 | 221 | 14.000000 | EXT | - |  | (c)
2580.259000 | 6.109000 | 6.099000 | -5.516000 | -5.526000 | -2121.000000 | -1938.000000 | -1869.000000 | 1618.000000 | 5475.000000 | 243 |  | CORR | СIGR | 04:23 | 04:52 | 05:04 | 51 | 503 | 10.000000 | EXT | - |  | (c)
2580.675000 | 6.525000 | 6.517000 | -5.100000 | -5.108000 | -1381.000000 | -1248.000000 | -1126.000000 | 871.000000 | 5063.000000 | 243 |  | CORR | СIGR | 06:22 | 06:44 | 07:04 | 45 | 510 | 15.000000 | EXT | - |  | (c)
2598.782000 | 1.602000 | 1.598000 | -10.003000 | -10.007000 | 809.000000 | 1446.000000 | 1276.000000 | 809.000000 | 1598.000000 | 245 |  | CORR | СIGR | 04:58 | 06:40 | 06:13 | 33 | 934 | 10.000000 | EXT | - |  | (c)
2603.565000 | 6.385000 | 6.381000 | -5.220000 | -5.224000 | 1017.000000 | 1088.000000 | 1097.000000 | 1017.000000 | 5200.000000 | 245 |  | CORR | СIGR | 05:31 | 05:43 | 05:44 | 24 | 159 | 10.000000 | EXT | - |  | (c)
2605.636000 | 8.456000 | 8.439000 | -3.149000 | -3.166000 | 710.000000 | 711.000000 | 851.000000 | 710.000000 | 3112.000000 | 245 |  | CORR | GENE | 04:42 | 04:42 | 05:04 | 54 | 282 | 10.000000 | EXT | - |  | (c)
2608.785000 | 0.000000 | -0.056000 | -11.590000 | -11.646000 | 2223.000000 | -1222.000000 | -9.000000 | 0.000000 |  | 246 | Нарушение формы кольцевого шва | GWAN |  | 02:46 | 05:30 | 08:46 | 0 | 4459 |  | EXT | Нарушение формы кольцевого шва |  | (c)
2614.651000 | 5.866000 | 5.866000 | -5.724000 | -5.724000 | -835.000000 | -591.000000 | -693.000000 | 551.000000 | 5699.000000 | 246 |  | CORR | СIGR | 06:33 | 07:12 | 06:55 | 25 | 284 | 10.000000 | EXT | - |  | (c)
2620.375000 | 0.000000 | -0.034000 | -11.610000 | -11.644000 | -1722.000000 | -61.000000 | 494.000000 | 1722.000000 |  | 247 | Нарушение формы кольцевого шва | GWAN |  | 11:08 | 03:36 | 05:06 | 0 | 4433 |  | EXT | Нарушение формы кольцевого шва |  | (c)
2631.390000 | 11.015000 | 10.986000 | -0.595000 | -0.624000 | 445.000000 | 586.000000 | 555.000000 | 445.000000 | 580.000000 | 247 |  | CORR | СIGR | 04:58 | 05:20 | 05:16 | 44 | 220 | 11.000000 | EXT | - |  | (c)
2643.000000 | 0.000000 | -0.030000 | -11.275000 | -11.305000 | -302.000000 | 809.000000 | 1914.000000 | 0.000000 |  | 249 | Нарушение формы кольцевого шва | GWAN |  | 11:05 | 02:05 | 05:03 | 0 | 4433 |  | EXT | Нарушение формы кольцевого шва |  | (c)
2643.776000 | 0.776000 | 0.643000 | -10.499000 | -10.632000 | 559.000000 | 763.000000 | 730.000000 | 559.000000 | 643.000000 | 249 |  | CORR | GENE | 01:24 | 01:57 | 01:52 | 153 | 343 | 8.000000 | EXT | - |  | (c)
2662.523000 | 8.248000 | 8.241000 | -3.387000 | -3.394000 | 1363.000000 | 1470.000000 | 1522.000000 | 1363.000000 | 3354.000000 | 250 |  | CORR | СIGR | 05:42 | 06:00 | 06:08 | 40 | 318 | 10.000000 | EXT | - |  | (c)
2662.704000 | 8.429000 | 8.423000 | -3.206000 | -3.212000 | 1708.000000 | 1810.000000 | 1806.000000 | 1708.000000 | 3180.000000 | 250 |  | CORR | СIGR | 06:38 | 06:55 | 06:54 | 32 | 197 | 10.000000 | EXT | - |  | (c)
2662.789000 | 8.514000 | 8.493000 | -3.121000 | -3.142000 | 1654.000000 | 1845.000000 | 1847.000000 | 1654.000000 | 3096.000000 | 250 |  | CORR | СIGR | 06:29 | 07:00 | 07:01 | 46 | 387 | 11.000000 | EXT | - |  | (c)
2679.613000 | 3.093000 | 2.961000 | -7.757000 | -7.889000 | -1465.000000 | -1452.000000 | -1451.000000 | 1436.000000 | 2961.000000 | 252 |  | CORR | AXGR | 03:50 | 03:52 | 03:52 | 266 | 28 | 9.000000 | EXT | - |  | (c)
2687.370000 | 0.000000 | -0.029000 | -10.835000 | -10.864000 | 1396.000000 | -701.000000 | -840.000000 | 0.000000 |  | 253 | Нарушение формы кольцевого шва | GWAN |  | 00:03 | 06:24 | 06:02 | 0 | 4450 |  | EXT | Нарушение формы кольцевого шва |  | (c)
2688.148000 | 0.778000 | 0.741000 | -10.057000 | -10.094000 | -1236.000000 | -795.000000 | -824.000000 | 413.000000 | 741.000000 | 253 |  | CORR | GENE | 04:58 | 06:09 | 06:05 | 85 | 823 | 14.000000 | EXT | - |  | (c)
2688.290000 | 0.920000 | 0.904000 | -9.915000 | -9.931000 | -813.000000 | -565.000000 | -626.000000 | 440.000000 | 904.000000 | 253 |  | CORR | СIGR | 06:06 | 06:46 | 06:36 | 35 | 373 | 12.000000 | EXT | - |  | (c)
2688.317000 | 0.947000 | 0.917000 | -9.888000 | -9.918000 | -1448.000000 | -1148.000000 | -1231.000000 | 1015.000000 | 917.000000 | 253 |  | CORR | СIGR | 04:24 | 05:12 | 04:59 | 46 | 433 | 10.000000 | EXT | - |  | (c)
2695.129000 | 7.759000 | 7.736000 | -3.076000 | -3.099000 | -1257.000000 | -1031.000000 | -955.000000 | 653.000000 | 3060.000000 | 253 |  | CORR | СIGR | 04:55 | 05:31 | 05:43 | 39 | 604 | 16.000000 | EXT | - |  | (c)
2695.748000 | 8.378000 | 8.363000 | -2.457000 | -2.472000 | -1425.000000 | -1303.000000 | -1327.000000 | 1229.000000 | 2434.000000 | 253 |  | CORR | СIGR | 04:28 | 04:47 | 04:43 | 38 | 196 | 13.000000 | EXT | - |  | (c)
2696.618000 | 9.248000 | 9.240000 | -1.587000 | -1.595000 | -1280.000000 | -1144.000000 | -1189.000000 | 1098.000000 | 1548.000000 | 253 |  | CORR | СIGR | 04:51 | 05:13 | 05:06 | 47 | 182 | 11.000000 | EXT | - |  | (c)
2697.972000 | 10.602000 | 10.584000 | -0.233000 | -0.251000 | -1207.000000 | -1014.000000 | -1062.000000 | 918.000000 | 201.000000 | 253 |  | CORR | СIGR | 05:03 | 05:34 | 05:26 | 50 | 289 | 10.000000 | EXT | - |  | (c)
2698.033000 | 10.663000 | 10.647000 | -0.172000 | -0.188000 | -1283.000000 | -976.000000 | -1095.000000 | 908.000000 | 159.000000 | 253 |  | CORR | СIGR | 04:51 | 05:40 | 05:21 | 29 | 375 | 10.000000 | EXT | - |  | (c)
2698.255000 | 0.050000 | 0.028000 | -11.490000 | -11.512000 | 393.000000 | 549.000000 | 556.000000 | 393.000000 | 28.000000 | 254 |  | CORR | GENE | 04:57 | 05:23 | 05:24 | 61 | 327 | 14.000000 | EXT | - |  | (c)
2700.365000 | 2.160000 | 2.154000 | -9.380000 | -9.386000 | 415.000000 | 505.000000 | 484.000000 | 415.000000 | 2154.000000 | 254 |  | CORR | СIGR | 05:01 | 05:16 | 05:12 | 40 | 139 | 15.000000 | EXT | - |  | (c)
2700.436000 | 2.231000 | 2.231000 | -9.309000 | -9.309000 | 333.000000 | 480.000000 | 407.000000 | 333.000000 | 2231.000000 | 254 |  | CORR | СIGR | 04:48 | 05:12 | 05:00 | 30 | 148 | 10.000000 | EXT | - |  | (c)
2700.578000 | 2.373000 | 2.373000 | -9.167000 | -9.167000 | 458.000000 | 637.000000 | 567.000000 | 458.000000 | 2373.000000 | 254 |  | CORR | GENE | 05:08 | 05:37 | 05:26 | 65 | 218 | 15.000000 | EXT | - |  | (c)
2700.863000 | 2.658000 | 2.658000 | -8.882000 | -8.882000 | 382.000000 | 480.000000 | 454.000000 | 382.000000 | 2658.000000 | 254 |  | CORR | СIGR | 04:56 | 05:11 | 05:07 | 36 | 145 | 10.000000 | EXT | - |  | (c)
2701.355000 | 3.150000 | 3.150000 | -8.390000 | -8.390000 | 327.000000 | 493.000000 | 427.000000 | 327.000000 | 3150.000000 | 254 |  | CORR | СIGR | 04:47 | 05:14 | 05:03 | 34 | 201 | 13.000000 | EXT | - |  | (c)
2719.341000 | 9.596000 | 9.569000 | -1.409000 | -1.436000 | 249.000000 | 465.000000 | 506.000000 | 249.000000 | 1355.000000 | 255 |  | CORR | GENE | 06:07 | 06:42 | 06:48 | 81 | 514 | 14.000000 | EXT | - |  | (c)
2732.180000 | 0.000000 | -0.002000 | -11.015000 | -11.017000 | -1837.000000 | 1351.000000 | 375.000000 | 1837.000000 |  | 257 | Нарушение формы кольцевого шва | GWAN |  | 11:49 | 08:23 | 05:46 | 0 | 4424 |  | EXT | Нарушение формы кольцевого шва |  | (c)
2743.195000 | 0.000000 | -0.032000 | -11.520000 | -11.552000 | 301.000000 | -2161.000000 | -1961.000000 | 238.000000 |  | 258 | Нарушение формы кольцевого шва | GWAN |  | 11:53 | 05:16 | 05:48 | 0 | 4398 |  | EXT | Нарушение формы кольцевого шва |  | (c)
2754.715000 | 0.000000 | -0.015000 | -11.155000 | -11.170000 | -598.000000 | -488.000000 | -483.000000 | 369.000000 |  | 259 | Смещение кромок | GWAN |  | 06:23 | 06:41 | 06:42 | 0 | 229 | 3.736000 | EXT | Смещение кромок. Вовнутрь. Величина смещения - 3.7 мм. |  | (c)
2754.715000 | 0.000000 | -0.035000 | -11.155000 | -11.190000 | -337.000000 | -81.000000 | -32.000000 | 0.000000 |  | 259 | Смещение кромок | GWAN |  | 07:06 | 07:47 | 07:55 | 0 | 610 | 5.077000 | EXT | Смещение кромок. Наружу. Величина смещения - 5.1 мм. |  | (c)
2754.715000 | 0.000000 | -0.050000 | -11.155000 | -11.205000 | 364.000000 | 851.000000 | 882.000000 | 364.000000 |  | 259 | Смещение кромок | GWAN |  | 08:59 | 10:17 | 10:22 | 0 | 1037 | 3.872000 | EXT | Смещение кромок. Вовнутрь. Величина смещения - 3.9 мм. |  | (c)
2754.715000 | 0.000000 | -0.038000 | -11.155000 | -11.193000 | 1458.000000 | -1724.000000 | -1828.000000 | 654.000000 |  | 259 | Нарушение формы кольцевого шва | GWAN |  | 11:55 | 03:22 | 03:05 | 0 | 2349 |  | EXT | Нарушение формы кольцевого шва |  | (c)
2810.845000 | 0.000000 | -0.034000 | -11.585000 | -11.619000 | 1444.000000 | -1900.000000 | -2142.000000 | 0.000000 |  | 264 | Нарушение формы кольцевого шва | GWAN |  | 03:01 | 06:01 | 05:22 | 0 | 1750 |  | EXT | Нарушение формы кольцевого шва |  | (c)
2822.430000 | 0.000000 | -0.032000 | -11.565000 | -11.597000 | 968.000000 | 1151.000000 | 1158.000000 | 968.000000 |  | 265 | Нарушение формы кольцевого шва | GWAN |  | 02:45 | 03:15 | 03:16 | 0 | 381 |  | EXT | Нарушение формы кольцевого шва |  | (c)
2822.430000 | 0.000000 | -0.026000 | -11.565000 | -11.591000 | 2040.000000 | -1452.000000 | -1857.000000 | 1293.000000 |  | 265 | Нарушение формы кольцевого шва | GWAN |  | 05:38 | 08:15 | 07:10 | 0 | 1129 |  | EXT | Нарушение формы кольцевого шва |  | (c)
2822.430000 | 0.000000 | -0.027000 | -11.565000 | -11.592000 | -146.000000 | 39.000000 | 79.000000 | 146.000000 |  | 265 | Нарушение формы кольцевого шва | GWAN |  | 11:46 | 00:16 | 00:22 | 0 | 449 |  | EXT | Нарушение формы кольцевого шва |  | (c)
2848.890000 | 4.050000 | 4.043000 | -7.565000 | -7.572000 | 35.000000 | 98.000000 | 83.000000 | 2.800001 | 4043.000000 | 267 |  | CORR | СIGR | 00:41 | 00:51 | 00:48 | 33 | 96 | 10.000000 | EXT | - |  | (c)
2856.455000 | 0.000000 | -0.025000 | -11.600000 | -11.625000 | -422.000000 | -18.000000 | 40.000000 | 0.000000 |  | 268 | Смещение кромок | GWAN |  | 00:45 | 01:50 | 01:59 | 0 | 924 | 4.098000 | EXT | Смещение кромок. Вовнутрь. Величина смещения - 4.1 мм. |  | (c)
2856.455000 | 0.000000 | -0.015000 | -11.600000 | -11.615000 | 810.000000 | 975.000000 | 1183.000000 | 810.000000 |  | 268 | Смещение кромок | GWAN |  | 04:04 | 04:30 | 05:04 | 0 | 746 | 4.690000 | EXT | Смещение кромок. Вовнутрь. Величина смещения - 4.7 мм. |  | (c)
2856.455000 | 0.000000 | -0.035000 | -11.600000 | -11.635000 | 2065.000000 | -1947.000000 | -2006.000000 | 1615.000000 |  | 268 | Смещение кромок | GWAN |  | 07:26 | 08:39 | 08:29 | 0 | 781 | 4.473000 | EXT | Смещение кромок. Вовнутрь. Величина смещения - 4.5 мм. |  | (c)
2856.455000 | 0.000000 | -0.030000 | -11.600000 | -11.630000 | -1161.000000 | -959.000000 | -831.000000 | 501.000000 |  | 268 | Нарушение формы кольцевого шва | GWAN |  | 10:46 | 11:18 | 11:39 | 0 | 660 |  | EXT | Нарушение формы кольцевого шва |  | (c)
2868.055000 | 0.000000 | -0.015000 | -11.390000 | -11.405000 | -1724.000000 | -1454.000000 | -1517.000000 | 1311.000000 |  | 269 | Смещение кромок | GWAN |  | 04:47 | 05:31 | 05:21 | 0 | 412 | 3.785000 | EXT | Смещение кромок. Наружу. Величина смещения - 3.8 мм. |  | (c)
2890.810000 | 0.000000 | -0.030000 | -11.600000 | -11.630000 | -2160.000000 | -2047.000000 | -2021.000000 | 1881.000000 |  | 271 | Смещение кромок | GWAN |  | 02:07 | 02:25 | 02:30 | 0 | 279 | 3.620000 | EXT | Смещение кромок. Вовнутрь. Величина смещения - 3.6 мм. |  | (c)
2890.810000 | 0.000000 | -0.038000 | -11.600000 | -11.638000 | -1824.000000 | -1469.000000 | -1439.000000 | 1055.000000 |  | 271 | Нарушение формы кольцевого шва | GWAN |  | 03:01 | 03:59 | 04:04 | 0 | 769 |  | EXT | Нарушение формы кольцевого шва |  | (c)
2890.810000 | 0.000000 | -0.015000 | -11.600000 | -11.615000 | -1045.000000 | -891.000000 | -949.000000 | 853.000000 |  | 271 | Смещение кромок | GWAN |  | 05:07 | 05:32 | 05:23 | 0 | 192 | 2.579000 | EXT | Смещение кромок. Вовнутрь. Величина смещения - 2.6 мм. |  | (c)
2890.810000 | 0.000000 | -0.031000 | -11.600000 | -11.631000 | -829.000000 | -731.000000 | -438.000000 | 48.000000 |  | 271 | Нарушение формы кольцевого шва | GWAN |  | 05:42 | 05:58 | 06:45 | 0 | 781 |  | EXT | Нарушение формы кольцевого шва |  | (c)
2890.810000 | 0.000000 | -0.030000 | -11.600000 | -11.630000 | -14.000000 | 201.000000 | 168.000000 | 0.000000 |  | 271 | Смещение кромок | GWAN |  | 07:54 | 08:28 | 08:23 | 0 | 363 | 4.262000 | EXT | Смещение кромок. Вовнутрь. Величина смещения - 4.3 мм. |  | (c)
2890.810000 | 0.000000 | -0.035000 | -11.600000 | -11.635000 | 403.000000 | 1473.000000 | 1321.000000 | 403.000000 |  | 271 | Нарушение формы кольцевого шва | GWAN |  | 09:01 | 11:54 | 11:29 | 0 | 1835 |  | EXT | Нарушение формы кольцевого шва |  | (c)
2924.915000 | 0.000000 | -0.015000 | -11.440000 | -11.455000 | 517.000000 | 804.000000 | 803.000000 | 517.000000 |  | 274 | Смещение кромок | GWAN |  | 04:03 | 04:49 | 04:49 | 0 | 572 | 4.651000 | EXT | Смещение кромок. Вовнутрь. Величина смещения - 4.7 мм. |  | (c)
2924.915000 | 0.000000 | -0.015000 | -11.440000 | -11.455000 | 1106.000000 | 1225.000000 | 1223.000000 | 1106.000000 |  | 274 | Смещение кромок | GWAN |  | 05:38 | 05:57 | 05:57 | 0 | 232 | 2.885000 | EXT | Смещение кромок. Наружу. Величина смещения - 2.9 мм. |  | (c)
2924.915000 | 0.000000 | -0.026000 | -11.440000 | -11.466000 | 1472.000000 | 1810.000000 | -1316.000000 | 357.000000 |  | 274 | Нарушение формы кольцевого шва | GWAN |  | 06:37 | 07:31 | 11:07 | 0 | 3346 |  | EXT | Нарушение формы кольцевого шва |  | (c)
2938.332000 | 1.977000 | 1.953000 | -3.348000 | -3.372000 | -2213.000000 | -1836.000000 | -1888.000000 | 1564.000000 | 1953.000000 | 275 |  | CORR | GENE | 06:00 | 07:00 | 06:52 | 45 | 649 | 11.000000 | EXT | - |  | (c)
2958.265000 | 0.000000 | -0.024000 | -11.395000 | -11.419000 | 1108.000000 | -361.000000 | -1531.000000 | 292.000000 |  | 279 | Нарушение формы кольцевого шва | GWAN |  | 06:45 | 02:48 | 11:39 | 0 | 3645 |  | EXT | Нарушение формы кольцевого шва |  | (c)
2964.718000 | 6.453000 | 6.439000 | -4.942000 | -4.956000 | 1443.000000 | 1500.000000 | 1510.000000 | 1443.000000 | 4909.000000 | 279 |  | GOUG | GENE | 07:39 | 07:49 | 07:50 | 47 | 132 | 9.000000 | EXT | -. Задир. |  | (c)
2964.922000 | 6.657000 | 6.644000 | -4.738000 | -4.751000 | 1291.000000 | 1312.000000 | 1327.000000 | 1291.000000 | 4725.000000 | 279 |  | GOUG | СIGR | 07:15 | 07:18 | 07:21 | 26 | 71 | 9.000000 | EXT | -. Задир. |  | (c)
2965.424000 | 7.159000 | 6.975000 | -4.236000 | -4.420000 | 1054.000000 | 1149.000000 | 1153.000000 | 1054.000000 | 4200.000000 | 279 |  | GOUG | GENE | 06:37 | 06:52 | 06:53 | 220 | 197 | 11.000000 | EXT | -. Зона задиров. |  | (c)
2969.660000 | 0.000000 | -0.029000 | -11.580000 | -11.609000 | -1838.000000 | -1233.000000 | 226.000000 | 1838.000000 |  | 280 | Нарушение формы кольцевого шва | GWAN |  | 11:12 | 00:50 | 04:45 | 0 | 4129 |  | EXT | Нарушение формы кольцевого шва |  | (c)
2981.240000 | 0.000000 | -0.031000 | -11.525000 | -11.556000 | 896.000000 | 1050.000000 | 1697.000000 | 0.000000 |  | 281 | Смещение кромок | GWAN |  | 03:30 | 03:55 | 05:39 | 0 | 1604 | 3.737127 | EXT | Смещение кромок. Наружу. Величина смещения - 3.7 мм. |  | (c)
2981.240000 | 0.000000 | -0.040000 | -11.525000 | -11.565000 | -951.000000 | -675.000000 | -716.000000 | 38.783586 |  | 281 | Смещение кромок | GWAN |  | 10:32 | 11:16 | 11:10 | 0 | 471 | 3.969000 | EXT | Смещение кромок. Вовнутрь. Величина смещения - 4 мм. |  | (c)
2992.765000 | 0.000000 | -0.025000 | -11.275000 | -11.300000 | 802.000000 | 1112.000000 | 1028.000000 | 78.736167 |  | 282 | Смещение кромок | GWAN |  | 01:56 | 02:46 | 02:32 | 0 | 453 | 3.340000 | EXT | Смещение кромок. Вовнутрь. Величина смещения - 3.3 мм. |  | (c)
2992.765000 | 0.000000 | -0.035000 | -11.275000 | -11.310000 | 1632.000000 | 1725.000000 | 1759.000000 | 27.880156 |  | 282 | Смещение кромок | GWAN |  | 04:10 | 04:25 | 04:30 | 0 | 253 | 4.347000 | EXT | Смещение кромок. Наружу. Величина смещения - 4.3 мм. |  | (c)
2992.765000 | 0.000000 | -0.020000 | -11.275000 | -11.295000 | 1966.000000 | 2175.000000 | 2178.000000 | 0.000000 |  | 282 | Смещение кромок | GWAN |  | 05:04 | 05:37 | 05:38 | 0 | 424 | 3.397000 | EXT | Смещение кромок. Вовнутрь. Величина смещения - 3.4 мм. |  | (c)
3095.305000 | 0.000000 | -0.030000 | -11.230000 | -11.260000 | 1297.000000 | 1654.000000 | 1611.000000 | 24.722158 |  | 291 | Смещение кромок | GWAN |  | 02:09 | 03:07 | 03:00 | 0 | 627 | 4.299000 | EXT | Смещение кромок. Наружу. Величина смещения - 4.3 мм. |  | (c)
3095.305000 | 0.000000 | -0.025000 | -11.230000 | -11.255000 | -2049.000000 | -1643.000000 | -1767.000000 | 14.644047 |  | 291 | Смещение кромок | GWAN |  | 05:09 | 06:15 | 05:55 | 0 | 563 | 3.568000 | EXT | Смещение кромок. Наружу. Величина смещения - 3.6 мм. |  | (c)
3095.305000 | 0.000000 | -0.020000 | -11.230000 | -11.250000 | -1367.000000 | -1166.000000 | -1221.000000 | 69.713431 |  | 291 | Смещение кромок | GWAN |  | 06:59 | 07:32 | 07:23 | 0 | 290 | 3.818000 | EXT | Смещение кромок. Вовнутрь. Величина смещения - 3.8 мм. |  | (c)
3095.305000 | 0.000000 | -0.026000 | -11.230000 | -11.256000 | -1036.000000 | 857.000000 | 98.000000 | 7.935410 |  | 291 | Нарушение формы кольцевого шва | GWAN |  | 07:53 | 00:58 | 10:56 | 0 | 2268 |  | EXT | Нарушение формы кольцевого шва |  | (c)
3106.535000 | 0.000000 | -0.040000 | -11.590000 | -11.630000 | 937.000000 | 1108.000000 | 1239.000000 | 55.644676 |  | 292 | Смещение кромок | GWAN |  | 01:54 | 02:21 | 02:42 | 0 | 604 | 2.822000 | EXT | Смещение кромок. Вовнутрь. Величина смещения - 2.8 мм. |  | (c)
3106.535000 | 0.000000 | -0.020000 | -11.590000 | -11.610000 | 1612.000000 | -1974.000000 | -1737.000000 | 0.000000 |  | 292 | Нарушение формы кольцевого шва | GWAN |  | 03:42 | 06:04 | 06:42 | 0 | 2225 |  | EXT | Нарушение формы кольцевого шва |  | (c)
3106.535000 | 0.000000 | -0.040000 | -11.590000 | -11.630000 | 217.000000 | 422.000000 | 417.000000 | 33.652219 |  | 292 | Смещение кромок | GWAN |  | 11:57 | 00:30 | 00:30 | 0 | 401 | 3.868000 | EXT | Смещение кромок. Вовнутрь. Величина смещения - 3.9 мм. |  | (c)
3109.303000 | 2.768000 | 2.578000 | -8.822000 | -9.012000 | 2223.000000 | -2221.000000 | -2216.000000 | 0.000000 | 2578.000000 | 292 |  | LWAN |  | 05:21 | 05:24 | 05:25 | 548 | 44 | 16.549300 | INT | -. Эквивалент потери металла 17%. |  | (c)
3110.414000 | 3.879000 | 3.785000 | -7.711000 | -7.805000 | 2218.000000 | -2226.000000 | -2227.000000 | 0.000000 | 3785.000000 | 292 |  | LWAN |  | 05:20 | 05:23 | 05:23 | 415 | 31 | 12.941062 | INT | -. Эквивалент потери металла 13%. |  | (c)
3111.399000 | 4.864000 | 4.656000 | -6.726000 | -6.934000 | 2210.000000 | -2229.000000 | 2230.000000 | 0.000000 | 4656.000000 | 292 |  | LWAN |  | 05:19 | 05:23 | 05:22 | 473 | 41 | 14.116988 | INT | -. Эквивалент потери металла 14%. |  | (c)
3118.125000 | 0.000000 | -0.020000 | -11.320000 | -11.340000 | 134.000000 | 2000.000000 | 1534.000000 | 10.378028 |  | 293 | Нарушение формы кольцевого шва | GWAN |  | 11:46 | 04:47 | 03:32 | 0 | 2799 |  | EXT | Нарушение формы кольцевого шва |  | (c)
3163.880000 | 0.000000 | -0.030000 | -11.465000 | -11.495000 | 1278.000000 | 1513.000000 | 1419.000000 | 54.132061 |  | 297 | Смещение кромок | GWAN |  | 00:45 | 01:23 | 01:08 | 0 | 282 | 2.974000 | EXT | Смещение кромок. Вовнутрь. Величина смещения - 3 мм. |  | (c)
3163.880000 | 0.000000 | -0.025000 | -11.465000 | -11.490000 | 1641.000000 | 1707.000000 | 1754.000000 | 29.291486 |  | 297 | Смещение кромок | GWAN |  | 01:44 | 01:54 | 02:02 | 0 | 227 | 2.630000 | EXT | Смещение кромок. Наружу. Величина смещения - 2.6 мм. |  | (c)
3163.880000 | 0.000000 | -0.010000 | -11.465000 | -11.475000 | 1981.000000 | 2191.000000 | -1735.000000 | 0.000000 |  | 297 | Нарушение формы кольцевого шва | GWAN |  | 02:39 | 03:12 | 04:39 | 0 | 1488 |  | EXT | Нарушение формы кольцевого шва |  | (c)
3163.880000 | 0.000000 | -0.015000 | -11.465000 | -11.480000 | -729.000000 | -680.000000 | -395.000000 | 0.000000 |  | 297 | Нарушение формы кольцевого шва | GWAN |  | 07:21 | 07:29 | 08:15 | 0 | 669 |  | EXT | Нарушение формы кольцевого шва |  | (c)
3163.880000 | 0.000000 | -0.025000 | -11.465000 | -11.490000 | 47.000000 | 267.000000 | 225.000000 | 18.169461 |  | 297 | Смещение кромок | GWAN |  | 09:26 | 10:02 | 09:55 | 0 | 357 | 4.324000 | EXT | Смещение кромок. Вовнутрь. Величина смещения - 4.3 мм. |  | (c)
3186.505000 | 0.000000 | -0.025000 | -11.535000 | -11.560000 | 680.000000 | 1261.000000 | 1382.000000 | 11.889645 |  | 299 | Смещение кромок | GWAN |  | 01:25 | 02:59 | 03:19 | 0 | 1403 | 6.104000 | EXT | Смещение кромок. Вовнутрь. Аномалия находится на отводе. Величина смещения - 6.1 мм. |  | (c)
3186.505000 | 0.000000 | -0.032000 | -11.535000 | -11.567000 | -2116.000000 | -1362.000000 | -1128.000000 | 0.000000 |  | 299 | Нарушение формы кольцевого шва | GWAN |  | 05:54 | 07:56 | 08:34 | 0 | 1975 |  | EXT | Нарушение формы кольцевого шва. Аномалия находится на отводе. |  | (c)
3209.200000 | 0.000000 | -0.026000 | -11.470000 | -11.496000 | 427.000000 | -410.000000 | -1907.000000 | 0.000000 |  | 301 | Нарушение формы кольцевого шва | GWAN |  | 00:53 | 10:38 | 06:36 | 0 | 4254 |  | EXT | Нарушение формы кольцевого шва. Аномалия находится на отводе. |  | (c)
3253.925000 | 0.000000 | -0.023000 | -11.450000 | -11.473000 | 1333.000000 | 1671.000000 | 1574.000000 | 1333.000000 |  | 305 | Нарушение формы кольцевого шва | GWAN |  | 03:05 | 04:00 | 03:44 | 0 | 483 |  | EXT | Нарушение формы кольцевого шва. Аномалия находится на отводе. |  | (c)
3253.925000 | 0.000000 | -0.026000 | -11.450000 | -11.476000 | 2030.000000 | -1377.000000 | -1525.000000 | 620.000000 |  | 305 | Нарушение формы кольцевого шва | GWAN |  | 04:58 | 07:48 | 07:24 | 0 | 1811 |  | EXT | Нарушение формы кольцевого шва. Аномалия находится на отводе. |  | (c)
3253.925000 | 0.000000 | -0.027000 | -11.450000 | -11.477000 | 20.000000 | 337.000000 | 243.000000 | 20.000000 |  | 305 | Нарушение формы кольцевого шва | GWAN |  | 11:33 | 00:25 | 00:09 | 0 | 446 |  | EXT | Нарушение формы кольцевого шва. Аномалия находится на отводе. |  | (c)
3299.845000 | 0.000000 | -0.024000 | -11.440000 | -11.464000 | 561.000000 | 1137.000000 | 1305.000000 | 0.000000 |  | 309 | Нарушение формы кольцевого шва | GWAN |  | 03:07 | 04:40 | 05:08 | 0 | 1488 |  | EXT | Нарушение формы кольцевого шва |  | (c)
3299.845000 | 0.000000 | -0.031000 | -11.440000 | -11.471000 | -1889.000000 | -1099.000000 | -1181.000000 | 38.260946 |  | 309 | Нарушение формы кольцевого шва | GWAN |  | 08:32 | 10:40 | 10:26 | 0 | 1415 |  | EXT | Нарушение формы кольцевого шва |  | (c)
3322.425000 | 0.000000 | -0.010000 | -11.520000 | -11.530000 | 1311.000000 | 1537.000000 | 1595.000000 | 28.302283 |  | 311 | Смещение кромок | GWAN |  | 03:16 | 03:53 | 04:02 | 0 | 569 | 4.252000 | EXT | Смещение кромок. Наружу. Величина смещения - 4.3 мм. |  | (c)
3345.555000 | 0.000000 | -0.021000 | -11.320000 | -11.341000 | 1154.000000 | 1665.000000 | 1478.000000 | 34.480992 |  | 313 | Нарушение формы кольцевого шва | GWAN |  | 01:38 | 03:00 | 02:30 | 0 | 650 |  | EXT | Нарушение формы кольцевого шва |  | (c)
3418.384000 | 4.454000 | 4.416000 | -6.836000 | -6.874000 | -1689.000000 | -1648.000000 | -1641.000000 | 47.613654 | 4416.000000 | 319 |  | DENT |  | 09:43 | 09:50 | 09:51 | 68 | 96 | 0.281690 |  | -. Аномалия находится вблизи дефекта потери металла. |  | (c)
3418.399000 | 4.469000 | 4.404000 | -6.821000 | -6.886000 | -1679.000000 | -1660.000000 | -1661.000000 | 45.956300 | 4404.000000 | 319 |  | GOUG | AXGR | 09:45 | 09:48 | 09:47 | 88 | 36 | 16.000000 | EXT | -. Задир. |  | (c)
3436.785000 | 0.000000 | -0.030000 | -11.420000 | -11.450000 | -86.000000 | 968.000000 | 683.000000 | 0.000000 |  | 321 | Нарушение формы кольцевого шва | GWAN |  | 02:34 | 05:24 | 04:38 | 0 | 1536 |  | EXT | Нарушение формы кольцевого шва |  | (c)
3436.785000 | 0.000000 | -0.027000 | -11.420000 | -11.447000 | 1839.000000 | -1849.000000 | -1766.000000 | 37.457473 |  | 321 | Нарушение формы кольцевого шва | GWAN |  | 07:45 | 09:49 | 10:03 | 0 | 1711 |  | EXT | Нарушение формы кольцевого шва |  | (c)
3450.207000 | 2.002000 | 1.913000 | -9.453000 | -9.542000 | -92.000000 | -45.000000 | -55.000000 | 0.000000 | 1913.000000 | 322 | Дефект проката | MIAN | GENE | 11:19 | 11:27 | 11:25 | 211 | 75 | 11.513904 | INT | Дефект проката. Эквивалент потери металла 12%. |  | (c)
3513.944000 | 8.979000 | 8.966000 | -2.231000 | -2.244000 | -880.000000 | -795.000000 | -821.000000 | 56.636066 | 2219.000000 | 327 |  | CORR | СIGR | 07:05 | 07:19 | 07:15 | 25 | 119 | 11.000000 | EXT | - |  | (c)
3514.742000 | 9.777000 | 9.764000 | -1.433000 | -1.446000 | -962.000000 | -894.000000 | -893.000000 | 60.845050 | 1423.000000 | 327 |  | CORR | СIGR | 06:52 | 07:03 | 07:03 | 23 | 139 | 10.000000 | EXT | - |  | (c)
3527.370000 | 0.000000 | -0.040000 | -11.650000 | -11.690000 | 1088.000000 | 1220.000000 | 1277.000000 | 61.638418 |  | 329 | Нарушение формы кольцевого шва | GWAN |  | 02:29 | 02:51 | 03:00 | 0 | 379 |  | EXT | Нарушение формы кольцевого шва |  | (c)
3527.370000 | 0.000000 | -0.025000 | -11.650000 | -11.675000 | 1932.000000 | -1534.000000 | -1192.000000 | 0.000000 |  | 329 | Нарушение формы кольцевого шва | GWAN |  | 04:46 | 07:26 | 08:21 | 0 | 2675 |  | EXT | Нарушение формы кольцевого шва |  | (c)
3550.645000 | 0.000000 | -0.021000 | -10.690000 | -10.711000 | 258.000000 | 1519.000000 | 1522.000000 | 33.295972 |  | 331 | Нарушение формы кольцевого шва | GWAN |  | 10:23 | 01:46 | 01:47 | 0 | 2527 |  | EXT | Нарушение формы кольцевого шва |  | (c)
3584.225000 | 0.000000 | -0.030000 | -11.375000 | -11.405000 | -673.000000 | 1767.000000 | 1421.000000 | 0.000000 |  | 334 | Нарушение формы кольцевого шва | GWAN |  | 00:41 | 07:14 | 06:18 | 0 | 4187 |  | EXT | Нарушение формы кольцевого шва |  | (c)
3618.445000 | 0.000000 | -0.033000 | -11.465000 | -11.498000 | 1389.000000 | 1516.000000 | 1573.000000 | 38.138409 |  | 337 | Нарушение формы кольцевого шва | GWAN |  | 01:45 | 02:05 | 02:14 | 0 | 369 |  | EXT | Нарушение формы кольцевого шва |  | (c)
3618.445000 | 0.000000 | -0.030000 | -11.465000 | -11.495000 | 1993.000000 | -2137.000000 | -2227.000000 | 0.000000 |  | 337 | Смещение кромок | GWAN |  | 03:22 | 04:16 | 04:01 | 0 | 482 | 2.909000 | EXT | Смещение кромок. Наружу. Величина смещения - 2.9 мм. |  | (c)
3618.445000 | 0.000000 | -0.015000 | -11.465000 | -11.480000 | -1788.000000 | -1373.000000 | -1433.000000 | 35.684668 |  | 337 | Смещение кромок | GWAN |  | 05:12 | 06:19 | 06:09 | 0 | 712 | 3.720000 | EXT | Смещение кромок. Вовнутрь. Величина смещения - 3.7 мм. |  | (c)
3618.445000 | 0.000000 | -0.027000 | -11.465000 | -11.492000 | -671.000000 | -556.000000 | -556.000000 | 26.184238 |  | 337 | Смещение кромок | GWAN |  | 08:12 | 08:31 | 08:31 | 0 | 231 | 2.340444 | EXT | Смещение кромок. Наружу. Величина смещения - 2.3 мм. |  | (c)
3618.445000 | 0.000000 | -0.025000 | -11.465000 | -11.490000 | -414.000000 | -333.000000 | -322.000000 | 10.945315 |  | 337 | Смещение кромок | GWAN |  | 08:54 | 09:07 | 09:09 | 0 | 186 | 3.066000 | EXT | Смещение кромок. Вовнутрь. Величина смещения - 3.1 мм. |  | (c)
3618.445000 | 0.000000 | -0.031000 | -11.465000 | -11.496000 | 31.000000 | 566.000000 | 365.000000 | 29.464623 |  | 337 | Нарушение формы кольцевого шва | GWAN |  | 10:06 | 11:32 | 10:59 | 0 | 667 |  | EXT | Нарушение формы кольцевого шва |  | (c)
3641.560000 | 0.000000 | -0.025000 | -11.425000 | -11.450000 | 2058.000000 | -1967.000000 | -2014.000000 | 0.000000 |  | 339 | Нарушение формы кольцевого шва | GWAN |  | 04:21 | 05:32 | 05:24 | 0 | 778 |  | EXT | Нарушение формы кольцевого шва. Аномалия находится на упругопластическом изгибе: R=551 D, максимальное растяжение на 11.6 час. |  | (c)
3686.930000 | 0.000000 | -0.050000 | -11.490000 | -11.540000 | 902.000000 | 983.000000 | 998.000000 | 80.503893 |  | 343 | Смещение кромок | GWAN |  | 00:56 | 01:09 | 01:11 | 0 | 192 | 2.428000 | EXT | Смещение кромок. Вовнутрь. Величина смещения - 2.4 мм. |  | (c)
3686.930000 | 0.000000 | -0.035000 | -11.490000 | -11.525000 | 1631.000000 | 1901.000000 | -2218.000000 | 0.000000 |  | 343 | Смещение кромок | GWAN |  | 02:53 | 03:37 | 04:32 | 0 | 1226 | 3.364000 | EXT | Смещение кромок. Наружу. Величина смещения - 3.4 мм. |  | (c)
3686.930000 | 0.000000 | -0.020000 | -11.490000 | -11.510000 | -1538.000000 | -1204.000000 | -1271.000000 | 55.881917 |  | 343 | Смещение кромок | GWAN |  | 06:22 | 07:16 | 07:05 | 0 | 534 | 3.293000 | EXT | Смещение кромок. Вовнутрь. Величина смещения - 3.3 мм. |  | (c)
3686.930000 | 0.000000 | -0.040000 | -11.490000 | -11.530000 | -347.000000 | -54.000000 | -142.000000 | 0.000000 |  | 343 | Смещение кромок | GWAN |  | 09:34 | 10:21 | 10:07 | 0 | 410 | 4.635000 | EXT | Смещение кромок. Вовнутрь. Величина смещения - 4.6 мм. |  | (c)
3686.930000 | 0.000000 | -0.046000 | -11.490000 | -11.536000 | 371.000000 | 420.000000 | 551.000000 | 44.469857 |  | 343 | Смещение кромок | GWAN |  | 11:30 | 11:38 | 11:59 | 0 | 360 | 2.514189 | EXT | Смещение кромок. Наружу. Величина смещения - 2.5 мм. |  | (c)
3699.751000 | 1.331000 | 1.328000 | -10.119000 | -10.122000 | 260.000000 | 359.000000 | 350.000000 | 21.018687 | 1328.000000 | 344 |  | CORR | СIGR | 03:33 | 03:49 | 03:48 | 29 | 179 | 12.000000 | EXT | - |  | (c)
3719.146000 | 9.276000 | 9.263000 | -2.184000 | -2.197000 | 1793.000000 | 1931.000000 | 1938.000000 | 11.924302 | 2166.000000 | 345 |  | CORR | СIGR | 04:02 | 04:24 | 04:25 | 31 | 290 | 10.000000 | EXT | - |  | (c)
3721.330000 | 0.000000 | -0.021000 | -11.340000 | -11.361000 | -143.000000 | 297.000000 | 944.000000 | 0.000000 |  | 346 | Нарушение формы кольцевого шва | GWAN |  | 00:02 | 01:13 | 02:58 | 0 | 2173 |  | EXT | Нарушение формы кольцевого шва |  | (c)
3721.330000 | 0.000000 | -0.015000 | -11.340000 | -11.355000 | -2208.000000 | -2068.000000 | -2105.000000 | 10.165204 |  | 346 | Смещение кромок | GWAN |  | 06:29 | 06:51 | 06:46 | 0 | 206 | 2.990000 | EXT | Смещение кромок. Вовнутрь. Величина смещения - 3 мм. |  | (c)
3721.330000 | 0.000000 | -0.075000 | -11.340000 | -11.415000 | -1844.000000 | -1476.000000 | -1130.000000 | 33.532853 |  | 346 | Смещение кромок | GWAN |  | 07:28 | 08:27 | 09:23 | 0 | 1429 | 4.625000 | EXT | Смещение кромок. Наружу. Величина смещения - 4.6 мм. |  | (c)
3732.670000 | 0.000000 | -0.020000 | -11.495000 | -11.515000 | 2055.000000 | -1979.000000 | -2084.000000 | 11.834163 |  | 347 | Смещение кромок | GWAN |  | 07:16 | 08:25 | 08:08 | 0 | 645 | 3.990000 | EXT | Смещение кромок. Вовнутрь. Величина смещения - 4 мм. |  | (c)
3732.670000 | 0.000000 | -0.045000 | -11.495000 | -11.540000 | -1305.000000 | -957.000000 | -1091.000000 | 70.658138 |  | 347 | Смещение кромок | GWAN |  | 10:14 | 11:10 | 10:49 | 0 | 430 | 3.611000 | EXT | Смещение кромок. Вовнутрь. Величина смещения - 3.6 мм. |  | (c)
3732.670000 | 0.000000 | -0.026000 | -11.495000 | -11.521000 | -655.000000 | -403.000000 | 131.000000 | 42.434891 |  | 347 | Нарушение формы кольцевого шва | GWAN |  | 11:59 | 00:40 | 02:06 | 0 | 1573 |  | EXT | Нарушение формы кольцевого шва |  | (c)
3766.685000 | 0.000000 | -0.042000 | -11.505000 | -11.547000 | -2182.000000 | -589.000000 | -68.000000 | 0.000000 |  | 350 | Нарушение формы кольцевого шва | GWAN |  | 05:24 | 09:42 | 11:06 | 0 | 4228 |  | EXT | Нарушение формы кольцевого шва |  | (c)
3800.805000 | 0.000000 | -0.030000 | -11.450000 | -11.480000 | -1314.000000 | -989.000000 | -993.000000 | 672.000000 |  | 353 | Смещение кромок | GWAN |  | 07:40 | 08:32 | 08:32 | 0 | 642 | 2.888000 | EXT | Смещение кромок. Вовнутрь. Величина смещения - 2.9 мм. |  | (c)
3800.805000 | 0.000000 | -0.050000 | -11.450000 | -11.500000 | -300.000000 | -246.000000 | -196.000000 | 91.000000 |  | 353 | Смещение кромок | GWAN |  | 10:23 | 10:32 | 10:40 | 0 | 209 | 4.465000 | EXT | Смещение кромок. Вовнутрь. Величина смещения - 4.5 мм. |  | (c)
3823.635000 | 0.000000 | -0.045000 | -11.145000 | -11.190000 | -2.000000 | 317.000000 | 290.000000 | 0.000000 |  | 355 | Смещение кромок | GWAN |  | 01:14 | 02:06 | 02:01 | 0 | 584 | 3.198000 | EXT | Смещение кромок. Вовнутрь. Величина смещения - 3.2 мм. |  | (c)
3823.635000 | 0.000000 | -0.025000 | -11.145000 | -11.170000 | 741.000000 | 1020.000000 | 998.000000 | 57.970486 |  | 355 | Смещение кромок | GWAN |  | 03:14 | 03:59 | 03:56 | 0 | 514 | 3.990000 | EXT | Смещение кромок. Вовнутрь. Величина смещения - 4 мм. |  | (c)
3823.635000 | 0.000000 | -0.022000 | -11.145000 | -11.167000 | 1830.000000 | -1490.000000 | -1452.000000 | 22.080477 |  | 355 | Нарушение формы кольцевого шва | GWAN |  | 06:10 | 09:14 | 09:20 | 0 | 2358 |  | EXT | Нарушение формы кольцевого шва |  | (c)
3846.380000 | 0.000000 | -0.030000 | -11.195000 | -11.225000 | 663.000000 | 1022.000000 | -1599.000000 | 601.000000 |  | 357 | Нарушение формы кольцевого шва | GWAN |  | 07:19 | 08:17 | 01:14 | 0 | 4399 |  | EXT | Нарушение формы кольцевого шва |  | (c)
3846.380000 | 0.000000 | -0.010000 | -11.195000 | -11.205000 | 680.000000 | 936.000000 | 943.000000 | 680.000000 |  | 357 | Смещение кромок | GWAN |  | 07:22 | 08:03 | 08:04 | 0 | 526 | 4.170000 | EXT | Смещение кромок. Вовнутрь. Величина смещения - 4.2 мм. |  | (c)
3857.575000 | 0.000000 | -0.015000 | -11.615000 | -11.630000 | 404.000000 | 625.000000 | 764.000000 | 404.000000 |  | 358 | Смещение кромок | GWAN |  | 05:00 | 05:35 | 05:58 | 0 | 720 | 4.070000 | EXT | Смещение кромок. Вовнутрь. Величина смещения - 4.1 мм. |  | (c)
3857.575000 | 0.000000 | -0.028000 | -11.615000 | -11.643000 | 1255.000000 | 1883.000000 | -1574.000000 | 58.000000 |  | 358 | Нарушение формы кольцевого шва | GWAN |  | 07:17 | 08:58 | 11:40 | 0 | 3264 |  | EXT | Нарушение формы кольцевого шва |  | (c)
3878.624000 | 9.434000 | 9.329000 | -2.161000 | -2.266000 | -1759.000000 | -1719.000000 | -1723.000000 | 1687.000000 | 2119.000000 | 359 |  | CORR | GENE | 04:02 | 04:09 | 04:08 | 147 | 72 | 12.000000 | EXT | - |  | (c)
3887.529000 | 6.744000 | 6.710000 | -4.736000 | -4.770000 | 1717.000000 | 1822.000000 | 1899.000000 | 0.000000 | 4666.000000 | 360 |  | CORR | GENE | 05:42 | 05:58 | 06:11 | 104 | 364 | 10.000000 | EXT | - |  | (c)
3887.633000 | 6.848000 | 6.834000 | -4.632000 | -4.646000 | 1809.000000 | 1822.000000 | 1894.000000 | 13.424492 | 4606.000000 | 360 |  | CORR | СIGR | 05:56 | 05:58 | 06:10 | 40 | 170 | 10.000000 | EXT | - |  | (c)
3887.704000 | 6.919000 | 6.877000 | -4.561000 | -4.603000 | 2015.000000 | 2036.000000 | 2032.000000 | 13.228631 | 4537.000000 | 360 |  | CORR | PITT | 06:30 | 06:33 | 06:32 | 66 | 35 | 12.000000 | EXT | - |  | (c)
3889.884000 | 9.099000 | 9.068000 | -2.381000 | -2.412000 | 1669.000000 | 1814.000000 | 1765.000000 | 22.059208 | 2370.000000 | 360 |  | CORR | СIGR | 05:34 | 05:57 | 05:49 | 42 | 192 | 11.000000 | EXT | - |  | (c)
3890.197000 | 9.412000 | 9.348000 | -2.068000 | -2.132000 | 1648.000000 | 1661.000000 | 1660.000000 | 44.159450 | 2027.000000 | 360 |  | CORR | AXGR | 05:30 | 05:32 | 05:32 | 105 | 24 | 10.000000 | EXT | - |  | (c)
3892.265000 | 0.000000 | -0.040000 | -11.575000 | -11.615000 | 988.000000 | 491.000000 | -1373.000000 | 727.000000 |  | 361 | Нарушение формы кольцевого шва | GWAN |  | 03:26 | 02:06 | 09:05 | 0 | 4201 |  | EXT | Нарушение формы кольцевого шва |  | (c)
3903.286000 | 11.021000 | 11.021000 | -0.554000 | -0.554000 | 1866.000000 | 1905.000000 | 1990.000000 | 1866.000000 | 519.000000 | 361 |  | CORR | СIGR | 05:48 | 05:54 | 06:08 | 35 | 247 | 11.000000 | EXT | - |  | (c)
3903.300000 | 11.035000 | 11.011000 | -0.540000 | -0.564000 | 2163.000000 | -2199.000000 | -2180.000000 | 2062.000000 | 537.000000 | 361 |  | CORR | СIGR | 06:36 | 06:52 | 06:55 | 27 | 236 | 11.000000 | EXT | - |  | (c)
3903.780000 | 11.515000 | 11.457000 | -0.060000 | -0.118000 | 1867.000000 | 1884.000000 | 1888.000000 | 1867.000000 | 42.000000 | 361 |  | CORR | PITT | 05:48 | 05:51 | 05:52 | 76 | 43 | 10.000000 | EXT | - |  | (c)
3903.840000 | 0.000000 | -0.025000 | -11.555000 | -11.580000 | 2120.000000 | -1153.000000 | -540.000000 | 0.000000 |  | 362 | Нарушение формы кольцевого шва | GWAN |  | 05:03 | 08:15 | 09:54 | 0 | 3602 |  | EXT | Нарушение формы кольцевого шва |  | (c)
3909.426000 | 5.586000 | 5.547000 | -5.969000 | -6.008000 | -1946.000000 | -1933.000000 | -1930.000000 | 1914.000000 | 5547.000000 | 362 |  | CORR | AXGR | 06:07 | 06:09 | 06:10 | 90 | 32 | 9.000000 | EXT | - |  | (c)
3937.432000 | 10.427000 | 10.403000 | -1.183000 | -1.207000 | -1738.000000 | -1657.000000 | -1643.000000 | 1549.000000 | 1163.000000 | 364 |  | CORR | СIGR | 03:22 | 03:35 | 03:37 | 44 | 189 | 10.000000 | EXT | - |  | (c)
3937.507000 | 10.502000 | 10.476000 | -1.108000 | -1.134000 | -1730.000000 | -1508.000000 | -1561.000000 | 1392.000000 | 1034.000000 | 364 |  | CORR | GENE | 03:23 | 03:59 | 03:50 | 100 | 338 | 14.000000 | EXT | - |  | (c)
3937.694000 | 10.689000 | 10.675000 | -0.921000 | -0.935000 | -1922.000000 | -1777.000000 | -1818.000000 | 1714.000000 | 892.000000 | 364 |  | CORR | СIGR | 02:52 | 03:16 | 03:09 | 43 | 208 | 11.000000 | EXT | - |  | (c)
3937.817000 | 10.812000 | 10.766000 | -0.798000 | -0.844000 | -1874.000000 | -1785.000000 | -1783.000000 | 1693.000000 | 789.000000 | 364 |  | CORR | GENE | 03:00 | 03:14 | 03:15 | 55 | 181 | 10.000000 | EXT | - |  | (c)
3937.888000 | 10.883000 | 10.822000 | -0.727000 | -0.788000 | -1497.000000 | -1398.000000 | -1410.000000 | 1323.000000 | 718.000000 | 364 |  | CORR | GENE | 04:01 | 04:17 | 04:15 | 70 | 174 | 23.000000 | EXT | - |  | (c)
3937.973000 | 10.968000 | 10.933000 | -0.642000 | -0.677000 | -1954.000000 | -1842.000000 | -1839.000000 | 1725.000000 | 621.000000 | 364 |  | CORR | GENE | 02:47 | 03:05 | 03:06 | 56 | 229 | 10.000000 | EXT | - |  | (c)
3938.060000 | 11.055000 | 11.044000 | -0.555000 | -0.566000 | -1649.000000 | -1454.000000 | -1515.000000 | 1381.000000 | 515.000000 | 364 |  | CORR | СIGR | 03:36 | 04:08 | 03:58 | 51 | 268 | 11.000000 | EXT | - |  | (c)
3940.885000 | 2.270000 | 2.251000 | -9.150000 | -9.169000 | -1983.000000 | -1909.000000 | -1897.000000 | 1811.000000 | 2251.000000 | 365 |  | CORR | СIGR | 03:13 | 03:25 | 03:27 | 43 | 172 | 14.000000 | EXT | - |  | (c)
3940.934000 | 2.319000 | 2.312000 | -9.101000 | -9.108000 | -2066.000000 | -1992.000000 | -2006.000000 | 1946.000000 | 2312.000000 | 365 |  | CORR | СIGR | 03:00 | 03:12 | 03:09 | 34 | 120 | 12.000000 | EXT | - |  | (c)
3941.650000 | 3.035000 | 3.022000 | -8.385000 | -8.398000 | -2073.000000 | -1993.000000 | -1998.000000 | 1924.000000 | 3022.000000 | 365 |  | CORR | СIGR | 02:59 | 03:11 | 03:11 | 47 | 149 | 11.000000 | EXT | - |  | (c)
3942.841000 | 4.226000 | 4.219000 | -7.194000 | -7.201000 | -1811.000000 | -1717.000000 | -1741.000000 | 1672.000000 | 4219.000000 | 365 |  | CORR | GENE | 03:41 | 03:56 | 03:52 | 70 | 139 | 13.000000 | EXT | - |  | (c)
3944.815000 | 6.200000 | 6.191000 | -5.220000 | -5.229000 | -1917.000000 | -1761.000000 | -1803.000000 | 1688.000000 | 5146.000000 | 365 |  | CORR | GENE | 03:24 | 03:49 | 03:42 | 83 | 229 | 9.000000 | EXT | - |  | (c)
3945.018000 | 6.403000 | 6.399000 | -5.017000 | -5.021000 | -1835.000000 | -1772.000000 | -1781.000000 | 1728.000000 | 4988.000000 | 365 |  | CORR | СIGR | 03:37 | 03:47 | 03:46 | 33 | 107 | 13.000000 | EXT | - |  | (c)
3946.717000 | 8.102000 | 8.101000 | -3.318000 | -3.319000 | -1892.000000 | -1586.000000 | -1676.000000 | 1460.000000 | 3221.000000 | 365 |  | CORR | GENE | 03:28 | 04:17 | 04:03 | 98 | 432 | 10.000000 | EXT | - |  | (c)
3949.718000 | 11.103000 | 11.103000 | -0.317000 | -0.317000 | -2225.000000 | -2154.000000 | -2153.000000 | 2082.000000 | 282.000000 | 365 |  | CORR | СIGR | 02:34 | 02:45 | 02:46 | 35 | 143 | 10.000000 | EXT | - |  | (c)
3959.267000 | 9.232000 | 8.664000 | -1.923000 | -2.491000 | 34.000000 | 49.000000 | 50.000000 | 34.000000 | 1814.000000 | 366 |  | CORR | AXGR | 03:49 | 03:51 | 03:51 | 677 | 31 | 11.000000 | EXT | - |  | (c)
3959.697000 | 9.662000 | 9.556000 | -1.493000 | -1.599000 | 39.000000 | 47.000000 | 49.000000 | 39.000000 | 1408.000000 | 366 |  | CORR | AXGR | 03:49 | 03:51 | 03:51 | 191 | 19 | 12.000000 | EXT | - |  | (c)
3960.227000 | 10.192000 | 9.880000 | -0.963000 | -1.275000 | 48.000000 | 49.000000 | 67.000000 | 48.000000 | 825.000000 | 366 |  | CORR | AXGR | 03:51 | 03:51 | 03:54 | 450 | 37 | 13.000000 | EXT | - |  | (c)
3960.313000 | 10.278000 | 10.156000 | -0.877000 | -0.999000 | -32.000000 | -26.000000 | -20.000000 | 9.000000 | 797.000000 | 366 |  | CORR | AXGR | 03:38 | 03:39 | 03:40 | 202 | 23 | 10.000000 | EXT | - |  | (c)
3960.701000 | 10.666000 | 10.435000 | -0.489000 | -0.720000 | -44.000000 | -28.000000 | -25.000000 | 7.000000 | 138.000000 | 366 |  | CORR | AXGR | 03:36 | 03:39 | 03:39 | 582 | 37 | 15.000000 | EXT | - |  | (c)
3960.801000 | 10.766000 | 10.345000 | -0.389000 | -0.810000 | 46.000000 | 46.000000 | 72.000000 | 46.000000 | 109.000000 | 366 |  | CORR | AXGR | 03:51 | 03:51 | 03:55 | 701 | 52 | 11.000000 | EXT | - |  | (c)
3960.938000 | 10.903000 | 10.896000 | -0.252000 | -0.259000 | 211.000000 | 347.000000 | 364.000000 | 211.000000 | 194.000000 | 366 |  | CORR | GENE | 04:17 | 04:39 | 04:42 | 65 | 306 | 10.000000 | EXT | - |  | (c)
3968.788000 | 7.598000 | 7.596000 | -3.992000 | -3.994000 | 1983.000000 | 2068.000000 | 2111.000000 | 1983.000000 | 3962.000000 | 367 |  | CORR | СIGR | 03:17 | 03:30 | 03:37 | 32 | 256 | 10.000000 | EXT | - |  | (c)
3969.002000 | 7.812000 | 7.785000 | -3.778000 | -3.805000 | -1736.000000 | -1550.000000 | -1643.000000 | 1549.000000 | 3778.000000 | 367 |  | CORR | СIGR | 05:16 | 05:46 | 05:31 | 27 | 187 | 10.000000 | EXT | - |  | (c)
3971.203000 | 10.013000 | 9.992000 | -1.577000 | -1.598000 | 2021.000000 | 2187.000000 | -2216.000000 | 1992.000000 | 1548.000000 | 367 |  | CORR | СIGR | 03:23 | 03:50 | 03:59 | 50 | 448 | 20.000000 | EXT | - |  | (c)
3983.861000 | 11.081000 | 11.072000 | -0.049000 | -0.058000 | -1754.000000 | -988.000000 | -1265.000000 | 776.000000 | 18.000000 | 368 |  | CORR | СIGR | 05:59 | 08:02 | 07:18 | 40 | 978 | 13.000000 | EXT | - |  | (c)
3983.910000 | 0.000000 | -0.031000 | -10.820000 | -10.851000 | 826.000000 | 1788.000000 | -1410.000000 | 815.000000 |  | 369 | Нарушение формы кольцевого шва | GWAN |  | 11:38 | 02:13 | 05:37 | 0 | 4450 |  | EXT | Нарушение формы кольцевого шва |  | (c)
3986.469000 | 2.559000 | 2.557000 | -8.261000 | -8.263000 | -1333.000000 | -803.000000 | -1002.000000 | 670.000000 | 2557.000000 | 369 |  | CORR | СIGR | 05:49 | 07:15 | 06:43 | 43 | 663 | 12.000000 | EXT | - |  | (c)
3990.380000 | 6.470000 | 6.273000 | -4.350000 | -4.547000 | -85.000000 | -22.000000 | -48.000000 | 10.000000 | 4191.000000 | 369 |  | CORR | GENE | 09:11 | 09:21 | 09:17 | 356 | 75 | 13.000000 | EXT | - |  | (c)
3990.685000 | 6.775000 | 6.696000 | -4.045000 | -4.124000 | -857.000000 | -438.000000 | -381.000000 | 0.000000 | 3943.000000 | 369 |  | CORR | GENE | 07:06 | 08:14 | 08:23 | 181 | 953 | 17.000000 | EXT | - |  | (c)
3994.730000 | 0.000000 | -0.035000 | -11.365000 | -11.400000 | -2008.000000 | 16.000000 | 190.000000 | 2008.000000 |  | 370 | Нарушение формы кольцевого шва | GWAN |  | 10:54 | 04:21 | 04:49 | 0 | 4397 |  | EXT | Нарушение формы кольцевого шва |  | (c)
3996.754000 | 2.024000 | 2.020000 | -9.341000 | -9.345000 | -437.000000 | 22.000000 | -167.000000 | 0.000000 | 2020.000000 | 370 |  | CORR | СIGR | 03:08 | 04:22 | 03:51 | 31 | 539 | 10.000000 | EXT | - |  | (c)
4006.095000 | 0.000000 | -0.015000 | -11.260000 | -11.275000 | -702.000000 | -694.000000 | -135.000000 | 0.000000 |  | 371 | Смещение кромок | GWAN |  | 04:10 | 04:11 | 05:41 | 0 | 1136 | 3.317000 | EXT | Смещение кромок. Вовнутрь. Величина смещения - 3.3 мм. |  | (c)
4006.095000 | 0.000000 | -0.036000 | -11.260000 | -11.296000 | 1845.000000 | 228.000000 | -434.000000 | 1748.000000 |  | 371 | Нарушение формы кольцевого шва | GWAN |  | 11:01 | 06:40 | 04:53 | 0 | 4364 |  | EXT | Нарушение формы кольцевого шва |  | (c)
4006.222000 | 0.127000 | 0.068000 | -11.133000 | -11.192000 | -830.000000 | -350.000000 | -556.000000 | 282.000000 | 68.000000 | 371 |  | CORR | GENE | 03:49 | 05:07 | 04:33 | 98 | 548 | 15.000000 | EXT | - |  | (c)
4007.604000 | 1.509000 | 1.488000 | -9.751000 | -9.772000 | -980.000000 | -874.000000 | -766.000000 | 552.000000 | 1488.000000 | 371 |  | CORR | GENE | 03:25 | 03:42 | 04:00 | 68 | 428 | 11.000000 | EXT | - |  | (c)
4007.690000 | 1.595000 | 1.585000 | -9.665000 | -9.675000 | -882.000000 | -797.000000 | -806.000000 | 730.000000 | 1585.000000 | 371 |  | CORR | СIGR | 03:41 | 03:55 | 03:53 | 38 | 152 | 13.000000 | EXT | - |  | (c)
4016.350000 | 10.255000 | 10.242000 | -1.005000 | -1.018000 | -892.000000 | -748.000000 | -780.000000 | 669.000000 | 977.000000 | 371 |  | CORR | СIGR | 03:39 | 04:02 | 03:57 | 41 | 223 | 30.000000 | EXT | - |  | (c)
4019.765000 | 2.410000 | 2.352000 | -8.100000 | -8.158000 | -1879.000000 | -1874.000000 | -1865.000000 | 1850.000000 | 2352.000000 | 372 |  | CORR | AXGR | 02:58 | 02:59 | 03:00 | 123 | 29 | 12.000000 | EXT | - |  | (c)
4019.923000 | 2.568000 | 2.557000 | -7.942000 | -7.953000 | -2024.000000 | -1998.000000 | -1993.000000 | 1962.000000 | 2557.000000 | 372 |  | CORR | СIGR | 02:34 | 02:39 | 02:39 | 22 | 63 | 7.000000 | EXT | - |  | (c)
4025.606000 | 8.251000 | 8.235000 | -2.259000 | -2.275000 | -1992.000000 | -1902.000000 | -1896.000000 | 1799.000000 | 2175.000000 | 372 |  | CORR | GENE | 02:40 | 02:54 | 02:55 | 100 | 193 | 13.000000 | EXT | - |  | (c)
4035.249000 | 7.384000 | 7.300000 | -4.146000 | -4.230000 | -644.000000 | -636.000000 | -629.000000 | 614.000000 | 4072.000000 | 373 |  | CORR | AXGR | 08:44 | 08:45 | 08:46 | 158 | 30 | 11.000000 | EXT | - |  | (c)
4036.022000 | 8.157000 | 8.083000 | -3.373000 | -3.447000 | -671.000000 | -661.000000 | -650.000000 | 629.000000 | 3348.000000 | 373 |  | CORR | AXGR | 08:39 | 08:41 | 08:43 | 99 | 42 | 8.000000 | EXT | - |  | (c)
4037.892000 | 10.027000 | 10.019000 | -1.503000 | -1.511000 | 1269.000000 | 1333.000000 | 1392.000000 | 1269.000000 | 1426.000000 | 373 |  | CORR | GENE | 01:52 | 02:03 | 02:12 | 85 | 246 | 10.000000 | EXT | - |  | (c)
4039.028000 | 11.163000 | 11.144000 | -0.367000 | -0.386000 | 1266.000000 | 1331.000000 | 1332.000000 | 1266.000000 | 352.000000 | 373 |  | CORR | СIGR | 01:52 | 02:02 | 02:02 | 34 | 132 | 11.000000 | EXT | - |  | (c)
4039.782000 | 0.387000 | 0.367000 | -10.983000 | -11.003000 | 81.000000 | 167.000000 | 179.000000 | 81.000000 | 367.000000 | 374 |  | CORR | СIGR | 02:22 | 02:36 | 02:38 | 48 | 197 | 10.000000 | EXT | - |  | (c)
4040.094000 | 0.699000 | 0.658000 | -10.671000 | -10.712000 | 159.000000 | 282.000000 | 332.000000 | 159.000000 | 658.000000 | 374 |  | CORR | GENE | 02:34 | 02:54 | 03:02 | 82 | 347 | 11.000000 | EXT | - |  | (c)
4040.549000 | 1.154000 | 1.137000 | -10.216000 | -10.233000 | 25.000000 | 77.000000 | 90.000000 | 25.000000 | 1137.000000 | 374 |  | CORR | СIGR | 02:13 | 02:21 | 02:23 | 30 | 130 | 14.000000 | EXT | - |  | (c)
4042.545000 | 3.150000 | 3.137000 | -8.220000 | -8.233000 | -74.000000 | 74.000000 | 13.000000 | 0.000000 | 3137.000000 | 374 |  | CORR | СIGR | 01:57 | 02:21 | 02:11 | 35 | 174 | 14.000000 | EXT | - |  | (c)
4042.612000 | 3.217000 | 3.192000 | -8.153000 | -8.178000 | -152.000000 | -23.000000 | -8.000000 | 0.000000 | 3192.000000 | 374 |  | CORR | GENE | 01:44 | 02:05 | 02:07 | 75 | 288 | 12.000000 | EXT | - |  | (c)
4043.040000 | 3.645000 | 3.627000 | -7.725000 | -7.743000 | 249.000000 | 344.000000 | 336.000000 | 249.000000 | 3627.000000 | 374 |  | CORR | GENE | 02:49 | 03:04 | 03:03 | 60 | 174 | 10.000000 | EXT | - |  | (c)
4043.287000 | 3.892000 | 3.782000 | -7.478000 | -7.588000 | 5.000000 | 20.000000 | 29.000000 | 5.000000 | 3782.000000 | 374 |  | CORR | AXGR | 02:09 | 02:12 | 02:13 | 149 | 49 | 11.000000 | EXT | - |  | (c)
4043.335000 | 3.940000 | 3.927000 | -7.430000 | -7.443000 | -170.000000 | -93.000000 | -109.000000 | 48.000000 | 3927.000000 | 374 |  | CORR | СIGR | 01:41 | 01:54 | 01:51 | 40 | 122 | 15.000000 | EXT | - |  | (c)
4047.525000 | 8.130000 | 8.095000 | -3.240000 | -3.275000 | 79.000000 | 194.000000 | 253.000000 | 79.000000 | 3200.000000 | 374 |  | CORR | GENE | 02:21 | 02:40 | 02:49 | 75 | 348 | 12.000000 | EXT | - |  | (c)
4050.765000 | 0.000000 | -0.036000 | -11.410000 | -11.446000 | 1255.000000 | 1619.000000 | -999.000000 | 1209.000000 |  | 375 | Нарушение формы кольцевого шва | GWAN |  | 05:26 | 06:25 | 11:23 | 0 | 4415 |  | EXT | Нарушение формы кольцевого шва |  | (c)
4072.032000 | 9.857000 | 9.840000 | -1.753000 | -1.770000 | 2045.000000 | -1968.000000 | -2171.000000 | 1926.000000 | 1724.000000 | 376 |  | CORR | СIGR | 03:43 | 04:56 | 04:23 | 46 | 490 | 13.000000 | EXT | - |  | (c)
4076.729000 | 2.944000 | 2.867000 | -8.676000 | -8.753000 | 632.000000 | 656.000000 | 664.000000 | 632.000000 | 2867.000000 | 377 |  | CORR | GENE | 02:11 | 02:15 | 02:17 | 171 | 64 | 12.000000 | EXT | - |  | (c)
4079.783000 | 5.998000 | 5.892000 | -5.622000 | -5.728000 | 646.000000 | 664.000000 | 669.000000 | 646.000000 | 5507.000000 | 377 |  | CORR | AXGR | 02:14 | 02:17 | 02:17 | 221 | 46 | 11.000000 | EXT | - |  | (c)
4080.055000 | 6.270000 | 6.255000 | -5.350000 | -5.365000 | -1665.000000 | -1513.000000 | -1541.000000 | 1417.000000 | 5309.000000 | 377 |  | CORR | СIGR | 08:01 | 08:25 | 08:21 | 56 | 248 | 15.000000 | EXT | - |  | (c)
4080.430000 | 6.645000 | 6.604000 | -4.975000 | -5.016000 | 907.000000 | 1124.000000 | 1089.000000 | 907.000000 | 4943.000000 | 377 |  | CORR | GENE | 02:56 | 03:31 | 03:25 | 73 | 363 | 10.000000 | EXT | - |  | (c)
4081.873000 | 8.088000 | 8.070000 | -3.532000 | -3.550000 | 1204.000000 | 1222.000000 | 1228.000000 | 1204.000000 | 3497.000000 | 377 |  | CORR | PITT | 03:44 | 03:47 | 03:48 | 53 | 48 | 12.000000 | EXT | - |  | (c)
4083.338000 | 9.553000 | 9.550000 | -2.067000 | -2.070000 | 1246.000000 | 1377.000000 | 1333.000000 | 1246.000000 | 2045.000000 | 377 |  | CORR | СIGR | 03:51 | 04:12 | 04:05 | 25 | 174 | 15.000000 | EXT | - |  | (c)
4083.414000 | 9.629000 | 9.618000 | -1.991000 | -2.002000 | 723.000000 | 905.000000 | 871.000000 | 723.000000 | 1917.000000 | 377 |  | CORR | GENE | 02:26 | 02:56 | 02:50 | 85 | 296 | 15.000000 | EXT | - |  | (c)
4084.798000 | 11.013000 | 11.004000 | -0.607000 | -0.616000 | 676.000000 | 768.000000 | 755.000000 | 676.000000 | 579.000000 | 377 |  | CORR | СIGR | 02:19 | 02:33 | 02:31 | 37 | 158 | 12.000000 | EXT | - |  | (c)
4085.405000 | 0.000000 | -0.037000 | -11.135000 | -11.172000 | -2144.000000 | 50.000000 | 51.000000 | 0.000000 |  | 378 | Нарушение формы кольцевого шва | GWAN |  | 05:30 | 11:25 | 11:25 | 0 | 4390 |  | EXT | Нарушение формы кольцевого шва |  | (c)
4086.930000 | 1.525000 | 1.513000 | -9.610000 | -9.622000 | 1923.000000 | 2083.000000 | 2060.000000 | 1923.000000 | 1513.000000 | 378 |  | CORR | GENE | 04:27 | 04:53 | 04:49 | 94 | 273 | 10.000000 | EXT | - |  | (c)
4087.086000 | 1.681000 | 1.667000 | -9.454000 | -9.468000 | 1743.000000 | 1888.000000 | 1866.000000 | 1743.000000 | 1667.000000 | 378 |  | CORR | СIGR | 03:58 | 04:21 | 04:18 | 50 | 246 | 11.000000 | EXT | - |  | (c)
4087.093000 | 1.688000 | 1.615000 | -9.447000 | -9.520000 | 2033.000000 | 2083.000000 | 2156.000000 | 2033.000000 | 1615.000000 | 378 |  | CORR | GENE | 04:45 | 04:53 | 05:04 | 82 | 245 | 10.000000 | EXT | - |  | (c)
4088.996000 | 3.591000 | 3.571000 | -7.544000 | -7.564000 | -1773.000000 | -1073.000000 | -1329.000000 | 885.000000 | 3571.000000 | 378 |  | CORR | СIGR | 06:30 | 08:23 | 07:42 | 47 | 888 | 14.000000 | EXT | - |  | (c)
4089.009000 | 3.604000 | 3.597000 | -7.531000 | -7.538000 | 1237.000000 | 1346.000000 | 1340.000000 | 1237.000000 | 3597.000000 | 378 |  | CORR | СIGR | 02:36 | 02:54 | 02:53 | 29 | 206 | 11.000000 | EXT | - |  | (c)
4089.159000 | 3.754000 | 3.723000 | -7.381000 | -7.412000 | -1152.000000 | -874.000000 | -900.000000 | 649.000000 | 3723.000000 | 378 |  | CORR | GENE | 08:11 | 08:56 | 08:51 | 82 | 503 | 16.000000 | EXT | - |  | (c)
4089.180000 | 3.775000 | 3.761000 | -7.360000 | -7.374000 | -1863.000000 | -1712.000000 | -1734.000000 | 1606.000000 | 3761.000000 | 378 |  | CORR | СIGR | 06:16 | 06:40 | 06:37 | 40 | 257 | 22.000000 | EXT | - |  | (c)
4089.518000 | 4.113000 | 4.113000 | -7.022000 | -7.022000 | -1439.000000 | -1381.000000 | -1369.000000 | 1299.000000 | 4113.000000 | 378 |  | CORR | СIGR | 07:24 | 07:34 | 07:36 | 20 | 140 | 11.000000 | EXT | - |  | (c)
4089.693000 | 4.288000 | 4.272000 | -6.847000 | -6.863000 | -1848.000000 | -1739.000000 | -1739.000000 | 1630.000000 | 4272.000000 | 378 |  | CORR | СIGR | 06:18 | 06:36 | 06:36 | 35 | 218 | 14.000000 | EXT | - |  | (c)
4089.700000 | 4.295000 | 4.264000 | -6.840000 | -6.871000 | 1985.000000 | 2082.000000 | 2162.000000 | 1985.000000 | 4264.000000 | 378 |  | CORR | СIGR | 04:37 | 04:53 | 05:05 | 38 | 353 | 14.000000 | EXT | - |  | (c)
4089.701000 | 4.296000 | 4.263000 | -6.839000 | -6.872000 | 1447.000000 | 1474.000000 | 1471.000000 | 1447.000000 | 4263.000000 | 378 |  | CORR | PITT | 03:10 | 03:15 | 03:14 | 45 | 49 | 14.000000 | EXT | - |  | (c)
4089.846000 | 4.441000 | 4.418000 | -6.694000 | -6.717000 | 1292.000000 | 1361.000000 | 1362.000000 | 1292.000000 | 4418.000000 | 378 |  | CORR | СIGR | 02:45 | 02:56 | 02:56 | 40 | 139 | 13.000000 | EXT | - |  | (c)
4089.970000 | 4.565000 | 4.517000 | -6.570000 | -6.618000 | 1609.000000 | 1630.000000 | 1633.000000 | 1609.000000 | 4517.000000 | 378 |  | CORR | PITT | 03:36 | 03:40 | 03:40 | 87 | 47 | 12.000000 | EXT | - |  | (c)
4090.352000 | 4.947000 | 4.913000 | -6.188000 | -6.222000 | -898.000000 | -591.000000 | -654.000000 | 411.000000 | 4913.000000 | 378 |  | CORR | GENE | 08:52 | 09:41 | 09:31 | 106 | 487 | 12.000000 | EXT | - |  | (c)
4091.788000 | 6.383000 | 6.365000 | -4.752000 | -4.770000 | -755.000000 | -627.000000 | -625.000000 | 496.000000 | 4687.000000 | 378 |  | CORR | GENE | 09:15 | 09:35 | 09:36 | 83 | 259 | 10.000000 | EXT | - |  | (c)
4094.798000 | 9.393000 | 9.374000 | -1.742000 | -1.761000 | -878.000000 | -763.000000 | -755.000000 | 632.000000 | 1722.000000 | 378 |  | CORR | СIGR | 08:55 | 09:13 | 09:15 | 39 | 246 | 10.000000 | EXT | - |  | (c)
4097.658000 | 1.118000 | 1.098000 | -9.547000 | -9.567000 | -1353.000000 | -1338.000000 | -1340.000000 | 1328.000000 | 1098.000000 | 379 |  | CORR | PITT | 02:54 | 02:56 | 02:56 | 43 | 25 | 11.000000 | EXT | - |  | (c)
4098.438000 | 1.898000 | 1.873000 | -8.767000 | -8.792000 | -1421.000000 | -1409.000000 | -1405.000000 | 1388.000000 | 1873.000000 | 379 |  | CORR | PITT | 02:43 | 02:45 | 02:45 | 54 | 33 | 11.000000 | EXT | - |  | (c)
4100.096000 | 3.556000 | 3.543000 | -7.109000 | -7.122000 | 944.000000 | 1012.000000 | 1019.000000 | 944.000000 | 3543.000000 | 379 |  | CORR | СIGR | 09:04 | 09:15 | 09:16 | 37 | 149 | 12.000000 | EXT | - |  | (c)
4101.823000 | 5.283000 | 5.244000 | -5.382000 | -5.421000 | -706.000000 | -634.000000 | -502.000000 | 298.000000 | 5244.000000 | 379 |  | CORR | СIGR | 04:38 | 04:50 | 05:11 | 39 | 408 | 10.000000 | EXT | - |  | (c)
4101.832000 | 5.292000 | 5.281000 | -5.373000 | -5.384000 | 1029.000000 | 1173.000000 | 1169.000000 | 1029.000000 | 5281.000000 | 379 |  | CORR | GENE | 09:18 | 09:41 | 09:41 | 54 | 279 | 10.000000 | EXT | - |  | (c)
4102.116000 | 5.576000 | 5.528000 | -5.089000 | -5.137000 | -1071.000000 | -1058.000000 | -1057.000000 | 1044.000000 | 5027.000000 | 379 |  | CORR | AXGR | 03:39 | 03:41 | 03:41 | 110 | 28 | 12.000000 | EXT | - |  | (c)
4105.089000 | 8.549000 | 8.492000 | -2.116000 | -2.173000 | -1122.000000 | -1058.000000 | -908.000000 | 695.000000 | 2043.000000 | 379 |  | CORR | GENE | 03:31 | 03:41 | 04:05 | 130 | 427 | 10.000000 | EXT | - |  | (c)
4105.896000 | 9.356000 | 9.346000 | -1.309000 | -1.319000 | -1227.000000 | -1008.000000 | -1096.000000 | 965.000000 | 1264.000000 | 379 |  | CORR | GENE | 03:14 | 03:49 | 03:35 | 55 | 262 | 11.000000 | EXT | - |  | (c)
4106.378000 | 9.838000 | 9.802000 | -0.827000 | -0.863000 | -1017.000000 | -891.000000 | -891.000000 | 765.000000 | 777.000000 | 379 |  | CORR | GENE | 03:48 | 04:08 | 04:08 | 86 | 252 | 12.000000 | EXT | - |  | (c)
4106.467000 | 9.927000 | 9.900000 | -0.738000 | -0.765000 | -1388.000000 | -1227.000000 | -1207.000000 | 1027.000000 | 710.000000 | 379 |  | CORR | GENE | 02:48 | 03:14 | 03:17 | 55 | 361 | 10.000000 | EXT | - |  | (c)
4108.901000 | 1.696000 | 1.694000 | -9.769000 | -9.771000 | 116.000000 | 184.000000 | 188.000000 | 116.000000 | 1694.000000 | 380 |  | CORR | СIGR | 08:59 | 09:10 | 09:10 | 43 | 143 | 13.000000 | EXT | - |  | (c)
4113.990000 | 6.785000 | 6.785000 | -4.680000 | -4.680000 | 330.000000 | 402.000000 | 390.000000 | 330.000000 | 4643.000000 | 380 |  | CORR | СIGR | 09:33 | 09:45 | 09:43 | 37 | 120 | 12.000000 | EXT | - |  | (c)
4115.911000 | 8.706000 | 8.649000 | -2.759000 | -2.816000 | 1689.000000 | 1699.000000 | 1700.000000 | 1689.000000 | 2719.000000 | 380 |  | CORR | AXGR | 01:13 | 01:14 | 01:15 | 97 | 22 | 11.000000 | EXT | - |  | (c)
4115.933000 | 8.728000 | 8.728000 | -2.737000 | -2.737000 | 75.000000 | 205.000000 | 287.000000 | 75.000000 | 2686.000000 | 380 |  | CORR | СIGR | 08:52 | 09:13 | 09:26 | 51 | 423 | 10.000000 | EXT | - |  | (c)
4118.670000 | 0.000000 | -0.057000 | -11.555000 | -11.612000 | 540.000000 | -1573.000000 | -1700.000000 | 0.000000 |  | 381 | Нарушение формы кольцевого шва | GWAN |  | 00:01 | 06:20 | 06:00 | 0 | 4441 |  | EXT | Нарушение формы кольцевого шва |  | (c)
4127.899000 | 9.229000 | 9.006000 | -2.326000 | -2.549000 | -456.000000 | -445.000000 | -382.000000 | 307.000000 | 2194.000000 | 381 |  | CORR | GENE | 09:21 | 09:22 | 09:33 | 355 | 148 | 12.000000 | EXT | - |  | (c)
4129.540000 | 10.870000 | 10.863000 | -0.685000 | -0.692000 | -1046.000000 | -845.000000 | -910.000000 | 773.000000 | 647.000000 | 381 |  | CORR | СIGR | 07:45 | 08:18 | 08:07 | 45 | 273 | 10.000000 | EXT | - |  | (c)
4132.310000 | 2.085000 | 1.940000 | -9.535000 | -9.680000 | 88.000000 | 121.000000 | 139.000000 | 88.000000 | 1940.000000 | 382 |  | CORR | GENE | 09:17 | 09:23 | 09:26 | 204 | 101 | 12.000000 | EXT | - |  | (c)
4141.845000 | 0.000000 | -0.043000 | -11.220000 | -11.263000 | -1191.000000 | 1748.000000 | 1025.000000 | 0.000000 |  | 383 | Нарушение формы кольцевого шва | GWAN |  | 00:03 | 07:57 | 06:01 | 0 | 4433 |  | EXT | Нарушение формы кольцевого шва |  | (c)
4151.736000 | 9.891000 | 9.850000 | -1.329000 | -1.370000 | -453.000000 | -88.000000 | -214.000000 | 0.000000 | 1282.000000 | 383 |  | CORR | GENE | 02:02 | 03:01 | 02:41 | 88 | 479 | 12.000000 | EXT | - |  | (c)
4153.065000 | 0.000000 | -0.052000 | -11.485000 | -11.537000 | -1640.000000 | 692.000000 | 572.000000 | 0.000000 |  | 384 | Нарушение формы кольцевого шва | GWAN |  | 00:13 | 06:29 | 06:10 | 0 | 4424 |  | EXT | Нарушение формы кольцевого шва |  | (c)
4158.937000 | 5.872000 | 5.774000 | -5.613000 | -5.711000 | 22.000000 | 27.000000 | 37.000000 | 22.000000 | 5330.000000 | 384 |  | LWAN |  | 04:41 | 04:42 | 04:43 | 381 | 30 | 10.000000 | INT | -. Эквивалент потери металла 10%. |  | (c)
4159.566000 | 6.501000 | 6.501000 | -4.984000 | -4.984000 | 774.000000 | 823.000000 | 832.000000 | 774.000000 | 4959.000000 | 384 |  | CORR | СIGR | 06:42 | 06:50 | 06:52 | 25 | 116 | 11.000000 | EXT | - |  | (c)
4160.227000 | 7.162000 | 7.127000 | -4.323000 | -4.358000 | -1933.000000 | -1917.000000 | -1847.000000 | 1761.000000 | 3836.000000 | 384 |  | ARTD | GENE | 11:25 | 11:28 | 11:39 | 522 | 172 | 10.000000 | EXT | -. Эквивалент потери металла 10%. |  | (c)
4160.942000 | 7.877000 | 7.669000 | -3.608000 | -3.816000 | 32.000000 | 40.000000 | 47.000000 | 32.000000 | 3438.000000 | 384 |  | LWAN |  | 04:42 | 04:44 | 04:45 | 378 | 30 | 10.000000 | INT | -. Эквивалент потери металла 10%. |  | (c)
4161.029000 | 7.964000 | 7.951000 | -3.521000 | -3.534000 | 397.000000 | 470.000000 | 493.000000 | 397.000000 | 3481.000000 | 384 |  | CORR | СIGR | 05:41 | 05:53 | 05:57 | 53 | 193 | 12.000000 | EXT | - |  | (c)
4161.095000 | 8.030000 | 7.986000 | -3.455000 | -3.499000 | -1924.000000 | -1917.000000 | -1913.000000 | 1901.000000 | 3405.000000 | 384 |  | ARTD | AXGR | 11:27 | 11:28 | 11:29 | 94 | 23 | 9.743140 | EXT | -. Эквивалент потери металла 10%. |  | (c)
4161.144000 | 8.079000 | 8.070000 | -3.406000 | -3.415000 | 1711.000000 | 1964.000000 | 2007.000000 | 1711.000000 | 3363.000000 | 384 |  | CORR | СIGR | 09:13 | 09:54 | 10:01 | 52 | 593 | 10.000000 | EXT | - |  | (c)
4161.328000 | 8.263000 | 8.241000 | -3.222000 | -3.244000 | -1929.000000 | -1917.000000 | -1916.000000 | 1904.000000 | 3199.000000 | 384 |  | ARTD | PITT | 11:26 | 11:28 | 11:28 | 45 | 24 | 12.911157 | EXT | -. Эквивалент потери металла 13%. |  | (c)
4166.875000 | 2.325000 | 2.266000 | -8.406000 | -8.465000 | -947.000000 | -594.000000 | -526.000000 | 106.000000 | 2266.000000 | 385а |  | CORR | GENE | 04:20 | 05:17 | 05:27 | 232 | 840 | 13.000000 | EXT | - |  | (c)
4173.219000 | 8.669000 | 8.522000 | -2.062000 | -2.209000 | -1605.000000 | -1557.000000 | -1568.000000 | 1531.000000 | 1398.000000 | 385а |  | CORR | GENE | 02:33 | 02:41 | 02:39 | 811 | 74 | 11.000000 | EXT | - |  | (c)
4187.370000 | 0.000000 | -0.030000 | -11.560000 | -11.590000 | 1475.000000 | 1646.000000 | 1642.000000 | 20.531283 |  | 387а | Смещение кромок | GWAN |  | 05:11 | 05:39 | 05:38 | 0 | 334 | 2.726000 | EXT | Смещение кромок. Наружу. Величина смещения - 2.7 мм. |  | (c)
4187.370000 | 0.000000 | -0.020000 | -11.560000 | -11.580000 | 1899.000000 | 1995.000000 | 2069.000000 | 0.000000 |  | 387а | Смещение кромок | GWAN |  | 06:20 | 06:35 | 06:47 | 0 | 340 | 2.817000 | EXT | Смещение кромок. Вовнутрь. Величина смещения - 2.8 мм. |  | (c)
4187.370000 | 0.000000 | -0.039000 | -11.560000 | -11.599000 | -2172.000000 | -1631.000000 | -1666.000000 | 45.528960 |  | 387а | Нарушение формы кольцевого шва | GWAN |  | 07:23 | 08:50 | 08:44 | 0 | 1012 |  | EXT | Нарушение формы кольцевого шва |  | (c)
4187.370000 | 0.000000 | -0.038000 | -11.560000 | -11.598000 | -573.000000 | 1030.000000 | 339.000000 | 5.570131 |  | 387а | Нарушение формы кольцевого шва | GWAN |  | 11:41 | 03:59 | 02:08 | 0 | 1823 |  | EXT | Нарушение формы кольцевого шва |  | (c)
4198.930000 | 0.000000 | -0.051000 | -11.420000 | -11.471000 | -218.000000 | 75.000000 | 369.000000 | 0.000000 |  | 388 | Смещение кромок | GWAN |  | 00:36 | 01:24 | 02:11 | 0 | 1173 | 3.935000 | EXT | Смещение кромок. Наружу. Величина смещения - 3.9 мм. |  | (c)
4198.930000 | 0.000000 | -0.030000 | -11.420000 | -11.450000 | 1271.000000 | -1567.000000 | -2070.000000 | 12.947577 |  | 388 | Нарушение формы кольцевого шва | GWAN |  | 04:37 | 08:59 | 07:37 | 0 | 2239 |  | EXT | Нарушение формы кольцевого шва |  | (c)
4203.676000 | 4.746000 | 4.722000 | -6.674000 | -6.698000 | 1115.000000 | 1174.000000 | 1207.000000 | 67.775302 | 4722.000000 | 388 |  | CORR | GENE | 04:11 | 04:21 | 04:26 | 48 | 184 | 12.000000 | EXT | - |  | (c)
4208.764000 | 9.834000 | 9.813000 | -1.586000 | -1.607000 | 1815.000000 | 1976.000000 | 1975.000000 | 0.000000 | 1579.000000 | 388 |  | CORR | СIGR | 06:04 | 06:30 | 06:30 | 28 | 320 | 10.000000 | EXT | - |  | (c)
4208.844000 | 9.914000 | 9.891000 | -1.506000 | -1.529000 | 1775.000000 | 1970.000000 | 1952.000000 | 0.000000 | 1497.000000 | 388 |  | CORR | СIGR | 05:58 | 06:30 | 06:27 | 32 | 354 | 10.000000 | EXT | - |  | (c)
4210.405000 | 0.055000 | 0.030000 | -10.620000 | -10.645000 | -1856.000000 | -1626.000000 | -1688.000000 | 30.189703 | 30.000000 | 389 |  | CORR | СIGR | 04:42 | 05:19 | 05:09 | 27 | 336 | 12.000000 | EXT | - |  | (c)
4216.656000 | 6.306000 | 6.228000 | -4.369000 | -4.447000 | -1581.000000 | -1252.000000 | -1308.000000 | 52.381730 | 4329.000000 | 389 |  | CORR | GENE | 05:27 | 06:20 | 06:11 | 118 | 547 | 10.000000 | EXT | - |  | (c)
4216.702000 | 6.352000 | 6.333000 | -4.323000 | -4.342000 | -1026.000000 | -936.000000 | -882.000000 | 47.969066 | 4302.000000 | 389 |  | CORR | СIGR | 06:56 | 07:11 | 07:19 | 40 | 288 | 11.000000 | EXT | - |  | (c)
4224.088000 | 3.063000 | 3.046000 | -8.247000 | -8.264000 | -1449.000000 | -1209.000000 | -1186.000000 | 53.284147 | 3046.000000 | 390 |  | CORR | СIGR | 05:31 | 06:10 | 06:14 | 36 | 526 | 11.000000 | EXT | - |  | (c)
4229.262000 | 8.237000 | 8.202000 | -3.073000 | -3.108000 | -1822.000000 | -1525.000000 | -1227.000000 | 3.009118 | 3035.000000 | 390 |  | CORR | GENE | 04:31 | 05:19 | 06:07 | 73 | 1190 | 11.000000 | EXT | - |  | (c)
4230.347000 | 9.322000 | 9.304000 | -1.988000 | -2.006000 | -1715.000000 | -1545.000000 | -1605.000000 | 41.579166 | 1974.000000 | 390 |  | CORR | СIGR | 04:48 | 05:16 | 05:06 | 32 | 220 | 10.000000 | EXT | - |  | (c)
4231.088000 | 10.063000 | 10.057000 | -1.247000 | -1.253000 | 1674.000000 | 1840.000000 | 1894.000000 | 9.422147 | 1208.000000 | 390 |  | CORR | GENE | 01:55 | 02:22 | 02:31 | 45 | 440 | 10.000000 | EXT | - |  | (c)
4231.181000 | 10.156000 | 10.105000 | -1.154000 | -1.205000 | -1899.000000 | -1738.000000 | -1230.000000 | 0.000000 | 1120.000000 | 390 |  | CORR | GENE | 04:19 | 04:45 | 06:07 | 85 | 1339 | 29.000000 | EXT | - |  | (c)
4234.200000 | 1.865000 | 1.810000 | -9.650000 | -9.705000 | 1412.000000 | 1530.000000 | 1513.000000 | 41.676540 | 1810.000000 | 391 |  | CORR | GENE | 05:25 | 05:44 | 05:41 | 68 | 202 | 9.000000 | EXT | - |  | (c)
4243.810000 | 11.475000 | 11.454000 | -0.040000 | -0.061000 | 895.000000 | 1153.000000 | 1470.000000 | 0.000000 | 27.000000 | 391 |  | CORR | СIGR | 04:01 | 04:43 | 05:34 | 34 | 1150 | 11.000000 | EXT | - |  | (c)
4245.205000 | 1.355000 | 1.355000 | -10.140000 | -10.140000 | 31.000000 | 32.000000 | 49.000000 | 2.467514 | 1355.000000 | 392 |  | CORR | AXGR | 02:40 | 02:40 | 02:43 | 257 | 36 | 12.000000 | EXT | - |  | (c)
4250.105000 | 6.255000 | 6.235000 | -5.240000 | -5.260000 | 815.000000 | 1003.000000 | 1096.000000 | 46.236382 | 5210.000000 | 392 |  | CORR | GENE | 04:46 | 05:17 | 05:32 | 50 | 562 | 10.000000 | EXT | - |  | (c)
4250.201000 | 6.351000 | 6.350000 | -5.144000 | -5.145000 | 827.000000 | 990.000000 | 996.000000 | 66.703346 | 5108.000000 | 392 |  | CORR | СIGR | 04:48 | 05:14 | 05:15 | 37 | 339 | 14.000000 | EXT | - |  | (c)
4250.973000 | 7.123000 | 7.100000 | -4.372000 | -4.395000 | 1271.000000 | 1484.000000 | 1526.000000 | 15.732432 | 4355.000000 | 392 |  | CORR | СIGR | 06:00 | 06:34 | 06:41 | 40 | 510 | 14.000000 | EXT | - |  | (c)
4250.978000 | 7.128000 | 7.115000 | -4.367000 | -4.380000 | 521.000000 | 794.000000 | 837.000000 | 42.009672 | 4325.000000 | 392 |  | CORR | GENE | 03:59 | 04:43 | 04:50 | 55 | 633 | 12.000000 | EXT | - |  | (c)
4261.711000 | 6.366000 | 6.307000 | -4.949000 | -5.008000 | 1650.000000 | 1706.000000 | 2092.000000 | 0.000000 | 4938.000000 | 393 |  | CORR | GENE | 04:34 | 04:43 | 05:45 | 70 | 883 | 12.000000 | EXT | - |  | (c)
4262.101000 | 6.756000 | 6.736000 | -4.559000 | -4.579000 | 1447.000000 | 1903.000000 | 2144.000000 | 0.000000 | 4510.000000 | 393 |  | CORR | GENE | 04:01 | 05:15 | 05:53 | 69 | 1394 | 26.000000 | EXT | - |  | (c)
4268.132000 | 1.472000 | 1.463000 | -10.028000 | -10.037000 | 1662.000000 | 1766.000000 | 1822.000000 | 7.153938 | 1463.000000 | 394 |  | CORR | СIGR | 05:00 | 05:16 | 05:25 | 21 | 320 | 10.000000 | EXT | - |  | (c)
4268.609000 | 1.949000 | 1.905000 | -9.551000 | -9.595000 | 1606.000000 | 1765.000000 | 1962.000000 | 0.000000 | 1905.000000 | 394 |  | CORR | GENE | 04:51 | 05:16 | 05:48 | 49 | 712 | 15.000000 | EXT | - |  | (c)
4278.160000 | 0.000000 | -0.022000 | -11.430000 | -11.452000 | 1231.000000 | 1963.000000 | 1803.000000 | 0.000000 |  | 395 | Нарушение формы кольцевого шва | GWAN |  | 00:52 | 02:50 | 02:24 | 0 | 1143 |  | EXT | Нарушение формы кольцевого шва |  | (c)
4278.160000 | 0.000000 | -0.027000 | -11.430000 | -11.457000 | -1235.000000 | -543.000000 | -433.000000 | 0.000000 |  | 395 | Нарушение формы кольцевого шва | GWAN |  | 06:14 | 08:06 | 08:24 | 0 | 1604 |  | EXT | Нарушение формы кольцевого шва |  | (c)
4278.160000 | 0.000000 | -0.026000 | -11.430000 | -11.456000 | -828.000000 | -486.000000 | -499.000000 | 0.000000 |  | 395 | Смещение кромок | GWAN |  | 07:20 | 08:15 | 08:13 | 0 | 659 | 3.980000 | EXT | Смещение кромок. Вовнутрь. Величина смещения - 4 мм. |  | (c)
4303.092000 | 2.132000 | 2.089000 | -9.553000 | -9.596000 | 1992.000000 | 2181.000000 | -2049.000000 | 14.667975 | 2089.000000 | 397 |  | CORR | GENE | 06:15 | 06:45 | 07:23 | 76 | 841 | 10.000000 | EXT | - |  | (c)
4305.045000 | 4.085000 | 4.061000 | -7.600000 | -7.624000 | -1953.000000 | -1639.000000 | -1656.000000 | 46.342050 | 4061.000000 | 397 |  | CORR | СIGR | 07:38 | 08:29 | 08:26 | 43 | 594 | 10.000000 | EXT | - |  | (c)
4305.061000 | 4.101000 | 4.083000 | -7.584000 | -7.602000 | 1683.000000 | 1792.000000 | 1811.000000 | 13.092234 | 4083.000000 | 397 |  | CORR | СIGR | 05:25 | 05:43 | 05:46 | 33 | 257 | 11.000000 | EXT | - |  | (c)
4307.499000 | 6.539000 | 6.523000 | -5.146000 | -5.162000 | 1569.000000 | 1778.000000 | 1851.000000 | 0.000000 | 5127.000000 | 397 |  | CORR | СIGR | 05:07 | 05:40 | 05:52 | 35 | 565 | 15.000000 | EXT | - |  | (c)
4311.133000 | 10.173000 | 10.173000 | -1.512000 | -1.512000 | 1472.000000 | 1551.000000 | 1612.000000 | 27.335480 | 1465.000000 | 397 |  | CORR | СIGR | 04:51 | 05:04 | 05:14 | 47 | 280 | 15.000000 | EXT | - |  | (c)
4311.366000 | 10.406000 | 10.369000 | -1.279000 | -1.316000 | 1321.000000 | 1342.000000 | 1548.000000 | 18.337622 | 1217.000000 | 397 |  | CORR | GENE | 04:27 | 04:30 | 05:03 | 99 | 455 | 11.000000 | EXT | - |  | (c)
4313.508000 | 0.863000 | 0.841000 | -10.617000 | -10.639000 | -1845.000000 | -1718.000000 | -1622.000000 | 31.144367 | 841.000000 | 398 |  | CORR | СIGR | 06:14 | 06:34 | 06:50 | 42 | 446 | 10.000000 | EXT | - |  | (c)
4314.994000 | 2.349000 | 2.335000 | -9.131000 | -9.145000 | -1761.000000 | -1546.000000 | -1527.000000 | 37.923022 | 2335.000000 | 398 |  | CORR | GENE | 06:27 | 07:02 | 07:05 | 53 | 468 | 11.000000 | EXT | - |  | (c)
4335.968000 | 0.098000 | 0.017000 | -11.357000 | -11.438000 | 1233.000000 | 1517.000000 | 1753.000000 | 0.000000 | 17.000000 | 400 |  | CORR | GENE | 05:03 | 05:49 | 06:27 | 113 | 1040 | 14.000000 | EXT | - |  | (c)
4336.086000 | 0.216000 | 0.166000 | -11.239000 | -11.289000 | -1515.000000 | -1358.000000 | -1338.000000 | 71.988867 | 166.000000 | 400 |  | CORR | GENE | 09:39 | 10:05 | 10:08 | 72 | 353 | 10.000000 | EXT | - |  | (c)
4358.695000 | 0.000000 | -0.025000 | -11.615000 | -11.640000 | 8.000000 | 536.000000 | 473.000000 | 8.000000 |  | 402 | Нарушение формы кольцевого шва | GWAN |  | 04:23 | 05:48 | 05:38 | 0 | 929 |  | EXT | Нарушение формы кольцевого шва |  | (c)
4358.695000 | 0.000000 | -0.031000 | -11.615000 | -11.646000 | 1626.000000 | 1893.000000 | -1581.000000 | 327.000000 |  | 402 | Нарушение формы кольцевого шва | GWAN |  | 08:44 | 09:27 | 00:06 | 0 | 2508 |  | EXT | Нарушение формы кольцевого шва |  | (c)
4360.934000 | 2.239000 | 2.221000 | -9.376000 | -9.394000 | 454.000000 | 723.000000 | 692.000000 | 454.000000 | 2221.000000 | 402 |  | CORR | GENE | 05:35 | 06:18 | 06:13 | 48 | 475 | 11.000000 | EXT | - |  | (c)
4365.358000 | 6.663000 | 6.612000 | -4.952000 | -5.003000 | 355.000000 | 467.000000 | 488.000000 | 355.000000 | 4910.000000 | 402 |  | CORR | GENE | 05:19 | 05:37 | 05:40 | 93 | 266 | 11.000000 | EXT | - |  | (c)
4365.723000 | 7.028000 | 6.953000 | -4.587000 | -4.662000 | 417.000000 | 530.000000 | 592.000000 | 417.000000 | 4488.000000 | 402 |  | CORR | GENE | 05:29 | 05:47 | 05:57 | 174 | 350 | 10.000000 | EXT | - |  | (c)
4366.024000 | 7.329000 | 7.316000 | -4.286000 | -4.299000 | 387.000000 | 470.000000 | 521.000000 | 387.000000 | 4252.000000 | 402 |  | CORR | GENE | 05:24 | 05:37 | 05:46 | 47 | 268 | 10.000000 | EXT | - |  | (c)
4366.535000 | 7.840000 | 7.749000 | -3.775000 | -3.866000 | 445.000000 | 551.000000 | 602.000000 | 445.000000 | 3751.000000 | 402 |  | CORR | GENE | 05:33 | 05:51 | 05:59 | 115 | 314 | 10.000000 | EXT | - |  | (c)
4366.957000 | 8.262000 | 8.192000 | -3.353000 | -3.423000 | 609.000000 | 709.000000 | 797.000000 | 609.000000 | 3331.000000 | 402 |  | CORR | GENE | 06:00 | 06:16 | 06:30 | 92 | 376 | 10.000000 | EXT | - |  | (c)
4367.010000 | 8.315000 | 8.097000 | -3.300000 | -3.518000 | -587.000000 | -498.000000 | -517.000000 | 447.000000 | 2953.000000 | 402 |  | ARTD | GENE | 02:47 | 03:01 | 02:58 | 565 | 139 |  | EXT | -. Наплавка. |  | (c)
4367.214000 | 8.519000 | 8.402000 | -3.096000 | -3.213000 | -586.000000 | -532.000000 | -542.000000 | 498.000000 | 3038.000000 | 402 |  | DENT |  | 02:47 | 02:56 | 02:54 | 175 | 87 | 0.492958 |  | - |  | (c)
4382.503000 | 1.033000 | 1.019000 | -10.532000 | -10.546000 | -2191.000000 | -2190.000000 | -1845.000000 | 1500.000000 | 1019.000000 | 404 |  | CORR | СIGR | 04:47 | 04:48 | 05:43 | 42 | 691 | 11.000000 | EXT | - |  | (c)
4389.653000 | 8.183000 | 8.148000 | -3.382000 | -3.417000 | -1683.000000 | -1325.000000 | -1332.000000 | 982.000000 | 3340.000000 | 404 |  | CORR | GENE | 06:09 | 07:07 | 07:06 | 77 | 701 | 10.000000 | EXT | - |  | (c)
4389.810000 | 8.340000 | 8.286000 | -3.225000 | -3.279000 | -2090.000000 | -1869.000000 | -1952.000000 | 1815.000000 | 3210.000000 | 404 |  | CORR | GENE | 05:04 | 05:39 | 05:26 | 69 | 275 | 12.000000 | EXT | - |  | (c)
4389.896000 | 8.426000 | 8.380000 | -3.139000 | -3.185000 | -1706.000000 | -1404.000000 | -1418.000000 | 1130.000000 | 3082.000000 | 404 |  | CORR | GENE | 06:06 | 06:54 | 06:52 | 103 | 576 | 10.000000 | EXT | - |  | (c)
4398.943000 | 5.908000 | 5.354000 | -5.207000 | -5.761000 | 761.000000 | 1176.000000 | 1089.000000 | 761.000000 | 4425.000000 | 405 |  | GOUG | GENE | 09:57 | 11:04 | 10:50 | 1336 | 658 | 6.000000 | EXT | -. Задир. |  | (c)
4402.920000 | 9.885000 | 9.196000 | -1.230000 | -1.919000 | 868.000000 | 1107.000000 | 1147.000000 | 868.000000 | 868.000000 | 405 |  | GOUG | GENE | 10:14 | 10:53 | 10:59 | 1051 | 558 | 9.000000 | EXT | -. Задир. |  | (c)
4410.854000 | 6.704000 | 6.682000 | -4.131000 | -4.153000 | 88.000000 | 141.000000 | 212.000000 | 88.000000 | 4109.000000 | 406 |  | CORR | СIGR | 05:01 | 05:10 | 05:21 | 44 | 247 | 7.000000 | EXT | - |  | (c)
4424.122000 | 9.137000 | 8.388000 | -2.068000 | -2.817000 | -1863.000000 | -1455.000000 | -1438.000000 | 1012.000000 | 945.000000 | 407 |  | GOUG | GENE | 10:15 | 11:21 | 11:24 | 1872 | 852 | 9.000000 | EXT | -. Задир. |  | (c)
4427.607000 | 1.417000 | 1.398000 | -10.078000 | -10.097000 | 148.000000 | 305.000000 | 401.000000 | 148.000000 | 1398.000000 | 408 |  | CORR | СIGR | 06:16 | 06:41 | 06:57 | 41 | 504 | 7.000000 | EXT | - |  | (c)
4439.977000 | 2.292000 | 1.429000 | -7.878000 | -8.741000 | -1602.000000 | -1549.000000 | -1362.000000 | 1123.000000 | 1429.000000 | 409 |  | GOUG | GENE | 09:57 | 10:06 | 10:36 | 912 | 480 | 9.000000 | EXT | -. Задир. |  | (c)
4443.848000 | 6.163000 | 6.161000 | -4.007000 | -4.009000 | -403.000000 | -326.000000 | -305.000000 | 207.000000 | 3974.000000 | 409 |  | GOUG | СIGR | 01:11 | 01:23 | 01:27 | 35 | 196 | 19.000000 | EXT | -. Задир. |  | (c)
4445.910000 | 8.225000 | 8.180000 | -1.945000 | -1.990000 | 1149.000000 | 1386.000000 | 1406.000000 | 1149.000000 | 1876.000000 | 409 |  | CORR | GENE | 05:21 | 06:00 | 06:03 | 114 | 514 | 9.000000 | EXT | - |  | (c)
4447.431000 | 9.746000 | 9.606000 | -0.424000 | -0.564000 | 890.000000 | 1281.000000 | 1388.000000 | 890.000000 | 349.000000 | 409 |  | CORR | GENE | 04:39 | 05:43 | 06:00 | 215 | 996 | 11.000000 | EXT | - |  | (c)
4448.911000 | 1.056000 | 1.042000 | -0.319000 | -0.333000 | -22.000000 | 584.000000 | 340.000000 | 27.414938 | 86.000000 | 410 |  | ARTD | GENE | 10:42 | 00:20 | 11:40 | 247 | 724 | 11.377714 | EXT | -. Эквивалент потери металла 11%. От изолировочной машины. |  | (c)
4571.723000 | 7.578000 | 7.520000 | -4.037000 | -4.095000 | 1574.000000 | 1625.000000 | 1721.000000 | 1574.000000 | 4010.000000 | 421 |  | GOUG | GENE | 10:01 | 10:09 | 10:24 | 85 | 294 | 9.000000 | EXT | -. Задир. |  | (c)
4609.870000 | 11.030000 | 10.996000 | -0.240000 | -0.274000 | 902.000000 | 969.000000 | 1010.000000 | 902.000000 | 228.000000 | 424 |  | CORR | GENE | 05:17 | 05:28 | 05:34 | 46 | 217 | 11.000000 | EXT | - |  | (c)
4712.420000 | 0.000000 | -0.022000 | -11.545000 | -11.567000 | 218.000000 | 621.000000 | 1100.000000 | 20.016486 |  | 434 | Нарушение формы кольцевого шва | GWAN |  | 00:21 | 01:26 | 02:43 | 0 | 1765 |  | EXT | Нарушение формы кольцевого шва |  | (c)
4712.420000 | 0.000000 | -0.015000 | -11.545000 | -11.560000 | 2146.000000 | -2063.000000 | -1958.000000 | 0.000000 |  | 434 | Смещение кромок | GWAN |  | 05:32 | 06:13 | 06:30 | 0 | 714 | 2.623000 | EXT | Смещение кромок. Вовнутрь. Величина смещения - 2.6 мм. |  | (c)
4712.420000 | 0.000000 | -0.020000 | -11.545000 | -11.565000 | -1180.000000 | -1040.000000 | -1058.000000 | 65.660974 |  | 434 | Смещение кромок | GWAN |  | 08:35 | 08:58 | 08:55 | 0 | 244 | 3.955000 | EXT | Смещение кромок. Вовнутрь. Величина смещения - 4 мм. |  | (c)
4712.420000 | 0.000000 | -0.030000 | -11.545000 | -11.575000 | -183.000000 | 5.000000 | -32.000000 | 0.000000 |  | 434 | Смещение кромок | GWAN |  | 11:16 | 11:46 | 11:40 | 0 | 302 | 3.842000 | EXT | Смещение кромок. Вовнутрь. Величина смещения - 3.8 мм. |  | (c)
4716.926000 | 4.506000 | 4.506000 | -7.039000 | -7.039000 | 1412.000000 | 1535.000000 | 1518.000000 | 48.950209 | 4506.000000 | 434 |  | CORR | СIGR | 03:34 | 03:53 | 03:51 | 28 | 212 | 13.000000 | EXT | - |  | (c)
4723.965000 | 0.000000 | -0.035000 | -11.470000 | -11.505000 | -1307.000000 | -846.000000 | -1057.000000 | 65.161616 |  | 435 | Смещение кромок | GWAN |  | 10:18 | 11:32 | 10:58 | 0 | 500 | 2.822000 | EXT | Смещение кромок. Вовнутрь. Величина смещения - 2.8 мм. |  | (c)
4723.965000 | 0.000000 | -0.024000 | -11.470000 | -11.494000 | -722.000000 | 284.000000 | 1175.000000 | 0.000000 |  | 435 | Нарушение формы кольцевого шва | GWAN |  | 11:52 | 02:35 | 04:58 | 0 | 3793 |  | EXT | Нарушение формы кольцевого шва |  | (c)
4729.770000 | 5.805000 | 5.655000 | -5.665000 | -5.815000 | 734.000000 | 758.000000 | 773.000000 | 59.264291 | 5530.000000 | 435 |  | CORR | GENE | 03:47 | 03:51 | 03:53 | 285 | 77 | 11.000000 | EXT | - |  | (c)
4730.684000 | 6.719000 | 6.407000 | -4.751000 | -5.063000 | 693.000000 | 694.000000 | 723.000000 | 55.955661 | 4610.000000 | 435 |  | CORR | GENE | 03:41 | 03:41 | 03:45 | 453 | 60 | 10.000000 | EXT | - |  | (c)
4735.282000 | 11.317000 | 11.152000 | -0.153000 | -0.318000 | 591.000000 | 658.000000 | 644.000000 | 47.687474 | 117.000000 | 435 |  | CORR | GENE | 03:24 | 03:35 | 03:33 | 201 | 106 | 10.000000 | EXT | - |  | (c)
4757.231000 | 10.541000 | 10.507000 | -0.624000 | -0.658000 | -431.000000 | -127.000000 | -251.000000 | 70.000000 | 601.000000 | 437 |  | CORR | GENE | 05:17 | 06:06 | 05:46 | 57 | 361 | 10.000000 | EXT | - |  | (c)
4757.308000 | 10.618000 | 10.548000 | -0.547000 | -0.617000 | 6.000000 | 163.000000 | 135.000000 | 6.000000 | 500.000000 | 437 |  | CORR | GENE | 06:27 | 06:53 | 06:48 | 117 | 258 | 11.000000 | EXT | - |  | (c)
4757.604000 | 10.914000 | 10.899000 | -0.251000 | -0.266000 | -693.000000 | -496.000000 | -533.000000 | 373.000000 | 208.000000 | 437 |  | CORR | GENE | 04:34 | 05:06 | 05:00 | 58 | 320 | 10.000000 | EXT | - |  | (c)
4757.760000 | 11.070000 | 11.040000 | -0.095000 | -0.125000 | 255.000000 | 602.000000 | 510.000000 | 255.000000 | 43.000000 | 437 |  | CORR | GENE | 07:07 | 08:03 | 07:49 | 82 | 510 | 13.000000 | EXT | - |  | (c)
4757.927000 | 0.072000 | 0.037000 | -11.438000 | -11.473000 | -642.000000 | 669.000000 | 642.000000 | 0.000000 | 37.000000 | 438 |  | CORR | GENE | 00:10 | 03:41 | 03:37 | 99 | 2568 | 10.000000 | EXT | - |  | (c)
4760.222000 | 2.367000 | 2.356000 | -9.143000 | -9.154000 | 1420.000000 | 1486.000000 | 1497.000000 | 1420.000000 | 2356.000000 | 438 |  | CORR | СIGR | 05:43 | 05:53 | 05:55 | 37 | 154 | 10.000000 | EXT | - |  | (c)
4760.984000 | 3.129000 | 3.117000 | -8.381000 | -8.393000 | 910.000000 | 953.000000 | 954.000000 | 910.000000 | 3117.000000 | 438 |  | CORR | СIGR | 04:20 | 04:27 | 04:28 | 38 | 89 | 9.000000 | EXT | - |  | (c)
4765.159000 | 7.304000 | 7.255000 | -4.206000 | -4.255000 | 741.000000 | 759.000000 | 760.000000 | 741.000000 | 3720.000000 | 438 |  | CORR | AXGR | 03:53 | 03:56 | 03:56 | 535 | 37 | 10.000000 | EXT | - |  | (c)
4766.233000 | 8.378000 | 8.351000 | -3.132000 | -3.159000 | 748.000000 | 863.000000 | 830.000000 | 748.000000 | 3109.000000 | 438 |  | CORR | GENE | 03:54 | 04:13 | 04:07 | 50 | 164 | 9.000000 | EXT | - |  | (c)
4766.723000 | 8.868000 | 8.837000 | -2.642000 | -2.673000 | 44.000000 | 165.000000 | 149.000000 | 44.000000 | 2635.000000 | 438 |  | CORR | СIGR | 02:01 | 02:20 | 02:18 | 38 | 211 | 13.000000 | EXT | - |  | (c)
4767.450000 | 9.595000 | 9.574000 | -1.915000 | -1.936000 | -2035.000000 | -1943.000000 | -1958.000000 | 1881.000000 | 1901.000000 | 438 |  | CORR | СIGR | 08:25 | 08:40 | 08:38 | 35 | 154 | 12.000000 | EXT | - |  | (c)
4767.774000 | 9.919000 | 9.869000 | -1.591000 | -1.641000 | 575.000000 | 682.000000 | 763.000000 | 575.000000 | 1505.000000 | 438 |  | CORR | GENE | 03:26 | 03:44 | 03:57 | 136 | 376 | 34.000000 | EXT | - |  | (c)
4768.345000 | 10.490000 | 10.472000 | -1.020000 | -1.038000 | 1407.000000 | 1599.000000 | 1534.000000 | 1407.000000 | 995.000000 | 438 |  | CORR | СIGR | 05:41 | 06:12 | 06:01 | 43 | 254 | 10.000000 | EXT | - |  | (c)
4768.477000 | 10.622000 | 10.622000 | -0.888000 | -0.888000 | 652.000000 | 682.000000 | 761.000000 | 652.000000 | 837.000000 | 438 |  | CORR | GENE | 03:39 | 03:44 | 03:56 | 51 | 219 | 12.000000 | EXT | - |  | (c)
4768.786000 | 10.931000 | 10.897000 | -0.579000 | -0.613000 | 1297.000000 | 1446.000000 | 1476.000000 | 1297.000000 | 541.000000 | 438 |  | CORR | GENE | 05:23 | 05:47 | 05:52 | 72 | 358 | 11.000000 | EXT | - |  | (c)
4769.027000 | 11.172000 | 11.125000 | -0.338000 | -0.385000 | 1717.000000 | 1982.000000 | 1912.000000 | 1717.000000 | 298.000000 | 438 |  | CORR | GENE | 06:31 | 07:13 | 07:02 | 87 | 391 | 10.000000 | EXT | - |  | (c)
4769.213000 | 11.358000 | 11.335000 | -0.152000 | -0.175000 | 698.000000 | 1024.000000 | 938.000000 | 698.000000 | 99.000000 | 438 |  | CORR | GENE | 03:46 | 04:39 | 04:25 | 76 | 480 | 13.000000 | EXT | - |  | (c)
4769.395000 | 0.030000 | 0.016000 | -11.375000 | -11.389000 | 1807.000000 | 1847.000000 | 1847.000000 | 27.716857 | 16.000000 | 439 |  | CORR | СIGR | 04:11 | 04:17 | 04:17 | 16 | 80 | 12.000000 | EXT | - |  | (c)
4770.038000 | 0.673000 | 0.595000 | -10.732000 | -10.810000 | 1320.000000 | 1641.000000 | 1779.000000 | 0.000000 | 595.000000 | 439 |  | CORR | GENE | 02:52 | 03:44 | 04:06 | 101 | 918 | 13.000000 | EXT | - |  | (c)
4770.779000 | 1.414000 | 1.374000 | -9.991000 | -10.031000 | 1523.000000 | 1646.000000 | 1677.000000 | 32.235961 | 1374.000000 | 439 |  | CORR | GENE | 03:25 | 03:45 | 03:50 | 47 | 308 | 11.000000 | EXT | - |  | (c)
4771.552000 | 2.187000 | 2.184000 | -9.218000 | -9.221000 | 1411.000000 | 1442.000000 | 1446.000000 | 60.480359 | 2184.000000 | 439 |  | CORR | СIGR | 03:07 | 03:12 | 03:13 | 20 | 70 | 11.000000 | EXT | - |  | (c)
4773.721000 | 4.356000 | 4.348000 | -7.049000 | -7.057000 | 2038.000000 | 2165.000000 | 2112.000000 | 3.588071 | 4348.000000 | 439 |  | CORR | СIGR | 04:48 | 05:09 | 05:00 | 35 | 148 | 13.000000 | EXT | - |  | (c)
4775.232000 | 5.867000 | 5.864000 | -5.538000 | -5.541000 | 2108.000000 | 2160.000000 | 2177.000000 | 0.000000 | 5516.000000 | 439 |  | CORR | СIGR | 05:00 | 05:08 | 05:11 | 25 | 137 | 13.000000 | EXT | - |  | (c)
4776.079000 | 6.714000 | 6.714000 | -4.691000 | -4.691000 | 1332.000000 | 1338.000000 | 1372.000000 | 66.129239 | 4671.000000 | 439 |  | CORR | СIGR | 02:54 | 02:55 | 03:01 | 20 | 79 | 14.000000 | EXT | - |  | (c)
4778.326000 | 8.961000 | 8.946000 | -2.444000 | -2.459000 | 1341.000000 | 1436.000000 | 1459.000000 | 52.814022 | 2414.000000 | 439 |  | CORR | GENE | 02:56 | 03:11 | 03:15 | 45 | 235 | 11.000000 | EXT | - |  | (c)
4779.087000 | 9.722000 | 9.714000 | -1.683000 | -1.691000 | 1240.000000 | 1388.000000 | 1353.000000 | 61.771532 | 1653.000000 | 439 |  | CORR | СIGR | 02:39 | 03:03 | 02:58 | 38 | 225 | 15.000000 | EXT | - |  | (c)
4779.822000 | 10.457000 | 10.442000 | -0.948000 | -0.963000 | 1395.000000 | 1498.000000 | 1494.000000 | 51.522850 | 930.000000 | 439 |  | CORR | СIGR | 03:04 | 03:21 | 03:20 | 33 | 197 | 10.000000 | EXT | - |  | (c)
4780.770000 | 0.000000 | -0.030000 | -11.625000 | -11.655000 | 991.000000 | 1458.000000 | 1325.000000 | 46.147162 |  | 440 | Смещение кромок | GWAN |  | 02:28 | 03:44 | 03:22 | 0 | 668 | 3.552000 | EXT | Смещение кромок. Вовнутрь. Величина смещения - 3.6 мм. |  | (c)
4780.770000 | 0.000000 | -0.023000 | -11.625000 | -11.648000 | -1943.000000 | 564.000000 | -494.000000 | 0.000000 |  | 440 | Нарушение формы кольцевого шва | GWAN |  | 06:35 | 01:19 | 10:29 | 0 | 2898 |  | EXT | Нарушение формы кольцевого шва |  | (c)
4781.736000 | 0.966000 | 0.955000 | -10.659000 | -10.670000 | 1046.000000 | 1117.000000 | 1092.000000 | 88.096733 | 955.000000 | 440 |  | CORR | СIGR | 02:37 | 02:49 | 02:45 | 28 | 91 | 10.000000 | EXT | - |  | (c)
4782.457000 | 1.687000 | 1.658000 | -9.938000 | -9.967000 | 1233.000000 | 1342.000000 | 1341.000000 | 63.134330 | 1658.000000 | 440 |  | CORR | GENE | 03:07 | 03:25 | 03:25 | 53 | 215 | 23.000000 | EXT | - |  | (c)
4782.847000 | 2.077000 | 2.077000 | -9.548000 | -9.548000 | 969.000000 | 1187.000000 | 1092.000000 | 81.937030 | 2077.000000 | 440 |  | CORR | СIGR | 02:25 | 03:00 | 02:45 | 42 | 246 | 15.000000 | EXT | - |  | (c)
4784.004000 | 3.234000 | 3.170000 | -8.391000 | -8.455000 | 1222.000000 | 1440.000000 | 1366.000000 | 58.131037 | 3170.000000 | 440 |  | CORR | GENE | 03:06 | 03:41 | 03:29 | 70 | 288 | 14.000000 | EXT | - |  | (c)
4786.227000 | 5.457000 | 5.448000 | -6.168000 | -6.177000 | 1370.000000 | 1432.000000 | 1505.000000 | 47.720959 | 5448.000000 | 440 |  | CORR | СIGR | 03:29 | 03:40 | 03:51 | 47 | 269 | 10.000000 | EXT | - |  | (c)
4786.261000 | 5.491000 | 5.400000 | -6.134000 | -6.225000 | 1376.000000 | 1396.000000 | 1394.000000 | 66.051004 | 5400.000000 | 440 |  | CORR | AXGR | 03:30 | 03:34 | 03:33 | 281 | 36 | 14.000000 | EXT | - |  | (c)
4786.590000 | 5.820000 | 5.778000 | -5.805000 | -5.847000 | 1216.000000 | 1432.000000 | 1421.000000 | 48.770036 | 5758.000000 | 440 |  | CORR | GENE | 03:05 | 03:39 | 03:38 | 89 | 410 | 10.000000 | EXT | - |  | (c)
4786.665000 | 5.895000 | 5.837000 | -5.730000 | -5.788000 | 1295.000000 | 1344.000000 | 1327.000000 | 70.399815 | 5605.000000 | 440 |  | CORR | GENE | 03:17 | 03:25 | 03:22 | 183 | 63 | 14.000000 | EXT | - |  | (c)
4788.998000 | 8.228000 | 8.213000 | -3.397000 | -3.412000 | 1411.000000 | 1423.000000 | 1456.000000 | 58.857321 | 3390.000000 | 440 |  | CORR | СIGR | 03:36 | 03:38 | 03:43 | 22 | 90 | 10.000000 | EXT | - |  | (c)
4790.180000 | 9.410000 | 9.384000 | -2.215000 | -2.241000 | 1233.000000 | 1418.000000 | 1391.000000 | 55.064502 | 2206.000000 | 440 |  | CORR | СIGR | 03:07 | 03:37 | 03:33 | 35 | 315 | 12.000000 | EXT | - |  | (c)
4790.770000 | 10.000000 | 9.927000 | -1.625000 | -1.698000 | 1450.000000 | 1540.000000 | 1540.000000 | 48.392803 | 1591.000000 | 440 |  | CORR | GENE | 03:42 | 03:57 | 03:57 | 107 | 181 | 9.000000 | EXT | - |  | (c)
4792.460000 | 0.065000 | 0.057000 | -11.440000 | -11.448000 | -511.000000 | -438.000000 | -398.000000 | 13.910438 | 57.000000 | 441 |  | CORR | GENE | 09:01 | 09:13 | 09:19 | 129 | 226 | 17.000000 | EXT | - |  | (c)
4796.684000 | 4.289000 | 4.258000 | -7.216000 | -7.247000 | -730.000000 | -549.000000 | -570.000000 | 20.137626 | 4258.000000 | 441 |  | CORR | GENE | 08:26 | 08:55 | 08:51 | 106 | 320 | 9.000000 | EXT | - |  | (c)
4796.727000 | 4.332000 | 4.289000 | -7.173000 | -7.216000 | 1506.000000 | 1555.000000 | 1668.000000 | 32.322632 | 4289.000000 | 441 |  | CORR | GENE | 02:26 | 02:34 | 02:53 | 127 | 324 | 8.000000 | EXT | - |  | (c)
4797.614000 | 5.219000 | 5.173000 | -6.286000 | -6.332000 | -1142.000000 | -1122.000000 | -1124.000000 | 87.825228 | 5173.000000 | 441 |  | CORR | AXGR | 07:19 | 07:22 | 07:22 | 125 | 36 | 8.000000 | EXT | - |  | (c)
4804.794000 | 0.894000 | 0.878000 | -9.836000 | -9.852000 | 947.000000 | 957.000000 | 956.000000 | 947.000000 | 878.000000 | 442 |  | CORR | PITT | 04:06 | 04:08 | 04:08 | 35 | 18 | 12.000000 | EXT | - |  | (c)
4805.634000 | 1.734000 | 1.722000 | -8.996000 | -9.008000 | 639.000000 | 709.000000 | 791.000000 | 639.000000 | 1722.000000 | 442 |  | CORR | GENE | 03:17 | 03:28 | 03:41 | 119 | 304 | 13.000000 | EXT | - |  | (c)
4811.650000 | 7.750000 | 7.724000 | -2.980000 | -3.006000 | 1851.000000 | 1993.000000 | 1977.000000 | 1851.000000 | 2962.000000 | 442 |  | CORR | СIGR | 06:32 | 06:55 | 06:53 | 44 | 253 | 10.000000 | EXT | - |  | (c)
4814.630000 | 0.000000 | -0.035000 | -11.025000 | -11.060000 | 622.000000 | 1019.000000 | 902.000000 | 622.000000 |  | 443 | Смещение кромок | GWAN |  | 02:58 | 04:02 | 03:43 | 0 | 561 | 3.784000 | EXT | Смещение кромок. Наружу. Величина смещения - 3.8 мм. |  | (c)
4814.630000 | 0.000000 | -0.020000 | -11.025000 | -11.045000 | 1223.000000 | 1324.000000 | 1330.000000 | 1223.000000 |  | 443 | Смещение кромок | GWAN |  | 04:35 | 04:51 | 04:52 | 0 | 215 | 4.920000 | EXT | Смещение кромок. Вовнутрь. Величина смещения - 4.9 мм. |  | (c)
4815.339000 | 0.709000 | 0.698000 | -10.316000 | -10.327000 | 1192.000000 | 1233.000000 | 1244.000000 | 1192.000000 | 698.000000 | 443 |  | CORR | СIGR | 04:30 | 04:36 | 04:38 | 37 | 104 | 8.000000 | EXT | - |  | (c)
4815.342000 | 0.712000 | 0.569000 | -10.313000 | -10.456000 | 849.000000 | 871.000000 | 881.000000 | 849.000000 | 569.000000 | 443 |  | CORR | GENE | 03:34 | 03:38 | 03:40 | 205 | 65 | 11.000000 | EXT | - |  | (c)
4815.700000 | 1.070000 | 1.026000 | -9.955000 | -9.999000 | 756.000000 | 799.000000 | 829.000000 | 756.000000 | 1026.000000 | 443 |  | CORR | СIGR | 03:19 | 03:26 | 03:31 | 44 | 146 | 10.000000 | EXT | - |  | (c)
4816.179000 | 1.549000 | 1.403000 | -9.476000 | -9.622000 | 1075.000000 | 1105.000000 | 1108.000000 | 1075.000000 | 1403.000000 | 443 |  | CORR | GENE | 04:11 | 04:16 | 04:16 | 402 | 66 | 10.000000 | EXT | - |  | (c)
4825.200000 | 10.570000 | 10.175000 | -0.455000 | -0.850000 | 1076.000000 | 1099.000000 | 1103.000000 | 1076.000000 | 251.000000 | 443 |  | CORR | GENE | 04:11 | 04:15 | 04:15 | 599 | 53 | 12.000000 | EXT | - |  | (c)
4825.299000 | 10.669000 | 10.632000 | -0.356000 | -0.393000 | 1548.000000 | 1570.000000 | 1567.000000 | 1548.000000 | 300.000000 | 443 |  | CORR | AXGR | 05:27 | 05:31 | 05:30 | 93 | 39 | 7.000000 | EXT | - |  | (c)
4825.596000 | 10.966000 | 10.777000 | -0.059000 | -0.248000 | -1273.000000 | -1248.000000 | -1247.000000 | 1222.000000 | 29.000000 | 443 |  | CORR | GENE | 09:52 | 09:56 | 09:56 | 219 | 52 | 10.000000 | EXT | - |  | (c)
4826.070000 | 0.415000 | 0.401000 | -10.855000 | -10.869000 | -689.000000 | -648.000000 | -650.000000 | 611.000000 | 401.000000 | 444 |  | CORR | СIGR | 03:23 | 03:29 | 03:29 | 36 | 78 | 9.000000 | EXT | - |  | (c)
4834.243000 | 8.588000 | 8.562000 | -2.682000 | -2.708000 | -341.000000 | -252.000000 | -263.000000 | 186.000000 | 2665.000000 | 444 |  | CORR | СIGR | 04:19 | 04:33 | 04:31 | 43 | 155 | 12.000000 | EXT | - |  | (c)
4834.456000 | 8.801000 | 8.714000 | -2.469000 | -2.556000 | -48.000000 | -31.000000 | -36.000000 | 24.000000 | 2405.000000 | 444 |  | CORR | AXGR | 05:06 | 05:09 | 05:08 | 151 | 24 | 11.000000 | EXT | - |  | (c)
4834.686000 | 9.031000 | 8.993000 | -2.239000 | -2.277000 | -33.000000 | 7.000000 | 48.000000 | 0.000000 | 2221.000000 | 444 |  | CORR | GENE | 05:08 | 05:15 | 05:21 | 56 | 160 | 10.000000 | EXT | - |  | (c)
4837.507000 | 0.582000 | 0.493000 | -10.448000 | -10.537000 | -2048.000000 | -1987.000000 | -1989.000000 | 1930.000000 | 493.000000 | 445 |  | CORR | GENE | 09:09 | 09:19 | 09:18 | 184 | 118 | 15.000000 | EXT | - |  | (c)
4837.888000 | 0.963000 | 0.869000 | -10.067000 | -10.161000 | -2191.000000 | -2147.000000 | -2148.000000 | 2106.000000 | 869.000000 | 445 |  | CORR | GENE | 08:46 | 08:53 | 08:53 | 213 | 85 | 14.000000 | EXT | - |  | (c)
4840.071000 | 3.146000 | 3.122000 | -7.884000 | -7.908000 | 779.000000 | 872.000000 | 865.000000 | 779.000000 | 3122.000000 | 445 |  | CORR | GENE | 04:45 | 05:00 | 04:59 | 92 | 172 | 12.000000 | EXT | - |  | (c)
4840.573000 | 3.648000 | 3.638000 | -7.382000 | -7.392000 | 987.000000 | 1049.000000 | 1043.000000 | 987.000000 | 3638.000000 | 445 |  | CORR | СIGR | 05:19 | 05:29 | 05:28 | 23 | 111 | 10.000000 | EXT | - |  | (c)
4840.708000 | 3.783000 | 3.767000 | -7.247000 | -7.263000 | 805.000000 | 889.000000 | 898.000000 | 805.000000 | 3767.000000 | 445 |  | CORR | GENE | 04:49 | 05:03 | 05:04 | 48 | 186 | 13.000000 | EXT | - |  | (c)
4840.782000 | 3.857000 | 3.849000 | -7.173000 | -7.181000 | 825.000000 | 870.000000 | 873.000000 | 825.000000 | 3849.000000 | 445 |  | CORR | СIGR | 04:52 | 05:00 | 05:00 | 25 | 96 | 12.000000 | EXT | - |  | (c)
4841.503000 | 4.578000 | 4.569000 | -6.452000 | -6.461000 | 1436.000000 | 1542.000000 | 1534.000000 | 1436.000000 | 4569.000000 | 445 |  | CORR | СIGR | 06:31 | 06:48 | 06:47 | 35 | 197 | 7.000000 | EXT | - |  | (c)
4846.537000 | 9.612000 | 9.572000 | -1.418000 | -1.458000 | 239.000000 | 412.000000 | 444.000000 | 239.000000 | 1353.000000 | 445 |  | CORR | GENE | 03:18 | 03:46 | 03:51 | 105 | 411 | 8.000000 | EXT | - |  | (c)
4848.016000 | 0.061000 | 0.032000 | -11.039000 | -11.068000 | -1632.000000 | -1615.000000 | -1434.000000 | 1237.000000 | 32.000000 | 446 |  | CORR | GENE | 02:57 | 03:00 | 03:29 | 53 | 395 | 11.000000 | EXT | - |  | (c)
4848.596000 | 0.641000 | 0.517000 | -10.459000 | -10.583000 | -1403.000000 | -1384.000000 | -1377.000000 | 1351.000000 | 517.000000 | 446 |  | CORR | GENE | 03:34 | 03:37 | 03:38 | 300 | 52 | 8.000000 | EXT | - |  | (c)
4850.900000 | 2.945000 | 2.917000 | -8.155000 | -8.183000 | -1099.000000 | -945.000000 | -999.000000 | 900.000000 | 2917.000000 | 446 |  | CORR | GENE | 04:23 | 04:48 | 04:39 | 46 | 199 | 12.000000 | EXT | - |  | (c)
4852.235000 | 4.280000 | 4.188000 | -6.820000 | -6.912000 | -1289.000000 | -1279.000000 | -1273.000000 | 1257.000000 | 4188.000000 | 446 |  | CORR | AXGR | 03:52 | 03:54 | 03:55 | 185 | 32 | 15.000000 | EXT | - |  | (c)
4852.931000 | 4.976000 | 4.963000 | -6.124000 | -6.137000 | -1292.000000 | -1257.000000 | -1258.000000 | 1224.000000 | 4963.000000 | 446 |  | CORR | СIGR | 03:52 | 03:57 | 03:57 | 26 | 69 | 8.000000 | EXT | - |  | (c)
4853.272000 | 5.317000 | 5.279000 | -5.783000 | -5.821000 | -1737.000000 | -1613.000000 | -1637.000000 | 1538.000000 | 5279.000000 | 446 |  | CORR | СIGR | 02:40 | 03:00 | 02:56 | 41 | 199 | 15.000000 | EXT | - |  | (c)
4853.707000 | 5.752000 | 5.741000 | -5.348000 | -5.359000 | -1621.000000 | -1613.000000 | -1467.000000 | 1313.000000 | 5317.000000 | 446 |  | CORR | СIGR | 02:59 | 03:00 | 03:24 | 42 | 308 | 14.000000 | EXT | - |  | (c)
4853.786000 | 5.831000 | 5.793000 | -5.269000 | -5.307000 | -2102.000000 | -2041.000000 | -2014.000000 | 1926.000000 | 5237.000000 | 446 |  | CORR | GENE | 01:41 | 01:51 | 01:55 | 70 | 176 | 10.000000 | EXT | - |  | (c)
4854.515000 | 6.560000 | 6.493000 | -4.540000 | -4.607000 | -1691.000000 | -1404.000000 | -1521.000000 | 1351.000000 | 4532.000000 | 446 |  | CORR | GENE | 02:47 | 03:34 | 03:15 | 75 | 340 | 13.000000 | EXT | - |  | (c)
4854.704000 | 6.749000 | 6.730000 | -4.351000 | -4.370000 | -1197.000000 | -1176.000000 | -1181.000000 | 1165.000000 | 4333.000000 | 446 |  | CORR | PITT | 04:07 | 04:11 | 04:10 | 37 | 32 | 10.000000 | EXT | - |  | (c)
4854.977000 | 7.022000 | 6.984000 | -4.078000 | -4.116000 | -1482.000000 | -1413.000000 | -1428.000000 | 1374.000000 | 3997.000000 | 446 |  | DENT |  | 03:21 | 03:32 | 03:30 | 119 | 108 | 0.845070 |  | - |  | (c)
4855.950000 | 7.995000 | 7.944000 | -3.105000 | -3.156000 | -1665.000000 | -1612.000000 | -1458.000000 | 1251.000000 | 3033.000000 | 446 |  | CORR | GENE | 02:52 | 03:00 | 03:25 | 123 | 414 | 34.000000 | EXT | - |  | (c)
4856.845000 | 8.890000 | 8.643000 | -2.210000 | -2.457000 | -1294.000000 | -1265.000000 | -1117.000000 | 940.000000 | 2073.000000 | 446 |  | CORR | GENE | 03:51 | 03:56 | 04:20 | 384 | 354 | 8.000000 | EXT | - |  | (c)
4857.514000 | 9.559000 | 9.471000 | -1.541000 | -1.629000 | -1472.000000 | -1445.000000 | -1393.000000 | 1315.000000 | 1213.000000 | 446 |  | CORR | GENE | 03:23 | 03:27 | 03:35 | 416 | 156 | 10.000000 | EXT | - |  | (c)
4857.553000 | 9.598000 | 9.584000 | -1.502000 | -1.516000 | -1081.000000 | -1023.000000 | -1017.000000 | 954.000000 | 1466.000000 | 446 |  | CORR | GENE | 04:26 | 04:35 | 04:36 | 50 | 127 | 9.000000 | EXT | - |  | (c)
4858.227000 | 10.272000 | 10.203000 | -0.828000 | -0.897000 | -1608.000000 | -1607.000000 | -1343.000000 | 1079.000000 | 824.000000 | 446 |  | CORR | GENE | 03:01 | 03:01 | 03:43 | 73 | 529 | 10.000000 | EXT | - |  | (c)
4859.055000 | 0.000000 | -0.025000 | -11.170000 | -11.195000 | -742.000000 | 1527.000000 | 499.000000 | 0.000000 |  | 447 | Нарушение формы кольцевого шва | GWAN |  | 00:04 | 06:10 | 03:24 | 0 | 2482 |  | EXT | Нарушение формы кольцевого шва |  | (c)
4859.055000 | 0.000000 | -0.020000 | -11.170000 | -11.190000 | 1835.000000 | 2073.000000 | 2134.000000 | 1835.000000 |  | 447 | Смещение кромок | GWAN |  | 07:00 | 07:38 | 07:48 | 0 | 598 | 3.555000 | EXT | Смещение кромок. Вовнутрь. Величина смещения - 3.6 мм. |  | (c)
4859.055000 | 0.000000 | -0.034000 | -11.170000 | -11.204000 | -1960.000000 | -1381.000000 | -1446.000000 | 931.000000 |  | 447 | Нарушение формы кольцевого шва | GWAN |  | 08:47 | 10:21 | 10:10 | 0 | 1029 |  | EXT | Нарушение формы кольцевого шва |  | (c)
4860.444000 | 1.389000 | 1.267000 | -9.781000 | -9.903000 | 760.000000 | 817.000000 | 805.000000 | 760.000000 | 1267.000000 | 447 |  | CORR | GENE | 04:06 | 04:16 | 04:14 | 362 | 88 | 9.000000 | EXT | - |  | (c)
4867.750000 | 8.695000 | 8.590000 | -2.475000 | -2.580000 | 1689.000000 | 1736.000000 | 1723.000000 | 1689.000000 | 2419.000000 | 447 |  | CORR | GENE | 06:36 | 06:44 | 06:42 | 161 | 68 | 9.000000 | EXT | - |  | (c)
4867.795000 | 8.740000 | 8.684000 | -2.430000 | -2.486000 | 619.000000 | 640.000000 | 643.000000 | 619.000000 | 2260.000000 | 447 |  | CORR | GENE | 03:44 | 03:47 | 03:47 | 226 | 49 | 10.000000 | EXT | - |  | (c)
4867.995000 | 8.940000 | 8.904000 | -2.230000 | -2.266000 | 487.000000 | 564.000000 | 579.000000 | 487.000000 | 2216.000000 | 447 |  | CORR | GENE | 03:22 | 03:35 | 03:37 | 50 | 184 | 12.000000 | EXT | - |  | (c)
4869.312000 | 10.257000 | 10.236000 | -0.913000 | -0.934000 | 430.000000 | 587.000000 | 569.000000 | 430.000000 | 886.000000 | 447 |  | CORR | GENE | 03:13 | 03:38 | 03:35 | 48 | 278 | 15.000000 | EXT | - |  | (c)
4870.079000 | 11.024000 | 10.967000 | -0.146000 | -0.203000 | 917.000000 | 1131.000000 | 1142.000000 | 917.000000 | 134.000000 | 447 |  | CORR | GENE | 04:32 | 05:06 | 05:08 | 69 | 450 | 10.000000 | EXT | - |  | (c)
4870.798000 | 0.573000 | 0.528000 | -10.802000 | -10.847000 | -995.000000 | -922.000000 | -722.000000 | 448.000000 | 528.000000 | 448 |  | CORR | GENE | 07:01 | 07:13 | 07:45 | 119 | 546 | 9.000000 | EXT | - |  | (c)
4871.323000 | 1.098000 | 1.013000 | -10.277000 | -10.362000 | -1227.000000 | -1164.000000 | -961.000000 | 694.000000 | 1013.000000 | 448 |  | CORR | GENE | 06:24 | 06:34 | 07:07 | 117 | 533 | 10.000000 | EXT | - |  | (c)
4871.645000 | 1.420000 | 1.411000 | -9.955000 | -9.964000 | -1806.000000 | -1645.000000 | -1639.000000 | 1471.000000 | 1411.000000 | 448 |  | CORR | GENE | 04:50 | 05:16 | 05:17 | 62 | 335 | 10.000000 | EXT | - |  | (c)
4872.172000 | 1.947000 | 1.927000 | -9.428000 | -9.448000 | -1914.000000 | -1814.000000 | -1779.000000 | 1645.000000 | 1927.000000 | 448 |  | CORR | GENE | 04:33 | 04:49 | 04:55 | 67 | 269 | 9.000000 | EXT | - |  | (c)
4876.625000 | 6.400000 | 6.366000 | -4.975000 | -5.009000 | -1004.000000 | -842.000000 | -877.000000 | 750.000000 | 4947.000000 | 448 |  | CORR | GENE | 07:00 | 07:26 | 07:20 | 62 | 254 | 10.000000 | EXT | - |  | (c)
4878.191000 | 7.966000 | 7.914000 | -3.409000 | -3.461000 | -866.000000 | -478.000000 | -583.000000 | 301.000000 | 3353.000000 | 448 |  | CORR | GENE | 07:22 | 08:25 | 08:08 | 108 | 565 | 9.000000 | EXT | - |  | (c)
4879.730000 | 9.505000 | 9.336000 | -1.870000 | -2.039000 | -2075.000000 | -1328.000000 | -1561.000000 | 1046.000000 | 1756.000000 | 448 |  | CORR | GENE | 04:07 | 06:07 | 05:30 | 283 | 1029 | 12.000000 | EXT | - |  | (c)
4881.422000 | 11.197000 | 11.132000 | -0.178000 | -0.243000 | -2157.000000 | -2123.000000 | -2130.000000 | 2103.000000 | 122.000000 | 448 |  | CORR | GENE | 03:54 | 03:59 | 03:58 | 121 | 54 | 9.000000 | EXT | - |  | (c)
4883.584000 | 1.984000 | 1.788000 | -9.616000 | -9.812000 | 1703.000000 | 1732.000000 | 1729.000000 | 1703.000000 | 1788.000000 | 449 |  | CORR | GENE | 04:34 | 04:39 | 04:38 | 229 | 53 | 9.000000 | EXT | - |  | (c)
4884.265000 | 2.665000 | 2.543000 | -8.935000 | -9.057000 | 1707.000000 | 1731.000000 | 1732.000000 | 1707.000000 | 2543.000000 | 449 |  | CORR | GENE | 04:35 | 04:39 | 04:39 | 220 | 49 | 10.000000 | EXT | - |  | (c)
4891.560000 | 9.960000 | 9.882000 | -1.640000 | -1.718000 | 1407.000000 | 1820.000000 | 1695.000000 | 1407.000000 | 1626.000000 | 449 |  | CORR | GENE | 03:46 | 04:53 | 04:33 | 92 | 577 | 9.000000 | EXT | - |  | (c)
4892.463000 | 10.863000 | 10.776000 | -0.737000 | -0.824000 | 1951.000000 | -2024.000000 | 2229.000000 | 1951.000000 | 701.000000 | 449 |  | CORR | GENE | 05:14 | 06:33 | 05:59 | 123 | 555 | 9.000000 | EXT | - |  | (c)
4905.834000 | 1.479000 | 1.379000 | -9.821000 | -9.921000 | -60.000000 | -54.000000 | -45.000000 | 30.000000 | 1379.000000 | 451 |  | CORR | AXGR | 03:49 | 03:50 | 03:52 | 140 | 31 | 8.000000 | EXT | - |  | (c)
4906.715000 | 2.360000 | 2.303000 | -8.940000 | -8.997000 | -41.000000 | -33.000000 | -31.000000 | 21.000000 | 2303.000000 | 451 |  | CORR | AXGR | 03:52 | 03:54 | 03:54 | 117 | 20 | 10.000000 | EXT | - |  | (c)
4931.233000 | 4.243000 | 4.170000 | -7.102000 | -7.175000 | 1164.000000 | 1260.000000 | 1319.000000 | 1164.000000 | 4170.000000 | 453 |  | DENT |  | 00:22 | 00:37 | 00:47 | 176 | 310 | 0.281690 |  | - |  | (c)
4934.514000 | 7.524000 | 7.358000 | -3.821000 | -3.987000 | -2157.000000 | -2144.000000 | -2137.000000 | 2117.000000 | 3683.000000 | 453 |  | CORR | AXGR | 03:26 | 03:28 | 03:29 | 304 | 40 | 8.000000 | EXT | - |  | (c)
4936.881000 | 9.891000 | 9.730000 | -1.454000 | -1.615000 | 970.000000 | 979.000000 | 991.000000 | 970.000000 | 1290.000000 | 453 |  | ARTD | AXGR | 11:50 | 11:52 | 11:54 | 325 | 41 | 10.585075 | EXT | -. Эквивалент потери металла 11%. |  | (c)
4943.447000 | 5.112000 | 5.086000 | -6.213000 | -6.239000 | 70.000000 | 90.000000 | 86.000000 | 6.921440 | 5086.000000 | 454 | Металлургический дефект | MIAN | PITT | 11:16 | 11:20 | 11:19 | 46 | 31 | 10.000000 | INT | Металлургический дефект. Эквивалент потери металла 10%. |  | (c)
4983.990000 | 0.000000 | -0.045000 | -11.740000 | -11.785000 | 494.000000 | 764.000000 | 709.000000 | 39.879549 |  | 458 | Смещение кромок | GWAN |  | 03:44 | 04:27 | 04:19 | 0 | 430 | 3.399000 | EXT | Смещение кромок. Наружу. Величина смещения - 3.4 мм. |  | (c)
4983.990000 | 0.000000 | -0.032000 | -11.740000 | -11.772000 | 1264.000000 | 1727.000000 | -1395.000000 | 1.678866 |  | 458 | Нарушение формы кольцевого шва | GWAN |  | 05:48 | 07:03 | 10:39 | 0 | 3605 |  | EXT | Нарушение формы кольцевого шва |  | (c)
4995.730000 | 0.000000 | -0.015000 | -11.135000 | -11.150000 | -1923.000000 | -1790.000000 | -1592.000000 | 24.813438 |  | 459 | Смещение кромок | GWAN |  | 03:56 | 04:17 | 04:49 | 0 | 662 | 4.212000 | EXT | Смещение кромок. Наружу. Величина смещения - 4.2 мм. |  | (c)
4995.730000 | 0.000000 | -0.025000 | -11.135000 | -11.160000 | -787.000000 | -555.000000 | -611.000000 | 20.986971 |  | 459 | Смещение кромок | GWAN |  | 06:59 | 07:36 | 07:27 | 0 | 351 | 3.299000 | EXT | Смещение кромок. Наружу. Величина смещения - 3.3 мм. |  | (c)
4995.730000 | 0.000000 | -0.021000 | -11.135000 | -11.156000 | -185.000000 | -1699.000000 | 1984.000000 | 0.000000 |  | 459 | Нарушение формы кольцевого шва | GWAN |  | 08:36 | 04:32 | 02:26 | 0 | 4339 |  | EXT | Нарушение формы кольцевого шва |  | (c)
4999.515000 | 3.785000 | 3.728000 | -7.350000 | -7.407000 | 2212.000000 | -2211.000000 | -2222.000000 | 0.000000 | 3728.000000 | 459 |  | LWAN |  | 03:03 | 03:09 | 03:07 | 247 | 56 | 13.067160 | INT | -. Эквивалент потери металла 13%. |  | (c)
5007.197000 | 0.332000 | 0.272000 | -11.238000 | -11.298000 | -702.000000 | -610.000000 | -642.000000 | 582.000000 | 272.000000 | 460 |  | CORR | GENE | 03:54 | 04:09 | 04:03 | 1390 | 120 | 9.000000 | EXT | - |  | (c)
5009.932000 | 3.067000 | 2.840000 | -8.503000 | -8.730000 | -626.000000 | -599.000000 | -597.000000 | 568.000000 | 2840.000000 | 460 |  | CORR | GENE | 04:06 | 04:10 | 04:11 | 479 | 58 | 9.000000 | EXT | - |  | (c)
5018.435000 | 0.000000 | -0.005000 | -11.485000 | -11.490000 | 1181.000000 | 1192.000000 | 1192.000000 | 82.048194 |  | 461 | Непровар / утяжина | GWAN |  | 03:23 | 03:25 | 03:25 | 0 | 22 | 10.000000 | INT | Непровар / утяжина |  | (c)
5029.920000 | 0.000000 | -0.032000 | -11.490000 | -11.522000 | 1604.000000 | -1614.000000 | -1549.000000 | 0.000000 |  | 462 | Нарушение формы кольцевого шва | GWAN |  | 03:15 | 06:36 | 06:46 | 0 | 2616 |  | EXT | Нарушение формы кольцевого шва |  | (c)
5035.046000 | 5.126000 | 5.054000 | -6.364000 | -6.436000 | -257.000000 | -190.000000 | -197.000000 | 6.322102 | 5054.000000 | 462 |  | DENT |  | 10:15 | 10:26 | 10:24 | 143 | 119 | 0.281690 |  | -. Аномалия находится вблизи продольного шва. |  | (c)
5093.685000 | 7.020000 | 6.936000 | -4.290000 | -4.374000 | -1189.000000 | -1096.000000 | -1076.000000 | 963.000000 | 4021.000000 | 467 |  | GOUG | GENE | 01:06 | 01:20 | 01:24 | 353 | 225 | 8.000000 | EXT | -. Задир. |  | (c)
5117.308000 | 8.008000 | 7.985000 | -3.287000 | -3.310000 | 392.000000 | 550.000000 | 517.000000 | 31.648910 | 3246.000000 | 469 |  | CORR | GENE | 03:20 | 03:46 | 03:40 | 64 | 250 | 7.000000 | EXT | - |  | (c)
5121.813000 | 1.218000 | 1.165000 | -10.072000 | -10.125000 | 1941.000000 | 1987.000000 | 1998.000000 | 9.434150 | 1165.000000 | 470 |  | CORR | GENE | 08:00 | 08:08 | 08:10 | 70 | 115 | 8.000000 | EXT | - |  | (c)
5123.821000 | 3.226000 | 3.086000 | -8.064000 | -8.204000 | -29.000000 | 27.000000 | 6.000000 | 0.000000 | 3086.000000 | 470 |  | LWAN |  | 02:42 | 02:51 | 02:48 | 220 | 71 | 10.000000 | INT | -. Эквивалент потери металла 10%. |  | (c)
5131.885000 | 0.000000 | -0.040000 | -11.315000 | -11.355000 | 1246.000000 | 1694.000000 | 1646.000000 | 14.963365 |  | 471 | Смещение кромок | GWAN |  | 02:59 | 04:12 | 04:04 | 0 | 799 | 4.098000 | EXT | Смещение кромок. Наружу. Величина смещения - 4.1 мм. |  | (c)
5131.885000 | 0.000000 | -0.037000 | -11.315000 | -11.352000 | -1613.000000 | -1294.000000 | -1380.000000 | 49.854615 |  | 471 | Нарушение формы кольцевого шва | GWAN |  | 07:18 | 08:09 | 07:55 | 0 | 465 |  | EXT | Нарушение формы кольцевого шва |  | (c)
5131.885000 | 0.000000 | -0.043000 | -11.315000 | -11.358000 | -778.000000 | -438.000000 | -223.000000 | 0.000000 |  | 471 | Нарушение формы кольцевого шва | GWAN |  | 09:33 | 10:27 | 11:02 | 0 | 1110 |  | EXT | Нарушение формы кольцевого шва |  | (c)
5140.094000 | 8.209000 | 7.905000 | -3.106000 | -3.410000 | 2193.000000 | 2208.000000 | 2207.000000 | 0.807933 | 2826.000000 | 471 |  | LWAN |  | 05:32 | 05:34 | 05:34 | 584 | 28 | 15.000000 | INT | -. Эквивалент потери металла 15%. |  | (c)
5141.511000 | 9.626000 | 9.433000 | -1.689000 | -1.882000 | 2174.000000 | 2195.000000 | 2195.000000 | 1.259540 | 1329.000000 | 471 |  | LWAN |  | 05:29 | 05:32 | 05:32 | 553 | 40 | 10.000000 | INT | -. Эквивалент потери металла 10%. |  | (c)
5143.200000 | 0.000000 | -0.023000 | -11.540000 | -11.563000 | 528.000000 | 1006.000000 | 877.000000 | 42.596044 |  | 472 | Нарушение формы кольцевого шва | GWAN |  | 04:02 | 05:19 | 04:58 | 0 | 698 |  | EXT | Нарушение формы кольцевого шва |  | (c)
5143.200000 | 0.000000 | -0.020000 | -11.540000 | -11.560000 | 1366.000000 | 1607.000000 | 1753.000000 | 0.000000 |  | 472 | Смещение кромок | GWAN |  | 06:17 | 06:56 | 07:20 | 0 | 773 | 4.199000 | EXT | Смещение кромок. Вовнутрь. Величина смещения - 4.2 мм. |  | (c)
5143.439000 | 0.239000 | 0.083000 | -11.301000 | -11.457000 | 846.000000 | 932.000000 | 921.000000 | 68.258394 | 83.000000 | 472 |  | ARTD | GENE | 04:53 | 05:07 | 05:06 | 247 | 151 | 10.000000 | EXT | -. Эквивалент потери металла 10%. |  | (c)
5154.595000 | 11.395000 | 11.369000 | -0.145000 | -0.171000 | 985.000000 | 1014.000000 | 1008.000000 | 79.478600 | 101.000000 | 472 | Металлургический дефект | MIAN | PITT | 05:16 | 05:21 | 05:20 | 70 | 46 | 10.000000 | INT | Металлургический дефект. Эквивалент потери металла 10%. |  | (c)
5166.135000 | 0.000000 | -0.023000 | -11.290000 | -11.313000 | -913.000000 | -306.000000 | 646.000000 | 0.000000 |  | 474 | Нарушение формы кольцевого шва | GWAN |  | 00:10 | 01:48 | 04:22 | 0 | 3118 |  | EXT | Нарушение формы кольцевого шва |  | (c)
5166.135000 | 0.000000 | -0.027000 | -11.290000 | -11.317000 | -1756.000000 | -1506.000000 | -1491.000000 | 59.647375 |  | 474 | Нарушение формы кольцевого шва | GWAN |  | 09:54 | 10:35 | 10:37 | 0 | 529 |  | EXT | Нарушение формы кольцевого шва |  | (c)
5174.792000 | 8.657000 | 8.524000 | -2.633000 | -2.766000 | -2215.000000 | -2203.000000 | -2200.000000 | 2.466376 | 2533.000000 | 474 |  | LWAN |  | 08:40 | 08:42 | 08:43 | 233 | 31 | 10.386338 | INT | -. Эквивалент потери металла 10%. |  | (c)
5192.989000 | 4.159000 | 4.063000 | -6.256000 | -6.352000 | 1213.000000 | 1256.000000 | 1274.000000 | 1213.000000 | 4063.000000 | 476 |  | ARTD | GENE | 11:36 | 11:43 | 11:46 | 207 | 124 | 10.000000 | EXT | -. Эквивалент потери металла 10%. |  | (c)
5199.245000 | 0.000000 | -0.035000 | -11.460000 | -11.495000 | -589.000000 | -412.000000 | -319.000000 | 3.945161 |  | 477 | Смещение кромок | GWAN |  | 01:11 | 01:40 | 01:55 | 0 | 540 | 3.516000 | EXT | Смещение кромок. Наружу. Величина смещения - 3.5 мм. |  | (c)
5199.245000 | 0.000000 | -0.020000 | -11.460000 | -11.480000 | 212.000000 | 491.000000 | 391.000000 | 17.143349 |  | 477 | Смещение кромок | GWAN |  | 03:20 | 04:05 | 03:49 | 0 | 357 | 3.944000 | EXT | Смещение кромок. Наружу. Величина смещения - 3.9 мм. |  | (c)
5199.245000 | 0.000000 | -0.032000 | -11.460000 | -11.492000 | 916.000000 | 2025.000000 | 2050.000000 | 0.000000 |  | 477 | Нарушение формы кольцевого шва | GWAN |  | 05:14 | 08:13 | 08:17 | 0 | 2267 |  | EXT | Нарушение формы кольцевого шва |  | (c)
5222.493000 | 0.393000 | 0.374000 | -9.897000 | -9.916000 | 609.000000 | 756.000000 | 793.000000 | 609.000000 | 374.000000 | 479 |  | CORR | GENE | 04:36 | 05:00 | 05:06 | 69 | 367 | 11.000000 | EXT | - |  | (c)
5226.954000 | 4.854000 | 4.799000 | -5.436000 | -5.491000 | 622.000000 | 731.000000 | 807.000000 | 622.000000 | 4799.000000 | 479 |  | CORR | GENE | 04:39 | 04:56 | 05:08 | 109 | 369 | 8.000000 | EXT | - |  | (c)
5228.870000 | 6.770000 | 6.737000 | -3.520000 | -3.553000 | 560.000000 | 726.000000 | 824.000000 | 560.000000 | 3485.000000 | 479 |  | CORR | GENE | 04:29 | 04:55 | 05:11 | 68 | 528 | 10.000000 | EXT | - |  | (c)
5232.390000 | 0.000000 | -0.031000 | -11.410000 | -11.441000 | 1430.000000 | 1775.000000 | -957.000000 | 77.555494 |  | 480 | Нарушение формы кольцевого шва | GWAN |  | 04:04 | 05:00 | 09:39 | 0 | 4148 |  | EXT | Нарушение формы кольцевого шва |  | (c)
5436.556000 | 10.906000 | 10.177000 | -0.679000 | -1.408000 | -1161.000000 | -1138.000000 | -1125.000000 | 1090.000000 | 319.000000 | 497 |  | ARTD | GENE | 03:20 | 03:23 | 03:25 | 1089 | 71 | 9.832993 | EXT | -. Эквивалент потери металла 10%. |  | (c)
5437.235000 | 0.000000 | -0.030000 | -11.340000 | -11.370000 | -311.000000 | -59.000000 | 13.000000 | 0.000000 |  | 498 | Смещение кромок | GWAN |  | 04:38 | 05:19 | 05:30 | 0 | 648 | 3.890000 | EXT | Смещение кромок. Наружу. Величина смещения - 3.9 мм. |  | (c)
5437.235000 | 0.000000 | -0.042000 | -11.340000 | -11.382000 | 400.000000 | 1819.000000 | -2217.000000 | 373.000000 |  | 498 | Нарушение формы кольцевого шва | GWAN |  | 06:33 | 10:22 | 11:30 | 0 | 3688 |  | EXT | Нарушение формы кольцевого шва |  | (c)
5471.695000 | 0.000000 | -0.036000 | -11.170000 | -11.206000 | 1275.000000 | 2058.000000 | 2038.000000 | 1275.000000 |  | 501 | Смещение кромок | GWAN |  | 04:37 | 06:43 | 06:40 | 0 | 1528 | 4.445000 | EXT | Смещение кромок. Наружу. Величина смещения - 4.4 мм. |  | (c)
5494.340000 | 0.000000 | -0.030000 | -11.545000 | -11.575000 | 23.000000 | 1147.000000 | 806.000000 | 0.000000 |  | 503 | Смещение кромок | GWAN |  | 02:23 | 05:25 | 04:30 | 0 | 1565 | 4.254000 | EXT | Смещение кромок. Вовнутрь. Величина смещения - 4.3 мм. |  | (c)
5505.885000 | 0.000000 | -0.036000 | -11.650000 | -11.686000 | 87.000000 | 908.000000 | 1049.000000 | 0.000000 |  | 504 | Нарушение формы кольцевого шва | GWAN |  | 02:31 | 04:43 | 05:06 | 0 | 1924 |  | EXT | Нарушение формы кольцевого шва |  | (c)
5528.415000 | 0.000000 | -0.040000 | -11.445000 | -11.485000 | 675.000000 | 1028.000000 | 897.000000 | 72.424522 |  | 507 | Нарушение формы кольцевого шва | GWAN |  | 00:26 | 01:23 | 01:02 | 0 | 444 |  | EXT | Нарушение формы кольцевого шва |  | (c)
5537.441000 | 9.026000 | 8.948000 | -2.419000 | -2.497000 | -162.000000 | -78.000000 | -105.000000 | 0.000000 | 2338.000000 | 507 |  | DENT |  | 10:11 | 10:24 | 10:20 | 159 | 114 | 0.563380 |  | -. Аномалия находится вблизи продольного шва. Аномалия находится вблизи дефекта потери металла. |  | (b)
5537.480000 | 9.065000 | 9.023000 | -2.380000 | -2.422000 | -124.000000 | -103.000000 | -102.000000 | 4.713152 | 2329.000000 | 507 |  | GOUG | AXGR | 10:17 | 10:20 | 10:20 | 93 | 44 | 19.000000 | EXT | -. Задир. |  | (b)
5539.860000 | 0.000000 | -0.015000 | -11.500000 | -11.515000 | 2146.000000 | -2217.000000 | -2086.000000 | 0.000000 |  | 508 | Смещение кромок | GWAN |  | 05:48 | 06:04 | 06:25 | 0 | 459 | 3.647000 | EXT | Смещение кромок. Вовнутрь. Величина смещения - 3.6 мм. |  | (c)
5539.860000 | 0.000000 | -0.045000 | -11.500000 | -11.545000 | -1147.000000 | -660.000000 | -819.000000 | 13.124542 |  | 508 | Смещение кромок | GWAN |  | 08:57 | 10:15 | 09:50 | 0 | 656 | 3.599000 | EXT | Смещение кромок. Вовнутрь. Величина смещения - 3.6 мм. |  | (c)
5539.860000 | 0.000000 | -0.045000 | -11.500000 | -11.545000 | -349.000000 | 118.000000 | -12.000000 | 0.937026 |  | 508 | Смещение кромок | GWAN |  | 11:05 | 00:21 | 12:00 | 0 | 674 | 3.544000 | EXT | Смещение кромок. Вовнутрь. Величина смещения - 3.5 мм. |  | (c)
5539.928000 | 0.068000 | 0.035000 | -11.432000 | -11.465000 | -1041.000000 | -862.000000 | -911.000000 | 52.501765 | 35.000000 | 508 |  | CORR | GENE | 09:14 | 09:43 | 09:35 | 52 | 260 | 12.000000 | EXT | - |  | (c)
5562.900000 | 0.000000 | -0.035000 | -11.405000 | -11.440000 | 1325.000000 | 1406.000000 | 1463.000000 | 50.839847 |  | 510 | Смещение кромок | GWAN |  | 01:56 | 02:09 | 02:18 | 0 | 276 | 3.589000 | EXT | Смещение кромок. Вовнутрь. Величина смещения - 3.6 мм. |  | (c)
5609.560000 | 0.720000 | 0.580000 | -10.335000 | -10.475000 | 2206.000000 | 2217.000000 | 2216.000000 | 0.391047 | 580.000000 | 514 |  | LWAN |  | 04:14 | 04:16 | 04:16 | 583 | 20 | 8.776949 | INT | -. Эквивалент потери металла 9%. |  | (c)
5616.334000 | 7.494000 | 7.335000 | -3.561000 | -3.720000 | -988.000000 | -973.000000 | -975.000000 | 76.461982 | 3512.000000 | 514 |  | CORR | AXGR | 07:39 | 07:41 | 07:41 | 208 | 27 | 9.000000 | EXT | - |  | (c)
5630.770000 | 0.000000 | -0.050000 | -11.410000 | -11.460000 | 336.000000 | 746.000000 | 993.000000 | 336.000000 |  | 516 | Нарушение формы кольцевого шва | GWAN |  | 10:15 | 11:21 | 00:01 | 0 | 1315 |  | EXT | Нарушение формы кольцевого шва |  | (c)
5643.973000 | 1.793000 | 1.785000 | -9.182000 | -9.190000 | 141.000000 | 210.000000 | 254.000000 | 141.000000 | 1785.000000 | 517 |  | CORR | СIGR | 05:57 | 06:08 | 06:15 | 45 | 225 | 10.000000 | EXT | - |  | (c)
5662.105000 | 0.000000 | -0.030000 | -11.640000 | -11.670000 | 1049.000000 | 1543.000000 | 1454.000000 | 1049.000000 |  | 519 | Смещение кромок | GWAN |  | 03:35 | 04:55 | 04:41 | 0 | 810 | 4.126000 | EXT | Смещение кромок. Наружу. Величина смещения - 4.1 мм. |  | (c)
5662.105000 | 0.000000 | -0.056000 | -11.640000 | -11.696000 | -1003.000000 | 89.000000 | -215.000000 | 573.000000 |  | 519 | Нарушение формы кольцевого шва | GWAN |  | 10:04 | 01:00 | 00:11 | 0 | 1577 |  | EXT | Нарушение формы кольцевого шва |  | (c)
5681.327000 | 7.582000 | 7.429000 | -3.893000 | -4.046000 | 10.000000 | 17.000000 | 20.000000 | 0.817014 | 3755.000000 | 520 |  | LWAN |  | 01:13 | 01:14 | 01:14 | 291 | 21 | 7.607289 | INT | -. Эквивалент потери металла 8%. |  | (c)
5696.382000 | 11.162000 | 11.125000 | -0.298000 | -0.335000 | -317.000000 | -309.000000 | -307.000000 | 23.265841 | 255.000000 | 521 |  | GOUG | AXGR | 10:11 | 10:12 | 10:12 | 80 | 19 | 18.000000 | EXT | -. Задир. |  | (c)
5719.145000 | 0.000000 | -0.027000 | -11.175000 | -11.202000 | 451.000000 | 682.000000 | 647.000000 | 36.406557 |  | 524 | Нарушение формы кольцевого шва | GWAN |  | 03:17 | 03:54 | 03:48 | 0 | 391 |  | EXT | Нарушение формы кольцевого шва |  | (c)
5741.790000 | 0.000000 | -0.025000 | -11.350000 | -11.375000 | 1101.000000 | 1374.000000 | 1340.000000 | 52.679532 |  | 526 | Смещение кромок | GWAN |  | 02:46 | 03:30 | 03:24 | 0 | 476 | 4.756000 | EXT | Смещение кромок. Вовнутрь. Величина смещения - 4.8 мм. |  | (c)
5741.790000 | 0.000000 | -0.020000 | -11.350000 | -11.370000 | -1971.000000 | -1420.000000 | -1369.000000 | 13.189730 |  | 526 | Смещение кромок | GWAN |  | 06:30 | 07:59 | 08:07 | 0 | 1205 | 3.802000 | EXT | Смещение кромок. Вовнутрь. Величина смещения - 3.8 мм. |  | (c)
5741.790000 | 0.000000 | -0.030000 | -11.350000 | -11.380000 | -176.000000 | -55.000000 | -89.000000 | 0.000000 |  | 526 | Смещение кромок | GWAN |  | 11:19 | 11:39 | 11:33 | 0 | 174 | 3.086000 | EXT | Смещение кромок. Вовнутрь. Величина смещения - 3.1 мм. |  | (c)
5764.280000 | 0.000000 | -0.015000 | -11.225000 | -11.240000 | 1612.000000 | 1742.000000 | 1731.000000 | 21.125342 |  | 528 | Смещение кромок | GWAN |  | 05:21 | 05:42 | 05:40 | 0 | 238 | 3.569000 | EXT | Смещение кромок. Наружу. Величина смещения - 3.6 мм. |  | (c)
5775.505000 | 0.000000 | -0.015000 | -11.530000 | -11.545000 | 1773.000000 | 1944.000000 | 2055.000000 | 0.000000 |  | 529 | Смещение кромок | GWAN |  | 04:54 | 05:22 | 05:40 | 0 | 563 | 3.286000 | EXT | Смещение кромок. Вовнутрь. Величина смещения - 3.3 мм. |  | (c)
5787.035000 | 0.000000 | -0.025000 | -11.505000 | -11.530000 | -1915.000000 | -1802.000000 | -1820.000000 | 33.162849 |  | 530 | Смещение кромок | GWAN |  | 08:07 | 08:25 | 08:23 | 0 | 192 | 3.476000 | EXT | Смещение кромок. Вовнутрь. Величина смещения - 3.5 мм. |  | (c)
5790.699000 | 3.664000 | 3.530000 | -7.841000 | -7.975000 | -955.000000 | -774.000000 | -855.000000 | 60.956070 | 3530.000000 | 530 |  | GOUG | GENE | 10:42 | 11:11 | 10:58 | 187 | 200 | 9.000000 | EXT | -. Зона задиров. |  | (c)
5791.818000 | 4.783000 | 4.773000 | -6.722000 | -6.732000 | -1098.000000 | -1030.000000 | -1050.000000 | 80.791898 | 4773.000000 | 530 |  | GOUG | СIGR | 10:19 | 10:30 | 10:27 | 24 | 97 | 10.000000 | EXT | -. Задир. |  | (c)
5821.290000 | 0.000000 | -0.015000 | -11.460000 | -11.475000 | -2134.000000 | -1501.000000 | -1584.000000 | 7.787971 |  | 533 | Смещение кромок | GWAN |  | 06:14 | 07:57 | 07:43 | 0 | 1101 | 3.896000 | EXT | Смещение кромок. Вовнутрь. Величина смещения - 3.9 мм. |  | (c)
5878.250000 | 0.000000 | -0.025000 | -10.595000 | -10.620000 | -1315.000000 | -1085.000000 | -1114.000000 | 914.000000 |  | 538 | Смещение кромок | GWAN |  | 08:34 | 09:11 | 09:06 | 0 | 401 | 5.032000 | EXT | Смещение кромок. Вовнутрь. Величина смещения - 5 мм. |  | (c)
5879.725000 | 1.475000 | 1.277000 | -9.120000 | -9.318000 | -1229.000000 | -1211.000000 | -1208.000000 | 1187.000000 | 1277.000000 | 538 |  | CORR | AXGR | 08:47 | 08:50 | 08:51 | 422 | 43 | 12.000000 | EXT | - |  | (c)
5915.234000 | 4.114000 | 2.834000 | -6.496000 | -7.776000 | 940.000000 | 1016.000000 | 1014.000000 | 940.000000 | 2834.000000 | 541 |  | CORR | GENE | 03:32 | 03:45 | 03:44 | 1420 | 150 | 13.000000 | EXT | - |  | (c)
5915.672000 | 4.552000 | 4.407000 | -6.058000 | -6.203000 | 1018.000000 | 1044.000000 | 1038.000000 | 1018.000000 | 4407.000000 | 541 |  | CORR | AXGR | 03:45 | 03:49 | 03:48 | 262 | 41 | 11.000000 | EXT | - |  | (c)
5916.454000 | 5.334000 | 4.774000 | -5.276000 | -5.836000 | 1037.000000 | 1087.000000 | 1073.000000 | 1037.000000 | 4774.000000 | 541 |  | CORR | GENE | 03:48 | 03:56 | 03:54 | 927 | 73 | 12.000000 | EXT | - |  | (c)
5916.600000 | 5.480000 | 5.461000 | -5.130000 | -5.149000 | 826.000000 | 886.000000 | 882.000000 | 826.000000 | 5086.000000 | 541 |  | CORR | GENE | 03:14 | 03:24 | 03:23 | 63 | 113 | 10.000000 | EXT | - |  | (c)
5936.153000 | 2.883000 | 2.557000 | -8.032000 | -8.358000 | -1677.000000 | -1646.000000 | -1607.000000 | 1538.000000 | 2557.000000 | 543 |  | CORR | GENE | 03:47 | 03:52 | 03:58 | 396 | 139 | 12.000000 | EXT | - |  | (c)
5943.197000 | 9.927000 | 9.274000 | -0.988000 | -1.641000 | -2146.000000 | -2111.000000 | -2096.000000 | 2047.000000 | 864.000000 | 543 |  | CORR | GENE | 02:31 | 02:37 | 02:39 | 777 | 99 | 10.000000 | EXT | - |  | (c)
5944.185000 | 0.000000 | -0.020000 | -11.415000 | -11.435000 | -1812.000000 | -1624.000000 | -1593.000000 | 33.774586 |  | 544 | Смещение кромок | GWAN |  | 04:52 | 05:22 | 05:27 | 0 | 439 | 3.460000 | EXT | Смещение кромок. Наружу. Величина смещения - 3.5 мм. |  | (c)
5982.001000 | 3.706000 | 3.699000 | -7.534000 | -7.541000 | 2127.000000 | 2184.000000 | 2196.000000 | 2127.000000 | 3699.000000 | 547 |  | CORR | СIGR | 04:54 | 05:04 | 05:06 | 37 | 138 | 9.000000 | EXT | - |  | (c)
5992.516000 | 2.981000 | 2.584000 | -8.369000 | -8.766000 | -1552.000000 | -1433.000000 | -1263.000000 | 974.000000 | 2584.000000 | 548 |  | GOUG | GENE | 11:59 | 00:18 | 00:45 | 410 | 578 | 8.000000 | EXT | -. Зона задиров. |  | (c)
6010.882000 | 9.997000 | 9.969000 | -1.458000 | -1.486000 | 615.000000 | 671.000000 | 687.000000 | 615.000000 | 1438.000000 | 549 |  | CORR | GENE | 02:36 | 02:45 | 02:48 | 48 | 144 | 10.000000 | EXT | - |  | (c)
6020.444000 | 8.104000 | 8.064000 | -3.221000 | -3.261000 | -1390.000000 | -1103.000000 | -1174.000000 | 958.000000 | 3193.000000 | 550 |  | CORR | GENE | 04:45 | 05:31 | 05:20 | 68 | 433 | 15.000000 | EXT | -. Аномалия находится на отводе. |  | (c)
6020.537000 | 8.197000 | 8.171000 | -3.128000 | -3.154000 | -1446.000000 | -1279.000000 | -1239.000000 | 1031.000000 | 3091.000000 | 550 |  | CORR | GENE | 04:36 | 05:03 | 05:09 | 63 | 415 | 13.000000 | EXT | -. Аномалия находится на отводе. |  | (c)
6035.060000 | 0.000000 | -0.045000 | -10.960000 | -11.005000 | -1984.000000 | -1148.000000 | -698.000000 | 0.000000 |  | 552 | Смещение кромок | GWAN |  | 02:55 | 05:10 | 06:23 | 0 | 2573 | 5.606000 | EXT | Смещение кромок. Наружу. Аномалия находится на отводе. Величина смещения - 5.6 мм. |  | (c)
6103.699000 | 0.979000 | 0.968000 | -10.656000 | -10.667000 | -502.000000 | -457.000000 | -452.000000 | 402.000000 | 968.000000 | 558 |  | CORR | СIGR | 03:05 | 03:12 | 03:13 | 31 | 100 | 10.000000 | EXT | - |  | (c)
6180.820000 | 0.000000 | -0.035000 | -11.380000 | -11.415000 | -1180.000000 | -1058.000000 | -1063.000000 | 947.000000 |  | 565 | Смещение кромок | GWAN |  | 07:45 | 08:04 | 08:03 | 0 | 232 | 4.281000 | EXT | Смещение кромок. Наружу. Величина смещения - 4.3 мм. |  | (c)
6206.749000 | 2.924000 | 2.827000 | -8.506000 | -8.603000 | 2093.000000 | 2116.000000 | 2112.000000 | 2093.000000 | 2827.000000 | 567 |  | CORR | AXGR | 08:16 | 08:19 | 08:19 | 148 | 37 | 11.000000 | EXT | - |  | (c)
6328.870000 | 0.000000 | -0.025000 | -11.395000 | -11.420000 | 2107.000000 | -2229.000000 | -2191.000000 | 0.000000 |  | 578 | Смещение кромок | GWAN |  | 03:36 | 03:56 | 04:02 | 0 | 325 | 3.276000 | EXT | Смещение кромок. Вовнутрь. Величина смещения - 3.3 мм. |  | (c)
6385.870000 | 0.000000 | -0.060000 | -11.560000 | -11.620000 | -878.000000 | -655.000000 | -230.000000 | 0.000000 |  | 583 | Смещение кромок | GWAN |  | 06:41 | 07:17 | 08:25 | 0 | 1295 | 3.864000 | EXT | Смещение кромок. Наружу. Величина смещения - 3.9 мм. |  | (c)
6798.495000 | 5.260000 | 5.227000 | -5.680000 | -5.713000 | 2021.000000 | 2127.000000 | 2099.000000 | 2021.000000 | 5227.000000 | 619 |  | CORR | GENE | 05:43 | 06:00 | 05:56 | 47 | 156 | 10.000000 | EXT | - |  | (c)
6838.490000 | 0.000000 | -0.035000 | -11.325000 | -11.360000 | -105.000000 | 11.000000 | -15.000000 | 75.000000 |  | 623 | Смещение кромок | GWAN |  | 11:50 | 00:08 | 00:04 | 0 | 180 | 3.692000 | EXT | Смещение кромок. Вовнутрь. Величина смещения - 3.7 мм. |  | (c)
6940.865000 | 0.000000 | -0.047000 | -1.970000 | -2.017000 | 1267.000000 | 1586.000000 | 1498.000000 | 1267.000000 |  | 631б | Вышлифовка на шве | GWAN |  | 00:53 | 01:45 | 01:31 | 80 | 462 | 10.000000 | EXT | Вышлифовка на шве |  | (c)
6963.265000 | 0.000000 | -0.029000 | -11.160000 | -11.189000 | -1974.000000 | -1916.000000 | -1884.000000 | 20.711679 |  | 634 | Нарушение формы кольцевого шва | GWAN |  | 04:12 | 04:22 | 04:27 | 0 | 179 |  | EXT | Нарушение формы кольцевого шва |  | (c)
6974.425000 | 0.000000 | -0.053000 | -11.500000 | -11.553000 | 731.000000 | 901.000000 | 901.000000 | 58.993591 |  | 635 | Нарушение формы кольцевого шва | GWAN |  | 03:40 | 04:07 | 04:07 | 0 | 339 |  | EXT | Нарушение формы кольцевого шва |  | (c)
6974.425000 | 0.000000 | -0.020000 | -11.500000 | -11.520000 | 1626.000000 | 1861.000000 | 1791.000000 | 8.731960 |  | 635 | Смещение кромок | GWAN |  | 06:04 | 06:42 | 06:31 | 0 | 331 | 3.310000 | EXT | Смещение кромок. Наружу. Величина смещения - 3.3 мм. |  | (c)
6974.425000 | 0.000000 | -0.038000 | -11.500000 | -11.538000 | -1919.000000 | -1519.000000 | -1651.000000 | 46.738497 |  | 635 | Вышлифовка на шве | GWAN |  | 08:32 | 09:37 | 09:15 | 89 | 535 | 9.000000 | EXT | Вышлифовка на шве |  | (c)
6974.425000 | 0.000000 | -0.043000 | -11.500000 | -11.543000 | -922.000000 | -762.000000 | -597.000000 | 21.899241 |  | 635 | Вышлифовка на шве | GWAN |  | 11:13 | 11:39 | 00:06 | 89 | 651 | 12.000000 | EXT | Вышлифовка на шве |  | (c)
6997.090000 | 0.000000 | -0.040000 | -11.450000 | -11.490000 | 321.000000 | 515.000000 | 506.000000 | 40.870388 |  | 637 | Смещение кромок | GWAN |  | 10:09 | 10:41 | 10:39 | 0 | 372 | 3.370000 | EXT | Смещение кромок. Наружу. Величина смещения - 3.4 мм. |  | (c)
7075.890000 | 0.000000 | -0.025000 | -11.200000 | -11.225000 | 1438.000000 | 1534.000000 | 1641.000000 | 31.139109 |  | 644 | Смещение кромок | GWAN |  | 01:44 | 01:59 | 02:16 | 0 | 407 | 3.751000 | EXT | Смещение кромок. Вовнутрь. Величина смещения - 3.8 мм. |  | (c)
7075.890000 | 0.000000 | -0.025000 | -11.200000 | -11.225000 | -804.000000 | -650.000000 | -637.000000 | 24.459446 |  | 644 | Смещение кромок | GWAN |  | 07:42 | 08:07 | 08:09 | 0 | 334 | 4.034000 | EXT | Смещение кромок. Вовнутрь. Величина смещения - 4 мм. |  | (c)
7087.090000 | 0.000000 | -0.025000 | -11.360000 | -11.385000 | -479.000000 | -323.000000 | -289.000000 | 99.000000 |  | 645 | Смещение кромок | GWAN |  | 02:42 | 03:07 | 03:13 | 0 | 380 | 3.637000 | EXT | Смещение кромок. Вовнутрь. Величина смещения - 3.6 мм. |  | (c)
7345.075000 | 0.000000 | -0.015000 | -11.385000 | -11.400000 | 1366.000000 | 1648.000000 | 1551.000000 | 1366.000000 |  | 668 | Смещение кромок | GWAN |  | 05:13 | 05:58 | 05:42 | 0 | 369 | 3.224000 | EXT | Смещение кромок. Вовнутрь. Величина смещения - 3.2 мм. Аномалия находится на упругопластическом изгибе: R=461 D, максимальное растяжение на 0.8 час. |  | (c)
7345.075000 | 0.000000 | -0.015000 | -11.385000 | -11.400000 | 1764.000000 | 1866.000000 | 1854.000000 | 1764.000000 |  | 668 | Смещение кромок | GWAN |  | 06:17 | 06:33 | 06:31 | 0 | 180 | 5.781000 | EXT | Смещение кромок. Наружу. Величина смещения - 5.8 мм. Аномалия находится на упругопластическом изгибе: R=461 D, максимальное растяжение на 0.8 час. |  | (c)
7345.075000 | 0.000000 | -0.020000 | -11.385000 | -11.405000 | 1979.000000 | 2037.000000 | 2178.000000 | 1979.000000 |  | 668 | Смещение кромок | GWAN |  | 06:52 | 07:01 | 07:24 | 0 | 398 | 3.339000 | EXT | Смещение кромок. Вовнутрь. Величина смещения - 3.3 мм. Аномалия находится на упругопластическом изгибе: R=461 D, максимальное растяжение на 0.8 час. |  | (c)
7446.040000 | 0.000000 | -0.056000 | -11.300000 | -11.356000 | 1379.000000 | -1065.000000 | -1669.000000 | 257.000000 |  | 677 | Нарушение формы кольцевого шва | GWAN |  | 11:33 | 04:59 | 03:21 | 0 | 2826 |  | EXT | Нарушение формы кольцевого шва |  | (c)
7449.089000 | 3.049000 | 3.023000 | -8.251000 | -8.277000 | 745.000000 | 842.000000 | 830.000000 | 745.000000 | 3023.000000 | 677 |  | CORR | GENE | 09:51 | 10:06 | 10:05 | 55 | 170 | 11.000000 | EXT | - |  | (c)
7457.166000 | 11.126000 | 11.106000 | -0.174000 | -0.194000 | -2037.000000 | -1940.000000 | -1964.000000 | 1891.000000 | 154.000000 | 677 |  | CORR | СIGR | 02:22 | 02:38 | 02:34 | 40 | 146 | 14.000000 | EXT | - |  | (c)
7466.579000 | 9.239000 | 9.195000 | -1.856000 | -1.900000 | 902.000000 | 1264.000000 | 1277.000000 | 902.000000 | 1827.000000 | 678 |  | CORR | GENE | 04:43 | 05:42 | 05:44 | 73 | 752 | 11.000000 | EXT | - |  | (c)
7583.481000 | 0.541000 | 0.518000 | -10.884000 | -10.907000 | -1882.000000 | -1703.000000 | -1569.000000 | 1256.000000 | 518.000000 | 689 |  | CORR | СIGR | 05:17 | 05:46 | 06:08 | 44 | 626 | 10.000000 | EXT | - |  | (c)
7601.833000 | 7.468000 | 7.360000 | -3.767000 | -3.875000 | 1533.000000 | 1590.000000 | 2038.000000 | 1533.000000 | 3676.000000 | 690 |  | CORR | GENE | 04:45 | 04:54 | 06:06 | 199 | 1010 | 10.000000 | EXT | - |  | (c)
7602.916000 | 8.551000 | 8.501000 | -2.684000 | -2.734000 | 1097.000000 | 1216.000000 | 1190.000000 | 1097.000000 | 2673.000000 | 690 |  | CORR | GENE | 03:34 | 03:54 | 03:49 | 61 | 186 | 10.000000 | EXT | - |  | (c)
7604.906000 | 10.541000 | 10.522000 | -0.694000 | -0.713000 | 1691.000000 | 1902.000000 | 1852.000000 | 1691.000000 | 676.000000 | 690 |  | CORR | СIGR | 05:10 | 05:44 | 05:36 | 37 | 323 | 8.000000 | EXT | - |  | (c)
7605.089000 | 10.724000 | 10.685000 | -0.511000 | -0.550000 | 1759.000000 | 1907.000000 | 1925.000000 | 1759.000000 | 494.000000 | 690 |  | CORR | GENE | 05:21 | 05:45 | 05:48 | 56 | 332 | 10.000000 | EXT | - |  | (c)
7605.600000 | 0.000000 | -0.040000 | -1.470000 | -1.510000 | 1327.000000 | 1640.000000 | 1595.000000 | 7.905688 |  | 691 | Смещение кромок | GWAN |  | 06:05 | 06:55 | 06:48 | 0 | 537 | 3.251000 | EXT | Смещение кромок. Наружу. Аномалия находится на отводе. Величина смещения - 3.3 мм. |  | (c)
7605.600000 | 0.000000 | -0.015000 | -1.470000 | -1.485000 | 2021.000000 | -2173.000000 | -2181.000000 | 4.035013 |  | 691 | Смещение кромок | GWAN |  | 07:57 | 08:40 | 08:39 | 0 | 520 | 3.142000 | EXT | Смещение кромок. Вовнутрь. Аномалия находится на отводе. Величина смещения - 3.1 мм. |  | (c)
7607.070000 | 0.000000 | -0.091000 | -11.555000 | -11.646000 | 1506.000000 | 2069.000000 | 1910.000000 | 1506.000000 |  | 692 | Смещение кромок | GWAN |  | 00:58 | 02:29 | 02:03 | 0 | 807 | 3.643000 | EXT | Смещение кромок. Наружу. Аномалия находится на отводе. Величина смещения - 3.6 мм. |  | (c)
7676.130000 | 0.000000 | -0.020000 | -11.485000 | -11.505000 | 1136.000000 | 1383.000000 | 1459.000000 | 10.269588 |  | 698 | Смещение кромок | GWAN |  | 03:26 | 04:06 | 04:18 | 0 | 645 | 3.415000 | EXT | Смещение кромок. Вовнутрь. Величина смещения - 3.4 мм. |  | (c)
7676.130000 | 0.000000 | -0.020000 | -11.485000 | -11.505000 | -2018.000000 | -1882.000000 | -1838.000000 | 31.683513 |  | 698 | Смещение кромок | GWAN |  | 06:57 | 07:19 | 07:26 | 0 | 360 | 3.092000 | EXT | Смещение кромок. Вовнутрь. Величина смещения - 3.1 мм. |  | (c)
7676.130000 | 0.000000 | -0.025000 | -11.485000 | -11.510000 | -1144.000000 | -970.000000 | -878.000000 | 49.407909 |  | 698 | Смещение кромок | GWAN |  | 09:18 | 09:47 | 10:01 | 0 | 531 | 4.086000 | EXT | Смещение кромок. Вовнутрь. Величина смещения - 4.1 мм. |  | (c)
7709.307000 | 10.272000 | 10.257000 | -1.098000 | -1.113000 | 1205.000000 | 1679.000000 | 1548.000000 | 0.000000 | 1051.000000 | 700 |  | CORR | GENE | 05:02 | 06:19 | 05:58 | 62 | 686 | 11.000000 | EXT | - |  | (c)
7727.971000 | 6.061000 | 6.011000 | -5.214000 | -5.264000 | 2102.000000 | 2112.000000 | 2113.000000 | 8.559345 | 5162.000000 | 702 |  | CORR | AXGR | 05:23 | 05:24 | 05:24 | 102 | 23 | 10.000000 | EXT | -. Аномалия находится на упругопластическом изгибе: R=464 D, максимальное растяжение на 11.2 час. |  | (c)
7789.850000 | 0.000000 | -0.026000 | -11.345000 | -11.371000 | -1090.000000 | -895.000000 | -930.000000 | 770.000000 |  | 708 | Смещение кромок | GWAN |  | 04:10 | 04:42 | 04:36 | 0 | 319 | 3.726000 | EXT | Смещение кромок. Вовнутрь. Величина смещения - 3.7 мм. |  | (c)
7814.942000 | 2.362000 | 2.348000 | -8.993000 | -9.007000 | -1639.000000 | -1444.000000 | -1482.000000 | 47.737965 | 2348.000000 | 710 |  | CORR | СIGR | 06:21 | 06:52 | 06:46 | 37 | 314 | 9.000000 | EXT | - |  | (c)
7823.935000 | 0.000000 | -0.034000 | -11.720000 | -11.754000 | 1493.000000 | -2190.000000 | 2071.000000 | 0.000000 |  | 711 | Нарушение формы кольцевого шва | GWAN |  | 02:58 | 05:04 | 04:31 | 0 | 1155 |  | EXT | Нарушение формы кольцевого шва |  | (c)
7823.935000 | 0.000000 | -0.053000 | -11.720000 | -11.773000 | -671.000000 | -475.000000 | -279.000000 | 0.000000 |  | 711 | Нарушение формы кольцевого шва | GWAN |  | 09:09 | 09:40 | 10:12 | 0 | 784 |  | EXT | Нарушение формы кольцевого шва |  | (c)
7846.905000 | 0.000000 | -0.021000 | -11.385000 | -11.406000 | 608.000000 | 1131.000000 | 1018.000000 | 31.775999 |  | 713 | Смещение кромок | GWAN |  | 02:56 | 04:20 | 04:02 | 0 | 819 | 4.493000 | EXT | Смещение кромок. Вовнутрь. Величина смещения - 4.5 мм. |  | (c)
7846.905000 | 0.000000 | -0.006000 | -11.385000 | -11.391000 | 1787.000000 | 2057.000000 | 2024.000000 | 0.000000 |  | 713 | Смещение кромок | GWAN |  | 06:06 | 06:50 | 06:44 | 0 | 473 | 3.308000 | EXT | Смещение кромок. Вовнутрь. Величина смещения - 3.3 мм. |  | (c)
7858.290000 | 0.000000 | -0.040000 | -11.315000 | -11.355000 | 848.000000 | 973.000000 | 1167.000000 | 60.016067 |  | 714 | Смещение кромок | GWAN |  | 01:48 | 02:08 | 02:40 | 0 | 639 | 3.399000 | EXT | Смещение кромок. Вовнутрь. Величина смещения - 3.4 мм. |  | (c)
7869.605000 | 0.000000 | -0.021000 | -11.540000 | -11.561000 | 1726.000000 | 1877.000000 | 1864.000000 | 18.414995 |  | 715 | Смещение кромок | GWAN |  | 03:38 | 04:02 | 04:00 | 0 | 276 | 3.189000 | EXT | Смещение кромок. Вовнутрь. Величина смещения - 3.2 мм. |  | (c)
7881.145000 | 0.000000 | -0.020000 | -11.455000 | -11.475000 | -1762.000000 | -1634.000000 | -1625.000000 | 37.835230 |  | 716 | Смещение кромок | GWAN |  | 06:10 | 06:30 | 06:32 | 0 | 273 | 4.057000 | EXT | Смещение кромок. Вовнутрь. Величина смещения - 4.1 мм. |  | (c)
7881.145000 | 0.000000 | -0.050000 | -11.455000 | -11.505000 | -655.000000 | -472.000000 | -492.000000 | 13.477121 |  | 716 | Смещение кромок | GWAN |  | 09:08 | 09:38 | 09:34 | 0 | 325 | 3.239000 | EXT | Смещение кромок. Вовнутрь. Величина смещения - 3.2 мм. |  | (c)
7926.700000 | 0.000000 | -0.040000 | -10.975000 | -11.015000 | 51.000000 | 292.000000 | 385.000000 | 4.094552 |  | 720 | Смещение кромок | GWAN |  | 00:57 | 01:36 | 01:51 | 0 | 668 | 3.401000 | EXT | Смещение кромок. Вовнутрь. Величина смещения - 3.4 мм. |  | (c)
7956.222000 | 6.902000 | 6.791000 | -4.603000 | -4.714000 | 2174.000000 | 2192.000000 | 2208.000000 | 0.000000 | 4455.000000 | 722 |  | LWAN |  | 06:13 | 06:16 | 06:19 | 259 | 69 | 15.331354 | INT | -. Эквивалент потери металла 15%. |  | (c)
8017.070000 | 0.000000 | -0.045000 | -11.485000 | -11.530000 | -1898.000000 | -1756.000000 | -1654.000000 | 46.555987 |  | 728 | Смещение кромок | GWAN |  | 09:30 | 09:53 | 10:09 | 0 | 488 | 3.583000 | EXT | Смещение кромок. Вовнутрь. Величина смещения - 3.6 мм. |  | (c)
8028.555000 | 0.000000 | -0.035000 | -11.210000 | -11.245000 | 1830.000000 | 1998.000000 | 1986.000000 | 1830.000000 |  | 729 | Смещение кромок | GWAN |  | 00:44 | 01:11 | 01:09 | 0 | 311 | 4.704000 | EXT | Смещение кромок. Вовнутрь. Величина смещения - 4.7 мм. |  | (c)
8028.555000 | 0.000000 | -0.050000 | -11.210000 | -11.260000 | -2224.000000 | -1556.000000 | -1812.000000 | 1399.000000 |  | 729 | Смещение кромок | GWAN |  | 01:50 | 03:37 | 02:56 | 0 | 825 | 3.777000 | EXT | Смещение кромок. Наружу. Величина смещения - 3.8 мм. |  | (c)
8074.130000 | 0.000000 | -0.025000 | -11.475000 | -11.500000 | 248.000000 | 605.000000 | 593.000000 | 19.995103 |  | 733 | Смещение кромок | GWAN |  | 02:28 | 03:26 | 03:24 | 0 | 691 | 3.494000 | EXT | Смещение кромок. Вовнутрь. Величина смещения - 3.5 мм. |  | (c)
8199.910000 | 0.000000 | -0.015000 | -11.670000 | -11.685000 | 952.000000 | 1338.000000 | 1202.000000 | 42.700624 |  | 744 | Смещение кромок | GWAN |  | 04:21 | 05:24 | 05:02 | 0 | 500 | 3.109000 | EXT | Смещение кромок. Вовнутрь. Величина смещения - 3.1 мм. |  | (c)
8268.700000 | 0.000000 | -0.020000 | -11.470000 | -11.490000 | -1009.000000 | -802.000000 | -860.000000 | 45.526576 |  | 750 | Смещение кромок | GWAN |  | 06:44 | 07:17 | 07:08 | 0 | 296 | 3.132000 | EXT | Смещение кромок. Вовнутрь. Величина смещения - 3.1 мм. |  | (c)
8285.736000 | 5.566000 | 5.386000 | -5.344000 | -5.524000 | -2217.000000 | -2205.000000 | -2203.000000 | 1.127794 | 5239.000000 | 751 |  | LWAN |  | 06:00 | 06:01 | 06:02 | 285 | 27 | 6.914300 | INT | -. Эквивалент потери металла 7%. |  | (c)
8291.080000 | 0.000000 | -0.030000 | -10.820000 | -10.850000 | 958.000000 | 1213.000000 | 1166.000000 | 69.168055 |  | 752 | Смещение кромок | GWAN |  | 00:51 | 01:33 | 01:25 | 0 | 415 | 3.360000 | EXT | Смещение кромок. Вовнутрь. Величина смещения - 3.4 мм. |  | (c)
8301.900000 | 0.000000 | -0.020000 | -11.345000 | -11.365000 | -279.000000 | 20.000000 | -14.000000 | 0.000000 |  | 753 | Смещение кромок | GWAN |  | 04:22 | 05:11 | 05:05 | 0 | 529 | 3.964000 | EXT | Смещение кромок. Наружу. Величина смещения - 4 мм. |  | (c)
8335.835000 | 0.000000 | -0.045000 | -11.515000 | -11.560000 | -90.000000 | -38.000000 | 10.000000 | 0.000000 |  | 756 | Смещение кромок | GWAN |  | 01:00 | 01:08 | 01:16 | 0 | 200 | 3.320000 | EXT | Смещение кромок. Вовнутрь. Величина смещения - 3.3 мм. |  | (c)
8335.835000 | 0.000000 | -0.110000 | -11.515000 | -11.625000 | 270.000000 | 394.000000 | 433.000000 | 21.825293 |  | 756 | Смещение кромок | GWAN |  | 01:58 | 02:18 | 02:24 | 0 | 325 | 3.511000 | EXT | Смещение кромок. Наружу. Величина смещения - 3.5 мм. |  | (c)
8380.830000 | 0.000000 | -0.020000 | -11.450000 | -11.470000 | 2105.000000 | -2179.000000 | -2060.000000 | 0.000000 |  | 760 | Смещение кромок | GWAN |  | 02:47 | 03:16 | 03:35 | 0 | 592 | 5.048000 | EXT | Смещение кромок. Вовнутрь. Величина смещения - 5 мм. |  | (c)
8380.830000 | 0.000000 | -0.010000 | -11.450000 | -11.460000 | -759.000000 | -605.000000 | -553.000000 | 11.310630 |  | 760 | Смещение кромок | GWAN |  | 07:05 | 07:30 | 07:38 | 0 | 412 | 3.128000 | EXT | Смещение кромок. Вовнутрь. Величина смещения - 3.1 мм. |  | (c)
8426.120000 | 0.000000 | -0.062000 | -11.295000 | -11.357000 | 923.000000 | 957.000000 | 957.000000 | 923.000000 |  | 764 | Нарушение формы кольцевого шва | GWAN |  | 01:04 | 01:10 | 01:10 | 0 | 68 |  | EXT | Нарушение формы кольцевого шва |  | (c)
8448.610000 | 0.000000 | -0.043000 | -11.200000 | -11.243000 | 1540.000000 | 1784.000000 | 1764.000000 | 1540.000000 |  | 766 | Нарушение формы кольцевого шва | GWAN |  | 04:38 | 05:17 | 05:14 | 0 | 448 |  | EXT | Нарушение формы кольцевого шва. Аномалия находится на отводе. |  | (c)
8450.548000 | 1.938000 | 1.537000 | -9.262000 | -9.663000 | -219.000000 | 69.000000 | -18.000000 | 183.000000 | 1537.000000 | 766 |  | GOUG | GENE | 11:54 | 00:41 | 00:27 | 595 | 402 | 9.000000 | EXT | -. Аномалия находится на отводе. Зона задиров. |  | (c)
8453.860000 | 5.250000 | 3.446000 | -5.950000 | -7.754000 | -508.000000 | -254.000000 | -288.000000 | 68.000000 | 3446.000000 | 766 |  | GOUG | GENE | 11:08 | 11:49 | 11:43 | 4094 | 440 | 10.000000 | EXT | -. Аномалия находится на отводе. Зона задиров. |  | (c)
8494.035000 | 0.000000 | -0.027000 | -11.365000 | -11.392000 | -1909.000000 | -1519.000000 | -1555.000000 | 1201.000000 |  | 770 | Нарушение формы кольцевого шва | GWAN |  | 06:59 | 08:02 | 07:57 | 0 | 708 |  | EXT | Нарушение формы кольцевого шва |  | (c)
8615.830000 | 8.390000 | 8.387000 | -2.740000 | -2.743000 | -558.000000 | -397.000000 | -269.000000 | 0.000000 | 2664.000000 | 780 |  | GOUG | GENE | 10:14 | 10:40 | 11:01 | 79 | 578 | 12.000000 | EXT | -. Задир. |  | (b)
8618.570000 | 0.000000 | -0.010000 | -11.150000 | -11.160000 | -1364.000000 | -1164.000000 | -1261.000000 | 69.903528 |  | 781 | Смещение кромок | GWAN |  | 06:33 | 07:05 | 06:49 | 0 | 206 | 3.128000 | EXT | Смещение кромок. Вовнутрь. Величина смещения - 3.1 мм. |  | (c)
8618.570000 | 0.000000 | -0.020000 | -11.150000 | -11.170000 | -1120.000000 | -763.000000 | -865.000000 | 28.528844 |  | 781 | Смещение кромок | GWAN |  | 07:12 | 08:10 | 07:53 | 0 | 511 | 3.226000 | EXT | Смещение кромок. Вовнутрь. Величина смещения - 3.2 мм. |  | (c)
8629.720000 | 0.000000 | -0.035000 | -11.490000 | -11.525000 | 317.000000 | 505.000000 | 491.000000 | 39.613105 |  | 782 | Смещение кромок | GWAN |  | 00:28 | 00:58 | 00:56 | 0 | 349 | 3.409000 | EXT | Смещение кромок. Наружу. Величина смещения - 3.4 мм. |  | (c)
8629.720000 | 0.000000 | -0.020000 | -11.490000 | -11.510000 | 793.000000 | 932.000000 | 913.000000 | 73.703780 |  | 782 | Смещение кромок | GWAN |  | 01:44 | 02:07 | 02:04 | 0 | 241 | 3.233000 | EXT | Смещение кромок. Вовнутрь. Величина смещения - 3.2 мм. |  | (c)
8629.720000 | 0.000000 | -0.020000 | -11.490000 | -11.510000 | 1080.000000 | 1257.000000 | 1368.000000 | 46.413392 |  | 782 | Смещение кромок | GWAN |  | 02:31 | 02:59 | 03:17 | 0 | 575 | 3.935000 | EXT | Смещение кромок. Вовнутрь. Величина смещения - 3.9 мм. |  | (c)
8629.720000 | 0.000000 | -0.048000 | -11.490000 | -11.538000 | -156.000000 | -10.000000 | 36.000000 | 2.902041 |  | 782 | Нарушение формы кольцевого шва | GWAN |  | 11:11 | 11:35 | 11:42 | 0 | 384 |  | EXT | Нарушение формы кольцевого шва |  | (c)
8641.210000 | 0.000000 | -0.035000 | -11.505000 | -11.540000 | 1169.000000 | 1467.000000 | 1357.000000 | 55.233192 |  | 783 | Смещение кромок | GWAN |  | 00:22 | 01:10 | 00:52 | 0 | 378 | 3.854000 | EXT | Смещение кромок. Вовнутрь. Величина смещения - 3.9 мм. |  | (c)
8641.210000 | 0.000000 | -0.045000 | -11.505000 | -11.550000 | 1892.000000 | -2172.000000 | -2084.000000 | 0.000000 |  | 783 | Смещение кромок | GWAN |  | 02:18 | 03:22 | 03:37 | 0 | 970 | 4.568000 | EXT | Смещение кромок. Наружу. Величина смещения - 4.6 мм. |  | (c)
8641.210000 | 0.000000 | -0.020000 | -11.505000 | -11.525000 | -1443.000000 | -787.000000 | -907.000000 | 0.000000 |  | 783 | Смещение кромок | GWAN |  | 05:20 | 07:06 | 06:47 | 0 | 1072 | 4.543000 | EXT | Смещение кромок. Вовнутрь. Величина смещения - 4.5 мм. |  | (c)
8641.210000 | 0.000000 | -0.045000 | -11.505000 | -11.550000 | -5.000000 | 335.000000 | 344.000000 | 27.741512 |  | 783 | Смещение кромок | GWAN |  | 09:12 | 10:07 | 10:08 | 0 | 697 | 5.661000 | EXT | Смещение кромок. Вовнутрь. Величина смещения - 5.7 мм. |  | (c)
8658.114000 | 5.399000 | 5.284000 | -6.056000 | -6.171000 | -592.000000 | -482.000000 | -506.000000 | 26.946428 | 5284.000000 | 784 |  | DENT |  | 09:05 | 09:22 | 09:19 | 205 | 172 | 1.267606 |  | - |  | (c)
8664.744000 | 0.574000 | 0.552000 | -10.841000 | -10.863000 | 1054.000000 | 1159.000000 | 1133.000000 | 1054.000000 | 552.000000 | 785 |  | GOUG | СIGR | 10:53 | 11:10 | 11:06 | 41 | 159 | 11.000000 | EXT | -. Задир. |  | (c)
8665.879000 | 1.709000 | 1.645000 | -9.706000 | -9.770000 | 944.000000 | 1060.000000 | 1129.000000 | 944.000000 | 1645.000000 | 785 |  | GOUG | GENE | 10:35 | 10:54 | 11:05 | 266 | 370 | 11.000000 | EXT | -. Зона задиров. |  | (c)
8683.339000 | 7.754000 | 7.689000 | -3.336000 | -3.401000 | 1679.000000 | 1742.000000 | 1727.000000 | 1679.000000 | 3273.000000 | 786 |  | DENT |  | 09:27 | 09:37 | 09:34 | 128 | 96 | 1.197183 |  | -. Аномалия находится вблизи дефекта потери металла. |  | (b)
8683.356000 | 7.771000 | 7.713000 | -3.319000 | -3.377000 | 1716.000000 | 1722.000000 | 1726.000000 | 1716.000000 | 3286.000000 | 786 |  | GOUG | AXGR | 09:32 | 09:33 | 09:34 | 91 | 21 | 14.000000 | EXT | -. Задир. |  | (b)
8698.275000 | 0.000000 | -0.020000 | -11.480000 | -11.500000 | 232.000000 | 432.000000 | 674.000000 | 54.354908 |  | 788 | Смещение кромок | GWAN |  | 00:30 | 01:02 | 01:41 | 0 | 883 | 4.108000 | EXT | Смещение кромок. Вовнутрь. Величина смещения - 4.1 мм. |  | (c)
8698.275000 | 0.000000 | -0.015000 | -11.480000 | -11.495000 | -1949.000000 | -1821.000000 | -1831.000000 | 22.714286 |  | 788 | Смещение кромок | GWAN |  | 06:38 | 06:58 | 06:57 | 0 | 235 | 3.297000 | EXT | Смещение кромок. Вовнутрь. Величина смещения - 3.3 мм. |  | (c)
8698.275000 | 0.000000 | -0.020000 | -11.480000 | -11.500000 | -1269.000000 | -747.000000 | -911.000000 | 15.606035 |  | 788 | Смещение кромок | GWAN |  | 08:27 | 09:52 | 09:25 | 0 | 717 | 3.806000 | EXT | Смещение кромок. Вовнутрь. Величина смещения - 3.8 мм. |  | (c)
8709.755000 | 0.000000 | -0.020000 | -11.440000 | -11.460000 | 262.000000 | 701.000000 | 662.000000 | 21.162484 |  | 789 | Смещение кромок | GWAN |  | 03:25 | 04:36 | 04:30 | 0 | 799 | 4.782000 | EXT | Смещение кромок. Вовнутрь. Величина смещения - 4.8 мм. |  | (c)
8709.755000 | 0.000000 | -0.020000 | -11.440000 | -11.460000 | 1119.000000 | 1746.000000 | 1559.000000 | 0.000000 |  | 789 | Смещение кромок | GWAN |  | 05:44 | 07:25 | 06:55 | 0 | 880 | 4.327000 | EXT | Смещение кромок. Вовнутрь. Величина смещения - 4.3 мм. |  | (c)
8775.126000 | 8.766000 | 8.756000 | -2.759000 | -2.769000 | 2048.000000 | -2098.000000 | -2189.000000 | 1965.000000 | 2728.000000 | 794 |  | CORR | СIGR | 05:59 | 06:50 | 06:35 | 41 | 448 | 10.000000 | EXT | - |  | (c)
8823.610000 | 0.000000 | -0.015000 | -11.395000 | -11.410000 | 671.000000 | 874.000000 | 928.000000 | 671.000000 |  | 799 | Смещение кромок | GWAN |  | 05:33 | 06:06 | 06:14 | 0 | 514 | 3.657000 | EXT | Смещение кромок. Вовнутрь. Величина смещения - 3.7 мм. |  | (c)
8835.005000 | 0.000000 | -0.035000 | -11.460000 | -11.495000 | -292.000000 | -71.000000 | -122.000000 | 0.000000 |  | 800 | Смещение кромок | GWAN |  | 09:59 | 10:35 | 10:27 | 0 | 340 | 3.623000 | EXT | Смещение кромок. Вовнутрь. Величина смещения - 3.6 мм. |  | (c)
8846.465000 | 0.000000 | -0.030000 | -11.610000 | -11.640000 | 1852.000000 | 2087.000000 | 2097.000000 | 1852.000000 |  | 801 | Смещение кромок | GWAN |  | 02:29 | 03:07 | 03:08 | 0 | 491 | 3.257000 | EXT | Смещение кромок. Вовнутрь. Величина смещения - 3.3 мм. |  | (c)
8846.465000 | 0.000000 | -0.030000 | -11.610000 | -11.640000 | 928.000000 | 1111.000000 | 1120.000000 | 928.000000 |  | 801 | Смещение кромок | GWAN |  | 12:00 | 00:29 | 00:31 | 0 | 383 | 3.402000 | EXT | Смещение кромок. Вовнутрь. Величина смещения - 3.4 мм. |  | (c)
8872.915000 | 3.460000 | 3.113000 | -7.750000 | -8.097000 | 2206.000000 | -2223.000000 | -2204.000000 | 2.172422 | 3113.000000 | 803 |  | LWAN |  | 07:15 | 07:20 | 07:23 | 475 | 102 | 10.635290 | INT | -. Эквивалент потери металла 11%. |  | (c)
8937.390000 | 0.000000 | -0.030000 | -11.455000 | -11.485000 | 218.000000 | 364.000000 | 423.000000 | 218.000000 |  | 809 | Смещение кромок | GWAN |  | 08:43 | 09:06 | 09:16 | 0 | 410 | 3.935000 | EXT | Смещение кромок. Наружу. Величина смещения - 3.9 мм. |  | (c)
8937.390000 | 0.000000 | -0.030000 | -11.455000 | -11.485000 | 724.000000 | 886.000000 | 1037.000000 | 724.000000 |  | 809 | Смещение кромок | GWAN |  | 10:04 | 10:31 | 10:55 | 0 | 627 | 4.574000 | EXT | Смещение кромок. Вовнутрь. Величина смещения - 4.6 мм. |  | (c)
8971.705000 | 0.000000 | -0.015000 | -11.690000 | -11.705000 | -1925.000000 | -1605.000000 | -1615.000000 | 24.678355 |  | 812 | Смещение кромок | GWAN |  | 04:10 | 05:02 | 05:00 | 0 | 619 | 3.788000 | EXT | Смещение кромок. Наружу. Величина смещения - 3.8 мм. |  | (c)
9074.190000 | 0.000000 | -0.047000 | -11.470000 | -11.517000 | -828.000000 | -513.000000 | -551.000000 | 22.068754 |  | 821 | Смещение кромок | GWAN |  | 11:02 | 11:53 | 11:47 | 0 | 555 | 4.025071 | EXT | Смещение кромок. Вовнутрь. Величина смещения - 4 мм. |  | (c)
9097.200000 | 0.000000 | -0.090000 | -11.395000 | -11.485000 | 337.000000 | 612.000000 | 709.000000 | 27.207093 |  | 823 | Смещение кромок | GWAN |  | 02:03 | 02:48 | 03:03 | 0 | 744 | 4.286000 | EXT | Смещение кромок. Наружу. Величина смещения - 4.3 мм. |  | (c)
9119.805000 | 0.000000 | -0.041000 | -11.535000 | -11.576000 | -395.000000 | -265.000000 | -250.000000 | 8.457201 |  | 825 | Смещение кромок | GWAN |  | 01:23 | 01:44 | 01:46 | 0 | 290 | 3.969000 | EXT | Смещение кромок. Вовнутрь. Величина смещения - 4 мм. |  | (c)
9119.805000 | 0.000000 | -0.016000 | -11.535000 | -11.551000 | 1469.000000 | 1812.000000 | 1717.000000 | 1.347365 |  | 825 | Смещение кромок | GWAN |  | 06:24 | 07:19 | 07:04 | 0 | 497 | 3.368000 | EXT | Смещение кромок. Вовнутрь. Величина смещения - 3.4 мм. |  | (c)
9176.745000 | 0.000000 | -0.045000 | -11.510000 | -11.555000 | 1421.000000 | 1604.000000 | 1724.000000 | 16.352379 |  | 830 | Смещение кромок | GWAN |  | 01:47 | 02:17 | 02:36 | 0 | 607 | 3.806000 | EXT | Смещение кромок. Вовнутрь. Величина смещения - 3.8 мм. |  | (c)
9188.255000 | 0.000000 | -0.040000 | -11.390000 | -11.430000 | 429.000000 | 768.000000 | 734.000000 | 34.601773 |  | 831 | Смещение кромок | GWAN |  | 01:34 | 02:29 | 02:23 | 0 | 610 | 6.213000 | EXT | Смещение кромок. Вовнутрь. Величина смещения - 6.2 мм. |  | (c)
9188.255000 | 0.000000 | -0.050000 | -11.390000 | -11.440000 | -579.000000 | -365.000000 | -261.000000 | 4.609494 |  | 831 | Смещение кромок | GWAN |  | 10:51 | 11:26 | 11:43 | 0 | 636 | 5.253000 | EXT | Смещение кромок. Вовнутрь. Величина смещения - 5.3 мм. |  | (c)
9278.905000 | 0.000000 | -0.035000 | -10.930000 | -10.965000 | -1334.000000 | -1012.000000 | -1061.000000 | 63.621563 |  | 839 | Смещение кромок | GWAN |  | 09:22 | 10:14 | 10:06 | 0 | 546 | 3.172000 | EXT | Смещение кромок. Вовнутрь. Величина смещения - 3.2 мм. |  | (c)
9289.835000 | 0.000000 | -0.020000 | -11.435000 | -11.455000 | 1507.000000 | 1701.000000 | 1655.000000 | 22.555876 |  | 840 | Смещение кромок | GWAN |  | 06:06 | 06:37 | 06:30 | 0 | 296 | 3.197000 | EXT | Смещение кромок. Наружу. Величина смещения - 3.2 мм. |  | (c)
9323.875000 | 0.000000 | -0.033000 | -11.455000 | -11.488000 | 1524.000000 | 1746.000000 | 1933.000000 | 0.000000 |  | 843 | Нарушение формы кольцевого шва | GWAN |  | 01:24 | 02:00 | 02:30 | 0 | 818 |  | EXT | Нарушение формы кольцевого шва. Аномалия находится на отводе. |  | (c)
9335.330000 | 0.000000 | -0.036000 | -11.540000 | -11.576000 | -1906.000000 | -1664.000000 | -1644.000000 | 26.220875 |  | 844 | Нарушение формы кольцевого шва | GWAN |  | 03:55 | 04:34 | 04:37 | 0 | 524 |  | EXT | Нарушение формы кольцевого шва |  | (c)
9346.870000 | 0.000000 | -0.020000 | -11.515000 | -11.535000 | -382.000000 | -39.000000 | 318.000000 | 0.000000 |  | 845 | Смещение кромок | GWAN |  | 01:27 | 02:22 | 03:20 | 0 | 1400 | 4.193000 | EXT | Смещение кромок. Вовнутрь. Величина смещения - 4.2 мм. |  | (c)
9346.870000 | 0.000000 | -0.015000 | -11.515000 | -11.530000 | 1253.000000 | 1364.000000 | 1445.000000 | 32.449799 |  | 845 | Смещение кромок | GWAN |  | 05:51 | 06:08 | 06:22 | 0 | 383 | 3.842000 | EXT | Смещение кромок. Наружу. Величина смещения - 3.8 мм. |  | (c)
9358.385000 | 0.000000 | -0.020000 | -11.545000 | -11.565000 | 2208.000000 | -1972.000000 | -2062.000000 | 0.000000 |  | 846 | Смещение кромок | GWAN |  | 03:24 | 04:09 | 03:55 | 0 | 383 | 3.083000 | EXT | Смещение кромок. Вовнутрь. Величина смещения - 3.1 мм. |  | (c)
9358.385000 | 0.000000 | -0.020000 | -11.545000 | -11.565000 | -999.000000 | -862.000000 | -837.000000 | 41.565865 |  | 846 | Смещение кромок | GWAN |  | 06:46 | 07:08 | 07:12 | 0 | 322 | 3.328000 | EXT | Смещение кромок. Вовнутрь. Величина смещения - 3.3 мм. |  | (c)
9369.930000 | 0.000000 | -0.015000 | -11.320000 | -11.335000 | -1836.000000 | -1688.000000 | -1554.000000 | 31.843949 |  | 847 | Смещение кромок | GWAN |  | 04:38 | 05:01 | 05:23 | 0 | 563 | 3.306000 | EXT | Смещение кромок. Вовнутрь. Величина смещения - 3.3 мм. |  | (c)
9369.930000 | 0.000000 | -0.020000 | -11.320000 | -11.340000 | -808.000000 | -561.000000 | -619.000000 | 19.482274 |  | 847 | Смещение кромок | GWAN |  | 07:24 | 08:03 | 07:54 | 0 | 378 | 3.214000 | EXT | Смещение кромок. Вовнутрь. Величина смещения - 3.2 мм. |  | (c)
9377.363000 | 7.433000 | 7.334000 | -3.887000 | -3.986000 | 43.000000 | 61.000000 | 63.000000 | 5.089413 | 3654.000000 | 847 |  | LWAN |  | 09:41 | 09:44 | 09:44 | 332 | 41 | 10.405064 | EXT | -. Эквивалент потери металла 10%. |  | (c)
9381.250000 | 0.000000 | -0.030000 | -11.365000 | -11.395000 | 758.000000 | 958.000000 | 935.000000 | 75.471751 |  | 848 | Смещение кромок | GWAN |  | 01:41 | 02:13 | 02:09 | 0 | 354 | 3.247000 | EXT | Смещение кромок. Вовнутрь. Величина смещения - 3.2 мм. |  | (c)
9404.160000 | 0.000000 | -0.030000 | -11.480000 | -11.510000 | 382.000000 | 600.000000 | 606.000000 | 30.819683 |  | 850 | Смещение кромок | GWAN |  | 03:29 | 04:04 | 04:05 | 0 | 447 | 4.902000 | EXT | Смещение кромок. Наружу. Величина смещения - 4.9 мм. |  | (c)
9404.160000 | 0.000000 | -0.044000 | -11.480000 | -11.524000 | 1517.000000 | 1716.000000 | 1955.000000 | 0.000000 |  | 850 | Нарушение формы кольцевого шва | GWAN |  | 06:32 | 07:04 | 07:43 | 0 | 876 |  | EXT | Нарушение формы кольцевого шва |  | (c)
9404.160000 | 0.000000 | -0.045000 | -11.480000 | -11.525000 | -1535.000000 | -1053.000000 | -1198.000000 | 69.487352 |  | 850 | Смещение кромок | GWAN |  | 10:20 | 11:37 | 11:14 | 0 | 674 | 4.301000 | EXT | Смещение кромок. Вовнутрь. Величина смещения - 4.3 мм. |  | (c)
9415.640000 | 0.000000 | -0.035000 | -11.485000 | -11.520000 | 1392.000000 | 1709.000000 | 1689.000000 | 19.833324 |  | 851 | Смещение кромок | GWAN |  | 00:58 | 01:49 | 01:46 | 0 | 592 | 4.736000 | EXT | Смещение кромок. Вовнутрь. Величина смещения - 4.7 мм. |  | (c)
9415.640000 | 0.000000 | -0.015000 | -11.485000 | -11.500000 | -1884.000000 | -1776.000000 | -1768.000000 | 27.975548 |  | 851 | Смещение кромок | GWAN |  | 04:10 | 04:27 | 04:28 | 0 | 232 | 3.545000 | EXT | Смещение кромок. Наружу. Величина смещения - 3.5 мм. |  | (c)
9415.640000 | 0.000000 | -0.030000 | -11.485000 | -11.515000 | 942.000000 | 1253.000000 | 1145.000000 | 71.159679 |  | 851 | Смещение кромок | GWAN |  | 11:46 | 00:36 | 00:18 | 0 | 407 | 3.590000 | EXT | Смещение кромок. Вовнутрь. Величина смещения - 3.6 мм. |  | (c)
9438.550000 | 0.000000 | -0.015000 | -11.180000 | -11.195000 | -1761.000000 | -1607.000000 | -1567.000000 | 37.920459 |  | 853 | Смещение кромок | GWAN |  | 06:01 | 06:26 | 06:32 | 0 | 386 | 3.226000 | EXT | Смещение кромок. Наружу. Величина смещения - 3.2 мм. |  | (c)
9438.550000 | 0.000000 | -0.030000 | -11.180000 | -11.210000 | -451.000000 | -56.000000 | -101.000000 | 0.000000 |  | 853 | Смещение кромок | GWAN |  | 09:32 | 10:36 | 10:29 | 0 | 700 | 4.039000 | EXT | Смещение кромок. Вовнутрь. Величина смещения - 4 мм. |  | (c)
9449.730000 | 0.000000 | -0.010000 | -11.490000 | -11.500000 | 882.000000 | 1146.000000 | 1149.000000 | 44.151194 |  | 854 | Смещение кромок | GWAN |  | 05:16 | 05:59 | 05:59 | 0 | 534 | 3.527000 | EXT | Смещение кромок. Вовнутрь. Величина смещения - 3.5 мм. |  | (c)
9449.730000 | 0.000000 | -0.043000 | -11.490000 | -11.533000 | -1082.000000 | -839.000000 | -867.000000 | 52.603782 |  | 854 | Нарушение формы кольцевого шва | GWAN |  | 11:59 | 00:38 | 00:34 | 0 | 430 |  | EXT | Нарушение формы кольцевого шва |  | (c)
9460.226000 | 10.496000 | 10.486000 | -0.994000 | -1.004000 | 955.000000 | 1174.000000 | 1193.000000 | 45.351677 | 972.000000 | 854 |  | CORR | СIGR | 05:28 | 06:03 | 06:06 | 32 | 476 | 10.000000 | EXT | - |  | (c)
9467.930000 | 6.710000 | 6.652000 | -4.840000 | -4.898000 | -1933.000000 | -1629.000000 | -1646.000000 | 23.998545 | 4766.000000 | 855 |  | CORR | GENE | 05:06 | 05:55 | 05:53 | 132 | 575 | 10.000000 | EXT | - |  | (c)
9468.100000 | 6.880000 | 6.844000 | -4.670000 | -4.706000 | -1981.000000 | -1503.000000 | -1640.000000 | 20.113848 | 4596.000000 | 855 |  | CORR | GENE | 04:58 | 06:16 | 05:54 | 110 | 683 | 10.000000 | EXT | - |  | (c)
9470.497000 | 9.277000 | 9.244000 | -2.273000 | -2.306000 | -1782.000000 | -1545.000000 | -1523.000000 | 36.172806 | 2239.000000 | 855 |  | CORR | GENE | 05:31 | 06:09 | 06:12 | 67 | 518 | 10.000000 | EXT | - |  | (c)
9488.295000 | 4.090000 | 4.049000 | -7.400000 | -7.441000 | 1262.000000 | 1536.000000 | 1581.000000 | 0.969347 | 4049.000000 | 857 |  | CORR | GENE | 05:40 | 06:25 | 06:32 | 118 | 637 | 12.000000 | EXT | - |  | (c)
9502.516000 | 6.821000 | 6.781000 | -4.744000 | -4.784000 | 1752.000000 | 2071.000000 | -2177.000000 | 1645.000000 | 4722.000000 | 858 |  | CORR | GENE | 02:30 | 03:22 | 03:56 | 62 | 1065 | 11.000000 | EXT | - |  | (c)
9518.200000 | 0.000000 | -0.038000 | -11.390000 | -11.428000 | -1079.000000 | -708.000000 | -815.000000 | 23.120587 |  | 860 | Нарушение формы кольцевого шва | GWAN |  | 06:52 | 07:51 | 07:34 | 0 | 528 |  | EXT | Нарушение формы кольцевого шва |  | (c)
9518.200000 | 0.000000 | -0.063000 | -11.390000 | -11.453000 | -35.000000 | 150.000000 | 215.000000 | 17.324842 |  | 860 | Нарушение формы кольцевого шва | GWAN |  | 09:40 | 10:10 | 10:20 | 0 | 500 |  | EXT | Нарушение формы кольцевого шва |  | (c)
9518.245000 | 0.045000 | 0.023000 | -11.345000 | -11.367000 | -928.000000 | -906.000000 | -905.000000 | 69.311360 | 23.000000 | 860 |  | CORR | GENE | 07:16 | 07:19 | 07:20 | 205 | 46 | 10.000000 | EXT | - |  | (c)
9530.470000 | 0.880000 | 0.876000 | -10.520000 | -10.524000 | 432.000000 | 505.000000 | 497.000000 | 432.000000 | 876.000000 | 861 |  | CORR | СIGR | 04:28 | 04:40 | 04:39 | 26 | 131 | 11.000000 | EXT | - |  | (c)
9533.486000 | 3.896000 | 3.885000 | -7.504000 | -7.515000 | 454.000000 | 504.000000 | 511.000000 | 454.000000 | 3885.000000 | 861 |  | CORR | СIGR | 04:32 | 04:40 | 04:41 | 22 | 112 | 11.000000 | EXT | - |  | (c)
9552.552000 | 11.562000 | 11.457000 | -0.048000 | -0.153000 | -1567.000000 | -1553.000000 | -1553.000000 | 1540.000000 | 16.000000 | 862 |  | ARTD | AXGR | 09:20 | 09:22 | 09:22 | 137 | 27 | 13.947187 | EXT | -. Эквивалент потери металла 14%. |  | (c)
9560.329000 | 7.729000 | 7.654000 | -3.851000 | -3.926000 | -49.000000 | -32.000000 | -33.000000 | 0.099960 | 3779.000000 | 863 |  | CORR | AXGR | 10:25 | 10:28 | 10:28 | 147 | 32 | 11.000000 | EXT | - |  | (c)
9574.955000 | 0.000000 | -0.020000 | -11.240000 | -11.260000 | 1453.000000 | 1818.000000 | -2146.000000 | 0.000000 |  | 865 | Смещение кромок | GWAN |  | 02:16 | 03:15 | 04:35 | 0 | 1725 | 3.703000 | EXT | Смещение кромок. Вовнутрь. Величина смещения - 3.7 мм. |  | (c)
9586.195000 | 0.000000 | -0.030000 | -11.350000 | -11.380000 | 1260.000000 | 1600.000000 | 1635.000000 | 17.818738 |  | 866 | Смещение кромок | GWAN |  | 01:58 | 02:53 | 02:58 | 0 | 749 | 4.187000 | EXT | Смещение кромок. Вовнутрь. Величина смещения - 4.2 мм. |  | (c)
9591.857000 | 5.662000 | 5.605000 | -5.688000 | -5.745000 | -1520.000000 | -1496.000000 | -1504.000000 | 57.372727 | 5596.000000 | 866 | Дефект проката | MIAN | AXGR | 06:29 | 06:33 | 06:32 | 149 | 31 | 12.000000 | INT | Дефект проката. Эквивалент потери металла 12%. |  | (c)
9621.433000 | 1.273000 | 0.724000 | -10.257000 | -10.806000 | -1727.000000 | -1696.000000 | -1683.000000 | 44.165816 | 724.000000 | 869 |  | ARTD | GENE | 09:01 | 09:06 | 09:08 | 1489 | 88 | 10.344065 | EXT | -. Эквивалент потери металла 10%. |  | (c)
9626.887000 | 6.727000 | 6.558000 | -4.803000 | -4.972000 | -1746.000000 | -1713.000000 | -1698.000000 | 42.987402 | 4320.000000 | 869 |  | ARTD | GENE | 08:58 | 09:03 | 09:06 | 652 | 97 | 9.991165 | EXT | -. Эквивалент потери металла 10%. |  | (c)
9643.667000 | 0.522000 | 0.502000 | -10.533000 | -10.553000 | -221.000000 | -152.000000 | -171.000000 | 9.759507 | 502.000000 | 871 |  | GOUG | СIGR | 00:46 | 00:57 | 00:54 | 20 | 100 | 15.000000 | EXT | -. Задир. |  | (c)
9673.815000 | 8.420000 | 8.384000 | -2.925000 | -2.961000 | 318.000000 | 423.000000 | 418.000000 | 318.000000 | 2898.000000 | 873 |  | CORR | GENE | 05:32 | 05:49 | 05:48 | 63 | 200 | 11.000000 | EXT | - |  | (c)
9676.740000 | 0.000000 | -0.057000 | -10.795000 | -10.852000 | -1640.000000 | -832.000000 | -911.000000 | 183.000000 |  | 874 | Нарушение формы кольцевого шва | GWAN |  | 11:16 | 01:26 | 01:14 | 0 | 1456 |  | EXT | Нарушение формы кольцевого шва |  | (c)
9734.010000 | 1.745000 | 1.695000 | -8.985000 | -9.035000 | -1504.000000 | -1328.000000 | -1065.000000 | 626.000000 | 1695.000000 | 879 |  | CORR | GENE | 03:40 | 04:08 | 04:51 | 71 | 878 | 10.000000 | EXT | - |  | (c)
9734.817000 | 2.552000 | 2.302000 | -8.178000 | -8.428000 | -1787.000000 | -1734.000000 | -1722.000000 | 1657.000000 | 2302.000000 | 879 |  | DENT |  | 02:54 | 03:03 | 03:05 | 316 | 130 | 0.492958 |  | - |  | (c)
9735.685000 | 3.420000 | 3.387000 | -7.310000 | -7.343000 | -2048.000000 | -2038.000000 | -2035.000000 | 2022.000000 | 3387.000000 | 879 |  | GOUG | AXGR | 02:12 | 02:14 | 02:14 | 64 | 27 | 12.000000 | EXT | -. Задир. |  | (c)
9788.120000 | 0.000000 | -0.022000 | -11.490000 | -11.512000 | -1000.000000 | -928.000000 | -816.000000 | 50.980419 |  | 884 | Нарушение формы кольцевого шва | GWAN |  | 11:59 | 00:11 | 00:29 | 0 | 368 |  | EXT | Нарушение формы кольцевого шва |  | (c)
9806.824000 | 7.214000 | 7.065000 | -4.141000 | -4.290000 | -2174.000000 | -2152.000000 | -2152.000000 | 4.576444 | 3828.000000 | 885 |  | CORR | AXGR | 04:45 | 04:49 | 04:49 | 462 | 43 | 11.000000 | EXT | - |  | (c)
9807.368000 | 7.758000 | 7.454000 | -3.597000 | -3.901000 | -1954.000000 | -1828.000000 | -1873.000000 | 22.314634 | 3294.000000 | 885 |  | CORR | GENE | 05:21 | 05:41 | 05:34 | 607 | 162 | 12.000000 | EXT | - |  | (c)
9810.965000 | 0.000000 | -0.030000 | -11.230000 | -11.260000 | 1439.000000 | 1686.000000 | 1674.000000 | 25.892941 |  | 886 | Смещение кромок | GWAN |  | 03:11 | 03:51 | 03:49 | 0 | 471 | 4.109000 | EXT | Смещение кромок. Наружу. Величина смещения - 4.1 мм. |  | (c)
9855.825000 | 0.000000 | -0.015000 | -11.615000 | -11.630000 | -1347.000000 | -1188.000000 | -1211.000000 | 1074.000000 |  | 890 | Смещение кромок | GWAN |  | 04:20 | 04:46 | 04:42 | 0 | 273 | 3.199000 | EXT | Смещение кромок. Вовнутрь. Величина смещения - 3.2 мм. |  | (c)
9855.825000 | 0.000000 | -0.030000 | -11.615000 | -11.645000 | -104.000000 | -3.000000 | -8.000000 | 0.000000 |  | 890 | Смещение кромок | GWAN |  | 07:41 | 07:57 | 07:56 | 0 | 192 | 3.567000 | EXT | Смещение кромок. Вовнутрь. Величина смещения - 3.6 мм. |  | (c)
9867.440000 | 0.000000 | -0.035000 | -11.645000 | -11.680000 | 351.000000 | 542.000000 | 570.000000 | 28.315401 |  | 891 | Смещение кромок | GWAN |  | 02:24 | 02:55 | 02:59 | 0 | 439 | 3.137000 | EXT | Смещение кромок. Наружу. Величина смещения - 3.1 мм. |  | (c)
9913.330000 | 0.000000 | -0.040000 | -11.500000 | -11.540000 | 446.000000 | 600.000000 | 657.000000 | 52.986052 |  | 895 | Смещение кромок | GWAN |  | 00:18 | 00:43 | 00:52 | 0 | 421 | 3.575000 | EXT | Смещение кромок. Наружу. Величина смещения - 3.6 мм. |  | (c)
9913.330000 | 0.000000 | -0.055000 | -11.500000 | -11.555000 | 1515.000000 | 1930.000000 | 2090.000000 | 0.000000 |  | 895 | Смещение кромок | GWAN |  | 03:11 | 04:18 | 04:43 | 0 | 1150 | 3.140000 | EXT | Смещение кромок. Наружу. Величина смещения - 3.1 мм. |  | (c)
9913.330000 | 0.000000 | -0.035000 | -11.500000 | -11.535000 | -1738.000000 | -1018.000000 | -1215.000000 | 13.694838 |  | 895 | Смещение кромок | GWAN |  | 06:26 | 08:22 | 07:50 | 0 | 1046 | 4.053000 | EXT | Смещение кромок. Наружу. Величина смещения - 4.1 мм. |  | (c)
10117.765000 | 0.000000 | -0.025000 | -11.435000 | -11.460000 | -2193.000000 | -1879.000000 | -1503.000000 | 3.031242 |  | 913 | Смещение кромок | GWAN |  | 03:43 | 04:34 | 05:35 | 0 | 1380 | 4.491000 | EXT | Смещение кромок. Вовнутрь. Величина смещения - 4.5 мм. |  | (c)
10230.924000 | 10.334000 | 10.140000 | -1.151000 | -1.345000 | 36.000000 | 47.000000 | 48.000000 | 2.938951 | 1071.000000 | 922 |  | GOUG | AXGR | 01:23 | 01:25 | 01:25 | 274 | 23 | 14.000000 | EXT | -. Зона задиров. |  | (b)
10243.650000 | 0.000000 | -0.030000 | -11.475000 | -11.505000 | 141.000000 | 317.000000 | 390.000000 | 11.341513 |  | 924 | Смещение кромок | GWAN |  | 02:48 | 03:16 | 03:28 | 0 | 500 | 3.484000 | EXT | Смещение кромок. Вовнутрь. Величина смещения - 3.5 мм. Аномалия находится на упругопластическом изгибе: R=489 D, максимальное растяжение на 6 час. |  | (c)
10243.650000 | 0.000000 | -0.040000 | -11.475000 | -11.515000 | -1463.000000 | -804.000000 | -1082.000000 | 56.619768 |  | 924 | Смещение кромок | GWAN |  | 10:29 | 00:15 | 11:30 | 0 | 761 | 3.599000 | EXT | Смещение кромок. Вовнутрь. Величина смещения - 3.6 мм. Аномалия находится на упругопластическом изгибе: R=489 D, максимальное растяжение на 6 час. |  | (c)
10266.375000 | 0.000000 | -0.020000 | -11.210000 | -11.230000 | -769.000000 | -328.000000 | -486.000000 | 0.000000 |  | 926 | Смещение кромок | GWAN |  | 07:26 | 08:37 | 08:11 | 0 | 566 | 3.697000 | EXT | Смещение кромок. Вовнутрь. Величина смещения - 3.7 мм. |  | (c)
10266.375000 | 0.000000 | -0.046000 | -11.210000 | -11.256000 | -726.000000 | -344.000000 | -436.000000 | 0.000000 |  | 926 | Вышлифовка на шве | GWAN |  | 07:33 | 08:34 | 08:19 | 71 | 580 | 15.000000 | EXT | Вышлифовка на шве |  | (c)
10289.190000 | 0.000000 | -0.040000 | -11.285000 | -11.325000 | 891.000000 | 1050.000000 | 1039.000000 | 83.817198 |  | 928 | Смещение кромок | GWAN |  | 00:16 | 00:41 | 00:39 | 0 | 296 | 3.461000 | EXT | Смещение кромок. Наружу. Величина смещения - 3.5 мм. |  | (c)
10334.665000 | 0.000000 | -0.036000 | -11.480000 | -11.516000 | 127.000000 | 423.000000 | 408.000000 | 10.228460 |  | 932 | Смещение кромок | GWAN |  | 02:04 | 02:51 | 02:49 | 0 | 563 | 3.795000 | EXT | Смещение кромок. Наружу. Величина смещения - 3.8 мм. |  | (c)
10368.685000 | 0.000000 | -0.038000 | -11.040000 | -11.078000 | 889.000000 | -1857.000000 | 1857.000000 | 0.000000 |  | 935 | Нарушение формы кольцевого шва | GWAN |  | 04:35 | 09:12 | 07:11 | 0 | 1937 |  | EXT | Нарушение формы кольцевого шва |  | (c)
10379.725000 | 0.000000 | -0.025000 | -11.380000 | -11.405000 | 1694.000000 | 1935.000000 | 2012.000000 | 0.000000 |  | 936 | Смещение кромок | GWAN |  | 02:58 | 03:37 | 03:49 | 0 | 636 | 3.610000 | EXT | Смещение кромок. Вовнутрь. Величина смещения - 3.6 мм. |  | (c)
10391.105000 | 0.000000 | -0.035000 | -11.270000 | -11.305000 | -1556.000000 | -1466.000000 | -1355.000000 | 70.624800 |  | 937 | Смещение кромок | GWAN |  | 09:59 | 10:14 | 10:31 | 0 | 401 | 3.438000 | EXT | Смещение кромок. Наружу. Величина смещения - 3.4 мм. |  | (c)
10391.105000 | 0.000000 | -0.035000 | -11.270000 | -11.305000 | -870.000000 | -621.000000 | -603.000000 | 27.109574 |  | 937 | Смещение кромок | GWAN |  | 11:50 | 00:30 | 00:33 | 0 | 534 | 3.662000 | EXT | Смещение кромок. Наружу. Величина смещения - 3.7 мм. |  | (c)
10402.375000 | 0.000000 | -0.010000 | -11.150000 | -11.160000 | 1896.000000 | -2051.000000 | -2127.000000 | 8.367183 |  | 938 | Смещение кромок | GWAN |  | 06:35 | 07:58 | 07:46 | 0 | 877 | 3.256000 | EXT | Смещение кромок. Вовнутрь. Величина смещения - 3.3 мм. |  | (c)
10402.375000 | 0.000000 | -0.025000 | -11.150000 | -11.175000 | -1482.000000 | -1383.000000 | -1173.000000 | 69.663639 |  | 938 | Смещение кромок | GWAN |  | 09:30 | 09:46 | 10:20 | 0 | 619 | 4.653000 | EXT | Смещение кромок. Вовнутрь. Величина смещения - 4.7 мм. |  | (c)
10492.890000 | 0.000000 | -0.040000 | -11.475000 | -11.515000 | 252.000000 | 359.000000 | 374.000000 | 30.179019 |  | 946 | Смещение кромок | GWAN |  | 10:40 | 10:57 | 10:59 | 0 | 244 | 3.893000 | EXT | Смещение кромок. Вовнутрь. Величина смещения - 3.9 мм. |  | (c)
10515.890000 | 0.000000 | -0.030000 | -11.500000 | -11.530000 | -1120.000000 | -990.000000 | -1004.000000 | 71.623993 |  | 948 | Смещение кромок | GWAN |  | 11:20 | 11:41 | 11:39 | 0 | 232 | 4.159000 | EXT | Смещение кромок. Наружу. Величина смещения - 4.2 мм. |  | (c)
10537.258000 | 9.868000 | 9.812000 | -1.612000 | -1.668000 | -1501.000000 | -1443.000000 | -1455.000000 | 62.570611 | 1580.000000 | 949 |  | DENT |  | 09:48 | 09:58 | 09:56 | 88 | 92 | 0.704225 |  | - |  | (c)
10561.615000 | 0.000000 | -0.020000 | -11.500000 | -11.520000 | 1787.000000 | 1990.000000 | 2230.000000 | 0.000000 |  | 952 | Смещение кромок | GWAN |  | 03:29 | 04:02 | 04:40 | 0 | 886 | 3.413000 | EXT | Смещение кромок. Наружу. Величина смещения - 3.4 мм. |  | (c)
10561.615000 | 0.000000 | -0.035000 | -11.500000 | -11.535000 | -513.000000 | -110.000000 | -242.000000 | 0.000000 |  | 952 | Смещение кромок | GWAN |  | 09:18 | 10:23 | 10:01 | 0 | 543 | 3.645000 | EXT | Смещение кромок. Вовнутрь. Величина смещения - 3.6 мм. |  | (c)
10561.615000 | 0.000000 | -0.020000 | -11.500000 | -11.520000 | 82.000000 | 703.000000 | 833.000000 | 52.217714 |  | 952 | Смещение кромок | GWAN |  | 10:54 | 00:34 | 00:55 | 0 | 1502 | 5.326000 | EXT | Смещение кромок. Вовнутрь. Величина смещения - 5.3 мм. |  | (c)
10573.115000 | 0.000000 | -0.040000 | -11.425000 | -11.465000 | -771.000000 | -550.000000 | -598.000000 | 425.000000 |  | 953 | Смещение кромок | GWAN |  | 11:45 | 00:20 | 00:13 | 0 | 346 | 4.428000 | EXT | Смещение кромок. Вовнутрь. Величина смещения - 4.4 мм. |  | (c)
10607.515000 | 0.000000 | -0.038000 | -11.460000 | -11.498000 | 644.000000 | 719.000000 | 818.000000 | 51.951899 |  | 956 | Нарушение формы кольцевого шва | GWAN |  | 01:51 | 02:04 | 02:20 | 0 | 348 |  | EXT | Нарушение формы кольцевого шва |  | (c)
10618.975000 | 0.000000 | -0.020000 | -11.125000 | -11.145000 | 576.000000 | 1072.000000 | 1158.000000 | 0.000000 |  | 957 | Смещение кромок | GWAN |  | 02:08 | 03:29 | 03:42 | 0 | 1165 | 4.706000 | EXT | Смещение кромок. Вовнутрь. Величина смещения - 4.7 мм. |  | (c)
10641.485000 | 0.000000 | -0.020000 | -11.355000 | -11.375000 | -1904.000000 | -1477.000000 | -1622.000000 | 26.342743 |  | 959 | Смещение кромок | GWAN |  | 05:40 | 06:48 | 06:25 | 0 | 563 | 3.109000 | EXT | Смещение кромок. Вовнутрь. Величина смещения - 3.1 мм. |  | (c)
10652.840000 | 0.000000 | -0.040000 | -11.430000 | -11.470000 | 72.000000 | 162.000000 | 173.000000 | 13.990519 |  | 960 | Смещение кромок | GWAN |  | 09:54 | 10:08 | 10:10 | 0 | 203 | 3.457000 | EXT | Смещение кромок. Наружу. Величина смещения - 3.5 мм. |  | (c)
10664.270000 | 0.000000 | -0.015000 | -11.015000 | -11.030000 | 1841.000000 | -1711.000000 | -1921.000000 | 0.000000 |  | 961 | Смещение кромок | GWAN |  | 02:06 | 04:32 | 03:58 | 0 | 1397 | 5.098000 | EXT | Смещение кромок. Вовнутрь. Величина смещения - 5.1 мм. |  | (c)
10675.285000 | 0.000000 | -0.035000 | -11.490000 | -11.525000 | 703.000000 | 1200.000000 | 1043.000000 | 68.428173 |  | 962 | Смещение кромок | GWAN |  | 00:50 | 02:10 | 01:44 | 0 | 680 | 3.939000 | EXT | Смещение кромок. Вовнутрь. Величина смещения - 3.9 мм. |  | (c)
10675.285000 | 0.000000 | -0.025000 | -11.490000 | -11.515000 | 1441.000000 | 1743.000000 | 1753.000000 | 13.357280 |  | 962 | Смещение кромок | GWAN |  | 02:49 | 03:37 | 03:39 | 0 | 624 | 4.491000 | EXT | Смещение кромок. Наружу. Величина смещения - 4.5 мм. |  | (c)
10675.285000 | 0.000000 | -0.020000 | -11.490000 | -11.510000 | -1812.000000 | -1713.000000 | -1531.000000 | 33.752120 |  | 962 | Смещение кромок | GWAN |  | 06:04 | 06:20 | 06:49 | 0 | 563 | 3.485000 | EXT | Смещение кромок. Наружу. Величина смещения - 3.5 мм. |  | (c)
10676.500000 | 1.215000 | 1.202000 | -10.275000 | -10.288000 | -1417.000000 | -1319.000000 | -1340.000000 | 65.647282 | 1202.000000 | 962 |  | CORR | СIGR | 07:07 | 07:23 | 07:20 | 37 | 155 | 13.000000 | EXT | - |  | (c)
10678.218000 | 2.933000 | 2.620000 | -8.557000 | -8.870000 | 2191.000000 | 2224.000000 | -2219.000000 | 0.000000 | 2620.000000 | 962 |  | LWAN |  | 04:50 | 04:55 | 04:58 | 367 | 104 | 9.941797 | INT | -. Эквивалент потери металла 10%. |  | (c)
10709.720000 | 0.000000 | -0.020000 | -10.520000 | -10.540000 | 2075.000000 | -2195.000000 | -2118.000000 | 0.000000 |  | 965 | Смещение кромок | GWAN |  | 04:24 | 04:55 | 05:07 | 0 | 537 | 3.500000 | EXT | Смещение кромок. Вовнутрь. Величина смещения - 3.5 мм. |  | (c)
10709.720000 | 0.000000 | -0.023000 | -10.520000 | -10.543000 | -877.000000 | -610.000000 | -540.000000 | 0.000000 |  | 965 | Вышлифовка на шве | GWAN |  | 08:28 | 09:11 | 09:22 | 57 | 673 | 12.000000 | EXT | Вышлифовка на шве |  | (c)
10709.720000 | 0.000000 | -0.050000 | -10.520000 | -10.570000 | -865.000000 | -513.000000 | -533.000000 | 0.000000 |  | 965 | Смещение кромок | GWAN |  | 08:29 | 09:26 | 09:23 | 0 | 662 | 4.042000 | EXT | Смещение кромок. Наружу. Величина смещения - 4 мм. |  | (c)
10720.240000 | 0.000000 | -0.040000 | -11.535000 | -11.575000 | -389.000000 | -186.000000 | -184.000000 | 0.000000 |  | 966 | Смещение кромок | GWAN |  | 00:45 | 01:18 | 01:18 | 0 | 410 | 3.707000 | EXT | Смещение кромок. Вовнутрь. Величина смещения - 3.7 мм. |  | (c)
10720.240000 | 0.000000 | -0.035000 | -11.535000 | -11.570000 | -1243.000000 | -1138.000000 | -954.000000 | 53.628485 |  | 966 | Смещение кромок | GWAN |  | 10:27 | 10:44 | 11:14 | 0 | 578 | 3.135000 | EXT | Смещение кромок. Вовнутрь. Величина смещения - 3.1 мм. |  | (c)
10743.325000 | 0.000000 | -0.040000 | -11.250000 | -11.290000 | -1217.000000 | -1075.000000 | -1050.000000 | 57.747372 |  | 968 | Смещение кромок | GWAN |  | 08:43 | 09:06 | 09:10 | 0 | 334 | 4.288000 | EXT | Смещение кромок. Вовнутрь. Величина смещения - 4.3 мм. |  | (c)
10777.210000 | 0.000000 | -0.025000 | -11.560000 | -11.585000 | -167.000000 | 190.000000 | 200.000000 | 0.000000 |  | 971 | Смещение кромок | GWAN |  | 01:20 | 02:18 | 02:20 | 0 | 735 | 3.901000 | EXT | Смещение кромок. Вовнутрь. Величина смещения - 3.9 мм. |  | (c)
10796.432000 | 7.662000 | 7.525000 | -3.593000 | -3.730000 | 2223.000000 | -2215.000000 | -2210.000000 | 0.000000 | 3335.000000 | 972 | Дефект проката | MIAN | GENE | 05:23 | 05:26 | 05:27 | 395 | 58 | 10.639404 | INT | Дефект проката. Эквивалент потери металла 11%. |  | (c)
10800.025000 | 0.000000 | -0.015000 | -11.510000 | -11.525000 | 1496.000000 | 1824.000000 | 1792.000000 | 0.000000 |  | 973 | Смещение кромок | GWAN |  | 06:21 | 07:14 | 07:09 | 0 | 592 | 3.395000 | EXT | Смещение кромок. Вовнутрь. Величина смещения - 3.4 мм. |  | (c)
10811.535000 | 0.000000 | -0.038000 | -11.370000 | -11.408000 | 2227.000000 | -1562.000000 | -1247.000000 | 0.000000 |  | 974 | Нарушение формы кольцевого шва | GWAN |  | 03:34 | 05:22 | 06:13 | 0 | 1975 |  | EXT | Нарушение формы кольцевого шва |  | (c)
10822.905000 | 0.000000 | -0.045000 | -11.470000 | -11.515000 | -816.000000 | -706.000000 | -680.000000 | 43.839758 |  | 975 | Смещение кромок | GWAN |  | 00:46 | 01:04 | 01:08 | 0 | 273 | 3.389000 | EXT | Смещение кромок. Вовнутрь. Величина смещения - 3.4 мм. |  | (c)
10822.905000 | 0.000000 | -0.042000 | -11.470000 | -11.512000 | -1881.000000 | -1767.000000 | -1777.000000 | 36.568573 |  | 975 | Нарушение формы кольцевого шва | GWAN |  | 09:54 | 10:12 | 10:11 | 0 | 208 |  | EXT | Нарушение формы кольцевого шва |  | (c)
10834.375000 | 0.000000 | -0.020000 | -11.205000 | -11.225000 | -338.000000 | -175.000000 | -220.000000 | 8.251371 |  | 976 | Смещение кромок | GWAN |  | 01:02 | 01:28 | 01:21 | 0 | 235 | 3.102000 | EXT | Смещение кромок. Вовнутрь. Величина смещения - 3.1 мм. |  | (c)
10834.375000 | 0.000000 | -0.063000 | -11.205000 | -11.268000 | -1692.000000 | -1615.000000 | -1576.000000 | 52.832171 |  | 976 | Нарушение формы кольцевого шва | GWAN |  | 09:23 | 09:35 | 09:42 | 0 | 233 |  | EXT | Нарушение формы кольцевого шва |  | (c)
10834.375000 | 0.000000 | -0.015000 | -11.205000 | -11.220000 | -1403.000000 | -1218.000000 | -1265.000000 | 77.879413 |  | 976 | Смещение кромок | GWAN |  | 10:10 | 10:40 | 10:32 | 0 | 276 | 4.190000 | EXT | Смещение кромок. Вовнутрь. Величина смещения - 4.2 мм. |  | (c)
10834.375000 | 0.000000 | -0.046000 | -11.205000 | -11.251000 | -945.000000 | -713.000000 | -669.000000 | 31.734814 |  | 976 | Нарушение формы кольцевого шва | GWAN |  | 11:24 | 00:01 | 00:08 | 0 | 552 |  | EXT | Нарушение формы кольцевого шва |  | (c)
10868.025000 | 0.000000 | -0.020000 | -11.360000 | -11.380000 | -2117.000000 | -1957.000000 | -1838.000000 | 31.665835 |  | 979 | Смещение кромок | GWAN |  | 07:45 | 08:10 | 08:30 | 0 | 558 | 3.256000 | EXT | Смещение кромок. Вовнутрь. Величина смещения - 3.3 мм. |  | (c)
10879.385000 | 0.000000 | -0.015000 | -11.500000 | -11.515000 | 1798.000000 | 1952.000000 | 2014.000000 | 0.000000 |  | 980 | Смещение кромок | GWAN |  | 03:58 | 04:23 | 04:33 | 0 | 433 | 3.928000 | EXT | Смещение кромок. Наружу. Величина смещения - 3.9 мм. |  | (c)
10879.385000 | 0.000000 | -0.015000 | -11.500000 | -11.515000 | -2027.000000 | -1882.000000 | -1831.000000 | 16.407140 |  | 980 | Смещение кромок | GWAN |  | 05:41 | 06:04 | 06:12 | 0 | 392 | 4.362000 | EXT | Смещение кромок. Вовнутрь. Величина смещения - 4.4 мм. |  | (c)
10879.385000 | 0.000000 | -0.044000 | -11.500000 | -11.544000 | -830.000000 | -535.000000 | -441.000000 | 0.000000 |  | 980 | Нарушение формы кольцевого шва | GWAN |  | 08:54 | 09:42 | 09:57 | 0 | 777 |  | EXT | Нарушение формы кольцевого шва |  | (c)
10919.339000 | 5.699000 | 5.636000 | -5.706000 | -5.769000 | 1616.000000 | 1797.000000 | 1740.000000 | 19.657270 | 5636.000000 | 983 |  | CORR | GENE | 05:39 | 06:09 | 05:59 | 81 | 247 | 10.000000 | EXT | - |  | (c)
10920.155000 | 6.515000 | 6.480000 | -4.890000 | -4.925000 | 809.000000 | 890.000000 | 886.000000 | 65.320504 | 4883.000000 | 983 |  | CORR | СIGR | 03:29 | 03:42 | 03:42 | 42 | 153 | 10.000000 | EXT | - |  | (c)
10936.520000 | 0.000000 | -0.032000 | -10.545000 | -10.577000 | 1311.000000 | 1678.000000 | 1637.000000 | 21.515788 |  | 985 | Нарушение формы кольцевого шва | GWAN |  | 01:05 | 02:04 | 01:58 | 0 | 653 |  | EXT | Нарушение формы кольцевого шва |  | (c)
10936.520000 | 0.000000 | -0.041000 | -10.545000 | -10.586000 | 258.000000 | 394.000000 | 509.000000 | 41.077902 |  | 985 | Смещение кромок | GWAN |  | 10:15 | 10:37 | 10:56 | 0 | 502 | 3.727000 | EXT | Смещение кромок. Наружу. Величина смещения - 3.7 мм. |  | (c)
10936.520000 | 0.000000 | -0.035000 | -10.545000 | -10.580000 | 307.000000 | 646.000000 | 706.000000 | 56.956688 |  | 985 | Вышлифовка на шве | GWAN |  | 10:23 | 11:18 | 11:27 | 73 | 798 | 11.000000 | EXT | Вышлифовка на шве |  | (c)
10947.065000 | 0.000000 | -0.025000 | -11.250000 | -11.275000 | 1947.000000 | -2140.000000 | 2211.000000 | 0.000000 |  | 986 | Смещение кромок | GWAN |  | 07:14 | 08:15 | 07:57 | 0 | 529 | 3.100000 | EXT | Смещение кромок. Вовнутрь. Величина смещения - 3.1 мм. |  | (c)
10947.065000 | 0.000000 | -0.035000 | -11.250000 | -11.285000 | -1948.000000 | -1753.000000 | -1750.000000 | 38.748919 |  | 986 | Смещение кромок | GWAN |  | 08:46 | 09:17 | 09:18 | 0 | 395 | 4.491000 | EXT | Смещение кромок. Наружу. Величина смещения - 4.5 мм. |  | (c)
10969.570000 | 0.000000 | -0.016000 | -11.490000 | -11.506000 | -750.000000 | -626.000000 | -490.000000 | 0.000000 |  | 988 | Смещение кромок | GWAN |  | 07:06 | 07:26 | 07:48 | 0 | 520 | 4.377000 | EXT | Смещение кромок. Наружу. Величина смещения - 4.4 мм. |  | (c)
10981.060000 | 0.000000 | -0.020000 | -11.095000 | -11.115000 | 928.000000 | 1210.000000 | 1161.000000 | 48.833373 |  | 989 | Смещение кромок | GWAN |  | 03:45 | 04:31 | 04:23 | 0 | 465 | 3.411000 | EXT | Смещение кромок. Вовнутрь. Величина смещения - 3.4 мм. |  | (c)
11015.185000 | 0.000000 | -0.015000 | -11.350000 | -11.365000 | 814.000000 | 1386.000000 | 1219.000000 | 48.910100 |  | 992 | Смещение кромок | GWAN |  | 01:40 | 03:13 | 02:46 | 0 | 810 | 4.632000 | EXT | Смещение кромок. Вовнутрь. Величина смещения - 4.6 мм. |  | (c)
11053.291000 | 3.846000 | 3.832000 | -7.784000 | -7.798000 | -412.000000 | -318.000000 | -341.000000 | 269.000000 | 3832.000000 | 995 |  | GOUG | СIGR | 00:10 | 00:26 | 00:22 | 38 | 143 | 15.000000 | EXT | -. Задир. |  | (c)
11069.543000 | 8.468000 | 8.447000 | -3.142000 | -3.163000 | 2111.000000 | 2228.000000 | -2183.000000 | 2016.000000 | 3113.000000 | 996 |  | CORR | СIGR | 07:18 | 07:36 | 07:44 | 50 | 334 | 10.000000 | EXT | - |  | (c)
11073.780000 | 1.095000 | 0.668000 | -10.505000 | -10.932000 | 426.000000 | 447.000000 | 451.000000 | 426.000000 | 668.000000 | 997 |  | CORR | AXGR | 03:56 | 04:00 | 04:00 | 516 | 51 | 10.000000 | EXT | - |  | (c)
11074.205000 | 1.520000 | 1.513000 | -10.080000 | -10.087000 | 184.000000 | 391.000000 | 314.000000 | 184.000000 | 1513.000000 | 997 |  | CORR | GENE | 03:17 | 03:51 | 03:38 | 55 | 260 | 10.000000 | EXT | - |  | (c)
11074.700000 | 2.015000 | 1.585000 | -9.585000 | -10.015000 | 456.000000 | 470.000000 | 484.000000 | 456.000000 | 1585.000000 | 997 |  | CORR | GENE | 04:01 | 04:04 | 04:06 | 506 | 56 | 11.000000 | EXT | - |  | (c)
11074.826000 | 2.141000 | 2.130000 | -9.459000 | -9.470000 | 366.000000 | 480.000000 | 437.000000 | 366.000000 | 2130.000000 | 997 |  | CORR | СIGR | 03:47 | 04:05 | 03:58 | 36 | 141 | 10.000000 | EXT | - |  | (c)
11089.825000 | 5.540000 | 5.420000 | -5.490000 | -5.610000 | 1999.000000 | 2145.000000 | 2080.000000 | 1999.000000 | 4989.000000 | 998 |  | CORR | GENE | 04:06 | 04:30 | 04:19 | 621 | 163 | 11.000000 | EXT | - |  | (c)
11129.650000 | 0.000000 | -0.024000 | -11.030000 | -11.054000 | -551.000000 | 448.000000 | 668.000000 | 0.000000 |  | 1002 | Нарушение формы кольцевого шва | GWAN |  | 03:40 | 06:22 | 06:57 | 0 | 2438 |  | EXT | Нарушение формы кольцевого шва |  | (c)
11140.680000 | 0.000000 | -0.050000 | -9.960000 | -10.010000 | -2048.000000 | -1255.000000 | -1390.000000 | 732.000000 |  | 1003 | Смещение кромок | GWAN |  | 09:41 | 11:49 | 11:27 | 0 | 1316 | 4.487000 | EXT | Смещение кромок. Наружу. Величина смещения - 4.5 мм. |  | (c)
11150.640000 | 0.000000 | -0.046000 | -11.415000 | -11.461000 | 546.000000 | 710.000000 | 703.000000 | 546.000000 |  | 1004 | Нарушение формы кольцевого шва | GWAN |  | 01:58 | 02:24 | 02:23 | 0 | 314 |  | EXT | Нарушение формы кольцевого шва |  | (c)
11162.055000 | 0.000000 | -0.020000 | -11.620000 | -11.640000 | -359.000000 | -211.000000 | -230.000000 | 101.000000 |  | 1005 | Смещение кромок | GWAN |  | 05:30 | 05:54 | 05:51 | 0 | 258 | 3.331000 | EXT | Смещение кромок. Наружу. Величина смещения - 3.3 мм. |  | (c)
11162.055000 | 0.000000 | -0.015000 | -11.620000 | -11.635000 | -78.000000 | 24.000000 | 36.000000 | 0.000000 |  | 1005 | Смещение кромок | GWAN |  | 06:15 | 06:32 | 06:34 | 0 | 227 | 6.474000 | EXT | Смещение кромок. Вовнутрь. Величина смещения - 6.5 мм. |  | (c)
11165.532000 | 3.477000 | 3.454000 | -8.143000 | -8.166000 | 457.000000 | 514.000000 | 624.000000 | 457.000000 | 3454.000000 | 1005 |  | CORR | СIGR | 07:42 | 07:51 | 08:09 | 34 | 334 | 12.000000 | EXT | - |  | (c)
11166.017000 | 3.962000 | 3.962000 | -7.658000 | -7.658000 | -989.000000 | -913.000000 | -933.000000 | 876.000000 | 3962.000000 | 1005 |  | CORR | СIGR | 03:48 | 04:01 | 03:57 | 20 | 113 | 10.000000 | EXT | - |  | (c)
11168.074000 | 6.019000 | 5.978000 | -5.601000 | -5.642000 | 727.000000 | 740.000000 | 739.000000 | 727.000000 | 5564.000000 | 1005 |  | CORR | AXGR | 08:25 | 08:27 | 08:27 | 78 | 25 | 10.000000 | EXT | - |  | (c)
11168.483000 | 6.428000 | 6.418000 | -5.192000 | -5.202000 | 734.000000 | 817.000000 | 809.000000 | 734.000000 | 5170.000000 | 1005 |  | CORR | СIGR | 08:26 | 08:40 | 08:39 | 32 | 151 | 10.000000 | EXT | - |  | (c)
11173.675000 | 0.000000 | -0.018000 | -11.310000 | -11.328000 | -1169.000000 | -842.000000 | -111.000000 | 0.000000 |  | 1006 | Нарушение формы кольцевого шва | GWAN |  | 01:28 | 02:20 | 04:18 | 0 | 2116 |  | EXT | Нарушение формы кольцевого шва |  | (c)
11173.736000 | 0.061000 | 0.054000 | -11.249000 | -11.256000 | -904.000000 | -799.000000 | -785.000000 | 665.000000 | 54.000000 | 1006 |  | CORR | GENE | 02:10 | 02:27 | 02:30 | 57 | 239 | 10.000000 | EXT | - |  | (c)
11173.769000 | 0.094000 | 0.069000 | -11.216000 | -11.241000 | 1526.000000 | 1747.000000 | 1729.000000 | 1526.000000 | 69.000000 | 1006 |  | CORR | СIGR | 08:42 | 09:18 | 09:15 | 51 | 407 | 31.000000 | EXT | - |  | (c)
11173.858000 | 0.183000 | 0.128000 | -11.127000 | -11.182000 | -1050.000000 | -770.000000 | -871.000000 | 692.000000 | 128.000000 | 1006 |  | CORR | GENE | 01:47 | 02:32 | 02:16 | 95 | 358 | 10.000000 | EXT | - |  | (c)
11173.952000 | 0.277000 | 0.270000 | -11.033000 | -11.040000 | -935.000000 | -751.000000 | -759.000000 | 583.000000 | 270.000000 | 1006 |  | CORR | СIGR | 02:05 | 02:35 | 02:34 | 51 | 352 | 13.000000 | EXT | - |  | (c)
11173.968000 | 0.293000 | 0.255000 | -11.017000 | -11.055000 | 1484.000000 | 1492.000000 | 1497.000000 | 1484.000000 | 255.000000 | 1006 |  | CORR | AXGR | 08:36 | 08:37 | 08:38 | 107 | 27 | 11.000000 | EXT | - |  | (c)
11174.155000 | 0.480000 | 0.464000 | -10.830000 | -10.846000 | -735.000000 | -563.000000 | -608.000000 | 481.000000 | 464.000000 | 1006 |  | CORR | СIGR | 02:38 | 03:05 | 02:58 | 43 | 254 | 12.000000 | EXT | - |  | (c)
11174.297000 | 0.622000 | 0.566000 | -10.688000 | -10.744000 | -867.000000 | -848.000000 | -851.000000 | 834.000000 | 566.000000 | 1006 |  | CORR | AXGR | 02:16 | 02:19 | 02:19 | 113 | 33 | 11.000000 | EXT | - |  | (c)
11174.517000 | 0.842000 | 0.753000 | -10.468000 | -10.557000 | -651.000000 | -575.000000 | -607.000000 | 563.000000 | 753.000000 | 1006 |  | CORR | GENE | 02:51 | 03:03 | 02:58 | 215 | 88 | 10.000000 | EXT | - |  | (c)
11174.531000 | 0.856000 | 0.840000 | -10.454000 | -10.470000 | 1201.000000 | 1431.000000 | 1345.000000 | 1201.000000 | 840.000000 | 1006 |  | CORR | СIGR | 07:50 | 08:27 | 08:13 | 33 | 288 | 11.000000 | EXT | - |  | (c)
11174.740000 | 1.065000 | 1.054000 | -10.245000 | -10.256000 | -812.000000 | -746.000000 | -692.000000 | 572.000000 | 1054.000000 | 1006 |  | CORR | СIGR | 02:25 | 02:36 | 02:44 | 36 | 240 | 10.000000 | EXT | - |  | (c)
11174.803000 | 1.128000 | 1.128000 | -10.182000 | -10.182000 | -631.000000 | -600.000000 | -590.000000 | 549.000000 | 1128.000000 | 1006 |  | CORR | СIGR | 02:54 | 02:59 | 03:01 | 20 | 82 | 13.000000 | EXT | - |  | (c)
11174.904000 | 1.229000 | 1.226000 | -10.081000 | -10.084000 | -594.000000 | -568.000000 | -551.000000 | 508.000000 | 1226.000000 | 1006 |  | CORR | СIGR | 03:00 | 03:05 | 03:07 | 22 | 86 | 12.000000 | EXT | - |  | (c)
11174.960000 | 1.285000 | 1.268000 | -10.025000 | -10.042000 | -843.000000 | -775.000000 | -709.000000 | 575.000000 | 1268.000000 | 1006 |  | CORR | СIGR | 02:20 | 02:31 | 02:42 | 42 | 268 | 14.000000 | EXT | - |  | (c)
11175.025000 | 1.350000 | 1.336000 | -9.960000 | -9.974000 | -1038.000000 | -985.000000 | -985.000000 | 931.000000 | 1336.000000 | 1006 |  | CORR | СIGR | 01:49 | 01:57 | 01:57 | 31 | 107 | 11.000000 | EXT | - |  | (c)
11175.121000 | 1.446000 | 1.399000 | -9.864000 | -9.911000 | -795.000000 | -744.000000 | -616.000000 | 437.000000 | 1399.000000 | 1006 |  | CORR | GENE | 02:28 | 02:36 | 02:57 | 169 | 358 | 14.000000 | EXT | - |  | (c)
11175.332000 | 1.657000 | 1.635000 | -9.653000 | -9.675000 | 1578.000000 | 1691.000000 | 1691.000000 | 1578.000000 | 1635.000000 | 1006 |  | CORR | GENE | 08:51 | 09:09 | 09:09 | 64 | 227 | 15.000000 | EXT | - |  | (c)
11175.547000 | 1.872000 | 1.837000 | -9.438000 | -9.473000 | -1010.000000 | -650.000000 | -766.000000 | 522.000000 | 1837.000000 | 1006 |  | CORR | GENE | 01:53 | 02:51 | 02:33 | 78 | 488 | 12.000000 | EXT | - |  | (c)
11175.643000 | 1.968000 | 1.968000 | -9.342000 | -9.342000 | -726.000000 | -676.000000 | -654.000000 | 582.000000 | 1968.000000 | 1006 |  | CORR | СIGR | 02:39 | 02:47 | 02:51 | 22 | 144 | 10.000000 | EXT | - |  | (c)
11175.708000 | 2.033000 | 2.016000 | -9.277000 | -9.294000 | -921.000000 | -792.000000 | -828.000000 | 735.000000 | 2016.000000 | 1006 |  | CORR | СIGR | 02:08 | 02:28 | 02:23 | 36 | 186 | 11.000000 | EXT | - |  | (c)
11175.757000 | 2.082000 | 2.081000 | -9.228000 | -9.229000 | -725.000000 | -681.000000 | -675.000000 | 624.000000 | 2081.000000 | 1006 |  | CORR | СIGR | 02:39 | 02:46 | 02:47 | 23 | 101 | 11.000000 | EXT | - |  | (c)
11175.980000 | 2.305000 | 2.223000 | -9.005000 | -9.087000 | -892.000000 | -677.000000 | -699.000000 | 506.000000 | 2223.000000 | 1006 |  | CORR | GENE | 02:12 | 02:47 | 02:43 | 191 | 386 | 13.000000 | EXT | - |  | (c)
11176.296000 | 2.621000 | 2.373000 | -8.689000 | -8.937000 | -972.000000 | -948.000000 | -939.000000 | 905.000000 | 2373.000000 | 1006 |  | CORR | GENE | 01:59 | 02:03 | 02:05 | 550 | 67 | 10.000000 | EXT | - |  | (c)
11176.352000 | 2.677000 | 2.632000 | -8.633000 | -8.678000 | 1938.000000 | 1950.000000 | 1955.000000 | 1938.000000 | 2632.000000 | 1006 |  | CORR | AXGR | 09:49 | 09:51 | 09:52 | 140 | 33 | 10.000000 | EXT | - |  | (c)
11176.387000 | 2.712000 | 2.651000 | -8.598000 | -8.659000 | -735.000000 | -630.000000 | -474.000000 | 212.000000 | 2651.000000 | 1006 |  | CORR | GENE | 02:38 | 02:54 | 03:20 | 120 | 523 | 13.000000 | EXT | - |  | (c)
11176.775000 | 3.100000 | 2.976000 | -8.210000 | -8.334000 | -1049.000000 | -630.000000 | -740.000000 | 430.000000 | 2976.000000 | 1006 |  | CORR | GENE | 01:47 | 02:55 | 02:37 | 205 | 619 | 10.000000 | EXT | - |  | (c)
11177.185000 | 3.510000 | 3.369000 | -7.800000 | -7.941000 | -988.000000 | -949.000000 | -962.000000 | 936.000000 | 3369.000000 | 1006 |  | CORR | AXGR | 01:57 | 02:03 | 02:01 | 449 | 52 | 11.000000 | EXT | - |  | (c)
11177.274000 | 3.599000 | 3.461000 | -7.711000 | -7.849000 | -924.000000 | -834.000000 | -742.000000 | 561.000000 | 3461.000000 | 1006 |  | CORR | GENE | 02:07 | 02:22 | 02:36 | 178 | 363 | 15.000000 | EXT | - |  | (c)
11177.540000 | 3.865000 | 3.843000 | -7.445000 | -7.467000 | -862.000000 | -772.000000 | -700.000000 | 537.000000 | 3843.000000 | 1006 |  | CORR | GENE | 02:17 | 02:32 | 02:43 | 86 | 325 | 10.000000 | EXT | - |  | (c)
11177.661000 | 3.986000 | 3.979000 | -7.324000 | -7.331000 | -900.000000 | -835.000000 | -840.000000 | 780.000000 | 3979.000000 | 1006 |  | CORR | СIGR | 02:11 | 02:22 | 02:21 | 25 | 120 | 11.000000 | EXT | - |  | (c)
11177.813000 | 4.138000 | 4.042000 | -7.172000 | -7.268000 | -848.000000 | -829.000000 | -829.000000 | 810.000000 | 4042.000000 | 1006 |  | CORR | AXGR | 02:19 | 02:22 | 02:22 | 138 | 38 | 10.000000 | EXT | - |  | (c)
11178.032000 | 4.357000 | 4.186000 | -6.953000 | -7.124000 | -937.000000 | -832.000000 | -720.000000 | 503.000000 | 4186.000000 | 1006 |  | CORR | GENE | 02:05 | 02:22 | 02:40 | 199 | 434 | 12.000000 | EXT | - |  | (c)
11178.168000 | 4.493000 | 4.479000 | -6.817000 | -6.831000 | 1238.000000 | 1465.000000 | 1409.000000 | 1238.000000 | 4479.000000 | 1006 |  | CORR | СIGR | 07:56 | 08:33 | 08:24 | 47 | 342 | 11.000000 | EXT | - |  | (c)
11178.449000 | 4.774000 | 4.726000 | -6.536000 | -6.584000 | -890.000000 | -782.000000 | -772.000000 | 654.000000 | 4726.000000 | 1006 |  | CORR | GENE | 02:13 | 02:30 | 02:32 | 65 | 236 | 13.000000 | EXT | - |  | (c)
11178.580000 | 4.905000 | 4.894000 | -6.405000 | -6.416000 | 1575.000000 | 1645.000000 | 1643.000000 | 1575.000000 | 4894.000000 | 1006 |  | CORR | СIGR | 08:50 | 09:02 | 09:01 | 22 | 137 | 11.000000 | EXT | - |  | (c)
11178.731000 | 5.056000 | 4.994000 | -6.254000 | -6.316000 | -987.000000 | -583.000000 | -761.000000 | 535.000000 | 4994.000000 | 1006 |  | CORR | GENE | 01:57 | 03:02 | 02:33 | 157 | 452 | 11.000000 | EXT | - |  | (c)
11179.377000 | 5.702000 | 5.380000 | -5.608000 | -5.930000 | -878.000000 | -831.000000 | -822.000000 | 766.000000 | 5380.000000 | 1006 |  | CORR | GENE | 02:15 | 02:22 | 02:24 | 421 | 111 | 10.000000 | EXT | - |  | (c)
11179.500000 | 5.825000 | 5.810000 | -5.485000 | -5.500000 | -1087.000000 | -970.000000 | -925.000000 | 763.000000 | 5463.000000 | 1006 |  | CORR | СIGR | 01:41 | 02:00 | 02:07 | 37 | 324 | 12.000000 | EXT | - |  | (c)
11179.583000 | 5.908000 | 5.876000 | -5.402000 | -5.434000 | -1064.000000 | -721.000000 | -803.000000 | 542.000000 | 5300.000000 | 1006 |  | CORR | GENE | 01:44 | 02:40 | 02:27 | 134 | 522 | 13.000000 | EXT | - |  | (c)
11180.018000 | 6.343000 | 6.176000 | -4.967000 | -5.134000 | -890.000000 | -660.000000 | -710.000000 | 530.000000 | 4775.000000 | 1006 |  | CORR | GENE | 02:13 | 02:50 | 02:42 | 359 | 359 | 15.000000 | EXT | - |  | (c)
11180.308000 | 6.633000 | 6.615000 | -4.677000 | -4.695000 | -865.000000 | -758.000000 | -699.000000 | 533.000000 | 4662.000000 | 1006 |  | CORR | СIGR | 02:17 | 02:34 | 02:43 | 33 | 332 | 12.000000 | EXT | - |  | (c)
11180.395000 | 6.720000 | 6.685000 | -4.590000 | -4.625000 | -1140.000000 | -990.000000 | -973.000000 | 806.000000 | 4530.000000 | 1006 |  | CORR | GENE | 01:32 | 01:56 | 01:59 | 95 | 334 | 10.000000 | EXT | - |  | (c)
11180.675000 | 7.000000 | 6.866000 | -4.310000 | -4.444000 | -910.000000 | -561.000000 | -638.000000 | 365.000000 | 4299.000000 | 1006 |  | CORR | GENE | 02:09 | 03:06 | 02:53 | 145 | 545 | 10.000000 | EXT | - |  | (c)
11180.834000 | 7.159000 | 7.111000 | -4.151000 | -4.199000 | -1091.000000 | -834.000000 | -808.000000 | 524.000000 | 4077.000000 | 1006 |  | CORR | GENE | 01:40 | 02:22 | 02:26 | 122 | 567 | 11.000000 | EXT | - |  | (c)
11180.927000 | 7.252000 | 7.239000 | -4.058000 | -4.071000 | -663.000000 | -606.000000 | -602.000000 | 540.000000 | 4043.000000 | 1006 |  | CORR | СIGR | 02:49 | 02:58 | 02:59 | 28 | 123 | 15.000000 | EXT | - |  | (c)
11181.011000 | 7.336000 | 7.298000 | -3.974000 | -4.012000 | -886.000000 | -798.000000 | -714.000000 | 542.000000 | 3910.000000 | 1006 |  | CORR | GENE | 02:13 | 02:27 | 02:41 | 102 | 344 | 15.000000 | EXT | - |  | (c)
11181.185000 | 7.510000 | 7.404000 | -3.800000 | -3.906000 | -625.000000 | -606.000000 | -605.000000 | 584.000000 | 3760.000000 | 1006 |  | CORR | AXGR | 02:55 | 02:58 | 02:59 | 146 | 41 | 11.000000 | EXT | - |  | (c)
11181.659000 | 7.984000 | 7.953000 | -3.326000 | -3.357000 | -910.000000 | -754.000000 | -730.000000 | 549.000000 | 3291.000000 | 1006 |  | CORR | GENE | 02:09 | 02:35 | 02:38 | 66 | 361 | 10.000000 | EXT | - |  | (c)
11181.833000 | 8.158000 | 8.121000 | -3.152000 | -3.189000 | -1010.000000 | -998.000000 | -999.000000 | 988.000000 | 3116.000000 | 1006 |  | CORR | AXGR | 01:53 | 01:55 | 01:55 | 73 | 23 | 10.000000 | EXT | - |  | (c)
11181.906000 | 8.231000 | 8.220000 | -3.079000 | -3.090000 | -763.000000 | -683.000000 | -710.000000 | 656.000000 | 3068.000000 | 1006 |  | CORR | СIGR | 02:33 | 02:46 | 02:42 | 22 | 107 | 10.000000 | EXT | - |  | (c)
11182.046000 | 8.371000 | 8.348000 | -2.939000 | -2.962000 | -617.000000 | -567.000000 | -482.000000 | 347.000000 | 2924.000000 | 1006 |  | CORR | СIGR | 02:57 | 03:05 | 03:18 | 38 | 270 | 10.000000 | EXT | - |  | (c)
11182.376000 | 8.701000 | 8.659000 | -2.609000 | -2.651000 | -896.000000 | -544.000000 | -651.000000 | 405.000000 | 2590.000000 | 1006 |  | CORR | GENE | 02:12 | 03:08 | 02:51 | 61 | 491 | 12.000000 | EXT | - |  | (c)
11182.430000 | 8.755000 | 8.741000 | -2.555000 | -2.569000 | -532.000000 | -480.000000 | -463.000000 | 394.000000 | 2546.000000 | 1006 |  | CORR | СIGR | 03:10 | 03:19 | 03:21 | 23 | 138 | 10.000000 | EXT | - |  | (c)
11183.089000 | 9.414000 | 9.136000 | -1.896000 | -2.174000 | -997.000000 | -979.000000 | -980.000000 | 964.000000 | 1830.000000 | 1006 |  | CORR | AXGR | 01:55 | 01:58 | 01:58 | 344 | 33 | 10.000000 | EXT | - |  | (c)
11183.596000 | 9.921000 | 9.859000 | -1.389000 | -1.451000 | -511.000000 | -478.000000 | -488.000000 | 465.000000 | 1354.000000 | 1006 |  | CORR | AXGR | 03:14 | 03:19 | 03:17 | 97 | 45 | 13.000000 | EXT | - |  | (c)
11183.702000 | 10.027000 | 9.997000 | -1.283000 | -1.313000 | -711.000000 | -571.000000 | -550.000000 | 389.000000 | 1255.000000 | 1006 |  | CORR | GENE | 02:41 | 03:04 | 03:07 | 58 | 322 | 11.000000 | EXT | - |  | (c)
11184.582000 | 10.907000 | 10.895000 | -0.403000 | -0.415000 | -998.000000 | -924.000000 | -939.000000 | 879.000000 | 386.000000 | 1006 |  | CORR | СIGR | 01:55 | 02:07 | 02:05 | 29 | 119 | 10.000000 | EXT | - |  | (c)
11184.800000 | 11.125000 | 10.963000 | -0.185000 | -0.347000 | -1034.000000 | -1000.000000 | -1007.000000 | 979.000000 | 109.000000 | 1006 |  | CORR | GENE | 01:49 | 01:55 | 01:54 | 238 | 54 | 11.000000 | EXT | - |  | (c)
11184.896000 | 11.221000 | 11.208000 | -0.089000 | -0.102000 | -1002.000000 | -862.000000 | -803.000000 | 603.000000 | 28.000000 | 1006 |  | CORR | GENE | 01:54 | 02:17 | 02:27 | 74 | 399 | 12.000000 | EXT | - |  | (c)
11184.904000 | 11.229000 | 11.213000 | -0.081000 | -0.097000 | -503.000000 | -450.000000 | -441.000000 | 378.000000 | 76.000000 | 1006 |  | CORR | СIGR | 03:15 | 03:24 | 03:25 | 21 | 125 | 10.000000 | EXT | - |  | (c)
11184.985000 | 0.000000 | -0.020000 | -10.915000 | -10.935000 | -871.000000 | -533.000000 | 536.000000 | 0.000000 |  | 1007 | Нарушение формы кольцевого шва | GWAN |  | 01:33 | 02:27 | 05:20 | 0 | 2814 |  | EXT | Нарушение формы кольцевого шва |  | (c)
11185.135000 | 0.150000 | 0.101000 | -10.765000 | -10.814000 | -176.000000 | -166.000000 | -166.000000 | 155.000000 | 101.000000 | 1007 |  | CORR | AXGR | 03:25 | 03:26 | 03:27 | 79 | 21 | 11.000000 | EXT | - |  | (c)
11185.237000 | 0.252000 | 0.230000 | -10.663000 | -10.685000 | -470.000000 | -385.000000 | -393.000000 | 317.000000 | 230.000000 | 1007 |  | CORR | СIGR | 02:38 | 02:51 | 02:50 | 44 | 153 | 12.000000 | EXT | - |  | (c)
11185.359000 | 0.374000 | 0.339000 | -10.541000 | -10.576000 | -654.000000 | -556.000000 | -471.000000 | 289.000000 | 339.000000 | 1007 |  | CORR | СIGR | 02:08 | 02:24 | 02:37 | 46 | 365 | 10.000000 | EXT | - |  | (c)
11185.530000 | 0.545000 | 0.534000 | -10.370000 | -10.381000 | -668.000000 | -595.000000 | -616.000000 | 564.000000 | 534.000000 | 1007 |  | CORR | СIGR | 02:06 | 02:17 | 02:14 | 33 | 104 | 10.000000 | EXT | - |  | (c)
11185.896000 | 0.911000 | 0.662000 | -10.004000 | -10.253000 | -434.000000 | -397.000000 | -408.000000 | 382.000000 | 662.000000 | 1007 |  | CORR | AXGR | 02:43 | 02:49 | 02:47 | 289 | 52 | 10.000000 | EXT | - |  | (c)
11186.674000 | 1.689000 | 1.672000 | -9.226000 | -9.243000 | -443.000000 | -272.000000 | -308.000000 | 174.000000 | 1672.000000 | 1007 |  | CORR | СIGR | 02:42 | 03:09 | 03:04 | 45 | 269 | 11.000000 | EXT | - |  | (c)
11186.754000 | 1.769000 | 1.757000 | -9.146000 | -9.158000 | -215.000000 | -158.000000 | -152.000000 | 89.000000 | 1757.000000 | 1007 |  | CORR | СIGR | 03:19 | 03:28 | 03:29 | 32 | 126 | 14.000000 | EXT | - |  | (c)
11186.872000 | 1.887000 | 1.862000 | -9.028000 | -9.053000 | 1549.000000 | 1661.000000 | 1698.000000 | 1549.000000 | 1862.000000 | 1007 |  | CORR | СIGR | 08:03 | 08:21 | 08:27 | 45 | 297 | 14.000000 | EXT | - |  | (c)
11187.118000 | 2.133000 | 2.059000 | -8.782000 | -8.856000 | -262.000000 | -251.000000 | -243.000000 | 225.000000 | 2059.000000 | 1007 |  | CORR | AXGR | 03:11 | 03:13 | 03:14 | 136 | 38 | 10.000000 | EXT | - |  | (c)
11187.539000 | 2.554000 | 2.499000 | -8.361000 | -8.416000 | 1615.000000 | 1628.000000 | 1639.000000 | 1615.000000 | 2499.000000 | 1007 |  | CORR | AXGR | 08:14 | 08:16 | 08:18 | 225 | 49 | 15.000000 | EXT | - |  | (c)
11187.589000 | 2.604000 | 2.565000 | -8.311000 | -8.350000 | -203.000000 | -197.000000 | -190.000000 | 178.000000 | 2565.000000 | 1007 |  | CORR | AXGR | 03:20 | 03:22 | 03:23 | 94 | 26 | 11.000000 | EXT | - |  | (c)
11188.183000 | 3.198000 | 3.059000 | -7.717000 | -7.856000 | 1681.000000 | 1705.000000 | 1698.000000 | 1681.000000 | 3059.000000 | 1007 |  | CORR | AXGR | 08:25 | 08:28 | 08:27 | 291 | 34 | 14.000000 | EXT | - |  | (c)
11188.369000 | 3.384000 | 3.364000 | -7.531000 | -7.551000 | 1552.000000 | 1787.000000 | 1827.000000 | 1552.000000 | 3364.000000 | 1007 |  | CORR | GENE | 08:04 | 08:42 | 08:48 | 181 | 549 | 22.000000 | EXT | - |  | (c)
11188.718000 | 3.733000 | 3.733000 | -7.182000 | -7.182000 | 1885.000000 | 1961.000000 | 1942.000000 | 1885.000000 | 3733.000000 | 1007 |  | CORR | GENE | 08:58 | 09:10 | 09:07 | 80 | 113 | 11.000000 | EXT | - |  | (c)
11189.025000 | 4.040000 | 3.646000 | -6.875000 | -7.269000 | 1568.000000 | 1620.000000 | 1613.000000 | 1568.000000 | 3646.000000 | 1007 |  | CORR | GENE | 08:06 | 08:15 | 08:14 | 1127 | 90 | 13.000000 | EXT | - |  | (c)
11189.100000 | 4.115000 | 4.091000 | -6.800000 | -6.824000 | 1699.000000 | 1785.000000 | 1793.000000 | 1699.000000 | 4091.000000 | 1007 |  | CORR | СIGR | 08:28 | 08:41 | 08:43 | 36 | 188 | 18.000000 | EXT | - |  | (c)
11189.139000 | 4.154000 | 3.891000 | -6.761000 | -7.024000 | 1897.000000 | 1909.000000 | 1919.000000 | 1897.000000 | 3891.000000 | 1007 |  | CORR | AXGR | 08:59 | 09:01 | 09:03 | 344 | 44 | 15.000000 | EXT | - |  | (c)
11189.930000 | 4.945000 | 4.889000 | -5.970000 | -6.026000 | 1464.000000 | 1624.000000 | 1582.000000 | 1464.000000 | 4889.000000 | 1007 |  | CORR | GENE | 07:50 | 08:15 | 08:09 | 76 | 235 | 13.000000 | EXT | - |  | (c)
11190.245000 | 5.260000 | 5.245000 | -5.655000 | -5.670000 | 1734.000000 | 1796.000000 | 1787.000000 | 1734.000000 | 5245.000000 | 1007 |  | CORR | СIGR | 08:33 | 08:43 | 08:42 | 25 | 105 | 13.000000 | EXT | - |  | (c)
11190.647000 | 5.662000 | 5.581000 | -5.253000 | -5.334000 | 1547.000000 | 1582.000000 | 1569.000000 | 1547.000000 | 5198.000000 | 1007 |  | CORR | AXGR | 08:03 | 08:09 | 08:07 | 136 | 44 | 12.000000 | EXT | - |  | (c)
11191.485000 | 6.500000 | 6.452000 | -4.415000 | -4.463000 | 1470.000000 | 1518.000000 | 1501.000000 | 1470.000000 | 4230.000000 | 1007 |  | CORR | GENE | 07:51 | 07:58 | 07:56 | 233 | 63 | 13.000000 | EXT | - |  | (c)
11191.810000 | 6.825000 | 6.780000 | -4.090000 | -4.135000 | 1518.000000 | 1605.000000 | 1588.000000 | 1518.000000 | 4084.000000 | 1007 |  | CORR | СIGR | 07:58 | 08:12 | 08:10 | 51 | 140 | 11.000000 | EXT | - |  | (c)
11192.211000 | 7.226000 | 7.075000 | -3.689000 | -3.840000 | -25.000000 | -14.000000 | -15.000000 | 4.000000 | 3638.000000 | 1007 |  | LWAN |  | 03:49 | 03:51 | 03:51 | 202 | 22 | 10.487764 | EXT | -. Эквивалент потери металла 10%. |  | (c)
11192.444000 | 7.459000 | 7.446000 | -3.456000 | -3.469000 | 1914.000000 | 1966.000000 | 1968.000000 | 1914.000000 | 3439.000000 | 1007 |  | CORR | СIGR | 09:02 | 09:11 | 09:11 | 30 | 108 | 13.000000 | EXT | - |  | (c)
11194.508000 | 9.523000 | 9.497000 | -1.392000 | -1.418000 | -948.000000 | -860.000000 | -847.000000 | 746.000000 | 1377.000000 | 1007 |  | CORR | СIGR | 01:20 | 01:34 | 01:37 | 41 | 202 | 12.000000 | EXT | - |  | (c)
11195.217000 | 10.232000 | 10.213000 | -0.683000 | -0.702000 | -158.000000 | -54.000000 | -82.000000 | 7.000000 | 674.000000 | 1007 |  | CORR | СIGR | 03:28 | 03:45 | 03:40 | 28 | 151 | 14.000000 | EXT | - |  | (c)
11195.900000 | 0.000000 | -0.024000 | -11.355000 | -11.379000 | 1540.000000 | -916.000000 | -804.000000 | 0.000000 |  | 1008 | Нарушение формы кольцевого шва | GWAN |  | 01:26 | 06:49 | 07:07 | 0 | 4234 |  | EXT | Нарушение формы кольцевого шва |  | (c)
11196.065000 | 0.165000 | 0.078000 | -11.190000 | -11.277000 | -2033.000000 | -2011.000000 | -2008.000000 | 1983.000000 | 78.000000 | 1008 |  | CORR | AXGR | 03:49 | 03:53 | 03:53 | 183 | 50 | 13.000000 | EXT | - |  | (c)
11198.044000 | 2.144000 | 2.113000 | -9.211000 | -9.242000 | 2116.000000 | 2199.000000 | -2189.000000 | 2032.000000 | 2113.000000 | 1008 |  | CORR | СIGR | 02:59 | 03:12 | 03:24 | 45 | 314 | 10.000000 | EXT | - |  | (c)
11198.260000 | 2.360000 | 2.358000 | -8.995000 | -8.997000 | -473.000000 | -388.000000 | -410.000000 | 348.000000 | 2358.000000 | 1008 |  | CORR | СIGR | 08:01 | 08:14 | 08:11 | 24 | 125 | 10.000000 | EXT | - |  | (c)
11199.845000 | 3.945000 | 3.875000 | -7.410000 | -7.480000 | -94.000000 | -83.000000 | -82.000000 | 71.000000 | 3875.000000 | 1008 |  | CORR | AXGR | 09:02 | 09:04 | 09:04 | 127 | 23 | 10.000000 | EXT | - |  | (c)
11205.971000 | 10.071000 | 9.901000 | -1.284000 | -1.454000 | 2024.000000 | 2034.000000 | 2035.000000 | 2024.000000 | 1255.000000 | 1008 |  | CORR | AXGR | 02:44 | 02:45 | 02:46 | 199 | 22 | 12.000000 | EXT | - |  | (c)
11206.018000 | 10.118000 | 10.111000 | -1.237000 | -1.244000 | 2164.000000 | 2205.000000 | 2195.000000 | 2164.000000 | 1225.000000 | 1008 |  | CORR | СIGR | 03:06 | 03:13 | 03:11 | 19 | 62 | 10.000000 | EXT | - |  | (c)
11206.047000 | 10.147000 | 10.137000 | -1.208000 | -1.218000 | 1776.000000 | 1972.000000 | 1899.000000 | 1776.000000 | 1182.000000 | 1008 |  | CORR | СIGR | 02:04 | 02:35 | 02:24 | 36 | 245 | 10.000000 | EXT | - |  | (c)
11206.055000 | 10.155000 | 10.052000 | -1.200000 | -1.303000 | -2226.000000 | -2213.000000 | -2215.000000 | 2204.000000 | 1124.000000 | 1008 |  | CORR | AXGR | 03:18 | 03:20 | 03:20 | 179 | 22 | 10.000000 | EXT | - |  | (c)
11207.255000 | 0.000000 | -0.037000 | -11.280000 | -11.317000 | 914.000000 | -1782.000000 | -1369.000000 | 0.000000 |  | 1009 | Нарушение формы кольцевого шва | GWAN |  | 01:17 | 06:02 | 07:09 | 0 | 4357 |  | EXT | Нарушение формы кольцевого шва |  | (c)
11222.850000 | 4.315000 | 4.307000 | -6.755000 | -6.763000 | -1450.000000 | -1406.000000 | -1401.000000 | 1351.000000 | 4307.000000 | 1010 |  | CORR | СIGR | 07:31 | 07:38 | 07:39 | 38 | 99 | 10.000000 | EXT | - |  | (c)
11223.197000 | 4.662000 | 4.545000 | -6.408000 | -6.525000 | -1459.000000 | -1447.000000 | -1446.000000 | 1433.000000 | 4545.000000 | 1010 |  | CORR | AXGR | 07:30 | 07:32 | 07:32 | 156 | 26 | 11.000000 | EXT | - |  | (c)
11223.323000 | 4.788000 | 4.689000 | -6.282000 | -6.381000 | -1400.000000 | -1376.000000 | -1371.000000 | 1343.000000 | 4689.000000 | 1010 |  | CORR | GENE | 07:39 | 07:43 | 07:44 | 341 | 57 | 14.000000 | EXT | - |  | (c)
11223.675000 | 5.140000 | 5.044000 | -5.930000 | -6.026000 | -1381.000000 | -1372.000000 | -1371.000000 | 1360.000000 | 5044.000000 | 1010 |  | CORR | AXGR | 07:42 | 07:44 | 07:44 | 184 | 22 | 10.000000 | EXT | - |  | (c)
11226.620000 | 8.085000 | 8.076000 | -2.985000 | -2.994000 | 1497.000000 | 1567.000000 | 1570.000000 | 1497.000000 | 2960.000000 | 1010 |  | CORR | СIGR | 03:27 | 03:38 | 03:39 | 34 | 147 | 10.000000 | EXT | - |  | (c)
11226.649000 | 8.114000 | 7.636000 | -2.956000 | -3.434000 | 1161.000000 | 1196.000000 | 1205.000000 | 1161.000000 | 1793.000000 | 1010 |  | CORR | GENE | 02:33 | 02:38 | 02:40 | 1641 | 88 | 10.000000 | EXT | - |  | (c)
11229.605000 | 0.000000 | -0.073000 | -9.330000 | -9.403000 | -934.000000 | 494.000000 | 1148.000000 | 0.000000 |  | 1011 | Нарушение формы кольцевого шва | GWAN |  | 01:16 | 05:06 | 06:52 | 0 | 4164 |  | EXT | Нарушение формы кольцевого шва |  | (c)
11250.530000 | 0.000000 | -0.040000 | -10.997000 | -11.037000 | -753.000000 | -62.000000 | -31.000000 | 0.000000 |  | 1013а | Смещение кромок | GWAN |  | 07:01 | 08:53 | 08:58 | 0 | 1443 | 4.421000 | EXT | Смещение кромок. Наружу. Величина смещения - 4.4 мм. |  | (c)
11254.181000 | 3.651000 | 3.632000 | -7.346000 | -7.365000 | 1693.000000 | 1891.000000 | 1855.000000 | 1693.000000 | 3632.000000 | 1013а |  | CORR | СIGR | 01:36 | 02:08 | 02:02 | 38 | 323 | 12.000000 | EXT | - |  | (c)
11254.684000 | 4.154000 | 4.063000 | -6.843000 | -6.934000 | 1918.000000 | 1970.000000 | 1953.000000 | 1918.000000 | 4063.000000 | 1013а |  | CORR | GENE | 02:12 | 02:21 | 02:18 | 240 | 69 | 12.000000 | EXT | - |  | (c)
11254.946000 | 4.416000 | 4.376000 | -6.581000 | -6.621000 | 1979.000000 | 1989.000000 | 1990.000000 | 1979.000000 | 4376.000000 | 1013а |  | CORR | AXGR | 02:22 | 02:24 | 02:24 | 81 | 22 | 11.000000 | EXT | - |  | (c)
11255.928000 | 5.398000 | 5.375000 | -5.599000 | -5.622000 | -34.000000 | 45.000000 | 52.000000 | 0.000000 | 5375.000000 | 1013а |  | CORR | СIGR | 08:57 | 09:10 | 09:11 | 40 | 172 | 11.000000 | EXT | - |  | (c)
11256.752000 | 6.222000 | 6.130000 | -4.775000 | -4.867000 | 2150.000000 | 2179.000000 | 2199.000000 | 2150.000000 | 4380.000000 | 1013а |  | CORR | GENE | 02:50 | 02:54 | 02:58 | 487 | 99 | 12.000000 | EXT | - |  | (c)
11261.407000 | 10.877000 | 10.632000 | -0.120000 | -0.365000 | 1899.000000 | 2018.000000 | 1976.000000 | 1899.000000 | 2.000000 | 1013а |  | CORR | GENE | 02:09 | 02:28 | 02:22 | 363 | 154 | 14.000000 | EXT | - |  | (c)
11261.527000 | 0.000000 | -0.030000 | -2.945000 | -2.975000 | [5 empty] | 1013б | Нарушение формы кольцевого шва | GWAN |  | 01:24 | 04:27 | 03:23 | 0 | 1471 |  | EXT | Нарушение формы кольцевого шва |  | (c)
11272.065000 | 0.000000 | -0.030000 | -11.351000 | -11.381000 | 459.000000 | 662.000000 | 1006.000000 | 459.000000 |  | 1015а | Смещение кромок | GWAN |  | 01:11 | 01:44 | 02:39 | 0 | 1095 | 4.560000 | EXT | Смещение кромок. Вовнутрь. Величина смещения - 4.6 мм. |  | (c)
11272.204000 | 0.139000 | 0.118000 | -11.212000 | -11.233000 | 1275.000000 | 1381.000000 | 1366.000000 | 1275.000000 | 118.000000 | 1015а |  | CORR | СIGR | 03:23 | 03:40 | 03:37 | 43 | 182 | 10.000000 | EXT | - |  | (c)
11272.656000 | 0.591000 | 0.568000 | -10.760000 | -10.783000 | 971.000000 | 1090.000000 | 1131.000000 | 971.000000 | 568.000000 | 1015а |  | CORR | СIGR | 02:34 | 02:53 | 02:59 | 47 | 320 | 10.000000 | EXT | - |  | (c)
11272.902000 | 0.837000 | 0.828000 | -10.514000 | -10.523000 | 839.000000 | 965.000000 | 966.000000 | 839.000000 | 828.000000 | 1015а |  | CORR | СIGR | 02:12 | 02:33 | 02:33 | 34 | 253 | 25.000000 | EXT | - |  | (c)
11275.969000 | 3.904000 | 3.883000 | -7.447000 | -7.468000 | 778.000000 | 821.000000 | 888.000000 | 778.000000 | 3883.000000 | 1015а |  | CORR | СIGR | 02:02 | 02:09 | 02:20 | 49 | 220 | 10.000000 | EXT | - |  | (c)
11279.613000 | 7.548000 | 7.541000 | -3.803000 | -3.810000 | 785.000000 | 841.000000 | 846.000000 | 785.000000 | 3790.000000 | 1015а |  | CORR | СIGR | 02:04 | 02:13 | 02:13 | 20 | 121 | 15.000000 | EXT | - |  | (c)
11286.747000 | 3.331000 | 3.308000 | -6.298000 | -6.321000 | 1698.000000 | 1778.000000 | 1812.000000 | 1698.000000 | 3308.000000 | 1016а |  | CORR | GENE | 08:00 | 08:12 | 08:18 | 60 | 227 | 12.000000 | EXT | - |  | (c)
11287.664000 | 4.248000 | 4.204000 | -5.381000 | -5.425000 | 1770.000000 | 1870.000000 | 1841.000000 | 1770.000000 | 4204.000000 | 1016а |  | CORR | СIGR | 08:11 | 08:27 | 08:23 | 53 | 142 | 10.000000 | EXT | - |  | (c)
11287.944000 | 4.528000 | 4.473000 | -5.101000 | -5.156000 | 1896.000000 | 1997.000000 | 1952.000000 | 1896.000000 | 4473.000000 | 1016а |  | CORR | GENE | 08:31 | 08:48 | 08:41 | 279 | 113 | 10.000000 | EXT | - |  | (c)
11288.156000 | 4.740000 | 4.543000 | -4.889000 | -5.086000 | 1598.000000 | 1609.000000 | 1619.000000 | 1598.000000 | 4543.000000 | 1016а |  | CORR | AXGR | 07:43 | 07:45 | 07:47 | 325 | 43 | 11.000000 | EXT | - |  | (c)
11288.461000 | 5.045000 | 4.909000 | -4.584000 | -4.720000 | 1636.000000 | 1716.000000 | 1741.000000 | 1636.000000 | 4514.000000 | 1016а |  | CORR | GENE | 07:50 | 08:02 | 08:06 | 206 | 209 | 10.000000 | EXT | - |  | (c)
11288.545000 | 5.129000 | 4.979000 | -4.500000 | -4.650000 | 1535.000000 | 1600.000000 | 1582.000000 | 1535.000000 | 4250.000000 | 1016а |  | CORR | GENE | 07:33 | 07:44 | 07:41 | 400 | 95 | 12.000000 | EXT | - |  | (c)
11290.577000 | 7.161000 | 7.125000 | -2.468000 | -2.504000 | 1856.000000 | 1870.000000 | 1869.000000 | 1856.000000 | 2438.000000 | 1016а |  | CORR | AXGR | 08:25 | 08:27 | 08:27 | 66 | 26 | 10.000000 | EXT | - |  | (c)
11290.705000 | 7.289000 | 7.274000 | -2.340000 | -2.355000 | 182.000000 | 244.000000 | 282.000000 | 182.000000 | 2320.000000 | 1016а |  | CORR | СIGR | 03:55 | 04:05 | 04:11 | 35 | 200 | 15.000000 | EXT | - |  | (c)
11290.749000 | 7.333000 | 7.238000 | -2.296000 | -2.391000 | 1694.000000 | 1765.000000 | 1780.000000 | 1694.000000 | 2109.000000 | 1016а |  | CORR | GENE | 07:59 | 08:10 | 08:13 | 282 | 172 | 11.000000 | EXT | - |  | (c)
11290.955000 | 7.539000 | 7.524000 | -2.090000 | -2.105000 | 304.000000 | 424.000000 | 383.000000 | 304.000000 | 2061.000000 | 1016а |  | CORR | СIGR | 04:15 | 04:34 | 04:27 | 44 | 157 | 11.000000 | EXT | - |  | (c)
11291.111000 | 7.695000 | 7.678000 | -1.934000 | -1.951000 | 191.000000 | 380.000000 | 326.000000 | 191.000000 | 1891.000000 | 1016а |  | CORR | GENE | 03:56 | 04:27 | 04:18 | 60 | 270 | 11.000000 | EXT | - |  | (c)
11291.542000 | 8.126000 | 8.114000 | -1.503000 | -1.515000 | 25.000000 | 110.000000 | 121.000000 | 25.000000 | 1485.000000 | 1016а |  | CORR | СIGR | 03:29 | 03:43 | 03:45 | 30 | 192 | 12.000000 | EXT | - |  | (c)
11291.607000 | 8.191000 | 8.181000 | -1.438000 | -1.448000 | 1676.000000 | 1729.000000 | 1728.000000 | 1676.000000 | 1423.000000 | 1016а |  | CORR | СIGR | 07:56 | 08:05 | 08:04 | 25 | 104 | 13.000000 | EXT | - |  | (c)
11291.745000 | 8.329000 | 8.317000 | -1.300000 | -1.312000 | 87.000000 | 168.000000 | 146.000000 | 87.000000 | 1285.000000 | 1016а |  | CORR | СIGR | 03:39 | 03:52 | 03:49 | 27 | 118 | 10.000000 | EXT | - |  | (c)
11291.981000 | 8.565000 | 8.521000 | -1.064000 | -1.108000 | 86.000000 | 237.000000 | 187.000000 | 86.000000 | 1023.000000 | 1016а |  | CORR | GENE | 03:39 | 04:04 | 03:56 | 85 | 201 | 10.000000 | EXT | - |  | (c)
11292.007000 | 8.591000 | 8.591000 | -1.038000 | -1.038000 | 1724.000000 | 1794.000000 | 1777.000000 | 1724.000000 | 1018.000000 | 1016а |  | CORR | СIGR | 08:04 | 08:15 | 08:12 | 20 | 105 | 10.000000 | EXT | - |  | (c)
11292.188000 | 8.772000 | 8.741000 | -0.857000 | -0.888000 | -158.000000 | -112.000000 | -1.000000 | 0.000000 | 828.000000 | 1016а |  | CORR | GENE | 03:00 | 03:07 | 03:25 | 60 | 314 | 12.000000 | EXT | - |  | (c)
11292.259000 | 8.843000 | 8.831000 | -0.786000 | -0.798000 | 96.000000 | 244.000000 | 219.000000 | 96.000000 | 761.000000 | 1016а |  | CORR | СIGR | 03:41 | 04:05 | 04:01 | 37 | 245 | 12.000000 | EXT | - |  | (c)
11292.407000 | 8.991000 | 8.990000 | -0.638000 | -0.639000 | 1864.000000 | 1890.000000 | 1960.000000 | 1864.000000 | 609.000000 | 1016а |  | CORR | СIGR | 08:26 | 08:31 | 08:42 | 30 | 191 | 12.000000 | EXT | - |  | (c)
11292.412000 | 8.996000 | 8.876000 | -0.633000 | -0.753000 | 18.000000 | 51.000000 | 39.000000 | 18.000000 | 263.000000 | 1016а |  | CORR | AXGR | 03:28 | 03:34 | 03:32 | 490 | 42 | 11.000000 | EXT | - |  | (c)
11292.585000 | 9.169000 | 9.150000 | -0.460000 | -0.479000 | 86.000000 | 234.000000 | 160.000000 | 86.000000 | 444.000000 | 1016а |  | CORR | СIGR | 03:39 | 04:03 | 03:51 | 35 | 148 | 10.000000 | EXT | - |  | (c)
11292.714000 | 9.298000 | 9.037000 | -0.331000 | -0.592000 | 1810.000000 | 1866.000000 | 1864.000000 | 1810.000000 | 1.000000 | 1016а |  | CORR | GENE | 08:18 | 08:27 | 08:26 | 591 | 108 | 18.000000 | EXT | - |  | (c)
11292.785000 | 9.369000 | 9.358000 | -0.260000 | -0.271000 | -256.000000 | -165.000000 | -167.000000 | 77.000000 | 245.000000 | 1016а |  | CORR | СIGR | 02:44 | 02:59 | 02:59 | 26 | 179 | 10.000000 | EXT | - |  | (c)
11294.112000 | 1.067000 | 0.941000 | -0.840000 | -0.966000 | -754.000000 | -728.000000 | -708.000000 | 661.000000 | 598.000000 | 1016б |  | CORR | GENE | 07:50 | 07:54 | 07:57 | 368 | 93 | 13.000000 | EXT | - |  | (c)
11294.464000 | 1.419000 | 1.394000 | -0.488000 | -0.513000 | -941.000000 | -749.000000 | -807.000000 | 672.000000 | 455.000000 | 1016б |  | CORR | GENE | 07:19 | 07:50 | 07:41 | 58 | 269 | 15.000000 | EXT | - |  | (c)
11294.768000 | 1.723000 | 1.598000 | -0.184000 | -0.309000 | -900.000000 | -820.000000 | -836.000000 | 773.000000 | 70.000000 | 1016б |  | CORR | GENE | 07:26 | 07:39 | 07:36 | 239 | 127 | 11.000000 | EXT | - |  | (c)
11331.077000 | 0.000000 | -0.039000 | -12.065000 | -12.104000 | 1533.000000 | 1926.000000 | -2191.000000 | 1454.000000 |  | 1019ба | Нарушение формы кольцевого шва | GWAN |  | 03:34 | 04:37 | 05:33 | 0 | 1474 |  | EXT | Нарушение формы кольцевого шва |  | (c)
11331.077000 | 0.000000 | -0.039000 | -12.065000 | -12.104000 | -1053.000000 | -22.000000 | -71.000000 | 0.000000 |  | 1019ба | Нарушение формы кольцевого шва | GWAN |  | 08:36 | 11:23 | 11:15 | 0 | 1964 |  | EXT | Нарушение формы кольцевого шва |  | (c)
11343.219000 | 0.077000 | 0.010000 | -5.623000 | -5.690000 | -1595.000000 | -1039.000000 | -1272.000000 | 950.000000 | 10.000000 | 1021аа |  | CORR | GENE | 00:49 | 02:18 | 01:41 | 75 | 646 | 15.000000 | EXT | - |  | (c)
11348.842000 | 0.000000 | -0.036000 | -12.080000 | -12.116000 | 1433.000000 | 1864.000000 | 2117.000000 | 1433.000000 |  | 1021аб | Нарушение формы кольцевого шва | GWAN |  | 01:31 | 02:40 | 03:21 | 0 | 1368 |  | EXT | Нарушение формы кольцевого шва |  | (c)
11348.842000 | 0.000000 | -0.029000 | -12.080000 | -12.109000 | 193.000000 | 359.000000 | 315.000000 | 193.000000 |  | 1021аб | Нарушение формы кольцевого шва | GWAN |  | 10:11 | 10:37 | 10:30 | 0 | 244 |  | EXT | Нарушение формы кольцевого шва |  | (c)
11384.147000 | 11.150000 | 11.085000 | -0.035000 | -0.100000 | -1922.000000 | -1902.000000 | -1904.000000 | 26.337516 | 3.000000 | 1024 |  | CORR | AXGR | 07:18 | 07:22 | 07:21 | 97 | 36 | 10.000000 | EXT | - |  | (c)
11384.182000 | 0.000000 | -0.026000 | -11.510000 | -11.536000 | 1332.000000 | 1526.000000 | 1705.000000 | 12.294552 |  | 1025 | Смещение кромок | GWAN |  | 03:02 | 03:34 | 04:02 | 0 | 746 | 3.327000 | EXT | Смещение кромок. Наружу. Величина смещения - 3.3 мм. |  | (c)
11384.182000 | 0.000000 | -0.026000 | -11.510000 | -11.536000 | 2099.000000 | -1988.000000 | -1940.000000 | 0.000000 |  | 1025 | Смещение кромок | GWAN |  | 05:06 | 06:06 | 06:14 | 0 | 845 | 3.460000 | EXT | Смещение кромок. Наружу. Величина смещения - 3.5 мм. |  | (c)
11384.182000 | 0.000000 | -0.031000 | -11.510000 | -11.541000 | -1366.000000 | -1149.000000 | -1111.000000 | 48.387357 |  | 1025 | Смещение кромок | GWAN |  | 07:47 | 08:22 | 08:28 | 0 | 511 | 3.022000 | EXT | Смещение кромок. Вовнутрь. Величина смещения - 3 мм. |  | (c)
11384.182000 | 0.000000 | -0.033000 | -11.510000 | -11.543000 | -752.000000 | -417.000000 | -528.000000 | 6.477252 |  | 1025 | Нарушение формы кольцевого шва | GWAN |  | 09:26 | 10:20 | 10:02 | 0 | 448 |  | EXT | Нарушение формы кольцевого шва |  | (c)
11406.962000 | 0.000000 | -0.030000 | -11.215000 | -11.245000 | 81.000000 | 528.000000 | 550.000000 | 6.508464 |  | 1027 | Смещение кромок | GWAN |  | 02:08 | 03:20 | 03:24 | 0 | 938 | 3.559000 | EXT | Смещение кромок. Вовнутрь. Величина смещения - 3.6 мм. |  | (c)
11406.962000 | 0.000000 | -0.020000 | -11.215000 | -11.235000 | 1694.000000 | 1856.000000 | -1513.000000 | 20.851110 |  | 1027 | Нарушение формы кольцевого шва | GWAN |  | 06:29 | 06:55 | 09:51 | 0 | 2508 |  | EXT | Нарушение формы кольцевого шва |  | (c)
11440.692000 | 0.000000 | -0.020000 | -11.155000 | -11.175000 | 1361.000000 | 1610.000000 | 1603.000000 | 11.480184 |  | 1030 | Смещение кромок | GWAN |  | 05:55 | 06:35 | 06:34 | 0 | 485 | 3.463000 | EXT | Смещение кромок. Наружу. Величина смещения - 3.5 мм. |  | (c)
11448.553000 | 7.861000 | 7.854000 | -3.294000 | -3.301000 | 1324.000000 | 1365.000000 | 1380.000000 | 59.682530 | 3274.000000 | 1030 |  | CORR | СIGR | 05:49 | 05:55 | 05:58 | 27 | 111 | 10.000000 | EXT | - |  | (c)
11451.847000 | 0.000000 | -0.025000 | -11.230000 | -11.255000 | -299.000000 | 1426.000000 | 756.000000 | 0.000000 |  | 1031 | Смещение кромок | GWAN |  | 01:46 | 06:24 | 04:36 | 0 | 2109 | 3.902000 | EXT | Смещение кромок. Вовнутрь. Величина смещения - 3.9 мм. |  | (c)
11451.847000 | 0.000000 | -0.021000 | -11.230000 | -11.251000 | 2173.000000 | -698.000000 | -1421.000000 | 554.000000 |  | 1031 | Нарушение формы кольцевого шва | GWAN |  | 08:25 | 00:41 | 10:45 | 0 | 1734 |  | EXT | Нарушение формы кольцевого шва |  | (c)
11474.300000 | 11.223000 | 11.209000 | -0.327000 | -0.341000 | 1960.000000 | 2213.000000 | 2140.000000 | 1960.000000 | 296.000000 | 1032 |  | CORR | СIGR | 05:22 | 06:03 | 05:51 | 45 | 358 | 10.000000 | EXT | - |  | (c)
11474.627000 | 0.000000 | -0.018000 | -10.185000 | -10.203000 | 941.000000 | 2060.000000 | 1687.000000 | 0.000000 |  | 1033 | Нарушение формы кольцевого шва | GWAN |  | 00:00 | 03:01 | 02:01 | 0 | 1492 |  | EXT | Нарушение формы кольцевого шва |  | (c)
11474.627000 | 0.000000 | -0.016000 | -10.185000 | -10.201000 | -803.000000 | -513.000000 | -584.000000 | 11.710384 |  | 1033 | Смещение кромок | GWAN |  | 07:19 | 08:06 | 07:54 | 0 | 439 | 2.442000 | EXT | Смещение кромок. Наружу. Величина смещения - 2.4 мм. |  | (c)
11485.501000 | 0.689000 | 0.678000 | -10.766000 | -10.777000 | -2131.000000 | -2023.000000 | -2026.000000 | 1921.000000 | 678.000000 | 1034 |  | CORR | СIGR | 05:36 | 05:53 | 05:53 | 27 | 210 | 10.000000 | EXT | - |  | (c)
11519.352000 | 0.000000 | -0.020000 | -11.065000 | -11.085000 | -1591.000000 | -796.000000 | 428.000000 | 1591.000000 |  | 1037 | Нарушение формы кольцевого шва | GWAN |  | 11:24 | 01:33 | 04:50 | 0 | 4039 |  | EXT | Нарушение формы кольцевого шва |  | (c)
11530.417000 | 0.000000 | -0.021000 | -11.290000 | -11.311000 | -1901.000000 | -452.000000 | -1092.000000 | 284.000000 |  | 1038 | Нарушение формы кольцевого шва | GWAN |  | 06:18 | 10:12 | 08:28 | 0 | 1617 |  | EXT | Нарушение формы кольцевого шва |  | (c)
11541.707000 | 0.000000 | -0.031000 | -11.105000 | -11.136000 | -1957.000000 | -996.000000 | -1218.000000 | 480.000000 |  | 1039 | Нарушение формы кольцевого шва | GWAN |  | 11:40 | 02:15 | 01:40 | 0 | 1477 |  | EXT | Нарушение формы кольцевого шва |  | (c)
11552.812000 | 0.000000 | -0.026000 | -11.565000 | -11.591000 | 361.000000 | 468.000000 | 445.000000 | 361.000000 |  | 1040 | Смещение кромок | GWAN |  | 03:51 | 04:09 | 04:05 | 0 | 168 | 3.187000 | EXT | Смещение кромок. Наружу. Величина смещения - 3.2 мм. |  | (c)
11598.172000 | 0.000000 | -0.050000 | -11.590000 | -11.640000 | -1870.000000 | -1731.000000 | -1665.000000 | 1461.000000 |  | 1044 | Смещение кромок | GWAN |  | 01:09 | 01:32 | 01:42 | 0 | 410 | 2.900000 | EXT | Смещение кромок. Вовнутрь. Величина смещения - 2.9 мм. |  | (c)
11598.172000 | 0.000000 | -0.035000 | -11.590000 | -11.625000 | -1318.000000 | -1147.000000 | -1172.000000 | 1025.000000 |  | 1044 | Смещение кромок | GWAN |  | 02:38 | 03:06 | 03:02 | 0 | 293 | 2.855000 | EXT | Смещение кромок. Вовнутрь. Величина смещения - 2.9 мм. |  | (c)
11598.172000 | 0.000000 | -0.028000 | -11.590000 | -11.618000 | -557.000000 | -372.000000 | 388.000000 | 0.000000 |  | 1044 | Нарушение формы кольцевого шва | GWAN |  | 04:41 | 05:11 | 07:14 | 0 | 1888 |  | EXT | Нарушение формы кольцевого шва |  | (c)
11609.762000 | 0.000000 | -0.035000 | -11.440000 | -11.475000 | 267.000000 | 711.000000 | 555.000000 | 267.000000 |  | 1045 | Смещение кромок | GWAN |  | 06:19 | 07:31 | 07:05 | 0 | 575 | 3.370000 | EXT | Смещение кромок. Наружу. Величина смещения - 3.4 мм. |  | (c)
11609.762000 | 0.000000 | -0.027000 | -11.440000 | -11.467000 | 867.000000 | 1053.000000 | 1054.000000 | 867.000000 |  | 1045 | Нарушение формы кольцевого шва | GWAN |  | 07:56 | 08:26 | 08:26 | 0 | 374 |  | EXT | Нарушение формы кольцевого шва |  | (c)
11612.127000 | 2.365000 | 2.350000 | -9.075000 | -9.090000 | -234.000000 | -139.000000 | -118.000000 | 1.000000 | 2350.000000 | 1045 |  | CORR | СIGR | 04:58 | 05:13 | 05:17 | 41 | 233 | 11.000000 | EXT | - |  | (c)
11620.519000 | 10.757000 | 10.739000 | -0.683000 | -0.701000 | -282.000000 | -146.000000 | -151.000000 | 19.000000 | 653.000000 | 1045 |  | CORR | GENE | 04:50 | 05:12 | 05:11 | 48 | 263 | 15.000000 | EXT | - |  | (c)
11621.202000 | 0.000000 | -0.028000 | -11.495000 | -11.523000 | 47.000000 | 1310.000000 | 1325.000000 | 47.000000 |  | 1046 | Нарушение формы кольцевого шва | GWAN |  | 03:00 | 06:24 | 06:26 | 0 | 2555 |  | EXT | Нарушение формы кольцевого шва |  | (c)
11654.892000 | 0.000000 | -0.015000 | -11.320000 | -11.335000 | 1631.000000 | 1774.000000 | 1881.000000 | 8.037953 |  | 1049 | Смещение кромок | GWAN |  | 03:23 | 03:45 | 04:03 | 0 | 500 | 4.049000 | EXT | Смещение кромок. Вовнутрь. Величина смещения - 4 мм. |  | (c)
11654.892000 | 0.000000 | -0.025000 | -11.320000 | -11.345000 | -1723.000000 | -1520.000000 | -1385.000000 | 40.956675 |  | 1049 | Смещение кромок | GWAN |  | 06:21 | 06:54 | 07:16 | 0 | 677 | 4.162000 | EXT | Смещение кромок. Вовнутрь. Величина смещения - 4.2 мм. |  | (c)
11677.707000 | 0.000000 | -0.035000 | -11.465000 | -11.500000 | 68.000000 | 204.000000 | 256.000000 | 5.460883 |  | 1051 | Смещение кромок | GWAN |  | 02:24 | 02:46 | 02:54 | 0 | 378 | 2.744000 | EXT | Смещение кромок. Наружу. Величина смещения - 2.7 мм. |  | (c)
11677.707000 | 0.000000 | -0.018000 | -11.465000 | -11.483000 | -1944.000000 | -1564.000000 | -1672.000000 | 45.037545 |  | 1051 | Нарушение формы кольцевого шва | GWAN |  | 08:59 | 10:00 | 09:43 | 0 | 544 |  | EXT | Нарушение формы кольцевого шва |  | (c)
11689.172000 | 0.000000 | -0.016000 | -11.600000 | -11.616000 | -761.000000 | 1092.000000 | 271.000000 | 0.000000 |  | 1052 | Нарушение формы кольцевого шва | GWAN |  | 03:44 | 08:43 | 06:30 | 0 | 2063 |  | EXT | Нарушение формы кольцевого шва |  | (c)
11689.172000 | 0.000000 | -0.045000 | -11.600000 | -11.645000 | 1396.000000 | 1695.000000 | 1663.000000 | 1396.000000 |  | 1052 | Смещение кромок | GWAN |  | 09:32 | 10:20 | 10:15 | 0 | 534 | 4.193000 | EXT | Смещение кромок. Вовнутрь. Величина смещения - 4.2 мм. |  | (c)
11700.772000 | 0.000000 | -0.040000 | -11.530000 | -11.570000 | 459.000000 | 958.000000 | 766.000000 | 61.797211 |  | 1053 | Смещение кромок | GWAN |  | 00:52 | 02:13 | 01:41 | 0 | 613 | 3.378000 | EXT | Смещение кромок. Наружу. Величина смещения - 3.4 мм. |  | (c)
11700.772000 | 0.000000 | -0.025000 | -11.530000 | -11.555000 | 1287.000000 | 1682.000000 | 1611.000000 | 23.895015 |  | 1053 | Смещение кромок | GWAN |  | 03:05 | 04:09 | 03:58 | 0 | 648 | 3.177000 | EXT | Смещение кромок. Наружу. Величина смещения - 3.2 мм. |  | (c)
11700.772000 | 0.000000 | -0.030000 | -11.530000 | -11.560000 | 2205.000000 | -2091.000000 | -2076.000000 | 0.000000 |  | 1053 | Смещение кромок | GWAN |  | 05:34 | 06:00 | 06:03 | 0 | 360 | 3.653000 | EXT | Смещение кромок. Наружу. Величина смещения - 3.7 мм. |  | (c)
11700.772000 | 0.000000 | -0.015000 | -11.530000 | -11.545000 | -1799.000000 | -1284.000000 | -1293.000000 | 22.832585 |  | 1053 | Нарушение формы кольцевого шва | GWAN |  | 06:48 | 08:11 | 08:09 | 0 | 1010 |  | EXT | Нарушение формы кольцевого шва |  | (c)
11712.302000 | 0.000000 | -0.025000 | -11.015000 | -11.040000 | 957.000000 | 1314.000000 | 1320.000000 | 44.160585 |  | 1054 | Смещение кромок | GWAN |  | 00:18 | 01:15 | 01:16 | 0 | 726 | 5.564000 | EXT | Смещение кромок. Вовнутрь. Величина смещения - 5.6 мм. |  | (c)
11712.302000 | 0.000000 | -0.020000 | -11.015000 | -11.035000 | 1767.000000 | 1881.000000 | 1897.000000 | 16.509793 |  | 1054 | Смещение кромок | GWAN |  | 02:28 | 02:47 | 02:49 | 0 | 258 | 2.803000 | EXT | Смещение кромок. Наружу. Величина смещения - 2.8 мм. |  | (c)
11712.302000 | 0.000000 | -0.017000 | -11.015000 | -11.032000 | 2097.000000 | -1553.000000 | -1406.000000 | 0.000000 |  | 1054 | Нарушение формы кольцевого шва | GWAN |  | 03:22 | 05:32 | 05:56 | 0 | 1916 |  | EXT | Нарушение формы кольцевого шва |  | (c)
11723.317000 | 0.000000 | -0.025000 | -11.400000 | -11.425000 | 1164.000000 | 1501.000000 | 1479.000000 | 9.781138 |  | 1055 | Смещение кромок | GWAN |  | 03:35 | 04:29 | 04:26 | 0 | 630 | 3.229000 | EXT | Смещение кромок. Наружу. Величина смещения - 3.2 мм. |  | (c)
11746.202000 | 0.000000 | -0.018000 | -11.205000 | -11.223000 | 1294.000000 | 2058.000000 | 1741.000000 | 3.382926 |  | 1057 | Нарушение формы кольцевого шва | GWAN |  | 01:25 | 03:28 | 02:37 | 0 | 894 |  | EXT | Нарушение формы кольцевого шва |  | (c)
11746.202000 | 0.000000 | -0.015000 | -11.205000 | -11.220000 | -1760.000000 | -1493.000000 | -1569.000000 | 37.933756 |  | 1057 | Смещение кромок | GWAN |  | 05:12 | 05:55 | 05:43 | 0 | 383 | 4.444000 | EXT | Смещение кромок. Вовнутрь. Величина смещения - 4.4 мм. |  | (c)
11746.202000 | 0.000000 | -0.030000 | -11.205000 | -11.235000 | -965.000000 | -747.000000 | -731.000000 | 21.234208 |  | 1057 | Смещение кромок | GWAN |  | 07:20 | 07:55 | 07:58 | 0 | 468 | 4.307000 | EXT | Смещение кромок. Наружу. Величина смещения - 4.3 мм. |  | (c)
11746.202000 | 0.000000 | -0.035000 | -11.205000 | -11.240000 | 357.000000 | 633.000000 | 761.000000 | 61.383043 |  | 1057 | Смещение кромок | GWAN |  | 10:53 | 11:38 | 11:59 | 0 | 807 | 4.154000 | EXT | Смещение кромок. Вовнутрь. Величина смещения - 4.2 мм. |  | (c)
11757.407000 | 0.000000 | -0.022000 | -11.475000 | -11.497000 | 214.000000 | 394.000000 | 526.000000 | 17.279216 |  | 1058 | Нарушение формы кольцевого шва | GWAN |  | 01:30 | 01:59 | 02:20 | 0 | 624 |  | EXT | Нарушение формы кольцевого шва |  | (c)
11757.407000 | 0.000000 | -0.030000 | -11.475000 | -11.505000 | -1838.000000 | -1585.000000 | -1596.000000 | 51.243441 |  | 1058 | Смещение кромок | GWAN |  | 07:58 | 08:39 | 08:38 | 0 | 485 | 4.522000 | EXT | Смещение кромок. Наружу. Величина смещения - 4.5 мм. |  | (c)
11757.407000 | 0.000000 | -0.040000 | -11.475000 | -11.515000 | -981.000000 | -578.000000 | -675.000000 | 29.730728 |  | 1058 | Смещение кромок | GWAN |  | 10:17 | 11:22 | 11:06 | 0 | 613 | 4.485000 | EXT | Смещение кромок. Наружу. Величина смещения - 4.5 мм. |  | (c)
11768.882000 | 0.000000 | -0.015000 | -11.340000 | -11.355000 | -1648.000000 | -1520.000000 | -1439.000000 | 46.989775 |  | 1059 | Смещение кромок | GWAN |  | 06:23 | 06:43 | 06:57 | 0 | 418 | 3.651000 | EXT | Смещение кромок. Вовнутрь. Величина смещения - 3.7 мм. |  | (c)
11768.882000 | 0.000000 | -0.030000 | -11.340000 | -11.370000 | -960.000000 | -693.000000 | -690.000000 | 12.066003 |  | 1059 | Смещение кромок | GWAN |  | 08:14 | 08:57 | 08:57 | 0 | 540 | 2.678000 | EXT | Смещение кромок. Наружу. Величина смещения - 2.7 мм. |  | (c)
11768.882000 | 0.000000 | -0.045000 | -11.340000 | -11.385000 | -240.000000 | -100.000000 | -123.000000 | 0.000000 |  | 1059 | Смещение кромок | GWAN |  | 10:10 | 10:33 | 10:29 | 0 | 232 | 4.556000 | EXT | Смещение кромок. Наружу. Величина смещения - 4.6 мм. |  | (c)
11791.757000 | 0.000000 | -0.012000 | -11.320000 | -11.332000 | 586.000000 | 1021.000000 | 1061.000000 | 17.774638 |  | 1061 | Нарушение формы кольцевого шва | GWAN |  | 02:27 | 03:37 | 03:44 | 0 | 949 |  | EXT | Нарушение формы кольцевого шва |  | (c)
11791.757000 | 0.000000 | -0.022000 | -11.320000 | -11.342000 | 1657.000000 | 1929.000000 | -1950.000000 | 22.649725 |  | 1061 | Нарушение формы кольцевого шва | GWAN |  | 05:20 | 06:04 | 07:38 | 0 | 1708 |  | EXT | Нарушение формы кольцевого шва |  | (c)
11813.472000 | 0.000000 | -0.033000 | -11.410000 | -11.443000 | 326.000000 | 2088.000000 | -2131.000000 | 8.030518 |  | 1063 | Нарушение формы кольцевого шва | GWAN |  | 00:54 | 05:38 | 06:18 | 0 | 4009 |  | EXT | Нарушение формы кольцевого шва |  | (c)
11824.882000 | 0.000000 | -0.021000 | -11.145000 | -11.166000 | 213.000000 | 755.000000 | 815.000000 | 65.660389 |  | 1064 | Нарушение формы кольцевого шва | GWAN |  | 00:16 | 01:44 | 01:53 | 0 | 1204 |  | EXT | Нарушение формы кольцевого шва |  | (c)
11824.882000 | 0.000000 | -0.025000 | -11.145000 | -11.170000 | -1845.000000 | -1426.000000 | -948.000000 | 0.000000 |  | 1064 | Нарушение формы кольцевого шва | GWAN |  | 06:44 | 07:52 | 09:09 | 0 | 1793 |  | EXT | Нарушение формы кольцевого шва |  | (c)
11836.027000 | 0.000000 | -0.032000 | -11.430000 | -11.462000 | 1189.000000 | 1420.000000 | 1517.000000 | 31.076689 |  | 1065 | Нарушение формы кольцевого шва | GWAN |  | 00:13 | 00:51 | 01:06 | 0 | 656 |  | EXT | Нарушение формы кольцевого шва |  | (c)
11836.027000 | 0.000000 | -0.015000 | -11.430000 | -11.445000 | -1450.000000 | -1308.000000 | -1160.000000 | 46.722252 |  | 1065 | Смещение кромок | GWAN |  | 05:08 | 05:30 | 05:54 | 0 | 581 | 3.223000 | EXT | Смещение кромок. Наружу. Величина смещения - 3.2 мм. |  | (c)
11836.027000 | 0.000000 | -0.025000 | -11.430000 | -11.455000 | -721.000000 | -565.000000 | -595.000000 | 27.613315 |  | 1065 | Смещение кромок | GWAN |  | 07:05 | 07:30 | 07:26 | 0 | 253 | 2.431000 | EXT | Смещение кромок. Наружу. Величина смещения - 2.4 мм. |  | (c)
11836.027000 | 0.000000 | -0.035000 | -11.430000 | -11.465000 | -384.000000 | -82.000000 | 182.000000 | 14.695369 |  | 1065 | Смещение кромок | GWAN |  | 08:00 | 08:48 | 09:31 | 0 | 1133 | 4.061000 | EXT | Смещение кромок. Наружу. Величина смещения - 4.1 мм. |  | (c)
11870.042000 | 0.000000 | -0.018000 | -11.395000 | -11.413000 | -2054.000000 | -950.000000 | -1121.000000 | 0.000000 |  | 1068 | Нарушение формы кольцевого шва | GWAN |  | 04:45 | 07:43 | 07:16 | 0 | 1867 |  | EXT | Нарушение формы кольцевого шва |  | (c)
11870.042000 | 0.000000 | -0.024000 | -11.395000 | -11.419000 | 521.000000 | 1504.000000 | 1285.000000 | 14.650238 |  | 1068 | Нарушение формы кольцевого шва | GWAN |  | 11:41 | 02:19 | 01:44 | 0 | 1528 |  | EXT | Нарушение формы кольцевого шва |  | (c)
11870.217000 | 0.175000 | 0.057000 | -11.220000 | -11.338000 | -468.000000 | -444.000000 | -443.000000 | 31.877982 | 57.000000 | 1068 |  | CORR | GENE | 09:01 | 09:05 | 09:05 | 243 | 48 | 11.000000 | EXT | - |  | (c)
11881.437000 | 0.000000 | -0.025000 | -11.570000 | -11.595000 | 224.000000 | 311.000000 | 350.000000 | 18.042281 |  | 1069 | Смещение кромок | GWAN |  | 02:28 | 02:42 | 02:48 | 0 | 253 | 3.191000 | EXT | Смещение кромок. Вовнутрь. Величина смещения - 3.2 мм. |  | (c)
11881.437000 | 0.000000 | -0.025000 | -11.570000 | -11.595000 | 595.000000 | 746.000000 | 736.000000 | 48.042275 |  | 1069 | Смещение кромок | GWAN |  | 03:28 | 03:52 | 03:51 | 0 | 282 | 2.576000 | EXT | Смещение кромок. Наружу. Величина смещения - 2.6 мм. |  | (c)
11881.437000 | 0.000000 | -0.015000 | -11.570000 | -11.585000 | 1127.000000 | 1467.000000 | 1426.000000 | 16.653907 |  | 1069 | Смещение кромок | GWAN |  | 04:54 | 05:48 | 05:42 | 0 | 598 | 3.248000 | EXT | Смещение кромок. Вовнутрь. Величина смещения - 3.2 мм. |  | (c)
11881.437000 | 0.000000 | -0.035000 | -11.570000 | -11.605000 | -912.000000 | -636.000000 | -601.000000 | 23.389730 |  | 1069 | Нарушение формы кольцевого шва | GWAN |  | 11:24 | 00:09 | 00:15 | 0 | 622 |  | EXT | Нарушение формы кольцевого шва |  | (c)
11893.007000 | 0.000000 | -0.025000 | -11.515000 | -11.540000 | 477.000000 | 581.000000 | 564.000000 | 38.481375 |  | 1070 | Смещение кромок | GWAN |  | 02:25 | 02:42 | 02:39 | 0 | 174 | 2.535000 | EXT | Смещение кромок. Наружу. Величина смещения - 2.5 мм. |  | (c)
11893.007000 | 0.000000 | -0.025000 | -11.515000 | -11.540000 | 721.000000 | 840.000000 | 849.000000 | 58.168876 |  | 1070 | Смещение кромок | GWAN |  | 03:04 | 03:23 | 03:25 | 0 | 256 | 3.541000 | EXT | Смещение кромок. Вовнутрь. Величина смещения - 3.5 мм. |  | (c)
11893.007000 | 0.000000 | -0.010000 | -11.515000 | -11.525000 | 1233.000000 | 1337.000000 | 1390.000000 | 42.487199 |  | 1070 | Нарушение формы кольцевого шва | GWAN |  | 04:27 | 04:44 | 04:52 | 0 | 314 |  | EXT | Нарушение формы кольцевого шва |  | (c)
11893.007000 | 0.000000 | -0.015000 | -11.515000 | -11.530000 | 1679.000000 | 1807.000000 | 1798.000000 | 15.653968 |  | 1070 | Смещение кромок | GWAN |  | 05:39 | 05:59 | 05:58 | 0 | 238 | 3.383000 | EXT | Смещение кромок. Наружу. Величина смещения - 3.4 мм. |  | (c)
11893.007000 | 0.000000 | -0.015000 | -11.515000 | -11.530000 | 2147.000000 | -2166.000000 | -2186.000000 | 3.564763 |  | 1070 | Смещение кромок | GWAN |  | 06:54 | 07:18 | 07:15 | 0 | 256 | 2.789000 | EXT | Смещение кромок. Наружу. Величина смещения - 2.8 мм. |  | (c)
11893.007000 | 0.000000 | -0.030000 | -11.515000 | -11.545000 | -1545.000000 | -1362.000000 | -1341.000000 | 71.764380 |  | 1070 | Смещение кромок | GWAN |  | 08:59 | 09:28 | 09:31 | 0 | 407 | 3.251000 | EXT | Смещение кромок. Вовнутрь. Величина смещения - 3.3 мм. |  | (c)
11900.130000 | 7.123000 | 7.053000 | -4.392000 | -4.462000 | 1979.000000 | 2139.000000 | 2218.000000 | 0.000000 | 4369.000000 | 1070 |  | CORR | GENE | 06:27 | 06:53 | 07:06 | 93 | 478 | 14.000000 | EXT | - |  | (c)
11900.511000 | 7.504000 | 7.334000 | -4.011000 | -4.181000 | 2156.000000 | 2178.000000 | 2179.000000 | 0.587758 | 3904.000000 | 1070 |  | CORR | GENE | 06:56 | 06:59 | 06:59 | 277 | 45 | 10.000000 | EXT | - |  | (c)
11900.746000 | 7.739000 | 7.707000 | -3.776000 | -3.808000 | 1958.000000 | 2137.000000 | 2136.000000 | 0.000000 | 3752.000000 | 1070 |  | CORR | GENE | 06:24 | 06:53 | 06:52 | 56 | 355 | 10.000000 | EXT | - |  | (c)
11903.862000 | 10.855000 | 10.772000 | -0.660000 | -0.743000 | -2181.000000 | -2172.000000 | -2168.000000 | 5.070692 | 529.000000 | 1070 |  | CORR | AXGR | 07:16 | 07:17 | 07:18 | 214 | 27 | 10.000000 | EXT | -. Аномалия находится на упругопластическом изгибе: R=741 D, максимальное растяжение на 5.4 час. |  | (c)
11904.758000 | 0.236000 | 0.110000 | -11.194000 | -11.320000 | 2176.000000 | 2198.000000 | 2197.000000 | 0.000000 | 110.000000 | 1071 |  | CORR | AXGR | 07:54 | 07:57 | 07:57 | 230 | 42 | 10.000000 | EXT | -. Аномалия находится на упругопластическом изгибе: R=640 D, максимальное растяжение на 5.4 час. |  | (c)
11915.952000 | 0.000000 | -0.035000 | -11.530000 | -11.565000 | 411.000000 | 765.000000 | 639.000000 | 51.583714 |  | 1072 | Смещение кромок | GWAN |  | 00:13 | 01:10 | 00:50 | 0 | 456 | 3.247000 | EXT | Смещение кромок. Наружу. Величина смещения - 3.2 мм. Аномалия находится на упругопластическом изгибе: R=858 D, максимальное растяжение на 7 час. |  | (c)
11927.482000 | 0.000000 | -0.021000 | -11.580000 | -11.601000 | 935.000000 | -768.000000 | -1316.000000 | 893.000000 |  | 1073 | Нарушение формы кольцевого шва | GWAN |  | 11:11 | 06:36 | 05:07 | 0 | 4419 |  | EXT | Нарушение формы кольцевого шва |  | (c)
11939.062000 | 0.000000 | -0.025000 | -10.820000 | -10.845000 | 1944.000000 | -91.000000 | -1030.000000 | 0.000000 |  | 1074 | Нарушение формы кольцевого шва | GWAN |  | 00:32 | 07:04 | 04:32 | 0 | 2975 |  | EXT | Нарушение формы кольцевого шва |  | (c)
11939.062000 | 0.000000 | -0.028000 | -10.820000 | -10.848000 | 1139.000000 | 1566.000000 | 1468.000000 | 1139.000000 |  | 1074 | Нарушение формы кольцевого шва | GWAN |  | 10:22 | 11:31 | 11:15 | 0 | 658 |  | EXT | Нарушение формы кольцевого шва |  | (c)
11949.882000 | 0.000000 | -0.025000 | -10.805000 | -10.830000 | -646.000000 | 1724.000000 | 1493.000000 | 0.000000 |  | 1075 | Нарушение формы кольцевого шва | GWAN |  | 09:06 | 03:28 | 02:51 | 0 | 4279 |  | EXT | Нарушение формы кольцевого шва |  | (c)
11972.052000 | 0.000000 | -0.019000 | -10.730000 | -10.749000 | -1254.000000 | -567.000000 | 933.000000 | 1254.000000 |  | 1077 | Нарушение формы кольцевого шва | GWAN |  | 09:04 | 10:55 | 02:57 | 0 | 4375 |  | EXT | Нарушение формы кольцевого шва |  | (c)
11982.782000 | 0.000000 | -0.035000 | -11.620000 | -11.655000 | -1597.000000 | -1414.000000 | -1277.000000 | 958.000000 |  | 1078 | Смещение кромок | GWAN |  | 10:30 | 10:59 | 11:21 | 0 | 639 | 3.870000 | EXT | Смещение кромок. Наружу. Величина смещения - 3.9 мм. |  | (c)
11994.402000 | 0.000000 | -0.032000 | -10.905000 | -10.937000 | 1685.000000 | 2044.000000 | -2203.000000 | 1630.000000 |  | 1079 | Смещение кромок | GWAN |  | 00:33 | 01:30 | 02:05 | 0 | 1146 | 3.143153 | EXT | Смещение кромок. Вовнутрь. Величина смещения - 3.1 мм. |  | (c)
11994.402000 | 0.000000 | -0.024000 | -10.905000 | -10.929000 | 79.000000 | 1016.000000 | 648.000000 | 79.000000 |  | 1079 | Нарушение формы кольцевого шва | GWAN |  | 08:13 | 10:45 | 09:45 | 0 | 1139 |  | EXT | Нарушение формы кольцевого шва |  | (c)
12005.307000 | 0.000000 | -0.030000 | -11.110000 | -11.140000 | 221.000000 | 590.000000 | 1231.000000 | 0.000000 |  | 1080 | Нарушение формы кольцевого шва | GWAN |  | 03:29 | 04:29 | 06:12 | 0 | 2021 |  | EXT | Нарушение формы кольцевого шва |  | (c)
12005.307000 | 0.000000 | -0.040000 | -11.110000 | -11.150000 | -1776.000000 | -549.000000 | -861.000000 | 4.319236 |  | 1080 | Нарушение формы кольцевого шва | GWAN |  | 10:07 | 01:25 | 00:34 | 0 | 1830 |  | EXT | Нарушение формы кольцевого шва |  | (c)
12008.236000 | 2.929000 | 2.927000 | -8.181000 | -8.183000 | 1039.000000 | 1222.000000 | 1187.000000 | 60.332889 | 2927.000000 | 1080 |  | CORR | СIGR | 05:41 | 06:11 | 06:05 | 39 | 296 | 10.000000 | EXT | - |  | (c)
12009.214000 | 3.907000 | 3.894000 | -7.203000 | -7.216000 | 1460.000000 | 1560.000000 | 1572.000000 | 35.074327 | 3894.000000 | 1080 |  | CORR | СIGR | 06:49 | 07:05 | 07:07 | 38 | 224 | 10.000000 | EXT | - |  | (c)
12009.323000 | 4.016000 | 3.939000 | -7.094000 | -7.171000 | 1550.000000 | 1573.000000 | 1569.000000 | 50.259162 | 3939.000000 | 1080 |  | CORR | AXGR | 07:04 | 07:07 | 07:07 | 128 | 38 | 9.000000 | EXT | - |  | (c)
12009.676000 | 4.369000 | 4.339000 | -6.741000 | -6.771000 | 1129.000000 | 1266.000000 | 1242.000000 | 61.422316 | 4339.000000 | 1080 |  | CORR | GENE | 05:56 | 06:18 | 06:14 | 45 | 227 | 10.000000 | EXT | - |  | (c)
12009.910000 | 4.603000 | 4.555000 | -6.507000 | -6.555000 | 723.000000 | 808.000000 | 967.000000 | 58.336418 | 4555.000000 | 1080 |  | CORR | GENE | 04:50 | 05:04 | 05:29 | 74 | 488 | 10.000000 | EXT | - |  | (c)
12010.054000 | 4.747000 | 4.721000 | -6.363000 | -6.389000 | 1403.000000 | 1635.000000 | 1552.000000 | 30.716620 | 4721.000000 | 1080 |  | CORR | GENE | 06:40 | 07:17 | 07:04 | 83 | 298 | 11.000000 | EXT | - |  | (c)
12010.081000 | 4.774000 | 4.224000 | -6.336000 | -6.886000 | 1863.000000 | 2104.000000 | 2004.000000 | 0.000000 | 4224.000000 | 1080 |  | CORR | GENE | 07:54 | 08:33 | 08:17 | 1021 | 284 | 10.000000 | EXT | - |  | (c)
12010.919000 | 5.612000 | 5.607000 | -5.498000 | -5.503000 | 973.000000 | 1156.000000 | 1165.000000 | 54.885755 | 5469.000000 | 1080 |  | CORR | СIGR | 05:30 | 06:00 | 06:01 | 34 | 385 | 10.000000 | EXT | - |  | (c)
12050.472000 | 0.000000 | -0.010000 | -11.435000 | -11.445000 | 2023.000000 | 2125.000000 | -2098.000000 | 0.000000 |  | 1084 | Смещение кромок | GWAN |  | 05:19 | 05:35 | 06:13 | 0 | 680 | 3.138000 | EXT | Смещение кромок. Наружу. Величина смещения - 3.1 мм. |  | (c)
12050.472000 | 0.000000 | -0.055000 | -11.435000 | -11.490000 | -120.000000 | 100.000000 | 37.000000 | 2.955525 |  | 1084 | Смещение кромок | GWAN |  | 11:33 | 00:08 | 11:58 | 0 | 314 | 2.670000 | EXT | Смещение кромок. Наружу. Величина смещения - 2.7 мм. |  | (c)
12073.357000 | 0.000000 | -0.021000 | -11.290000 | -11.311000 | 240.000000 | 664.000000 | 534.000000 | 19.360359 |  | 1086 | Нарушение формы кольцевого шва | GWAN |  | 00:40 | 01:48 | 01:27 | 0 | 588 |  | EXT | Нарушение формы кольцевого шва |  | (c)
12073.357000 | 0.000000 | -0.018000 | -11.290000 | -11.308000 | 1435.000000 | 1995.000000 | 1837.000000 | 0.000000 |  | 1086 | Нарушение формы кольцевого шва | GWAN |  | 03:53 | 05:23 | 04:58 | 0 | 803 |  | EXT | Нарушение формы кольцевого шва |  | (c)
12073.357000 | 0.000000 | -0.011000 | -11.290000 | -11.301000 | -1619.000000 | -1492.000000 | -1476.000000 | 60.918699 |  | 1086 | Смещение кромок | GWAN |  | 07:40 | 08:00 | 08:03 | 0 | 288 | 3.754000 | EXT | Смещение кромок. Вовнутрь. Величина смещения - 3.8 мм. |  | (c)
12084.647000 | 0.000000 | -0.040000 | -11.490000 | -11.530000 | 1003.000000 | 1308.000000 | 1427.000000 | 30.584767 |  | 1087 | Смещение кромок | GWAN |  | 00:31 | 01:20 | 01:40 | 0 | 848 | 4.807000 | EXT | Смещение кромок. Вовнутрь. Величина смещения - 4.8 мм. |  | (c)
12084.647000 | 0.000000 | -0.020000 | -11.490000 | -11.510000 | 1875.000000 | 2098.000000 | -2183.000000 | 0.000000 |  | 1087 | Смещение кромок | GWAN |  | 02:52 | 03:28 | 03:57 | 0 | 807 | 3.848000 | EXT | Смещение кромок. Вовнутрь. Величина смещения - 3.8 мм. |  | (c)
12084.647000 | 0.000000 | -0.021000 | -11.490000 | -11.511000 | -1734.000000 | -1558.000000 | -1592.000000 | 40.036685 |  | 1087 | Нарушение формы кольцевого шва | GWAN |  | 05:09 | 05:38 | 05:32 | 0 | 285 |  | EXT | Нарушение формы кольцевого шва |  | (c)
12107.622000 | 0.000000 | -0.035000 | -11.095000 | -11.130000 | -358.000000 | 118.000000 | 83.000000 | 0.000000 |  | 1089 | Смещение кромок | GWAN |  | 08:50 | 10:07 | 10:01 | 0 | 883 | 3.282000 | EXT | Смещение кромок. Вовнутрь. Величина смещения - 3.3 мм. |  | (c)
12118.717000 | 0.000000 | -0.019000 | -11.360000 | -11.379000 | 502.000000 | 1682.000000 | -2055.000000 | 12.197116 |  | 1090 | Нарушение формы кольцевого шва | GWAN |  | 01:26 | 04:37 | 06:34 | 0 | 3808 |  | EXT | Нарушение формы кольцевого шва |  | (c)
12130.077000 | 0.000000 | -0.030000 | -11.465000 | -11.495000 | -1961.000000 | -1552.000000 | -1681.000000 | 21.764867 |  | 1091 | Смещение кромок | GWAN |  | 06:37 | 07:43 | 07:23 | 0 | 561 | 3.590000 | EXT | Смещение кромок. Наружу. Величина смещения - 3.6 мм. |  | (c)
12175.692000 | 0.000000 | -0.027000 | -11.125000 | -11.152000 | -412.000000 | 119.000000 | -40.000000 | 0.000000 |  | 1095 | Нарушение формы кольцевого шва | GWAN |  | 00:03 | 01:29 | 01:03 | 0 | 744 |  | EXT | Нарушение формы кольцевого шва. Аномалия находится на упругопластическом изгибе: R=487 D, максимальное растяжение на 5.5 час. |  | (c)
12175.692000 | 0.000000 | -0.030000 | -11.125000 | -11.155000 | 686.000000 | 906.000000 | 951.000000 | 55.329857 |  | 1095 | Смещение кромок | GWAN |  | 03:00 | 03:36 | 03:43 | 0 | 531 | 3.532000 | EXT | Смещение кромок. Вовнутрь. Величина смещения - 3.5 мм. Аномалия находится на упругопластическом изгибе: R=487 D, максимальное растяжение на 5.5 час. |  | (c)
12186.817000 | 0.000000 | -0.055000 | -11.435000 | -11.490000 | 122.000000 | 345.000000 | 298.000000 | 24.031435 |  | 1096 | Смещение кромок | GWAN |  | 00:12 | 00:48 | 00:40 | 0 | 351 | 3.236000 | EXT | Смещение кромок. Наружу. Величина смещения - 3.2 мм. Аномалия находится на упругопластическом изгибе: R=625 D, максимальное растяжение на 5.6 час. |  | (c)
12186.817000 | 0.000000 | -0.030000 | -11.435000 | -11.465000 | 663.000000 | 733.000000 | 741.000000 | 59.809409 |  | 1096 | Нарушение формы кольцевого шва | GWAN |  | 01:39 | 01:50 | 01:52 | 0 | 157 |  | EXT | Нарушение формы кольцевого шва. Аномалия находится на упругопластическом изгибе: R=625 D, максимальное растяжение на 5.6 час. |  | (c)
12186.817000 | 0.000000 | -0.030000 | -11.435000 | -11.465000 | -1528.000000 | -1339.000000 | -1359.000000 | 56.717778 |  | 1096 | Смещение кромок | GWAN |  | 07:45 | 08:16 | 08:13 | 0 | 337 | 4.446000 | EXT | Смещение кромок. Наружу. Величина смещения - 4.4 мм. Аномалия находится на упругопластическом изгибе: R=625 D, максимальное растяжение на 5.6 час. |  | (c)
12186.817000 | 0.000000 | -0.060000 | -11.435000 | -11.495000 | -929.000000 | -346.000000 | -530.000000 | 0.000000 |  | 1096 | Смещение кромок | GWAN |  | 09:22 | 10:56 | 10:26 | 0 | 799 | 3.594000 | EXT | Смещение кромок. Наружу. Величина смещения - 3.6 мм. Аномалия находится на упругопластическом изгибе: R=625 D, максимальное растяжение на 5.6 час. |  | (c)
12198.252000 | 0.000000 | -0.040000 | -11.445000 | -11.485000 | 1761.000000 | 1869.000000 | 1894.000000 | 16.529837 |  | 1097 | Смещение кромок | GWAN |  | 02:51 | 03:08 | 03:12 | 0 | 264 | 3.865000 | EXT | Смещение кромок. Наружу. Величина смещения - 3.9 мм. Аномалия находится на упругопластическом изгибе: R=930 D, максимальное растяжение на 6.3 час. |  | (c)
12198.252000 | 0.000000 | -0.025000 | -11.445000 | -11.470000 | 2177.000000 | -1771.000000 | -1794.000000 | 0.000000 |  | 1097 | Смещение кромок | GWAN |  | 03:58 | 05:21 | 05:17 | 0 | 982 | 5.213000 | EXT | Смещение кромок. Наружу. Величина смещения - 5.2 мм. Аномалия находится на упругопластическом изгибе: R=930 D, максимальное растяжение на 6.3 час. |  | (c)
12198.252000 | 0.000000 | -0.019000 | -11.445000 | -11.464000 | -1247.000000 | -1030.000000 | -869.000000 | 9.219403 |  | 1097 | Нарушение формы кольцевого шва | GWAN |  | 06:45 | 07:20 | 07:46 | 0 | 755 |  | EXT | Нарушение формы кольцевого шва. Аномалия находится на упругопластическом изгибе: R=930 D, максимальное растяжение на 6.3 час. |  | (c)
12221.157000 | 0.000000 | -0.028000 | -11.260000 | -11.288000 | 1582.000000 | 1879.000000 | 1841.000000 | 10.588164 |  | 1099 | Нарушение формы кольцевого шва | GWAN |  | 02:06 | 02:54 | 02:48 | 0 | 518 |  | EXT | Нарушение формы кольцевого шва |  | (c)
12222.811000 | 1.654000 | 1.405000 | -9.606000 | -9.855000 | -17.000000 | -4.000000 | -6.000000 | 0.000000 | 1405.000000 | 1099 |  | LWAN |  | 09:48 | 09:50 | 09:50 | 550 | 21 | 10.408132 | EXT | -. Эквивалент потери металла 10%. |  | (c)
12225.794000 | 4.637000 | 4.431000 | -6.623000 | -6.829000 | -10.000000 | 39.000000 | 20.000000 | 1.650092 | 4431.000000 | 1099 |  | LWAN |  | 09:49 | 09:57 | 09:54 | 421 | 61 | 10.121810 | EXT | -. Эквивалент потери металла 10%. |  | (c)
12227.516000 | 6.359000 | 6.101000 | -4.901000 | -5.159000 | 30.000000 | 40.000000 | 41.000000 | 3.294766 | 4689.000000 | 1099 |  | LWAN |  | 09:56 | 09:58 | 09:58 | 470 | 21 | 13.320938 | EXT | -. Эквивалент потери металла 13%. |  | (c)
12227.777000 | 6.620000 | 6.360000 | -4.640000 | -4.900000 | -20.000000 | -1.000000 | -3.000000 | 0.000000 | 4391.000000 | 1099 |  | LWAN |  | 09:48 | 09:51 | 09:50 | 509 | 32 | 11.071075 | EXT | -. Эквивалент потери металла 11%. |  | (c)
12229.295000 | 8.138000 | 8.000000 | -3.122000 | -3.260000 | -13.000000 | -5.000000 | -1.000000 | 0.000000 | 2899.000000 | 1099 |  | LWAN |  | 09:49 | 09:50 | 09:51 | 361 | 23 | 9.950405 | EXT | -. Эквивалент потери металла 10%. |  | (c)
12243.847000 | 0.000000 | -0.035000 | -11.330000 | -11.365000 | -2098.000000 | -1959.000000 | -1806.000000 | 10.668587 |  | 1101 | Смещение кромок | GWAN |  | 04:42 | 05:05 | 05:30 | 0 | 584 | 2.897000 | EXT | Смещение кромок. Наружу. Величина смещения - 2.9 мм. |  | (c)
12255.177000 | 0.000000 | -0.033000 | -11.150000 | -11.183000 | 1407.000000 | 1641.000000 | 1681.000000 | 22.303985 |  | 1102 | Нарушение формы кольцевого шва | GWAN |  | 01:50 | 02:28 | 02:34 | 0 | 547 |  | EXT | Нарушение формы кольцевого шва |  | (c)
12266.327000 | 0.000000 | -0.050000 | -11.095000 | -11.145000 | 288.000000 | 618.000000 | 581.000000 | 23.217046 |  | 1103 | Смещение кромок | GWAN |  | 01:02 | 01:55 | 01:49 | 0 | 587 | 3.667000 | EXT | Смещение кромок. Наружу. Величина смещения - 3.7 мм. |  | (c)
12266.327000 | 0.000000 | -0.027000 | -11.095000 | -11.122000 | -1978.000000 | -1761.000000 | -1624.000000 | 48.978575 |  | 1103 | Нарушение формы кольцевого шва | GWAN |  | 06:56 | 07:31 | 07:53 | 0 | 709 |  | EXT | Нарушение формы кольцевого шва |  | (c)
12288.777000 | 0.000000 | -0.035000 | -11.510000 | -11.545000 | -1681.000000 | -1553.000000 | -1578.000000 | 44.369857 |  | 1105 | Смещение кромок | GWAN |  | 06:47 | 07:08 | 07:04 | 0 | 206 | 2.987000 | EXT | Смещение кромок. Наружу. Величина смещения - 3 мм. |  | (c)
12288.777000 | 0.000000 | -0.035000 | -11.510000 | -11.545000 | -743.000000 | -438.000000 | -535.000000 | 9.653656 |  | 1105 | Смещение кромок | GWAN |  | 09:19 | 10:08 | 09:52 | 0 | 415 | 3.772000 | EXT | Смещение кромок. Наружу. Величина смещения - 3.8 мм. |  | (c)
12288.777000 | 0.000000 | -0.017000 | -11.510000 | -11.527000 | -279.000000 | 1483.000000 | 941.000000 | 5.603171 |  | 1105 | Нарушение формы кольцевого шва | GWAN |  | 10:33 | 03:18 | 01:50 | 0 | 2440 |  | EXT | Нарушение формы кольцевого шва |  | (c)
12300.287000 | 0.000000 | -0.025000 | -11.365000 | -11.390000 | 657.000000 | 697.000000 | 777.000000 | 62.710197 |  | 1106 | Смещение кромок | GWAN |  | 01:21 | 01:28 | 01:41 | 0 | 241 | 4.048000 | EXT | Смещение кромок. Вовнутрь. Величина смещения - 4 мм. |  | (c)
12300.287000 | 0.000000 | -0.015000 | -11.365000 | -11.380000 | 2027.000000 | 2088.000000 | 2082.000000 | 7.493892 |  | 1106 | Смещение кромок | GWAN |  | 05:02 | 05:12 | 05:11 | 0 | 110 | 2.551000 | EXT | Смещение кромок. Наружу. Величина смещения - 2.6 мм. |  | (c)
12300.287000 | 0.000000 | -0.035000 | -11.365000 | -11.400000 | -868.000000 | -630.000000 | -663.000000 | 20.483841 |  | 1106 | Смещение кромок | GWAN |  | 09:15 | 09:53 | 09:48 | 0 | 410 | 3.868000 | EXT | Смещение кромок. Наружу. Величина смещения - 3.9 мм. |  | (c)
12323.012000 | 0.000000 | -0.019000 | -11.475000 | -11.494000 | 408.000000 | 1396.000000 | 1112.000000 | 33.342058 |  | 1108 | Нарушение формы кольцевого шва | GWAN |  | 00:16 | 02:55 | 02:09 | 0 | 1410 |  | EXT | Нарушение формы кольцевого шва |  | (c)
12323.012000 | 0.000000 | -0.020000 | -11.475000 | -11.495000 | -1886.000000 | -1758.000000 | -1740.000000 | 27.842601 |  | 1108 | Смещение кромок | GWAN |  | 06:05 | 06:26 | 06:29 | 0 | 290 | 3.531000 | EXT | Смещение кромок. Наружу. Величина смещения - 3.5 мм. |  | (c)
12323.012000 | 0.000000 | -0.040000 | -11.475000 | -11.515000 | -395.000000 | -248.000000 | -253.000000 | 0.000000 |  | 1108 | Смещение кромок | GWAN |  | 10:06 | 10:30 | 10:29 | 0 | 285 | 3.254000 | EXT | Смещение кромок. Вовнутрь. Величина смещения - 3.3 мм. |  | (c)
12345.762000 | 0.000000 | -0.040000 | -10.885000 | -10.925000 | 2221.000000 | -2080.000000 | -2067.000000 | 0.000000 |  | 1110 | Смещение кромок | GWAN |  | 03:56 | 04:22 | 04:24 | 0 | 346 | 3.098000 | EXT | Смещение кромок. Наружу. Величина смещения - 3.1 мм. |  | (c)
12345.762000 | 0.000000 | -0.017000 | -10.885000 | -10.902000 | -1849.000000 | -1526.000000 | -1570.000000 | 30.825058 |  | 1110 | Нарушение формы кольцевого шва | GWAN |  | 04:59 | 05:51 | 05:44 | 0 | 557 |  | EXT | Нарушение формы кольцевого шва |  | (c)
12345.762000 | 0.000000 | -0.026000 | -10.885000 | -10.911000 | -682.000000 | 1222.000000 | 308.000000 | 24.890342 |  | 1110 | Нарушение формы кольцевого шва | GWAN |  | 08:07 | 01:15 | 10:47 | 0 | 1980 |  | EXT | Нарушение формы кольцевого шва |  | (c)
12356.647000 | 0.000000 | -0.035000 | -11.120000 | -11.155000 | 26.000000 | 371.000000 | 353.000000 | 2.094097 |  | 1111 | Смещение кромок | GWAN |  | 00:54 | 01:50 | 01:47 | 0 | 653 | 4.251000 | EXT | Смещение кромок. Наружу. Величина смещения - 4.3 мм. Аномалия находится на упругопластическом изгибе: R=397 D, максимальное растяжение на 6 час. |  | (c)
12356.647000 | 0.000000 | -0.018000 | -11.120000 | -11.138000 | -988.000000 | -751.000000 | -745.000000 | 40.478790 |  | 1111 | Нарушение формы кольцевого шва | GWAN |  | 10:10 | 10:49 | 10:50 | 0 | 487 |  | EXT | Нарушение формы кольцевого шва. Аномалия находится на упругопластическом изгибе: R=397 D, максимальное растяжение на 6 час. |  | (c)
12367.767000 | 0.000000 | -0.025000 | -11.605000 | -11.630000 | 1406.000000 | 1536.000000 | 1570.000000 | 1406.000000 |  | 1112 | Смещение кромок | GWAN |  | 09:18 | 09:39 | 09:45 | 0 | 328 | 3.081000 | EXT | Смещение кромок. Наружу. Величина смещения - 3.1 мм. Аномалия находится на упругопластическом изгибе: R=786 D, максимальное растяжение на 5.6 час. |  | (c)
12367.767000 | 0.000000 | -0.015000 | -11.605000 | -11.620000 | 1928.000000 | 2131.000000 | -2162.000000 | 1791.000000 |  | 1112 | Нарушение формы кольцевого шва | GWAN |  | 10:43 | 11:15 | 11:43 | 0 | 742 |  | EXT | Нарушение формы кольцевого шва. Аномалия находится на упругопластическом изгибе: R=786 D, максимальное растяжение на 5.6 час. |  | (c)
12379.372000 | 0.000000 | -0.015000 | -11.395000 | -11.410000 | 1084.000000 | 1209.000000 | 1216.000000 | 60.506223 |  | 1113 | Смещение кромок | GWAN |  | 03:46 | 04:06 | 04:07 | 0 | 264 | 2.346000 | EXT | Смещение кромок. Наружу. Величина смещения - 2.3 мм. |  | (c)
12379.372000 | 0.000000 | -0.022000 | -11.395000 | -11.417000 | 1586.000000 | -1850.000000 | 2198.000000 | 0.000000 |  | 1113 | Нарушение формы кольцевого шва | GWAN |  | 05:07 | 07:53 | 06:46 | 0 | 1224 |  | EXT | Нарушение формы кольцевого шва |  | (c)
12424.582000 | 0.000000 | -0.055000 | -11.555000 | -11.610000 | 1362.000000 | 1661.000000 | 1678.000000 | 19.192513 |  | 1117 | Смещение кромок | GWAN |  | 03:05 | 03:53 | 03:56 | 0 | 630 | 4.131000 | EXT | Смещение кромок. Наружу. Величина смещения - 4.1 мм. |  | (c)
12424.582000 | 0.000000 | -0.040000 | -11.555000 | -11.595000 | -1835.000000 | -1658.000000 | -1604.000000 | 31.893094 |  | 1117 | Смещение кромок | GWAN |  | 06:29 | 06:58 | 07:06 | 0 | 462 | 2.942000 | EXT | Смещение кромок. Наружу. Величина смещения - 2.9 мм. |  | (c)
12458.237000 | 0.000000 | -0.009000 | -11.360000 | -11.369000 | 1412.000000 | 1633.000000 | -1074.000000 | 0.000000 |  | 1120 | Нарушение формы кольцевого шва | GWAN |  | 00:19 | 00:55 | 05:38 | 0 | 3950 |  | EXT | Нарушение формы кольцевого шва |  | (c)
12469.597000 | 0.000000 | -0.030000 | -10.915000 | -10.945000 | -1007.000000 | -525.000000 | -662.000000 | 316.000000 |  | 1121 | Смещение кромок | GWAN |  | 00:38 | 01:56 | 01:34 | 0 | 691 | 3.412000 | EXT | Смещение кромок. Вовнутрь. Величина смещения - 3.4 мм. |  | (c)
12469.597000 | 0.000000 | -0.029000 | -10.915000 | -10.944000 | 456.000000 | 903.000000 | 1302.000000 | 456.000000 |  | 1121 | Нарушение формы кольцевого шва | GWAN |  | 04:35 | 05:47 | 06:51 | 0 | 1691 |  | EXT | Нарушение формы кольцевого шва |  | (c)
12480.512000 | 0.000000 | -0.025000 | -11.340000 | -11.365000 | 945.000000 | 1054.000000 | 1550.000000 | 6.129225 |  | 1122 | Нарушение формы кольцевого шва | GWAN |  | 00:05 | 00:23 | 01:43 | 0 | 1210 |  | EXT | Нарушение формы кольцевого шва |  | (c)
12480.512000 | 0.000000 | -0.030000 | -11.340000 | -11.370000 | -1977.000000 | -1711.000000 | -1618.000000 | 20.491505 |  | 1122 | Нарушение формы кольцевого шва | GWAN |  | 04:14 | 04:57 | 05:12 | 0 | 717 |  | EXT | Нарушение формы кольцевого шва |  | (c)
12480.512000 | 0.000000 | -0.027000 | -11.340000 | -11.367000 | 59.000000 | 167.000000 | 250.000000 | 20.146229 |  | 1122 | Нарушение формы кольцевого шва | GWAN |  | 09:42 | 10:00 | 10:13 | 0 | 382 |  | EXT | Нарушение формы кольцевого шва |  | (c)
12491.443000 | 10.931000 | 10.461000 | -0.409000 | -0.879000 | 413.000000 | 426.000000 | 426.000000 | 34.366360 | 287.000000 | 1122 | Металлургический дефект | MIAN | AXGR | 10:40 | 10:42 | 10:42 | 592 | 26 | 9.712880 | INT | Металлургический дефект. Эквивалент потери металла 10%. |  | (c)
12491.852000 | 0.000000 | -0.030000 | -11.335000 | -11.365000 | 1425.000000 | 1541.000000 | 1538.000000 | 46.734219 |  | 1123 | Смещение кромок | GWAN |  | 03:28 | 03:47 | 03:46 | 0 | 227 | 3.690000 | EXT | Смещение кромок. Вовнутрь. Величина смещения - 3.7 мм. |  | (c)
12491.852000 | 0.000000 | -0.025000 | -11.335000 | -11.360000 | 1675.000000 | 1817.000000 | 1953.000000 | 0.000000 |  | 1123 | Смещение кромок | GWAN |  | 04:08 | 04:31 | 04:53 | 0 | 558 | 3.091000 | EXT | Смещение кромок. Вовнутрь. Величина смещения - 3.1 мм. |  | (c)
12491.852000 | 0.000000 | -0.015000 | -11.335000 | -11.350000 | -2142.000000 | -1715.000000 | -1744.000000 | 7.182858 |  | 1123 | Смещение кромок | GWAN |  | 05:52 | 07:01 | 06:56 | 0 | 796 | 3.847000 | EXT | Смещение кромок. Наружу. Величина смещения - 3.8 мм. |  | (c)
12491.852000 | 0.000000 | -0.023000 | -11.335000 | -11.358000 | -1290.000000 | -1193.000000 | -581.000000 | 0.000000 |  | 1123 | Нарушение формы кольцевого шва | GWAN |  | 08:10 | 08:25 | 10:04 | 0 | 1419 |  | EXT | Нарушение формы кольцевого шва |  | (c)
12503.187000 | 0.000000 | -0.018000 | -11.340000 | -11.358000 | -1999.000000 | -1467.000000 | -1652.000000 | 46.654449 |  | 1124 | Нарушение формы кольцевого шва | GWAN |  | 07:08 | 08:33 | 08:04 | 0 | 694 |  | EXT | Нарушение формы кольцевого шва |  | (c)
12503.187000 | 0.000000 | -0.035000 | -11.340000 | -11.375000 | -1167.000000 | -964.000000 | -959.000000 | 60.661604 |  | 1124 | Смещение кромок | GWAN |  | 09:22 | 09:55 | 09:55 | 0 | 415 | 3.647000 | EXT | Смещение кромок. Вовнутрь. Величина смещения - 3.6 мм. |  | (c)
12503.187000 | 0.000000 | -0.038000 | -11.340000 | -11.378000 | -591.000000 | -512.000000 | -278.000000 | 2.917551 |  | 1124 | Нарушение формы кольцевого шва | GWAN |  | 10:55 | 11:08 | 11:45 | 0 | 628 |  | EXT | Нарушение формы кольцевого шва |  | (c)
12537.207000 | 0.000000 | -0.017000 | -11.295000 | -11.312000 | 1284.000000 | -1789.000000 | -2024.000000 | 0.000000 |  | 1127 | Нарушение формы кольцевого шва | GWAN |  | 02:30 | 06:14 | 05:36 | 0 | 2308 |  | EXT | Нарушение формы кольцевого шва |  | (c)
12548.502000 | 0.000000 | -0.022000 | -11.440000 | -11.462000 | -157.000000 | 222.000000 | 461.000000 | 0.000000 |  | 1128 | Нарушение формы кольцевого шва | GWAN |  | 02:17 | 03:18 | 03:56 | 0 | 1235 |  | EXT | Нарушение формы кольцевого шва |  | (c)
12548.502000 | 0.000000 | -0.030000 | -11.440000 | -11.470000 | 1151.000000 | 1435.000000 | 1509.000000 | 0.306790 |  | 1128 | Смещение кромок | GWAN |  | 05:48 | 06:34 | 06:46 | 0 | 717 | 2.942000 | EXT | Смещение кромок. Наружу. Величина смещения - 2.9 мм. |  | (c)
12548.502000 | 0.000000 | -0.019000 | -11.440000 | -11.459000 | -1316.000000 | -894.000000 | -993.000000 | 54.043405 |  | 1128 | Нарушение формы кольцевого шва | GWAN |  | 11:10 | 00:18 | 00:02 | 0 | 646 |  | EXT | Нарушение формы кольцевого шва |  | (c)
12559.942000 | 0.000000 | -0.030000 | -11.350000 | -11.380000 | -292.000000 | -211.000000 | -151.000000 | 11.000000 |  | 1129 | Смещение кромок | GWAN |  | 02:07 | 02:20 | 02:29 | 0 | 282 | 3.065000 | EXT | Смещение кромок. Наружу. Величина смещения - 3.1 мм. |  | (c)
12559.942000 | 0.000000 | -0.022000 | -11.350000 | -11.372000 | 1162.000000 | 1977.000000 | 2163.000000 | 1162.000000 |  | 1129 | Нарушение формы кольцевого шва | GWAN |  | 06:01 | 08:13 | 08:43 | 0 | 2002 |  | EXT | Нарушение формы кольцевого шва |  | (c)
12593.927000 | 0.000000 | -0.019000 | -11.435000 | -11.454000 | 1250.000000 | 1529.000000 | 1709.000000 | 4.944423 |  | 1132 | Нарушение формы кольцевого шва | GWAN |  | 01:01 | 01:46 | 02:15 | 0 | 920 |  | EXT | Нарушение формы кольцевого шва |  | (c)
12593.927000 | 0.000000 | -0.020000 | -11.435000 | -11.455000 | -2159.000000 | -1709.000000 | -1810.000000 | 5.799399 |  | 1132 | Смещение кромок | GWAN |  | 03:51 | 05:04 | 04:47 | 0 | 697 | 4.343000 | EXT | Смещение кромок. Наружу. Величина смещения - 4.3 мм. |  | (c)
12593.927000 | 0.000000 | -0.025000 | -11.435000 | -11.460000 | 420.000000 | 551.000000 | 664.000000 | 53.611794 |  | 1132 | Смещение кромок | GWAN |  | 10:47 | 11:09 | 11:27 | 0 | 488 | 3.167000 | EXT | Смещение кромок. Наружу. Величина смещения - 3.2 мм. |  | (c)
12605.362000 | 0.000000 | -0.015000 | -11.370000 | -11.385000 | 1944.000000 | -2213.000000 | -2117.000000 | 1716.000000 |  | 1133 | Смещение кромок | GWAN |  | 04:16 | 05:06 | 05:21 | 0 | 802 | 3.730000 | EXT | Смещение кромок. Вовнутрь. Величина смещения - 3.7 мм. |  | (c)
12605.362000 | 0.000000 | -0.024000 | -11.370000 | -11.394000 | -1482.000000 | 1115.000000 | 131.000000 | 0.000000 |  | 1133 | Нарушение формы кольцевого шва | GWAN |  | 07:04 | 02:03 | 11:24 | 0 | 3227 |  | EXT | Нарушение формы кольцевого шва |  | (c)
12616.732000 | 0.000000 | -0.015000 | -11.400000 | -11.415000 | 1819.000000 | 2059.000000 | 2019.000000 | 0.881093 |  | 1134 | Нарушение формы кольцевого шва | GWAN |  | 04:53 | 05:32 | 05:25 | 0 | 401 |  | EXT | Нарушение формы кольцевого шва |  | (c)
12616.732000 | 0.000000 | -0.035000 | -11.400000 | -11.435000 | -36.000000 | 135.000000 | 115.000000 | 9.259009 |  | 1134 | Смещение кромок | GWAN |  | 11:54 | 00:21 | 00:18 | 0 | 302 | 5.226000 | EXT | Смещение кромок. Вовнутрь. Величина смещения - 5.2 мм. |  | (c)
12628.132000 | 0.000000 | -0.050000 | -11.280000 | -11.330000 | 769.000000 | 957.000000 | 934.000000 | 62.052788 |  | 1135 | Смещение кромок | GWAN |  | 04:56 | 05:26 | 05:23 | 0 | 331 | 4.207000 | EXT | Смещение кромок. Наружу. Величина смещения - 4.2 мм. |  | (c)
12628.132000 | 0.000000 | -0.016000 | -11.280000 | -11.296000 | 1352.000000 | -1516.000000 | 2206.000000 | 0.000000 |  | 1135 | Нарушение формы кольцевого шва | GWAN |  | 06:30 | 10:47 | 08:48 | 0 | 1708 |  | EXT | Нарушение формы кольцевого шва |  | (c)
12639.412000 | 0.000000 | -0.019000 | -11.470000 | -11.489000 | -1638.000000 | -1263.000000 | -996.000000 | 0.000000 |  | 1136 | Нарушение формы кольцевого шва | GWAN |  | 04:36 | 05:36 | 06:20 | 0 | 1284 |  | EXT | Нарушение формы кольцевого шва |  | (c)
12639.412000 | 0.000000 | -0.025000 | -11.470000 | -11.495000 | -6.000000 | 678.000000 | 1041.000000 | 11.570301 |  | 1136 | Нарушение формы кольцевого шва | GWAN |  | 08:59 | 10:50 | 11:48 | 0 | 2093 |  | EXT | Нарушение формы кольцевого шва |  | (c)
12650.882000 | 0.000000 | -0.014000 | -11.355000 | -11.369000 | 1005.000000 | -1765.000000 | 2010.000000 | 0.000000 |  | 1137 | Нарушение формы кольцевого шва | GWAN |  | 03:02 | 07:35 | 05:44 | 0 | 2011 |  | EXT | Нарушение формы кольцевого шва |  | (c)
12673.657000 | 0.000000 | -0.024000 | -11.435000 | -11.459000 | 456.000000 | 740.000000 | 739.000000 | 36.768081 |  | 1139 | Нарушение формы кольцевого шва | GWAN |  | 01:18 | 02:04 | 02:04 | 0 | 566 |  | EXT | Нарушение формы кольцевого шва |  | (c)
12673.657000 | 0.000000 | -0.025000 | -11.435000 | -11.460000 | 1129.000000 | 1436.000000 | 1425.000000 | 17.176164 |  | 1139 | Смещение кромок | GWAN |  | 03:07 | 03:57 | 03:55 | 0 | 592 | 3.848000 | EXT | Смещение кромок. Наружу. Величина смещения - 3.8 мм. |  | (c)
12673.657000 | 0.000000 | -0.015000 | -11.435000 | -11.450000 | -2041.000000 | -1746.000000 | -1189.000000 | 27.271102 |  | 1139 | Нарушение формы кольцевого шва | GWAN |  | 06:36 | 07:23 | 08:53 | 0 | 1703 |  | EXT | Нарушение формы кольцевого шва |  | (c)
12685.092000 | 0.000000 | -0.029000 | -11.170000 | -11.199000 | 1041.000000 | 1218.000000 | 1199.000000 | 57.661598 |  | 1140 | Нарушение формы кольцевого шва | GWAN |  | 05:22 | 05:50 | 05:47 | 0 | 317 |  | EXT | Нарушение формы кольцевого шва |  | (c)
12685.092000 | 0.000000 | -0.033000 | -11.170000 | -11.203000 | -958.000000 | -607.000000 | -433.000000 | 7.444968 |  | 1140 | Нарушение формы кольцевого шва | GWAN |  | 11:59 | 00:56 | 01:24 | 0 | 1051 |  | EXT | Нарушение формы кольцевого шва |  | (c)
12707.687000 | 0.000000 | -0.020000 | -10.805000 | -10.825000 | 913.000000 | 1579.000000 | -1981.000000 | 414.000000 |  | 1142 | Нарушение формы кольцевого шва | GWAN |  | 06:15 | 08:03 | 10:28 | 0 | 3133 |  | EXT | Нарушение формы кольцевого шва |  | (c)
12718.492000 | 0.000000 | -0.018000 | -11.355000 | -11.373000 | -2215.000000 | 79.000000 | -947.000000 | 25.953570 |  | 1143 | Нарушение формы кольцевого шва | GWAN |  | 06:45 | 00:55 | 10:09 | 0 | 2537 |  | EXT | Нарушение формы кольцевого шва |  | (c)
12756.135000 | 3.833000 | 3.766000 | -7.522000 | -7.589000 | 2199.000000 | 2213.000000 | 2212.000000 | 0.000000 | 3766.000000 | 1146 |  | CORR | AXGR | 06:23 | 06:25 | 06:25 | 158 | 27 | 10.000000 | EXT | - |  | (c)
12762.924000 | 10.622000 | 9.313000 | -0.733000 | -2.042000 | -2145.000000 | -2136.000000 | -2133.000000 | 7.891095 | 208.000000 | 1146 |  | LWAN |  | 06:42 | 06:43 | 06:44 | 1834 | 25 | 10.190730 | INT | -. Эквивалент потери металла 10%. |  | (c)
12763.657000 | 0.000000 | -0.029000 | -11.450000 | -11.479000 | 744.000000 | 1800.000000 | 1433.000000 | 0.000000 |  | 1147 | Нарушение формы кольцевого шва | GWAN |  | 02:17 | 05:08 | 04:09 | 0 | 1378 |  | EXT | Нарушение формы кольцевого шва |  | (c)
12763.657000 | 0.000000 | -0.022000 | -11.450000 | -11.472000 | -2040.000000 | -1735.000000 | -1649.000000 | 46.949542 |  | 1147 | Смещение кромок | GWAN |  | 06:48 | 07:37 | 07:51 | 0 | 782 | 2.608786 | EXT | Смещение кромок. Наружу. Величина смещения - 2.6 мм. |  | (c)
12763.657000 | 0.000000 | -0.046000 | -11.450000 | -11.496000 | -804.000000 | -542.000000 | -308.000000 | 15.219501 |  | 1147 | Нарушение формы кольцевого шва | GWAN |  | 10:08 | 10:50 | 11:28 | 0 | 993 |  | EXT | Нарушение формы кольцевого шва |  | (c)
12808.452000 | 0.000000 | -0.025000 | -11.165000 | -11.190000 | 1618.000000 | 1890.000000 | 1864.000000 | 0.000000 |  | 1151 | Нарушение формы кольцевого шва | GWAN |  | 04:54 | 05:38 | 05:33 | 0 | 492 |  | EXT | Нарушение формы кольцевого шва |  | (c)
12808.452000 | 0.000000 | -0.021000 | -11.165000 | -11.186000 | -2030.000000 | -1668.000000 | -1749.000000 | 38.819391 |  | 1151 | Нарушение формы кольцевого шва | GWAN |  | 07:05 | 08:03 | 07:50 | 0 | 560 |  | EXT | Нарушение формы кольцевого шва |  | (c)
12842.182000 | 0.000000 | -0.014000 | -11.240000 | -11.254000 | 469.000000 | 1800.000000 | 1267.000000 | 0.000000 |  | 1154 | Нарушение формы кольцевого шва | GWAN |  | 01:31 | 05:05 | 03:39 | 0 | 1595 |  | EXT | Нарушение формы кольцевого шва |  | (c)
12842.182000 | 0.000000 | -0.026000 | -11.240000 | -11.266000 | -1882.000000 | -596.000000 | -997.000000 | 9.012606 |  | 1154 | Нарушение формы кольцевого шва | GWAN |  | 07:11 | 10:39 | 09:34 | 0 | 1771 |  | EXT | Нарушение формы кольцевого шва |  | (c)
12858.284000 | 4.862000 | 4.777000 | -5.948000 | -6.033000 | 130.000000 | 140.000000 | 143.000000 | 10.470217 | 4777.000000 | 1155 |  | CORR | AXGR | 02:09 | 02:11 | 02:11 | 214 | 27 | 13.000000 | EXT | - |  | (c)
12862.187000 | 8.765000 | 8.698000 | -2.045000 | -2.112000 | 155.000000 | 164.000000 | 168.000000 | 12.526392 | 1953.000000 | 1155 |  | CORR | AXGR | 02:13 | 02:15 | 02:15 | 159 | 26 | 11.000000 | EXT | - |  | (c)
12867.775000 | 3.543000 | 3.294000 | -7.307000 | -7.556000 | 44.000000 | 69.000000 | 74.000000 | 3.558090 | 3294.000000 | 1156 |  | CORR | GENE | 01:32 | 01:36 | 01:37 | 370 | 59 | 12.000000 | EXT | - |  | (c)
12886.397000 | 0.000000 | -0.025000 | -11.615000 | -11.640000 | -497.000000 | -390.000000 | -361.000000 | 224.000000 |  | 1158 | Смещение кромок | GWAN |  | 07:27 | 07:45 | 07:49 | 0 | 273 | 3.241000 | EXT | Смещение кромок. Вовнутрь. Величина смещения - 3.2 мм. Аномалия находится на упругопластическом изгибе: R=596 D, максимальное растяжение на 6.3 час. |  | (c)
12951.619000 | 7.922000 | 7.892000 | -0.048000 | -0.078000 | 1591.000000 | 1969.000000 | 2175.000000 | 0.000000 | 37.000000 | 1163 |  | CORR | СIGR | 03:24 | 04:25 | 04:58 | 41 | 1168 | 12.000000 | EXT | - |  | (c)
12953.132000 | 0.000000 | -0.029000 | -11.620000 | -11.649000 | 501.000000 | 747.000000 | 794.000000 | 501.000000 |  | 1165 | Нарушение формы кольцевого шва | GWAN |  | 00:54 | 01:34 | 01:41 | 0 | 585 |  | EXT | Нарушение формы кольцевого шва |  | (c)
12953.132000 | 0.000000 | -0.023000 | -11.620000 | -11.643000 | -1689.000000 | -684.000000 | -749.000000 | 0.000000 |  | 1165 | Нарушение формы кольцевого шва | GWAN |  | 07:01 | 09:43 | 09:32 | 0 | 1880 |  | EXT | Нарушение формы кольцевого шва |  | (c)
12964.752000 | 0.000000 | -0.036000 | -11.590000 | -11.626000 | -1300.000000 | 276.000000 | 137.000000 | 0.000000 |  | 1166 | Нарушение формы кольцевого шва | GWAN |  | 06:20 | 10:35 | 10:12 | 0 | 2875 |  | EXT | Нарушение формы кольцевого шва |  | (c)
13010.262000 | 0.000000 | -0.028000 | -11.400000 | -11.428000 | 611.000000 | 1227.000000 | 1041.000000 | 611.000000 |  | 1170 | Нарушение формы кольцевого шва | GWAN |  | 08:34 | 10:14 | 09:44 | 0 | 860 |  | EXT | Нарушение формы кольцевого шва |  | (c)
13021.817000 | 0.155000 | 0.106000 | -11.165000 | -11.214000 | -429.000000 | -293.000000 | -332.000000 | 236.000000 | 106.000000 | 1171 |  | ARTD | GENE | 02:15 | 02:37 | 02:31 | 1001 | 193 | 10.358345 | EXT | -. Эквивалент потери металла 10%. |  | (c)
13032.982000 | 0.000000 | -0.021000 | -11.605000 | -11.626000 | 235.000000 | 1797.000000 | 1449.000000 | 235.000000 |  | 1172 | Нарушение формы кольцевого шва | GWAN |  | 00:29 | 04:41 | 03:45 | 0 | 2428 |  | EXT | Нарушение формы кольцевого шва |  | (c)
13032.982000 | 0.000000 | -0.027000 | -11.605000 | -11.632000 | -1684.000000 | -1146.000000 | -1223.000000 | 762.000000 |  | 1172 | Нарушение формы кольцевого шва | GWAN |  | 07:20 | 08:46 | 08:34 | 0 | 922 |  | EXT | Нарушение формы кольцевого шва |  | (c)
13100.014000 | 11.232000 | 11.115000 | -0.018000 | -0.135000 | 236.000000 | 655.000000 | 1196.000000 | 236.000000 | 1.000000 | 1177 |  | CORR | GENE | 02:58 | 04:06 | 05:33 | 134 | 1921 | 25.000000 | EXT | - |  | (c)
13100.061000 | 0.029000 | 0.002000 | -11.346000 | -11.373000 | -955.000000 | -620.000000 | 122.000000 | 0.000000 | 2.000000 | 1178 |  | CORR | GENE | 02:45 | 03:39 | 05:39 | 148 | 2154 | 23.000000 | EXT | - |  | (c)
13111.389000 | 11.357000 | 11.295000 | -0.018000 | -0.080000 | 1043.000000 | 1054.000000 | 1062.000000 | 1043.000000 | 3.000000 | 1178 |  | CORR | AXGR | 08:07 | 08:09 | 08:10 | 77 | 38 | 13.000000 | EXT | -. Аномалия находится на упругопластическом изгибе: R=980 D, максимальное растяжение на 11.4 час. |  | (c)
13111.417000 | 0.010000 | 0.001000 | -10.890000 | -10.899000 | -541.000000 | -535.000000 | -529.000000 | 517.000000 | 1.000000 | 1179 |  | CORR | AXGR | 08:08 | 08:09 | 08:10 | 79 | 24 | 13.000000 | EXT | -. Аномалия находится на упругопластическом изгибе: R=980 D, максимальное растяжение на 11.4 час. |  | (c)
13133.717000 | 11.410000 | 11.350000 | -0.005000 | -0.065000 | -1728.000000 | -1716.000000 | -1718.000000 | 1707.000000 | 3.000000 | 1180 |  | CORR | AXGR | 04:24 | 04:26 | 04:25 | 62 | 21 | 14.000000 | EXT | - |  | (c)
13133.722000 | 0.000000 | -0.024000 | -11.600000 | -11.624000 | 1463.000000 | 1819.000000 | 1766.000000 | 1463.000000 |  | 1181 | Нарушение формы кольцевого шва | GWAN |  | 03:27 | 04:24 | 04:16 | 0 | 606 |  | EXT | Нарушение формы кольцевого шва |  | (c)
13133.723000 | 0.001000 | 0.001000 | -11.599000 | -11.599000 | 1813.000000 | 1827.000000 | 1825.000000 | 1813.000000 | 1.000000 | 1181 |  | CORR | AXGR | 04:24 | 04:26 | 04:26 | 60 | 26 | 14.000000 | EXT | - |  | (c)
13180.087000 | 0.000000 | -0.032000 | -11.595000 | -11.627000 | 626.000000 | 1543.000000 | 1621.000000 | 626.000000 |  | 1185 | Нарушение формы кольцевого шва | GWAN |  | 00:10 | 02:38 | 02:51 | 0 | 1989 |  | EXT | Нарушение формы кольцевого шва |  | (c)
13193.416000 | 1.734000 | 1.675000 | -9.891000 | -9.950000 | -429.000000 | -413.000000 | -413.000000 | 396.000000 | 1675.000000 | 1186 |  | CORR | AXGR | 09:36 | 09:39 | 09:39 | 150 | 33 | 10.000000 | EXT | - |  | (c)
13270.497000 | 0.000000 | -0.025000 | -11.415000 | -11.440000 | -1280.000000 | -1079.000000 | -916.000000 | 551.000000 |  | 1193 | Нарушение формы кольцевого шва | GWAN |  | 03:02 | 03:35 | 04:01 | 0 | 729 |  | EXT | Нарушение формы кольцевого шва |  | (c)
13428.662000 | 0.000000 | -0.022000 | -11.225000 | -11.247000 | -2229.000000 | -1537.000000 | -1711.000000 | 1193.000000 |  | 1207 | Нарушение формы кольцевого шва | GWAN |  | 06:56 | 08:48 | 08:19 | 0 | 1036 |  | EXT | Нарушение формы кольцевого шва |  | (c)
13428.662000 | 0.000000 | -0.037000 | -11.225000 | -11.262000 | -795.000000 | -631.000000 | -407.000000 | 18.000000 |  | 1207 | Нарушение формы кольцевого шва | GWAN |  | 10:47 | 11:14 | 11:50 | 0 | 778 |  | EXT | Нарушение формы кольцевого шва |  | (c)
13451.425000 | 0.133000 | 0.126000 | -11.282000 | -11.289000 | 855.000000 | 1421.000000 | 1206.000000 | 855.000000 | 126.000000 | 1209 |  | CORR | СIGR | 06:49 | 08:20 | 07:46 | 22 | 703 | 12.000000 | EXT | - |  | (c)
13462.560000 | 11.268000 | 11.258000 | -0.147000 | -0.157000 | -469.000000 | -215.000000 | -224.000000 | 0.000000 | 134.000000 | 1209 |  | CORR | СIGR | 03:15 | 03:56 | 03:55 | 23 | 490 | 12.000000 | EXT | - |  | (c)
13462.565000 | 11.273000 | 11.254000 | -0.142000 | -0.161000 | 324.000000 | 482.000000 | 682.000000 | 324.000000 | 139.000000 | 1209 |  | CORR | СIGR | 05:23 | 05:49 | 06:21 | 22 | 717 | 14.000000 | EXT | - |  | (c)
13487.854000 | 2.507000 | 2.440000 | -8.458000 | -8.525000 | 806.000000 | 923.000000 | 898.000000 | 806.000000 | 2440.000000 | 1212 |  | CORR | GENE | 07:40 | 07:58 | 07:54 | 92 | 184 | 10.000000 | EXT | - |  | (c)
13507.240000 | 0.000000 | -0.038000 | -1.895000 | -1.933000 | 1051.000000 | 1186.000000 | 1160.000000 | 1051.000000 |  | 1213б | Непровар / утяжина | GWAN |  | 05:07 | 05:29 | 05:24 | 0 | 217 | 17.000000 | INT | Непровар / утяжина |  | (c)
13509.135000 | 0.000000 | -0.040000 | -9.812000 | -9.852000 | 2178.000000 | -343.000000 | -1020.000000 | 0.000000 |  | 1214а | Нарушение формы кольцевого шва | GWAN |  | 02:39 | 07:52 | 06:03 | 0 | 2525 |  | EXT | Нарушение формы кольцевого шва |  | (c)
13573.387000 | 0.000000 | -0.029000 | -11.565000 | -11.594000 | 304.000000 | -335.000000 | -2086.000000 | 14.000000 |  | 1220 | Нарушение формы кольцевого шва | GWAN |  | 00:25 | 10:42 | 05:59 | 0 | 4143 |  | EXT | Нарушение формы кольцевого шва |  | (c)
13697.947000 | 0.000000 | -0.018000 | -10.865000 | -10.883000 | 676.000000 | 1273.000000 | 1390.000000 | 676.000000 |  | 1231 | Нарушение формы кольцевого шва | GWAN |  | 03:20 | 04:57 | 05:16 | 0 | 1429 |  | EXT | Нарушение формы кольцевого шва |  | (c)
13754.387000 | 0.000000 | -0.026000 | -11.500000 | -11.526000 | -939.000000 | 1661.000000 | 459.000000 | 0.000000 |  | 1236 | Нарушение формы кольцевого шва | GWAN |  | 10:36 | 05:36 | 02:22 | 0 | 2797 |  | EXT | Нарушение формы кольцевого шва |  | (c)
13767.529000 | 1.642000 | 1.632000 | -9.588000 | -9.598000 | 137.000000 | 181.000000 | 178.000000 | 11.048909 | 1632.000000 | 1237 |  | GOUG | СIGR | 01:13 | 01:20 | 01:19 | 21 | 83 | 10.000000 | EXT | -. Задир. |  | (c)
13768.613000 | 2.726000 | 2.712000 | -8.504000 | -8.518000 | 817.000000 | 1050.000000 | 970.000000 | 65.953928 | 2712.000000 | 1237 |  | GOUG | GENE | 03:03 | 03:40 | 03:27 | 54 | 305 | 15.000000 | EXT | -. Зона задиров. |  | (c)
13774.916000 | 9.029000 | 9.020000 | -2.201000 | -2.210000 | -376.000000 | -280.000000 | -302.000000 | 18.338965 | 2192.000000 | 1237 |  | GOUG | СIGR | 11:50 | 00:05 | 00:02 | 18 | 149 | 10.000000 | EXT | -. Задир. |  | (c)
13777.117000 | 0.000000 | -0.056000 | -1.415000 | -1.471000 | 1272.000000 | 1524.000000 | 1478.000000 | 44.071617 |  | 1238 | Смещение кромок | GWAN |  | 00:57 | 01:37 | 01:30 | 0 | 412 | 4.456000 | EXT | Смещение кромок. Наружу. Величина смещения - 4.5 мм. |  | (c)
13778.532000 | 0.000000 | -0.045000 | -11.465000 | -11.510000 | 517.000000 | 708.000000 | 734.000000 | 41.683954 |  | 1239 | Смещение кромок | GWAN |  | 01:35 | 02:06 | 02:10 | 0 | 436 | 3.611000 | EXT | Смещение кромок. Вовнутрь. Величина смещения - 3.6 мм. |  | (c)
13789.997000 | 0.000000 | -0.020000 | -11.465000 | -11.485000 | 1732.000000 | 1877.000000 | 1845.000000 | 1732.000000 |  | 1240 | Смещение кромок | GWAN |  | 04:26 | 04:49 | 04:44 | 0 | 227 | 2.541000 | EXT | Смещение кромок. Вовнутрь. Величина смещения - 2.5 мм. |  | (c)
13789.997000 | 0.000000 | -0.015000 | -11.465000 | -11.480000 | -1617.000000 | -1472.000000 | -1507.000000 | 1397.000000 |  | 1240 | Смещение кромок | GWAN |  | 07:26 | 07:49 | 07:43 | 0 | 221 | 3.123000 | EXT | Смещение кромок. Вовнутрь. Величина смещения - 3.1 мм. |  | (c)
13789.997000 | 0.000000 | -0.040000 | -11.465000 | -11.505000 | -374.000000 | -339.000000 | -322.000000 | 270.000000 |  | 1240 | Смещение кромок | GWAN |  | 10:46 | 10:52 | 10:55 | 0 | 105 | 2.735000 | EXT | Смещение кромок. Вовнутрь. Величина смещения - 2.7 мм. |  | (c)
13801.462000 | 0.000000 | -0.035000 | -11.520000 | -11.555000 | 1561.000000 | 1645.000000 | 1668.000000 | 28.028219 |  | 1241 | Смещение кромок | GWAN |  | 04:30 | 04:43 | 04:47 | 0 | 215 | 2.584000 | EXT | Смещение кромок. Наружу. Величина смещения - 2.6 мм. |  | (c)
13801.462000 | 0.000000 | -0.020000 | -11.520000 | -11.540000 | 1947.000000 | -2129.000000 | 2193.000000 | 0.000000 |  | 1241 | Нарушение формы кольцевого шва | GWAN |  | 05:32 | 06:34 | 06:12 | 0 | 492 |  | EXT | Нарушение формы кольцевого шва |  | (c)
13801.462000 | 0.000000 | -0.030000 | -11.520000 | -11.550000 | -1794.000000 | -1672.000000 | -1667.000000 | 45.450068 |  | 1241 | Смещение кромок | GWAN |  | 07:28 | 07:48 | 07:49 | 0 | 253 | 3.784000 | EXT | Смещение кромок. Наружу. Величина смещения - 3.8 мм. |  | (c)
13801.462000 | 0.000000 | -0.020000 | -11.520000 | -11.540000 | -1399.000000 | 91.000000 | -606.000000 | 15.033763 |  | 1241 | Нарушение формы кольцевого шва | GWAN |  | 08:32 | 00:32 | 10:40 | 0 | 1585 |  | EXT | Нарушение формы кольцевого шва |  | (c)
13812.982000 | 0.000000 | -0.025000 | -11.505000 | -11.530000 | -186.000000 | 1623.000000 | 1684.000000 | 0.000000 |  | 1242 | Нарушение формы кольцевого шва | GWAN |  | 10:33 | 03:25 | 03:35 | 0 | 3740 |  | EXT | Нарушение формы кольцевого шва |  | (c)
13816.599000 | 3.617000 | 3.523000 | -7.888000 | -7.982000 | -26.000000 | 13.000000 | 2.000000 | 0.149745 | 3523.000000 | 1242 |  | LWAN |  | 10:59 | 11:05 | 11:03 | 291 | 55 | 12.398443 | INT | -. Эквивалент потери металла 12%. |  | (c)
13843.439000 | 7.497000 | 7.361000 | -3.938000 | -4.074000 | -2205.000000 | -2192.000000 | -2180.000000 | 4.069380 | 3819.000000 | 1244 |  | CORR | GENE | 08:33 | 08:35 | 08:37 | 255 | 50 | 13.000000 | EXT | - |  | (c)
13858.822000 | 0.000000 | -0.015000 | -11.050000 | -11.065000 | -1899.000000 | -1789.000000 | -1756.000000 | 26.722192 |  | 1246 | Смещение кромок | GWAN |  | 05:25 | 05:43 | 05:48 | 0 | 288 | 2.457000 | EXT | Смещение кромок. Наружу. Величина смещения - 2.5 мм. |  | (c)
13858.822000 | 0.000000 | -0.020000 | -11.050000 | -11.070000 | -1470.000000 | -1362.000000 | -1258.000000 | 61.411507 |  | 1246 | Смещение кромок | GWAN |  | 06:34 | 06:52 | 07:09 | 0 | 424 | 2.719000 | EXT | Смещение кромок. Наружу. Величина смещения - 2.7 мм. |  | (c)
13926.827000 | 0.000000 | -0.040000 | -11.540000 | -11.580000 | 1533.000000 | 1739.000000 | 1732.000000 | 24.140787 |  | 1252 | Смещение кромок | GWAN |  | 01:20 | 01:53 | 01:52 | 0 | 398 | 2.794000 | EXT | Смещение кромок. Наружу. Величина смещения - 2.8 мм. |  | (c)
13926.827000 | 0.000000 | -0.025000 | -11.540000 | -11.565000 | 809.000000 | 1216.000000 | 1077.000000 | 71.541510 |  | 1252 | Нарушение формы кольцевого шва | GWAN |  | 11:23 | 00:29 | 00:06 | 0 | 535 |  | EXT | Нарушение формы кольцевого шва |  | (c)
13938.367000 | 0.000000 | -0.025000 | -11.040000 | -11.065000 | 1208.000000 | 1306.000000 | 1437.000000 | 45.510998 |  | 1253 | Смещение кромок | GWAN |  | 00:50 | 01:06 | 01:28 | 0 | 459 | 3.980000 | EXT | Смещение кромок. Вовнутрь. Величина смещения - 4 мм. |  | (c)
13938.367000 | 0.000000 | -0.040000 | -11.040000 | -11.080000 | 212.000000 | 528.000000 | 460.000000 | 37.121920 |  | 1253 | Смещение кромок | GWAN |  | 10:10 | 11:01 | 10:50 | 0 | 497 | 3.573000 | EXT | Смещение кромок. Вовнутрь. Величина смещения - 3.6 мм. |  | (c)
13949.407000 | 0.000000 | -0.025000 | -11.205000 | -11.230000 | 1687.000000 | 1823.000000 | 1803.000000 | 25.144151 |  | 1254 | Смещение кромок | GWAN |  | 03:58 | 04:20 | 04:17 | 0 | 232 | 3.444000 | EXT | Смещение кромок. Наружу. Величина смещения - 3.4 мм. |  | (c)
13949.407000 | 0.000000 | -0.030000 | -11.205000 | -11.235000 | -1955.000000 | -1706.000000 | -1770.000000 | 22.203103 |  | 1254 | Смещение кромок | GWAN |  | 06:10 | 06:50 | 06:40 | 0 | 372 | 3.306000 | EXT | Смещение кромок. Наружу. Величина смещения - 3.3 мм. |  | (c)
13960.612000 | 0.000000 | -0.022000 | -11.080000 | -11.102000 | 1213.000000 | 1702.000000 | 1586.000000 | 0.000000 |  | 1255 | Нарушение формы кольцевого шва | GWAN |  | 04:49 | 06:08 | 05:49 | 0 | 746 |  | EXT | Нарушение формы кольцевого шва |  | (c)
13960.612000 | 0.000000 | -0.030000 | -11.080000 | -11.110000 | -1128.000000 | -547.000000 | -672.000000 | 17.545982 |  | 1255 | Нарушение формы кольцевого шва | GWAN |  | 10:31 | 00:05 | 11:44 | 0 | 910 |  | EXT | Нарушение формы кольцевого шва |  | (c)
13971.692000 | 0.000000 | -0.020000 | -11.570000 | -11.590000 | 1490.000000 | 1720.000000 | 1659.000000 | 32.546772 |  | 1256 | Смещение кромок | GWAN |  | 03:25 | 04:02 | 03:52 | 0 | 337 | 2.881000 | EXT | Смещение кромок. Наружу. Величина смещения - 2.9 мм. |  | (c)
13971.692000 | 0.000000 | -0.016000 | -11.570000 | -11.586000 | -1766.000000 | -1364.000000 | -1530.000000 | 37.489559 |  | 1256 | Нарушение формы кольцевого шва | GWAN |  | 06:40 | 07:45 | 07:18 | 0 | 472 |  | EXT | Нарушение формы кольцевого шва |  | (c)
13971.692000 | 0.000000 | -0.024000 | -11.570000 | -11.594000 | 39.000000 | 106.000000 | 364.000000 | 29.407386 |  | 1256 | Нарушение формы кольцевого шва | GWAN |  | 11:31 | 11:42 | 00:23 | 0 | 652 |  | EXT | Нарушение формы кольцевого шва |  | (c)
13983.262000 | 0.000000 | -0.016000 | -11.480000 | -11.496000 | 94.000000 | 258.000000 | 384.000000 | 7.556095 |  | 1257 | Нарушение формы кольцевого шва | GWAN |  | 00:20 | 00:47 | 01:07 | 0 | 580 |  | EXT | Нарушение формы кольцевого шва |  | (c)
13983.262000 | 0.000000 | -0.030000 | -11.480000 | -11.510000 | 1603.000000 | 1710.000000 | 1714.000000 | 23.888627 |  | 1257 | Смещение кромок | GWAN |  | 04:24 | 04:41 | 04:42 | 0 | 221 | 3.407000 | EXT | Смещение кромок. Наружу. Величина смещения - 3.4 мм. |  | (c)
13983.262000 | 0.000000 | -0.020000 | -11.480000 | -11.500000 | -1708.000000 | -1653.000000 | -1647.000000 | 47.110554 |  | 1257 | Смещение кромок | GWAN |  | 07:29 | 07:38 | 07:39 | 0 | 122 | 2.413000 | EXT | Смещение кромок. Наружу. Величина смещения - 2.4 мм. |  | (c)
13983.262000 | 0.000000 | -0.035000 | -11.480000 | -11.515000 | -592.000000 | -500.000000 | -514.000000 | 35.137015 |  | 1257 | Смещение кромок | GWAN |  | 10:29 | 10:44 | 10:42 | 0 | 157 | 2.542000 | EXT | Смещение кромок. Наружу. Величина смещения - 2.5 мм. |  | (c)
13994.742000 | 0.000000 | -0.020000 | -11.550000 | -11.570000 | 2055.000000 | 2197.000000 | -2152.000000 | 1898.000000 |  | 1258 | Смещение кромок | GWAN |  | 04:54 | 05:17 | 05:36 | 0 | 508 | 4.214000 | EXT | Смещение кромок. Наружу. Величина смещения - 4.2 мм. |  | (c)
14017.852000 | 0.000000 | -0.015000 | -9.830000 | -9.845000 | 1755.000000 | 1908.000000 | 1888.000000 | 16.844650 |  | 1260а | Смещение кромок | GWAN |  | 03:43 | 04:08 | 04:05 | 0 | 267 | 3.302000 | EXT | Смещение кромок. Наружу. Величина смещения - 3.3 мм. |  | (c)
14017.852000 | 0.000000 | -0.016000 | -9.830000 | -9.846000 | 169.000000 | 914.000000 | 899.000000 | 48.522735 |  | 1260а | Нарушение формы кольцевого шва | GWAN |  | 11:27 | 01:27 | 01:25 | 0 | 1460 |  | EXT | Нарушение формы кольцевого шва |  | (c)
14027.682000 | 0.000000 | -0.020000 | -2.022000 | -2.042000 | -1886.000000 | -1761.000000 | -1643.000000 | 27.841965 |  | 1260б | Смещение кромок | GWAN |  | 04:13 | 04:33 | 04:52 | 0 | 485 | 3.576000 | EXT | Смещение кромок. Наружу. Величина смещения - 3.6 мм. |  | (c)
14027.682000 | 0.000000 | -0.032000 | -2.022000 | -2.054000 | 443.000000 | 731.000000 | 761.000000 | 61.417954 |  | 1260б | Нарушение формы кольцевого шва | GWAN |  | 10:28 | 11:15 | 11:20 | 0 | 635 |  | EXT | Нарушение формы кольцевого шва |  | (c)
14051.772000 | 0.000000 | -0.028000 | -11.375000 | -11.403000 | 467.000000 | -384.000000 | -2128.000000 | 0.000000 |  | 1263 | Нарушение формы кольцевого шва | GWAN |  | 00:41 | 10:23 | 05:42 | 0 | 3731 |  | EXT | Нарушение формы кольцевого шва |  | (c)
14063.147000 | 0.000000 | -0.030000 | -11.515000 | -11.545000 | -1768.000000 | -1423.000000 | -1487.000000 | 37.292559 |  | 1264 | Смещение кромок | GWAN |  | 06:48 | 07:43 | 07:33 | 0 | 563 | 3.155000 | EXT | Смещение кромок. Наружу. Величина смещения - 3.2 мм. |  | (c)
14096.972000 | 0.000000 | -0.030000 | -11.485000 | -11.515000 | 1327.000000 | 1586.000000 | 1618.000000 | 26.015890 |  | 1267 | Смещение кромок | GWAN |  | 01:11 | 01:52 | 01:58 | 0 | 581 | 4.271000 | EXT | Смещение кромок. Наружу. Величина смещения - 4.3 мм. |  | (c)
14096.972000 | 0.000000 | -0.035000 | -11.485000 | -11.520000 | -1757.000000 | -1714.000000 | -1664.000000 | 38.206364 |  | 1267 | Смещение кромок | GWAN |  | 04:53 | 05:00 | 05:08 | 0 | 186 | 3.014000 | EXT | Смещение кромок. Наружу. Величина смещения - 3 мм. |  | (c)
14096.972000 | 0.000000 | -0.019000 | -11.485000 | -11.504000 | -1500.000000 | -347.000000 | -845.000000 | 0.000000 |  | 1267 | Нарушение формы кольцевого шва | GWAN |  | 05:34 | 08:41 | 07:20 | 0 | 1310 |  | EXT | Нарушение формы кольцевого шва |  | (c)
14096.972000 | 0.000000 | -0.039000 | -11.485000 | -11.524000 | -75.000000 | 72.000000 | 230.000000 | 18.576966 |  | 1267 | Смещение кромок | GWAN |  | 09:24 | 09:48 | 10:14 | 0 | 611 | 2.901024 | EXT | Смещение кромок. Вовнутрь. Величина смещения - 2.9 мм. |  | (c)
14108.457000 | 0.000000 | -0.022000 | -11.180000 | -11.202000 | -160.000000 | 563.000000 | 301.000000 | 0.000000 |  | 1268 | Нарушение формы кольцевого шва | GWAN |  | 00:27 | 02:24 | 01:42 | 0 | 922 |  | EXT | Нарушение формы кольцевого шва. Аномалия находится на упругопластическом изгибе: R=495 D, максимальное растяжение на 5.5 час. |  | (c)
14108.457000 | 0.000000 | -0.010000 | -11.180000 | -11.190000 | 1132.000000 | 1345.000000 | 1270.000000 | 55.299458 |  | 1268 | Нарушение формы кольцевого шва | GWAN |  | 03:56 | 04:30 | 04:18 | 0 | 275 |  | EXT | Нарушение формы кольцевого шва. Аномалия находится на упругопластическом изгибе: R=495 D, максимальное растяжение на 5.5 час. |  | (c)
14108.457000 | 0.000000 | -0.026000 | -11.180000 | -11.206000 | 1947.000000 | 1979.000000 | 1999.000000 | 10.355193 |  | 1268 | Нарушение формы кольцевого шва | GWAN |  | 06:07 | 06:12 | 06:16 | 0 | 103 |  | INT | Нарушение формы кольцевого шва. Аномалия находится на упругопластическом изгибе: R=495 D, максимальное растяжение на 5.5 час. |  | (c)
14108.457000 | 0.000000 | -0.016000 | -11.180000 | -11.196000 | -2013.000000 | -1866.000000 | -1625.000000 | 48.886445 |  | 1268 | Нарушение формы кольцевого шва | GWAN |  | 07:28 | 07:52 | 08:31 | 0 | 777 |  | EXT | Нарушение формы кольцевого шва. Аномалия находится на упругопластическом изгибе: R=495 D, максимальное растяжение на 5.5 час. |  | (c)
14119.637000 | 0.000000 | -0.030000 | -11.500000 | -11.530000 | 1556.000000 | 1799.000000 | 1811.000000 | 13.338592 |  | 1269 | Нарушение формы кольцевого шва | GWAN |  | 01:50 | 02:29 | 02:31 | 0 | 509 |  | EXT | Нарушение формы кольцевого шва. Аномалия находится на упругопластическом изгибе: R=323 D, максимальное растяжение на 5.9 час. |  | (c)
14119.637000 | 0.000000 | -0.015000 | -11.500000 | -11.515000 | -1940.000000 | -1733.000000 | -1585.000000 | 23.465935 |  | 1269 | Смещение кромок | GWAN |  | 04:26 | 04:59 | 05:23 | 0 | 710 | 3.032232 | EXT | Смещение кромок. Наружу. Величина смещения - 3 мм. Аномалия находится на упругопластическом изгибе: R=323 D, максимальное растяжение на 5.9 час. |  | (c)
14119.637000 | 0.000000 | -0.025000 | -11.500000 | -11.525000 | -916.000000 | -614.000000 | -674.000000 | 15.215456 |  | 1269 | Смещение кромок | GWAN |  | 07:11 | 08:00 | 07:50 | 0 | 485 | 3.868000 | EXT | Смещение кромок. Наружу. Величина смещения - 3.9 мм. Аномалия находится на упругопластическом изгибе: R=323 D, максимальное растяжение на 5.9 час. |  | (c)
14125.490000 | 5.853000 | 5.709000 | -5.647000 | -5.791000 | 39.000000 | 54.000000 | 56.000000 | 4.516347 | 5510.000000 | 1269 |  | LWAN |  | 09:45 | 09:48 | 09:48 | 281 | 35 | 11.244670 | EXT | -. Эквивалент потери металла 11%. Аномалия находится на упругопластическом изгибе: R=644 D, максимальное растяжение на 6.3 час. |  | (c)
14154.012000 | 0.000000 | -0.015000 | -11.435000 | -11.450000 | 1671.000000 | 2098.000000 | 1987.000000 | 0.000000 |  | 1272 | Смещение кромок | GWAN |  | 03:43 | 04:52 | 04:34 | 0 | 633 | 3.967000 | EXT | Смещение кромок. Вовнутрь. Величина смещения - 4 мм. |  | (c)
14154.012000 | 0.000000 | -0.025000 | -11.435000 | -11.460000 | -1653.000000 | -1456.000000 | -1319.000000 | 46.635053 |  | 1272 | Нарушение формы кольцевого шва | GWAN |  | 06:46 | 07:18 | 07:40 | 0 | 668 |  | EXT | Нарушение формы кольцевого шва |  | (c)
14154.012000 | 0.000000 | -0.027000 | -11.435000 | -11.462000 | -294.000000 | -135.000000 | -142.000000 | 0.000000 |  | 1272 | Нарушение формы кольцевого шва | GWAN |  | 10:26 | 10:51 | 10:50 | 0 | 304 |  | EXT | Нарушение формы кольцевого шва |  | (c)
14154.064000 | 0.052000 | 0.010000 | -11.383000 | -11.425000 | -1798.000000 | -1786.000000 | -1787.000000 | 34.909573 | 10.000000 | 1272 |  | CORR | AXGR | 06:23 | 06:25 | 06:25 | 113 | 22 | 12.000000 | EXT | - |  | (c)
14187.732000 | 0.000000 | -0.020000 | -11.160000 | -11.180000 | 168.000000 | 534.000000 | 539.000000 | 13.568572 |  | 1275 | Нарушение формы кольцевого шва | GWAN |  | 02:36 | 03:35 | 03:36 | 0 | 742 |  | EXT | Нарушение формы кольцевого шва. Аномалия находится на упругопластическом изгибе: R=615 D, максимальное растяжение на 0.1 час. |  | (c)
14187.732000 | 0.000000 | -0.010000 | -11.160000 | -11.170000 | 1245.000000 | 1419.000000 | 1384.000000 | 45.797709 |  | 1275 | Смещение кромок | GWAN |  | 05:30 | 05:58 | 05:52 | 0 | 279 | 2.956000 | EXT | Смещение кромок. Наружу. Величина смещения - 3 мм. Аномалия находится на упругопластическом изгибе: R=615 D, максимальное растяжение на 0.1 час. |  | (c)
14187.732000 | 0.000000 | -0.027000 | -11.160000 | -11.187000 | -1627.000000 | -1338.000000 | -1235.000000 | 68.091682 |  | 1275 | Нарушение формы кольцевого шва | GWAN |  | 09:46 | 10:33 | 10:49 | 0 | 783 |  | EXT | Нарушение формы кольцевого шва. Аномалия находится на упругопластическом изгибе: R=615 D, максимальное растяжение на 0.1 час. |  | (c)
14198.892000 | 0.000000 | -0.017000 | -11.515000 | -11.532000 | -85.000000 | 562.000000 | 355.000000 | 0.000000 |  | 1276 | Нарушение формы кольцевого шва | GWAN |  | 02:10 | 03:54 | 03:21 | 0 | 879 |  | EXT | Нарушение формы кольцевого шва |  | (c)
14198.892000 | 0.000000 | -0.020000 | -11.515000 | -11.535000 | 1346.000000 | 1691.000000 | 1715.000000 | 0.000000 |  | 1276 | Смещение кромок | GWAN |  | 06:01 | 06:56 | 07:00 | 0 | 738 | 3.533000 | EXT | Смещение кромок. Наружу. Величина смещения - 3.5 мм. |  | (c)
14198.892000 | 0.000000 | -0.024000 | -11.515000 | -11.539000 | -1748.000000 | -1615.000000 | -967.000000 | 15.041258 |  | 1276 | Нарушение формы кольцевого шва | GWAN |  | 09:41 | 10:03 | 11:47 | 0 | 1561 |  | EXT | Нарушение формы кольцевого шва |  | (c)
14210.407000 | 0.000000 | -0.030000 | -11.410000 | -11.440000 | -1996.000000 | -1866.000000 | -1884.000000 | 18.934107 |  | 1277 | Смещение кромок | GWAN |  | 06:14 | 06:35 | 06:32 | 0 | 224 | 4.631000 | EXT | Смещение кромок. Наружу. Величина смещения - 4.6 мм. Аномалия находится на упругопластическом изгибе: R=460 D, максимальное растяжение на 5.8 час. |  | (c)
14221.817000 | 0.000000 | -0.020000 | -11.355000 | -11.375000 | 2189.000000 | -1813.000000 | -1752.000000 | 0.000000 |  | 1278 | Нарушение формы кольцевого шва | GWAN |  | 05:44 | 06:58 | 07:08 | 0 | 1041 |  | EXT | Нарушение формы кольцевого шва |  | (c)
14221.817000 | 0.000000 | -0.021000 | -11.355000 | -11.376000 | -683.000000 | 694.000000 | 166.000000 | 13.391643 |  | 1278 | Нарушение формы кольцевого шва | GWAN |  | 10:00 | 01:43 | 00:17 | 0 | 1698 |  | EXT | Нарушение формы кольцевого шва |  | (c)
14233.172000 | 0.000000 | -0.030000 | -11.370000 | -11.400000 | 967.000000 | 1057.000000 | 1052.000000 | 84.860065 |  | 1279 | Смещение кромок | GWAN |  | 00:14 | 00:28 | 00:28 | 0 | 168 | 3.400000 | EXT | Смещение кромок. Вовнутрь. Величина смещения - 3.4 мм. |  | (c)
14233.172000 | 0.000000 | -0.030000 | -11.370000 | -11.400000 | 1600.000000 | 1699.000000 | 1683.000000 | 37.483702 |  | 1279 | Смещение кромок | GWAN |  | 01:56 | 02:12 | 02:10 | 0 | 166 | 2.465000 | EXT | Смещение кромок. Наружу. Величина смещения - 2.5 мм. |  | (c)
14233.172000 | 0.000000 | -0.010000 | -11.370000 | -11.380000 | -1438.000000 | -802.000000 | -1037.000000 | 18.978556 |  | 1279 | Смещение кромок | GWAN |  | 05:46 | 07:28 | 06:50 | 0 | 802 | 2.456000 | EXT | Смещение кромок. Вовнутрь. Величина смещения - 2.5 мм. |  | (c)
14233.172000 | 0.000000 | -0.035000 | -11.370000 | -11.405000 | 392.000000 | 584.000000 | 638.000000 | 51.461615 |  | 1279 | Смещение кромок | GWAN |  | 10:41 | 11:12 | 11:21 | 0 | 491 | 3.324000 | EXT | Смещение кромок. Наружу. Величина смещения - 3.3 мм. |  | (c)
14266.802000 | 0.000000 | -0.019000 | -11.515000 | -11.534000 | 346.000000 | -1661.000000 | -2160.000000 | 5.683999 |  | 1282 | Нарушение формы кольцевого шва | GWAN |  | 02:25 | 09:01 | 07:41 | 0 | 3911 |  | EXT | Нарушение формы кольцевого шва |  | (c)
14278.317000 | 0.000000 | -0.025000 | -11.505000 | -11.530000 | 1656.000000 | -1381.000000 | -1753.000000 | 0.000000 |  | 1283 | Нарушение формы кольцевого шва | GWAN |  | 01:52 | 05:42 | 04:42 | 0 | 2104 |  | EXT | Нарушение формы кольцевого шва |  | (c)
14278.317000 | 0.000000 | -0.030000 | -11.505000 | -11.535000 | -576.000000 | -216.000000 | -303.000000 | 0.000000 |  | 1283 | Смещение кромок | GWAN |  | 07:52 | 08:50 | 08:36 | 0 | 546 | 5.170000 | EXT | Смещение кромок. Наружу. Величина смещения - 5.2 мм. |  | (c)
14278.317000 | 0.000000 | -0.037000 | -11.505000 | -11.542000 | 54.000000 | 189.000000 | 203.000000 | 16.353437 |  | 1283 | Нарушение формы кольцевого шва | GWAN |  | 09:34 | 09:56 | 09:58 | 0 | 298 |  | EXT | Нарушение формы кольцевого шва |  | (c)
14289.822000 | 0.000000 | -0.010000 | -11.415000 | -11.425000 | -54.000000 | 571.000000 | 590.000000 | 0.000000 |  | 1284 | Нарушение формы кольцевого шва | GWAN |  | 01:48 | 03:29 | 03:32 | 0 | 1289 |  | EXT | Нарушение формы кольцевого шва |  | (c)
14289.822000 | 0.000000 | -0.044000 | -11.415000 | -11.459000 | -1047.000000 | -977.000000 | -686.000000 | 26.222943 |  | 1284 | Смещение кромок | GWAN |  | 11:08 | 11:19 | 00:06 | 0 | 722 | 2.674294 | EXT | Смещение кромок. Наружу. Величина смещения - 2.7 мм. |  | (c)
14324.172000 | 0.000000 | -0.019000 | -11.495000 | -11.514000 | 278.000000 | 501.000000 | 1259.000000 | 0.000000 |  | 1287 | Нарушение формы кольцевого шва | GWAN |  | 00:00 | 00:36 | 02:38 | 0 | 1963 |  | EXT | Нарушение формы кольцевого шва |  | (c)
14324.172000 | 0.000000 | -0.014000 | -11.495000 | -11.509000 | -1836.000000 | -1672.000000 | -1579.000000 | 31.824758 |  | 1287 | Нарушение формы кольцевого шва | GWAN |  | 06:19 | 06:45 | 07:00 | 0 | 514 |  | EXT | Нарушение формы кольцевого шва |  | (c)
14324.172000 | 0.000000 | -0.045000 | -11.495000 | -11.540000 | -753.000000 | -367.000000 | -444.000000 | 0.000000 |  | 1287 | Смещение кромок | GWAN |  | 09:14 | 10:16 | 10:04 | 0 | 619 | 4.518000 | EXT | Смещение кромок. Вовнутрь. Величина смещения - 4.5 мм. |  | (c)
14347.197000 | 0.000000 | -0.031000 | -11.345000 | -11.376000 | -604.000000 | -302.000000 | -398.000000 | 15.475405 |  | 1289 | Смещение кромок | GWAN |  | 01:07 | 01:55 | 01:40 | 0 | 412 | 4.546000 | EXT | Смещение кромок. Вовнутрь. Величина смещения - 4.5 мм. |  | (c)
14347.197000 | 0.000000 | -0.036000 | -11.345000 | -11.381000 | -2205.000000 | -2068.000000 | -1888.000000 | 27.618202 |  | 1289 | Нарушение формы кольцевого шва | GWAN |  | 08:48 | 09:10 | 09:39 | 0 | 633 |  | EXT | Нарушение формы кольцевого шва |  | (c)
14358.542000 | 0.000000 | -0.019000 | -11.470000 | -11.489000 | 807.000000 | 1729.000000 | 1567.000000 | 0.000000 |  | 1290 | Нарушение формы кольцевого шва | GWAN |  | 04:13 | 06:42 | 06:16 | 0 | 1519 |  | EXT | Нарушение формы кольцевого шва |  | (c)
14358.542000 | 0.000000 | -0.021000 | -11.470000 | -11.491000 | -1718.000000 | -99.000000 | -845.000000 | 2.307011 |  | 1290 | Нарушение формы кольцевого шва | GWAN |  | 09:26 | 01:47 | 11:47 | 0 | 1747 |  | EXT | Нарушение формы кольцевого шва |  | (c)
14370.012000 | 0.000000 | -0.017000 | -11.435000 | -11.452000 | 1587.000000 | 1745.000000 | -2178.000000 | 0.000000 |  | 1291 | Нарушение формы кольцевого шва | GWAN |  | 03:42 | 04:08 | 05:35 | 0 | 1391 |  | EXT | Нарушение формы кольцевого шва |  | (c)
14370.012000 | 0.000000 | -0.021000 | -11.435000 | -11.456000 | -1077.000000 | -710.000000 | -786.000000 | 16.596042 |  | 1291 | Нарушение формы кольцевого шва | GWAN |  | 08:33 | 09:32 | 09:19 | 0 | 581 |  | EXT | Нарушение формы кольцевого шва |  | (c)
14370.012000 | 0.000000 | -0.022000 | -11.435000 | -11.457000 | 27.000000 | 484.000000 | 292.000000 | 23.548625 |  | 1291 | Нарушение формы кольцевого шва | GWAN |  | 11:31 | 00:44 | 00:13 | 0 | 530 |  | EXT | Нарушение формы кольцевого шва |  | (c)
14381.447000 | 0.000000 | -0.021000 | -11.300000 | -11.321000 | 1517.000000 | 115.000000 | -1285.000000 | 16.070477 |  | 1292 | Нарушение формы кольцевого шва | GWAN |  | 04:21 | 00:35 | 08:49 | 0 | 3317 |  | EXT | Нарушение формы кольцевого шва |  | (c)
14392.747000 | 0.000000 | -0.009000 | -11.485000 | -11.494000 | -789.000000 | 989.000000 | 994.000000 | 0.000000 |  | 1293 | Нарушение формы кольцевого шва | GWAN |  | 09:08 | 01:55 | 01:56 | 0 | 3566 |  | EXT | Нарушение формы кольцевого шва |  | (c)
14404.232000 | 0.000000 | -0.020000 | -11.460000 | -11.480000 | -478.000000 | -218.000000 | 181.000000 | 0.000000 |  | 1294 | Нарушение формы кольцевого шва | GWAN |  | 00:40 | 01:22 | 02:26 | 0 | 1317 |  | EXT | Нарушение формы кольцевого шва |  | (c)
14404.232000 | 0.000000 | -0.019000 | -11.460000 | -11.479000 | 1504.000000 | 1839.000000 | -1906.000000 | 26.229246 |  | 1294 | Нарушение формы кольцевого шва | GWAN |  | 06:00 | 06:54 | 08:50 | 0 | 2103 |  | EXT | Нарушение формы кольцевого шва |  | (c)
14415.692000 | 0.000000 | -0.015000 | -10.845000 | -10.860000 | -2133.000000 | -1916.000000 | -1651.000000 | 7.904294 |  | 1295 | Нарушение формы кольцевого шва | GWAN |  | 04:44 | 05:19 | 06:02 | 0 | 962 |  | EXT | Нарушение формы кольцевого шва |  | (c)
14415.692000 | 0.000000 | -0.015000 | -10.845000 | -10.860000 | -945.000000 | -777.000000 | -809.000000 | 43.214543 |  | 1295 | Смещение кромок | GWAN |  | 07:56 | 08:23 | 08:18 | 0 | 273 | 2.907000 | EXT | Смещение кромок. Вовнутрь. Величина смещения - 2.9 мм. |  | (c)
14415.692000 | 0.000000 | -0.020000 | -10.845000 | -10.865000 | -649.000000 | -576.000000 | -560.000000 | 30.901938 |  | 1295 | Смещение кромок | GWAN |  | 08:44 | 08:55 | 08:58 | 0 | 177 | 4.525000 | EXT | Смещение кромок. Наружу. Величина смещения - 4.5 мм. |  | (c)
14415.692000 | 0.000000 | -0.025000 | -10.845000 | -10.870000 | -244.000000 | 852.000000 | 584.000000 | 47.134964 |  | 1295 | Нарушение формы кольцевого шва | GWAN |  | 09:49 | 00:46 | 00:03 | 0 | 1657 |  | EXT | Нарушение формы кольцевого шва |  | (c)
14463.145000 | 3.163000 | 2.963000 | -8.207000 | -8.407000 | 2206.000000 | 2224.000000 | 2220.000000 | 0.000000 | 2963.000000 | 1299 |  | LWAN |  | 07:31 | 07:34 | 07:33 | 313 | 28 | 9.686436 | INT | -. Эквивалент потери металла 10%. |  | (c)
14469.183000 | 9.201000 | 9.055000 | -2.169000 | -2.315000 | 2208.000000 | 2219.000000 | 2218.000000 | 0.000000 | 2021.000000 | 1299 |  | LWAN |  | 07:31 | 07:33 | 07:32 | 294 | 20 | 12.497885 | EXT | -. Эквивалент потери металла 12%. |  | (c)
14471.117000 | 11.135000 | 11.029000 | -0.235000 | -0.341000 | -2196.000000 | -2188.000000 | -2185.000000 | 3.673660 | 126.000000 | 1299 |  | LWAN |  | 07:40 | 07:41 | 07:42 | 215 | 21 | 10.046905 | EXT | -. Эквивалент потери металла 10%. |  | (c)
14494.227000 | 0.000000 | -0.020000 | -11.490000 | -11.510000 | 608.000000 | 663.000000 | 735.000000 | 49.079936 |  | 1302 | Смещение кромок | GWAN |  | 01:50 | 01:59 | 02:10 | 0 | 253 | 3.107000 | EXT | Смещение кромок. Вовнутрь. Величина смещения - 3.1 мм. |  | (c)
14494.227000 | 0.000000 | -0.040000 | -11.490000 | -11.530000 | -1933.000000 | -1762.000000 | -1728.000000 | 40.539647 |  | 1302 | Смещение кромок | GWAN |  | 07:00 | 07:27 | 07:33 | 0 | 410 | 3.255000 | EXT | Смещение кромок. Наружу. Величина смещения - 3.3 мм. |  | (c)
14494.227000 | 0.000000 | -0.045000 | -11.490000 | -11.535000 | -736.000000 | -519.000000 | -539.000000 | 27.546345 |  | 1302 | Смещение кромок | GWAN |  | 10:13 | 10:48 | 10:45 | 0 | 395 | 3.971000 | EXT | Смещение кромок. Наружу. Величина смещения - 4 мм. |  | (c)
14494.227000 | 0.000000 | -0.019000 | -11.490000 | -11.509000 | -257.000000 | -143.000000 | -20.000000 | 17.448652 |  | 1302 | Нарушение формы кольцевого шва | GWAN |  | 11:30 | 11:49 | 00:08 | 0 | 473 |  | EXT | Нарушение формы кольцевого шва |  | (c)
14505.717000 | 0.000000 | -0.035000 | -11.445000 | -11.480000 | -1940.000000 | -1572.000000 | -1619.000000 | 49.316149 |  | 1303 | Смещение кромок | GWAN |  | 08:04 | 09:03 | 08:55 | 0 | 642 | 3.433000 | EXT | Смещение кромок. Наружу. Величина смещения - 3.4 мм. |  | (c)
14537.092000 | 8.700000 | 8.663000 | -2.815000 | -2.852000 | 334.000000 | 426.000000 | 426.000000 | 34.408080 | 2800.000000 | 1305 |  | CORR | GENE | 10:24 | 10:39 | 10:39 | 52 | 185 | 11.000000 | EXT | - |  | (c)
14562.657000 | 0.000000 | -0.036000 | -11.245000 | -11.281000 | 321.000000 | 614.000000 | 585.000000 | 25.889359 |  | 1308 | Смещение кромок | GWAN |  | 01:16 | 02:03 | 01:58 | 0 | 529 | 3.262000 | EXT | Смещение кромок. Наружу. Величина смещения - 3.3 мм. |  | (c)
14562.657000 | 0.000000 | -0.017000 | -11.245000 | -11.262000 | -2118.000000 | -1830.000000 | -1218.000000 | 25.718862 |  | 1308 | Нарушение формы кольцевого шва | GWAN |  | 06:42 | 07:29 | 09:07 | 0 | 1799 |  | EXT | Нарушение формы кольцевого шва |  | (c)
14570.196000 | 7.539000 | 7.414000 | -3.706000 | -3.831000 | -10.000000 | 0.000000 | -2.000000 | 0.000000 | 3606.000000 | 1308 |  | LWAN |  | 00:22 | 00:24 | 00:24 | 225 | 17 | 9.644122 | EXT | -. Эквивалент потери металла 10%. |  | (c)
14573.902000 | 0.000000 | -0.015000 | -11.290000 | -11.305000 | -1803.000000 | -1687.000000 | -1659.000000 | 34.506887 |  | 1309 | Смещение кромок | GWAN |  | 05:36 | 05:55 | 05:59 | 0 | 288 | 3.702000 | EXT | Смещение кромок. Наружу. Величина смещения - 3.7 мм. |  | (c)
14573.902000 | 0.000000 | -0.017000 | -11.290000 | -11.307000 | -826.000000 | 630.000000 | 527.000000 | 28.232073 |  | 1309 | Нарушение формы кольцевого шва | GWAN |  | 08:14 | 00:09 | 11:52 | 0 | 2707 |  | EXT | Нарушение формы кольцевого шва |  | (c)
14596.472000 | 0.000000 | -0.015000 | -11.030000 | -11.045000 | -1812.000000 | -1381.000000 | 281.000000 | 0.000000 |  | 1311 | Нарушение формы кольцевого шва | GWAN |  | 06:43 | 07:53 | 00:21 | 0 | 4186 |  | EXT | Нарушение формы кольцевого шва |  | (c)
14629.977000 | 0.000000 | -0.030000 | -11.065000 | -11.095000 | -1838.000000 | -1644.000000 | -1570.000000 | 31.660378 |  | 1314 | Смещение кромок | GWAN |  | 06:12 | 06:43 | 06:55 | 0 | 537 | 3.691000 | EXT | Смещение кромок. Наружу. Величина смещения - 3.7 мм. |  | (c)
14629.977000 | 0.000000 | -0.019000 | -11.065000 | -11.084000 | -988.000000 | 696.000000 | 733.000000 | 18.096965 |  | 1314 | Нарушение формы кольцевого шва | GWAN |  | 08:29 | 01:01 | 01:07 | 0 | 3443 |  | EXT | Нарушение формы кольцевого шва |  | (c)
14641.042000 | 0.000000 | -0.022000 | -10.920000 | -10.942000 | -1980.000000 | -778.000000 | -621.000000 | 0.000000 |  | 1315 | Нарушение формы кольцевого шва | GWAN |  | 05:03 | 08:17 | 08:42 | 0 | 2718 |  | EXT | Нарушение формы кольцевого шва |  | (c)
14641.627000 | 0.585000 | 0.473000 | -10.335000 | -10.447000 | -2195.000000 | -2165.000000 | -2166.000000 | 2.852343 | 473.000000 | 1315 | Металлургический дефект | MIAN | GENE | 04:28 | 04:33 | 04:33 | 197 | 58 | 9.632561 | INT | Металлургический дефект. Эквивалент потери металла 10%. |  | (c)
14642.008000 | 0.966000 | 0.922000 | -9.954000 | -9.998000 | -2208.000000 | -2185.000000 | -2192.000000 | 1.846271 | 922.000000 | 1315 | Металлургический дефект | MIAN | AXGR | 04:26 | 04:30 | 04:29 | 141 | 31 | 9.662472 | INT | Металлургический дефект. Эквивалент потери металла 10%. Аномалия находится в зоне сварного шва. |  | (c)
14663.392000 | 0.000000 | -0.022000 | -11.360000 | -11.382000 | -471.000000 | 245.000000 | 153.000000 | 0.000000 |  | 1317 | Нарушение формы кольцевого шва | GWAN |  | 00:01 | 01:56 | 01:41 | 0 | 1249 |  | EXT | Нарушение формы кольцевого шва |  | (c)
14663.392000 | 0.000000 | -0.030000 | -11.360000 | -11.390000 | 1617.000000 | -1987.000000 | -2204.000000 | 2.179494 |  | 1317 | Смещение кромок | GWAN |  | 05:38 | 07:56 | 07:21 | 0 | 1281 | 4.156000 | EXT | Смещение кромок. Наружу. Величина смещения - 4.2 мм. |  | (c)
14665.044000 | 1.652000 | 1.474000 | -9.708000 | -9.886000 | 2209.000000 | -2222.000000 | -2206.000000 | 1.957393 | 1474.000000 | 1317 |  | LWAN |  | 07:13 | 07:18 | 07:21 | 282 | 91 | 12.716344 | INT | -. Эквивалент потери металла 13%. |  | (c)
14697.032000 | 0.000000 | -0.026000 | -11.215000 | -11.241000 | 1569.000000 | 1903.000000 | -2064.000000 | 0.000000 |  | 1320 | Нарушение формы кольцевого шва | GWAN |  | 02:19 | 03:13 | 04:33 | 0 | 1657 |  | EXT | Нарушение формы кольцевого шва. Аномалия находится на упругопластическом изгибе: R=442 D, максимальное растяжение на 0.6 час. |  | (c)
14697.106000 | 0.074000 | 0.028000 | -11.141000 | -11.187000 | -253.000000 | -189.000000 | -181.000000 | 3.019855 | 28.000000 | 1320 |  | CORR | GENE | 09:25 | 09:35 | 09:37 | 182 | 144 | 15.000000 | EXT | -. Аномалия находится на упругопластическом изгибе: R=442 D, максимальное растяжение на 0.6 час. |  | (c)
14708.247000 | 0.000000 | -0.010000 | -11.465000 | -11.475000 | 1599.000000 | 1996.000000 | 1848.000000 | 0.000000 |  | 1321 | Смещение кромок | GWAN |  | 05:56 | 07:00 | 06:36 | 0 | 500 | 3.435000 | EXT | Смещение кромок. Наружу. Величина смещения - 3.4 мм. |  | (c)
14708.247000 | 0.000000 | -0.020000 | -11.465000 | -11.485000 | 2142.000000 | -1718.000000 | -1709.000000 | 42.062908 |  | 1321 | Смещение кромок | GWAN |  | 07:23 | 09:00 | 09:02 | 0 | 1220 | 3.420000 | EXT | Смещение кромок. Вовнутрь. Величина смещения - 3.4 мм. |  | (c)
14719.712000 | 0.000000 | -0.035000 | -11.250000 | -11.285000 | -1592.000000 | -1337.000000 | -1152.000000 | 712.000000 |  | 1322 | Смещение кромок | GWAN |  | 05:00 | 05:41 | 06:11 | 0 | 880 | 3.339000 | EXT | Смещение кромок. Наружу. Аномалия находится на отводе. Величина смещения - 3.3 мм. |  | (c)
14719.712000 | 0.000000 | -0.025000 | -11.250000 | -11.275000 | -430.000000 | -326.000000 | -303.000000 | 175.000000 |  | 1322 | Смещение кромок | GWAN |  | 08:07 | 08:24 | 08:28 | 0 | 256 | 3.611000 | EXT | Смещение кромок. Наружу. Аномалия находится на отводе. Величина смещения - 3.6 мм. |  | (c)
14719.712000 | 0.000000 | -0.025000 | -11.250000 | -11.275000 | -12.000000 | 63.000000 | 204.000000 | 0.000000 |  | 1322 | Смещение кромок | GWAN |  | 09:15 | 09:27 | 09:50 | 0 | 433 | 3.096000 | EXT | Смещение кромок. Наружу. Аномалия находится на отводе. Величина смещения - 3.1 мм. |  | (c)
14730.962000 | 0.000000 | -0.040000 | -11.335000 | -11.375000 | 1511.000000 | 1616.000000 | 1654.000000 | 35.060047 |  | 1323 | Смещение кромок | GWAN |  | 02:56 | 03:13 | 03:19 | 0 | 285 | 2.819000 | EXT | Смещение кромок. Наружу. Аномалия находится на отводе. Величина смещения - 2.8 мм. |  | (c)
14730.962000 | 0.000000 | -0.030000 | -11.335000 | -11.365000 | 2168.000000 | -1968.000000 | -2039.000000 | 0.000000 |  | 1323 | Смещение кромок | GWAN |  | 04:42 | 05:35 | 05:23 | 0 | 508 | 2.534000 | EXT | Смещение кромок. Наружу. Аномалия находится на отводе. Величина смещения - 2.5 мм. |  | (c)
14730.962000 | 0.000000 | -0.001000 | -11.335000 | -11.336000 | -1585.000000 | -1417.000000 | -1467.000000 | 52.090824 |  | 1323 | Смещение кромок | GWAN |  | 06:37 | 07:04 | 06:56 | 0 | 235 | 2.719000 | EXT | Смещение кромок. Наружу. Аномалия находится на отводе. Величина смещения - 2.7 мм. |  | (c)
14730.962000 | 0.000000 | -0.001000 | -11.335000 | -11.336000 | -1286.000000 | -1106.000000 | -1168.000000 | 75.292007 |  | 1323 | Смещение кромок | GWAN |  | 07:25 | 07:54 | 07:44 | 0 | 235 | 2.619000 | EXT | Смещение кромок. Вовнутрь. Аномалия находится на отводе. Величина смещения - 2.6 мм. |  | (c)
14730.962000 | 0.000000 | -0.015000 | -11.335000 | -11.350000 | -984.000000 | -865.000000 | -876.000000 | 53.362701 |  | 1323 | Смещение кромок | GWAN |  | 08:14 | 08:33 | 08:31 | 0 | 215 | 4.077000 | EXT | Смещение кромок. Наружу. Аномалия находится на отводе. Величина смещения - 4.1 мм. |  | (c)
14742.297000 | 0.000000 | -0.025000 | -11.375000 | -11.400000 | 1587.000000 | 1734.000000 | 1743.000000 | 13.996992 |  | 1324 | Смещение кромок | GWAN |  | 06:28 | 06:52 | 06:53 | 0 | 314 | 3.625000 | EXT | Смещение кромок. Наружу. Величина смещения - 3.6 мм. Аномалия находится на упругопластическом изгибе: R=515 D, максимальное растяжение на 6.2 час. |  | (c)
14742.297000 | 0.000000 | -0.028000 | -11.375000 | -11.403000 | 2186.000000 | -1871.000000 | -1930.000000 | 24.212779 |  | 1324 | Нарушение формы кольцевого шва | GWAN |  | 08:04 | 09:10 | 09:00 | 0 | 689 |  | EXT | Нарушение формы кольцевого шва. Аномалия находится на упругопластическом изгибе: R=515 D, максимальное растяжение на 6.2 час. |  | (c)
14752.636000 | 10.339000 | 10.275000 | -1.036000 | -1.100000 | 1103.000000 | 1406.000000 | 1412.000000 | 16.143128 | 941.000000 | 1324 |  | CORR | GENE | 05:10 | 05:58 | 06:00 | 159 | 618 | 10.000000 | EXT | - |  | (c)
14757.712000 | 2.370000 | 2.193000 | -9.105000 | -9.282000 | -1084.000000 | -1043.000000 | -1044.000000 | 1005.000000 | 2193.000000 | 1326 |  | CORR | GENE | 06:11 | 06:17 | 06:17 | 300 | 79 | 13.000000 | EXT | -. Аномалия находится на отводе. |  | (c)
14757.929000 | 2.587000 | 2.563000 | -8.888000 | -8.912000 | -1495.000000 | -1267.000000 | -1339.000000 | 1183.000000 | 2563.000000 | 1326 |  | CORR | GENE | 05:04 | 05:41 | 05:30 | 45 | 312 | 10.000000 | EXT | -. Аномалия находится на отводе. |  | (c)
14759.711000 | 4.369000 | 3.692000 | -7.106000 | -7.783000 | -1432.000000 | -1122.000000 | -1025.000000 | 619.000000 | 3692.000000 | 1326 |  | CORR | GENE | 05:15 | 06:05 | 06:20 | 1199 | 813 | 13.000000 | EXT | -. Аномалия находится на отводе. |  | (c)
14766.817000 | 0.000000 | -0.010000 | -11.385000 | -11.395000 | 1580.000000 | 1920.000000 | 1892.000000 | 0.000000 |  | 1327 | Смещение кромок | GWAN |  | 04:20 | 05:14 | 05:10 | 0 | 624 | 3.819000 | EXT | Смещение кромок. Наружу. Аномалия находится на отводе. Величина смещения - 3.8 мм. |  | (c)
14781.378000 | 3.176000 | 3.160000 | -2.614000 | -2.630000 | 2042.000000 | 2155.000000 | -2146.000000 | 0.000000 | 2549.000000 | 1328 |  | CORR | GENE | 04:58 | 05:16 | 05:42 | 81 | 545 | 14.000000 | EXT | - |  | (c)
14783.558000 | 5.356000 | 5.331000 | -0.434000 | -0.459000 | -2107.000000 | -2014.000000 | -2030.000000 | 9.985629 | 421.000000 | 1328 |  | CORR | СIGR | 05:48 | 06:03 | 06:01 | 38 | 154 | 11.000000 | EXT | - |  | (c)
14783.992000 | 0.000000 | -0.041000 | -11.340000 | -11.381000 | 263.000000 | 411.000000 | 435.000000 | 263.000000 |  | 1329 | Смещение кромок | GWAN |  | 03:13 | 03:37 | 03:41 | 0 | 343 | 3.374000 | EXT | Смещение кромок. Наружу. Аномалия находится на отводе. Величина смещения - 3.4 мм. |  | (c)
14783.992000 | 0.000000 | -0.026000 | -11.340000 | -11.366000 | 2000.000000 | 2119.000000 | 2148.000000 | 2000.000000 |  | 1329 | Смещение кромок | GWAN |  | 07:53 | 08:12 | 08:17 | 0 | 296 | 3.387000 | EXT | Смещение кромок. Наружу. Аномалия находится на отводе. Величина смещения - 3.4 мм. |  | (c)
14784.013000 | 0.021000 | 0.021000 | -11.319000 | -11.319000 | -1236.000000 | -941.000000 | -980.000000 | 724.000000 | 21.000000 | 1329 |  | CORR | GENE | 11:11 | 11:59 | 11:52 | 78 | 512 | 10.000000 | EXT | -. Аномалия находится на отводе. |  | (c)
14786.450000 | 2.458000 | 2.440000 | -8.882000 | -8.900000 | 975.000000 | 1424.000000 | 1300.000000 | 975.000000 | 2440.000000 | 1329 |  | CORR | GENE | 05:08 | 06:20 | 06:00 | 59 | 650 | 10.000000 | EXT | -. Аномалия находится на отводе. |  | (c)
14795.270000 | 11.278000 | 11.263000 | -0.062000 | -0.077000 | -1235.000000 | -1163.000000 | -1093.000000 | 951.000000 | 27.000000 | 1329 |  | ARTD | GENE | 11:11 | 11:23 | 11:34 | 50 | 284 | 10.000000 | EXT | -. Эквивалент потери металла 10%. Аномалия находится на отводе. |  | (c)
14795.332000 | 0.000000 | -0.045000 | -11.670000 | -11.715000 | 1797.000000 | 2061.000000 | 1993.000000 | 1797.000000 |  | 1330 | Смещение кромок | GWAN |  | 01:20 | 02:03 | 01:52 | 0 | 392 | 3.733000 | EXT | Смещение кромок. Наружу. Аномалия находится на отводе. Величина смещения - 3.7 мм. |  | (c)
14807.002000 | 0.000000 | -0.020000 | -10.880000 | -10.900000 | -447.000000 | -220.000000 | -288.000000 | 130.000000 |  | 1331 | Смещение кромок | GWAN |  | 07:19 | 07:56 | 07:45 | 0 | 317 | 3.142000 | EXT | Смещение кромок. Наружу. Аномалия находится на отводе. Величина смещения - 3.1 мм. |  | (c)
14807.002000 | 0.000000 | -0.030000 | -10.880000 | -10.910000 | 79.000000 | 340.000000 | 377.000000 | 79.000000 |  | 1331 | Смещение кромок | GWAN |  | 08:44 | 09:26 | 09:32 | 0 | 595 | 4.019000 | EXT | Смещение кромок. Наружу. Аномалия находится на отводе. Величина смещения - 4 мм. |  | (c)
14808.254000 | 1.252000 | 1.101000 | -9.628000 | -9.779000 | 412.000000 | 432.000000 | 431.000000 | 412.000000 | 1101.000000 | 1331 |  | CORR | AXGR | 09:38 | 09:41 | 09:41 | 331 | 38 | 10.000000 | EXT | -. Аномалия находится на отводе. |  | (c)
14811.503000 | 4.501000 | 4.343000 | -6.379000 | -6.537000 | 420.000000 | 440.000000 | 439.000000 | 420.000000 | 4343.000000 | 1331 |  | CORR | AXGR | 09:39 | 09:42 | 09:42 | 360 | 39 | 10.000000 | EXT | -. Аномалия находится на отводе. |  | (c)
14812.021000 | 5.019000 | 4.768000 | -5.861000 | -6.112000 | -969.000000 | -886.000000 | -919.000000 | 869.000000 | 4768.000000 | 1331 |  | CORR | GENE | 05:55 | 06:08 | 06:03 | 414 | 100 | 11.000000 | EXT | -. Аномалия находится на отводе. |  | (c)
14813.533000 | 6.531000 | 6.161000 | -4.349000 | -4.719000 | -914.000000 | -845.000000 | -847.000000 | 780.000000 | 4300.000000 | 1331 |  | CORR | GENE | 06:04 | 06:15 | 06:15 | 419 | 133 | 10.000000 | EXT | -. Аномалия находится на отводе. |  | (c)
14813.754000 | 6.752000 | 6.621000 | -4.128000 | -4.259000 | -1260.000000 | -1036.000000 | -816.000000 | 372.000000 | 4023.000000 | 1331 |  | CORR | GENE | 05:08 | 05:44 | 06:20 | 236 | 888 | 10.000000 | EXT | -. Аномалия находится на отводе. |  | (c)
14813.927000 | 6.925000 | 6.905000 | -3.955000 | -3.975000 | -826.000000 | -619.000000 | -628.000000 | 430.000000 | 3923.000000 | 1331 |  | CORR | GENE | 06:18 | 06:51 | 06:50 | 52 | 396 | 15.000000 | EXT | -. Аномалия находится на отводе. |  | (c)
14814.129000 | 7.127000 | 7.046000 | -3.753000 | -3.834000 | -1051.000000 | -1024.000000 | -1029.000000 | 1006.000000 | 3435.000000 | 1331 |  | CORR | GENE | 05:42 | 05:46 | 05:45 | 399 | 45 | 10.000000 | EXT | -. Аномалия находится на отводе. |  | (c)
14815.227000 | 8.225000 | 7.961000 | -2.655000 | -2.919000 | -869.000000 | -819.000000 | -838.000000 | 808.000000 | 2599.000000 | 1331 |  | CORR | GENE | 06:11 | 06:19 | 06:16 | 320 | 62 | 10.000000 | EXT | -. Аномалия находится на отводе. |  | (c)
14819.273000 | 1.391000 | 1.296000 | -3.224000 | -3.319000 | 1841.000000 | 2219.000000 | 2170.000000 | 0.000000 | 1296.000000 | 1332 |  | CORR | GENE | 04:35 | 05:36 | 05:28 | 171 | 659 | 10.000000 | EXT | -. Аномалия находится на упругопластическом изгибе: R=521 D, максимальное растяжение на 6.3 час. |  | (c)
14820.078000 | 2.196000 | 1.902000 | -2.419000 | -2.713000 | 2105.000000 | 2176.000000 | 2147.000000 | 3.318924 | 1902.000000 | 1332 |  | CORR | GENE | 05:17 | 05:29 | 05:24 | 467 | 85 | 10.000000 | EXT | -. Аномалия находится на упругопластическом изгибе: R=399 D, максимальное растяжение на 6.1 час. |  | (c)
14820.434000 | 2.552000 | 2.503000 | -2.063000 | -2.112000 | 2113.000000 | -1958.000000 | -2118.000000 | 0.000000 | 2038.000000 | 1332 |  | CORR | GENE | 05:19 | 06:22 | 05:56 | 74 | 460 | 12.000000 | EXT | -. Аномалия находится на упругопластическом изгибе: R=362 D, максимальное растяжение на 6.1 час. |  | (c)
14820.941000 | 3.059000 | 2.957000 | -1.556000 | -1.658000 | 1996.000000 | 2017.000000 | 2020.000000 | 15.068141 | 1454.000000 | 1332 |  | CORR | GENE | 05:00 | 05:03 | 05:04 | 204 | 48 | 10.000000 | EXT | -. Аномалия находится на упругопластическом изгибе: R=343 D, максимальное растяжение на 6 час. |  | (c)
14822.497000 | 0.000000 | -0.036000 | -11.465000 | -11.501000 | 1493.000000 | -1669.000000 | -1589.000000 | 16.902938 |  | 1333 | Нарушение формы кольцевого шва | GWAN |  | 04:07 | 07:37 | 07:50 | 0 | 2758 |  | EXT | Нарушение формы кольцевого шва. Аномалия находится на упругопластическом изгибе: R=353 D, максимальное растяжение на 6 час. |  | (c)
14833.962000 | 0.000000 | -0.055000 | -11.490000 | -11.545000 | 1290.000000 | 2117.000000 | 1817.000000 | 0.000000 |  | 1334 | Смещение кромок | GWAN |  | 00:55 | 03:08 | 02:20 | 0 | 1054 | 3.873000 | EXT | Смещение кромок. Наружу. Величина смещения - 3.9 мм. Аномалия находится на упругопластическом изгибе: R=625 D, максимальное растяжение на 5.3 час. |  | (c)
14856.262000 | 0.000000 | -0.040000 | -11.490000 | -11.530000 | 1093.000000 | 1473.000000 | 1337.000000 | 52.414949 |  | 1336 | Смещение кромок | GWAN |  | 01:46 | 02:47 | 02:25 | 0 | 488 | 3.368000 | EXT | Смещение кромок. Вовнутрь. Величина смещения - 3.4 мм. Аномалия находится на упругопластическом изгибе: R=726 D, максимальное растяжение на 7.2 час. |  | (c)
14856.262000 | 0.000000 | -0.012000 | -11.490000 | -11.502000 | -2161.000000 | -1917.000000 | -1923.000000 | 5.586359 |  | 1336 | Нарушение формы кольцевого шва | GWAN |  | 05:00 | 05:40 | 05:39 | 0 | 476 |  | EXT | Нарушение формы кольцевого шва. Аномалия находится на упругопластическом изгибе: R=726 D, максимальное растяжение на 7.2 час. |  | (c)
14856.262000 | 0.000000 | -0.025000 | -11.490000 | -11.515000 | -1608.000000 | -1234.000000 | -1032.000000 | 0.000000 |  | 1336 | Смещение кромок | GWAN |  | 06:30 | 07:30 | 08:03 | 0 | 1153 | 4.022000 | EXT | Смещение кромок. Вовнутрь. Величина смещения - 4 мм. Аномалия находится на упругопластическом изгибе: R=726 D, максимальное растяжение на 7.2 час. |  | (c)
14856.262000 | 0.000000 | -0.027000 | -11.490000 | -11.517000 | 125.000000 | 271.000000 | 316.000000 | 25.511718 |  | 1336 | Нарушение формы кольцевого шва | GWAN |  | 11:09 | 11:33 | 11:40 | 0 | 382 |  | EXT | Нарушение формы кольцевого шва. Аномалия находится на упругопластическом изгибе: R=726 D, максимальное растяжение на 7.2 час. |  | (c)
14867.752000 | 0.000000 | -0.025000 | -11.540000 | -11.565000 | -2086.000000 | -1880.000000 | -1857.000000 | 30.150729 |  | 1337 | Смещение кромок | GWAN |  | 06:42 | 07:16 | 07:19 | 0 | 459 | 4.063000 | EXT | Смещение кромок. Наружу. Величина смещения - 4.1 мм. Аномалия находится на упругопластическом изгибе: R=519 D, максимальное растяжение на 7.9 час. |  | (c)
14867.752000 | 0.000000 | -0.040000 | -11.540000 | -11.580000 | -1099.000000 | -919.000000 | -961.000000 | 66.409495 |  | 1337 | Смещение кромок | GWAN |  | 09:22 | 09:51 | 09:44 | 0 | 276 | 3.115000 | EXT | Смещение кромок. Вовнутрь. Величина смещения - 3.1 мм. Аномалия находится на упругопластическом изгибе: R=519 D, максимальное растяжение на 7.9 час. |  | (c)
14924.842000 | 0.000000 | -0.038000 | -11.310000 | -11.348000 | 395.000000 | 546.000000 | 517.000000 | 31.913030 |  | 1342 | Нарушение формы кольцевого шва | GWAN |  | 01:41 | 02:05 | 02:00 | 0 | 244 |  | EXT | Нарушение формы кольцевого шва |  | (c)
14924.842000 | 0.000000 | -0.019000 | -11.310000 | -11.329000 | 2217.000000 | -1660.000000 | -1863.000000 | 29.650298 |  | 1342 | Нарушение формы кольцевого шва | GWAN |  | 06:35 | 08:09 | 07:36 | 0 | 763 |  | EXT | Нарушение формы кольцевого шва |  | (c)
14935.928000 | 11.086000 | 9.496000 | -0.224000 | -1.814000 | -2217.000000 | -2209.000000 | -2195.000000 | 2.903506 | 169.000000 | 1342 |  | LWAN |  | 06:39 | 06:40 | 06:43 | 1645 | 45 | 17.686800 | INT | -. Эквивалент потери металла 18%. |  | (c)
14947.557000 | 0.000000 | -0.020000 | -11.060000 | -11.080000 | 530.000000 | 1247.000000 | -2225.000000 | 0.000000 |  | 1344 | Нарушение формы кольцевого шва | GWAN |  | 00:01 | 01:57 | 04:37 | 0 | 3413 |  | EXT | Нарушение формы кольцевого шва |  | (c)
14970.122000 | 0.000000 | -0.021000 | -11.260000 | -11.281000 | -658.000000 | -497.000000 | 549.000000 | 38.305923 |  | 1346 | Нарушение формы кольцевого шва | GWAN |  | 07:18 | 07:44 | 10:33 | 0 | 2414 |  | EXT | Нарушение формы кольцевого шва |  | (c)
14981.382000 | 0.000000 | -0.020000 | -11.285000 | -11.305000 | -1483.000000 | -1202.000000 | -1277.000000 | 1071.000000 |  | 1347 | Смещение кромок | GWAN |  | 01:37 | 02:22 | 02:10 | 0 | 412 | 3.458000 | EXT | Смещение кромок. Вовнутрь. Величина смещения - 3.5 мм. |  | (c)
14981.382000 | 0.000000 | -0.001000 | -11.285000 | -11.286000 | -98.000000 | 160.000000 | 94.000000 | 0.000000 |  | 1347 | Смещение кромок | GWAN |  | 05:20 | 06:02 | 05:51 | 0 | 383 | 3.913000 | EXT | Смещение кромок. Наружу. Величина смещения - 3.9 мм. |  | (c)
15003.877000 | 0.000000 | -0.015000 | -11.355000 | -11.370000 | -2065.000000 | -1902.000000 | -1595.000000 | 51.278637 |  | 1349 | Нарушение формы кольцевого шва | GWAN |  | 08:33 | 08:59 | 09:49 | 0 | 940 |  | EXT | Нарушение формы кольцевого шва. Аномалия находится на упругопластическом изгибе: R=476 D, максимальное растяжение на 5.6 час. |  | (c)
15076.915000 | 5.303000 | 5.169000 | -5.792000 | -5.926000 | 2187.000000 | 2197.000000 | 2199.000000 | 0.514028 | 5169.000000 | 1355 |  | LWAN |  | 05:56 | 05:57 | 05:58 | 282 | 25 | 10.220459 | EXT | -. Эквивалент потери металла 10%. |  | (c)
15094.097000 | 0.000000 | -0.020000 | -11.185000 | -11.205000 | 276.000000 | 503.000000 | 480.000000 | 22.307710 |  | 1357 | Смещение кромок | GWAN |  | 02:47 | 03:23 | 03:20 | 0 | 407 | 3.387000 | EXT | Смещение кромок. Наружу. Величина смещения - 3.4 мм. |  | (c)
15094.097000 | 0.000000 | -0.026000 | -11.185000 | -11.211000 | 1752.000000 | -1520.000000 | -1540.000000 | 29.862421 |  | 1357 | Нарушение формы кольцевого шва | GWAN |  | 06:45 | 09:57 | 09:54 | 0 | 2339 |  | EXT | Нарушение формы кольцевого шва |  | (c)
15151.242000 | 0.000000 | -0.020000 | -11.545000 | -11.565000 | 943.000000 | 1080.000000 | 1083.000000 | 943.000000 |  | 1362 | Смещение кромок | GWAN |  | 06:39 | 07:01 | 07:01 | 0 | 279 | 2.360000 | EXT | Смещение кромок. Наружу. Величина смещения - 2.4 мм. |  | (c)
15151.242000 | 0.000000 | -0.065000 | -11.545000 | -11.610000 | 1524.000000 | 1661.000000 | 1667.000000 | 1524.000000 |  | 1362 | Смещение кромок | GWAN |  | 08:12 | 08:34 | 08:35 | 0 | 285 | 3.192000 | EXT | Смещение кромок. Наружу. Величина смещения - 3.2 мм. |  | (c)
15174.287000 | 0.000000 | -0.016000 | -11.520000 | -11.536000 | -1668.000000 | -461.000000 | 94.000000 | 7.579282 |  | 1364 | Нарушение формы кольцевого шва | GWAN |  | 06:55 | 10:10 | 11:40 | 0 | 3524 |  | EXT | Нарушение формы кольцевого шва |  | (c)
15197.097000 | 0.000000 | -0.026000 | -11.250000 | -11.276000 | -1700.000000 | 346.000000 | -222.000000 | 0.000000 |  | 1366 | Нарушение формы кольцевого шва | GWAN |  | 02:21 | 07:51 | 06:20 | 0 | 2955 |  | EXT | Нарушение формы кольцевого шва |  | (c)
15208.347000 | 0.000000 | -0.027000 | -11.605000 | -11.632000 | -1743.000000 | 9.000000 | 322.000000 | 0.000000 |  | 1367 | Нарушение формы кольцевого шва | GWAN |  | 04:20 | 09:03 | 09:53 | 0 | 4131 |  | EXT | Нарушение формы кольцевого шва. Аномалия находится на упругопластическом изгибе: R=814 D, максимальное растяжение на 5.3 час. |  | (c)
15219.952000 | 0.000000 | -0.041000 | -11.320000 | -11.361000 | -412.000000 | -224.000000 | -230.000000 | 3.905097 |  | 1368 | Нарушение формы кольцевого шва | GWAN |  | 01:31 | 02:01 | 02:00 | 0 | 364 |  | EXT | Нарушение формы кольцевого шва. Аномалия находится на упругопластическом изгибе: R=341 D, максимальное растяжение на 5.8 час. |  | (c)
15219.952000 | 0.000000 | -0.033000 | -11.320000 | -11.353000 | 225.000000 | 594.000000 | 471.000000 | 18.135248 |  | 1368 | Нарушение формы кольцевого шва | GWAN |  | 03:14 | 04:13 | 03:54 | 0 | 493 |  | EXT | Нарушение формы кольцевого шва. Аномалия находится на упругопластическом изгибе: R=341 D, максимальное растяжение на 5.8 час. |  | (c)
15219.952000 | 0.000000 | -0.025000 | -11.320000 | -11.345000 | 748.000000 | 1012.000000 | 1155.000000 | 21.202347 |  | 1368 | Смещение кромок | GWAN |  | 04:38 | 05:21 | 05:44 | 0 | 813 | 3.013000 | EXT | Смещение кромок. Наружу. Величина смещения - 3 мм. Аномалия находится на упругопластическом изгибе: R=341 D, максимальное растяжение на 5.8 час. |  | (c)
15219.952000 | 0.000000 | -0.030000 | -11.320000 | -11.350000 | 1660.000000 | 1808.000000 | 2219.000000 | 0.000000 |  | 1368 | Смещение кромок | GWAN |  | 07:06 | 07:29 | 08:36 | 0 | 1118 | 3.579000 | EXT | Смещение кромок. Наружу. Величина смещения - 3.6 мм. Аномалия находится на упругопластическом изгибе: R=341 D, максимальное растяжение на 5.8 час. |  | (c)
15242.547000 | 0.000000 | -0.021000 | -11.300000 | -11.321000 | -1499.000000 | -693.000000 | -760.000000 | 0.000000 |  | 1370 | Нарушение формы кольцевого шва | GWAN |  | 06:03 | 08:14 | 08:03 | 0 | 1478 |  | EXT | Нарушение формы кольцевого шва. Аномалия находится на упругопластическом изгибе: R=436 D, максимальное растяжение на 11.3 час. |  | (c)
15242.547000 | 0.000000 | -0.026000 | -11.300000 | -11.326000 | 489.000000 | 789.000000 | 1371.000000 | 1.768609 |  | 1370 | Нарушение формы кольцевого шва | GWAN |  | 11:24 | 00:13 | 01:47 | 0 | 1763 |  | EXT | Нарушение формы кольцевого шва. Аномалия находится на упругопластическом изгибе: R=436 D, максимальное растяжение на 11.3 час. |  | (c)
15253.847000 | 0.000000 | -0.029000 | -11.520000 | -11.549000 | -860.000000 | -274.000000 | 711.000000 | 0.000000 |  | 1371 | Нарушение формы кольцевого шва | GWAN |  | 11:56 | 01:31 | 04:10 | 0 | 3143 |  | EXT | Нарушение формы кольцевого шва. Аномалия находится на упругопластическом изгибе: R=401 D, максимальное растяжение на 11.3 час. |  | (c)
15276.807000 | 0.000000 | -0.015000 | -11.365000 | -11.380000 | 2045.000000 | 2134.000000 | 2162.000000 | 0.000000 |  | 1373 | Смещение кромок | GWAN |  | 04:03 | 04:18 | 04:22 | 0 | 235 | 2.571000 | EXT | Смещение кромок. Вовнутрь. Величина смещения - 2.6 мм. |  | (c)
15276.807000 | 0.000000 | -0.015000 | -11.365000 | -11.380000 | -1722.000000 | -1598.000000 | -1600.000000 | 41.006633 |  | 1373 | Смещение кромок | GWAN |  | 05:55 | 06:15 | 06:15 | 0 | 244 | 3.386000 | EXT | Смещение кромок. Наружу. Величина смещения - 3.4 мм. |  | (c)
15276.807000 | 0.000000 | -0.020000 | -11.365000 | -11.385000 | -1165.000000 | -1118.000000 | -1097.000000 | 77.471634 |  | 1373 | Смещение кромок | GWAN |  | 07:25 | 07:33 | 07:36 | 0 | 137 | 2.374000 | EXT | Смещение кромок. Вовнутрь. Величина смещения - 2.4 мм. |  | (c)
15344.262000 | 0.000000 | -0.035000 | -11.400000 | -11.435000 | 236.000000 | 500.000000 | 493.000000 | 39.798669 |  | 1379 | Смещение кромок | GWAN |  | 00:26 | 01:09 | 01:07 | 0 | 514 | 3.158000 | EXT | Смещение кромок. Наружу. Величина смещения - 3.2 мм. |  | (c)
15344.262000 | 0.000000 | -0.010000 | -11.400000 | -11.410000 | 1784.000000 | 2141.000000 | 2074.000000 | 0.000000 |  | 1379 | Смещение кромок | GWAN |  | 04:36 | 05:33 | 05:23 | 0 | 581 | 3.103000 | EXT | Смещение кромок. Вовнутрь. Величина смещения - 3.1 мм. |  | (c)
15344.262000 | 0.000000 | -0.017000 | -11.400000 | -11.417000 | -1941.000000 | -1660.000000 | -1144.000000 | 0.000000 |  | 1379 | Нарушение формы кольцевого шва | GWAN |  | 06:35 | 07:20 | 08:43 | 0 | 1594 |  | EXT | Нарушение формы кольцевого шва |  | (c)
15372.751000 | 5.794000 | 5.782000 | -5.491000 | -5.503000 | 1276.000000 | 1346.000000 | 1339.000000 | 1276.000000 | 5478.000000 | 1381 |  | GOUG | СIGR | 08:48 | 08:59 | 08:58 | 25 | 126 | 12.000000 | EXT | -. Задир. Аномалия находится на упругопластическом изгибе: R=527 D, максимальное растяжение на 11.5 час. |  | (c)
15372.821000 | 5.864000 | 5.850000 | -5.421000 | -5.435000 | 1146.000000 | 1193.000000 | 1212.000000 | 1146.000000 | 5401.000000 | 1381 |  | GOUG | СIGR | 08:27 | 08:35 | 08:38 | 34 | 131 | 11.000000 | EXT | -. Задир. Аномалия находится на упругопластическом изгибе: R=533 D, максимальное растяжение на 11.5 час. |  | (c)
15389.417000 | 0.000000 | -0.024000 | -10.905000 | -10.929000 | 208.000000 | 380.000000 | 423.000000 | 16.802163 |  | 1383 | Нарушение формы кольцевого шва | GWAN |  | 00:54 | 01:22 | 01:29 | 0 | 431 |  | EXT | Нарушение формы кольцевого шва |  | (c)
15400.322000 | 0.000000 | -0.027000 | -11.460000 | -11.487000 | -414.000000 | 558.000000 | 171.000000 | 0.000000 |  | 1384 | Нарушение формы кольцевого шва | GWAN |  | 01:05 | 03:42 | 02:39 | 0 | 1169 |  | EXT | Нарушение формы кольцевого шва. Аномалия находится на упругопластическом изгибе: R=444 D, максимальное растяжение на 6.3 час. |  | (c)
15400.322000 | 0.000000 | -0.016000 | -11.460000 | -11.476000 | 1548.000000 | 1734.000000 | 1713.000000 | 15.004791 |  | 1384 | Смещение кромок | GWAN |  | 06:22 | 06:52 | 06:48 | 0 | 331 | 4.401000 | EXT | Смещение кромок. Наружу. Величина смещения - 4.4 мм. Аномалия находится на упругопластическом изгибе: R=444 D, максимальное растяжение на 6.3 час. |  | (c)
15400.322000 | 0.000000 | -0.020000 | -11.460000 | -11.480000 | 2008.000000 | -2199.000000 | 2219.000000 | 0.000000 |  | 1384 | Нарушение формы кольцевого шва | GWAN |  | 07:36 | 08:17 | 08:10 | 0 | 420 |  | EXT | Нарушение формы кольцевого шва. Аномалия находится на упругопластическом изгибе: R=444 D, максимальное растяжение на 6.3 час. |  | (c)
15400.322000 | 0.000000 | -0.046000 | -11.460000 | -11.506000 | -1946.000000 | -1621.000000 | -1712.000000 | 41.842197 |  | 1384 | Смещение кромок | GWAN |  | 08:58 | 09:50 | 09:36 | 0 | 468 | 4.513000 | EXT | Смещение кромок. Наружу. Величина смещения - 4.5 мм. Аномалия находится на упругопластическом изгибе: R=444 D, максимальное растяжение на 6.3 час. |  | (c)
15411.782000 | 0.000000 | -0.040000 | -11.220000 | -11.260000 | 39.000000 | 1752.000000 | 1044.000000 | 0.000000 |  | 1385 | Смещение кромок | GWAN |  | 02:12 | 06:48 | 04:54 | 0 | 2010 | 4.744000 | EXT | Смещение кромок. Наружу. Величина смещения - 4.7 мм. Аномалия находится на упругопластическом изгибе: R=310 D, максимальное растяжение на 6 час. |  | (c)
15445.877000 | 0.000000 | -0.035000 | -11.525000 | -11.560000 | 880.000000 | 1156.000000 | 1089.000000 | 75.215928 |  | 1388 | Смещение кромок | GWAN |  | 00:33 | 01:18 | 01:07 | 0 | 418 | 3.976000 | EXT | Смещение кромок. Вовнутрь. Величина смещения - 4 мм. |  | (c)
15445.877000 | 0.000000 | -0.030000 | -11.525000 | -11.555000 | -183.000000 | -29.000000 | 35.000000 | 2.824702 |  | 1388 | Смещение кромок | GWAN |  | 09:42 | 10:07 | 10:17 | 0 | 436 | 2.845000 | EXT | Смещение кромок. Вовнутрь. Величина смещения - 2.8 мм. |  | (c)
15445.877000 | 0.000000 | -0.040000 | -11.525000 | -11.565000 | 349.000000 | 485.000000 | 468.000000 | 37.757253 |  | 1388 | Смещение кромок | GWAN |  | 11:08 | 11:30 | 11:27 | 0 | 238 | 3.710000 | EXT | Смещение кромок. Наружу. Величина смещения - 3.7 мм. |  | (c)
15457.402000 | 0.000000 | -0.020000 | -11.370000 | -11.390000 | 102.000000 | 821.000000 | 1527.000000 | 6.688705 |  | 1389 | Нарушение формы кольцевого шва | GWAN |  | 11:21 | 01:17 | 03:11 | 0 | 2851 |  | EXT | Нарушение формы кольцевого шва |  | (c)
15479.847000 | 0.000000 | -0.031000 | -11.330000 | -11.361000 | -1187.000000 | -881.000000 | -886.000000 | 47.282147 |  | 1391 | Нарушение формы кольцевого шва | GWAN |  | 11:27 | 00:17 | 00:16 | 0 | 601 |  | EXT | Нарушение формы кольцевого шва |  | (c)
15491.177000 | 0.000000 | -0.020000 | -10.990000 | -11.010000 | -1658.000000 | -1519.000000 | -1523.000000 | 46.181608 |  | 1392 | Смещение кромок | GWAN |  | 06:16 | 06:39 | 06:38 | 0 | 270 | 2.981000 | EXT | Смещение кромок. Вовнутрь. Величина смещения - 3 мм. |  | (c)
15491.177000 | 0.000000 | -0.022000 | -10.990000 | -11.012000 | -459.000000 | -222.000000 | 390.000000 | 31.508764 |  | 1392 | Нарушение формы кольцевого шва | GWAN |  | 09:30 | 10:08 | 11:47 | 0 | 1699 |  | EXT | Нарушение формы кольцевого шва |  | (c)
15502.167000 | 0.000000 | -0.040000 | -11.535000 | -11.575000 | -1785.000000 | -1660.000000 | -1660.000000 | 35.973888 |  | 1393 | Смещение кромок | GWAN |  | 05:46 | 06:06 | 06:06 | 0 | 250 | 2.885000 | EXT | Смещение кромок. Наружу. Величина смещения - 2.9 мм. |  | (c)
15502.167000 | 0.000000 | -0.034000 | -11.535000 | -11.569000 | -1230.000000 | -548.000000 | -331.000000 | 0.000000 |  | 1393 | Нарушение формы кольцевого шва | GWAN |  | 07:15 | 09:05 | 09:40 | 0 | 1797 |  | EXT | Нарушение формы кольцевого шва |  | (c)
15513.702000 | 0.000000 | -0.019000 | -11.530000 | -11.549000 | 364.000000 | 593.000000 | 715.000000 | 29.400799 |  | 1394 | Нарушение формы кольцевого шва | GWAN |  | 01:52 | 02:29 | 02:49 | 0 | 702 |  | EXT | Нарушение формы кольцевого шва |  | (c)
15513.702000 | 0.000000 | -0.027000 | -11.530000 | -11.557000 | 1428.000000 | 1721.000000 | 1657.000000 | 9.345282 |  | 1394 | Нарушение формы кольцевого шва | GWAN |  | 04:44 | 05:31 | 05:21 | 0 | 458 |  | EXT | Нарушение формы кольцевого шва |  | (c)
15513.702000 | 0.000000 | -0.025000 | -11.530000 | -11.555000 | -1994.000000 | -1800.000000 | -1793.000000 | 35.342174 |  | 1394 | Смещение кромок | GWAN |  | 07:32 | 08:03 | 08:04 | 0 | 404 | 3.221000 | EXT | Смещение кромок. Наружу. Величина смещения - 3.2 мм. |  | (c)
15548.227000 | 0.000000 | -0.040000 | -11.565000 | -11.605000 | -1822.000000 | -1665.000000 | -1687.000000 | 43.881363 |  | 1397 | Смещение кромок | GWAN |  | 08:40 | 09:05 | 09:02 | 0 | 270 | 4.776000 | EXT | Смещение кромок. Наружу. Величина смещения - 4.8 мм. |  | (c)
15548.227000 | 0.000000 | -0.050000 | -11.565000 | -11.615000 | -1061.000000 | -887.000000 | -840.000000 | 49.984078 |  | 1397 | Смещение кромок | GWAN |  | 10:43 | 11:11 | 11:18 | 0 | 441 | 3.145000 | EXT | Смещение кромок. Вовнутрь. Величина смещения - 3.1 мм. |  | (c)
15559.687000 | 11.460000 | 11.394000 | -0.105000 | -0.171000 | -1998.000000 | -1860.000000 | -1816.000000 | 33.435368 | 83.000000 | 1397 |  | CORR | GENE | 08:11 | 08:34 | 08:41 | 88 | 364 | 10.000000 | EXT | - |  | (c)
15559.792000 | 0.000000 | -0.013000 | -11.530000 | -11.543000 | 1502.000000 | 2228.000000 | 2185.000000 | 0.000000 |  | 1398 | Нарушение формы кольцевого шва | GWAN |  | 01:19 | 03:16 | 03:09 | 0 | 1366 |  | EXT | Нарушение формы кольцевого шва |  | (c)
15559.792000 | 0.000000 | -0.005000 | -11.530000 | -11.535000 | -1143.000000 | -657.000000 | -790.000000 | 6.837740 |  | 1398 | Нарушение формы кольцевого шва | GWAN |  | 06:12 | 07:30 | 07:09 | 0 | 705 |  | EXT | Нарушение формы кольцевого шва |  | (c)
15571.322000 | 0.000000 | -0.050000 | -11.520000 | -11.570000 | 257.000000 | 518.000000 | 458.000000 | 20.757523 |  | 1399 | Смещение кромок | GWAN |  | 01:06 | 01:48 | 01:38 | 0 | 401 | 3.745000 | EXT | Смещение кромок. Вовнутрь. Величина смещения - 3.7 мм. |  | (c)
15594.247000 | 0.000000 | -0.040000 | -11.700000 | -11.740000 | -109.000000 | 13.000000 | 266.000000 | 0.000000 |  | 1401 | Смещение кромок | GWAN |  | 01:33 | 01:53 | 02:33 | 0 | 749 | 3.223000 | EXT | Смещение кромок. Вовнутрь. Величина смещения - 3.2 мм. |  | (c)
15594.247000 | 0.000000 | -0.025000 | -11.700000 | -11.725000 | 745.000000 | 818.000000 | 980.000000 | 60.132103 |  | 1401 | Смещение кромок | GWAN |  | 03:51 | 04:02 | 04:29 | 0 | 471 | 4.058000 | EXT | Смещение кромок. Вовнутрь. Величина смещения - 4.1 мм. |  | (c)
15605.947000 | 0.000000 | -0.027000 | -11.355000 | -11.382000 | 1067.000000 | 1440.000000 | 2013.000000 | 0.000000 |  | 1402 | Нарушение формы кольцевого шва | GWAN |  | 00:24 | 01:24 | 02:56 | 0 | 1892 |  | EXT | Нарушение формы кольцевого шва |  | (c)
15605.947000 | 0.000000 | -0.020000 | -11.355000 | -11.375000 | -1192.000000 | -1090.000000 | -1087.000000 | 70.850267 |  | 1402 | Смещение кромок | GWAN |  | 06:19 | 06:36 | 06:36 | 0 | 209 | 4.167000 | EXT | Смещение кромок. Наружу. Величина смещения - 4.2 мм. |  | (c)
15605.947000 | 0.000000 | -0.030000 | -11.355000 | -11.385000 | -907.000000 | -759.000000 | -766.000000 | 39.083084 |  | 1402 | Смещение кромок | GWAN |  | 07:05 | 07:29 | 07:28 | 0 | 282 | 3.092000 | EXT | Смещение кромок. Вовнутрь. Величина смещения - 3.1 мм. |  | (c)
15605.947000 | 0.000000 | -0.032000 | -11.355000 | -11.387000 | 1.000000 | 432.000000 | 444.000000 | 35.855056 |  | 1402 | Нарушение формы кольцевого шва | GWAN |  | 09:32 | 10:41 | 10:43 | 0 | 887 |  | EXT | Нарушение формы кольцевого шва |  | (c)
15617.302000 | 0.000000 | -0.040000 | -11.505000 | -11.545000 | 1244.000000 | 1409.000000 | 1484.000000 | 40.924153 |  | 1403 | Смещение кромок | GWAN |  | 01:05 | 01:32 | 01:44 | 0 | 479 | 3.411000 | EXT | Смещение кромок. Вовнутрь. Величина смещения - 3.4 мм. |  | (c)
15640.147000 | 0.000000 | -0.020000 | -11.615000 | -11.635000 | 1696.000000 | 2041.000000 | 2079.000000 | 1696.000000 |  | 1405 | Смещение кромок | GWAN |  | 02:35 | 03:31 | 03:37 | 0 | 767 | 5.555000 | EXT | Смещение кромок. Вовнутрь. Величина смещения - 5.6 мм. |  | (c)
15753.142000 | 0.000000 | -0.022000 | -11.530000 | -11.552000 | -2016.000000 | 1690.000000 | -6.000000 | 0.000000 |  | 1415 | Нарушение формы кольцевого шва | GWAN |  | 04:29 | 02:27 | 09:53 | 0 | 4020 |  | EXT | Нарушение формы кольцевого шва. Аномалия находится на упругопластическом изгибе: R=485 D, максимальное растяжение на 5.4 час. |  | (c)
15775.602000 | 0.000000 | -0.038000 | -11.270000 | -11.308000 | -643.000000 | -439.000000 | -482.000000 | 25.891672 |  | 1417 | Нарушение формы кольцевого шва | GWAN |  | 10:59 | 11:32 | 11:25 | 0 | 322 |  | EXT | Нарушение формы кольцевого шва. Аномалия находится на упругопластическом изгибе: R=428 D, максимальное растяжение на 5.3 час. |  | (c)
15798.177000 | 0.000000 | -0.025000 | -11.390000 | -11.415000 | 1909.000000 | 2126.000000 | -2199.000000 | 0.000000 |  | 1419 | Смещение кромок | GWAN |  | 04:51 | 05:27 | 05:48 | 0 | 706 | 3.534000 | EXT | Смещение кромок. Наружу. Величина смещения - 3.5 мм. |  | (c)
15809.567000 | 0.000000 | -0.020000 | -11.045000 | -11.065000 | 1936.000000 | 2096.000000 | 2085.000000 | 0.000000 |  | 1420 | Смещение кромок | GWAN |  | 06:58 | 07:24 | 07:22 | 0 | 299 | 4.117000 | EXT | Смещение кромок. Вовнутрь. Величина смещения - 4.1 мм. |  | (c)
15809.567000 | 0.000000 | -0.030000 | -11.045000 | -11.075000 | -1970.000000 | -1756.000000 | -1763.000000 | 37.749920 |  | 1420 | Смещение кромок | GWAN |  | 08:28 | 09:02 | 09:01 | 0 | 415 | 3.382000 | EXT | Смещение кромок. Наружу. Величина смещения - 3.4 мм. |  | (c)
15809.567000 | 0.000000 | -0.035000 | -11.045000 | -11.080000 | -1436.000000 | -1343.000000 | -1148.000000 | 69.469688 |  | 1420 | Смещение кромок | GWAN |  | 09:54 | 10:09 | 10:40 | 0 | 575 | 3.524000 | EXT | Смещение кромок. Вовнутрь. Величина смещения - 3.5 мм. |  | (c)
15820.612000 | 0.000000 | -0.029000 | -11.255000 | -11.284000 | 393.000000 | 474.000000 | 568.000000 | 45.820806 |  | 1421 | Нарушение формы кольцевого шва | GWAN |  | 00:50 | 01:03 | 01:18 | 0 | 349 |  | EXT | Нарушение формы кольцевого шва |  | (c)
15820.612000 | 0.000000 | -0.035000 | -11.255000 | -11.290000 | 1432.000000 | 1595.000000 | 1550.000000 | 45.436089 |  | 1421 | Смещение кромок | GWAN |  | 03:38 | 04:04 | 03:57 | 0 | 235 | 3.052000 | EXT | Смещение кромок. Наружу. Величина смещения - 3.1 мм. |  | (c)
15820.612000 | 0.000000 | -0.030000 | -11.255000 | -11.285000 | 1766.000000 | 1917.000000 | 1962.000000 | 5.824926 |  | 1421 | Смещение кромок | GWAN |  | 04:32 | 04:56 | 05:03 | 0 | 392 | 3.021000 | EXT | Смещение кромок. Наружу. Величина смещения - 3 мм. |  | (c)
15820.612000 | 0.000000 | -0.040000 | -11.255000 | -11.295000 | -2082.000000 | -1876.000000 | -1809.000000 | 11.987607 |  | 1421 | Смещение кромок | GWAN |  | 06:11 | 06:44 | 06:55 | 0 | 546 | 3.176000 | EXT | Смещение кромок. Наружу. Величина смещения - 3.2 мм. |  | (c)
15820.612000 | 0.000000 | -0.040000 | -11.255000 | -11.295000 | -1202.000000 | -886.000000 | -1016.000000 | 51.996726 |  | 1421 | Смещение кромок | GWAN |  | 08:33 | 09:24 | 09:03 | 0 | 372 | 2.949000 | EXT | Смещение кромок. Вовнутрь. Величина смещения - 2.9 мм. |  | (c)
15820.612000 | 0.000000 | -0.027000 | -11.255000 | -11.282000 | -752.000000 | -612.000000 | -599.000000 | 23.639739 |  | 1421 | Нарушение формы кольцевого шва | GWAN |  | 09:45 | 10:08 | 10:10 | 0 | 306 |  | EXT | Нарушение формы кольцевого шва |  | (c)
15843.277000 | 0.000000 | -0.026000 | -11.400000 | -11.426000 | 1690.000000 | 2017.000000 | 1955.000000 | 0.000000 |  | 1423 | Смещение кромок | GWAN |  | 04:55 | 05:47 | 05:37 | 0 | 529 | 2.903397 | EXT | Смещение кромок. Наружу. Величина смещения - 2.9 мм. |  | (c)
15843.277000 | 0.000000 | -0.040000 | -11.400000 | -11.440000 | -2028.000000 | -1732.000000 | -1695.000000 | 43.187947 |  | 1423 | Смещение кромок | GWAN |  | 06:55 | 07:42 | 07:48 | 0 | 665 | 3.440000 | EXT | Смещение кромок. Наружу. Величина смещения - 3.4 мм. |  | (c)
15854.677000 | 0.000000 | -0.020000 | -11.405000 | -11.425000 | 1934.000000 | -2103.000000 | -2144.000000 | 0.000000 |  | 1424 | Смещение кромок | GWAN |  | 03:41 | 04:49 | 04:43 | 0 | 767 | 3.782000 | EXT | Смещение кромок. Вовнутрь. Величина смещения - 3.8 мм. |  | (c)
15866.082000 | 0.000000 | -0.019000 | -10.925000 | -10.944000 | 1042.000000 | 1544.000000 | 1427.000000 | 2.686756 |  | 1425 | Нарушение формы кольцевого шва | GWAN |  | 04:12 | 05:33 | 05:14 | 0 | 770 |  | EXT | Нарушение формы кольцевого шва |  | (c)
15877.007000 | 0.000000 | -0.020000 | -11.540000 | -11.560000 | -1938.000000 | -1715.000000 | -1767.000000 | 37.424057 |  | 1426 | Смещение кромок | GWAN |  | 07:24 | 08:00 | 07:51 | 0 | 343 | 3.396000 | EXT | Смещение кромок. Наружу. Величина смещения - 3.4 мм. |  | (c)
15899.987000 | 0.000000 | -0.016000 | -11.085000 | -11.101000 | 2046.000000 | -1466.000000 | -1639.000000 | 0.000000 |  | 1428 | Нарушение формы кольцевого шва | GWAN |  | 03:51 | 06:25 | 05:57 | 0 | 1553 |  | EXT | Нарушение формы кольцевого шва |  | (c)
15899.987000 | 0.000000 | -0.021000 | -11.085000 | -11.106000 | 595.000000 | 779.000000 | 1130.000000 | 45.651204 |  | 1428 | Нарушение формы кольцевого шва | GWAN |  | 11:57 | 00:27 | 01:24 | 0 | 1069 |  | EXT | Нарушение формы кольцевого шва |  | (c)
15911.072000 | 0.000000 | -0.035000 | -11.515000 | -11.550000 | -2017.000000 | -1410.000000 | -1569.000000 | 17.252884 |  | 1429 | Смещение кромок | GWAN |  | 05:26 | 07:04 | 06:39 | 0 | 895 | 4.149000 | EXT | Смещение кромок. Наружу. Величина смещения - 4.1 мм. |  | (c)
15922.587000 | 0.000000 | -0.015000 | -11.480000 | -11.495000 | 1449.000000 | 1687.000000 | 1648.000000 | 14.874900 |  | 1430 | Смещение кромок | GWAN |  | 05:14 | 05:52 | 05:46 | 0 | 398 | 2.958000 | EXT | Смещение кромок. Наружу. Величина смещения - 3 мм. |  | (c)
15922.587000 | 0.000000 | -0.035000 | -11.480000 | -11.515000 | -1951.000000 | -1711.000000 | -1734.000000 | 40.096306 |  | 1430 | Смещение кромок | GWAN |  | 08:05 | 08:44 | 08:40 | 0 | 436 | 4.246000 | EXT | Смещение кромок. Наружу. Величина смещения - 4.2 мм. |  | (c)
15922.587000 | 0.000000 | -0.025000 | -11.480000 | -11.505000 | -1501.000000 | -1429.000000 | -1408.000000 | 66.344027 |  | 1430 | Смещение кромок | GWAN |  | 09:18 | 09:29 | 09:33 | 0 | 186 | 3.504000 | EXT | Смещение кромок. Вовнутрь. Величина смещения - 3.5 мм. |  | (c)
15922.587000 | 0.000000 | -0.033000 | -11.480000 | -11.513000 | -887.000000 | -555.000000 | 6.000000 | 35.271969 |  | 1430 | Нарушение формы кольцевого шва | GWAN |  | 10:57 | 11:50 | 01:21 | 0 | 1787 |  | EXT | Нарушение формы кольцевого шва |  | (c)
15934.067000 | 0.000000 | -0.010000 | -11.070000 | -11.080000 | 1730.000000 | -1873.000000 | -2187.000000 | 0.000000 |  | 1431 | Нарушение формы кольцевого шва | GWAN |  | 03:35 | 05:54 | 05:03 | 0 | 1089 |  | EXT | Нарушение формы кольцевого шва |  | (c)
15934.067000 | 0.000000 | -0.025000 | -11.070000 | -11.095000 | -912.000000 | -648.000000 | -719.000000 | 26.876146 |  | 1431 | Смещение кромок | GWAN |  | 08:29 | 09:12 | 09:00 | 0 | 386 | 3.333000 | EXT | Смещение кромок. Наружу. Величина смещения - 3.3 мм. |  | (c)
15934.067000 | 0.000000 | -0.018000 | -11.070000 | -11.088000 | 346.000000 | 957.000000 | 785.000000 | 63.379012 |  | 1431 | Нарушение формы кольцевого шва | GWAN |  | 11:52 | 01:31 | 01:03 | 0 | 878 |  | EXT | Нарушение формы кольцевого шва |  | (c)
15945.137000 | 0.000000 | -0.030000 | -11.575000 | -11.605000 | 400.000000 | 693.000000 | 650.000000 | 32.307894 |  | 1432 | Смещение кромок | GWAN |  | 03:02 | 03:49 | 03:42 | 0 | 500 | 2.868000 | EXT | Смещение кромок. Наружу. Величина смещения - 2.9 мм. |  | (c)
15956.712000 | 0.000000 | -0.025000 | -11.460000 | -11.485000 | -7.000000 | 321.000000 | 324.000000 | 0.000000 |  | 1433 | Смещение кромок | GWAN |  | 02:46 | 03:39 | 03:40 | 0 | 662 | 3.817000 | EXT | Смещение кромок. Вовнутрь. Величина смещения - 3.8 мм. Аномалия находится на упругопластическом изгибе: R=565 D, максимальное растяжение на 5.7 час. |  | (c)
15956.712000 | 0.000000 | -0.017000 | -11.460000 | -11.477000 | 1214.000000 | 1694.000000 | 2035.000000 | 0.000000 |  | 1433 | Нарушение формы кольцевого шва | GWAN |  | 06:03 | 07:21 | 08:16 | 0 | 1643 |  | EXT | Нарушение формы кольцевого шва. Аномалия находится на упругопластическом изгибе: R=565 D, максимальное растяжение на 5.7 час. |  | (c)
15956.712000 | 0.000000 | -0.026000 | -11.460000 | -11.486000 | -1147.000000 | -511.000000 | -779.000000 | 33.129697 |  | 1433 | Нарушение формы кольцевого шва | GWAN |  | 11:42 | 01:25 | 00:42 | 0 | 736 |  | EXT | Нарушение формы кольцевого шва. Аномалия находится на упругопластическом изгибе: R=565 D, максимальное растяжение на 5.7 час. |  | (c)
15968.172000 | 0.000000 | -0.040000 | -11.530000 | -11.570000 | 1117.000000 | 1509.000000 | 1344.000000 | 35.006291 |  | 1434 | Смещение кромок | GWAN |  | 05:35 | 06:39 | 06:12 | 0 | 453 | 2.595000 | EXT | Смещение кромок. Наружу. Величина смещения - 2.6 мм. |  | (c)
15968.172000 | 0.000000 | -0.030000 | -11.530000 | -11.560000 | -2211.000000 | -1448.000000 | -1792.000000 | 35.421688 |  | 1434 | Смещение кромок | GWAN |  | 08:38 | 10:41 | 09:46 | 0 | 839 | 3.816000 | EXT | Смещение кромок. Наружу. Величина смещения - 3.8 мм. |  | (c)
15968.172000 | 0.000000 | -0.026000 | -11.530000 | -11.556000 | -1043.000000 | -932.000000 | -936.000000 | 66.879897 |  | 1434 | Нарушение формы кольцевого шва | GWAN |  | 11:47 | 00:05 | 00:04 | 0 | 214 |  | EXT | Нарушение формы кольцевого шва |  | (c)
15991.372000 | 0.000000 | -0.038000 | -11.625000 | -11.663000 | -2139.000000 | -708.000000 | -1203.000000 | 21.490395 |  | 1436 | Нарушение формы кольцевого шва | GWAN |  | 06:17 | 10:08 | 08:49 | 0 | 1872 |  | EXT | Нарушение формы кольцевого шва |  | (c)
16002.997000 | 0.000000 | -0.028000 | -11.435000 | -11.463000 | 1402.000000 | 1783.000000 | 1764.000000 | 0.000000 |  | 1437 | Нарушение формы кольцевого шва | GWAN |  | 04:01 | 05:02 | 04:59 | 0 | 725 |  | EXT | Нарушение формы кольцевого шва |  | (c)
16002.997000 | 0.000000 | -0.011000 | -11.435000 | -11.446000 | -1800.000000 | -1710.000000 | -1567.000000 | 53.523540 |  | 1437 | Смещение кромок | GWAN |  | 07:24 | 07:39 | 08:02 | 0 | 465 | 3.577000 | EXT | Смещение кромок. Вовнутрь. Величина смещения - 3.6 мм. |  | (c)
16002.997000 | 0.000000 | -0.031000 | -11.435000 | -11.466000 | -1184.000000 | -667.000000 | -860.000000 | 43.277475 |  | 1437 | Смещение кромок | GWAN |  | 09:03 | 10:27 | 09:56 | 0 | 648 | 3.762000 | EXT | Смещение кромок. Вовнутрь. Величина смещения - 3.8 мм. |  | (c)
16026.112000 | 0.000000 | -0.028000 | -11.585000 | -11.613000 | 246.000000 | 1624.000000 | 2115.000000 | 0.000000 |  | 1439 | Нарушение формы кольцевого шва | GWAN |  | 01:36 | 05:18 | 06:37 | 0 | 3737 |  | EXT | Нарушение формы кольцевого шва |  | (c)
16037.697000 | 0.000000 | -0.028000 | -11.625000 | -11.653000 | 1106.000000 | -1445.000000 | -2020.000000 | 684.000000 |  | 1440 | Нарушение формы кольцевого шва | GWAN |  | 03:04 | 08:13 | 06:40 | 0 | 2671 |  | EXT | Нарушение формы кольцевого шва |  | (c)
16071.732000 | 0.000000 | -0.012000 | -11.425000 | -11.437000 | 1478.000000 | -682.000000 | -817.000000 | 0.000000 |  | 1443 | Нарушение формы кольцевого шва | GWAN |  | 03:20 | 09:31 | 09:09 | 0 | 4332 |  | EXT | Нарушение формы кольцевого шва |  | (c)
16105.737000 | 0.000000 | -0.015000 | -11.245000 | -11.260000 | -724.000000 | 311.000000 | 1222.000000 | 0.000000 |  | 1446 | Нарушение формы кольцевого шва | GWAN |  | 11:54 | 02:41 | 05:08 | 0 | 3892 |  | EXT | Нарушение формы кольцевого шва |  | (c)
16116.982000 | 0.000000 | -0.035000 | -11.460000 | -11.495000 | -682.000000 | -571.000000 | -536.000000 | 19.848848 |  | 1447 | Смещение кромок | GWAN |  | 08:19 | 08:36 | 08:42 | 0 | 290 | 3.102000 | EXT | Смещение кромок. Наружу. Величина смещения - 3.1 мм. |  | (c)
16116.982000 | 0.000000 | -0.055000 | -11.460000 | -11.515000 | 294.000000 | 410.000000 | 470.000000 | 37.936847 |  | 1447 | Смещение кромок | GWAN |  | 10:56 | 11:15 | 11:24 | 0 | 351 | 3.602000 | EXT | Смещение кромок. Наружу. Величина смещения - 3.6 мм. |  | (c)
16122.317000 | 5.335000 | 5.241000 | -6.125000 | -6.219000 | -2047.000000 | -2010.000000 | -2019.000000 | 14.839280 | 5241.000000 | 1447 |  | CORR | GENE | 04:38 | 04:44 | 04:43 | 675 | 55 | 10.000000 | EXT | - |  | (c)
16128.442000 | 0.000000 | -0.055000 | -11.530000 | -11.585000 | 1572.000000 | 1757.000000 | 1790.000000 | 17.977407 |  | 1448 | Смещение кромок | GWAN |  | 01:24 | 01:54 | 01:59 | 0 | 436 | 4.033000 | EXT | Смещение кромок. Наружу. Величина смещения - 4 мм. |  | (c)
16128.442000 | 0.000000 | -0.055000 | -11.530000 | -11.585000 | 2054.000000 | -1673.000000 | -1910.000000 | 0.000000 |  | 1448 | Смещение кромок | GWAN |  | 02:42 | 04:40 | 04:02 | 0 | 993 | 4.094000 | EXT | Смещение кромок. Наружу. Величина смещения - 4.1 мм. |  | (c)
16128.442000 | 0.000000 | -0.025000 | -11.530000 | -11.555000 | -418.000000 | -113.000000 | -179.000000 | 0.000000 |  | 1448 | Смещение кромок | GWAN |  | 08:03 | 08:52 | 08:41 | 0 | 476 | 2.677000 | EXT | Смещение кромок. Вовнутрь. Величина смещения - 2.7 мм. |  | (c)
16145.461000 | 5.489000 | 5.388000 | -6.021000 | -6.122000 | 50.000000 | 60.000000 | 62.000000 | 5.019493 | 5388.000000 | 1449 |  | LWAN |  | 11:16 | 11:18 | 11:18 | 237 | 24 | 10.277270 | EXT | -. Эквивалент потери металла 10%. |  | (c)
16151.482000 | 0.000000 | -0.020000 | -11.500000 | -11.520000 | -1148.000000 | -942.000000 | -849.000000 | 20.192355 |  | 1450 | Смещение кромок | GWAN |  | 06:12 | 06:45 | 07:01 | 0 | 598 | 3.299000 | EXT | Смещение кромок. Вовнутрь. Величина смещения - 3.3 мм. |  | (c)
16151.482000 | 0.000000 | -0.017000 | -11.500000 | -11.517000 | -397.000000 | 180.000000 | -49.000000 | 0.000000 |  | 1450 | Нарушение формы кольцевого шва | GWAN |  | 08:13 | 09:47 | 09:10 | 0 | 697 |  | EXT | Нарушение формы кольцевого шва |  | (c)
16229.512000 | 0.000000 | -0.015000 | -11.500000 | -11.515000 | -349.000000 | -216.000000 | -208.000000 | 5.451419 |  | 1457 | Смещение кромок | GWAN |  | 01:57 | 02:19 | 02:20 | 0 | 282 | 3.284000 | EXT | Смещение кромок. Вовнутрь. Величина смещения - 3.3 мм. Аномалия находится на упругопластическом изгибе: R=944 D, максимальное растяжение на 3.5 час. |  | (c)
16229.512000 | 0.000000 | -0.030000 | -11.500000 | -11.530000 | -1642.000000 | -1285.000000 | -1223.000000 | 64.979001 |  | 1457 | Смещение кромок | GWAN |  | 10:29 | 11:27 | 11:36 | 0 | 836 | 3.666000 | EXT | Смещение кромок. Вовнутрь. Величина смещения - 3.7 мм. Аномалия находится на упругопластическом изгибе: R=944 D, максимальное растяжение на 3.5 час. |  | (c)
16252.442000 | 0.000000 | -0.030000 | -11.180000 | -11.210000 | -1699.000000 | -1281.000000 | -767.000000 | 0.000000 |  | 1459 | Нарушение формы кольцевого шва | GWAN |  | 00:58 | 02:06 | 03:29 | 0 | 1865 |  | EXT | Нарушение формы кольцевого шва |  | (c)
16263.622000 | 0.000000 | -0.027000 | -11.350000 | -11.377000 | -2064.000000 | -613.000000 | -709.000000 | 18.540786 |  | 1460 | Нарушение формы кольцевого шва | GWAN |  | 06:55 | 10:50 | 10:34 | 0 | 2710 |  | EXT | Нарушение формы кольцевого шва |  | (c)
16286.322000 | 0.000000 | -0.025000 | -10.595000 | -10.620000 | 1418.000000 | 1531.000000 | 1563.000000 | 1418.000000 |  | 1462 | Смещение кромок | GWAN |  | 08:20 | 08:39 | 08:44 | 0 | 290 | 4.700000 | EXT | Смещение кромок. Наружу. Величина смещения - 4.7 мм. |  | (c)
16286.322000 | 0.000000 | -0.030000 | -10.595000 | -10.625000 | 1842.000000 | 1967.000000 | 2013.000000 | 1842.000000 |  | 1462 | Смещение кромок | GWAN |  | 09:29 | 09:49 | 09:56 | 0 | 343 | 2.948000 | EXT | Смещение кромок. Наружу. Величина смещения - 2.9 мм. |  | (c)
16286.322000 | 0.000000 | -0.023000 | -10.595000 | -10.618000 | -2085.000000 | -1431.000000 | -976.000000 | 134.000000 |  | 1462 | Нарушение формы кольцевого шва | GWAN |  | 10:55 | 00:41 | 01:54 | 0 | 2219 |  | EXT | Нарушение формы кольцевого шва |  | (c)
16300.493000 | 3.576000 | 3.282000 | -7.524000 | -7.818000 | 9.000000 | 20.000000 | 24.000000 | 1.902635 | 3282.000000 | 1463 |  | LWAN |  | 11:17 | 11:19 | 11:20 | 538 | 30 | 9.711347 | EXT | -. Эквивалент потери металла 10%. |  | (c)
16342.572000 | 0.000000 | -0.031000 | -11.495000 | -11.526000 | 1580.000000 | 1704.000000 | 1675.000000 | 37.057599 |  | 1467 | Смещение кромок | GWAN |  | 02:25 | 02:45 | 02:41 | 0 | 192 | 3.045000 | EXT | Смещение кромок. Наружу. Величина смещения - 3 мм. |  | (c)
16365.552000 | 0.000000 | -0.025000 | -11.500000 | -11.525000 | 1439.000000 | 1778.000000 | 1655.000000 | 11.498464 |  | 1469 | Смещение кромок | GWAN |  | 06:27 | 07:22 | 07:02 | 0 | 433 | 3.111000 | EXT | Смещение кромок. Наружу. Величина смещения - 3.1 мм. |  | (c)
16388.202000 | 0.000000 | -0.025000 | -11.340000 | -11.365000 | 1283.000000 | 1657.000000 | 1601.000000 | 25.155821 |  | 1471 | Смещение кромок | GWAN |  | 02:14 | 03:15 | 03:06 | 0 | 636 | 4.151000 | EXT | Смещение кромок. Наружу. Величина смещения - 4.2 мм. |  | (c)
16388.202000 | 0.000000 | -0.030000 | -11.340000 | -11.370000 | -829.000000 | -695.000000 | -585.000000 | 7.813816 |  | 1471 | Смещение кромок | GWAN |  | 08:34 | 08:55 | 09:13 | 0 | 488 | 2.966000 | EXT | Смещение кромок. Наружу. Величина смещения - 3 мм. |  | (c)
16399.542000 | 0.000000 | -0.015000 | -11.475000 | -11.490000 | 1607.000000 | 1750.000000 | 1741.000000 | 17.935505 |  | 1472 | Смещение кромок | GWAN |  | 05:33 | 05:56 | 05:54 | 0 | 267 | 3.308000 | EXT | Смещение кромок. Наружу. Величина смещения - 3.3 мм. |  | (c)
16399.542000 | 0.000000 | -0.032000 | -11.475000 | -11.507000 | -2179.000000 | -1701.000000 | -1803.000000 | 34.521758 |  | 1472 | Нарушение формы кольцевого шва | GWAN |  | 07:22 | 08:39 | 08:22 | 0 | 753 |  | EXT | Нарушение формы кольцевого шва |  | (c)
16399.542000 | 0.000000 | -0.023000 | -11.475000 | -11.498000 | -697.000000 | 532.000000 | 426.000000 | 0.000000 |  | 1472 | Нарушение формы кольцевого шва | GWAN |  | 11:21 | 02:39 | 02:22 | 0 | 2246 |  | EXT | Нарушение формы кольцевого шва |  | (c)
16411.017000 | 0.000000 | -0.014000 | -11.505000 | -11.519000 | 1097.000000 | 1303.000000 | 1321.000000 | 37.318442 |  | 1473 | Нарушение формы кольцевого шва | GWAN |  | 04:19 | 04:53 | 04:55 | 0 | 447 |  | EXT | Нарушение формы кольцевого шва |  | (c)
16411.017000 | 0.000000 | -0.025000 | -11.505000 | -11.530000 | -1903.000000 | -1720.000000 | -1692.000000 | 43.450421 |  | 1473 | Смещение кромок | GWAN |  | 08:15 | 08:45 | 08:49 | 0 | 421 | 2.470000 | EXT | Смещение кромок. Наружу. Величина смещения - 2.5 мм. |  | (c)
16422.522000 | 0.000000 | -0.030000 | -11.300000 | -11.330000 | 1233.000000 | 1683.000000 | 1587.000000 | 0.000000 |  | 1474 | Смещение кромок | GWAN |  | 03:37 | 04:49 | 04:34 | 0 | 709 | 4.338000 | EXT | Смещение кромок. Наружу. Величина смещения - 4.3 мм. |  | (c)
16433.822000 | 0.000000 | -0.020000 | -11.350000 | -11.370000 | -1968.000000 | -1535.000000 | -1631.000000 | 21.212426 |  | 1475 | Смещение кромок | GWAN |  | 05:35 | 06:45 | 06:29 | 0 | 674 | 3.263000 | EXT | Смещение кромок. Наружу. Величина смещения - 3.3 мм. |  | (c)
16433.822000 | 0.000000 | -0.025000 | -11.350000 | -11.375000 | -855.000000 | -681.000000 | -607.000000 | 8.902037 |  | 1475 | Смещение кромок | GWAN |  | 08:34 | 09:02 | 09:14 | 0 | 497 | 3.415000 | EXT | Смещение кромок. Наружу. Величина смещения - 3.4 мм. |  | (c)
16456.082000 | 0.000000 | -0.022000 | -11.270000 | -11.292000 | -2203.000000 | -1216.000000 | -1478.000000 | 60.685497 |  | 1477 | Смещение кромок | GWAN |  | 06:16 | 08:55 | 08:13 | 0 | 1451 | 2.843847 | EXT | Смещение кромок. Наружу. Величина смещения - 2.8 мм. |  | (c)
16478.477000 | 0.000000 | -0.014000 | -11.490000 | -11.504000 | 915.000000 | 1114.000000 | 1831.000000 | 0.000000 |  | 1479 | Нарушение формы кольцевого шва | GWAN |  | 03:23 | 03:56 | 05:51 | 0 | 1831 |  | EXT | Нарушение формы кольцевого шва |  | (c)
16489.967000 | 0.000000 | -0.015000 | -11.475000 | -11.490000 | -233.000000 | -2189.000000 | 1211.000000 | 0.000000 |  | 1480 | Нарушение формы кольцевого шва | GWAN |  | 02:07 | 08:51 | 06:00 | 0 | 2888 |  | EXT | Нарушение формы кольцевого шва |  | (c)
16524.487000 | 0.000000 | -0.022000 | -11.030000 | -11.052000 | -245.000000 | 191.000000 | 829.000000 | 0.000000 |  | 1483 | Нарушение формы кольцевого шва | GWAN |  | 03:48 | 04:58 | 06:41 | 0 | 2147 |  | EXT | Нарушение формы кольцевого шва |  | (c)
16580.432000 | 0.000000 | -0.021000 | -11.465000 | -11.486000 | 92.000000 | 258.000000 | 561.000000 | 45.295426 |  | 1488 | Нарушение формы кольцевого шва | GWAN |  | 00:11 | 00:38 | 01:27 | 0 | 939 |  | EXT | Нарушение формы кольцевого шва |  | (c)
16580.432000 | 0.000000 | -0.024000 | -11.465000 | -11.489000 | 1874.000000 | -2055.000000 | -1941.000000 | 0.000000 |  | 1488 | Нарушение формы кольцевого шва | GWAN |  | 04:59 | 06:25 | 06:43 | 0 | 1292 |  | EXT | Нарушение формы кольцевого шва |  | (c)
16591.897000 | 0.000000 | -0.036000 | -11.520000 | -11.556000 | -1277.000000 | -1141.000000 | -1115.000000 | 76.819558 |  | 1489 | Смещение кромок | GWAN |  | 09:52 | 10:14 | 10:19 | 0 | 325 | 4.535000 | EXT | Смещение кромок. Вовнутрь. Величина смещения - 4.5 мм. |  | (c)
16591.897000 | 0.000000 | -0.017000 | -11.520000 | -11.537000 | -814.000000 | 456.000000 | 587.000000 | 0.000000 |  | 1489 | Нарушение формы кольцевого шва | GWAN |  | 11:07 | 02:32 | 02:53 | 0 | 2801 |  | EXT | Нарушение формы кольцевого шва |  | (c)
16637.317000 | 0.000000 | -0.026000 | -11.365000 | -11.391000 | 542.000000 | 687.000000 | 722.000000 | 43.752594 |  | 1493 | Смещение кромок | GWAN |  | 02:07 | 02:30 | 02:36 | 0 | 360 | 3.453000 | EXT | Смещение кромок. Наружу. Величина смещения - 3.5 мм. |  | (c)
16660.012000 | 0.000000 | -0.035000 | -11.275000 | -11.310000 | 1168.000000 | 1980.000000 | 1818.000000 | 0.000000 |  | 1495 | Смещение кромок | GWAN |  | 00:42 | 02:53 | 02:27 | 0 | 1301 | 3.644000 | EXT | Смещение кромок. Вовнутрь. Величина смещения - 3.6 мм. |  | (c)
16671.287000 | 0.000000 | -0.050000 | -11.110000 | -11.160000 | -725.000000 | -653.000000 | -655.000000 | 47.218542 |  | 1496 | Смещение кромок | GWAN |  | 00:29 | 00:41 | 00:40 | 0 | 139 | 2.445000 | EXT | Смещение кромок. Наружу. Величина смещения - 2.4 мм. |  | (c)
16671.287000 | 0.000000 | -0.030000 | -11.110000 | -11.140000 | 449.000000 | 593.000000 | 697.000000 | 36.204121 |  | 1496 | Смещение кромок | GWAN |  | 03:38 | 04:02 | 04:18 | 0 | 497 | 4.101000 | EXT | Смещение кромок. Наружу. Величина смещения - 4.1 мм. |  | (c)
16671.287000 | 0.000000 | -0.015000 | -11.110000 | -11.125000 | 1575.000000 | 1717.000000 | 1731.000000 | 15.256438 |  | 1496 | Смещение кромок | GWAN |  | 06:40 | 07:03 | 07:05 | 0 | 311 | 2.522000 | EXT | Смещение кромок. Наружу. Величина смещения - 2.5 мм. |  | (c)
16705.037000 | 0.000000 | -0.018000 | -11.595000 | -11.613000 | -1368.000000 | 1741.000000 | 363.000000 | 0.000000 |  | 1499 | Нарушение формы кольцевого шва | GWAN |  | 11:15 | 07:37 | 03:55 | 0 | 3462 |  | EXT | Нарушение формы кольцевого шва |  | (c)
16716.632000 | 0.000000 | -0.001000 | -11.420000 | -11.421000 | 1843.000000 | 2023.000000 | 2041.000000 | 0.000000 |  | 1500 | Смещение кромок | GWAN |  | 06:01 | 06:30 | 06:33 | 0 | 395 | 2.776000 | EXT | Смещение кромок. Наружу. Величина смещения - 2.8 мм. |  | (c)
16728.052000 | 0.000000 | -0.025000 | -11.415000 | -11.440000 | 427.000000 | 561.000000 | 678.000000 | 34.478189 |  | 1501 | Смещение кромок | GWAN |  | 02:47 | 03:08 | 03:27 | 0 | 502 | 4.134000 | EXT | Смещение кромок. Наружу. Величина смещения - 4.1 мм. |  | (c)
16728.052000 | 0.000000 | -0.030000 | -11.415000 | -11.445000 | 1554.000000 | 1781.000000 | 1695.000000 | 20.475582 |  | 1501 | Смещение кромок | GWAN |  | 05:49 | 06:25 | 06:11 | 0 | 282 | 2.362000 | EXT | Смещение кромок. Наружу. Величина смещения - 2.4 мм. |  | (c)
16728.052000 | 0.000000 | -0.045000 | -11.415000 | -11.460000 | -2076.000000 | -1830.000000 | -1858.000000 | 30.031925 |  | 1501 | Смещение кромок | GWAN |  | 08:03 | 08:42 | 08:38 | 0 | 436 | 3.669000 | EXT | Смещение кромок. Вовнутрь. Величина смещения - 3.7 мм. |  | (c)
16728.052000 | 0.000000 | -0.027000 | -11.415000 | -11.442000 | -977.000000 | -343.000000 | -577.000000 | 14.305123 |  | 1501 | Нарушение формы кольцевого шва | GWAN |  | 11:00 | 00:42 | 00:05 | 0 | 800 |  | EXT | Нарушение формы кольцевого шва |  | (c)
16739.467000 | 0.000000 | -0.018000 | -11.150000 | -11.168000 | 1746.000000 | 1876.000000 | -1987.000000 | 19.668700 |  | 1502 | Нарушение формы кольцевого шва | GWAN |  | 06:27 | 06:48 | 08:25 | 0 | 1456 |  | EXT | Нарушение формы кольцевого шва. Аномалия находится на упругопластическом изгибе: R=461 D, максимальное растяжение на 5.4 час. |  | (c)
16750.617000 | 0.000000 | -0.035000 | -11.450000 | -11.485000 | -1864.000000 | -1557.000000 | -1639.000000 | 47.738858 |  | 1503 | Смещение кромок | GWAN |  | 08:30 | 09:20 | 09:07 | 0 | 450 | 3.536000 | EXT | Смещение кромок. Наружу. Величина смещения - 3.5 мм. |  | (c)
16757.600000 | 6.983000 | 6.850000 | -4.467000 | -4.600000 | 1439.000000 | 1459.000000 | 1495.000000 | 50.412835 | 4334.000000 | 1503 |  | GOUG | GENE | 05:23 | 05:27 | 05:32 | 266 | 111 | 10.000000 | EXT | -. Задир. |  | (c)
16773.217000 | 0.000000 | -0.020000 | -11.555000 | -11.575000 | 671.000000 | 805.000000 | 966.000000 | 77.966831 |  | 1505 | Смещение кромок | GWAN |  | 01:32 | 01:54 | 02:20 | 0 | 590 | 3.671000 | EXT | Смещение кромок. Вовнутрь. Величина смещения - 3.7 мм. |  | (c)
16773.217000 | 0.000000 | -0.015000 | -11.555000 | -11.570000 | -1519.000000 | -1042.000000 | -984.000000 | 0.000000 |  | 1505 | Нарушение формы кольцевого шва | GWAN |  | 07:39 | 08:56 | 09:05 | 0 | 1069 |  | EXT | Нарушение формы кольцевого шва |  | (c)
16807.197000 | 0.000000 | -0.024000 | -11.150000 | -11.174000 | 277.000000 | 511.000000 | 542.000000 | 22.322540 |  | 1508 | Нарушение формы кольцевого шва | GWAN |  | 02:38 | 03:16 | 03:21 | 0 | 531 |  | EXT | Нарушение формы кольцевого шва |  | (c)
16807.197000 | 0.000000 | -0.025000 | -11.150000 | -11.175000 | 1765.000000 | 2168.000000 | 2099.000000 | 0.000000 |  | 1508 | Смещение кромок | GWAN |  | 06:38 | 07:44 | 07:32 | 0 | 668 | 2.925000 | EXT | Смещение кромок. Вовнутрь. Величина смещения - 2.9 мм. |  | (c)
16829.527000 | 0.000000 | -0.021000 | -11.500000 | -11.521000 | 1019.000000 | 2152.000000 | 1814.000000 | 0.000000 |  | 1510 | Нарушение формы кольцевого шва | GWAN |  | 01:06 | 04:09 | 03:14 | 0 | 1590 |  | EXT | Нарушение формы кольцевого шва |  | (c)
16841.027000 | 0.000000 | -0.025000 | -11.025000 | -11.050000 | 1683.000000 | 1816.000000 | 1803.000000 | 15.026427 |  | 1511 | Смещение кромок | GWAN |  | 06:51 | 07:12 | 07:10 | 0 | 241 | 3.524000 | EXT | Смещение кромок. Наружу. Величина смещения - 3.5 мм. |  | (c)
16842.485000 | 1.458000 | 1.371000 | -9.567000 | -9.654000 | -27.000000 | -17.000000 | -18.000000 | 0.629915 | 1371.000000 | 1511 |  | LWAN |  | 02:15 | 02:16 | 02:16 | 221 | 20 | 11.989831 | EXT | -. Эквивалент потери металла 12%. |  | (c)
16874.947000 | 0.000000 | -0.040000 | -10.215000 | -10.255000 | 607.000000 | 955.000000 | 850.000000 | 68.553412 |  | 1514 | Смещение кромок | GWAN |  | 00:49 | 01:46 | 01:28 | 0 | 485 | 3.084000 | EXT | Смещение кромок. Наружу. Величина смещения - 3.1 мм. |  | (c)
16874.947000 | 0.000000 | -0.020000 | -10.215000 | -10.235000 | -1815.000000 | -959.000000 | -1179.000000 | 0.000000 |  | 1514 | Смещение кромок | GWAN |  | 06:18 | 08:37 | 08:01 | 0 | 1272 | 3.872000 | EXT | Смещение кромок. Вовнутрь. Величина смещения - 3.9 мм. |  | (c)
16874.947000 | 0.000000 | -0.035000 | -10.215000 | -10.250000 | -81.000000 | 192.000000 | 155.000000 | 12.534087 |  | 1514 | Смещение кромок | GWAN |  | 10:58 | 11:42 | 11:36 | 0 | 473 | 3.732000 | EXT | Смещение кромок. Вовнутрь. Величина смещения - 3.7 мм. |  | (c)
16885.162000 | 0.000000 | -0.050000 | -11.275000 | -11.325000 | 1179.000000 | 2006.000000 | 1626.000000 | 12.691162 |  | 1515 | Смещение кромок | GWAN |  | 01:14 | 03:28 | 02:26 | 0 | 895 | 3.545000 | EXT | Смещение кромок. Наружу. Величина смещения - 3.5 мм. |  | (c)
16885.162000 | 0.000000 | -0.027000 | -11.275000 | -11.302000 | -2183.000000 | -1107.000000 | -1457.000000 | 0.473027 |  | 1515 | Нарушение формы кольцевого шва | GWAN |  | 04:12 | 07:05 | 06:09 | 0 | 1451 |  | EXT | Нарушение формы кольцевого шва |  | (c)
16896.437000 | 0.000000 | -0.031000 | -11.335000 | -11.366000 | -511.000000 | -175.000000 | -226.000000 | 4.819146 |  | 1516 | Нарушение формы кольцевого шва | GWAN |  | 11:03 | 11:58 | 11:49 | 0 | 571 |  | EXT | Нарушение формы кольцевого шва |  | (c)
16907.772000 | 0.000000 | -0.025000 | -11.435000 | -11.460000 | 2042.000000 | -2218.000000 | -2105.000000 | 10.118148 |  | 1517 | Смещение кромок | GWAN |  | 07:24 | 07:57 | 08:15 | 0 | 627 | 4.163000 | EXT | Смещение кромок. Вовнутрь. Величина смещения - 4.2 мм. |  | (c)
16907.772000 | 0.000000 | -0.030000 | -11.435000 | -11.465000 | -1225.000000 | -981.000000 | -1092.000000 | 77.303726 |  | 1517 | Смещение кромок | GWAN |  | 10:37 | 11:17 | 10:59 | 0 | 267 | 2.644000 | EXT | Смещение кромок. Вовнутрь. Величина смещения - 2.6 мм. |  | (c)
16919.207000 | 0.000000 | -0.020000 | -11.430000 | -11.450000 | 1604.000000 | 1746.000000 | 1742.000000 | 17.179098 |  | 1518 | Смещение кромок | GWAN |  | 06:26 | 06:49 | 06:49 | 0 | 276 | 3.091000 | EXT | Смещение кромок. Наружу. Величина смещения - 3.1 мм. |  | (c)
16930.637000 | 0.000000 | -0.010000 | -11.140000 | -11.150000 | -2200.000000 | -1564.000000 | -1759.000000 | 2.429498 |  | 1519 | Смещение кромок | GWAN |  | 05:28 | 07:10 | 06:39 | 0 | 883 | 3.614000 | EXT | Смещение кромок. Вовнутрь. Величина смещения - 3.6 мм. |  | (c)
16930.637000 | 0.000000 | -0.027000 | -11.140000 | -11.167000 | -4.000000 | 442.000000 | 456.000000 | 36.820011 |  | 1519 | Нарушение формы кольцевого шва | GWAN |  | 11:22 | 00:34 | 00:36 | 0 | 921 |  | EXT | Нарушение формы кольцевого шва |  | (c)
16953.262000 | 0.000000 | -0.025000 | -11.115000 | -11.140000 | -1240.000000 | -1127.000000 | -935.000000 | 50.854692 |  | 1521 | Смещение кромок | GWAN |  | 08:46 | 09:04 | 09:35 | 0 | 610 | 3.843000 | EXT | Смещение кромок. Вовнутрь. Величина смещения - 3.8 мм. |  | (c)
16975.892000 | 0.000000 | -0.025000 | -11.465000 | -11.490000 | 175.000000 | 320.000000 | 873.000000 | 0.000000 |  | 1523 | Смещение кромок | GWAN |  | 00:53 | 01:17 | 02:46 | 0 | 1397 | 3.490000 | EXT | Смещение кромок. Вовнутрь. Величина смещения - 3.5 мм. |  | (c)
16987.357000 | 0.000000 | -0.012000 | -11.445000 | -11.457000 | -1466.000000 | -909.000000 | -712.000000 | 0.000000 |  | 1524 | Нарушение формы кольцевого шва | GWAN |  | 05:14 | 06:44 | 07:16 | 0 | 1508 |  | EXT | Нарушение формы кольцевого шва |  | (c)
16998.802000 | 0.000000 | -0.030000 | -11.295000 | -11.325000 | -501.000000 | 229.000000 | 278.000000 | 22.398434 |  | 1525 | Нарушение формы кольцевого шва | GWAN |  | 09:58 | 11:56 | 00:04 | 0 | 1558 |  | EXT | Нарушение формы кольцевого шва |  | (c)
17010.097000 | 0.000000 | -0.036000 | -11.280000 | -11.316000 | 467.000000 | 845.000000 | 1297.000000 | 8.429969 |  | 1526 | Нарушение формы кольцевого шва | GWAN |  | 00:52 | 01:53 | 03:06 | 0 | 1659 |  | EXT | Нарушение формы кольцевого шва |  | (c)
17044.237000 | 0.000000 | -0.030000 | -11.350000 | -11.380000 | 1208.000000 | 1501.000000 | 1525.000000 | 5.845780 |  | 1529 | Смещение кромок | GWAN |  | 03:45 | 04:32 | 04:36 | 0 | 633 | 3.251000 | EXT | Смещение кромок. Наружу. Величина смещения - 3.3 мм. |  | (c)
17044.237000 | 0.000000 | -0.025000 | -11.350000 | -11.375000 | -1635.000000 | -1173.000000 | -1327.000000 | 72.898443 |  | 1529 | Смещение кромок | GWAN |  | 08:06 | 09:20 | 08:56 | 0 | 616 | 2.651000 | EXT | Смещение кромок. Вовнутрь. Величина смещения - 2.7 мм. |  | (c)
17044.237000 | 0.000000 | -0.035000 | -11.350000 | -11.385000 | -383.000000 | 203.000000 | 7.000000 | 30.919950 |  | 1529 | Смещение кромок | GWAN |  | 11:28 | 01:03 | 00:31 | 0 | 781 | 3.264000 | EXT | Смещение кромок. Вовнутрь. Величина смещения - 3.3 мм. |  | (c)
17055.587000 | 0.000000 | -0.010000 | -11.220000 | -11.230000 | -1697.000000 | -1462.000000 | -1404.000000 | 43.027489 |  | 1530 | Смещение кромок | GWAN |  | 07:01 | 07:39 | 07:48 | 0 | 587 | 2.628000 | EXT | Смещение кромок. Вовнутрь. Величина смещения - 2.6 мм. |  | (c)
17078.262000 | 0.000000 | -0.035000 | -11.360000 | -11.395000 | -536.000000 | -400.000000 | -343.000000 | 12.074552 |  | 1532 | Смещение кромок | GWAN |  | 01:19 | 01:41 | 01:50 | 0 | 386 | 4.485000 | EXT | Смещение кромок. Вовнутрь. Величина смещения - 4.5 мм. |  | (c)
17078.262000 | 0.000000 | -0.035000 | -11.360000 | -11.395000 | -1564.000000 | -1521.000000 | -1149.000000 | 59.183921 |  | 1532 | Смещение кромок | GWAN |  | 10:33 | 10:40 | 11:40 | 0 | 831 | 3.121000 | EXT | Смещение кромок. Вовнутрь. Величина смещения - 3.1 мм. |  | (c)
17089.622000 | 0.000000 | -0.024000 | -11.420000 | -11.444000 | 545.000000 | 1525.000000 | 2119.000000 | 0.000000 |  | 1533 | Нарушение формы кольцевого шва | GWAN |  | 00:34 | 03:12 | 04:48 | 0 | 3146 |  | EXT | Нарушение формы кольцевого шва |  | (c)
17089.711000 | 0.089000 | 0.026000 | -11.331000 | -11.394000 | -1385.000000 | -1355.000000 | -1360.000000 | 68.225936 | 26.000000 | 1533 |  | ARTD | GENE | 07:22 | 07:27 | 07:26 | 230 | 50 | 9.553555 | EXT | -. Эквивалент потери металла 10%. |  | (c)
17101.042000 | 0.000000 | -0.035000 | -11.520000 | -11.555000 | 185.000000 | 295.000000 | 423.000000 | 34.150949 |  | 1534 | Смещение кромок | GWAN |  | 00:24 | 00:42 | 01:02 | 0 | 476 | 4.751000 | EXT | Смещение кромок. Вовнутрь. Величина смещения - 4.8 мм. |  | (c)
17101.042000 | 0.000000 | -0.027000 | -11.520000 | -11.547000 | 1209.000000 | -1630.000000 | -1889.000000 | 0.000000 |  | 1534 | Нарушение формы кольцевого шва | GWAN |  | 03:09 | 07:31 | 06:49 | 0 | 2727 |  | EXT | Нарушение формы кольцевого шва |  | (c)
17135.427000 | 0.000000 | -0.023000 | -11.175000 | -11.198000 | 1688.000000 | -510.000000 | -1463.000000 | 0.000000 |  | 1537 | Нарушение формы кольцевого шва | GWAN |  | 01:59 | 08:05 | 05:31 | 0 | 2619 |  | EXT | Нарушение формы кольцевого шва |  | (c)
17135.427000 | 0.000000 | -0.045000 | -11.175000 | -11.220000 | 52.000000 | 597.000000 | 460.000000 | 37.116166 |  | 1537 | Смещение кромок | GWAN |  | 09:35 | 11:03 | 10:41 | 0 | 816 | 3.717000 | EXT | Смещение кромок. Наружу. Величина смещения - 3.7 мм. |  | (c)
17146.602000 | 0.000000 | -0.035000 | -11.530000 | -11.565000 | 53.000000 | 224.000000 | 274.000000 | 4.279577 |  | 1538 | Смещение кромок | GWAN |  | 00:32 | 01:00 | 01:08 | 0 | 441 | 3.593000 | EXT | Смещение кромок. Наружу. Величина смещения - 3.6 мм. |  | (c)
17146.602000 | 0.000000 | -0.035000 | -11.530000 | -11.565000 | 695.000000 | -2113.000000 | 2123.000000 | 0.000000 |  | 1538 | Нарушение формы кольцевого шва | GWAN |  | 02:16 | 06:43 | 06:06 | 0 | 2857 |  | EXT | Нарушение формы кольцевого шва |  | (c)
17169.152000 | 0.000000 | -0.040000 | -11.165000 | -11.205000 | 797.000000 | 960.000000 | 964.000000 | 77.823180 |  | 1540 | Смещение кромок | GWAN |  | 00:47 | 01:13 | 01:14 | 0 | 334 | 3.297000 | EXT | Смещение кромок. Вовнутрь. Величина смещения - 3.3 мм. |  | (c)
17169.152000 | 0.000000 | -0.025000 | -11.165000 | -11.190000 | 1770.000000 | 1947.000000 | 2213.000000 | 0.000000 |  | 1540 | Смещение кромок | GWAN |  | 03:24 | 03:53 | 04:36 | 0 | 886 | 2.888000 | EXT | Смещение кромок. Вовнутрь. Величина смещения - 2.9 мм. |  | (c)
17169.152000 | 0.000000 | -0.015000 | -11.165000 | -11.180000 | -1335.000000 | -1230.000000 | -1112.000000 | 53.913404 |  | 1540 | Смещение кромок | GWAN |  | 07:03 | 07:20 | 07:39 | 0 | 444 | 3.008000 | EXT | Смещение кромок. Вовнутрь. Величина смещения - 3 мм. |  | (c)
17169.152000 | 0.000000 | -0.030000 | -11.165000 | -11.195000 | -240.000000 | -138.000000 | -134.000000 | 0.000000 |  | 1540 | Смещение кромок | GWAN |  | 10:00 | 10:16 | 10:17 | 0 | 212 | 3.511000 | EXT | Смещение кромок. Вовнутрь. Величина смещения - 3.5 мм. |  | (c)
17181.767000 | 1.450000 | 1.341000 | -9.800000 | -9.909000 | 2214.000000 | -2226.000000 | 2230.000000 | 0.000000 | 1341.000000 | 1541 |  | LWAN |  | 07:31 | 07:34 | 07:33 | 297 | 31 | 10.105352 | EXT | -. Эквивалент потери металла 10%. |  | (c)
17191.567000 | 0.000000 | -0.013000 | -11.495000 | -11.508000 | 1395.000000 | 2054.000000 | -2131.000000 | 8.054222 |  | 1542 | Нарушение формы кольцевого шва | GWAN |  | 04:15 | 06:01 | 06:46 | 0 | 1870 |  | EXT | Нарушение формы кольцевого шва |  | (c)
17203.062000 | 0.000000 | -0.061000 | -11.440000 | -11.501000 | 1159.000000 | 1542.000000 | 1519.000000 | 28.332878 |  | 1543 | Смещение кромок | GWAN |  | 02:23 | 03:25 | 03:21 | 0 | 720 | 4.347000 | EXT | Смещение кромок. Наружу. Величина смещения - 4.3 мм. |  | (c)
17203.062000 | 0.000000 | -0.026000 | -11.440000 | -11.466000 | -789.000000 | -344.000000 | 148.000000 | 11.952883 |  | 1543 | Нарушение формы кольцевого шва | GWAN |  | 09:09 | 10:20 | 11:40 | 0 | 1875 |  | EXT | Нарушение формы кольцевого шва |  | (c)
17203.226000 | 0.164000 | 0.156000 | -11.276000 | -11.284000 | -1320.000000 | -1254.000000 | -1257.000000 | 73.506203 | 156.000000 | 1543 |  | CORR | СIGR | 07:43 | 07:54 | 07:53 | 18 | 126 | 11.000000 | EXT | - |  | (c)
17214.502000 | 0.000000 | -0.029000 | -11.365000 | -11.394000 | -1884.000000 | -400.000000 | -51.000000 | 0.000000 |  | 1544 | Нарушение формы кольцевого шва | GWAN |  | 09:53 | 01:52 | 02:49 | 0 | 3665 |  | EXT | Нарушение формы кольцевого шва |  | (c)
17214.593000 | 0.091000 | 0.027000 | -11.274000 | -11.338000 | -436.000000 | -407.000000 | -412.000000 | 31.382771 | 27.000000 | 1544 |  | ARTD | GENE | 01:47 | 01:51 | 01:51 | 246 | 47 | 10.820066 | EXT | -. Эквивалент потери металла 11%. |  | (c)
17226.354000 | 0.487000 | 0.333000 | -10.973000 | -11.127000 | 1178.000000 | 1194.000000 | 1196.000000 | 80.609204 | 333.000000 | 1545 |  | ARTD | AXGR | 05:34 | 05:37 | 05:37 | 441 | 36 | 9.817975 | EXT | -. Эквивалент потери металла 10%. |  | (c)
17237.273000 | 11.406000 | 11.262000 | -0.054000 | -0.198000 | 1177.000000 | 1198.000000 | 1201.000000 | 79.222854 | 14.000000 | 1545 |  | ARTD | GENE | 05:34 | 05:38 | 05:38 | 184 | 48 | 12.587642 | EXT | -. Эквивалент потери металла 13%. Аномалия находится на упругопластическом изгибе: R=501 D, максимальное растяжение на 5.8 час. |  | (c)
17237.327000 | 0.000000 | -0.060000 | -11.460000 | -11.520000 | 96.000000 | 537.000000 | 522.000000 | 7.768230 |  | 1546 | Смещение кромок | GWAN |  | 00:44 | 01:55 | 01:53 | 0 | 851 | 3.316000 | EXT | Смещение кромок. Наружу. Величина смещения - 3.3 мм. Аномалия находится на упругопластическом изгибе: R=496 D, максимальное растяжение на 5.9 час. |  | (c)
17237.327000 | 0.000000 | -0.045000 | -11.460000 | -11.505000 | -1152.000000 | -984.000000 | -927.000000 | 56.712914 |  | 1546 | Смещение кромок | GWAN |  | 09:23 | 09:50 | 09:59 | 0 | 449 | 2.347822 | EXT | Смещение кромок. Вовнутрь. Величина смещения - 2.3 мм. Аномалия находится на упругопластическом изгибе: R=496 D, максимальное растяжение на 5.9 час. |  | (c)
17248.787000 | 0.000000 | -0.035000 | -11.400000 | -11.435000 | -879.000000 | -634.000000 | -385.000000 | 8.682070 |  | 1547 | Нарушение формы кольцевого шва | GWAN |  | 11:17 | 11:56 | 00:37 | 0 | 986 |  | EXT | Нарушение формы кольцевого шва |  | (c)
17271.337000 | 0.000000 | -0.035000 | -11.365000 | -11.400000 | 1681.000000 | -349.000000 | -1364.000000 | 0.000000 |  | 1549 | Нарушение формы кольцевого шва | GWAN |  | 01:50 | 08:23 | 05:39 | 0 | 2831 |  | EXT | Нарушение формы кольцевого шва. Аномалия находится на отводе. |  | (c)
17271.337000 | 0.000000 | -0.065000 | -11.365000 | -11.430000 | 349.000000 | 424.000000 | 856.000000 | 69.059762 |  | 1549 | Смещение кромок | GWAN |  | 10:15 | 10:27 | 11:37 | 0 | 1014 | 3.861000 | EXT | Смещение кромок. Вовнутрь. Аномалия находится на отводе. Величина смещения - 3.9 мм. |  | (c)
17282.636000 | 11.299000 | 11.169000 | -0.066000 | -0.196000 | -1450.000000 | -1429.000000 | -1427.000000 | 63.017335 | 5.000000 | 1549 |  | ARTD | GENE | 05:25 | 05:28 | 05:29 | 191 | 46 | 11.291061 | EXT | -. Эквивалент потери металла 11%. Аномалия находится на упругопластическом изгибе: R=522 D, максимальное растяжение на 4.6 час. |  | (c)
17282.702000 | 0.000000 | -0.020000 | -11.535000 | -11.555000 | -1800.000000 | -1420.000000 | -1432.000000 | 34.708956 |  | 1550 | Смещение кромок | GWAN |  | 06:47 | 07:48 | 07:46 | 0 | 738 | 4.264000 | EXT | Смещение кромок. Вовнутрь. Величина смещения - 4.3 мм. Аномалия находится на упругопластическом изгибе: R=514 D, максимальное растяжение на 4.7 час. |  | (c)
17316.052000 | 0.000000 | -0.027000 | -11.480000 | -11.507000 | -1886.000000 | -1319.000000 | -1315.000000 | 13.863544 |  | 1553 | Нарушение формы кольцевого шва | GWAN |  | 03:56 | 05:28 | 05:29 | 0 | 1143 |  | EXT | Нарушение формы кольцевого шва. Аномалия находится на отводе. |  | (c)
17338.807000 | 0.000000 | -0.022000 | -11.450000 | -11.472000 | 78.000000 | 613.000000 | 1023.000000 | 21.165033 |  | 1555 | Нарушение формы кольцевого шва | GWAN |  | 09:16 | 10:43 | 11:49 | 0 | 1891 |  | EXT | Нарушение формы кольцевого шва. Аномалия находится на упругопластическом изгибе: R=425 D, максимальное растяжение на 11.9 час. |  | (c)
17350.257000 | 0.000000 | -0.027000 | -11.165000 | -11.192000 | -950.000000 | -498.000000 | -315.000000 | 25.892798 |  | 1556 | Нарушение формы кольцевого шва | GWAN |  | 11:38 | 00:50 | 01:20 | 0 | 1271 |  | EXT | Нарушение формы кольцевого шва. Аномалия находится на упругопластическом изгибе: R=737 D, максимальное растяжение на 11.7 час. |  | (c)
17361.422000 | 0.000000 | -0.017000 | -11.080000 | -11.097000 | 2100.000000 | -1667.000000 | -1716.000000 | 0.000000 |  | 1557 | Нарушение формы кольцевого шва | GWAN |  | 04:46 | 06:38 | 06:30 | 0 | 1290 |  | EXT | Нарушение формы кольцевого шва |  | (c)
17361.422000 | 0.000000 | -0.030000 | -11.080000 | -11.110000 | 130.000000 | 774.000000 | 610.000000 | 49.262982 |  | 1557 | Смещение кромок | GWAN |  | 11:28 | 01:12 | 00:46 | 0 | 961 | 4.073000 | EXT | Смещение кромок. Вовнутрь. Величина смещения - 4.1 мм. |  | (c)
17372.502000 | 0.000000 | -0.022000 | -11.285000 | -11.307000 | 96.000000 | 1555.000000 | 1135.000000 | 4.636803 |  | 1558 | Нарушение формы кольцевого шва | GWAN |  | 10:45 | 02:41 | 01:33 | 0 | 2077 |  | EXT | Нарушение формы кольцевого шва |  | (c)
17383.787000 | 0.000000 | -0.030000 | -11.265000 | -11.295000 | -628.000000 | 61.000000 | -122.000000 | 0.000000 |  | 1559 | Нарушение формы кольцевого шва | GWAN |  | 00:28 | 02:20 | 01:50 | 0 | 1013 |  | EXT | Нарушение формы кольцевого шва |  | (c)
17383.787000 | 0.000000 | -0.034000 | -11.265000 | -11.299000 | 1011.000000 | 1239.000000 | 1203.000000 | 51.901446 |  | 1559 | Нарушение формы кольцевого шва | GWAN |  | 04:53 | 05:30 | 05:24 | 0 | 384 |  | EXT | Нарушение формы кольцевого шва |  | (c)
17383.879000 | 0.092000 | 0.006000 | -11.173000 | -11.259000 | -2104.000000 | -2076.000000 | -2079.000000 | 12.256937 | 6.000000 | 1559 |  | ARTD | GENE | 08:30 | 08:35 | 08:34 | 242 | 52 | 9.632306 | EXT | -. Эквивалент потери металла 10%. |  | (c)
17395.052000 | 0.000000 | -0.025000 | -11.390000 | -11.415000 | -136.000000 | 692.000000 | 363.000000 | 0.000000 |  | 1560 | Смещение кромок | GWAN |  | 01:21 | 03:35 | 02:42 | 0 | 999 | 3.891000 | EXT | Смещение кромок. Вовнутрь. Величина смещения - 3.9 мм. |  | (c)
17395.120000 | 0.068000 | 0.010000 | -11.322000 | -11.380000 | -1355.000000 | -1319.000000 | -1323.000000 | 73.257532 | 10.000000 | 1560 |  | ARTD | GENE | 10:05 | 10:10 | 10:10 | 445 | 64 | 10.521830 | EXT | -. Эквивалент потери металла 11%. |  | (c)
17399.272000 | 4.220000 | 4.199000 | -7.170000 | -7.191000 | 1379.000000 | 1443.000000 | 1447.000000 | 52.248506 | 4199.000000 | 1560 |  | CORR | СIGR | 05:26 | 05:36 | 05:37 | 25 | 136 | 11.000000 | EXT | - |  | (c)
17406.305000 | 11.253000 | 11.102000 | -0.137000 | -0.288000 | -1347.000000 | -1326.000000 | -1326.000000 | 72.991949 | 36.000000 | 1560 |  | ARTD | AXGR | 10:06 | 10:09 | 10:09 | 252 | 42 | 9.668623 | EXT | -. Эквивалент потери металла 10%. |  | (c)
17429.312000 | 0.000000 | -0.025000 | -11.520000 | -11.545000 | 1142.000000 | 1453.000000 | 1399.000000 | 46.327025 |  | 1563 | Смещение кромок | GWAN |  | 01:44 | 02:35 | 02:26 | 0 | 514 | 4.113000 | EXT | Смещение кромок. Вовнутрь. Величина смещения - 4.1 мм. |  | (c)
17429.312000 | 0.000000 | -0.025000 | -11.520000 | -11.545000 | 1818.000000 | -1661.000000 | -1361.000000 | 0.000000 |  | 1563 | Нарушение формы кольцевого шва | GWAN |  | 03:33 | 06:12 | 07:00 | 0 | 2565 |  | EXT | Нарушение формы кольцевого шва |  | (c)
17429.312000 | 0.000000 | -0.027000 | -11.520000 | -11.547000 | 366.000000 | 545.000000 | 713.000000 | 57.515729 |  | 1563 | Нарушение формы кольцевого шва | GWAN |  | 11:39 | 00:08 | 00:35 | 0 | 693 |  | EXT | Нарушение формы кольцевого шва |  | (c)
17452.127000 | 0.000000 | -0.034000 | -11.310000 | -11.344000 | 2074.000000 | -1643.000000 | -1598.000000 | 51.011578 |  | 1565 | Нарушение формы кольцевого шва | GWAN |  | 06:08 | 08:09 | 08:16 | 0 | 1578 |  | EXT | Нарушение формы кольцевого шва |  | (c)
17463.437000 | 0.000000 | -0.080000 | -11.175000 | -11.255000 | -2088.000000 | -1731.000000 | -1838.000000 | 31.677698 |  | 1566 | Смещение кромок | GWAN |  | 07:19 | 08:17 | 08:00 | 0 | 500 | 3.762000 | EXT | Смещение кромок. Наружу. Величина смещения - 3.8 мм. |  | (c)
17463.522000 | 0.085000 | 0.014000 | -11.090000 | -11.161000 | -1024.000000 | -1001.000000 | -1004.000000 | 79.366334 | 14.000000 | 1566 |  | ARTD | AXGR | 10:11 | 10:15 | 10:14 | 234 | 40 | 9.557557 | EXT | -. Эквивалент потери металла 10%. |  | (c)
17474.612000 | 0.000000 | -0.025000 | -11.105000 | -11.130000 | -1591.000000 | -344.000000 | -135.000000 | 0.000000 |  | 1567 | Нарушение формы кольцевого шва | GWAN |  | 10:14 | 01:35 | 02:09 | 0 | 2912 |  | EXT | Нарушение формы кольцевого шва |  | (c)
17507.887000 | 10.725000 | 10.703000 | -0.155000 | -0.177000 | -491.000000 | -182.000000 | -159.000000 | 0.000000 | 135.000000 | 1569 |  | CORR | СIGR | 08:41 | 09:31 | 09:35 | 42 | 665 | 10.000000 | EXT | - |  | (c)
17508.042000 | 0.000000 | -0.034000 | -11.360000 | -11.394000 | -1593.000000 | 532.000000 | -375.000000 | 13.584848 |  | 1570 | Нарушение формы кольцевого шва | GWAN |  | 09:23 | 03:06 | 00:40 | 0 | 2437 |  | EXT | Нарушение формы кольцевого шва |  | (c)
17519.402000 | 0.000000 | -0.033000 | -11.555000 | -11.588000 | 631.000000 | 1779.000000 | -2104.000000 | 10.238155 |  | 1571 | Нарушение формы кольцевого шва | GWAN |  | 01:53 | 04:59 | 06:32 | 0 | 3452 |  | EXT | Нарушение формы кольцевого шва |  | (c)
17530.957000 | 0.000000 | -0.031000 | -11.180000 | -11.211000 | 1509.000000 | -2001.000000 | -2220.000000 | 0.879094 |  | 1572 | Нарушение формы кольцевого шва | GWAN |  | 06:28 | 09:02 | 08:27 | 0 | 1464 |  | EXT | Нарушение формы кольцевого шва |  | (c)
17535.039000 | 4.082000 | 3.796000 | -7.098000 | -7.384000 | 291.000000 | 371.000000 | 453.000000 | 23.495799 | 3796.000000 | 1572 |  | GOUG | GENE | 03:12 | 03:25 | 03:38 | 504 | 324 | 10.000000 | EXT | -. Зона задиров. |  | (c)
17542.137000 | 0.000000 | -0.044000 | -11.450000 | -11.494000 | 1412.000000 | 1749.000000 | 1796.000000 | 4.122312 |  | 1573 | Нарушение формы кольцевого шва | GWAN |  | 01:43 | 02:37 | 02:45 | 0 | 768 |  | EXT | Нарушение формы кольцевого шва |  | (c)
17542.137000 | 0.000000 | -0.043000 | -11.450000 | -11.493000 | -1967.000000 | -1680.000000 | -1612.000000 | 21.266038 |  | 1573 | Нарушение формы кольцевого шва | GWAN |  | 04:37 | 05:24 | 05:35 | 0 | 710 |  | EXT | Нарушение формы кольцевого шва |  | (c)
17542.137000 | 0.000000 | -0.031000 | -11.450000 | -11.481000 | -1037.000000 | -320.000000 | -561.000000 | 0.000000 |  | 1573 | Нарушение формы кольцевого шва | GWAN |  | 07:07 | 09:03 | 08:24 | 0 | 953 |  | EXT | Нарушение формы кольцевого шва |  | (c)
17564.942000 | 0.000000 | -0.030000 | -11.335000 | -11.365000 | 1058.000000 | 1328.000000 | 1360.000000 | 45.880906 |  | 1575 | Смещение кромок | GWAN |  | 00:44 | 01:28 | 01:33 | 0 | 604 | 3.015000 | EXT | Смещение кромок. Вовнутрь. Величина смещения - 3 мм. |  | (c)
17564.942000 | 0.000000 | -0.015000 | -11.335000 | -11.350000 | -1283.000000 | -1147.000000 | -914.000000 | 14.249092 |  | 1575 | Смещение кромок | GWAN |  | 06:26 | 06:48 | 07:26 | 0 | 738 | 3.604000 | EXT | Смещение кромок. Вовнутрь. Величина смещения - 3.6 мм. |  | (c)
17576.277000 | 0.000000 | -0.015000 | -11.490000 | -11.505000 | 1316.000000 | 1618.000000 | 1641.000000 | 21.376891 |  | 1576 | Нарушение формы кольцевого шва | GWAN |  | 00:40 | 01:29 | 01:33 | 0 | 650 |  | EXT | Нарушение формы кольцевого шва |  | (c)
17599.132000 | 0.000000 | -0.047000 | -11.280000 | -11.327000 | 20.000000 | 740.000000 | 863.000000 | 0.000000 |  | 1578 | Нарушение формы кольцевого шва | GWAN |  | 00:30 | 02:27 | 02:46 | 0 | 1686 |  | EXT | Нарушение формы кольцевого шва |  | (c)
17666.467000 | 0.000000 | -0.029000 | -11.545000 | -11.574000 | 1904.000000 | -608.000000 | -731.000000 | 0.000000 |  | 1584 | Нарушение формы кольцевого шва | GWAN |  | 04:12 | 09:27 | 09:07 | 0 | 3653 |  | EXT | Нарушение формы кольцевого шва |  | (c)
17678.012000 | 0.000000 | -0.035000 | -11.540000 | -11.575000 | 1626.000000 | 1728.000000 | 1751.000000 | 1626.000000 |  | 1585 | Смещение кромок | GWAN |  | 00:03 | 00:20 | 00:24 | 0 | 250 | 3.733000 | EXT | Смещение кромок. Вовнутрь. Величина смещения - 3.7 мм. |  | (c)
17678.012000 | 0.000000 | -0.015000 | -11.540000 | -11.555000 | -837.000000 | -427.000000 | -458.000000 | 79.000000 |  | 1585 | Смещение кромок | GWAN |  | 05:26 | 06:32 | 06:27 | 0 | 758 | 3.505000 | EXT | Смещение кромок. Вовнутрь. Величина смещения - 3.5 мм. |  | (c)
17678.012000 | 0.000000 | -0.018000 | -11.540000 | -11.558000 | -22.000000 | 131.000000 | 502.000000 | 0.000000 |  | 1585 | Нарушение формы кольцевого шва | GWAN |  | 07:37 | 08:02 | 09:02 | 0 | 1048 |  | EXT | Нарушение формы кольцевого шва |  | (c)
17701.122000 | 0.000000 | -0.025000 | -11.545000 | -11.570000 | -1124.000000 | -655.000000 | -620.000000 | 0.000000 |  | 1587 | Нарушение формы кольцевого шва | GWAN |  | 08:29 | 09:45 | 09:50 | 0 | 1007 |  | EXT | Нарушение формы кольцевого шва |  | (c)
17735.752000 | 0.000000 | -0.016000 | -11.280000 | -11.296000 | -1013.000000 | -627.000000 | -627.000000 | 241.000000 |  | 1590 | Смещение кромок | GWAN |  | 03:33 | 04:35 | 04:35 | 0 | 773 | 2.986000 | EXT | Смещение кромок. Вовнутрь. Величина смещения - 3 мм. |  | (c)
17735.752000 | 0.000000 | -0.028000 | -11.280000 | -11.308000 | -148.000000 | 594.000000 | 805.000000 | 0.000000 |  | 1590 | Нарушение формы кольцевого шва | GWAN |  | 05:53 | 07:52 | 08:26 | 0 | 1906 |  | EXT | Нарушение формы кольцевого шва |  | (c)
17751.993000 | 4.961000 | 4.909000 | -6.299000 | -6.351000 | 194.000000 | 345.000000 | 342.000000 | 194.000000 | 4909.000000 | 1591 |  | CORR | GENE | 05:10 | 05:34 | 05:33 | 93 | 295 | 10.000000 | EXT | - |  | (c)
17752.523000 | 5.491000 | 5.265000 | -5.769000 | -5.995000 | 6.000000 | 35.000000 | 39.000000 | 6.000000 | 5265.000000 | 1591 |  | CORR | GENE | 04:39 | 04:44 | 04:45 | 409 | 68 | 12.000000 | EXT | - |  | (c)
17753.446000 | 6.414000 | 6.342000 | -4.846000 | -4.918000 | 274.000000 | 443.000000 | 403.000000 | 274.000000 | 4791.000000 | 1591 |  | CORR | GENE | 05:23 | 05:50 | 05:43 | 127 | 258 | 10.000000 | EXT | - |  | (c)
17758.292000 | 0.000000 | -0.033000 | -11.335000 | -11.368000 | -987.000000 | 525.000000 | 73.000000 | 0.000000 |  | 1592 | Нарушение формы кольцевого шва | GWAN |  | 05:36 | 09:40 | 08:27 | 0 | 2120 |  | EXT | Нарушение формы кольцевого шва |  | (c)
17769.627000 | 0.000000 | -0.025000 | -11.380000 | -11.405000 | 1475.000000 | -1251.000000 | -1579.000000 | 172.000000 |  | 1593 | Нарушение формы кольцевого шва | GWAN |  | 04:16 | 08:56 | 08:03 | 0 | 2814 |  | EXT | Нарушение формы кольцевого шва |  | (c)
17787.799000 | 6.792000 | 6.595000 | -4.673000 | -4.870000 | 621.000000 | 854.000000 | 809.000000 | 621.000000 | 4494.000000 | 1594 |  | DENT |  | 05:43 | 06:20 | 06:13 | 376 | 376 | 0.492958 |  | - |  | (c)
17798.362000 | 5.890000 | 5.876000 | -5.635000 | -5.649000 | 1632.000000 | 1682.000000 | 1683.000000 | 40.118299 | 5626.000000 | 1595 |  | CORR | СIGR | 03:13 | 03:21 | 03:21 | 23 | 101 | 11.000000 | EXT | - |  | (c)
17803.997000 | 0.000000 | -0.019000 | -11.320000 | -11.339000 | 2024.000000 | 2113.000000 | -2097.000000 | 0.000000 |  | 1596 | Нарушение формы кольцевого шва | GWAN |  | 04:03 | 04:17 | 04:58 | 0 | 681 |  | EXT | Нарушение формы кольцевого шва |  | (c)
17803.997000 | 0.000000 | -0.027000 | -11.320000 | -11.347000 | -1528.000000 | -207.000000 | -661.000000 | 0.000000 |  | 1596 | Нарушение формы кольцевого шва | GWAN |  | 06:30 | 10:03 | 08:50 | 0 | 1733 |  | EXT | Нарушение формы кольцевого шва |  | (c)
17803.997000 | 0.000000 | -0.026000 | -11.320000 | -11.346000 | 424.000000 | 651.000000 | 1155.000000 | 27.754982 |  | 1596 | Нарушение формы кольцевого шва | GWAN |  | 11:45 | 00:21 | 01:43 | 0 | 1463 |  | EXT | Нарушение формы кольцевого шва |  | (c)
17838.087000 | 0.000000 | -0.051000 | -11.505000 | -11.556000 | 402.000000 | 770.000000 | 712.000000 | 32.416259 |  | 1599 | Смещение кромок | GWAN |  | 02:30 | 03:29 | 03:20 | 0 | 622 | 4.001000 | EXT | Смещение кромок. Наружу. Величина смещения - 4 мм. |  | (c)
17838.087000 | 0.000000 | -0.031000 | -11.505000 | -11.536000 | 1398.000000 | 1702.000000 | 1675.000000 | 0.055876 |  | 1599 | Смещение кромок | GWAN |  | 05:10 | 06:00 | 05:55 | 0 | 555 | 3.580000 | EXT | Смещение кромок. Наружу. Величина смещения - 3.6 мм. |  | (c)
17849.592000 | 0.000000 | -0.029000 | -11.465000 | -11.494000 | -1740.000000 | -798.000000 | -498.000000 | 0.000000 |  | 1600 | Нарушение формы кольцевого шва | GWAN |  | 06:29 | 09:01 | 09:49 | 0 | 2485 |  | EXT | Нарушение формы кольцевого шва |  | (c)
17861.057000 | 0.000000 | -0.030000 | -11.415000 | -11.445000 | 1627.000000 | -2128.000000 | 2201.000000 | 0.000000 |  | 1601 | Смещение кромок | GWAN |  | 05:21 | 07:15 | 06:53 | 0 | 1147 | 3.679000 | EXT | Смещение кромок. Наружу. Величина смещения - 3.7 мм. |  | (c)
17861.057000 | 0.000000 | -0.030000 | -11.415000 | -11.445000 | -1313.000000 | -234.000000 | -647.000000 | 1.589626 |  | 1601 | Нарушение формы кольцевого шва | GWAN |  | 09:26 | 00:20 | 11:14 | 0 | 1333 |  | EXT | Нарушение формы кольцевого шва |  | (c)
17861.130000 | 0.073000 | 0.020000 | -11.342000 | -11.395000 | 565.000000 | 586.000000 | 586.000000 | 45.558328 | 20.000000 | 1601 |  | ARTD | AXGR | 02:29 | 02:33 | 02:33 | 217 | 44 | 9.862604 | EXT | -. Эквивалент потери металла 10%. |  | (c)
17872.472000 | 0.000000 | -0.020000 | -11.510000 | -11.530000 | -219.000000 | 173.000000 | 649.000000 | 0.000000 |  | 1602 | Нарушение формы кольцевого шва | GWAN |  | 01:31 | 02:35 | 03:51 | 0 | 1734 |  | EXT | Нарушение формы кольцевого шва |  | (c)
17883.982000 | 0.000000 | -0.030000 | -11.145000 | -11.175000 | 1231.000000 | 1768.000000 | 1614.000000 | 0.000000 |  | 1603 | Смещение кромок | GWAN |  | 05:47 | 07:13 | 06:48 | 0 | 767 | 4.813000 | EXT | Смещение кромок. Наружу. Величина смещения - 4.8 мм. |  | (c)
17883.982000 | 0.000000 | -0.065000 | -11.145000 | -11.210000 | -2094.000000 | -1503.000000 | -1648.000000 | 47.037083 |  | 1603 | Смещение кромок | GWAN |  | 08:50 | 10:25 | 10:02 | 0 | 892 | 3.181659 | EXT | Смещение кромок. Вовнутрь. Величина смещения - 3.2 мм. |  | (c)
17895.127000 | 0.000000 | -0.018000 | -11.520000 | -11.538000 | -1532.000000 | -1399.000000 | -1425.000000 | 56.407714 |  | 1604 | Нарушение формы кольцевого шва | GWAN |  | 07:30 | 07:51 | 07:47 | 0 | 214 |  | EXT | Нарушение формы кольцевого шва |  | (c)
17918.152000 | 0.000000 | -0.034000 | -11.425000 | -11.459000 | 1307.000000 | 1989.000000 | 1772.000000 | 0.000000 |  | 1606 | Нарушение формы кольцевого шва | GWAN |  | 00:55 | 02:45 | 02:10 | 0 | 930 |  | EXT | Нарушение формы кольцевого шва |  | (c)
17918.152000 | 0.000000 | -0.018000 | -11.425000 | -11.443000 | -2180.000000 | -1948.000000 | -1817.000000 | 4.051576 |  | 1606 | Нарушение формы кольцевого шва | GWAN |  | 03:32 | 04:10 | 04:31 | 0 | 726 |  | EXT | Нарушение формы кольцевого шва |  | (c)
17918.212000 | 0.060000 | 0.019000 | -11.365000 | -11.406000 | 1948.000000 | 1967.000000 | 1968.000000 | 19.613738 | 19.000000 | 1606 |  | ARTD | AXGR | 02:39 | 02:42 | 02:42 | 164 | 39 | 11.957314 | EXT | -. Эквивалент потери металла 12%. |  | (c)
17922.708000 | 4.556000 | 4.542000 | -6.869000 | -6.883000 | -1615.000000 | -1455.000000 | -1469.000000 | 49.685069 | 4542.000000 | 1606 |  | CORR | GENE | 05:04 | 05:29 | 05:27 | 87 | 291 | 15.000000 | EXT | - |  | (c)
17929.577000 | 0.000000 | -0.045000 | -11.465000 | -11.510000 | 1259.000000 | -2049.000000 | 2121.000000 | 0.000000 |  | 1607 | Нарушение формы кольцевого шва | GWAN |  | 04:17 | 07:23 | 06:36 | 0 | 1724 |  | EXT | Нарушение формы кольцевого шва |  | (c)
17929.577000 | 0.000000 | -0.038000 | -11.465000 | -11.503000 | -1211.000000 | -244.000000 | -171.000000 | 25.863548 |  | 1607 | Нарушение формы кольцевого шва | GWAN |  | 09:38 | 00:14 | 00:26 | 0 | 2081 |  | EXT | Нарушение формы кольцевого шва |  | (c)
17941.042000 | 0.000000 | -0.060000 | -11.430000 | -11.490000 | -1879.000000 | -1412.000000 | -1540.000000 | 55.690375 |  | 1608 | Смещение кромок | GWAN |  | 08:59 | 10:14 | 09:54 | 0 | 677 | 3.721000 | EXT | Смещение кромок. Наружу. Величина смещения - 3.7 мм. |  | (c)
17941.042000 | 0.000000 | -0.070000 | -11.430000 | -11.500000 | -955.000000 | -616.000000 | -637.000000 | 25.752986 |  | 1608 | Смещение кромок | GWAN |  | 11:28 | 00:23 | 00:19 | 0 | 636 | 2.869000 | EXT | Смещение кромок. Наружу. Величина смещения - 2.9 мм. |  | (c)
17952.472000 | 0.000000 | -0.035000 | -11.215000 | -11.250000 | 1295.000000 | 1765.000000 | 1625.000000 | 0.000000 |  | 1609 | Смещение кромок | GWAN |  | 05:18 | 06:34 | 06:11 | 0 | 659 | 3.452000 | EXT | Смещение кромок. Наружу. Величина смещения - 3.5 мм. |  | (c)
17952.472000 | 0.000000 | -0.030000 | -11.215000 | -11.245000 | -2113.000000 | -1364.000000 | -1442.000000 | 62.285147 |  | 1609 | Нарушение формы кольцевого шва | GWAN |  | 08:08 | 10:09 | 09:56 | 0 | 1341 |  | EXT | Нарушение формы кольцевого шва |  | (c)
17963.687000 | 0.000000 | -0.032000 | -11.395000 | -11.427000 | 1465.000000 | -1802.000000 | -1913.000000 | 0.000000 |  | 1610 | Нарушение формы кольцевого шва | GWAN |  | 03:46 | 06:58 | 06:40 | 0 | 2165 |  | EXT | Нарушение формы кольцевого шва |  | (c)
17975.082000 | 0.000000 | -0.040000 | -11.245000 | -11.285000 | -1193.000000 | -749.000000 | -868.000000 | 17.555433 |  | 1611 | Смещение кромок | GWAN |  | 08:02 | 09:14 | 08:55 | 0 | 651 | 3.039000 | EXT | Смещение кромок. Вовнутрь. Величина смещения - 3 мм. |  | (c)
18008.472000 | 0.000000 | -0.045000 | -11.405000 | -11.450000 | -733.000000 | -315.000000 | -91.000000 | 44.474266 |  | 1614 | Смещение кромок | GWAN |  | 11:04 | 00:11 | 00:47 | 0 | 1284 | 4.506000 | EXT | Смещение кромок. Наружу. Величина смещения - 4.5 мм. |  | (c)
18073.125000 | 7.463000 | 7.393000 | -3.977000 | -4.047000 | 28.000000 | 40.000000 | 41.000000 | 3.270331 | 3823.000000 | 1619 |  | LWAN |  | 09:32 | 09:34 | 09:34 | 224 | 24 | 10.000000 | INT | -. Эквивалент потери металла 10%. |  | (c)
18110.942000 | 0.000000 | -0.036000 | -11.525000 | -11.561000 | -777.000000 | 172.000000 | -94.000000 | 0.000000 |  | 1623 | Нарушение формы кольцевого шва | GWAN |  | 07:57 | 10:30 | 09:47 | 0 | 1367 |  | EXT | Нарушение формы кольцевого шва |  | (c)
18152.897000 | 7.131000 | 7.052000 | -3.725000 | -3.804000 | 2217.000000 | 2226.000000 | -2230.000000 | 0.000000 | 3598.000000 | 1626а |  | LWAN |  | 04:27 | 04:28 | 04:29 | 206 | 27 | 10.345611 | INT | -. Эквивалент потери металла 10%. |  | (c)
18156.622000 | 0.000000 | -0.029000 | -11.425000 | -11.454000 | 105.000000 | 1761.000000 | 1443.000000 | 0.000000 |  | 1627 | Нарушение формы кольцевого шва | GWAN |  | 01:22 | 05:49 | 04:58 | 0 | 2676 |  | EXT | Нарушение формы кольцевого шва |  | (c)
18168.047000 | 0.000000 | -0.008000 | -11.575000 | -11.583000 | 887.000000 | 1543.000000 | 1648.000000 | 0.000000 |  | 1628 | Нарушение формы кольцевого шва | GWAN |  | 03:36 | 05:22 | 05:39 | 0 | 1522 |  | EXT | Нарушение формы кольцевого шва |  | (c)
18168.047000 | 0.000000 | -0.045000 | -11.575000 | -11.620000 | -1814.000000 | -1608.000000 | -1635.000000 | 48.054551 |  | 1628 | Смещение кромок | GWAN |  | 08:20 | 08:53 | 08:49 | 0 | 357 | 3.612000 | EXT | Смещение кромок. Наружу. Величина смещения - 3.6 мм. |  | (c)
18213.959000 | 11.247000 | 11.195000 | -0.263000 | -0.315000 | 1390.000000 | 1532.000000 | 1553.000000 | 28.454411 | 224.000000 | 1631 | Дефект проката | MIAN | GENE | 04:31 | 04:54 | 04:57 | 91 | 325 | 16.000000 | INT | Дефект проката. Эквивалент потери металла 16%. |  | (c)
18237.032000 | 0.000000 | -0.027000 | -11.465000 | -11.492000 | 1211.000000 | 1618.000000 | 1671.000000 | 0.000000 |  | 1634 | Нарушение формы кольцевого шва | GWAN |  | 05:05 | 06:11 | 06:19 | 0 | 919 |  | EXT | Нарушение формы кольцевого шва. Аномалия находится на упругопластическом изгибе: R=646 D, максимальное растяжение на 4.3 час. |  | (c)
18248.497000 | 0.000000 | -0.021000 | -11.490000 | -11.511000 | 144.000000 | 731.000000 | 1030.000000 | 0.000000 |  | 1635 | Нарушение формы кольцевого шва | GWAN |  | 02:12 | 03:47 | 04:35 | 0 | 1771 |  | EXT | Нарушение формы кольцевого шва |  | (c)
18248.497000 | 0.000000 | -0.025000 | -11.490000 | -11.515000 | -917.000000 | -408.000000 | -565.000000 | 17.158949 |  | 1635 | Нарушение формы кольцевого шва | GWAN |  | 11:21 | 00:43 | 00:18 | 0 | 705 |  | EXT | Нарушение формы кольцевого шва |  | (c)
18259.987000 | 0.000000 | -0.040000 | -11.460000 | -11.500000 | 211.000000 | 669.000000 | 559.000000 | 45.130055 |  | 1636 | Смещение кромок | GWAN |  | 10:57 | 00:11 | 11:53 | 0 | 697 | 4.127000 | EXT | Смещение кромок. Наружу. Величина смещения - 4.1 мм. |  | (c)
18271.396000 | 11.409000 | 11.177000 | -0.051000 | -0.283000 | -224.000000 | -208.000000 | -205.000000 | 13.531542 | 22.000000 | 1636 |  | ARTD | AXGR | 09:46 | 09:49 | 09:49 | 261 | 38 | 14.273920 | EXT | -. Эквивалент потери металла 14%. |  | (c)
18271.447000 | 0.000000 | -0.025000 | -11.160000 | -11.185000 | 1738.000000 | 1875.000000 | 1981.000000 | 0.580252 |  | 1637 | Смещение кромок | GWAN |  | 02:34 | 02:56 | 03:13 | 0 | 485 | 4.049000 | EXT | Смещение кромок. Вовнутрь. Величина смещения - 4 мм. |  | (c)
18271.447000 | 0.000000 | -0.022000 | -11.160000 | -11.182000 | -1736.000000 | -38.000000 | -778.000000 | 0.000000 |  | 1637 | Нарушение формы кольцевого шва | GWAN |  | 05:13 | 09:47 | 07:48 | 0 | 1917 |  | EXT | Нарушение формы кольцевого шва |  | (c)
18271.447000 | 0.000000 | -0.035000 | -11.160000 | -11.195000 | 492.000000 | 748.000000 | 828.000000 | 66.808913 |  | 1637 | Смещение кромок | GWAN |  | 11:13 | 11:54 | 00:07 | 0 | 671 | 4.323000 | EXT | Смещение кромок. Вовнутрь. Величина смещения - 4.3 мм. |  | (c)
18280.132000 | 8.685000 | 8.676000 | -2.475000 | -2.484000 | -1860.000000 | -1793.000000 | -1763.000000 | 29.883654 | 2452.000000 | 1637 |  | CORR | СIGR | 04:53 | 05:04 | 05:09 | 32 | 195 | 15.000000 | EXT | - |  | (c)
18282.607000 | 0.000000 | -0.021000 | -11.155000 | -11.176000 | -1083.000000 | -789.000000 | -566.000000 | 0.000000 |  | 1638 | Нарушение формы кольцевого шва | GWAN |  | 06:26 | 07:14 | 07:50 | 0 | 1035 |  | EXT | Нарушение формы кольцевого шва |  | (c)
18293.762000 | 0.000000 | -0.045000 | -11.470000 | -11.515000 | 67.000000 | 458.000000 | 439.000000 | 5.391526 |  | 1639 | Смещение кромок | GWAN |  | 02:50 | 03:54 | 03:50 | 0 | 744 | 3.949000 | EXT | Смещение кромок. Наружу. Величина смещения - 3.9 мм. |  | (c)
18293.762000 | 0.000000 | -0.015000 | -11.470000 | -11.485000 | 1246.000000 | 1446.000000 | 1426.000000 | 35.867360 |  | 1639 | Смещение кромок | GWAN |  | 06:01 | 06:33 | 06:30 | 0 | 360 | 3.766000 | EXT | Смещение кромок. Наружу. Величина смещения - 3.8 мм. |  | (c)
18319.698000 | 0.000000 | -0.038000 | -5.474000 | -5.512000 | -239.000000 | 91.000000 | 223.000000 | 19.321546 |  | 1643а | Нарушение формы кольцевого шва | GWAN |  | 11:28 | 00:22 | 00:43 | 0 | 925 |  | EXT | Нарушение формы кольцевого шва |  | (c)
18325.172000 | 0.000000 | -0.041000 | -11.415000 | -11.456000 | 559.000000 | 968.000000 | 852.000000 | 68.778534 |  | 1644 | Смещение кромок | GWAN |  | 01:12 | 02:18 | 02:00 | 0 | 587 | 3.572000 | EXT | Смещение кромок. Вовнутрь. Величина смещения - 3.6 мм. |  | (c)
18325.172000 | 0.000000 | -0.029000 | -11.415000 | -11.444000 | -1899.000000 | -1151.000000 | -952.000000 | 0.000000 |  | 1644 | Нарушение формы кольцевого шва | GWAN |  | 06:36 | 08:36 | 09:08 | 0 | 1894 |  | EXT | Нарушение формы кольцевого шва |  | (c)
18359.562000 | 0.000000 | -0.026000 | -11.460000 | -11.486000 | 1718.000000 | -1474.000000 | -1707.000000 | 671.000000 |  | 1647 | Нарушение формы кольцевого шва | GWAN |  | 05:14 | 08:39 | 08:01 | 0 | 2072 |  | EXT | Нарушение формы кольцевого шва. Аномалия находится на отводе. |  | (c)
18366.257000 | 6.695000 | 6.680000 | -4.765000 | -4.780000 | 2073.000000 | -2195.000000 | 2205.000000 | 2073.000000 | 4731.000000 | 1647 |  | CORR | GENE | 06:11 | 06:42 | 06:32 | 49 | 264 | 10.000000 | EXT | -. Аномалия находится на отводе. |  | (c)
18371.022000 | 0.000000 | -0.030000 | -11.575000 | -11.605000 | -811.000000 | -316.000000 | -195.000000 | 0.000000 |  | 1648 | Нарушение формы кольцевого шва | GWAN |  | 00:12 | 01:32 | 01:52 | 0 | 1230 |  | EXT | Нарушение формы кольцевого шва. Аномалия находится на отводе. |  | (c)
18371.022000 | 0.000000 | -0.036000 | -11.575000 | -11.611000 | 1915.000000 | -1697.000000 | -1893.000000 | 1240.000000 |  | 1648 | Нарушение формы кольцевого шва | GWAN |  | 07:32 | 09:49 | 09:18 | 0 | 1306 |  | EXT | Нарушение формы кольцевого шва. Аномалия находится на отводе. |  | (c)
18404.967000 | 0.000000 | -0.014000 | -11.485000 | -11.499000 | 882.000000 | 1296.000000 | 1282.000000 | 11.890523 |  | 1651 | Нарушение формы кольцевого шва | GWAN |  | 04:32 | 05:39 | 05:37 | 0 | 801 |  | EXT | Нарушение формы кольцевого шва |  | (c)
18416.452000 | 0.000000 | -0.026000 | -11.335000 | -11.361000 | -301.000000 | -110.000000 | 458.000000 | 0.000000 |  | 1652 | Нарушение формы кольцевого шва | GWAN |  | 00:21 | 00:52 | 02:24 | 0 | 1518 |  | EXT | Нарушение формы кольцевого шва |  | (c)
18416.452000 | 0.000000 | -0.040000 | -11.335000 | -11.375000 | -1360.000000 | -1183.000000 | -1180.000000 | 80.652853 |  | 1652 | Смещение кромок | GWAN |  | 09:31 | 09:59 | 10:00 | 0 | 360 | 3.207000 | EXT | Смещение кромок. Вовнутрь. Величина смещения - 3.2 мм. |  | (c)
18416.452000 | 0.000000 | -0.055000 | -11.335000 | -11.390000 | -688.000000 | -599.000000 | -548.000000 | 32.815328 |  | 1652 | Смещение кромок | GWAN |  | 11:19 | 11:33 | 11:42 | 0 | 282 | 3.131000 | EXT | Смещение кромок. Наружу. Величина смещения - 3.1 мм. |  | (c)
18427.787000 | 0.000000 | -0.065000 | -11.335000 | -11.400000 | 1364.000000 | 1624.000000 | 1571.000000 | 36.443658 |  | 1653 | Смещение кромок | GWAN |  | 01:00 | 01:42 | 01:33 | 0 | 415 | 2.842000 | EXT | Смещение кромок. Наружу. Величина смещения - 2.8 мм. |  | (c)
18427.787000 | 0.000000 | -0.030000 | -11.335000 | -11.365000 | -1922.000000 | -1779.000000 | -1612.000000 | 24.936322 |  | 1653 | Смещение кромок | GWAN |  | 04:09 | 04:32 | 04:59 | 0 | 619 | 3.682000 | EXT | Смещение кромок. Наружу. Величина смещения - 3.7 мм. |  | (c)
18427.787000 | 0.000000 | -0.035000 | -11.335000 | -11.370000 | -989.000000 | -443.000000 | -588.000000 | 0.000000 |  | 1653 | Смещение кромок | GWAN |  | 06:40 | 08:08 | 07:45 | 0 | 802 | 4.294000 | EXT | Смещение кромок. Наружу. Величина смещения - 4.3 мм. |  | (c)
18427.787000 | 0.000000 | -0.045000 | -11.335000 | -11.380000 | -106.000000 | 181.000000 | 118.000000 | 9.485100 |  | 1653 | Смещение кромок | GWAN |  | 09:02 | 09:49 | 09:39 | 0 | 447 | 2.739000 | EXT | Смещение кромок. Вовнутрь. Величина смещения - 2.7 мм. |  | (c)
18484.302000 | 0.000000 | -0.028000 | -11.295000 | -11.323000 | 997.000000 | 1906.000000 | 1876.000000 | 997.000000 |  | 1658 | Нарушение формы кольцевого шва | GWAN |  | 04:18 | 06:45 | 06:40 | 0 | 1758 |  | EXT | Нарушение формы кольцевого шва |  | (c)
18495.597000 | 0.000000 | -0.055000 | -11.075000 | -11.130000 | 753.000000 | 860.000000 | 1013.000000 | 753.000000 |  | 1659 | Смещение кромок | GWAN |  | 00:05 | 00:22 | 00:47 | 0 | 520 | 5.082000 | EXT | Смещение кромок. Вовнутрь. Величина смещения - 5.1 мм. |  | (c)
18517.892000 | 0.000000 | -0.056000 | -11.480000 | -11.536000 | 1254.000000 | 1837.000000 | 1831.000000 | 0.000000 |  | 1661 | Смещение кромок | GWAN |  | 04:52 | 06:26 | 06:25 | 0 | 1155 | 4.318817 | EXT | Смещение кромок. Наружу. Величина смещения - 4.3 мм. |  | (c)
18517.892000 | 0.000000 | -0.038000 | -11.480000 | -11.518000 | -2021.000000 | -1849.000000 | -1522.000000 | 57.152855 |  | 1661 | Нарушение формы кольцевого шва | GWAN |  | 08:03 | 08:31 | 09:24 | 0 | 998 |  | EXT | Нарушение формы кольцевого шва |  | (c)
18534.540000 | 5.168000 | 4.803000 | -6.167000 | -6.532000 | 1437.000000 | 1564.000000 | 1538.000000 | 39.564510 | 4803.000000 | 1662 |  | CORR | GENE | 05:04 | 05:24 | 05:20 | 447 | 202 | 14.000000 | EXT | - |  | (c)
18534.687000 | 5.315000 | 5.302000 | -6.020000 | -6.033000 | 1827.000000 | 1932.000000 | 1914.000000 | 11.561230 | 5302.000000 | 1662 |  | CORR | СIGR | 06:07 | 06:23 | 06:21 | 35 | 174 | 10.000000 | EXT | - |  | (c)
18534.888000 | 5.516000 | 5.458000 | -5.819000 | -5.877000 | 1411.000000 | 1558.000000 | 1551.000000 | 32.237244 | 5458.000000 | 1662 |  | CORR | GENE | 04:59 | 05:23 | 05:22 | 206 | 280 | 12.000000 | EXT | - |  | (c)
18540.774000 | 0.067000 | 0.018000 | -11.218000 | -11.267000 | -1051.000000 | -1019.000000 | -1023.000000 | 80.288520 | 18.000000 | 1663 |  | ARTD | GENE | 11:29 | 11:34 | 11:33 | 146 | 56 | 12.943511 | EXT | -. Эквивалент потери металла 13%. |  | (c)
18551.992000 | 0.000000 | -0.019000 | -11.215000 | -11.234000 | 1201.000000 | 1650.000000 | 1553.000000 | 0.000000 |  | 1664 | Смещение кромок | GWAN |  | 03:47 | 04:59 | 04:43 | 0 | 705 | 3.731901 | EXT | Смещение кромок. Наружу. Величина смещения - 3.7 мм. |  | (c)
18551.992000 | 0.000000 | -0.036000 | -11.215000 | -11.251000 | -945.000000 | -474.000000 | -251.000000 | 35.690195 |  | 1664 | Нарушение формы кольцевого шва | GWAN |  | 10:00 | 11:16 | 11:52 | 0 | 1387 |  | EXT | Нарушение формы кольцевого шва |  | (c)
18585.952000 | 0.000000 | -0.023000 | -11.140000 | -11.163000 | -1468.000000 | -615.000000 | -825.000000 | 0.000000 |  | 1667 | Нарушение формы кольцевого шва | GWAN |  | 07:10 | 09:28 | 08:54 | 0 | 1285 |  | EXT | Нарушение формы кольцевого шва |  | (c)
18585.952000 | 0.000000 | -0.032000 | -11.140000 | -11.172000 | 14.000000 | 201.000000 | 1034.000000 | 14.304599 |  | 1667 | Нарушение формы кольцевого шва | GWAN |  | 11:09 | 11:40 | 01:54 | 0 | 2039 |  | EXT | Нарушение формы кольцевого шва |  | (c)
18597.092000 | 0.000000 | -0.041000 | -11.465000 | -11.506000 | 399.000000 | 861.000000 | 834.000000 | 67.292658 |  | 1668 | Нарушение формы кольцевого шва | GWAN |  | 10:43 | 11:58 | 11:53 | 0 | 870 |  | EXT | Нарушение формы кольцевого шва |  | (c)
18603.200000 | 6.108000 | 6.033000 | -5.357000 | -5.432000 | -1837.000000 | -1738.000000 | -1650.000000 | 31.745274 | 5317.000000 | 1668 |  | CORR | GENE | 04:42 | 04:58 | 05:13 | 115 | 374 | 10.000000 | EXT | - |  | (c)
18608.557000 | 0.000000 | -0.023000 | -11.480000 | -11.503000 | -1573.000000 | 185.000000 | -471.000000 | 40.134760 |  | 1669 | Нарушение формы кольцевого шва | GWAN |  | 09:09 | 01:53 | 00:07 | 0 | 2204 |  | EXT | Нарушение формы кольцевого шва |  | (c)
18608.603000 | 0.046000 | 0.010000 | -11.434000 | -11.470000 | 129.000000 | 159.000000 | 158.000000 | 10.412074 | 10.000000 | 1669 |  | ARTD | GENE | 01:44 | 01:49 | 01:48 | 161 | 58 | 10.257209 | EXT | -. Эквивалент потери металла 10%. |  | (c)
18620.037000 | 0.000000 | -0.035000 | -10.485000 | -10.520000 | -895.000000 | -503.000000 | -474.000000 | 0.000000 |  | 1670 | Смещение кромок | GWAN |  | 07:50 | 08:53 | 08:58 | 0 | 842 | 3.879000 | EXT | Смещение кромок. Вовнутрь. Величина смещения - 3.9 мм. |  | (c)
18642.017000 | 0.000000 | -0.031000 | -11.365000 | -11.396000 | 999.000000 | 1707.000000 | 1434.000000 | 29.113644 |  | 1672 | Нарушение формы кольцевого шва | GWAN |  | 00:10 | 02:04 | 01:20 | 0 | 871 |  | EXT | Нарушение формы кольцевого шва |  | (c)
18653.287000 | 11.270000 | 11.097000 | -0.095000 | -0.268000 | 1714.000000 | 1742.000000 | 1736.000000 | 38.221901 | 20.000000 | 1672 |  | ARTD | AXGR | 02:06 | 02:10 | 02:09 | 248 | 43 | 11.202041 | EXT | -. Эквивалент потери металла 11%. |  | (c)
18653.382000 | 0.000000 | -0.023000 | -11.545000 | -11.568000 | 237.000000 | 1123.000000 | 994.000000 | 38.736975 |  | 1673 | Нарушение формы кольцевого шва | GWAN |  | 11:20 | 01:42 | 01:22 | 0 | 1513 |  | EXT | Нарушение формы кольцевого шва |  | (c)
18659.081000 | 5.699000 | 5.475000 | -5.846000 | -6.070000 | 20.000000 | 36.000000 | 34.000000 | 2.708037 | 5475.000000 | 1673 |  | LWAN |  | 10:44 | 10:47 | 10:47 | 289 | 27 | 10.000000 | INT | -. Эквивалент потери металла 10%. |  | (c)
18687.812000 | 0.000000 | -0.023000 | -11.170000 | -11.193000 | 931.000000 | 1681.000000 | 1671.000000 | 0.000000 |  | 1676 | Нарушение формы кольцевого шва | GWAN |  | 01:19 | 03:20 | 03:18 | 0 | 1481 |  | EXT | Нарушение формы кольцевого шва |  | (c)
18698.982000 | 0.000000 | -0.027000 | -11.240000 | -11.267000 | 1098.000000 | 1456.000000 | 1669.000000 | 0.000000 |  | 1677 | Нарушение формы кольцевого шва | GWAN |  | 02:14 | 03:12 | 03:46 | 0 | 1141 |  | EXT | Нарушение формы кольцевого шва |  | (c)
18740.621000 | 7.544000 | 7.460000 | -3.921000 | -4.005000 | 64.000000 | 74.000000 | 72.000000 | 5.126055 | 3838.000000 | 1680 |  | CORR | AXGR | 01:34 | 01:36 | 01:35 | 167 | 18 | 10.000000 | EXT | - |  | (c)
18748.801000 | 4.259000 | 4.236000 | -7.121000 | -7.144000 | 1220.000000 | 1238.000000 | 1305.000000 | 61.089601 | 4236.000000 | 1681 |  | CORR | СIGR | 05:51 | 05:54 | 06:05 | 23 | 169 | 11.000000 | EXT | - |  | (c)
18749.194000 | 4.652000 | 4.639000 | -6.728000 | -6.741000 | 1075.000000 | 1170.000000 | 1209.000000 | 60.823851 | 4639.000000 | 1681 |  | CORR | СIGR | 05:28 | 05:43 | 05:49 | 30 | 268 | 11.000000 | EXT | - |  | (c)
18767.397000 | 0.000000 | -0.031000 | -11.465000 | -11.496000 | 217.000000 | -1587.000000 | 1756.000000 | 0.000000 |  | 1683 | Нарушение формы кольцевого шва | GWAN |  | 02:51 | 10:00 | 06:59 | 0 | 3078 |  | EXT | Нарушение формы кольцевого шва |  | (c)
18778.862000 | 0.000000 | -0.022000 | -11.495000 | -11.517000 | 1400.000000 | 2006.000000 | 2147.000000 | 0.000000 |  | 1684 | Нарушение формы кольцевого шва | GWAN |  | 06:16 | 07:54 | 08:17 | 0 | 1494 |  | EXT | Нарушение формы кольцевого шва. Аномалия находится на упругопластическом изгибе: R=586 D, максимальное растяжение на 5.8 час. |  | (c)
18790.357000 | 0.000000 | -0.020000 | -11.485000 | -11.505000 | 1241.000000 | 1656.000000 | 1544.000000 | 30.875951 |  | 1685 | Смещение кромок | GWAN |  | 00:38 | 01:45 | 01:27 | 0 | 607 | 3.518000 | EXT | Смещение кромок. Наружу. Величина смещения - 3.5 мм. Аномалия находится на упругопластическом изгибе: R=339 D, максимальное растяжение на 5.8 час. |  | (c)
18790.357000 | 0.000000 | -0.001000 | -11.485000 | -11.486000 | -1568.000000 | -1054.000000 | -1091.000000 | 11.189893 |  | 1685 | Смещение кромок | GWAN |  | 05:05 | 06:28 | 06:22 | 0 | 953 | 3.219000 | EXT | Смещение кромок. Вовнутрь. Величина смещения - 3.2 мм. Аномалия находится на упругопластическом изгибе: R=339 D, максимальное растяжение на 5.8 час. |  | (c)
18790.357000 | 0.000000 | -0.010000 | -11.485000 | -11.495000 | 495.000000 | 622.000000 | 617.000000 | 49.752969 |  | 1685 | Смещение кромок | GWAN |  | 10:38 | 10:58 | 10:58 | 0 | 244 | 2.456000 | EXT | Смещение кромок. Наружу. Величина смещения - 2.5 мм. Аномалия находится на упругопластическом изгибе: R=339 D, максимальное растяжение на 5.8 час. |  | (c)
18813.287000 | 0.000000 | -0.019000 | -11.295000 | -11.314000 | -1189.000000 | -803.000000 | -776.000000 | 0.000000 |  | 1687 | Нарушение формы кольцевого шва | GWAN |  | 06:26 | 07:28 | 07:32 | 0 | 826 |  | EXT | Нарушение формы кольцевого шва |  | (c)
18813.343000 | 0.056000 | 0.013000 | -11.239000 | -11.282000 | -1398.000000 | -1373.000000 | -1371.000000 | 67.203888 | 13.000000 | 1687 |  | ARTD | GENE | 05:52 | 05:56 | 05:56 | 214 | 53 | 12.973681 | EXT | -. Эквивалент потери металла 13%. |  | (c)
18835.987000 | 0.000000 | -0.027000 | -11.255000 | -11.282000 | 1236.000000 | -2092.000000 | -1219.000000 | 45.459555 |  | 1689 | Нарушение формы кольцевого шва | GWAN |  | 04:40 | 07:42 | 10:03 | 0 | 4012 |  | EXT | Нарушение формы кольцевого шва |  | (c)
18847.242000 | 0.000000 | -0.010000 | -11.455000 | -11.465000 | 1411.000000 | 1734.000000 | 2098.000000 | 0.000000 |  | 1690 | Смещение кромок | GWAN |  | 04:10 | 05:02 | 06:01 | 0 | 1374 | 3.926000 | EXT | Смещение кромок. Наружу. Величина смещения - 3.9 мм. |  | (c)
18847.242000 | 0.000000 | -0.032000 | -11.455000 | -11.487000 | -763.000000 | -128.000000 | -116.000000 | 42.930942 |  | 1690 | Нарушение формы кольцевого шва | GWAN |  | 10:19 | 00:01 | 00:03 | 0 | 1295 |  | EXT | Нарушение формы кольцевого шва |  | (c)
18870.132000 | 0.000000 | -0.015000 | -11.420000 | -11.435000 | 1568.000000 | 1773.000000 | 1707.000000 | 19.753134 |  | 1692 | Смещение кромок | GWAN |  | 05:38 | 06:11 | 06:00 | 0 | 279 | 3.434000 | EXT | Смещение кромок. Наружу. Величина смещения - 3.4 мм. |  | (c)
18870.132000 | 0.000000 | -0.029000 | -11.420000 | -11.449000 | -2083.000000 | -1783.000000 | -1664.000000 | 45.698113 |  | 1692 | Нарушение формы кольцевого шва | GWAN |  | 07:48 | 08:37 | 08:56 | 0 | 838 |  | EXT | Нарушение формы кольцевого шва |  | (c)
18881.552000 | 0.000000 | -0.020000 | -11.120000 | -11.140000 | -678.000000 | 89.000000 | -157.000000 | 0.000000 |  | 1693 | Нарушение формы кольцевого шва | GWAN |  | 00:55 | 02:59 | 02:19 | 0 | 1041 |  | EXT | Нарушение формы кольцевого шва |  | (c)
18892.672000 | 0.000000 | -0.035000 | -11.490000 | -11.525000 | 1169.000000 | 1810.000000 | 1735.000000 | 0.000000 |  | 1694 | Смещение кромок | GWAN |  | 02:08 | 03:51 | 03:39 | 0 | 1133 | 3.975000 | EXT | Смещение кромок. Наружу. Величина смещения - 4 мм. |  | (c)
18926.937000 | 11.495000 | 11.283000 | -0.025000 | -0.237000 | -2140.000000 | -2122.000000 | -2123.000000 | 7.282485 | 14.000000 | 1696 |  | ARTD | AXGR | 04:53 | 04:56 | 04:55 | 223 | 34 | 10.567284 | EXT | -. Эквивалент потери металла 11%. |  | (c)
18926.962000 | 0.000000 | -0.025000 | -11.025000 | -11.050000 | 1130.000000 | -2225.000000 | 1785.000000 | 0.000000 |  | 1697 | Нарушение формы кольцевого шва | GWAN |  | 00:57 | 03:56 | 02:43 | 0 | 1310 |  | EXT | Нарушение формы кольцевого шва |  | (c)
18926.962000 | 0.000000 | -0.045000 | -11.025000 | -11.070000 | -1604.000000 | -1044.000000 | -1065.000000 | 0.000000 |  | 1697 | Нарушение формы кольцевого шва | GWAN |  | 05:36 | 07:07 | 07:03 | 0 | 1078 |  | EXT | Нарушение формы кольцевого шва |  | (c)
18926.962000 | 0.000000 | -0.035000 | -11.025000 | -11.060000 | 24.000000 | 177.000000 | 375.000000 | 30.270886 |  | 1697 | Смещение кромок | GWAN |  | 09:59 | 10:24 | 10:56 | 0 | 703 | 3.902000 | EXT | Смещение кромок. Вовнутрь. Величина смещения - 3.9 мм. |  | (c)
18949.367000 | 0.000000 | -0.036000 | -11.440000 | -11.476000 | 1206.000000 | 1699.000000 | 1572.000000 | 23.616220 |  | 1699 | Смещение кромок | GWAN |  | 02:50 | 04:09 | 03:49 | 0 | 732 | 3.762000 | EXT | Смещение кромок. Наружу. Величина смещения - 3.8 мм. |  | (c)
18949.367000 | 0.000000 | -0.031000 | -11.440000 | -11.471000 | 1976.000000 | -2192.000000 | 2214.000000 | 0.000000 |  | 1699 | Смещение кромок | GWAN |  | 04:54 | 05:41 | 05:32 | 0 | 476 | 3.391000 | EXT | Смещение кромок. Наружу. Величина смещения - 3.4 мм. |  | (c)
18949.367000 | 0.000000 | -0.035000 | -11.440000 | -11.475000 | -1850.000000 | -937.000000 | -1055.000000 | 0.000000 |  | 1699 | Нарушение формы кольцевого шва | GWAN |  | 06:36 | 09:04 | 08:45 | 0 | 1589 |  | EXT | Нарушение формы кольцевого шва |  | (c)
18960.807000 | 0.000000 | -0.035000 | -11.460000 | -11.495000 | 1125.000000 | 1546.000000 | 1582.000000 | 0.000000 |  | 1700 | Смещение кромок | GWAN |  | 05:31 | 06:39 | 06:45 | 0 | 915 | 3.365000 | EXT | Смещение кромок. Наружу. Величина смещения - 3.4 мм. |  | (c)
18972.267000 | 0.000000 | -0.026000 | -11.105000 | -11.131000 | -201.000000 | 54.000000 | -36.000000 | 0.000000 |  | 1701 | Смещение кромок | GWAN |  | 01:46 | 02:27 | 02:12 | 0 | 331 | 3.699000 | EXT | Смещение кромок. Наружу. Величина смещения - 3.7 мм. |  | (c)
18972.267000 | 0.000000 | -0.006000 | -11.105000 | -11.111000 | 379.000000 | 620.000000 | 606.000000 | 30.611893 |  | 1701 | Смещение кромок | GWAN |  | 03:19 | 03:58 | 03:56 | 0 | 453 | 2.443000 | EXT | Смещение кромок. Вовнутрь. Величина смещения - 2.4 мм. |  | (c)
18972.267000 | 0.000000 | -0.031000 | -11.105000 | -11.136000 | -2043.000000 | -1369.000000 | -1581.000000 | 52.427516 |  | 1701 | Смещение кромок | GWAN |  | 08:49 | 10:37 | 10:03 | 0 | 924 | 5.889000 | EXT | Смещение кромок. Вовнутрь. Величина смещения - 5.9 мм. |  | (c)
18994.897000 | 0.000000 | -0.014000 | -11.440000 | -11.454000 | -2023.000000 | -1446.000000 | -1607.000000 | 50.344817 |  | 1703 | Нарушение формы кольцевого шва | GWAN |  | 07:59 | 09:32 | 09:06 | 0 | 834 |  | EXT | Нарушение формы кольцевого шва |  | (c)
19006.337000 | 0.000000 | -0.066000 | -10.745000 | -10.811000 | -958.000000 | -642.000000 | -465.000000 | 2.169763 |  | 1704 | Смещение кромок | GWAN |  | 11:25 | 00:16 | 00:44 | 0 | 985 | 3.689000 | EXT | Смещение кромок. Наружу. Величина смещения - 3.7 мм. Аномалия находится на упругопластическом изгибе: R=560 D, максимальное растяжение на 5.1 час. |  | (c)
19017.082000 | 0.000000 | -0.032000 | -10.920000 | -10.952000 | -2096.000000 | -1520.000000 | -1607.000000 | 50.312159 |  | 1705 | Нарушение формы кольцевого шва | GWAN |  | 07:30 | 09:03 | 08:49 | 0 | 977 |  | EXT | Нарушение формы кольцевого шва |  | (c)
19017.082000 | 0.000000 | -0.030000 | -10.920000 | -10.950000 | -920.000000 | -170.000000 | -119.000000 | 55.051755 |  | 1705 | Нарушение формы кольцевого шва | GWAN |  | 10:40 | 00:41 | 00:49 | 0 | 1602 |  | EXT | Нарушение формы кольцевого шва |  | (c)
19028.002000 | 0.000000 | -0.035000 | -11.520000 | -11.555000 | 2052.000000 | -2093.000000 | -2049.000000 | 14.660362 |  | 1706 | Смещение кромок | GWAN |  | 08:21 | 09:12 | 09:19 | 0 | 720 | 4.731000 | EXT | Смещение кромок. Вовнутрь. Величина смещения - 4.7 мм. |  | (c)
19050.972000 | 0.000000 | -0.035000 | -11.280000 | -11.315000 | -1274.000000 | -993.000000 | -429.000000 | 0.000000 |  | 1708 | Нарушение формы кольцевого шва | GWAN |  | 07:13 | 07:58 | 09:29 | 0 | 1691 |  | EXT | Нарушение формы кольцевого шва |  | (c)
19096.292000 | 0.000000 | -0.032000 | -11.140000 | -11.172000 | -826.000000 | 59.000000 | 71.000000 | 0.000000 |  | 1712 | Нарушение формы кольцевого шва | GWAN |  | 09:22 | 11:45 | 11:47 | 0 | 1794 |  | EXT | Нарушение формы кольцевого шва |  | (c)
19141.887000 | 0.000000 | -0.045000 | -11.445000 | -11.490000 | 1178.000000 | 1427.000000 | 1366.000000 | 39.260510 |  | 1716 | Смещение кромок | GWAN |  | 04:56 | 05:36 | 05:26 | 0 | 378 | 3.026000 | EXT | Смещение кромок. Наружу. Величина смещения - 3 мм. |  | (c)
19149.650000 | 7.763000 | 7.411000 | -3.682000 | -4.034000 | 2087.000000 | 2127.000000 | 2151.000000 | 0.000000 | 3520.000000 | 1716 |  | CORR | GENE | 07:23 | 07:29 | 07:33 | 514 | 128 | 10.000000 | EXT | - |  | (c)
19198.547000 | 0.000000 | -0.045000 | -11.415000 | -11.460000 | 1492.000000 | 1727.000000 | 1710.000000 | 24.429432 |  | 1721 | Смещение кромок | GWAN |  | 02:56 | 03:34 | 03:31 | 0 | 436 | 3.815000 | EXT | Смещение кромок. Наружу. Величина смещения - 3.8 мм. |  | (c)
19198.547000 | 0.000000 | -0.045000 | -11.415000 | -11.460000 | -1726.000000 | -1398.000000 | -1527.000000 | 40.726802 |  | 1721 | Смещение кромок | GWAN |  | 06:17 | 07:10 | 06:49 | 0 | 398 | 3.155000 | EXT | Смещение кромок. Наружу. Величина смещения - 3.2 мм. |  | (c)
19198.547000 | 0.000000 | -0.040000 | -11.415000 | -11.455000 | -776.000000 | -117.000000 | -420.000000 | 0.000000 |  | 1721 | Смещение кромок | GWAN |  | 08:50 | 10:36 | 09:48 | 0 | 712 | 3.002000 | EXT | Смещение кромок. Вовнутрь. Величина смещения - 3 мм. |  | (c)
19209.962000 | 0.000000 | -0.030000 | -11.550000 | -11.580000 | 950.000000 | 1604.000000 | 1454.000000 | 0.000000 |  | 1722 | Смещение кромок | GWAN |  | 03:49 | 05:34 | 05:10 | 0 | 1008 | 4.537000 | EXT | Смещение кромок. Наружу. Величина смещения - 4.5 мм. |  | (c)
19221.512000 | 0.000000 | -0.022000 | -11.445000 | -11.467000 | 274.000000 | -1396.000000 | -2178.000000 | 4.217652 |  | 1723 | Нарушение формы кольцевого шва | GWAN |  | 03:25 | 10:55 | 08:49 | 0 | 4017 |  | EXT | Нарушение формы кольцевого шва |  | (c)
19244.172000 | 0.000000 | -0.015000 | -11.375000 | -11.390000 | 788.000000 | 1093.000000 | 1064.000000 | 49.594882 |  | 1725 | Смещение кромок | GWAN |  | 03:31 | 04:21 | 04:16 | 0 | 552 | 2.643000 | EXT | Смещение кромок. Вовнутрь. Величина смещения - 2.6 мм. |  | (c)
19244.172000 | 0.000000 | -0.035000 | -11.375000 | -11.410000 | 2020.000000 | -1306.000000 | -1691.000000 | 43.576387 |  | 1725 | Смещение кромок | GWAN |  | 06:50 | 09:53 | 08:51 | 0 | 1502 | 4.162000 | EXT | Смещение кромок. Вовнутрь. Величина смещения - 4.2 мм. |  | (c)
19278.532000 | 0.000000 | -0.022000 | -11.310000 | -11.332000 | -1829.000000 | -1190.000000 | -959.000000 | 89.000000 |  | 1728 | Нарушение формы кольцевого шва | GWAN |  | 05:09 | 06:52 | 07:29 | 0 | 1740 |  | EXT | Нарушение формы кольцевого шва |  | (c)
19319.361000 | 6.294000 | 6.269000 | -5.371000 | -5.396000 | -787.000000 | -682.000000 | -614.000000 | 442.000000 | 5286.000000 | 1731 |  | CORR | GENE | 05:31 | 05:48 | 05:59 | 110 | 346 | 11.000000 | EXT | - |  | (c)
19319.558000 | 6.491000 | 6.473000 | -5.174000 | -5.192000 | -842.000000 | -709.000000 | -722.000000 | 602.000000 | 5146.000000 | 1731 |  | CORR | СIGR | 05:22 | 05:44 | 05:42 | 46 | 240 | 12.000000 | EXT | - |  | (c)
19324.732000 | 0.000000 | -0.009000 | -11.515000 | -11.524000 | 813.000000 | -1220.000000 | -2141.000000 | 633.000000 |  | 1732 | Нарушение формы кольцевого шва | GWAN |  | 01:27 | 07:59 | 05:30 | 0 | 3014 |  | EXT | Нарушение формы кольцевого шва |  | (c)
19350.077000 | 3.115000 | 3.067000 | -7.705000 | -7.753000 | 987.000000 | 1086.000000 | 1050.000000 | 987.000000 | 3067.000000 | 1734 |  | ARTD | GENE | 10:44 | 11:00 | 10:54 | 84 | 127 |  | EXT | -. Наплавка. |  | (c)
19357.782000 | 0.000000 | -0.023000 | -11.605000 | -11.628000 | 345.000000 | -1511.000000 | 2088.000000 | 345.000000 |  | 1735 | Нарушение формы кольцевого шва | GWAN |  | 01:00 | 08:01 | 05:42 | 0 | 3487 |  | EXT | Нарушение формы кольцевого шва |  | (c)
19392.637000 | 0.000000 | -0.035000 | -11.220000 | -11.255000 | -1260.000000 | 1144.000000 | 484.000000 | 0.000000 |  | 1738 | Нарушение формы кольцевого шва | GWAN |  | 00:16 | 06:44 | 04:58 | 0 | 3488 |  | EXT | Нарушение формы кольцевого шва |  | (c)
19403.857000 | 0.000000 | -0.033000 | -11.585000 | -11.618000 | 503.000000 | 1173.000000 | -2098.000000 | 238.000000 |  | 1739 | Нарушение формы кольцевого шва | GWAN |  | 11:07 | 00:55 | 04:07 | 0 | 3720 |  | EXT | Нарушение формы кольцевого шва |  | (c)
19436.992000 | 0.000000 | -0.024000 | -11.215000 | -11.239000 | 1166.000000 | -1715.000000 | -2020.000000 | 744.000000 |  | 1742 | Нарушение формы кольцевого шва | GWAN |  | 03:25 | 07:41 | 06:51 | 0 | 2551 |  | EXT | Нарушение формы кольцевого шва |  | (c)
19441.954000 | 4.962000 | 4.942000 | -6.253000 | -6.273000 | 90.000000 | 416.000000 | 280.000000 | 90.000000 | 4942.000000 | 1742 |  | GOUG | GENE | 00:32 | 01:24 | 01:02 | 438 | 382 | 11.000000 | EXT | -. Зона задиров. |  | (b)
19459.102000 | 0.000000 | -0.035000 | -11.075000 | -11.110000 | -1155.000000 | -590.000000 | -753.000000 | 352.000000 |  | 1744 | Нарушение формы кольцевого шва | GWAN |  | 00:25 | 01:56 | 01:30 | 0 | 803 |  | EXT | Нарушение формы кольцевого шва |  | (c)
19492.232000 | 0.000000 | -0.049000 | -11.105000 | -11.154000 | -1304.000000 | -281.000000 | 390.000000 | 0.000000 |  | 1747 | Нарушение формы кольцевого шва | GWAN |  | 01:30 | 04:15 | 06:04 | 0 | 3388 |  | EXT | Нарушение формы кольцевого шва |  | (c)
19526.357000 | 0.000000 | -0.033000 | -11.030000 | -11.063000 | -143.000000 | 2035.000000 | 1840.000000 | 0.000000 |  | 1750 | Нарушение формы кольцевого шва | GWAN |  | 00:11 | 06:03 | 05:31 | 0 | 3966 |  | EXT | Нарушение формы кольцевого шва |  | (c)
19560.422000 | 0.000000 | -0.036000 | -10.545000 | -10.581000 | 511.000000 | 1507.000000 | 2031.000000 | 511.000000 |  | 1753 | Нарушение формы кольцевого шва | GWAN |  | 06:48 | 09:29 | 10:53 | 0 | 3042 |  | EXT | Нарушение формы кольцевого шва |  | (c)
19568.908000 | 8.486000 | 8.432000 | -2.059000 | -2.113000 | -337.000000 | -168.000000 | -76.000000 | 0.000000 | 2013.000000 | 1753 |  | CORR | GENE | 04:31 | 04:58 | 05:13 | 100 | 520 | 14.000000 | EXT | - |  | (c)
19570.967000 | 0.000000 | -0.032000 | -11.035000 | -11.067000 | 753.000000 | 1509.000000 | -2173.000000 | 637.000000 |  | 1754 | Нарушение формы кольцевого шва | GWAN |  | 06:36 | 08:38 | 10:44 | 0 | 3071 |  | EXT | Нарушение формы кольцевого шва |  | (c)
19581.158000 | 10.191000 | 10.048000 | -0.844000 | -0.987000 | -752.000000 | -733.000000 | -723.000000 | 695.000000 | 818.000000 | 1754 | Металлургический дефект | MIAN | GENE | 02:33 | 02:36 | 02:38 | 169 | 58 | 17.000000 | INT | Металлургический дефект. Эквивалент потери металла 17%. |  | (c)
19582.491000 | 0.489000 | 0.333000 | -10.831000 | -10.987000 | -1081.000000 | -1055.000000 | -929.000000 | 777.000000 | 333.000000 | 1755 | Металлургический дефект | MIAN | GENE | 02:35 | 02:39 | 02:59 | 201 | 305 | 11.891654 | INT | Металлургический дефект. Эквивалент потери металла 12%. |  | (c)
19593.322000 | 0.000000 | -0.018000 | -11.100000 | -11.118000 | -288.000000 | 342.000000 | 471.000000 | 288.000000 |  | 1756 | Нарушение формы кольцевого шва | GWAN |  | 11:56 | 01:37 | 01:58 | 0 | 1518 |  | EXT | Нарушение формы кольцевого шва |  | (c)
19615.532000 | 0.000000 | -0.047000 | -11.410000 | -11.457000 | 1512.000000 | -2223.000000 | -2123.000000 | 1298.000000 |  | 1758 | Нарушение формы кольцевого шва | GWAN |  | 11:50 | 01:47 | 02:03 | 0 | 1650 |  | EXT | Нарушение формы кольцевого шва |  | (c)
19637.597000 | 0.000000 | -0.038000 | -11.585000 | -11.623000 | 1115.000000 | -1044.000000 | -1266.000000 | 814.000000 |  | 1760 | Нарушение формы кольцевого шва | GWAN |  | 10:56 | 05:08 | 04:32 | 0 | 4160 |  | EXT | Нарушение формы кольцевого шва |  | (c)
19649.182000 | 0.000000 | -0.036000 | -11.630000 | -11.666000 | 2018.000000 | -1604.000000 | -1470.000000 | 497.000000 |  | 1761 | Нарушение формы кольцевого шва | GWAN |  | 10:59 | 01:14 | 01:36 | 0 | 1946 |  | EXT | Нарушение формы кольцевого шва |  | (c)
19695.582000 | 0.000000 | -0.026000 | -11.590000 | -11.616000 | -2081.000000 | -1103.000000 | -903.000000 | 0.000000 |  | 1765 | Нарушение формы кольцевого шва | GWAN |  | 05:32 | 08:10 | 08:42 | 0 | 2358 |  | EXT | Нарушение формы кольцевого шва |  | (c)
19707.172000 | 0.000000 | -0.040000 | -10.340000 | -10.380000 | 994.000000 | -1003.000000 | -1498.000000 | 470.000000 |  | 1766 | Нарушение формы кольцевого шва | GWAN |  | 02:45 | 09:23 | 08:03 | 0 | 3937 |  | EXT | Нарушение формы кольцевого шва |  | (c)
19728.057000 | 0.000000 | -0.028000 | -10.190000 | -10.218000 | -1961.000000 | -1070.000000 | -861.000000 | 0.000000 |  | 1768 | Нарушение формы кольцевого шва | GWAN |  | 05:00 | 07:24 | 07:57 | 0 | 2199 |  | EXT | Нарушение формы кольцевого шва |  | (c)
19728.057000 | 0.000000 | -0.043000 | -10.190000 | -10.233000 | 317.000000 | 1273.000000 | 1079.000000 | 317.000000 |  | 1768 | Нарушение формы кольцевого шва | GWAN |  | 11:08 | 01:42 | 01:11 | 0 | 1524 |  | EXT | Нарушение формы кольцевого шва |  | (c)
19738.247000 | 0.000000 | -0.040000 | -10.725000 | -10.765000 | -378.000000 | 107.000000 | 29.000000 | 0.000000 |  | 1769 | Смещение кромок | GWAN |  | 10:34 | 11:52 | 11:40 | 0 | 813 | 4.483000 | EXT | Смещение кромок. Наружу. Величина смещения - 4.5 мм. |  | (c)
19748.972000 | 0.000000 | -0.010000 | -10.810000 | -10.820000 | -1998.000000 | -1847.000000 | -1781.000000 | 1563.000000 |  | 1770 | Смещение кромок | GWAN |  | 04:47 | 05:11 | 05:22 | 0 | 436 | 3.571000 | EXT | Смещение кромок. Наружу. Величина смещения - 3.6 мм. |  | (c)
19748.972000 | 0.000000 | -0.040000 | -10.810000 | -10.850000 | 110.000000 | 537.000000 | 563.000000 | 110.000000 |  | 1770 | Смещение кромок | GWAN |  | 10:27 | 11:36 | 11:40 | 0 | 906 | 5.019000 | EXT | Смещение кромок. Вовнутрь. Величина смещения - 5 мм. |  | (c)
19759.782000 | 0.000000 | -0.042000 | -10.955000 | -10.997000 | 666.000000 | 2092.000000 | -2107.000000 | 419.000000 |  | 1771 | Нарушение формы кольцевого шва | GWAN |  | 00:55 | 04:45 | 05:27 | 0 | 3376 |  | EXT | Нарушение формы кольцевого шва |  | (c)
19770.737000 | 0.000000 | -0.037000 | -10.660000 | -10.697000 | 1118.000000 | 1805.000000 | 1720.000000 | 1118.000000 |  | 1772 | Нарушение формы кольцевого шва | GWAN |  | 06:42 | 08:33 | 08:20 | 0 | 1205 |  | EXT | Нарушение формы кольцевого шва |  | (c)
19770.737000 | 0.000000 | -0.035000 | -10.660000 | -10.695000 | -1854.000000 | -1401.000000 | -951.000000 | 49.000000 |  | 1772 | Нарушение формы кольцевого шва | GWAN |  | 10:43 | 11:56 | 01:08 | 0 | 1805 |  | EXT | Нарушение формы кольцевого шва |  | (c)
19792.017000 | 0.000000 | -0.028000 | -11.385000 | -11.413000 | -32.000000 | 1531.000000 | 1557.000000 | 0.000000 |  | 1774 | Нарушение формы кольцевого шва | GWAN |  | 02:17 | 06:29 | 06:33 | 0 | 3178 |  | EXT | Нарушение формы кольцевого шва |  | (c)
19814.227000 | 0.000000 | -0.028000 | -11.280000 | -11.308000 | -51.000000 | 1225.000000 | 1135.000000 | 0.000000 |  | 1776 | Нарушение формы кольцевого шва | GWAN |  | 01:07 | 04:33 | 04:18 | 0 | 2374 |  | EXT | Нарушение формы кольцевого шва |  | (c)
19814.227000 | 0.000000 | -0.026000 | -11.280000 | -11.306000 | -2099.000000 | -1603.000000 | -1600.000000 | 1100.000000 |  | 1776 | Смещение кромок | GWAN |  | 07:36 | 08:56 | 08:57 | 0 | 999 | 4.199000 | EXT | Смещение кромок. Вовнутрь. Величина смещения - 4.2 мм. |  | (c)
19846.750000 | 10.553000 | 10.299000 | -0.332000 | -0.586000 | -1787.000000 | -1685.000000 | -1709.000000 | 1632.000000 | 316.000000 | 1778 | Металлургический дефект | MIAN | GENE | 11:26 | 11:42 | 11:38 | 270 | 155 | 15.373043 | INT | Металлургический дефект. Эквивалент потери металла 15%. |  | (c)
19858.167000 | 0.000000 | -0.032000 | -11.595000 | -11.627000 | -1960.000000 | -890.000000 | -75.000000 | 0.000000 |  | 1780 | Нарушение формы кольцевого шва | GWAN |  | 04:14 | 07:07 | 09:18 | 0 | 3771 |  | EXT | Нарушение формы кольцевого шва |  | (c)
19892.732000 | 0.000000 | -0.032000 | -11.610000 | -11.642000 | 1614.000000 | -1821.000000 | -1515.000000 | 183.000000 |  | 1783 | Нарушение формы кольцевого шва | GWAN |  | 03:44 | 06:30 | 07:19 | 0 | 2664 |  | EXT | Нарушение формы кольцевого шва |  | (c)
19912.507000 | 8.165000 | 7.515000 | -3.255000 | -3.905000 | -1274.000000 | -1261.000000 | -1261.000000 | 1248.000000 | 3068.000000 | 1784 |  | ARTD | AXGR | 10:07 | 10:09 | 10:09 | 837 | 27 | 11.152274 | EXT | -. Эквивалент потери металла 11%. |  | (c)
19915.762000 | 0.000000 | -0.032000 | -11.110000 | -11.142000 | 517.000000 | -1945.000000 | -1877.000000 | 190.000000 |  | 1785 | Нарушение формы кольцевого шва | GWAN |  | 05:44 | 11:07 | 11:18 | 0 | 4134 |  | EXT | Нарушение формы кольцевого шва |  | (c)
19926.872000 | 0.000000 | -0.049000 | -11.600000 | -11.649000 | -1117.000000 | 271.000000 | 23.000000 | 0.000000 |  | 1786 | Нарушение формы кольцевого шва | GWAN |  | 04:26 | 08:10 | 07:30 | 0 | 2280 |  | EXT | Нарушение формы кольцевого шва |  | (c)
19938.472000 | 0.000000 | -0.030000 | -11.005000 | -11.035000 | 77.000000 | 512.000000 | 553.000000 | 77.000000 |  | 1787 | Смещение кромок | GWAN |  | 08:53 | 10:03 | 10:09 | 0 | 953 | 3.898000 | EXT | Смещение кромок. Вовнутрь. Величина смещения - 3.9 мм. |  | (c)
19952.547000 | 3.070000 | 3.066000 | -8.345000 | -8.349000 | 2001.000000 | 2081.000000 | 2106.000000 | 2001.000000 | 3066.000000 | 1788 |  | CORR | СIGR | 06:18 | 06:31 | 06:35 | 48 | 210 | 12.000000 | EXT | - |  | (c)
19953.949000 | 4.472000 | 4.453000 | -6.943000 | -6.962000 | 1860.000000 | 1986.000000 | 2006.000000 | 1860.000000 | 4453.000000 | 1788 |  | CORR | СIGR | 05:56 | 06:16 | 06:19 | 46 | 291 | 12.000000 | EXT | - |  | (c)
19955.383000 | 5.906000 | 5.521000 | -5.509000 | -5.894000 | 1434.000000 | 1677.000000 | 1714.000000 | 1434.000000 | 4936.000000 | 1788 |  | CORR | GENE | 04:47 | 05:26 | 05:32 | 958 | 561 | 15.000000 | EXT | - |  | (c)
19960.892000 | 0.000000 | -0.033000 | -10.980000 | -11.013000 | -26.000000 | 1350.000000 | 1077.000000 | 0.000000 |  | 1789 | Нарушение формы кольцевого шва | GWAN |  | 05:28 | 09:10 | 08:26 | 0 | 2206 |  | EXT | Нарушение формы кольцевого шва |  | (c)
19982.872000 | 0.000000 | -0.036000 | -11.625000 | -11.661000 | -1822.000000 | 121.000000 | -46.000000 | 0.000000 |  | 1791 | Нарушение формы кольцевого шва | GWAN |  | 01:49 | 07:03 | 06:35 | 0 | 3552 |  | EXT | Нарушение формы кольцевого шва |  | (c)
19994.497000 | 0.000000 | -0.043000 | -11.605000 | -11.648000 | -1873.000000 | 98.000000 | -220.000000 | 0.000000 |  | 1792 | Нарушение формы кольцевого шва | GWAN |  | 05:37 | 10:55 | 10:04 | 0 | 3306 |  | EXT | Нарушение формы кольцевого шва |  | (c)
20036.584000 | 7.962000 | 7.910000 | -3.453000 | -3.505000 | 2216.000000 | 2225.000000 | 2225.000000 | 0.000000 | 3355.000000 | 1795 |  | LWAN |  | 07:21 | 07:23 | 07:23 | 150 | 19 | 10.234025 | EXT | -. Эквивалент потери металла 10%. |  | (c)
20040.037000 | 0.000000 | -0.021000 | -11.360000 | -11.381000 | 1257.000000 | -1934.000000 | 2140.000000 | 0.000000 |  | 1796 | Нарушение формы кольцевого шва | GWAN |  | 05:55 | 09:20 | 08:17 | 0 | 1765 |  | EXT | Нарушение формы кольцевого шва |  | (c)
20062.869000 | 0.082000 | 0.017000 | -11.133000 | -11.198000 | 1119.000000 | 1141.000000 | 1142.000000 | 85.964511 | 17.000000 | 1798 |  | ARTD | GENE | 00:30 | 00:34 | 00:34 | 215 | 46 | 14.029915 | EXT | -. Эквивалент потери металла 14%. |  | (c)
20074.002000 | 0.000000 | -0.026000 | -11.230000 | -11.256000 | -563.000000 | 21.000000 | -238.000000 | 0.000000 |  | 1799 | Смещение кромок | GWAN |  | 08:52 | 10:26 | 09:45 | 0 | 651 | 3.349000 | EXT | Смещение кромок. Наружу. Величина смещения - 3.3 мм. |  | (c)
20078.995000 | 4.993000 | 4.981000 | -6.237000 | -6.249000 | -1981.000000 | -1801.000000 | -1709.000000 | 1438.000000 | 4981.000000 | 1799 |  | CORR | GENE | 05:03 | 05:32 | 05:47 | 67 | 542 | 15.000000 | EXT | - |  | (c)
20085.232000 | 0.000000 | -0.045000 | -8.390000 | -8.435000 | 1838.000000 | -2202.000000 | 2181.000000 | 1838.000000 |  | 1800 | Смещение кромок | GWAN |  | 08:43 | 09:51 | 09:39 | 0 | 685 | 2.818000 | EXT | Смещение кромок. Вовнутрь. Величина смещения - 2.8 мм. |  | (c)
20088.881000 | 3.649000 | 3.645000 | -4.741000 | -4.745000 | 460.000000 | 518.000000 | 507.000000 | 460.000000 | 3645.000000 | 1800 |  | CORR | СIGR | 05:01 | 05:10 | 05:08 | 18 | 93 | 14.000000 | EXT | - |  | (c)
20093.622000 | 0.000000 | -0.041000 | -11.210000 | -11.251000 | -2033.000000 | -1388.000000 | -1554.000000 | 1074.000000 |  | 1801 | Смещение кромок | GWAN |  | 03:08 | 04:52 | 04:25 | 0 | 958 | 4.070000 | EXT | Смещение кромок. Наружу. Величина смещения - 4.1 мм. |  | (c)
20093.722000 | 0.100000 | 0.024000 | -11.110000 | -11.186000 | -1113.000000 | -1093.000000 | -1095.000000 | 1076.000000 | 24.000000 | 1801 |  | CORR | AXGR | 05:36 | 05:39 | 05:39 | 160 | 37 | 14.000000 | EXT | - |  | (c)
20115.767000 | 0.000000 | -0.018000 | -11.345000 | -11.363000 | -2066.000000 | -1395.000000 | -933.000000 | 0.000000 |  | 1803 | Нарушение формы кольцевого шва | GWAN |  | 02:07 | 03:56 | 05:10 | 0 | 2268 |  | EXT | Нарушение формы кольцевого шва |  | (c)
20149.867000 | 0.000000 | -0.035000 | -11.145000 | -11.180000 | 2152.000000 | -881.000000 | -791.000000 | 0.000000 |  | 1806 | Нарушение формы кольцевого шва | GWAN |  | 01:08 | 04:59 | 05:13 | 0 | 3036 |  | EXT | Нарушение формы кольцевого шва |  | (c)
20161.012000 | 0.000000 | -0.020000 | -11.040000 | -11.060000 | -1760.000000 | -935.000000 | -812.000000 | 0.000000 |  | 1807 | Нарушение формы кольцевого шва | GWAN |  | 05:41 | 07:55 | 08:14 | 0 | 1896 |  | EXT | Нарушение формы кольцевого шва |  | (c)
20183.657000 | 0.000000 | -0.016000 | -11.325000 | -11.341000 | 1215.000000 | -1837.000000 | -2008.000000 | 771.000000 |  | 1809 | Нарушение формы кольцевого шва | GWAN |  | 03:30 | 07:18 | 06:50 | 0 | 2475 |  | EXT | Нарушение формы кольцевого шва |  | (c)
20205.992000 | 0.000000 | -0.030000 | -11.225000 | -11.255000 | 685.000000 | 1894.000000 | 2159.000000 | 685.000000 |  | 1811 | Нарушение формы кольцевого шва | GWAN |  | 02:46 | 06:01 | 06:44 | 0 | 2947 |  | EXT | Нарушение формы кольцевого шва |  | (c)
20252.027000 | 0.000000 | -0.030000 | -11.055000 | -11.085000 | 424.000000 | 2077.000000 | -1954.000000 | 0.000000 |  | 1815 | Нарушение формы кольцевого шва | GWAN |  | 00:40 | 05:07 | 06:17 | 0 | 4168 |  | EXT | Нарушение формы кольцевого шва |  | (c)
20263.082000 | 0.000000 | -0.028000 | -11.165000 | -11.193000 | 244.000000 | 1994.000000 | 1287.000000 | 244.000000 |  | 1816 | Нарушение формы кольцевого шва | GWAN |  | 01:52 | 06:35 | 04:40 | 0 | 2087 |  | EXT | Нарушение формы кольцевого шва |  | (c)
20263.082000 | 0.000000 | -0.030000 | -11.165000 | -11.195000 | -1652.000000 | -1167.000000 | -1315.000000 | 978.000000 |  | 1816 | Смещение кромок | GWAN |  | 08:46 | 10:04 | 09:40 | 0 | 674 | 3.028000 | EXT | Смещение кромок. Наружу. Величина смещения - 3 мм. |  | (c)
20319.684000 | 11.457000 | 11.447000 | -0.143000 | -0.153000 | 903.000000 | 2173.000000 | 1633.000000 | 903.000000 | 20.000000 | 1820 |  | CORR | GENE | 03:58 | 07:23 | 05:56 | 133 | 1460 | 15.000000 | EXT | - |  | (c)
20353.467000 | 0.000000 | -0.028000 | -11.040000 | -11.068000 | -1338.000000 | -591.000000 | -460.000000 | 0.000000 |  | 1824 | Смещение кромок | GWAN |  | 04:25 | 06:26 | 06:47 | 0 | 1756 | 2.331347 | EXT | Смещение кромок. Вовнутрь. Величина смещения - 2.3 мм. |  | (c)
20397.822000 | 0.000000 | -0.043000 | -11.605000 | -11.648000 | 1532.000000 | -1690.000000 | -1524.000000 | 118.000000 |  | 1828 | Нарушение формы кольцевого шва | GWAN |  | 02:51 | 06:11 | 06:38 | 0 | 2811 |  | EXT | Нарушение формы кольцевого шва |  | (c)
20705.588000 | 11.016000 | 11.006000 | -0.174000 | -0.184000 | -1530.000000 | -1239.000000 | -1297.000000 | 1063.000000 | 160.000000 | 1854 |  | CORR | СIGR | 03:43 | 04:30 | 04:20 | 24 | 467 | 12.000000 | EXT | - |  | (c)
20739.866000 | 11.304000 | 11.292000 | -0.146000 | -0.158000 | 2151.000000 | -2057.000000 | -2147.000000 | 1984.000000 | 136.000000 | 1857 |  | CORR | СIGR | 04:10 | 04:51 | 04:36 | 22 | 326 | 15.000000 | EXT | - |  | (c)
20740.012000 | 0.000000 | -0.028000 | -11.620000 | -11.648000 | -1908.000000 | -609.000000 | -1255.000000 | 601.000000 |  | 1858 | Нарушение формы кольцевого шва | GWAN |  | 01:13 | 04:43 | 02:59 | 0 | 1308 |  | EXT | Нарушение формы кольцевого шва |  | (c)
20740.012000 | 0.000000 | -0.053000 | -11.620000 | -11.673000 | 39.000000 | 814.000000 | 928.000000 | 39.000000 |  | 1858 | Нарушение формы кольцевого шва | GWAN |  | 06:27 | 08:33 | 08:51 | 0 | 1778 |  | EXT | Нарушение формы кольцевого шва |  | (c)
20740.119000 | 0.107000 | 0.030000 | -11.513000 | -11.590000 | -571.000000 | -556.000000 | -551.000000 | 532.000000 | 30.000000 | 1858 |  | CORR | AXGR | 04:49 | 04:51 | 04:52 | 133 | 39 | 13.000000 | EXT | - |  | (c)
20751.578000 | 11.566000 | 11.512000 | -0.054000 | -0.108000 | -406.000000 | -385.000000 | -377.000000 | 347.000000 | 10.000000 | 1858 |  | CORR | GENE | 05:15 | 05:19 | 05:20 | 98 | 59 | 13.000000 | EXT | - |  | (c)
20751.695000 | 0.063000 | 0.050000 | -11.492000 | -11.505000 | 301.000000 | 409.000000 | 410.000000 | 301.000000 | 50.000000 | 1859 |  | CORR | СIGR | 05:12 | 05:29 | 05:29 | 29 | 217 | 15.000000 | EXT | - |  | (c)
20751.775000 | 0.143000 | 0.128000 | -11.412000 | -11.427000 | -323.000000 | -103.000000 | 14.000000 | 0.000000 | 128.000000 | 1859 |  | CORR | СIGR | 03:31 | 04:06 | 04:25 | 29 | 674 | 14.000000 | EXT | - |  | (c)
20751.775000 | 0.143000 | 0.126000 | -11.412000 | -11.429000 | 940.000000 | 1065.000000 | 1064.000000 | 940.000000 | 126.000000 | 1859 |  | CORR | СIGR | 06:55 | 07:15 | 07:15 | 28 | 247 | 14.000000 | EXT | - |  | (c)
20763.060000 | 11.428000 | 11.397000 | -0.127000 | -0.158000 | -471.000000 | 101.000000 | -15.000000 | 0.000000 | 61.000000 | 1859 |  | CORR | GENE | 03:07 | 04:39 | 04:20 | 97 | 912 | 14.000000 | EXT | - |  | (c)
20763.255000 | 0.068000 | 0.051000 | -11.562000 | -11.579000 | 1991.000000 | 2021.000000 | 2021.000000 | 1991.000000 | 51.000000 | 1860 |  | CORR | GENE | 05:02 | 05:07 | 05:07 | 86 | 60 | 15.000000 | EXT | - |  | (c)
20774.743000 | 11.556000 | 11.509000 | -0.074000 | -0.121000 | -1470.000000 | -1440.000000 | -1439.000000 | 1409.000000 | 20.000000 | 1860 |  | CORR | GENE | 07:44 | 07:48 | 07:48 | 101 | 61 | 12.000000 | EXT | - |  | (c)
20774.794000 | 11.607000 | 11.508000 | -0.023000 | -0.122000 | -1621.000000 | -1591.000000 | -1593.000000 | 1564.000000 | 12.000000 | 1860 |  | CORR | GENE | 07:19 | 07:24 | 07:24 | 110 | 58 | 14.000000 | EXT | - |  | (c)
20774.801000 | 11.614000 | 11.502000 | -0.016000 | -0.128000 | -1373.000000 | -1340.000000 | -1338.000000 | 1303.000000 | 15.000000 | 1860 |  | CORR | GENE | 07:59 | 08:05 | 08:05 | 113 | 70 | 11.000000 | EXT | - |  | (c)
20774.806000 | 11.619000 | 11.520000 | -0.011000 | -0.110000 | -1777.000000 | -1728.000000 | -1734.000000 | 1691.000000 | 10.000000 | 1860 |  | CORR | GENE | 06:54 | 07:02 | 07:01 | 100 | 86 | 13.000000 | EXT | - |  | (c)
20774.842000 | 0.025000 | 0.025000 | -11.550000 | -11.550000 | 823.000000 | 870.000000 | 859.000000 | 823.000000 | 25.000000 | 1861 |  | CORR | GENE | 06:51 | 06:58 | 06:56 | 74 | 72 | 10.000000 | EXT | - |  | (c)
20774.859000 | 0.042000 | 0.024000 | -11.533000 | -11.551000 | 1168.000000 | 1280.000000 | 1242.000000 | 1168.000000 | 24.000000 | 1861 |  | CORR | GENE | 07:46 | 08:04 | 07:58 | 85 | 147 | 13.000000 | EXT | - |  | (c)
20774.947000 | 0.130000 | 0.118000 | -11.445000 | -11.457000 | 905.000000 | 1439.000000 | 1233.000000 | 905.000000 | 118.000000 | 1861 |  | CORR | СIGR | 07:04 | 08:30 | 07:57 | 23 | 655 | 13.000000 | EXT | - |  | (c)
20786.260000 | 11.443000 | 11.435000 | -0.132000 | -0.140000 | -263.000000 | 98.000000 | 78.000000 | 0.000000 | 112.000000 | 1861 |  | CORR | СIGR | 03:55 | 04:54 | 04:50 | 28 | 682 | 12.000000 | EXT | - |  | (c)
20786.261000 | 11.444000 | 11.432000 | -0.131000 | -0.143000 | 1066.000000 | 1163.000000 | 1371.000000 | 1066.000000 | 119.000000 | 1861 |  | CORR | СIGR | 07:30 | 07:45 | 08:19 | 24 | 611 | 13.000000 | EXT | - |  | (c)
20786.335000 | 11.518000 | 11.473000 | -0.057000 | -0.102000 | -348.000000 | -337.000000 | -334.000000 | 321.000000 | 14.000000 | 1861 |  | CORR | AXGR | 03:42 | 03:43 | 03:44 | 88 | 27 | 12.000000 | EXT | - |  | (c)
20786.336000 | 11.519000 | 11.474000 | -0.056000 | -0.101000 | -238.000000 | -216.000000 | -221.000000 | 205.000000 | 15.000000 | 1861 |  | CORR | AXGR | 03:59 | 04:03 | 04:02 | 86 | 33 | 14.000000 | EXT | - |  | (c)
20797.853000 | 11.461000 | 11.449000 | -0.114000 | -0.126000 | -1119.000000 | -1040.000000 | -1047.000000 | 975.000000 | 93.000000 | 1862 |  | CORR | СIGR | 02:57 | 03:10 | 03:09 | 33 | 144 | 13.000000 | EXT | - |  | (c)
20797.856000 | 11.464000 | 11.429000 | -0.111000 | -0.146000 | 372.000000 | 813.000000 | 638.000000 | 372.000000 | 99.000000 | 1862 |  | CORR | СIGR | 06:58 | 08:09 | 07:41 | 47 | 532 | 15.000000 | EXT | - |  | (c)
20797.881000 | 11.489000 | 11.437000 | -0.086000 | -0.138000 | -1342.000000 | -1329.000000 | -1327.000000 | 1312.000000 | 29.000000 | 1862 |  | CORR | AXGR | 02:21 | 02:23 | 02:24 | 109 | 30 | 11.000000 | EXT | - |  | (c)
20798.026000 | 0.059000 | 0.049000 | -11.361000 | -11.371000 | -1953.000000 | -1888.000000 | -1897.000000 | 1841.000000 | 49.000000 | 1863 |  | CORR | GENE | 02:15 | 02:26 | 02:24 | 73 | 112 | 12.000000 | EXT | - |  | (c)
20798.046000 | 0.079000 | 0.042000 | -11.341000 | -11.378000 | 318.000000 | 426.000000 | 563.000000 | 318.000000 | 42.000000 | 1863 |  | CORR | GENE | 08:22 | 08:39 | 09:01 | 97 | 490 | 15.000000 | EXT | - |  | (c)
20798.079000 | 0.112000 | 0.038000 | -11.308000 | -11.382000 | -1618.000000 | -1605.000000 | -1605.000000 | 1592.000000 | 38.000000 | 1863 |  | CORR | AXGR | 03:09 | 03:11 | 03:11 | 120 | 27 | 15.000000 | EXT | - |  | (c)
20809.349000 | 11.382000 | 11.264000 | -0.038000 | -0.156000 | 341.000000 | 372.000000 | 362.000000 | 341.000000 | 23.000000 | 1863 |  | ARTD | AXGR | 08:26 | 08:31 | 08:29 | 133 | 41 | 15.000000 | EXT | -. Эквивалент потери металла 15%. |  | (c)
20809.356000 | 11.389000 | 11.276000 | -0.031000 | -0.144000 | 692.000000 | 714.000000 | 711.000000 | 692.000000 | 2.000000 | 1863 |  | ARTD | AXGR | 09:22 | 09:26 | 09:25 | 142 | 39 | 23.000000 | EXT | -. Эквивалент потери металла 23%. |  | (c)
20820.664000 | 0.102000 | 0.092000 | -11.503000 | -11.513000 | 748.000000 | 1054.000000 | 937.000000 | 748.000000 | 92.000000 | 1865 |  | CORR | СIGR | 08:43 | 09:33 | 09:14 | 24 | 378 | 15.000000 | EXT | - |  | (c)
20832.044000 | 11.482000 | 11.468000 | -0.123000 | -0.137000 | -1377.000000 | -1281.000000 | -1276.000000 | 1174.000000 | 99.000000 | 1865 |  | CORR | СIGR | 03:00 | 03:16 | 03:17 | 38 | 203 | 15.000000 | EXT | - |  | (c)
20832.139000 | 11.577000 | 11.511000 | -0.028000 | -0.094000 | -1322.000000 | -1302.000000 | -1296.000000 | 1270.000000 | 9.000000 | 1865 |  | CORR | GENE | 03:09 | 03:12 | 03:13 | 85 | 52 | 18.000000 | EXT | - |  | (c)
20832.167000 | 0.000000 | -0.033000 | -11.410000 | -11.443000 | 1225.000000 | 1583.000000 | 1630.000000 | 1225.000000 |  | 1866 | Коррозия на шве | GWAN |  | 02:18 | 03:16 | 03:23 | 59 | 811 | 27.000000 | EXT | Коррозия на шве |  | (c)
20832.178000 | 0.011000 | 0.011000 | -11.399000 | -11.399000 | 1548.000000 | 1564.000000 | 1572.000000 | 1548.000000 | 11.000000 | 1866 |  | CORR | GENE | 03:10 | 03:13 | 03:14 | 101 | 49 | 17.000000 | EXT | - |  | (c)
20843.577000 | 0.000000 | -0.019000 | -11.595000 | -11.614000 | 1471.000000 | 1723.000000 | 1999.000000 | 1471.000000 |  | 1867 | Коррозия на шве | GWAN |  | 03:50 | 04:31 | 05:15 | 48 | 1056 | 20.000000 | EXT | Коррозия на шве |  | (c)
20843.646000 | 0.069000 | 0.041000 | -11.526000 | -11.554000 | 1712.000000 | 1723.000000 | 1721.000000 | 1712.000000 | 41.000000 | 1867 |  | CORR | AXGR | 04:29 | 04:31 | 04:30 | 83 | 19 | 12.000000 | EXT | - |  | (c)
20843.664000 | 0.087000 | 0.044000 | -11.508000 | -11.551000 | 1846.000000 | 1861.000000 | 1861.000000 | 1846.000000 | 44.000000 | 1867 |  | CORR | AXGR | 04:50 | 04:53 | 04:53 | 96 | 30 | 14.000000 | EXT | - |  | (c)
20855.172000 | 0.000000 | -0.026000 | -11.630000 | -11.656000 | 1549.000000 | 1734.000000 | 2061.000000 | 1549.000000 |  | 1868 | Коррозия на шве | GWAN |  | 03:53 | 04:22 | 05:15 | 84 | 1025 | 19.000000 | EXT | Коррозия на шве |  | (c)
20945.457000 | 0.000000 | -0.035000 | -11.490000 | -11.525000 | 245.000000 | 1013.000000 | 715.000000 | 245.000000 |  | 1876 | Нарушение формы кольцевого шва | GWAN |  | 11:58 | 02:02 | 01:14 | 0 | 941 |  | EXT | Нарушение формы кольцевого шва |  | (c)
20956.947000 | 0.000000 | -0.030000 | -11.420000 | -11.450000 | 729.000000 | 1410.000000 | 1424.000000 | 729.000000 |  | 1877 | Нарушение формы кольцевого шва | GWAN |  | 03:06 | 04:56 | 04:58 | 0 | 1390 |  | EXT | Нарушение формы кольцевого шва |  | (c)
21024.797000 | 0.000000 | -0.033000 | -11.515000 | -11.548000 | -73.000000 | 376.000000 | 283.000000 | 73.000000 |  | 1883 | Нарушение формы кольцевого шва | GWAN |  | 11:52 | 01:04 | 00:49 | 0 | 711 |  | EXT | Нарушение формы кольцевого шва |  | (c)
21036.312000 | 0.000000 | -0.048000 | -11.605000 | -11.653000 | -521.000000 | 734.000000 | 585.000000 | 0.000000 |  | 1884 | Нарушение формы кольцевого шва | GWAN |  | 04:34 | 07:56 | 07:32 | 0 | 2212 |  | EXT | Нарушение формы кольцевого шва |  | (c)
21051.802000 | 3.885000 | 3.703000 | -7.735000 | -7.917000 | -1773.000000 | -1475.000000 | -1541.000000 | 1308.000000 | 3703.000000 | 1885 |  | DENT |  | 04:35 | 05:23 | 05:12 | 336 | 465 | 0.633803 |  | - |  | (c)
21059.537000 | 0.000000 | -0.026000 | -9.550000 | -9.576000 | -196.000000 | 928.000000 | 928.000000 | 0.000000 |  | 1886 | Нарушение формы кольцевого шва | GWAN |  | 09:49 | 00:50 | 00:50 | 0 | 2248 |  | EXT | Нарушение формы кольцевого шва |  | (c)
21080.542000 | 11.455000 | 11.362000 | -0.145000 | -0.238000 | -1337.000000 | -1072.000000 | -624.000000 | 0.000000 | 55.000000 | 1887 |  | CORR | GENE | 03:15 | 03:57 | 05:10 | 183 | 1427 | 11.000000 | EXT | - |  | (c)
21124.847000 | 0.000000 | -0.023000 | -11.195000 | -11.218000 | 100.000000 | 2098.000000 | 1236.000000 | 100.000000 |  | 1892 | Нарушение формы кольцевого шва | GWAN |  | 00:49 | 06:12 | 03:53 | 0 | 2273 |  | EXT | Нарушение формы кольцевого шва |  | (c)
21124.847000 | 0.000000 | -0.037000 | -11.195000 | -11.232000 | -1993.000000 | -1706.000000 | -1437.000000 | 881.000000 |  | 1892 | Нарушение формы кольцевого шва | GWAN |  | 07:11 | 07:58 | 08:41 | 0 | 1112 |  | EXT | Нарушение формы кольцевого шва |  | (c)
21159.092000 | 0.000000 | -0.040000 | -11.425000 | -11.465000 | 1479.000000 | 1787.000000 | 1857.000000 | 1479.000000 |  | 1895 | Смещение кромок | GWAN |  | 01:07 | 01:57 | 02:08 | 0 | 755 | 2.869000 | EXT | Смещение кромок. Вовнутрь. Величина смещения - 2.9 мм. |  | (c)
21227.267000 | 0.075000 | 0.063000 | -11.135000 | -11.147000 | -1995.000000 | -1914.000000 | -1900.000000 | 1805.000000 | 63.000000 | 1901 |  | CORR | СIGR | 05:34 | 05:47 | 05:49 | 29 | 190 | 10.000000 | EXT | - |  | (c)
21238.402000 | 0.000000 | -0.010000 | -11.100000 | -11.110000 | -1170.000000 | -1060.000000 | -1019.000000 | 868.000000 |  | 1902 | Смещение кромок | GWAN |  | 05:09 | 05:27 | 05:33 | 0 | 302 | 2.899000 | EXT | Смещение кромок. Наружу. Величина смещения - 2.9 мм. |  | (c)
21259.983000 | 10.481000 | 10.464000 | -0.129000 | -0.146000 | -1832.000000 | -1719.000000 | -1725.000000 | 1618.000000 | 110.000000 | 1903 |  | CORR | СIGR | 05:13 | 05:31 | 05:30 | 36 | 214 | 12.000000 | EXT | - |  | (c)
21260.112000 | 0.000000 | -0.015000 | -11.595000 | -11.610000 | 1285.000000 | 1480.000000 | 1512.000000 | 1285.000000 |  | 1904 | Смещение кромок | GWAN |  | 04:52 | 05:23 | 05:28 | 0 | 453 | 2.561000 | EXT | Смещение кромок. Наружу. Величина смещения - 2.6 мм. |  | (c)
21260.112000 | 0.000000 | -0.033000 | -11.595000 | -11.628000 | -1980.000000 | -1469.000000 | -1521.000000 | 1061.000000 |  | 1904 | Нарушение формы кольцевого шва | GWAN |  | 08:05 | 09:27 | 09:19 | 0 | 919 |  | EXT | Нарушение формы кольцевого шва |  | (c)
21271.707000 | 0.000000 | -0.021000 | -11.590000 | -11.611000 | 2202.000000 | -1602.000000 | -1096.000000 | 0.000000 |  | 1905 | Нарушение формы кольцевого шва | GWAN |  | 00:56 | 02:42 | 04:04 | 0 | 2327 |  | EXT | Нарушение формы кольцевого шва |  | (c)
21306.507000 | 0.000000 | -0.025000 | -11.460000 | -11.485000 | -1829.000000 | -808.000000 | -323.000000 | 0.000000 |  | 1908 | Нарушение формы кольцевого шва | GWAN |  | 02:31 | 05:16 | 06:34 | 0 | 3012 |  | EXT | Нарушение формы кольцевого шва |  | (c)
21362.892000 | 0.000000 | -0.026000 | -11.370000 | -11.396000 | -396.000000 | -89.000000 | -119.000000 | 0.000000 |  | 1913 | Смещение кромок | GWAN |  | 03:36 | 04:25 | 04:20 | 0 | 555 | 3.506000 | EXT | Смещение кромок. Наружу. Величина смещения - 3.5 мм. |  | (c)
21374.262000 | 0.000000 | -0.029000 | -11.605000 | -11.634000 | 1573.000000 | -2177.000000 | 2185.000000 | 1573.000000 |  | 1914 | Нарушение формы кольцевого шва | GWAN |  | 06:53 | 08:48 | 08:32 | 0 | 1224 |  | EXT | Нарушение формы кольцевого шва |  | (c)
21397.127000 | 0.000000 | -0.021000 | -11.580000 | -11.601000 | -1634.000000 | -997.000000 | -871.000000 | 108.000000 |  | 1916 | Нарушение формы кольцевого шва | GWAN |  | 11:13 | 00:56 | 01:17 | 0 | 1526 |  | EXT | Нарушение формы кольцевого шва |  | (c)
21431.967000 | 0.050000 | 0.037000 | -11.560000 | -11.573000 | -274.000000 | 11.000000 | 40.000000 | 0.000000 | 37.000000 | 1919 |  | CORR | GENE | 05:11 | 05:57 | 06:02 | 93 | 628 | 11.000000 | EXT | - |  | (c)
21443.527000 | 0.000000 | -0.037000 | -11.595000 | -11.632000 | 255.000000 | 590.000000 | 586.000000 | 255.000000 |  | 1920 | Нарушение формы кольцевого шва | GWAN |  | 00:15 | 01:09 | 01:09 | 0 | 662 |  | EXT | Нарушение формы кольцевого шва |  | (c)
21511.247000 | 10.865000 | 10.845000 | -0.095000 | -0.115000 | 629.000000 | 1098.000000 | 1043.000000 | 629.000000 | 58.000000 | 1925 |  | CORR | GENE | 04:39 | 05:54 | 05:45 | 57 | 828 | 13.000000 | EXT | - |  | (c)
21546.241000 | 0.089000 | 0.071000 | -11.491000 | -11.509000 | 510.000000 | 640.000000 | 621.000000 | 510.000000 | 71.000000 | 1929 |  | CORR | СIGR | 05:12 | 05:33 | 05:30 | 36 | 221 | 15.000000 | EXT | - |  | (c)
21592.347000 | 0.000000 | -0.042000 | -11.195000 | -11.237000 | -302.000000 | 1073.000000 | 759.000000 | 0.000000 |  | 1933 | Нарушение формы кольцевого шва | GWAN |  | 08:47 | 00:29 | 11:38 | 0 | 2121 |  | EXT | Нарушение формы кольцевого шва |  | (c)
21603.542000 | 0.000000 | -0.034000 | -11.510000 | -11.544000 | -1832.000000 | 673.000000 | 227.000000 | 1832.000000 |  | 1934 | Нарушение формы кольцевого шва | GWAN |  | 08:34 | 03:18 | 02:06 | 0 | 4119 |  | EXT | Нарушение формы кольцевого шва |  | (c)
21660.986000 | 11.494000 | 11.484000 | -0.096000 | -0.106000 | 1362.000000 | 1439.000000 | 1452.000000 | 1362.000000 | 55.000000 | 1938 |  | CORR | СIGR | 05:23 | 05:36 | 05:38 | 51 | 181 | 13.000000 | EXT | - |  | (c)
21661.082000 | 0.000000 | -0.022000 | -11.580000 | -11.602000 | -2044.000000 | -1352.000000 | -574.000000 | 0.000000 |  | 1939 | Нарушение формы кольцевого шва | GWAN |  | 03:42 | 05:34 | 07:39 | 0 | 2940 |  | EXT | Нарушение формы кольцевого шва |  | (c)
21672.774000 | 0.112000 | 0.096000 | -11.498000 | -11.514000 | -1004.000000 | -908.000000 | -906.000000 | 808.000000 | 96.000000 | 1940 |  | CORR | СIGR | 08:13 | 08:28 | 08:29 | 40 | 196 | 15.000000 | EXT | - |  | (c)
21684.272000 | 0.000000 | -0.047000 | -11.580000 | -11.627000 | -528.000000 | -1500.000000 | 1522.000000 | 528.000000 |  | 1941 | Нарушение формы кольцевого шва | GWAN |  | 11:09 | 08:32 | 04:40 | 0 | 4099 |  | EXT | Нарушение формы кольцевого шва |  | (c)
21695.990000 | 0.138000 | 0.138000 | -11.447000 | -11.447000 | -1308.000000 | -1232.000000 | -1207.000000 | 1105.000000 | 138.000000 | 1942 |  | CORR | СIGR | 02:27 | 02:39 | 02:43 | 21 | 203 | 10.000000 | EXT | - |  | (c)
21718.857000 | 11.420000 | 11.401000 | -0.145000 | -0.164000 | -1153.000000 | -380.000000 | -563.000000 | 0.000000 | 123.000000 | 1943 |  | CORR | СIGR | 01:51 | 03:56 | 03:26 | 41 | 1180 | 12.000000 | EXT | - |  | (c)
21718.858000 | 11.421000 | 11.409000 | -0.144000 | -0.156000 | 100.000000 | 1076.000000 | 698.000000 | 100.000000 | 126.000000 | 1943 |  | CORR | СIGR | 05:13 | 07:51 | 06:50 | 30 | 1196 | 15.000000 | EXT | - |  | (c)
21719.002000 | 0.000000 | -0.040000 | -11.385000 | -11.425000 | 2076.000000 | -290.000000 | -811.000000 | 0.000000 |  | 1944 | Нарушение формы кольцевого шва | GWAN |  | 00:49 | 06:28 | 05:03 | 0 | 3147 |  | EXT | Нарушение формы кольцевого шва |  | (c)
21741.647000 | 0.000000 | -0.034000 | -11.620000 | -11.654000 | -1935.000000 | -1582.000000 | -1417.000000 | 898.000000 |  | 1946 | Нарушение формы кольцевого шва | GWAN |  | 01:04 | 02:01 | 02:28 | 0 | 1037 |  | EXT | Нарушение формы кольцевого шва |  | (c)
21753.267000 | 0.000000 | -0.022000 | -11.310000 | -11.332000 | 1395.000000 | -299.000000 | -1086.000000 | 894.000000 |  | 1947 | Нарушение формы кольцевого шва | GWAN |  | 07:35 | 03:02 | 00:55 | 0 | 3960 |  | EXT | Нарушение формы кольцевого шва |  | (c)
21776.081000 | 0.024000 | 0.024000 | -11.591000 | -11.591000 | 866.000000 | 928.000000 | 937.000000 | 866.000000 | 24.000000 | 1949 |  | CORR | СIGR | 05:31 | 05:41 | 05:43 | 21 | 142 | 10.000000 | EXT | - |  | (c)
21776.161000 | 0.104000 | 0.084000 | -11.511000 | -11.531000 | 1058.000000 | 1235.000000 | 1264.000000 | 1058.000000 | 84.000000 | 1949 |  | CORR | СIGR | 06:02 | 06:31 | 06:35 | 48 | 412 | 10.000000 | EXT | - |  | (c)
21787.534000 | 11.477000 | 11.468000 | -0.138000 | -0.147000 | 1617.000000 | 1771.000000 | 1761.000000 | 1617.000000 | 125.000000 | 1949 |  | CORR | СIGR | 07:33 | 07:57 | 07:56 | 22 | 287 | 13.000000 | EXT | - |  | (c)
21799.094000 | 11.422000 | 11.410000 | -0.163000 | -0.175000 | 1592.000000 | 1863.000000 | 1772.000000 | 1592.000000 | 152.000000 | 1950 |  | CORR | СIGR | 07:05 | 07:49 | 07:34 | 23 | 361 | 12.000000 | EXT | - |  | (c)
21810.721000 | 11.464000 | 11.452000 | -0.161000 | -0.173000 | -1180.000000 | -1112.000000 | -1107.000000 | 1034.000000 | 150.000000 | 1951 |  | CORR | СIGR | 02:04 | 02:15 | 02:16 | 23 | 146 | 14.000000 | EXT | - |  | (c)
21810.801000 | 11.544000 | 11.485000 | -0.081000 | -0.140000 | 472.000000 | 673.000000 | 678.000000 | 472.000000 | 73.000000 | 1951 |  | CORR | GENE | 06:31 | 07:03 | 07:04 | 67 | 412 | 14.000000 | EXT | - |  | (c)
21810.890000 | 0.008000 | 0.006000 | -11.472000 | -11.474000 | -213.000000 | -178.000000 | -180.000000 | 146.000000 | 6.000000 | 1952 |  | CORR | GENE | 07:00 | 07:06 | 07:05 | 97 | 67 | 15.000000 | EXT | - |  | (c)
21810.980000 | 0.098000 | 0.083000 | -11.382000 | -11.397000 | -2019.000000 | -1994.000000 | -1996.000000 | 1973.000000 | 83.000000 | 1952 |  | CORR | PITT | 02:09 | 02:13 | 02:12 | 32 | 46 | 19.000000 | EXT | - |  | (c)
21822.209000 | 11.327000 | 11.312000 | -0.153000 | -0.168000 | -1060.000000 | -200.000000 | -544.000000 | 29.000000 | 136.000000 | 1952 |  | CORR | СIGR | 04:43 | 07:02 | 06:07 | 32 | 1031 | 15.000000 | EXT | - |  | (c)
21822.511000 | 0.149000 | 0.143000 | -11.481000 | -11.487000 | -1011.000000 | -788.000000 | -808.000000 | 606.000000 | 143.000000 | 1953 |  | CORR | СIGR | 06:25 | 07:01 | 06:57 | 23 | 405 | 15.000000 | EXT | - |  | (c)
21845.597000 | 0.000000 | -0.036000 | -11.135000 | -11.171000 | -1631.000000 | -1272.000000 | -1145.000000 | 660.000000 |  | 1955 | Нарушение формы кольцевого шва | GWAN |  | 04:43 | 05:41 | 06:01 | 0 | 972 |  | EXT | Нарушение формы кольцевого шва |  | (c)
21845.688000 | 0.091000 | 0.078000 | -11.044000 | -11.057000 | -632.000000 | -543.000000 | -536.000000 | 439.000000 | 78.000000 | 1955 |  | CORR | СIGR | 07:24 | 07:39 | 07:40 | 39 | 193 | 12.000000 | EXT | - |  | (c)
21868.228000 | 11.496000 | 11.456000 | -0.114000 | -0.154000 | 469.000000 | 514.000000 | 592.000000 | 469.000000 | 26.000000 | 1956 |  | ARTD | GENE | 06:44 | 06:52 | 07:04 | 128 | 246 | 13.000000 | EXT | -. Эквивалент потери металла 13%. |  | (c)
21868.342000 | 0.000000 | -0.032000 | -11.570000 | -11.602000 | -2004.000000 | -1072.000000 | -1053.000000 | 102.000000 |  | 1957 | Нарушение формы кольцевого шва | GWAN |  | 10:09 | 00:39 | 00:43 | 0 | 1902 |  | EXT | Нарушение формы кольцевого шва |  | (c)
21868.373000 | 0.031000 | 0.019000 | -11.539000 | -11.551000 | 1224.000000 | 1286.000000 | 1314.000000 | 1224.000000 | 19.000000 | 1957 |  | ARTD | СIGR | 06:50 | 07:00 | 07:05 | 46 | 182 | 17.000000 | EXT | -. Эквивалент потери металла 17%. |  | (c)
21868.474000 | 0.132000 | 0.105000 | -11.438000 | -11.465000 | 286.000000 | 380.000000 | 397.000000 | 286.000000 | 105.000000 | 1957 |  | CORR | СIGR | 04:19 | 04:34 | 04:37 | 51 | 223 | 14.000000 | EXT | - |  | (c)
21868.477000 | 0.135000 | 0.102000 | -11.435000 | -11.468000 | 1137.000000 | 1475.000000 | 1395.000000 | 1137.000000 | 102.000000 | 1957 |  | ARTD | СIGR | 06:36 | 07:30 | 07:18 | 47 | 516 | 16.000000 | EXT | -. Эквивалент потери металла 16%. |  | (c)
21879.763000 | 11.421000 | 11.409000 | -0.149000 | -0.161000 | 1228.000000 | 1320.000000 | 1459.000000 | 1228.000000 | 139.000000 | 1957 |  | CORR | СIGR | 06:51 | 07:06 | 07:28 | 22 | 463 | 15.000000 | EXT | - |  | (c)
21891.234000 | 11.322000 | 11.310000 | -0.018000 | -0.030000 | -884.000000 | -621.000000 | -640.000000 | 397.000000 | 11.000000 | 1958 |  | CORR | СIGR | 05:59 | 06:42 | 06:39 | 19 | 487 | 10.000000 | EXT | - |  | (c)
21891.252000 | 0.000000 | -0.028000 | -11.260000 | -11.288000 | 2098.000000 | 259.000000 | -777.000000 | 808.000000 |  | 1959 | Нарушение формы кольцевого шва | GWAN |  | 07:50 | 02:53 | 00:06 | 0 | 3171 |  | EXT | Нарушение формы кольцевого шва |  | (c)
21891.277000 | 0.025000 | 0.016000 | -11.235000 | -11.244000 | 1429.000000 | 1675.000000 | 1633.000000 | 1429.000000 | 16.000000 | 1959 |  | CORR | СIGR | 06:02 | 06:42 | 06:35 | 35 | 407 | 15.000000 | EXT | - |  | (c)
21902.512000 | 0.000000 | -0.015000 | -11.585000 | -11.600000 | 1041.000000 | 1882.000000 | 2048.000000 | 1041.000000 |  | 1960 | Нарушение формы кольцевого шва | GWAN |  | 04:54 | 07:10 | 07:37 | 0 | 2015 |  | EXT | Нарушение формы кольцевого шва |  | (c)
21902.670000 | 0.158000 | 0.141000 | -11.427000 | -11.444000 | 1715.000000 | -2191.000000 | 2058.000000 | 1715.000000 | 141.000000 | 1960 |  | CORR | СIGR | 06:43 | 08:13 | 07:38 | 30 | 686 | 14.000000 | EXT | - |  | (c)
21913.985000 | 11.473000 | 11.464000 | -0.112000 | -0.121000 | 1190.000000 | 1286.000000 | 1362.000000 | 1190.000000 | 91.000000 | 1960 |  | CORR | СIGR | 05:18 | 05:34 | 05:46 | 30 | 343 | 10.000000 | EXT | - |  | (c)
21936.852000 | 0.000000 | -0.027000 | -11.165000 | -11.192000 | -1286.000000 | -651.000000 | -97.000000 | 0.000000 |  | 1963 | Нарушение формы кольцевого шва | GWAN |  | 03:34 | 05:17 | 06:46 | 0 | 2379 |  | EXT | Нарушение формы кольцевого шва |  | (c)
21959.762000 | 0.145000 | 0.124000 | -11.325000 | -11.346000 | 314.000000 | 549.000000 | 634.000000 | 314.000000 | 124.000000 | 1965 |  | CORR | СIGR | 07:11 | 07:49 | 08:03 | 28 | 640 | 11.000000 | EXT | - |  | (c)
21959.777000 | 0.160000 | 0.121000 | -11.310000 | -11.349000 | -1134.000000 | -663.000000 | -770.000000 | 407.000000 | 121.000000 | 1965 |  | CORR | СIGR | 03:17 | 04:33 | 04:16 | 53 | 727 | 12.000000 | EXT | - |  | (c)
21970.949000 | 11.332000 | 11.322000 | -0.138000 | -0.148000 | -826.000000 | -687.000000 | -544.000000 | 263.000000 | 104.000000 | 1965 |  | CORR | СIGR | 04:07 | 04:29 | 04:53 | 44 | 563 | 13.000000 | EXT | - |  | (c)
21970.962000 | 11.345000 | 11.301000 | -0.125000 | -0.169000 | -251.000000 | 330.000000 | 404.000000 | 0.000000 | 110.000000 | 1965 |  | CORR | GENE | 05:40 | 07:14 | 07:26 | 59 | 1309 | 13.000000 | EXT | - |  | (c)
21971.087000 | 0.000000 | -0.022000 | -11.595000 | -11.617000 | -114.000000 | 1494.000000 | 1246.000000 | 0.000000 |  | 1966 | Нарушение формы кольцевого шва | GWAN |  | 02:00 | 06:19 | 05:39 | 0 | 2720 |  | EXT | Нарушение формы кольцевого шва |  | (c)
21971.195000 | 0.108000 | 0.084000 | -11.487000 | -11.511000 | 1356.000000 | 1551.000000 | 1528.000000 | 1356.000000 | 84.000000 | 1966 |  | CORR | СIGR | 05:57 | 06:28 | 06:25 | 33 | 344 | 15.000000 | EXT | - |  | (c)
21971.210000 | 0.123000 | 0.108000 | -11.472000 | -11.487000 | 1818.000000 | 2026.000000 | 2185.000000 | 1818.000000 | 108.000000 | 1966 |  | CORR | СIGR | 07:12 | 07:45 | 08:11 | 35 | 732 | 17.000000 | EXT | - |  | (c)
21971.216000 | 0.129000 | 0.111000 | -11.466000 | -11.484000 | 312.000000 | 581.000000 | 748.000000 | 312.000000 | 111.000000 | 1966 |  | CORR | СIGR | 03:08 | 03:52 | 04:19 | 30 | 870 | 13.000000 | EXT | - |  | (c)
21982.527000 | 11.440000 | 11.428000 | -0.155000 | -0.167000 | -9.000000 | 979.000000 | 523.000000 | 0.000000 | 142.000000 | 1966 |  | CORR | СIGR | 02:17 | 04:56 | 03:42 | 25 | 1062 | 15.000000 | EXT | - |  | (c)
21982.527000 | 11.440000 | 11.428000 | -0.155000 | -0.167000 | 1751.000000 | 1965.000000 | 2048.000000 | 1751.000000 | 142.000000 | 1966 |  | CORR | СIGR | 07:01 | 07:35 | 07:49 | 25 | 594 | 17.000000 | EXT | - |  | (c)
21982.582000 | 11.495000 | 11.480000 | -0.100000 | -0.115000 | 1022.000000 | 1138.000000 | 1150.000000 | 1022.000000 | 88.000000 | 1966 |  | CORR | СIGR | 05:03 | 05:22 | 05:24 | 27 | 257 | 15.000000 | EXT | - |  | (c)
21982.682000 | 0.000000 | -0.030000 | -11.585000 | -11.615000 | 762.000000 | 1978.000000 | -1706.000000 | 0.000000 |  | 1967 | Нарушение формы кольцевого шва | GWAN |  | 00:37 | 03:53 | 05:59 | 0 | 3988 |  | EXT | Нарушение формы кольцевого шва |  | (c)
21982.817000 | 0.135000 | 0.112000 | -11.450000 | -11.473000 | 2166.000000 | -1531.000000 | -1766.000000 | 1237.000000 | 112.000000 | 1967 |  | CORR | СIGR | 04:24 | 06:27 | 05:49 | 43 | 1058 | 15.000000 | EXT | - |  | (c)
22005.755000 | 11.488000 | 11.475000 | -0.122000 | -0.135000 | 1025.000000 | 1272.000000 | 1243.000000 | 1025.000000 | 108.000000 | 1968 |  | CORR | СIGR | 03:22 | 04:02 | 03:57 | 27 | 437 | 12.000000 | EXT | - |  | (c)
22006.015000 | 0.138000 | 0.126000 | -11.002000 | -11.014000 | 48.000000 | 380.000000 | 1001.000000 | 48.000000 | 126.000000 | 1969 |  | CORR | СIGR | 03:09 | 04:02 | 05:42 | 25 | 1905 | 14.000000 | EXT | - |  | (c)
22016.870000 | 10.993000 | 10.981000 | -0.147000 | -0.159000 | 1457.000000 | 2095.000000 | 2092.000000 | 1457.000000 | 132.000000 | 1969 |  | CORR | СIGR | 06:56 | 08:39 | 08:39 | 27 | 1270 | 14.000000 | EXT | - |  | (c)
22016.876000 | 10.999000 | 10.975000 | -0.141000 | -0.165000 | 67.000000 | 619.000000 | 424.000000 | 67.000000 | 129.000000 | 1969 |  | CORR | СIGR | 03:12 | 04:41 | 04:09 | 36 | 714 | 15.000000 | EXT | - |  | (c)
22023.197000 | 6.180000 | 6.150000 | -4.890000 | -4.920000 | 2191.000000 | -2187.000000 | -2195.000000 | 2120.000000 | 4878.000000 | 1970 |  | CORR | СIGR | 07:33 | 07:46 | 07:45 | 42 | 150 | 10.000000 | EXT | - |  | (c)
22039.563000 | 11.476000 | 11.466000 | -0.134000 | -0.144000 | -620.000000 | -401.000000 | -140.000000 | 0.000000 | 114.000000 | 1971 |  | CORR | СIGR | 02:48 | 03:23 | 04:05 | 30 | 958 | 11.000000 | EXT | - |  | (c)
22039.568000 | 11.481000 | 11.463000 | -0.129000 | -0.147000 | 799.000000 | 1167.000000 | 1149.000000 | 799.000000 | 122.000000 | 1971 |  | CORR | СIGR | 06:37 | 07:36 | 07:33 | 25 | 699 | 15.000000 | EXT | - |  | (c)
22039.841000 | 0.144000 | 0.121000 | -11.186000 | -11.209000 | 319.000000 | 551.000000 | 487.000000 | 319.000000 | 121.000000 | 1972 |  | CORR | СIGR | 06:48 | 07:25 | 07:15 | 28 | 336 | 14.000000 | EXT | - |  | (c)
22051.027000 | 0.000000 | -0.045000 | -11.595000 | -11.640000 | -290.000000 | -1765.000000 | 1448.000000 | 0.000000 |  | 1973 | Нарушение формы кольцевого шва | GWAN |  | 01:13 | 09:14 | 05:53 | 0 | 3475 |  | EXT | Нарушение формы кольцевого шва |  | (c)
22062.478000 | 11.451000 | 11.433000 | -0.144000 | -0.162000 | 813.000000 | 1006.000000 | 1034.000000 | 813.000000 | 134.000000 | 1973 |  | CORR | СIGR | 04:11 | 04:42 | 04:46 | 28 | 441 | 10.000000 | EXT | - |  | (c)
22062.756000 | 0.134000 | 0.125000 | -11.301000 | -11.310000 | 2155.000000 | -2190.000000 | -2158.000000 | 2009.000000 | 125.000000 | 1974 |  | CORR | СIGR | 03:04 | 03:23 | 03:28 | 21 | 297 | 12.000000 | EXT | - |  | (c)
22062.758000 | 0.136000 | 0.124000 | -11.299000 | -11.311000 | -860.000000 | -570.000000 | -640.000000 | 419.000000 | 124.000000 | 1974 |  | CORR | СIGR | 06:58 | 07:45 | 07:33 | 22 | 441 | 16.000000 | EXT | - |  | (c)
22072.697000 | 10.075000 | 10.063000 | -1.360000 | -1.372000 | -151.000000 | -68.000000 | -88.000000 | 26.000000 | 1351.000000 | 1974 |  | CORR | СIGR | 08:52 | 09:06 | 09:02 | 21 | 125 | 11.000000 | EXT | - |  | (c)
22073.908000 | 11.286000 | 11.280000 | -0.149000 | -0.155000 | -1993.000000 | -1852.000000 | -1790.000000 | 1588.000000 | 131.000000 | 1974 |  | CORR | СIGR | 03:55 | 04:18 | 04:28 | 24 | 405 | 13.000000 | EXT | - |  | (c)
22096.239000 | 11.377000 | 11.348000 | -0.133000 | -0.162000 | 1467.000000 | 1616.000000 | 1693.000000 | 1467.000000 | 52.000000 | 1976 |  | CORR | GENE | 05:59 | 06:23 | 06:36 | 110 | 453 | 15.000000 | EXT | - |  | (c)
22096.372000 | 0.000000 | -0.036000 | -11.235000 | -11.271000 | 377.000000 | 1116.000000 | 1456.000000 | 377.000000 |  | 1977 | Нарушение формы кольцевого шва | GWAN |  | 08:39 | 10:38 | 11:33 | 0 | 2158 |  | EXT | Нарушение формы кольцевого шва |  | (c)
22096.512000 | 0.140000 | 0.127000 | -11.095000 | -11.108000 | 252.000000 | 266.000000 | 334.000000 | 252.000000 | 127.000000 | 1977 |  | CORR | СIGR | 08:18 | 08:21 | 08:32 | 28 | 165 | 14.000000 | EXT | - |  | (c)
22096.520000 | 0.148000 | 0.130000 | -11.087000 | -11.105000 | -1583.000000 | -1453.000000 | -941.000000 | 299.000000 | 130.000000 | 1977 |  | CORR | СIGR | 03:22 | 03:43 | 05:06 | 31 | 1284 | 16.000000 | EXT | - |  | (c)
22107.607000 | 0.000000 | -0.032000 | -11.495000 | -11.527000 | 2196.000000 | 827.000000 | -313.000000 | 1639.000000 |  | 1978 | Нарушение формы кольцевого шва | GWAN |  | 10:07 | 06:26 | 03:22 | 0 | 3904 |  | EXT | Нарушение формы кольцевого шва |  | (c)
22119.102000 | 0.000000 | -0.035000 | -11.205000 | -11.240000 | 2184.000000 | -343.000000 | -247.000000 | 1783.000000 |  | 1979 | Нарушение формы кольцевого шва | GWAN |  | 10:05 | 03:18 | 03:33 | 0 | 4060 |  | EXT | Нарушение формы кольцевого шва |  | (c)
22152.198000 | 10.681000 | 10.577000 | -0.804000 | -0.908000 | -1536.000000 | -1526.000000 | -1525.000000 | 1514.000000 | 676.000000 | 1981 |  | ARTD | AXGR | 04:35 | 04:37 | 04:37 | 232 | 22 | 12.000000 | EXT | -. Эквивалент потери металла 12%. |  | (c)
22175.899000 | 11.517000 | 11.509000 | -0.088000 | -0.096000 | -2224.000000 | -2137.000000 | -2124.000000 | 2025.000000 | 65.000000 | 1983 |  | CORR | СIGR | 07:19 | 07:32 | 07:35 | 31 | 199 | 14.000000 | EXT | - |  | (c)
22175.987000 | 0.000000 | -0.020000 | -11.340000 | -11.360000 | 840.000000 | 1865.000000 | 2092.000000 | 840.000000 |  | 1984 | Нарушение формы кольцевого шва | GWAN |  | 02:27 | 05:12 | 05:49 | 0 | 2504 |  | EXT | Нарушение формы кольцевого шва |  | (c)
22187.319000 | 11.332000 | 11.235000 | -0.008000 | -0.105000 | -2144.000000 | -2120.000000 | -2121.000000 | 2098.000000 | 6.000000 | 1984 |  | CORR | AXGR | 06:25 | 06:29 | 06:29 | 99 | 46 | 10.000000 | EXT | - |  | (c)
22187.327000 | 0.000000 | -0.024000 | -11.625000 | -11.649000 | 2147.000000 | 110.000000 | -459.000000 | 1396.000000 |  | 1985 | Нарушение формы кольцевого шва | GWAN |  | 11:32 | 06:03 | 04:31 | 0 | 3710 |  | EXT | Нарушение формы кольцевого шва |  | (c)
22210.348000 | 11.396000 | 11.382000 | -0.154000 | -0.168000 | 211.000000 | 725.000000 | 597.000000 | 211.000000 | 138.000000 | 1986 |  | CORR | СIGR | 02:40 | 04:03 | 03:42 | 30 | 772 | 15.000000 | EXT | - |  | (c)
22210.502000 | 0.000000 | -0.047000 | -10.960000 | -11.007000 | -1901.000000 | -705.000000 | -439.000000 | 0.000000 |  | 1987 | Нарушение формы кольцевого шва | GWAN |  | 03:21 | 06:34 | 07:17 | 0 | 2925 |  | EXT | Нарушение формы кольцевого шва |  | (c)
22232.717000 | 0.000000 | -0.040000 | -11.340000 | -11.380000 | 366.000000 | 1483.000000 | 1402.000000 | 366.000000 |  | 1989 | Нарушение формы кольцевого шва | GWAN |  | 10:07 | 01:07 | 00:54 | 0 | 2072 |  | EXT | Нарушение формы кольцевого шва |  | (c)
22244.057000 | 0.000000 | -0.030000 | -11.345000 | -11.375000 | 528.000000 | 1112.000000 | 1861.000000 | 528.000000 |  | 1990 | Нарушение формы кольцевого шва | GWAN |  | 00:46 | 02:20 | 04:21 | 0 | 2667 |  | EXT | Нарушение формы кольцевого шва |  | (c)
22266.692000 | 0.000000 | -0.042000 | -11.220000 | -11.262000 | -1451.000000 | -206.000000 | 227.000000 | 0.000000 |  | 1992 | Нарушение формы кольцевого шва | GWAN |  | 04:44 | 08:05 | 09:15 | 0 | 3356 |  | EXT | Нарушение формы кольцевого шва |  | (c)
22277.871000 | 11.179000 | 11.126000 | -0.041000 | -0.094000 | -745.000000 | -736.000000 | -734.000000 | 723.000000 | 7.000000 | 1992 |  | CORR | AXGR | 06:38 | 06:40 | 06:40 | 87 | 23 | 11.000000 | EXT | - |  | (c)
22277.896000 | 11.204000 | 11.097000 | -0.016000 | -0.123000 | -1115.000000 | -1090.000000 | -1089.000000 | 1063.000000 | 15.000000 | 1992 |  | CORR | AXGR | 05:38 | 05:42 | 05:43 | 108 | 51 | 12.000000 | EXT | - |  | (c)
22277.935000 | 0.023000 | 0.021000 | -11.572000 | -11.574000 | 961.000000 | 981.000000 | 979.000000 | 961.000000 | 21.000000 | 1993 |  | CORR | AXGR | 05:39 | 05:42 | 05:42 | 137 | 35 | 11.000000 | EXT | - |  | (c)
22300.782000 | 0.000000 | -0.030000 | -11.200000 | -11.230000 | -1423.000000 | -15.000000 | -18.000000 | 0.000000 |  | 1995 | Нарушение формы кольцевого шва | GWAN |  | 02:58 | 06:45 | 06:45 | 0 | 2811 |  | EXT | Нарушение формы кольцевого шва |  | (c)
22311.982000 | 0.000000 | -0.008000 | -10.805000 | -10.813000 | -1483.000000 | 1691.000000 | 699.000000 | 0.000000 |  | 1996 | Нарушение формы кольцевого шва | GWAN |  | 06:21 | 02:53 | 00:13 | 0 | 4364 |  | EXT | Нарушение формы кольцевого шва |  | (c)
22344.944000 | 0.062000 | 0.032000 | -11.438000 | -11.468000 | -1596.000000 | -1567.000000 | -1573.000000 | 1550.000000 | 32.000000 | 1999 |  | CORR | AXGR | 05:38 | 05:43 | 05:42 | 144 | 46 | 15.000000 | EXT | - |  | (c)
22345.012000 | 0.130000 | 0.123000 | -11.370000 | -11.377000 | 1827.000000 | 2069.000000 | 2012.000000 | 1827.000000 | 123.000000 | 1999 |  | CORR | СIGR | 02:51 | 03:30 | 03:20 | 24 | 369 | 15.000000 | EXT | - |  | (c)
22345.019000 | 0.137000 | 0.123000 | -11.363000 | -11.377000 | -806.000000 | -754.000000 | -674.000000 | 542.000000 | 123.000000 | 1999 |  | CORR | СIGR | 07:46 | 07:54 | 08:07 | 27 | 264 | 13.000000 | EXT | - |  | (c)
22356.382000 | 0.000000 | -0.036000 | -11.405000 | -11.441000 | 535.000000 | -1576.000000 | -1876.000000 | 0.000000 |  | 2000 | Нарушение формы кольцевого шва | GWAN |  | 00:05 | 06:25 | 05:36 | 0 | 4099 |  | EXT | Нарушение формы кольцевого шва |  | (c)
22367.787000 | 0.000000 | -0.018000 | -11.140000 | -11.158000 | -853.000000 | 811.000000 | 965.000000 | 853.000000 |  | 2001 | Нарушение формы кольцевого шва | GWAN |  | 11:52 | 04:20 | 04:45 | 0 | 3637 |  | EXT | Нарушение формы кольцевого шва |  | (c)
22378.927000 | 0.000000 | -0.031000 | -11.300000 | -11.331000 | 1281.000000 | -1083.000000 | -1376.000000 | 0.000000 |  | 2002 | Нарушение формы кольцевого шва | GWAN |  | 00:10 | 05:48 | 05:01 | 0 | 3608 |  | EXT | Нарушение формы кольцевого шва |  | (c)
22413.141000 | 11.364000 | 11.350000 | -0.156000 | -0.170000 | 1064.000000 | 1713.000000 | 2170.000000 | 1064.000000 | 147.000000 | 2004 |  | CORR | СIGR | 03:05 | 04:50 | 06:03 | 23 | 2211 | 13.000000 | EXT | - |  | (c)
22436.302000 | 0.000000 | -0.015000 | -11.580000 | -11.595000 | -1448.000000 | 355.000000 | 123.000000 | 0.000000 |  | 2007 | Нарушение формы кольцевого шва | GWAN |  | 01:07 | 05:58 | 05:20 | 0 | 3141 |  | EXT | Нарушение формы кольцевого шва |  | (c)
22469.752000 | 0.000000 | -0.024000 | -11.545000 | -11.569000 | 536.000000 | -1411.000000 | -1843.000000 | 239.000000 |  | 2010 | Нарушение формы кольцевого шва | GWAN |  | 11:45 | 06:30 | 05:21 | 0 | 4164 |  | EXT | Нарушение формы кольцевого шва |  | (c)
22514.791000 | 10.974000 | 10.964000 | -0.151000 | -0.161000 | -1048.000000 | -918.000000 | -806.000000 | 565.000000 | 136.000000 | 2013 |  | CORR | СIGR | 02:16 | 02:37 | 02:55 | 25 | 483 | 10.000000 | EXT | - |  | (c)
22515.081000 | 0.139000 | 0.131000 | -11.471000 | -11.479000 | -1773.000000 | -1702.000000 | -1628.000000 | 1484.000000 | 131.000000 | 2014 |  | CORR | СIGR | 08:07 | 08:18 | 08:30 | 21 | 288 | 24.000000 | EXT | - |  | (c)
22515.082000 | 0.140000 | 0.129000 | -11.470000 | -11.481000 | 911.000000 | 1053.000000 | 1054.000000 | 911.000000 | 129.000000 | 2014 |  | CORR | СIGR | 03:20 | 03:43 | 03:43 | 19 | 287 | 28.000000 | EXT | - |  | (c)
22526.552000 | 0.000000 | -0.033000 | -11.370000 | -11.403000 | -1115.000000 | 728.000000 | 473.000000 | 1115.000000 |  | 2015 | Нарушение формы кольцевого шва | GWAN |  | 09:20 | 02:18 | 01:37 | 0 | 3177 |  | EXT | Нарушение формы кольцевого шва |  | (c)
22594.352000 | 0.000000 | -0.011000 | -11.025000 | -11.036000 | 942.000000 | 1136.000000 | 1107.000000 | 942.000000 |  | 2021 | Смещение кромок | GWAN |  | 07:34 | 08:05 | 08:01 | 0 | 331 | 2.683000 | EXT | Смещение кромок. Наружу. Величина смещения - 2.7 мм. |  | (c)
22594.352000 | 0.000000 | -0.016000 | -11.025000 | -11.041000 | 1436.000000 | 1540.000000 | 1555.000000 | 1436.000000 |  | 2021 | Смещение кромок | GWAN |  | 08:54 | 09:10 | 09:13 | 0 | 238 | 3.501000 | EXT | Смещение кромок. Вовнутрь. Величина смещения - 3.5 мм. |  | (c)
22594.352000 | 0.000000 | -0.026000 | -11.025000 | -11.051000 | 1750.000000 | 1833.000000 | 1840.000000 | 1750.000000 |  | 2021 | Смещение кромок | GWAN |  | 09:44 | 09:58 | 09:59 | 0 | 180 | 3.190000 | EXT | Смещение кромок. Наружу. Величина смещения - 3.2 мм. |  | (c)
22650.770000 | 11.428000 | 11.417000 | -0.167000 | -0.178000 | 1048.000000 | 1098.000000 | 1093.000000 | 1048.000000 | 151.000000 | 2025 |  | CORR | СIGR | 02:50 | 02:58 | 02:57 | 27 | 90 | 15.000000 | EXT | - |  | (c)
22650.780000 | 11.438000 | 11.427000 | -0.157000 | -0.168000 | 1198.000000 | 1318.000000 | 1340.000000 | 1198.000000 | 143.000000 | 2025 |  | CORR | СIGR | 03:14 | 03:33 | 03:37 | 25 | 283 | 33.000000 | EXT | - |  | (c)
22650.859000 | 11.517000 | 11.479000 | -0.078000 | -0.116000 | 1459.000000 | 1482.000000 | 1480.000000 | 1459.000000 | 2.000000 | 2025 |  | CORR | AXGR | 03:56 | 04:00 | 04:00 | 114 | 42 | 15.000000 | EXT | - |  | (c)
22651.047000 | 0.110000 | 0.095000 | -11.035000 | -11.050000 | -610.000000 | -544.000000 | -551.000000 | 492.000000 | 95.000000 | 2026 |  | CORR | СIGR | 03:20 | 03:30 | 03:29 | 28 | 118 | 11.000000 | EXT | - |  | (c)
22651.081000 | 0.144000 | 0.132000 | -11.001000 | -11.013000 | -600.000000 | -543.000000 | -533.000000 | 465.000000 | 132.000000 | 2026 |  | CORR | СIGR | 03:21 | 03:31 | 03:32 | 22 | 135 | 15.000000 | EXT | - |  | (c)
22673.355000 | 11.273000 | 11.214000 | -0.037000 | -0.096000 | -228.000000 | -212.000000 | -212.000000 | 197.000000 | 4.000000 | 2027 |  | CORR | AXGR | 08:59 | 09:01 | 09:01 | 92 | 30 | 12.000000 | EXT | - |  | (c)
22696.212000 | 0.000000 | -0.019000 | -11.590000 | -11.609000 | 1028.000000 | -1815.000000 | 2003.000000 | 1028.000000 |  | 2030 | Нарушение формы кольцевого шва | GWAN |  | 11:55 | 04:16 | 02:32 | 0 | 1949 |  | EXT | Нарушение формы кольцевого шва |  | (c)
22730.342000 | 0.000000 | -0.028000 | -11.585000 | -11.613000 | -2166.000000 | -1302.000000 | -1601.000000 | 1036.000000 |  | 2033 | Нарушение формы кольцевого шва | GWAN |  | 06:44 | 09:04 | 08:15 | 0 | 1131 |  | EXT | Нарушение формы кольцевого шва |  | (c)
22730.342000 | 0.000000 | -0.024000 | -11.585000 | -11.609000 | -298.000000 | 1442.000000 | 970.000000 | 298.000000 |  | 2033 | Нарушение формы кольцевого шва | GWAN |  | 11:46 | 04:27 | 03:11 | 0 | 2536 |  | EXT | Нарушение формы кольцевого шва |  | (c)
22730.465000 | 0.123000 | 0.116000 | -11.462000 | -11.469000 | 2186.000000 | -1808.000000 | -1858.000000 | 1440.000000 | 116.000000 | 2033 |  | CORR | СIGR | 06:27 | 07:42 | 07:34 | 24 | 835 | 30.000000 | EXT | - |  | (c)
22742.050000 | 0.123000 | 0.119000 | -8.890000 | -8.894000 | -270.000000 | 184.000000 | 204.000000 | 0.000000 | 119.000000 | 2034а |  | CORR | СIGR | 03:57 | 05:10 | 05:14 | 23 | 949 | 16.000000 | EXT | - |  | (c)
22742.053000 | 0.126000 | 0.114000 | -8.887000 | -8.899000 | 855.000000 | 1091.000000 | 1117.000000 | 855.000000 | 114.000000 | 2034а |  | CORR | СIGR | 06:59 | 07:37 | 07:41 | 23 | 524 | 13.000000 | EXT | - |  | (c)
22749.641000 | 7.714000 | 7.549000 | -1.299000 | -1.464000 | 1035.000000 | 1116.000000 | 1130.000000 | 1035.000000 | 1024.000000 | 2034а |  | CORR | GENE | 07:28 | 07:41 | 07:43 | 440 | 190 | 15.000000 | EXT | - |  | (c)
22750.162000 | 8.235000 | 8.219000 | -0.778000 | -0.794000 | 117.000000 | 262.000000 | 691.000000 | 117.000000 | 687.000000 | 2034а |  | CORR | GENE | 04:59 | 05:23 | 06:32 | 107 | 1148 | 24.000000 | EXT | - |  | (c)
22750.744000 | 8.817000 | 8.683000 | -0.196000 | -0.330000 | 250.000000 | 813.000000 | 770.000000 | 250.000000 | 72.000000 | 2034а |  | CORR | GENE | 05:21 | 06:52 | 06:45 | 258 | 1040 | 23.000000 | EXT | - |  | (c)
22842.710000 | 10.573000 | 10.563000 | -0.142000 | -0.152000 | -745.000000 | -681.000000 | -675.000000 | 606.000000 | 130.000000 | 2042 |  | CORR | СIGR | 04:24 | 04:34 | 04:35 | 22 | 139 | 11.000000 | EXT | - |  | (c)
22842.713000 | 10.576000 | 10.565000 | -0.139000 | -0.150000 | -184.000000 | -8.000000 | -54.000000 | 0.000000 | 123.000000 | 2042 |  | CORR | СIGR | 05:54 | 06:23 | 06:15 | 27 | 260 | 11.000000 | EXT | - |  | (c)
22842.836000 | 10.699000 | 10.683000 | -0.016000 | -0.032000 | -1049.000000 | -358.000000 | -564.000000 | 79.000000 | 8.000000 | 2042 |  | CORR | СIGR | 03:35 | 05:26 | 04:53 | 24 | 970 | 14.000000 | EXT | - |  | (c)
22842.852000 | 0.000000 | -0.020000 | -11.375000 | -11.395000 | -682.000000 | 24.000000 | -229.000000 | 0.000000 |  | 2043 | Смещение кромок | GWAN |  | 05:23 | 07:17 | 06:36 | 0 | 906 | 3.587000 | EXT | Смещение кромок. Наружу. Величина смещения - 3.6 мм. |  | (c)
22842.985000 | 0.133000 | 0.124000 | -11.242000 | -11.251000 | -1262.000000 | -1187.000000 | -1140.000000 | 1019.000000 | 124.000000 | 2043 |  | CORR | СIGR | 03:49 | 04:02 | 04:09 | 23 | 242 | 13.000000 | EXT | - |  | (c)
22854.113000 | 11.261000 | 11.235000 | -0.114000 | -0.140000 | -603.000000 | 81.000000 | -208.000000 | 0.000000 | 70.000000 | 2043 |  | CORR | GENE | 05:36 | 07:26 | 06:39 | 70 | 790 | 19.000000 | EXT | - |  | (c)
22854.196000 | 11.344000 | 11.311000 | -0.031000 | -0.064000 | 329.000000 | 537.000000 | 484.000000 | 329.000000 | 3.000000 | 2043 |  | CORR | GENE | 08:06 | 08:40 | 08:31 | 61 | 309 | 23.000000 | EXT | - |  | (c)
22854.261000 | 0.034000 | 0.013000 | -11.586000 | -11.607000 | -539.000000 | -373.000000 | -395.000000 | 251.000000 | 13.000000 | 2044 |  | CORR | СIGR | 08:10 | 08:37 | 08:33 | 41 | 288 | 24.000000 | EXT | - |  | (c)
22877.581000 | 0.149000 | 0.133000 | -11.221000 | -11.237000 | -2189.000000 | -2072.000000 | -1980.000000 | 1772.000000 | 133.000000 | 2046 |  | CORR | СIGR | 07:43 | 08:02 | 08:17 | 32 | 417 | 13.000000 | EXT | - |  | (c)
22888.771000 | 11.339000 | 11.212000 | -0.031000 | -0.158000 | 2182.000000 | -2142.000000 | -2110.000000 | 1941.000000 | 19.000000 | 2046 |  | CORR | GENE | 07:28 | 07:51 | 07:56 | 139 | 338 | 29.000000 | EXT | - |  | (c)
22888.803000 | 0.001000 | 0.001000 | -11.584000 | -11.584000 | 562.000000 | 701.000000 | 649.000000 | 562.000000 | 1.000000 | 2047 |  | CORR | GENE | 07:56 | 08:19 | 08:10 | 151 | 174 | 22.000000 | EXT | - |  | (c)
22911.987000 | 0.000000 | -0.029000 | -11.620000 | -11.649000 | -1497.000000 | 920.000000 | -145.000000 | 0.000000 |  | 2049 | Нарушение формы кольцевого шва | GWAN |  | 01:46 | 08:17 | 05:25 | 0 | 2705 |  | EXT | Нарушение формы кольцевого шва |  | (c)
22912.121000 | 0.134000 | 0.120000 | -11.486000 | -11.500000 | 13.000000 | 548.000000 | 414.000000 | 13.000000 | 120.000000 | 2049 |  | CORR | СIGR | 05:50 | 07:17 | 06:55 | 32 | 803 | 20.000000 | EXT | - |  | (c)
22923.607000 | 0.000000 | -0.017000 | -9.840000 | -9.857000 | -2049.000000 | -1083.000000 | -618.000000 | 0.000000 |  | 2050 | Нарушение формы кольцевого шва | GWAN |  | 02:27 | 05:03 | 06:18 | 0 | 2861 |  | EXT | Нарушение формы кольцевого шва |  | (c)
22945.040000 | 0.103000 | 0.062000 | -11.347000 | -11.388000 | 1838.000000 | 1929.000000 | 1960.000000 | 1838.000000 | 62.000000 | 2052 |  | CORR | GENE | 07:32 | 07:47 | 07:52 | 73 | 244 | 12.000000 | EXT | - |  | (c)
22967.676000 | 11.289000 | 11.269000 | -0.121000 | -0.141000 | 595.000000 | 932.000000 | 865.000000 | 595.000000 | 117.000000 | 2053 |  | CORR | СIGR | 06:17 | 07:12 | 07:01 | 24 | 539 | 10.000000 | EXT | - |  | (c)
22967.797000 | 0.000000 | -0.037000 | -11.600000 | -11.637000 | 2160.000000 | -695.000000 | -600.000000 | 0.000000 |  | 2054 | Нарушение формы кольцевого шва | GWAN |  | 05:29 | 09:49 | 10:04 | 0 | 3402 |  | EXT | Нарушение формы кольцевого шва |  | (c)
22991.140000 | 0.138000 | 0.121000 | -11.457000 | -11.474000 | -1152.000000 | -884.000000 | -922.000000 | 692.000000 | 121.000000 | 2056 |  | CORR | СIGR | 07:12 | 07:56 | 07:49 | 32 | 460 | 14.000000 | EXT | - |  | (c)
23002.597000 | 0.000000 | -0.038000 | -11.610000 | -11.648000 | 194.000000 | 708.000000 | 1466.000000 | 194.000000 |  | 2057 | Нарушение формы кольцевого шва | GWAN |  | 05:59 | 07:22 | 09:24 | 0 | 2543 |  | EXT | Нарушение формы кольцевого шва |  | (c)
23002.711000 | 0.114000 | 0.087000 | -11.496000 | -11.523000 | 178.000000 | 323.000000 | 333.000000 | 178.000000 | 87.000000 | 2057 |  | CORR | СIGR | 05:56 | 06:20 | 06:21 | 40 | 310 | 13.000000 | EXT | - |  | (c)
23025.675000 | 11.468000 | 11.455000 | -0.142000 | -0.155000 | 259.000000 | 541.000000 | 492.000000 | 259.000000 | 126.000000 | 2058 |  | CORR | СIGR | 07:06 | 07:51 | 07:43 | 29 | 465 | 14.000000 | EXT | - |  | (c)
23025.751000 | 11.544000 | 11.523000 | -0.066000 | -0.087000 | 607.000000 | 698.000000 | 698.000000 | 607.000000 | 52.000000 | 2058 |  | CORR | СIGR | 08:02 | 08:17 | 08:17 | 35 | 184 | 12.000000 | EXT | - |  | (c)
23025.817000 | 0.000000 | -0.032000 | -11.580000 | -11.612000 | -1189.000000 | -433.000000 | -366.000000 | 0.000000 |  | 2059 | Нарушение формы кольцевого шва | GWAN |  | 05:55 | 07:57 | 08:07 | 0 | 1645 |  | EXT | Нарушение формы кольцевого шва |  | (c)
23060.532000 | 0.000000 | -0.020000 | -11.570000 | -11.590000 | 1076.000000 | 1423.000000 | 1764.000000 | 1076.000000 |  | 2062 | Нарушение формы кольцевого шва | GWAN |  | 06:18 | 07:14 | 08:09 | 0 | 1377 |  | EXT | Нарушение формы кольцевого шва |  | (c)
23060.532000 | 0.000000 | -0.015000 | -11.570000 | -11.585000 | -1893.000000 | -1616.000000 | -1184.000000 | 475.000000 |  | 2062 | Нарушение формы кольцевого шва | GWAN |  | 10:19 | 11:03 | 00:13 | 0 | 1419 |  | EXT | Нарушение формы кольцевого шва |  | (c)
23072.102000 | 0.000000 | -0.030000 | -11.605000 | -11.635000 | 2054.000000 | -889.000000 | -1446.000000 | 486.000000 |  | 2063 | Нарушение формы кольцевого шва | GWAN |  | 11:56 | 04:01 | 02:31 | 0 | 1921 |  | EXT | Нарушение формы кольцевого шва |  | (c)
23106.572000 | 0.000000 | -0.035000 | -11.130000 | -11.165000 | -1397.000000 | -400.000000 | 328.000000 | 0.000000 |  | 2066 | Нарушение формы кольцевого шва | GWAN |  | 06:11 | 08:52 | 10:50 | 0 | 3452 |  | EXT | Нарушение формы кольцевого шва |  | (c)
23128.607000 | 0.000000 | -0.042000 | -11.385000 | -11.427000 | 2194.000000 | -1694.000000 | -771.000000 | 724.000000 |  | 2068 | Нарушение формы кольцевого шва | GWAN |  | 07:57 | 09:29 | 11:58 | 0 | 2992 |  | EXT | Нарушение формы кольцевого шва |  | (c)
23139.992000 | 0.000000 | -0.049000 | -11.325000 | -11.374000 | 31.000000 | 1067.000000 | 1736.000000 | 31.000000 |  | 2069 | Нарушение формы кольцевого шва | GWAN |  | 11:43 | 02:30 | 04:18 | 0 | 3410 |  | EXT | Нарушение формы кольцевого шва |  | (c)
23208.018000 | 11.476000 | 11.464000 | -0.154000 | -0.166000 | -1151.000000 | -1006.000000 | -948.000000 | 745.000000 | 144.000000 | 2074 |  | CORR | СIGR | 07:01 | 07:24 | 07:33 | 22 | 406 | 20.000000 | EXT | - |  | (c)
23208.300000 | 0.128000 | 0.120000 | -11.462000 | -11.470000 | 1894.000000 | 2147.000000 | 2138.000000 | 1894.000000 | 120.000000 | 2075 |  | CORR | СIGR | 06:39 | 07:20 | 07:18 | 23 | 487 | 13.000000 | EXT | - |  | (c)
23208.305000 | 0.133000 | 0.119000 | -11.457000 | -11.471000 | 1191.000000 | 1306.000000 | 1319.000000 | 1191.000000 | 119.000000 | 2075 |  | CORR | СIGR | 04:46 | 05:04 | 05:06 | 31 | 255 | 12.000000 | EXT | - |  | (c)
23219.610000 | 11.438000 | 11.425000 | -0.152000 | -0.165000 | 1986.000000 | 2182.000000 | 2156.000000 | 1986.000000 | 143.000000 | 2075 |  | CORR | СIGR | 06:54 | 07:26 | 07:21 | 22 | 340 | 11.000000 | EXT | - |  | (c)
23231.412000 | 0.020000 | 0.001000 | -11.370000 | -11.389000 | 1632.000000 | 1665.000000 | 1660.000000 | 1632.000000 | 1.000000 | 2077 |  | CORR | GENE | 03:55 | 04:01 | 04:00 | 150 | 56 | 13.000000 | EXT | - |  | (c)
23231.542000 | 0.150000 | 0.138000 | -11.240000 | -11.252000 | -1895.000000 | -1848.000000 | -1839.000000 | 1783.000000 | 138.000000 | 2077 |  | CORR | СIGR | 06:26 | 06:34 | 06:35 | 24 | 112 | 15.000000 | EXT | - |  | (c)
23242.650000 | 11.258000 | 11.248000 | -0.132000 | -0.142000 | -2080.000000 | -1631.000000 | -1664.000000 | 1247.000000 | 117.000000 | 2077 |  | CORR | СIGR | 05:56 | 07:09 | 07:04 | 25 | 833 | 15.000000 | EXT | - |  | (c)
23242.782000 | 0.000000 | -0.025000 | -11.570000 | -11.595000 | 1984.000000 | 2145.000000 | -2066.000000 | 1655.000000 |  | 2078 | Нарушение формы кольцевого шва | GWAN |  | 01:32 | 01:58 | 02:38 | 0 | 822 |  | EXT | Нарушение формы кольцевого шва |  | (c)
23242.782000 | 0.000000 | -0.037000 | -11.570000 | -11.607000 | -1215.000000 | -730.000000 | 5.000000 | 0.000000 |  | 2078 | Нарушение формы кольцевого шва | GWAN |  | 04:56 | 06:14 | 08:13 | 0 | 2440 |  | EXT | Нарушение формы кольцевого шва |  | (c)
23242.909000 | 0.127000 | 0.119000 | -11.443000 | -11.451000 | -607.000000 | -255.000000 | -278.000000 | 0.000000 | 119.000000 | 2078 |  | CORR | СIGR | 06:34 | 07:31 | 07:27 | 28 | 657 | 11.000000 | EXT | - |  | (c)
23254.248000 | 11.466000 | 11.415000 | -0.104000 | -0.155000 | 2187.000000 | -1389.000000 | -1374.000000 | 474.000000 | 14.000000 | 2078 |  | CORR | GENE | 02:05 | 04:27 | 04:30 | 141 | 1800 | 29.000000 | EXT | - |  | (c)
23254.441000 | 0.089000 | 0.020000 | -11.521000 | -11.590000 | 1467.000000 | 1805.000000 | 1789.000000 | 1467.000000 | 20.000000 | 2079 |  | CORR | GENE | 03:55 | 04:49 | 04:47 | 113 | 644 | 14.000000 | EXT | - |  | (c)
23254.482000 | 0.130000 | 0.091000 | -11.480000 | -11.519000 | -2011.000000 | -1254.000000 | -1592.000000 | 1173.000000 | 91.000000 | 2079 |  | CORR | СIGR | 06:33 | 08:35 | 07:41 | 46 | 838 | 11.000000 | EXT | - |  | (c)
23265.805000 | 11.453000 | 11.431000 | -0.157000 | -0.179000 | 957.000000 | 1385.000000 | 1408.000000 | 957.000000 | 140.000000 | 2079 |  | CORR | СIGR | 02:32 | 03:41 | 03:45 | 39 | 902 | 16.000000 | EXT | - |  | (c)
23265.814000 | 11.462000 | 11.451000 | -0.148000 | -0.159000 | -2042.000000 | -1913.000000 | -1799.000000 | 1556.000000 | 133.000000 | 2079 |  | CORR | СIGR | 06:28 | 06:49 | 07:08 | 26 | 486 | 14.000000 | EXT | - |  | (c)
23265.929000 | 11.577000 | 11.528000 | -0.033000 | -0.082000 | -1836.000000 | -1449.000000 | -1613.000000 | 1391.000000 | 25.000000 | 2079 |  | CORR | GENE | 07:02 | 08:04 | 07:37 | 57 | 445 | 21.000000 | EXT | - |  | (c)
23265.935000 | 11.583000 | 11.571000 | -0.027000 | -0.039000 | -2091.000000 | -1948.000000 | -1970.000000 | 1849.000000 | 16.000000 | 2079 |  | CORR | СIGR | 06:20 | 06:44 | 06:40 | 23 | 242 | 11.000000 | EXT | - |  | (c)
23265.949000 | 11.597000 | 11.544000 | -0.013000 | -0.066000 | 1348.000000 | 2064.000000 | 1768.000000 | 1348.000000 | 7.000000 | 2079 |  | CORR | GENE | 03:35 | 05:31 | 04:43 | 59 | 840 | 12.000000 | EXT | - |  | (c)
23265.962000 | 0.000000 | -0.045000 | -10.965000 | -11.010000 | -1354.000000 | -610.000000 | -691.000000 | 27.000000 |  | 2080 | Нарушение формы кольцевого шва | GWAN |  | 11:28 | 01:28 | 01:15 | 0 | 1326 |  | EXT | Нарушение формы кольцевого шва |  | (c)
23288.338000 | 11.411000 | 11.399000 | -0.094000 | -0.106000 | 418.000000 | 464.000000 | 468.000000 | 418.000000 | 81.000000 | 2081 |  | CORR | СIGR | 06:51 | 06:58 | 06:59 | 25 | 99 | 11.000000 | EXT | - |  | (c)
23288.352000 | 11.425000 | 11.362000 | -0.080000 | -0.143000 | -733.000000 | -701.000000 | -699.000000 | 664.000000 | 7.000000 | 2081 |  | CORR | GENE | 03:45 | 03:50 | 03:50 | 136 | 69 | 15.000000 | EXT | - |  | (c)
23288.416000 | 11.489000 | 11.399000 | -0.016000 | -0.106000 | -1024.000000 | -976.000000 | -975.000000 | 925.000000 | 7.000000 | 2081 |  | CORR | GENE | 02:58 | 03:06 | 03:06 | 99 | 99 | 11.000000 | EXT | - |  | (c)
23288.448000 | 0.016000 | 0.001000 | -11.187000 | -11.202000 | 2152.000000 | -2144.000000 | -2114.000000 | 1920.000000 | 1.000000 | 2082а |  | CORR | СIGR | 06:31 | 06:57 | 07:02 | 30 | 389 | 15.000000 | EXT | - |  | (c)
23302.602000 | 0.000000 | -0.028000 | -8.595000 | -8.623000 | 445.000000 | 1870.000000 | 1695.000000 | 445.000000 |  | 2083а | Нарушение формы кольцевого шва | GWAN |  | 03:39 | 07:29 | 07:01 | 0 | 2499 |  | EXT | Нарушение формы кольцевого шва |  | (c)
23311.197000 | 0.000000 | -0.026000 | -11.520000 | -11.546000 | 104.000000 | 815.000000 | 1883.000000 | 104.000000 |  | 2084 | Нарушение формы кольцевого шва | GWAN |  | 00:10 | 02:05 | 04:57 | 0 | 3557 |  | EXT | Нарушение формы кольцевого шва |  | (c)
23322.578000 | 11.381000 | 11.363000 | -0.139000 | -0.157000 | -2102.000000 | -2014.000000 | -1996.000000 | 1890.000000 | 118.000000 | 2084 |  | CORR | СIGR | 06:14 | 06:28 | 06:31 | 39 | 212 | 15.000000 | EXT | - |  | (c)
23322.687000 | 11.490000 | 11.480000 | -0.030000 | -0.040000 | -2096.000000 | -1140.000000 | -1541.000000 | 986.000000 | 10.000000 | 2084 |  | CORR | СIGR | 06:15 | 08:49 | 07:44 | 30 | 1110 | 12.000000 | EXT | - |  | (c)
23322.732000 | 0.015000 | 0.003000 | -11.170000 | -11.182000 | 1845.000000 | -1642.000000 | -2062.000000 | 1507.000000 | 3.000000 | 2085 |  | CORR | СIGR | 06:12 | 08:49 | 07:41 | 32 | 1109 | 11.000000 | EXT | - |  | (c)
23333.902000 | 0.000000 | -0.008000 | -11.440000 | -11.448000 | 1555.000000 | -526.000000 | -1081.000000 | 0.000000 |  | 2086 | Нарушение формы кольцевого шва | GWAN |  | 00:30 | 06:54 | 05:25 | 0 | 3650 |  | EXT | Нарушение формы кольцевого шва |  | (c)
23345.312000 | 11.410000 | 11.393000 | -0.030000 | -0.047000 | -924.000000 | -443.000000 | -455.000000 | 0.000000 | 9.000000 | 2086 |  | CORR | СIGR | 05:50 | 07:08 | 07:06 | 38 | 938 | 26.000000 | EXT | - |  | (c)
23345.342000 | 0.000000 | -0.034000 | -11.565000 | -11.599000 | 1589.000000 | -1742.000000 | -2159.000000 | 1446.000000 |  | 2087 | Нарушение формы кольцевого шва | GWAN |  | 01:32 | 04:35 | 03:27 | 0 | 1426 |  | EXT | Нарушение формы кольцевого шва |  | (c)
23345.365000 | 0.023000 | 0.004000 | -11.542000 | -11.561000 | -1109.000000 | -794.000000 | -725.000000 | 341.000000 | 4.000000 | 2087 |  | CORR | СIGR | 06:17 | 07:08 | 07:19 | 42 | 768 | 40.000000 | EXT | - |  | (c)
23345.442000 | 0.100000 | 0.077000 | -11.465000 | -11.488000 | -842.000000 | -759.000000 | -775.000000 | 709.000000 | 77.000000 | 2087 |  | CORR | СIGR | 07:00 | 07:13 | 07:11 | 38 | 133 | 11.000000 | EXT | - |  | (c)
23356.907000 | 0.000000 | -0.029000 | -11.160000 | -11.189000 | -1650.000000 | -59.000000 | 446.000000 | 1650.000000 |  | 2088 | Нарушение формы кольцевого шва | GWAN |  | 09:27 | 01:44 | 03:05 | 0 | 4191 |  | EXT | Нарушение формы кольцевого шва |  | (c)
23368.067000 | 0.000000 | -0.034000 | -11.505000 | -11.539000 | 148.000000 | 1566.000000 | 1250.000000 | 148.000000 |  | 2089 | Нарушение формы кольцевого шва | GWAN |  | 04:11 | 08:00 | 07:09 | 0 | 2205 |  | EXT | Нарушение формы кольцевого шва |  | (c)
23379.572000 | 0.000000 | -0.039000 | -11.460000 | -11.499000 | 2078.000000 | -1820.000000 | -1756.000000 | 1129.000000 |  | 2090 | Нарушение формы кольцевого шва | GWAN |  | 10:11 | 11:42 | 11:52 | 0 | 1254 |  | EXT | Нарушение формы кольцевого шва |  | (c)
23391.032000 | 0.000000 | -0.033000 | -10.855000 | -10.888000 | 1738.000000 | 2085.000000 | -830.000000 | 1063.000000 |  | 2091 | Нарушение формы кольцевого шва | GWAN |  | 04:44 | 05:40 | 09:49 | 0 | 3786 |  | EXT | Нарушение формы кольцевого шва |  | (c)
23401.887000 | 0.000000 | -0.054000 | -11.555000 | -11.609000 | -2004.000000 | -1740.000000 | -1793.000000 | 1582.000000 |  | 2092 | Нарушение формы кольцевого шва | GWAN |  | 02:54 | 03:37 | 03:28 | 0 | 422 |  | EXT | Нарушение формы кольцевого шва |  | (c)
23436.115000 | 11.253000 | 11.178000 | -0.057000 | -0.132000 | -2227.000000 | -2212.000000 | -2191.000000 | 2154.000000 | 9.000000 | 2094 |  | CORR | GENE | 03:08 | 03:10 | 03:14 | 123 | 73 | 11.000000 | EXT | - |  | (c)
23436.178000 | 0.006000 | 0.001000 | -10.979000 | -10.984000 | -28.000000 | 1.000000 | 5.000000 | 0.000000 | 1.000000 | 2095 |  | CORR | GENE | 03:04 | 03:08 | 03:09 | 115 | 65 | 12.000000 | EXT | - |  | (c)
23458.605000 | 11.448000 | 11.424000 | -0.132000 | -0.156000 | 2195.000000 | -1911.000000 | -1873.000000 | 1480.000000 | 117.000000 | 2096 |  | CORR | СIGR | 07:14 | 08:11 | 08:17 | 39 | 786 | 14.000000 | EXT | - |  | (c)
23470.348000 | 0.006000 | 0.001000 | -11.599000 | -11.604000 | -1251.000000 | -980.000000 | -845.000000 | 439.000000 | 1.000000 | 2098 |  | CORR | GENE | 04:37 | 05:21 | 05:43 | 52 | 812 | 14.000000 | EXT | - |  | (c)
23470.437000 | 0.095000 | 0.057000 | -11.510000 | -11.548000 | -960.000000 | -915.000000 | -898.000000 | 836.000000 | 57.000000 | 2098 |  | CORR | GENE | 05:24 | 05:31 | 05:34 | 114 | 125 | 15.000000 | EXT | - |  | (c)
23470.451000 | 0.109000 | 0.094000 | -11.496000 | -11.511000 | -689.000000 | -428.000000 | -443.000000 | 196.000000 | 94.000000 | 2098 |  | CORR | СIGR | 06:08 | 06:50 | 06:48 | 33 | 493 | 12.000000 | EXT | - |  | (c)
23470.457000 | 0.115000 | 0.105000 | -11.490000 | -11.500000 | -1774.000000 | -1567.000000 | -1397.000000 | 1019.000000 | 105.000000 | 2098 |  | CORR | СIGR | 03:13 | 03:46 | 04:14 | 22 | 755 | 40.000000 | EXT | - |  | (c)
23481.870000 | 11.528000 | 11.468000 | -0.077000 | -0.137000 | -2014.000000 | -345.000000 | -934.000000 | 0.000000 | 6.000000 | 2098 |  | CORR | GENE | 02:34 | 07:03 | 05:28 | 131 | 2160 | 18.000000 | EXT | - |  | (c)
23481.979000 | 0.032000 | 0.013000 | -11.243000 | -11.262000 | 1216.000000 | 1875.000000 | 1591.000000 | 1216.000000 | 13.000000 | 2099 |  | CORR | GENE | 06:13 | 07:59 | 07:13 | 100 | 751 | 12.000000 | EXT | - |  | (c)
23493.169000 | 11.222000 | 11.164000 | -0.053000 | -0.111000 | 2110.000000 | -2173.000000 | -2226.000000 | 2100.000000 | 15.000000 | 2099 |  | CORR | GENE | 08:37 | 09:06 | 08:57 | 96 | 251 | 21.000000 | EXT | - |  | (c)
23493.196000 | 11.249000 | 11.164000 | -0.026000 | -0.111000 | 1047.000000 | 1544.000000 | 1462.000000 | 1047.000000 | 12.000000 | 2099 |  | CORR | GENE | 05:45 | 07:06 | 06:52 | 99 | 830 | 13.000000 | EXT | - |  | (c)
23504.818000 | 0.011000 | 0.011000 | -10.849000 | -10.849000 | 1637.000000 | 1884.000000 | 1879.000000 | 1637.000000 | 11.000000 | 2101 |  | CORR | GENE | 04:07 | 04:47 | 04:46 | 85 | 485 | 10.000000 | EXT | - |  | (c)
23504.926000 | 0.119000 | 0.006000 | -10.741000 | -10.854000 | -1773.000000 | -1383.000000 | -1463.000000 | 1154.000000 | 6.000000 | 2101 |  | CORR | GENE | 06:57 | 08:00 | 07:47 | 130 | 619 | 13.000000 | EXT | - |  | (c)
23515.771000 | 0.104000 | 0.104000 | -11.006000 | -11.006000 | -703.000000 | -610.000000 | -637.000000 | 571.000000 | 104.000000 | 2102 |  | CORR | СIGR | 03:50 | 04:05 | 04:01 | 20 | 132 | 10.000000 | EXT | - |  | (c)
23526.647000 | 10.980000 | 10.955000 | -0.130000 | -0.155000 | -146.000000 | -34.000000 | 346.000000 | 0.000000 | 90.000000 | 2102 |  | CORR | GENE | 05:20 | 05:38 | 06:39 | 65 | 982 | 19.000000 | EXT | - |  | (c)
23526.744000 | 11.077000 | 11.042000 | -0.033000 | -0.068000 | -233.000000 | -121.000000 | 344.000000 | 0.000000 | 13.000000 | 2102 |  | CORR | GENE | 05:06 | 05:24 | 06:39 | 55 | 1153 | 18.000000 | EXT | - |  | (c)
23526.781000 | 0.004000 | 0.002000 | -11.451000 | -11.453000 | -1593.000000 | -1386.000000 | -1357.000000 | 1121.000000 | 2.000000 | 2103 |  | CORR | СIGR | 07:08 | 07:41 | 07:46 | 38 | 472 | 24.000000 | EXT | - |  | (c)
23549.177000 | 10.945000 | 10.888000 | -0.075000 | -0.132000 | 1719.000000 | 2104.000000 | 1992.000000 | 1719.000000 | 49.000000 | 2104 |  | CORR | GENE | 05:25 | 06:27 | 06:09 | 83 | 546 | 12.000000 | EXT | - |  | (c)
23549.279000 | 0.027000 | 0.007000 | -11.198000 | -11.218000 | 409.000000 | 496.000000 | 668.000000 | 409.000000 | 7.000000 | 2105 |  | CORR | СIGR | 05:33 | 05:47 | 06:15 | 29 | 517 | 12.000000 | EXT | - |  | (c)
23560.351000 | 11.099000 | 11.082000 | -0.126000 | -0.143000 | -308.000000 | -74.000000 | -168.000000 | 29.000000 | 116.000000 | 2105 |  | CORR | СIGR | 03:37 | 04:15 | 04:00 | 27 | 279 | 14.000000 | EXT | - |  | (c)
23560.361000 | 11.109000 | 11.084000 | -0.116000 | -0.141000 | 1113.000000 | 1388.000000 | 1348.000000 | 1113.000000 | 99.000000 | 2105 |  | CORR | СIGR | 07:26 | 08:11 | 08:04 | 42 | 469 | 11.000000 | EXT | - |  | (c)
23560.429000 | 11.177000 | 11.075000 | -0.048000 | -0.150000 | 367.000000 | 496.000000 | 682.000000 | 367.000000 | 46.000000 | 2105 |  | CORR | GENE | 05:26 | 05:47 | 06:17 | 104 | 630 | 10.000000 | EXT | - |  | (c)
23560.448000 | 11.196000 | 11.178000 | -0.029000 | -0.047000 | -271.000000 | -166.000000 | -132.000000 | 0.000000 | 23.000000 | 2105 |  | CORR | СIGR | 03:43 | 04:00 | 04:05 | 24 | 277 | 12.000000 | EXT | - |  | (c)
23570.810000 | 10.333000 | 10.322000 | -0.132000 | -0.143000 | 1692.000000 | 1784.000000 | 1759.000000 | 1692.000000 | 125.000000 | 2106 |  | CORR | СIGR | 06:27 | 06:42 | 06:38 | 18 | 133 | 14.000000 | EXT | - |  | (c)
23570.851000 | 10.374000 | 10.359000 | -0.091000 | -0.106000 | 1719.000000 | 1903.000000 | 1860.000000 | 1719.000000 | 66.000000 | 2106 |  | CORR | СIGR | 06:31 | 07:01 | 06:54 | 40 | 282 | 10.000000 | EXT | - |  | (c)
23570.879000 | 10.402000 | 10.381000 | -0.063000 | -0.084000 | 577.000000 | 672.000000 | 666.000000 | 577.000000 | 58.000000 | 2106 |  | CORR | СIGR | 03:27 | 03:42 | 03:41 | 26 | 178 | 13.000000 | EXT | - |  | (c)
23570.942000 | 0.000000 | -0.028000 | -11.370000 | -11.398000 | -1644.000000 | -287.000000 | -252.000000 | 0.000000 |  | 2107 | Коррозия на шве | GWAN |  | 02:47 | 06:26 | 06:31 | 46 | 2782 | 22.000000 | EXT | Коррозия на шве |  | (c)
23582.294000 | 11.352000 | 11.326000 | -0.018000 | -0.044000 | 343.000000 | 500.000000 | 457.000000 | 343.000000 | 5.000000 | 2107 |  | CORR | СIGR | 08:07 | 08:33 | 08:26 | 39 | 229 | 24.000000 | EXT | - |  | (c)
23582.325000 | 0.013000 | 0.001000 | -11.437000 | -11.449000 | -2059.000000 | -2045.000000 | -2040.000000 | 2021.000000 | 1.000000 | 2108 |  | CORR | AXGR | 08:29 | 08:31 | 08:32 | 88 | 38 | 12.000000 | EXT | - |  | (c)
23650.582000 | 0.035000 | 0.034000 | -11.360000 | -11.361000 | 1873.000000 | 1889.000000 | -2173.000000 | 1758.000000 | 34.000000 | 2114 |  | CORR | GENE | 04:08 | 04:10 | 05:15 | 73 | 830 | 12.000000 | EXT | - |  | (c)
23683.646000 | 10.469000 | 10.438000 | -0.101000 | -0.132000 | -576.000000 | -392.000000 | -476.000000 | 376.000000 | 93.000000 | 2116 |  | CORR | СIGR | 02:39 | 03:09 | 02:56 | 39 | 200 | 10.000000 | EXT | - |  | (c)
23683.658000 | 10.481000 | 10.429000 | -0.089000 | -0.141000 | -91.000000 | -16.000000 | 65.000000 | 0.000000 | 60.000000 | 2116 |  | CORR | GENE | 03:58 | 04:10 | 04:23 | 81 | 311 | 11.000000 | EXT | - |  | (c)
23764.402000 | 0.000000 | -0.026000 | -11.585000 | -11.611000 | -906.000000 | -430.000000 | -558.000000 | 209.000000 |  | 2124 | Смещение кромок | GWAN |  | 03:03 | 04:20 | 03:59 | 0 | 697 | 3.475000 | EXT | Смещение кромок. Наружу. Величина смещения - 3.5 мм. |  | (c)
23810.782000 | 0.000000 | -0.031000 | -11.515000 | -11.546000 | 2119.000000 | -813.000000 | -896.000000 | 0.000000 |  | 2128 | Нарушение формы кольцевого шва | GWAN |  | 03:04 | 07:11 | 06:57 | 0 | 2894 |  | EXT | Нарушение формы кольцевого шва |  | (c)
23845.462000 | 0.000000 | -0.039000 | -11.540000 | -11.579000 | 539.000000 | 1100.000000 | 1545.000000 | 539.000000 |  | 2131 | Нарушение формы кольцевого шва | GWAN |  | 04:36 | 06:07 | 07:19 | 0 | 2013 |  | EXT | Нарушение формы кольцевого шва |  | (c)
23903.340000 | 0.138000 | 0.126000 | -11.282000 | -11.294000 | 1668.000000 | 1972.000000 | 1927.000000 | 1668.000000 | 126.000000 | 2136 |  | CORR | СIGR | 03:14 | 04:03 | 03:56 | 22 | 517 | 23.000000 | EXT | - |  | (c)
23903.341000 | 0.139000 | 0.122000 | -11.281000 | -11.298000 | -1578.000000 | -1288.000000 | -1313.000000 | 1047.000000 | 122.000000 | 2136 |  | CORR | СIGR | 06:30 | 07:17 | 07:13 | 33 | 531 | 11.000000 | EXT | - |  | (c)
23903.344000 | 0.142000 | 0.129000 | -11.278000 | -11.291000 | -2076.000000 | -1964.000000 | -1910.000000 | 1744.000000 | 129.000000 | 2136 |  | CORR | СIGR | 05:10 | 05:28 | 05:36 | 25 | 332 | 11.000000 | EXT | - |  | (c)
23925.592000 | 10.970000 | 10.970000 | -0.150000 | -0.150000 | 1942.000000 | 2156.000000 | -2121.000000 | 1724.000000 | 118.000000 | 2137 |  | CORR | СIGR | 03:02 | 03:37 | 04:06 | 32 | 795 | 13.000000 | EXT | - |  | (c)
23925.742000 | 0.000000 | -0.039000 | -11.505000 | -11.544000 | -821.000000 | -441.000000 | 716.000000 | 0.000000 |  | 2138 | Нарушение формы кольцевого шва | GWAN |  | 08:56 | 09:57 | 01:04 | 0 | 3073 |  | EXT | Нарушение формы кольцевого шва |  | (c)
23925.872000 | 0.130000 | 0.130000 | -11.375000 | -11.375000 | 1348.000000 | -2068.000000 | -2120.000000 | 1126.000000 | 130.000000 | 2138 |  | CORR | СIGR | 02:46 | 05:34 | 05:26 | 30 | 1987 | 10.000000 | EXT | - |  | (c)
23948.572000 | 0.000000 | -0.029000 | -10.965000 | -10.994000 | -1250.000000 | -254.000000 | -403.000000 | 0.000000 |  | 2140 | Нарушение формы кольцевого шва | GWAN |  | 06:04 | 08:44 | 08:20 | 0 | 1693 |  | EXT | Нарушение формы кольцевого шва |  | (c)
23959.537000 | 0.000000 | -0.060000 | -11.345000 | -11.405000 | -885.000000 | -288.000000 | -367.000000 | 0.000000 |  | 2141 | Смещение кромок | GWAN |  | 03:40 | 05:17 | 05:04 | 0 | 1037 | 3.709000 | EXT | Смещение кромок. Наружу. Величина смещения - 3.7 мм. |  | (c)
23970.882000 | 0.000000 | -0.036000 | -11.585000 | -11.621000 | -1847.000000 | -580.000000 | -761.000000 | 0.000000 |  | 2142 | Нарушение формы кольцевого шва | GWAN |  | 04:02 | 07:26 | 06:57 | 0 | 2173 |  | EXT | Нарушение формы кольцевого шва |  | (c)
23993.633000 | 11.166000 | 11.031000 | -0.019000 | -0.154000 | -1379.000000 | -900.000000 | -645.000000 | 0.000000 | 14.000000 | 2143 |  | CORR | GENE | 03:32 | 04:49 | 05:30 | 140 | 1467 | 14.000000 | EXT | - |  | (c)
23993.673000 | 0.021000 | 0.003000 | -11.199000 | -11.217000 | -2007.000000 | -1843.000000 | -1858.000000 | 1709.000000 | 3.000000 | 2144 |  | CORR | СIGR | 02:55 | 03:22 | 03:19 | 33 | 297 | 34.000000 | EXT | - |  | (c)
23993.675000 | 0.023000 | 0.006000 | -11.197000 | -11.214000 | -972.000000 | -321.000000 | -520.000000 | 68.000000 | 6.000000 | 2144 |  | CORR | СIGR | 05:42 | 07:27 | 06:55 | 42 | 903 | 18.000000 | EXT | - |  | (c)
23993.799000 | 0.147000 | 0.133000 | -11.073000 | -11.087000 | -1987.000000 | -1896.000000 | -1907.000000 | 1827.000000 | 133.000000 | 2144 |  | CORR | СIGR | 02:58 | 03:13 | 03:11 | 28 | 160 | 31.000000 | EXT | - |  | (c)
24017.195000 | 0.471000 | 0.452000 | -10.897000 | -10.916000 | -1715.000000 | -1628.000000 | -1627.000000 | 1538.000000 | 452.000000 | 2146а |  | CORR | СIGR | 05:02 | 05:17 | 05:17 | 38 | 177 | 13.000000 | EXT | - |  | (c)
24027.949000 | 11.225000 | 11.212000 | -0.143000 | -0.156000 | -2140.000000 | -1893.000000 | -1746.000000 | 1352.000000 | 126.000000 | 2146а |  | CORR | СIGR | 03:54 | 04:34 | 04:57 | 30 | 788 | 10.000000 | EXT | - |  | (c)
24028.235000 | 0.143000 | 0.133000 | -11.242000 | -11.252000 | 1298.000000 | 1435.000000 | 1399.000000 | 1298.000000 | 133.000000 | 2147 |  | CORR | СIGR | 07:45 | 08:07 | 08:01 | 22 | 200 | 23.000000 | EXT | - |  | (c)
24039.332000 | 11.240000 | 11.227000 | -0.145000 | -0.158000 | 923.000000 | 1557.000000 | 1349.000000 | 923.000000 | 125.000000 | 2147 |  | CORR | СIGR | 06:44 | 08:26 | 07:53 | 33 | 853 | 12.000000 | EXT | - |  | (c)
24039.339000 | 11.247000 | 11.234000 | -0.138000 | -0.151000 | -540.000000 | 138.000000 | -73.000000 | 0.000000 | 120.000000 | 2147 |  | CORR | СIGR | 02:48 | 04:37 | 04:03 | 31 | 935 | 14.000000 | EXT | - |  | (c)
24039.472000 | 11.380000 | 11.326000 | -0.005000 | -0.059000 | 1306.000000 | 1332.000000 | 1332.000000 | 1306.000000 | 2.000000 | 2147 |  | CORR | GENE | 07:46 | 07:50 | 07:50 | 57 | 51 | 13.000000 | EXT | - |  | (c)
24061.947000 | 0.000000 | -0.040000 | -11.220000 | -11.260000 | 2122.000000 | -2023.000000 | -2048.000000 | 1758.000000 |  | 2150 | Смещение кромок | GWAN |  | 02:02 | 02:53 | 02:49 | 0 | 581 | 3.200000 | EXT | Смещение кромок. Вовнутрь. Величина смещения - 3.2 мм. |  | (c)
24084.422000 | 0.000000 | -0.024000 | -11.020000 | -11.044000 | 392.000000 | 1707.000000 | 1412.000000 | 392.000000 |  | 2152 | Нарушение формы кольцевого шва | GWAN |  | 04:07 | 07:39 | 06:52 | 0 | 2041 |  | EXT | Нарушение формы кольцевого шва |  | (c)
24084.422000 | 0.000000 | -0.041000 | -11.020000 | -11.061000 | -1625.000000 | -1295.000000 | -1348.000000 | 1072.000000 |  | 2152 | Нарушение формы кольцевого шва | GWAN |  | 10:42 | 11:35 | 11:26 | 0 | 553 |  | EXT | Нарушение формы кольцевого шва |  | (c)
24106.793000 | 0.031000 | 0.012000 | -11.114000 | -11.133000 | 34.000000 | 143.000000 | 136.000000 | 34.000000 | 12.000000 | 2154 |  | CORR | СIGR | 03:41 | 03:58 | 03:57 | 36 | 204 | 11.000000 | EXT | - |  | (c)
24117.814000 | 11.052000 | 11.023000 | -0.093000 | -0.122000 | 961.000000 | 1145.000000 | 1178.000000 | 961.000000 | 30.000000 | 2154 |  | CORR | GENE | 06:10 | 06:40 | 06:45 | 92 | 433 | 15.000000 | EXT | - |  | (c)
24117.889000 | 11.127000 | 11.092000 | -0.018000 | -0.053000 | 1468.000000 | 1979.000000 | 1867.000000 | 1468.000000 | 3.000000 | 2154 |  | CORR | GENE | 07:32 | 08:55 | 08:37 | 50 | 798 | 32.000000 | EXT | - |  | (c)
24117.910000 | 0.003000 | 0.001000 | -11.282000 | -11.284000 | -298.000000 | -176.000000 | -56.000000 | 0.000000 | 1.000000 | 2155 |  | CORR | СIGR | 07:49 | 08:08 | 08:28 | 33 | 485 | 25.000000 | EXT | - |  | (c)
24140.371000 | 0.024000 | 0.004000 | -11.461000 | -11.481000 | -561.000000 | -90.000000 | -303.000000 | 45.000000 | 4.000000 | 2157 |  | CORR | GENE | 06:42 | 07:58 | 07:24 | 46 | 516 | 12.000000 | EXT | - |  | (c)
24142.927000 | 2.580000 | 2.517000 | -8.905000 | -8.968000 | -1267.000000 | -1240.000000 | -1220.000000 | 1174.000000 | 2517.000000 | 2157 |  | DENT |  | 04:48 | 04:53 | 04:56 | 86 | 93 | 0.281690 |  | - |  | (c)
24162.971000 | 11.139000 | 11.124000 | -0.131000 | -0.146000 | -835.000000 | -752.000000 | -650.000000 | 465.000000 | 122.000000 | 2158 |  | CORR | СIGR | 06:43 | 06:56 | 07:13 | 24 | 369 | 11.000000 | EXT | - |  | (c)
24185.943000 | 11.241000 | 11.208000 | -0.099000 | -0.132000 | 1395.000000 | 1598.000000 | 1576.000000 | 1395.000000 | 39.000000 | 2160 |  | CORR | GENE | 03:16 | 03:49 | 03:46 | 93 | 361 | 12.000000 | EXT | - |  | (c)
24185.975000 | 11.273000 | 11.251000 | -0.067000 | -0.089000 | 1915.000000 | 1994.000000 | 1993.000000 | 1915.000000 | 55.000000 | 2160 |  | CORR | СIGR | 04:40 | 04:53 | 04:53 | 34 | 155 | 10.000000 | EXT | - |  | (c)
24186.147000 | 0.105000 | 0.039000 | -11.480000 | -11.546000 | 871.000000 | 1272.000000 | 1087.000000 | 871.000000 | 39.000000 | 2161 |  | CORR | GENE | 03:46 | 04:51 | 04:21 | 88 | 432 | 12.000000 | EXT | - |  | (c)
24197.495000 | 11.453000 | 11.445000 | -0.132000 | -0.140000 | 804.000000 | 925.000000 | 946.000000 | 804.000000 | 120.000000 | 2161 |  | CORR | СIGR | 03:35 | 03:55 | 03:58 | 20 | 285 | 18.000000 | EXT | - |  | (c)
24197.533000 | 11.491000 | 11.445000 | -0.094000 | -0.140000 | 704.000000 | 734.000000 | 738.000000 | 704.000000 | 38.000000 | 2161 |  | CORR | GENE | 03:19 | 03:24 | 03:25 | 102 | 67 | 12.000000 | EXT | - |  | (c)
24197.678000 | 0.051000 | 0.039000 | -11.484000 | -11.496000 | -631.000000 | -548.000000 | -559.000000 | 487.000000 | 39.000000 | 2162 |  | CORR | СIGR | 03:15 | 03:28 | 03:26 | 25 | 143 | 15.000000 | EXT | - |  | (c)
24266.447000 | 0.000000 | -0.030000 | -11.125000 | -11.155000 | 1322.000000 | 1751.000000 | 1676.000000 | 1322.000000 |  | 2168 | Смещение кромок | GWAN |  | 08:41 | 09:50 | 09:38 | 0 | 709 | 3.515000 | EXT | Смещение кромок. Вовнутрь. Величина смещения - 3.5 мм. |  | (c)
24277.555000 | 11.108000 | 11.087000 | -0.017000 | -0.038000 | 365.000000 | 525.000000 | 581.000000 | 365.000000 | 4.000000 | 2168 |  | CORR | СIGR | 06:06 | 06:32 | 06:41 | 34 | 431 | 12.000000 | EXT | - |  | (c)
24299.712000 | 0.000000 | -0.034000 | -11.615000 | -11.649000 | -1357.000000 | -830.000000 | -946.000000 | 534.000000 |  | 2171 | Нарушение формы кольцевого шва | GWAN |  | 04:55 | 06:20 | 06:01 | 0 | 823 |  | EXT | Нарушение формы кольцевого шва |  | (c)
24299.823000 | 0.111000 | 0.062000 | -11.504000 | -11.553000 | -433.000000 | -413.000000 | -414.000000 | 395.000000 | 62.000000 | 2171 |  | CORR | AXGR | 07:24 | 07:27 | 07:27 | 102 | 38 | 13.000000 | EXT | - |  | (c)
24311.405000 | 0.078000 | 0.067000 | -11.532000 | -11.543000 | 1981.000000 | -2222.000000 | 2143.000000 | 1981.000000 | 67.000000 | 2172 |  | CORR | GENE | 05:55 | 06:37 | 06:21 | 45 | 325 | 11.000000 | EXT | - |  | (c)
24322.785000 | 11.458000 | 11.445000 | -0.152000 | -0.165000 | 821.000000 | 1083.000000 | 1197.000000 | 821.000000 | 142.000000 | 2172 |  | CORR | СIGR | 02:48 | 03:30 | 03:49 | 23 | 752 | 13.000000 | EXT | - |  | (c)
24334.357000 | 0.000000 | -0.031000 | -11.565000 | -11.596000 | -1816.000000 | -702.000000 | 295.000000 | 0.000000 |  | 2174 | Нарушение формы кольцевого шва | GWAN |  | 01:17 | 04:17 | 06:58 | 0 | 4223 |  | EXT | Нарушение формы кольцевого шва |  | (c)
24391.382000 | 0.000000 | -0.025000 | -11.145000 | -11.170000 | -176.000000 | 64.000000 | 39.000000 | 0.000000 |  | 2179 | Нарушение формы кольцевого шва | GWAN |  | 06:21 | 07:00 | 06:55 | 0 | 429 |  | EXT | Нарушение формы кольцевого шва |  | (c)
24413.452000 | 0.000000 | -0.037000 | -11.155000 | -11.192000 | -1743.000000 | -308.000000 | -386.000000 | 0.000000 |  | 2181 | Нарушение формы кольцевого шва | GWAN |  | 02:49 | 06:40 | 06:28 | 0 | 2715 |  | EXT | Нарушение формы кольцевого шва |  | (c)
24435.712000 | 0.000000 | -0.033000 | -11.400000 | -11.433000 | 734.000000 | -1327.000000 | 2166.000000 | 734.000000 |  | 2183 | Нарушение формы кольцевого шва | GWAN |  | 02:12 | 08:39 | 06:03 | 0 | 2862 |  | EXT | Нарушение формы кольцевого шва |  | (c)
24514.562000 | 0.000000 | -0.041000 | -11.420000 | -11.461000 | -1725.000000 | -1415.000000 | -1354.000000 | 983.000000 |  | 2190 | Нарушение формы кольцевого шва | GWAN |  | 00:33 | 01:23 | 01:33 | 0 | 743 |  | EXT | Нарушение формы кольцевого шва |  | (c)
24537.162000 | 0.000000 | -0.056000 | -11.560000 | -11.616000 | -1058.000000 | -466.000000 | -609.000000 | 160.000000 |  | 2192 | Смещение кромок | GWAN |  | 09:16 | 10:51 | 10:28 | 0 | 898 | 3.449097 | EXT | Смещение кромок. Вовнутрь. Величина смещения - 3.4 мм. |  | (c)
24548.852000 | 0.130000 | 0.117000 | -11.245000 | -11.258000 | 1039.000000 | 1260.000000 | 1209.000000 | 1039.000000 | 117.000000 | 2193 |  | CORR | СIGR | 03:13 | 03:48 | 03:40 | 22 | 340 | 10.000000 | EXT | - |  | (c)
24639.967000 | 0.000000 | -0.019000 | -11.325000 | -11.344000 | 410.000000 | 549.000000 | 571.000000 | 410.000000 |  | 2201 | Нарушение формы кольцевого шва | GWAN |  | 08:00 | 08:23 | 08:26 | 0 | 320 |  | EXT | Нарушение формы кольцевого шва |  | (c)
24651.292000 | 0.000000 | -0.027000 | -11.425000 | -11.452000 | -1186.000000 | -353.000000 | -575.000000 | 36.000000 |  | 2202 | Нарушение формы кольцевого шва | GWAN |  | 11:30 | 01:45 | 01:09 | 0 | 1222 |  | EXT | Нарушение формы кольцевого шва |  | (c)
24886.097000 | 11.555000 | 11.461000 | -0.035000 | -0.129000 | -2148.000000 | -2082.000000 | -2098.000000 | 2048.000000 | 4.000000 | 2222 |  | CORR | GENE | 06:20 | 06:31 | 06:28 | 125 | 100 | 11.000000 | EXT | - |  | (c)
24897.717000 | 0.000000 | -0.026000 | -11.595000 | -11.621000 | -778.000000 | -274.000000 | 117.000000 | 0.000000 |  | 2224 | Нарушение формы кольцевого шва | GWAN |  | 03:57 | 05:19 | 06:22 | 0 | 1790 |  | EXT | Нарушение формы кольцевого шва |  | (c)
24943.337000 | 11.235000 | 11.204000 | -0.015000 | -0.046000 | -366.000000 | -303.000000 | -275.000000 | 185.000000 | 5.000000 | 2227 |  | CORR | СIGR | 10:45 | 10:55 | 11:00 | 41 | 181 | 14.000000 | EXT | - |  | (c)
24965.882000 | 11.300000 | 11.289000 | -0.155000 | -0.166000 | 253.000000 | 583.000000 | 577.000000 | 253.000000 | 144.000000 | 2229 |  | CORR | СIGR | 02:07 | 03:00 | 02:59 | 22 | 647 | 18.000000 | EXT | - |  | (c)
24966.022000 | 11.440000 | 11.393000 | -0.015000 | -0.062000 | 652.000000 | 797.000000 | 857.000000 | 652.000000 | 13.000000 | 2229 |  | CORR | GENE | 03:11 | 03:35 | 03:44 | 49 | 410 | 10.000000 | EXT | - |  | (c)
24966.037000 | 0.000000 | -0.023000 | -11.485000 | -11.508000 | 1865.000000 | -1830.000000 | -1759.000000 | 922.000000 |  | 2230 | Нарушение формы кольцевого шва | GWAN |  | 04:54 | 06:57 | 07:09 | 0 | 1674 |  | EXT | Нарушение формы кольцевого шва |  | (c)
24966.082000 | 0.045000 | 0.014000 | -11.440000 | -11.471000 | 1108.000000 | 1315.000000 | 1363.000000 | 1108.000000 | 14.000000 | 2230 |  | CORR | GENE | 02:51 | 03:25 | 03:32 | 58 | 510 | 11.000000 | EXT | - |  | (c)
25034.322000 | 0.000000 | -0.023000 | -11.595000 | -11.618000 | 857.000000 | 1071.000000 | 1137.000000 | 857.000000 |  | 2236 | Нарушение формы кольцевого шва | GWAN |  | 10:13 | 10:48 | 10:58 | 0 | 560 |  | EXT | Нарушение формы кольцевого шва |  | (c)
25069.127000 | 0.000000 | -0.038000 | -11.395000 | -11.433000 | -2023.000000 | -1583.000000 | -1656.000000 | 1288.000000 |  | 2239 | Нарушение формы кольцевого шва | GWAN |  | 04:02 | 05:14 | 05:02 | 0 | 735 |  | EXT | Нарушение формы кольцевого шва |  | (c)
25159.767000 | 0.000000 | -0.025000 | -11.610000 | -11.635000 | -724.000000 | 729.000000 | 383.000000 | 0.000000 |  | 2247 | Нарушение формы кольцевого шва | GWAN |  | 00:36 | 04:31 | 03:35 | 0 | 2214 |  | EXT | Нарушение формы кольцевого шва |  | (c)
25159.913000 | 0.146000 | 0.132000 | -11.464000 | -11.478000 | 604.000000 | 865.000000 | 1353.000000 | 604.000000 | 132.000000 | 2247 |  | CORR | СIGR | 04:11 | 04:53 | 06:12 | 31 | 1498 | 12.000000 | EXT | - |  | (c)
25171.221000 | 11.454000 | 11.445000 | -0.156000 | -0.165000 | 135.000000 | 661.000000 | 1239.000000 | 135.000000 | 140.000000 | 2247 |  | CORR | СIGR | 02:55 | 04:20 | 05:53 | 25 | 2207 | 12.000000 | EXT | - |  | (c)
25182.852000 | 0.150000 | 0.135000 | -11.470000 | -11.485000 | -67.000000 | 345.000000 | 292.000000 | 0.000000 | 135.000000 | 2249 |  | CORR | СIGR | 05:18 | 06:25 | 06:16 | 31 | 718 | 10.000000 | EXT | - |  | (c)
25216.712000 | 11.280000 | 11.273000 | -0.315000 | -0.322000 | 1177.000000 | 1195.000000 | 1196.000000 | 1177.000000 | 305.000000 | 2251 | Металлургический дефект | MIAN | СIGR | 02:23 | 02:25 | 02:26 | 17 | 39 | 16.059337 | INT | Металлургический дефект. Эквивалент потери металла 16%. |  | (c)
25228.202000 | 0.000000 | -0.027000 | -11.235000 | -11.262000 | -1549.000000 | -1155.000000 | -994.000000 | 439.000000 |  | 2253 | Смещение кромок | GWAN |  | 00:57 | 02:01 | 02:27 | 0 | 1111 | 2.987919 | EXT | Смещение кромок. Наружу. Величина смещения - 3 мм. |  | (c)
25250.527000 | 0.000000 | -0.015000 | -11.245000 | -11.260000 | -1513.000000 | -1211.000000 | -1215.000000 | 917.000000 |  | 2255 | Смещение кромок | GWAN |  | 03:37 | 04:25 | 04:25 | 0 | 595 | 3.972000 | EXT | Смещение кромок. Наружу. Величина смещения - 4 мм. |  | (c)
25250.527000 | 0.000000 | -0.034000 | -11.245000 | -11.279000 | 150.000000 | 1720.000000 | 1245.000000 | 150.000000 |  | 2255 | Нарушение формы кольцевого шва | GWAN |  | 08:05 | 00:18 | 11:02 | 0 | 2191 |  | EXT | Нарушение формы кольцевого шва |  | (c)
25307.672000 | 0.000000 | -0.030000 | -11.360000 | -11.390000 | 861.000000 | 1079.000000 | 1047.000000 | 861.000000 |  | 2260 | Смещение кромок | GWAN |  | 04:19 | 04:54 | 04:49 | 0 | 372 | 3.262000 | EXT | Смещение кромок. Наружу. Величина смещения - 3.3 мм. |  | (c)
25330.531000 | 11.499000 | 11.474000 | -0.106000 | -0.131000 | 838.000000 | 928.000000 | 924.000000 | 838.000000 | 106.000000 | 2261 |  | CORR | СIGR | 06:31 | 06:46 | 06:45 | 25 | 171 | 12.000000 | EXT | - |  | (c)
25330.783000 | 0.146000 | 0.127000 | -11.479000 | -11.498000 | 1066.000000 | 1141.000000 | 1160.000000 | 1066.000000 | 127.000000 | 2262 |  | CORR | СIGR | 06:56 | 07:08 | 07:11 | 20 | 188 | 11.000000 | EXT | - |  | (c)
25330.786000 | 0.149000 | 0.126000 | -11.476000 | -11.499000 | 93.000000 | 336.000000 | 298.000000 | 93.000000 | 126.000000 | 2262 |  | CORR | СIGR | 04:19 | 04:58 | 04:52 | 32 | 411 | 14.000000 | EXT | - |  | (c)
25397.684000 | 9.892000 | 9.771000 | -1.733000 | -1.854000 | -1273.000000 | -1257.000000 | -1259.000000 | 1245.000000 | 1683.000000 | 2267 |  | CORR | AXGR | 08:47 | 08:49 | 08:49 | 171 | 28 | 12.000000 | EXT | - |  | (c)
25422.479000 | 11.442000 | 11.355000 | -0.048000 | -0.135000 | 2045.000000 | 2067.000000 | 2069.000000 | 2045.000000 | 2.000000 | 2269 |  | CORR | GENE | 06:48 | 06:52 | 06:52 | 133 | 47 | 25.000000 | EXT | - |  | (c)
25422.529000 | 0.002000 | 0.002000 | -11.408000 | -11.408000 | -359.000000 | -334.000000 | -328.000000 | 297.000000 | 2.000000 | 2270 |  | CORR | GENE | 06:50 | 06:54 | 06:55 | 98 | 62 | 16.000000 | EXT | - |  | (c)
25536.662000 | 0.000000 | -0.039000 | -11.610000 | -11.649000 | -1169.000000 | -155.000000 | -108.000000 | 0.000000 |  | 2280 | Нарушение формы кольцевого шва | GWAN |  | 04:26 | 07:09 | 07:17 | 0 | 2122 |  | EXT | Нарушение формы кольцевого шва |  | (c)
25548.272000 | 0.000000 | -0.046000 | -11.575000 | -11.621000 | -97.000000 | 1440.000000 | 1076.000000 | 0.000000 |  | 2281 | Нарушение формы кольцевого шва | GWAN |  | 03:50 | 07:58 | 06:59 | 0 | 2346 |  | EXT | Нарушение формы кольцевого шва |  | (c)
25571.422000 | 0.000000 | -0.035000 | -10.935000 | -10.970000 | 2102.000000 | -1230.000000 | -567.000000 | 0.000000 |  | 2283 | Нарушение формы кольцевого шва | GWAN |  | 00:44 | 03:46 | 05:33 | 0 | 3583 |  | EXT | Нарушение формы кольцевого шва |  | (c)
25616.957000 | 0.000000 | -0.038000 | -11.605000 | -11.643000 | 803.000000 | 1693.000000 | 1328.000000 | 803.000000 |  | 2287 | Нарушение формы кольцевого шва | GWAN |  | 08:27 | 10:50 | 09:51 | 0 | 1049 |  | EXT | Нарушение формы кольцевого шва |  | (c)
25685.727000 | 0.000000 | -0.033000 | -11.175000 | -11.208000 | -1099.000000 | 1140.000000 | 691.000000 | 1099.000000 |  | 2293 | Нарушение формы кольцевого шва | GWAN |  | 11:13 | 05:15 | 04:02 | 0 | 3580 |  | EXT | Нарушение формы кольцевого шва |  | (c)
25719.922000 | 0.000000 | -0.024000 | -11.600000 | -11.624000 | 30.000000 | 437.000000 | 625.000000 | 30.000000 |  | 2296 | Нарушение формы кольцевого шва | GWAN |  | 04:12 | 05:17 | 05:48 | 0 | 1190 |  | EXT | Нарушение формы кольцевого шва |  | (c)
25754.652000 | 0.000000 | -0.040000 | -11.615000 | -11.655000 | 566.000000 | 1289.000000 | 1436.000000 | 566.000000 |  | 2299 | Нарушение формы кольцевого шва | GWAN |  | 04:09 | 06:05 | 06:29 | 0 | 1741 |  | EXT | Нарушение формы кольцевого шва |  | (c)
25777.753000 | 11.486000 | 11.474000 | -0.139000 | -0.151000 | 1820.000000 | 1947.000000 | 2010.000000 | 1820.000000 | 130.000000 | 2300 |  | CORR | СIGR | 02:31 | 02:51 | 03:02 | 21 | 381 | 15.000000 | EXT | - |  | (c)
25777.760000 | 11.493000 | 11.473000 | -0.132000 | -0.152000 | -2056.000000 | -1679.000000 | -1621.000000 | 1186.000000 | 123.000000 | 2300 |  | CORR | СIGR | 04:05 | 05:06 | 05:15 | 29 | 870 | 17.000000 | EXT | - |  | (c)
25789.502000 | 0.000000 | -0.023000 | -11.165000 | -11.188000 | -438.000000 | 807.000000 | 462.000000 | 0.000000 |  | 2302 | Нарушение формы кольцевого шва | GWAN |  | 01:14 | 04:35 | 03:39 | 0 | 1800 |  | EXT | Нарушение формы кольцевого шва |  | (c)
25812.007000 | 11.340000 | 11.237000 | -0.055000 | -0.158000 | 726.000000 | 752.000000 | 748.000000 | 726.000000 | 2.000000 | 2303 |  | CORR | AXGR | 09:05 | 09:09 | 09:09 | 156 | 45 | 15.000000 | EXT | - |  | (c)
25832.727000 | 0.000000 | -0.052000 | -11.605000 | -11.657000 | -1171.000000 | -197.000000 | 386.000000 | 0.000000 |  | 2306 | Нарушение формы кольцевого шва | GWAN |  | 08:43 | 11:21 | 00:55 | 0 | 3114 |  | EXT | Нарушение формы кольцевого шва |  | (c)
25832.855000 | 0.128000 | 0.058000 | -11.477000 | -11.547000 | -1370.000000 | -895.000000 | -1008.000000 | 647.000000 | 58.000000 | 2306 |  | CORR | GENE | 08:11 | 09:28 | 09:09 | 81 | 723 | 11.000000 | EXT | - |  | (c)
25832.883000 | 0.156000 | 0.112000 | -11.449000 | -11.493000 | 891.000000 | 1691.000000 | 1517.000000 | 891.000000 | 112.000000 | 2306 |  | CORR | GENE | 02:16 | 04:25 | 03:57 | 59 | 1251 | 12.000000 | EXT | - |  | (c)
25844.260000 | 11.533000 | 11.432000 | -0.072000 | -0.173000 | 1556.000000 | -1439.000000 | -2048.000000 | 1191.000000 | 60.000000 | 2306 |  | CORR | GENE | 04:03 | 08:00 | 06:22 | 113 | 1714 | 11.000000 | EXT | - |  | (c)
25844.345000 | 0.013000 | 0.013000 | -11.627000 | -11.627000 | -871.000000 | 628.000000 | 330.000000 | 0.000000 | 13.000000 | 2307 |  | CORR | GENE | 02:47 | 06:49 | 06:01 | 164 | 2401 | 13.000000 | EXT | - |  | (c)
25855.845000 | 11.513000 | 11.449000 | -0.127000 | -0.191000 | -850.000000 | 116.000000 | 236.000000 | 0.000000 | 96.000000 | 2307 |  | CORR | GENE | 02:50 | 05:26 | 05:45 | 95 | 2171 | 11.000000 | EXT | - |  | (c)
25855.959000 | 11.627000 | 11.609000 | -0.013000 | -0.031000 | 364.000000 | 765.000000 | 764.000000 | 364.000000 | 6.000000 | 2307 |  | CORR | СIGR | 06:06 | 07:11 | 07:11 | 25 | 800 | 24.000000 | EXT | - |  | (c)
25855.972000 | 0.000000 | -0.052000 | -11.520000 | -11.572000 | -105.000000 | 1520.000000 | 979.000000 | 0.000000 |  | 2308 | Нарушение формы кольцевого шва | GWAN |  | 09:11 | 01:33 | 00:05 | 0 | 2168 |  | EXT | Нарушение формы кольцевого шва |  | (c)
25856.097000 | 0.125000 | 0.023000 | -11.395000 | -11.497000 | -1134.000000 | -546.000000 | -687.000000 | 241.000000 | 23.000000 | 2308 |  | CORR | GENE | 06:24 | 07:59 | 07:37 | 108 | 893 | 12.000000 | EXT | - |  | (c)
25867.484000 | 11.512000 | 11.396000 | -0.008000 | -0.124000 | -1206.000000 | -386.000000 | -606.000000 | 6.000000 | 5.000000 | 2308 |  | CORR | GENE | 06:13 | 08:25 | 07:50 | 119 | 1200 | 25.000000 | EXT | - |  | (c)
25867.509000 | 0.017000 | 0.015000 | -11.343000 | -11.345000 | 484.000000 | 802.000000 | 1055.000000 | 484.000000 | 15.000000 | 2309 |  | CORR | GENE | 06:07 | 06:58 | 07:39 | 133 | 1142 | 24.000000 | EXT | - |  | (c)
25878.718000 | 11.226000 | 11.213000 | -0.134000 | -0.147000 | 1313.000000 | 1515.000000 | 1480.000000 | 1313.000000 | 103.000000 | 2309 |  | CORR | СIGR | 08:21 | 08:53 | 08:48 | 44 | 334 | 11.000000 | EXT | - |  | (c)
25878.852000 | 0.000000 | -0.031000 | -11.425000 | -11.456000 | -1261.000000 | 546.000000 | 449.000000 | 0.000000 |  | 2310 | Нарушение формы кольцевого шва | GWAN |  | 00:28 | 05:19 | 05:04 | 0 | 3420 |  | EXT | Нарушение формы кольцевого шва |  | (c)
25890.125000 | 11.273000 | 11.261000 | -0.152000 | -0.164000 | -315.000000 | -219.000000 | -237.000000 | 158.000000 | 127.000000 | 2310 |  | CORR | СIGR | 03:00 | 03:16 | 03:13 | 37 | 157 | 28.000000 | EXT | - |  | (c)
25890.134000 | 11.282000 | 11.266000 | -0.143000 | -0.159000 | 1493.000000 | 1600.000000 | 1588.000000 | 1493.000000 | 128.000000 | 2310 |  | CORR | СIGR | 07:52 | 08:09 | 08:08 | 31 | 191 | 12.000000 | EXT | - |  | (c)
25890.140000 | 11.288000 | 11.271000 | -0.137000 | -0.154000 | 200.000000 | 373.000000 | 352.000000 | 200.000000 | 112.000000 | 2310 |  | CORR | СIGR | 04:23 | 04:51 | 04:48 | 42 | 305 | 11.000000 | EXT | - |  | (c)
25890.146000 | 11.294000 | 11.266000 | -0.131000 | -0.159000 | 914.000000 | 1027.000000 | 1082.000000 | 914.000000 | 120.000000 | 2310 |  | CORR | СIGR | 06:19 | 06:37 | 06:46 | 39 | 336 | 15.000000 | EXT | - |  | (c)
25890.169000 | 11.317000 | 11.307000 | -0.108000 | -0.118000 | 990.000000 | 1010.000000 | 1031.000000 | 990.000000 | 13.000000 | 2310 |  | CORR | GENE | 06:31 | 06:34 | 06:38 | 105 | 82 | 15.000000 | EXT | - |  | (c)
25890.277000 | 0.000000 | -0.036000 | -11.360000 | -11.396000 | 2135.000000 | -1505.000000 | -1371.000000 | 416.000000 |  | 2311 | Коррозия на шве | GWAN |  | 04:43 | 06:56 | 07:17 | 62 | 1910 | 27.000000 | EXT | Коррозия на шве |  | (c)
25890.308000 | 0.031000 | 0.031000 | -11.329000 | -11.329000 | -1561.000000 | -1109.000000 | -1311.000000 | 1062.000000 | 31.000000 | 2311 |  | CORR | СIGR | 06:47 | 07:59 | 07:27 | 41 | 499 | 11.000000 | EXT | - |  | (c)
25890.325000 | 0.048000 | 0.026000 | -11.312000 | -11.334000 | 1557.000000 | 1571.000000 | 1568.000000 | 1557.000000 | 26.000000 | 2311 |  | CORR | AXGR | 03:10 | 03:12 | 03:12 | 116 | 22 | 10.000000 | EXT | - |  | (c)
25901.672000 | 0.035000 | 0.030000 | -11.500000 | -11.505000 | 1582.000000 | 1809.000000 | 1805.000000 | 1582.000000 | 30.000000 | 2312 |  | CORR | GENE | 07:35 | 08:11 | 08:11 | 54 | 446 | 11.000000 | EXT | - |  | (c)
25901.677000 | 0.040000 | 0.018000 | -11.495000 | -11.517000 | 971.000000 | 1110.000000 | 1176.000000 | 971.000000 | 18.000000 | 2312 |  | CORR | GENE | 05:56 | 06:19 | 06:29 | 54 | 409 | 12.000000 | EXT | - |  | (c)
25901.787000 | 0.150000 | 0.072000 | -11.385000 | -11.463000 | 528.000000 | 780.000000 | 714.000000 | 528.000000 | 72.000000 | 2312 |  | CORR | GENE | 04:45 | 05:25 | 05:15 | 78 | 372 | 14.000000 | EXT | - |  | (c)
25901.796000 | 0.159000 | 0.138000 | -11.376000 | -11.397000 | 170.000000 | 260.000000 | 274.000000 | 170.000000 | 138.000000 | 2312 |  | CORR | СIGR | 03:47 | 04:01 | 04:04 | 24 | 208 | 13.000000 | EXT | - |  | (c)
25913.149000 | 11.512000 | 11.399000 | -0.023000 | -0.136000 | -104.000000 | 363.000000 | 949.000000 | 0.000000 | 6.000000 | 2312 |  | CORR | GENE | 03:03 | 04:18 | 05:53 | 130 | 2106 | 12.000000 | EXT | - |  | (c)
25913.190000 | 0.018000 | 0.018000 | -11.572000 | -11.572000 | -1011.000000 | -547.000000 | -509.000000 | 8.000000 | 18.000000 | 2313 |  | CORR | СIGR | 07:26 | 08:41 | 08:47 | 24 | 1003 | 11.000000 | EXT | - |  | (c)
25913.219000 | 0.047000 | 0.031000 | -11.543000 | -11.559000 | 2161.000000 | -1799.000000 | -1961.000000 | 1622.000000 | 31.000000 | 2313 |  | CORR | GENE | 03:58 | 05:19 | 04:52 | 63 | 678 | 11.000000 | EXT | - |  | (c)
25913.312000 | 0.140000 | 0.124000 | -11.450000 | -11.466000 | 1965.000000 | -2060.000000 | -1922.000000 | 1349.000000 | 124.000000 | 2313 |  | CORR | СIGR | 03:26 | 04:36 | 04:59 | 36 | 1147 | 15.000000 | EXT | - |  | (c)
25924.617000 | 11.445000 | 11.433000 | -0.145000 | -0.157000 | -913.000000 | -860.000000 | -773.000000 | 633.000000 | 130.000000 | 2313 |  | CORR | СIGR | 07:42 | 07:50 | 08:04 | 27 | 280 | 13.000000 | EXT | - |  | (c)
25924.624000 | 11.452000 | 11.437000 | -0.138000 | -0.153000 | -1979.000000 | -1704.000000 | -1644.000000 | 1309.000000 | 118.000000 | 2313 |  | CORR | СIGR | 04:50 | 05:34 | 05:44 | 35 | 670 | 15.000000 | EXT | - |  | (c)
25936.352000 | 0.000000 | -0.025000 | -11.210000 | -11.235000 | -1741.000000 | -1026.000000 | 395.000000 | 1741.000000 |  | 2315 | Нарушение формы кольцевого шва | GWAN |  | 10:03 | 11:59 | 03:48 | 0 | 4270 |  | EXT | Нарушение формы кольцевого шва |  | (c)
25947.553000 | 11.201000 | 11.104000 | -0.009000 | -0.106000 | 1920.000000 | 2016.000000 | 2046.000000 | 1920.000000 | 9.000000 | 2315 |  | CORR | GENE | 07:54 | 08:10 | 08:15 | 97 | 252 | 15.000000 | EXT | - |  | (c)
25947.691000 | 0.129000 | 0.102000 | -11.141000 | -11.168000 | -390.000000 | 22.000000 | -76.000000 | 0.000000 | 102.000000 | 2316 |  | CORR | СIGR | 07:09 | 08:15 | 08:00 | 28 | 628 | 12.000000 | EXT | - |  | (c)
25947.695000 | 0.133000 | 0.111000 | -11.137000 | -11.159000 | -1687.000000 | -1574.000000 | -1559.000000 | 1430.000000 | 111.000000 | 2316 |  | CORR | СIGR | 03:40 | 03:58 | 04:00 | 42 | 257 | 12.000000 | EXT | - |  | (c)
25958.820000 | 11.258000 | 11.131000 | -0.012000 | -0.139000 | -1744.000000 | -1032.000000 | -799.000000 | 0.000000 | 4.000000 | 2316 |  | CORR | GENE | 03:30 | 05:25 | 06:03 | 135 | 1890 | 12.000000 | EXT | - |  | (c)
25958.854000 | 0.022000 | 0.012000 | -11.013000 | -11.023000 | -249.000000 | 1509.000000 | 874.000000 | 0.000000 | 12.000000 | 2317 |  | CORR | GENE | 03:13 | 07:57 | 06:14 | 51 | 2246 | 15.000000 | EXT | - |  | (c)
25967.510000 | 8.678000 | 8.660000 | -2.357000 | -2.375000 | 1662.000000 | 1750.000000 | 1753.000000 | 1662.000000 | 2321.000000 | 2317 |  | CORR | GENE | 08:21 | 08:36 | 08:36 | 54 | 183 | 13.000000 | EXT | - |  | (c)
25969.881000 | 0.014000 | 0.001000 | -11.361000 | -11.374000 | -239.000000 | 215.000000 | 157.000000 | 0.000000 | 1.000000 | 2318 |  | CORR | GENE | 07:05 | 08:18 | 08:08 | 57 | 791 | 10.000000 | EXT | - |  | (c)
25992.405000 | 11.163000 | 11.115000 | -0.047000 | -0.095000 | 187.000000 | 483.000000 | 495.000000 | 187.000000 | 17.000000 | 2319 |  | CORR | GENE | 07:37 | 08:25 | 08:27 | 78 | 617 | 12.000000 | EXT | - |  | (c)
26015.062000 | 0.090000 | 0.051000 | -10.395000 | -10.434000 | 2017.000000 | 2091.000000 | 2230.000000 | 2017.000000 | 51.000000 | 2322 |  | CORR | GENE | 07:59 | 08:11 | 08:33 | 75 | 427 | 10.000000 | EXT | - |  | (c)
26036.822000 | 0.000000 | -0.025000 | -11.150000 | -11.175000 | 592.000000 | 1458.000000 | 1273.000000 | 592.000000 |  | 2324 | Нарушение формы кольцевого шва | GWAN |  | 06:31 | 08:51 | 08:21 | 0 | 1363 |  | EXT | Нарушение формы кольцевого шва |  | (c)
26047.843000 | 11.021000 | 11.006000 | -0.129000 | -0.144000 | 1314.000000 | 1432.000000 | 1430.000000 | 1314.000000 | 115.000000 | 2324 |  | CORR | СIGR | 08:27 | 08:46 | 08:46 | 29 | 231 | 12.000000 | EXT | - |  | (c)
26047.903000 | 11.081000 | 11.066000 | -0.069000 | -0.084000 | 1305.000000 | 1430.000000 | 1435.000000 | 1305.000000 | 53.000000 | 2324 |  | CORR | СIGR | 08:26 | 08:46 | 08:47 | 31 | 260 | 14.000000 | EXT | - |  | (c)
26047.957000 | 11.135000 | 11.126000 | -0.015000 | -0.024000 | 1263.000000 | 1408.000000 | 1474.000000 | 1263.000000 | 7.000000 | 2324 |  | CORR | СIGR | 08:19 | 08:42 | 08:53 | 17 | 422 | 17.000000 | EXT | - |  | (c)
26047.986000 | 0.014000 | 0.001000 | -11.096000 | -11.109000 | -1520.000000 | -1362.000000 | -1239.000000 | 959.000000 | 1.000000 | 2325 |  | CORR | СIGR | 07:43 | 08:08 | 08:28 | 17 | 561 | 14.000000 | EXT | - |  | (c)
26048.087000 | 0.115000 | 0.050000 | -10.995000 | -11.060000 | -1233.000000 | -1044.000000 | -1088.000000 | 943.000000 | 50.000000 | 2325 |  | CORR | GENE | 08:29 | 08:59 | 08:52 | 71 | 290 | 13.000000 | EXT | - |  | (c)
26149.102000 | 0.000000 | -0.036000 | -11.175000 | -11.211000 | -1926.000000 | -1122.000000 | -1484.000000 | 1042.000000 |  | 2334 | Нарушение формы кольцевого шва | GWAN |  | 00:51 | 03:01 | 02:02 | 0 | 884 |  | EXT | Нарушение формы кольцевого шва |  | (c)
26171.576000 | 11.299000 | 11.246000 | -0.096000 | -0.149000 | -629.000000 | -542.000000 | -262.000000 | 0.000000 | 70.000000 | 2335 |  | CORR | GENE | 05:05 | 05:19 | 06:05 | 79 | 735 | 10.000000 | EXT | - |  | (c)
26202.183000 | 7.656000 | 7.514000 | -3.879000 | -4.021000 | -809.000000 | -791.000000 | -777.000000 | 744.000000 | 3207.000000 | 2338 |  | CORR | GENE | 07:02 | 07:05 | 07:08 | 814 | 66 | 12.000000 | EXT | - |  | (c)
26206.062000 | 0.000000 | -0.040000 | -11.335000 | -11.375000 | -1511.000000 | -1267.000000 | -1210.000000 | 909.000000 |  | 2339 | Смещение кромок | GWAN |  | 04:48 | 05:27 | 05:36 | 0 | 601 | 4.462000 | EXT | Смещение кромок. Наружу. Величина смещения - 4.5 мм. |  | (c)
26206.062000 | 0.000000 | -0.048000 | -11.335000 | -11.383000 | -684.000000 | 481.000000 | 1058.000000 | 0.000000 |  | 2339 | Нарушение формы кольцевого шва | GWAN |  | 07:01 | 10:09 | 11:42 | 0 | 3484 |  | EXT | Нарушение формы кольцевого шва |  | (c)
26217.397000 | 0.000000 | -0.031000 | -11.625000 | -11.656000 | -717.000000 | -22.000000 | 218.000000 | 0.000000 |  | 2340 | Нарушение формы кольцевого шва | GWAN |  | 08:36 | 10:28 | 11:07 | 0 | 1871 |  | EXT | Нарушение формы кольцевого шва |  | (c)
26229.022000 | 0.000000 | -0.049000 | -8.698000 | -8.747000 | 1930.000000 | -1583.000000 | -1043.000000 | 0.000000 |  | 2341а | Нарушение формы кольцевого шва | GWAN |  | 02:25 | 04:58 | 06:25 | 0 | 2977 |  | EXT | Нарушение формы кольцевого шва |  | (c)
26237.217000 | 8.195000 | 8.118000 | -0.503000 | -0.580000 | -1602.000000 | -1280.000000 | -1378.000000 | 1154.000000 | 489.000000 | 2341а |  | CORR | GENE | 04:55 | 05:47 | 05:31 | 91 | 448 | 10.000000 | EXT | - |  | (c)
26332.277000 | 0.000000 | -0.040000 | -11.285000 | -11.325000 | -105.000000 | 1696.000000 | 1814.000000 | 0.000000 |  | 2350 | Нарушение формы кольцевого шва | GWAN |  | 00:27 | 05:18 | 05:37 | 0 | 3840 |  | EXT | Нарушение формы кольцевого шва |  | (c)
26388.412000 | 0.000000 | -0.070000 | -11.525000 | -11.595000 | 922.000000 | -1603.000000 | -2116.000000 | 692.000000 |  | 2355 | Нарушение формы кольцевого шва | GWAN |  | 02:00 | 07:12 | 05:50 | 0 | 2846 |  | EXT | Нарушение формы кольцевого шва |  | (c)
26411.347000 | 0.000000 | -0.039000 | -11.600000 | -11.639000 | -278.000000 | 721.000000 | 1603.000000 | 0.000000 |  | 2357 | Нарушение формы кольцевого шва | GWAN |  | 00:41 | 03:23 | 05:45 | 0 | 3763 |  | EXT | Нарушение формы кольцевого шва |  | (c)
26422.819000 | 11.472000 | 11.457000 | -0.128000 | -0.143000 | 1124.000000 | 1326.000000 | 1345.000000 | 1124.000000 | 119.000000 | 2357 |  | CORR | СIGR | 04:28 | 05:00 | 05:04 | 24 | 443 | 18.000000 | EXT | - |  | (c)
26434.357000 | 0.000000 | -0.038000 | -11.435000 | -11.473000 | 28.000000 | 1540.000000 | 1089.000000 | 28.000000 |  | 2359 | Нарушение формы кольцевого шва | GWAN |  | 08:55 | 00:59 | 11:46 | 0 | 2121 |  | EXT | Нарушение формы кольцевого шва |  | (c)
26490.862000 | 0.000000 | -0.031000 | -11.290000 | -11.321000 | -2058.000000 | -1339.000000 | -1254.000000 | 450.000000 |  | 2364 | Нарушение формы кольцевого шва | GWAN |  | 02:34 | 04:30 | 04:43 | 0 | 1608 |  | EXT | Нарушение формы кольцевого шва |  | (c)
26513.527000 | 0.000000 | -0.026000 | -11.395000 | -11.421000 | -1487.000000 | -829.000000 | -422.000000 | 0.000000 |  | 2366 | Нарушение формы кольцевого шва | GWAN |  | 01:44 | 03:31 | 04:36 | 0 | 2131 |  | EXT | Нарушение формы кольцевого шва |  | (c)
26513.527000 | 0.000000 | -0.039000 | -11.395000 | -11.434000 | 1182.000000 | 1888.000000 | 1947.000000 | 1182.000000 |  | 2366 | Нарушение формы кольцевого шва | GWAN |  | 08:55 | 10:49 | 10:59 | 0 | 1529 |  | EXT | Нарушение формы кольцевого шва |  | (c)
26629.947000 | 3.555000 | 3.520000 | -7.595000 | -7.630000 | -551.000000 | -416.000000 | -460.000000 | 368.000000 | 3520.000000 | 2376 |  | GOUG | GENE | 04:58 | 05:20 | 05:13 | 58 | 183 | 15.000000 | EXT | -. Задир. |  | (c)
26683.717000 | 0.000000 | -0.023000 | -11.360000 | -11.383000 | 2086.000000 | 554.000000 | -818.000000 | 739.000000 |  | 2381 | Нарушение формы кольцевого шва | GWAN |  | 11:07 | 07:00 | 03:19 | 0 | 3114 |  | EXT | Нарушение формы кольцевого шва |  | (c)
26695.077000 | 0.000000 | -0.025000 | -11.290000 | -11.315000 | -1761.000000 | -1481.000000 | -1397.000000 | 1032.000000 |  | 2382 | Нарушение формы кольцевого шва | GWAN |  | 00:27 | 01:13 | 01:26 | 0 | 730 |  | EXT | Нарушение формы кольцевого шва |  | (c)
26695.077000 | 0.000000 | -0.020000 | -11.290000 | -11.310000 | -920.000000 | -406.000000 | -612.000000 | 305.000000 |  | 2382 | Смещение кромок | GWAN |  | 02:43 | 04:06 | 03:33 | 0 | 616 | 3.777000 | EXT | Смещение кромок. Наружу. Величина смещения - 3.8 мм. |  | (c)
26695.077000 | 0.000000 | -0.026000 | -11.290000 | -11.316000 | 228.000000 | 1466.000000 | 973.000000 | 228.000000 |  | 2382 | Нарушение формы кольцевого шва | GWAN |  | 05:48 | 09:08 | 07:49 | 0 | 1490 |  | EXT | Нарушение формы кольцевого шва |  | (c)
26717.482000 | 0.000000 | -0.041000 | -11.270000 | -11.311000 | 387.000000 | 1435.000000 | 1197.000000 | 387.000000 |  | 2384 | Нарушение формы кольцевого шва | GWAN |  | 08:05 | 10:54 | 10:16 | 0 | 1620 |  | EXT | Нарушение формы кольцевого шва |  | (c)
26728.902000 | 0.150000 | 0.134000 | -11.460000 | -11.476000 | 1835.000000 | 2147.000000 | -2109.000000 | 1593.000000 | 134.000000 | 2385 |  | CORR | СIGR | 04:26 | 05:16 | 05:49 | 26 | 1033 | 11.000000 | EXT | - |  | (c)
26740.362000 | 0.000000 | -0.052000 | -11.025000 | -11.077000 | 1000.000000 | 1605.000000 | 1627.000000 | 1000.000000 |  | 2386 | Нарушение формы кольцевого шва | GWAN |  | 04:21 | 05:59 | 06:03 | 0 | 1255 |  | EXT | Нарушение формы кольцевого шва |  | (c)
26863.677000 | 0.000000 | -0.026000 | -11.425000 | -11.451000 | 1489.000000 | -2027.000000 | -1844.000000 | 716.000000 |  | 2397 | Нарушение формы кольцевого шва | GWAN |  | 09:52 | 00:25 | 00:54 | 0 | 2256 |  | EXT | Нарушение формы кольцевого шва |  | (c)
26909.317000 | 0.000000 | -0.027000 | -11.600000 | -11.627000 | 493.000000 | 840.000000 | 1017.000000 | 493.000000 |  | 2401 | Нарушение формы кольцевого шва | GWAN |  | 00:07 | 01:03 | 01:32 | 0 | 1047 |  | EXT | Нарушение формы кольцевого шва |  | (c)
27033.212000 | 0.000000 | -0.076000 | -11.290000 | -11.366000 | -1241.000000 | -1143.000000 | -908.000000 | 576.000000 |  | 2412 | Смещение кромок | GWAN |  | 01:22 | 01:38 | 02:16 | 0 | 665 | 2.924000 | EXT | Смещение кромок. Наружу. Величина смещения - 2.9 мм. |  | (c)
27055.797000 | 0.000000 | -0.029000 | -11.415000 | -11.444000 | 1573.000000 | 1878.000000 | 1995.000000 | 1573.000000 |  | 2414 | Нарушение формы кольцевого шва | GWAN |  | 00:27 | 01:16 | 01:35 | 0 | 843 |  | EXT | Нарушение формы кольцевого шва |  | (c)
27055.797000 | 0.000000 | -0.030000 | -11.415000 | -11.445000 | -1703.000000 | -382.000000 | -541.000000 | 0.000000 |  | 2414 | Нарушение формы кольцевого шва | GWAN |  | 03:38 | 07:11 | 06:45 | 0 | 2324 |  | EXT | Нарушение формы кольцевого шва |  | (c)
27072.940000 | 5.728000 | 5.715000 | -5.642000 | -5.655000 | -788.000000 | -709.000000 | -738.000000 | 688.000000 | 5630.000000 | 2415 |  | CORR | СIGR | 01:43 | 01:55 | 01:51 | 25 | 100 | 10.000000 | EXT | - |  | (c)
27089.637000 | 0.000000 | -0.033000 | -10.765000 | -10.798000 | 1636.000000 | -1814.000000 | -1894.000000 | 962.000000 |  | 2417 | Нарушение формы кольцевого шва | GWAN |  | 10:20 | 01:04 | 00:51 | 0 | 1863 |  | EXT | Нарушение формы кольцевого шва |  | (c)
27100.402000 | 0.000000 | -0.033000 | -11.220000 | -11.253000 | 1647.000000 | -1172.000000 | -1821.000000 | 828.000000 |  | 2418 | Нарушение формы кольцевого шва | GWAN |  | 03:01 | 07:26 | 05:41 | 0 | 1987 |  | EXT | Нарушение формы кольцевого шва |  | (c)
27168.597000 | 0.000000 | -0.024000 | -11.105000 | -11.129000 | -35.000000 | 170.000000 | 571.000000 | 0.000000 |  | 2424 | Нарушение формы кольцевого шва | GWAN |  | 05:52 | 06:25 | 07:30 | 0 | 1211 |  | EXT | Нарушение формы кольцевого шва. Аномалия находится на отводе. |  | (c)
27235.907000 | 0.000000 | -0.030000 | -11.370000 | -11.400000 | -204.000000 | -27.000000 | 57.000000 | 0.000000 |  | 2430 | Смещение кромок | GWAN |  | 03:00 | 03:29 | 03:42 | 0 | 523 | 3.575000 | EXT | Смещение кромок. Наружу. Величина смещения - 3.6 мм. |  | (c)
27264.142000 | 5.635000 | 5.625000 | -5.810000 | -5.820000 | -644.000000 | -591.000000 | -595.000000 | 546.000000 | 5625.000000 | 2432 |  | GOUG | СIGR | 06:10 | 06:18 | 06:18 | 20 | 98 | 12.000000 | EXT | -. Задир. |  | (c)
27292.397000 | 0.000000 | -0.030000 | -11.010000 | -11.040000 | -1501.000000 | -394.000000 | -659.000000 | 0.000000 |  | 2435 | Нарушение формы кольцевого шва | GWAN |  | 06:05 | 09:04 | 08:21 | 0 | 1683 |  | EXT | Нарушение формы кольцевого шва |  | (c)
27605.497000 | 0.000000 | -0.031000 | -11.030000 | -11.061000 | 874.000000 | 978.000000 | 1164.000000 | 874.000000 |  | 2465 | Смещение кромок | GWAN |  | 11:04 | 11:21 | 11:51 | 0 | 581 | 3.111000 | EXT | Смещение кромок. Наружу. Величина смещения - 3.1 мм. |  | (c)
27694.402000 | 0.000000 | -0.032000 | -11.595000 | -11.627000 | -1400.000000 | -359.000000 | -332.000000 | 0.000000 |  | 2473 | Нарушение формы кольцевого шва | GWAN |  | 04:14 | 07:02 | 07:07 | 0 | 2136 |  | EXT | Нарушение формы кольцевого шва |  | (c)
27694.533000 | 0.131000 | 0.120000 | -11.464000 | -11.475000 | -1731.000000 | -1523.000000 | -1081.000000 | 431.000000 | 120.000000 | 2473 |  | CORR | СIGR | 03:21 | 03:54 | 05:06 | 18 | 1300 | 10.000000 | EXT | - |  | (c)
27705.997000 | 0.000000 | -0.038000 | -11.190000 | -11.228000 | -1661.000000 | -1031.000000 | -999.000000 | 338.000000 |  | 2474 | Нарушение формы кольцевого шва | GWAN |  | 11:05 | 00:47 | 00:52 | 0 | 1323 |  | EXT | Нарушение формы кольцевого шва |  | (c)
27751.072000 | 0.000000 | -0.025000 | -11.370000 | -11.395000 | -406.000000 | 361.000000 | 44.000000 | 0.000000 |  | 2478 | Смещение кромок | GWAN |  | 02:34 | 04:37 | 03:46 | 0 | 900 | 3.976000 | EXT | Смещение кромок. Наружу. Величина смещения - 4 мм. |  | (c)
27840.902000 | 0.000000 | -0.022000 | -11.565000 | -11.587000 | -220.000000 | 484.000000 | 368.000000 | 0.000000 |  | 2486 | Нарушение формы кольцевого шва | GWAN |  | 03:53 | 05:47 | 05:28 | 0 | 1176 |  | EXT | Нарушение формы кольцевого шва |  | (c)
28082.967000 | 8.355000 | 8.344000 | -2.470000 | -2.481000 | 178.000000 | 228.000000 | 216.000000 | 178.000000 | 2459.000000 | 2507 |  | CORR | СIGR | 05:02 | 05:10 | 05:08 | 22 | 76 | 11.000000 | EXT | - |  | (c)
28096.806000 | 11.369000 | 11.352000 | -0.081000 | -0.098000 | -510.000000 | -419.000000 | -465.000000 | 419.000000 | 63.000000 | 2508 |  | CORR | СIGR | 08:14 | 08:28 | 08:21 | 35 | 91 | 14.000000 | EXT | - |  | (c)
28152.777000 | 0.000000 | -0.027000 | -11.435000 | -11.462000 | -1542.000000 | -1049.000000 | -442.000000 | 0.000000 |  | 2514 | Нарушение формы кольцевого шва | GWAN |  | 03:49 | 05:09 | 06:47 | 0 | 2199 |  | EXT | Нарушение формы кольцевого шва |  | (c)
28152.777000 | 0.000000 | -0.050000 | -11.435000 | -11.485000 | 859.000000 | 922.000000 | 920.000000 | 859.000000 |  | 2514 | Смещение кромок | GWAN |  | 10:17 | 10:27 | 10:27 | 0 | 122 | 3.502000 | EXT | Смещение кромок. Вовнутрь. Величина смещения - 3.5 мм. |  | (c)
28186.447000 | 0.000000 | -0.020000 | -11.175000 | -11.195000 | -1389.000000 | -1265.000000 | -1296.000000 | 1203.000000 |  | 2517 | Смещение кромок | GWAN |  | 05:42 | 06:03 | 05:57 | 0 | 186 | 4.134000 | EXT | Смещение кромок. Вовнутрь. Величина смещения - 4.1 мм. |  | (c)
28220.352000 | 0.000000 | -0.045000 | -11.135000 | -11.180000 | -379.000000 | -278.000000 | -254.000000 | 129.000000 |  | 2520 | Смещение кромок | GWAN |  | 11:56 | 00:12 | 00:16 | 0 | 250 | 5.387000 | EXT | Смещение кромок. Вовнутрь. Величина смещения - 5.4 мм. |  | (c)
28329.195000 | 7.763000 | 7.576000 | -3.832000 | -4.019000 | 896.000000 | 983.000000 | 980.000000 | 896.000000 | 3511.000000 | 2529 |  | DENT |  | 01:58 | 02:12 | 02:12 | 508 | 167 | 0.140845 |  | - |  | (c)
28333.027000 | 0.000000 | -0.027000 | -11.600000 | -11.627000 | 321.000000 | 772.000000 | 753.000000 | 321.000000 |  | 2530 | Вышлифовка на шве | GWAN |  | 00:42 | 01:55 | 01:52 | 61 | 864 | 12.000000 | EXT | Вышлифовка на шве |  | (c)
28333.027000 | 0.000000 | -0.052000 | -11.600000 | -11.652000 | 1619.000000 | -1596.000000 | -1433.000000 | 25.000000 |  | 2530 | Нарушение формы кольцевого шва | GWAN |  | 04:12 | 07:33 | 07:59 | 0 | 2818 |  | EXT | Нарушение формы кольцевого шва |  | (c)
28356.086000 | 11.459000 | 11.424000 | -0.156000 | -0.191000 | 162.000000 | 1117.000000 | 682.000000 | 162.000000 | 59.000000 | 2531 |  | CORR | GENE | 05:54 | 08:28 | 07:18 | 132 | 1040 | 15.000000 | EXT | - |  | (c)
28356.242000 | 0.000000 | -0.059000 | -11.510000 | -11.569000 | 480.000000 | 567.000000 | 578.000000 | 480.000000 |  | 2532 | Нарушение формы кольцевого шва | GWAN |  | 01:34 | 01:48 | 01:50 | 0 | 197 |  | EXT | Нарушение формы кольцевого шва |  | (c)
28356.242000 | 0.000000 | -0.050000 | -11.510000 | -11.560000 | 1723.000000 | 1821.000000 | 1934.000000 | 1723.000000 |  | 2532 | Нарушение формы кольцевого шва | GWAN |  | 04:55 | 05:11 | 05:29 | 0 | 420 |  | EXT | Нарушение формы кольцевого шва |  | (c)
28367.631000 | 11.389000 | 11.311000 | -0.121000 | -0.199000 | 1451.000000 | -2209.000000 | 2212.000000 | 1451.000000 | 79.000000 | 2532 |  | CORR | GENE | 04:11 | 06:20 | 06:14 | 120 | 1522 | 12.000000 | EXT | - |  | (c)
28367.752000 | 0.000000 | -0.047000 | -11.485000 | -11.532000 | -213.000000 | -1710.000000 | 1919.000000 | 0.000000 |  | 2533 | Нарушение формы кольцевого шва | GWAN |  | 00:24 | 08:23 | 06:09 | 0 | 4264 |  | EXT | Нарушение формы кольцевого шва |  | (c)
28390.282000 | 0.000000 | -0.048000 | -11.080000 | -11.128000 | -1607.000000 | -964.000000 | -1101.000000 | 595.000000 |  | 2535 | Нарушение формы кольцевого шва | GWAN |  | 05:59 | 07:43 | 07:21 | 0 | 1012 |  | EXT | Нарушение формы кольцевого шва |  | (c)
28390.427000 | 0.145000 | 0.131000 | -10.935000 | -10.949000 | -1435.000000 | -732.000000 | -1083.000000 | 731.000000 | 131.000000 | 2535 |  | CORR | СIGR | 06:27 | 08:20 | 07:24 | 28 | 704 | 10.000000 | EXT | - |  | (c)
28401.216000 | 10.934000 | 10.934000 | -0.146000 | -0.146000 | -1321.000000 | -949.000000 | -1074.000000 | 828.000000 | 122.000000 | 2535 |  | CORR | СIGR | 06:45 | 07:45 | 07:25 | 24 | 493 | 10.000000 | EXT | - |  | (c)
28412.992000 | 0.000000 | -0.059000 | -11.625000 | -11.684000 | 820.000000 | -701.000000 | -1828.000000 | 16.000000 |  | 2537 | Нарушение формы кольцевого шва | GWAN |  | 00:27 | 08:21 | 05:19 | 0 | 3625 |  | EXT | Нарушение формы кольцевого шва |  | (c)
28424.464000 | 11.472000 | 11.472000 | -0.153000 | -0.153000 | -1243.000000 | -498.000000 | -826.000000 | 409.000000 | 133.000000 | 2537 |  | CORR | СIGR | 06:54 | 08:54 | 08:01 | 20 | 834 | 10.000000 | EXT | - |  | (c)
28424.617000 | 0.000000 | -0.042000 | -11.180000 | -11.222000 | -1902.000000 | 25.000000 | -331.000000 | 0.000000 |  | 2538 | Нарушение формы кольцевого шва | GWAN |  | 01:35 | 06:46 | 05:48 | 0 | 3142 |  | EXT | Нарушение формы кольцевого шва |  | (c)
28435.797000 | 0.000000 | -0.042000 | -11.235000 | -11.277000 | 1920.000000 | -1281.000000 | -333.000000 | 0.000000 |  | 2539 | Нарушение формы кольцевого шва | GWAN |  | 04:58 | 08:22 | 10:55 | 0 | 4416 |  | EXT | Нарушение формы кольцевого шва |  | (c)
28516.140000 | 11.478000 | 11.465000 | -0.142000 | -0.155000 | 255.000000 | 735.000000 | 612.000000 | 255.000000 | 130.000000 | 2545 |  | CORR | СIGR | 06:14 | 07:32 | 07:12 | 25 | 715 | 10.000000 | EXT | - |  | (c)
28516.282000 | 0.000000 | -0.046000 | -11.610000 | -11.656000 | -1962.000000 | -173.000000 | 53.000000 | 1962.000000 |  | 2546 | Нарушение формы кольцевого шва | GWAN |  | 11:27 | 04:16 | 04:53 | 0 | 4031 |  | EXT | Нарушение формы кольцевого шва |  | (c)
28530.402000 | 2.510000 | 2.441000 | -8.780000 | -8.849000 | 1692.000000 | 1755.000000 | 1837.000000 | 1692.000000 | 2441.000000 | 2547 |  | GOUG | GENE | 09:39 | 09:49 | 10:02 | 83 | 290 | 8.000000 | EXT | -. Задир. |  | (c)
28532.090000 | 4.198000 | 4.136000 | -7.092000 | -7.154000 | 1607.000000 | 1807.000000 | 1736.000000 | 1607.000000 | 4136.000000 | 2547 |  | DENT |  | 09:25 | 09:57 | 09:46 | 127 | 258 | 0.140845 |  | -. Аномалия находится вблизи дефекта потери металла. |  | (c)
28532.104000 | 4.212000 | 4.205000 | -7.078000 | -7.085000 | 1649.000000 | 1753.000000 | 1734.000000 | 1649.000000 | 4205.000000 | 2547 |  | GOUG | СIGR | 09:32 | 09:49 | 09:46 | 18 | 170 | 6.000000 | EXT | -. Задир. |  | (c)
28546.900000 | 7.718000 | 7.657000 | -3.392000 | -3.453000 | -992.000000 | -925.000000 | -945.000000 | 898.000000 | 3263.000000 | 2548 |  | DENT |  | 09:21 | 09:32 | 09:29 | 190 | 94 | 0.140845 |  | - |  | (c)
28549.064000 | 9.882000 | 9.864000 | -1.228000 | -1.246000 | -1050.000000 | -995.000000 | -1017.000000 | 984.000000 | 1228.000000 | 2548 |  | GOUG | СIGR | 09:12 | 09:21 | 09:17 | 18 | 66 | 11.000000 | EXT | -. Задир. |  | (c)
28549.107000 | 9.925000 | 9.839000 | -1.185000 | -1.271000 | -967.000000 | -854.000000 | -896.000000 | 825.000000 | 1145.000000 | 2548 |  | DENT |  | 09:25 | 09:44 | 09:37 | 126 | 142 | 0.281690 |  | -. Аномалия находится вблизи дефекта потери металла. |  | (c)
28552.024000 | 1.732000 | 1.716000 | -9.318000 | -9.334000 | 807.000000 | 841.000000 | 897.000000 | 807.000000 | 1716.000000 | 2549 |  | GOUG | СIGR | 09:25 | 09:30 | 09:39 | 21 | 180 | 10.000000 | EXT | -. Задир. |  | (c)
28553.199000 | 2.907000 | 2.898000 | -8.143000 | -8.152000 | 699.000000 | 732.000000 | 736.000000 | 699.000000 | 2898.000000 | 2549 |  | GOUG | СIGR | 09:07 | 09:13 | 09:13 | 19 | 74 | 7.000000 | EXT | -. Задир. |  | (c)
28554.245000 | 3.953000 | 3.892000 | -7.097000 | -7.158000 | 614.000000 | 797.000000 | 738.000000 | 614.000000 | 3892.000000 | 2549 |  | DENT |  | 08:54 | 09:23 | 09:14 | 107 | 247 | 0.704225 |  | - |  | (c)
28572.627000 | 0.000000 | -0.037000 | -10.355000 | -10.392000 | 668.000000 | 1577.000000 | 1154.000000 | 668.000000 |  | 2551 | Нарушение формы кольцевого шва | GWAN |  | 02:55 | 05:22 | 04:13 | 0 | 971 |  | EXT | Нарушение формы кольцевого шва |  | (c)
28572.627000 | 0.000000 | -0.050000 | -10.355000 | -10.405000 | -1924.000000 | -1535.000000 | -1470.000000 | 1016.000000 |  | 2551 | Нарушение формы кольцевого шва | GWAN |  | 07:56 | 08:59 | 09:10 | 0 | 908 |  | EXT | Нарушение формы кольцевого шва |  | (c)
28684.207000 | 0.000000 | -0.050000 | -11.295000 | -11.345000 | -709.000000 | -381.000000 | -478.000000 | 247.000000 |  | 2561 | Смещение кромок | GWAN |  | 09:14 | 10:07 | 09:51 | 0 | 462 | 3.601000 | EXT | Смещение кромок. Вовнутрь. Величина смещения - 3.6 мм. |  | (c)
28760.452000 | 0.000000 | -0.055000 | -11.080000 | -11.135000 | -706.000000 | -657.000000 | -646.000000 | 587.000000 |  | 2568 | Смещение кромок | GWAN |  | 11:26 | 11:34 | 11:35 | 0 | 119 | 3.781000 | EXT | Смещение кромок. Наружу. Величина смещения - 3.8 мм. |  | (c)
28771.045000 | 10.593000 | 10.554000 | -0.487000 | -0.526000 | -1591.000000 | -1442.000000 | -1501.000000 | 1411.000000 | 435.000000 | 2568 | Металлургический дефект | MIAN | GENE | 09:03 | 09:27 | 09:17 | 91 | 180 | 7.000000 | INT | Металлургический дефект. Эквивалент потери металла 7%. |  | (c)
28794.182000 | 0.000000 | -0.025000 | -11.470000 | -11.495000 | -1387.000000 | -1192.000000 | -1212.000000 | 1038.000000 |  | 2571 | Смещение кромок | GWAN |  | 08:20 | 08:51 | 08:48 | 0 | 349 | 3.567000 | EXT | Смещение кромок. Вовнутрь. Величина смещения - 3.6 мм. |  | (c)
28839.567000 | 0.000000 | -0.015000 | -11.330000 | -11.345000 | 2053.000000 | -2184.000000 | -2176.000000 | 1943.000000 |  | 2575 | Смещение кромок | GWAN |  | 05:29 | 06:05 | 06:07 | 0 | 465 | 3.084000 | EXT | Смещение кромок. Вовнутрь. Величина смещения - 3.1 мм. |  | (c)
28850.897000 | 0.000000 | -0.015000 | -11.475000 | -11.490000 | 1783.000000 | 1878.000000 | 1865.000000 | 1783.000000 |  | 2576 | Смещение кромок | GWAN |  | 04:09 | 04:25 | 04:23 | 0 | 166 | 3.694000 | EXT | Смещение кромок. Вовнутрь. Величина смещения - 3.7 мм. |  | (c)
28862.247000 | 11.350000 | 11.335000 | -0.125000 | -0.140000 | -2101.000000 | -1906.000000 | -1968.000000 | 1834.000000 | 45.000000 | 2576 |  | CORR | GENE | 05:42 | 06:14 | 06:04 | 95 | 267 | 15.000000 | EXT | - |  | (c)
28862.320000 | 11.423000 | 11.419000 | -0.052000 | -0.056000 | 1891.000000 | 2199.000000 | 2058.000000 | 1891.000000 | 35.000000 | 2576 |  | CORR | СIGR | 04:27 | 05:17 | 04:54 | 21 | 334 | 13.000000 | EXT | - |  | (c)
28873.397000 | 0.000000 | -0.028000 | -11.610000 | -11.638000 | -1868.000000 | -1516.000000 | -1448.000000 | 1027.000000 |  | 2578 | Нарушение формы кольцевого шва | GWAN |  | 05:18 | 06:15 | 06:26 | 0 | 841 |  | EXT | Нарушение формы кольцевого шва |  | (c)
28873.533000 | 0.136000 | 0.126000 | -11.474000 | -11.484000 | -1576.000000 | -992.000000 | -1090.000000 | 605.000000 | 126.000000 | 2578 |  | CORR | СIGR | 06:05 | 07:39 | 07:23 | 23 | 972 | 12.000000 | EXT | - |  | (c)
28873.535000 | 0.138000 | 0.128000 | -11.472000 | -11.482000 | 1839.000000 | -2058.000000 | -2201.000000 | 1779.000000 | 128.000000 | 2578 |  | CORR | СIGR | 03:16 | 04:47 | 04:24 | 20 | 843 | 10.000000 | EXT | - |  | (c)
28884.867000 | 11.470000 | 11.466000 | -0.140000 | -0.144000 | -1453.000000 | -728.000000 | -975.000000 | 497.000000 | 118.000000 | 2578 |  | CORR | СIGR | 06:25 | 08:22 | 07:42 | 26 | 956 | 10.000000 | EXT | - |  | (c)
28884.874000 | 11.477000 | 11.458000 | -0.133000 | -0.152000 | 1485.000000 | 2068.000000 | 2052.000000 | 1485.000000 | 128.000000 | 2578 |  | CORR | СIGR | 02:19 | 03:53 | 03:51 | 24 | 1134 | 10.000000 | EXT | - |  | (c)
28930.299000 | 11.292000 | 11.153000 | -0.013000 | -0.152000 | 69.000000 | 221.000000 | 288.000000 | 69.000000 | 8.000000 | 2582 |  | CORR | GENE | 05:54 | 06:18 | 06:29 | 144 | 437 | 13.000000 | EXT | - |  | (c)
28930.319000 | 0.007000 | 0.003000 | -11.128000 | -11.132000 | -710.000000 | -11.000000 | -224.000000 | 0.000000 | 3.000000 | 2583 |  | CORR | GENE | 04:25 | 06:18 | 05:44 | 126 | 973 | 19.000000 | EXT | - |  | (c)
28930.340000 | 0.028000 | 0.006000 | -11.107000 | -11.129000 | -1128.000000 | -1019.000000 | -995.000000 | 861.000000 | 6.000000 | 2583 |  | CORR | GENE | 03:18 | 03:36 | 03:40 | 60 | 267 | 11.000000 | EXT | - |  | (c)
28930.351000 | 0.039000 | 0.032000 | -11.096000 | -11.103000 | 434.000000 | 642.000000 | 568.000000 | 434.000000 | 32.000000 | 2583 |  | CORR | GENE | 07:30 | 08:04 | 07:52 | 63 | 268 | 10.000000 | EXT | - |  | (c)
29018.697000 | 0.000000 | -0.054000 | -11.560000 | -11.614000 | -1434.000000 | -525.000000 | -836.000000 | 238.000000 |  | 2591 | Нарушение формы кольцевого шва | GWAN |  | 00:16 | 02:43 | 01:53 | 0 | 1196 |  | EXT | Нарушение формы кольцевого шва |  | (c)
29030.257000 | 0.000000 | -0.045000 | -11.615000 | -11.660000 | -725.000000 | -629.000000 | -632.000000 | 539.000000 |  | 2592 | Смещение кромок | GWAN |  | 00:04 | 00:19 | 00:19 | 0 | 186 | 3.082000 | EXT | Смещение кромок. Вовнутрь. Величина смещения - 3.1 мм. |  | (c)
29030.257000 | 0.000000 | -0.045000 | -11.615000 | -11.660000 | -155.000000 | 120.000000 | 115.000000 | 0.000000 |  | 2592 | Смещение кромок | GWAN |  | 01:36 | 02:20 | 02:19 | 0 | 540 | 3.572000 | EXT | Смещение кромок. Вовнутрь. Величина смещения - 3.6 мм. |  | (c)
29030.257000 | 0.000000 | -0.020000 | -11.615000 | -11.635000 | 774.000000 | 875.000000 | 868.000000 | 774.000000 |  | 2592 | Смещение кромок | GWAN |  | 04:06 | 04:22 | 04:21 | 0 | 189 | 4.839000 | EXT | Смещение кромок. Вовнутрь. Величина смещения - 4.8 мм. |  | (c)
29030.257000 | 0.000000 | -0.030000 | -11.615000 | -11.645000 | -1939.000000 | -1750.000000 | -1468.000000 | 998.000000 |  | 2592 | Смещение кромок | GWAN |  | 08:48 | 09:18 | 10:04 | 0 | 941 | 4.031000 | EXT | Смещение кромок. Вовнутрь. Величина смещения - 4 мм. |  | (c)
29041.872000 | 0.000000 | -0.016000 | -11.125000 | -11.141000 | -744.000000 | -439.000000 | -412.000000 | 79.000000 |  | 2593 | Смещение кромок | GWAN |  | 06:29 | 07:18 | 07:23 | 0 | 665 | 3.673000 | EXT | Смещение кромок. Наружу. Величина смещения - 3.7 мм. |  | (c)
29075.537000 | 0.000000 | -0.038000 | -11.390000 | -11.428000 | 475.000000 | -2082.000000 | 1659.000000 | 475.000000 |  | 2596 | Нарушение формы кольцевого шва | GWAN |  | 00:45 | 05:52 | 03:56 | 0 | 2368 |  | EXT | Нарушение формы кольцевого шва |  | (c)
29075.537000 | 0.000000 | -0.037000 | -11.390000 | -11.427000 | -1441.000000 | -1235.000000 | -1316.000000 | 1190.000000 |  | 2596 | Нарушение формы кольцевого шва | GWAN |  | 07:35 | 08:09 | 07:56 | 0 | 251 |  | EXT | Нарушение формы кольцевого шва |  | (c)
29086.927000 | 0.000000 | -0.025000 | -11.300000 | -11.325000 | -1312.000000 | -1185.000000 | -1190.000000 | 1068.000000 |  | 2597 | Смещение кромок | GWAN |  | 03:49 | 04:10 | 04:09 | 0 | 244 | 3.069000 | EXT | Смещение кромок. Наружу. Величина смещения - 3.1 мм. |  | (c)
29086.927000 | 0.000000 | -0.042000 | -11.300000 | -11.342000 | -432.000000 | -87.000000 | -136.000000 | 0.000000 |  | 2597 | Нарушение формы кольцевого шва | GWAN |  | 06:11 | 07:07 | 06:59 | 0 | 591 |  | INT | Нарушение формы кольцевого шва |  | (c)
29132.842000 | 0.000000 | -0.015000 | -11.080000 | -11.095000 | -1086.000000 | -935.000000 | -960.000000 | 833.000000 |  | 2601 | Смещение кромок | GWAN |  | 06:18 | 06:42 | 06:38 | 0 | 253 | 4.560000 | EXT | Смещение кромок. Наружу. Величина смещения - 4.6 мм. |  | (c)
29201.112000 | 0.000000 | -0.045000 | -11.155000 | -11.200000 | -1722.000000 | -1569.000000 | -1496.000000 | 1269.000000 |  | 2607 | Смещение кромок | GWAN |  | 11:21 | 11:46 | 11:58 | 0 | 453 | 3.207000 | EXT | Смещение кромок. Вовнутрь. Величина смещения - 3.2 мм. |  | (c)
29246.529000 | 11.447000 | 11.427000 | -0.123000 | -0.143000 | -1365.000000 | -1228.000000 | -1095.000000 | 825.000000 | 48.000000 | 2610 |  | CORR | GENE | 05:25 | 05:47 | 06:09 | 95 | 540 | 10.000000 | EXT | - |  | (c)
29269.252000 | 0.000000 | -0.020000 | -11.355000 | -11.375000 | 595.000000 | 734.000000 | 707.000000 | 595.000000 |  | 2613 | Смещение кромок | GWAN |  | 05:26 | 05:49 | 05:44 | 0 | 224 | 3.590000 | EXT | Смещение кромок. Наружу. Величина смещения - 3.6 мм. |  | (c)
29280.607000 | 0.000000 | -0.020000 | -11.575000 | -11.595000 | 943.000000 | 1032.000000 | 1022.000000 | 943.000000 |  | 2614 | Смещение кромок | GWAN |  | 04:22 | 04:36 | 04:35 | 0 | 160 | 3.101000 | EXT | Смещение кромок. Наружу. Величина смещения - 3.1 мм. |  | (c)
29326.623000 | 0.136000 | 0.128000 | -11.229000 | -11.237000 | 161.000000 | 361.000000 | 283.000000 | 161.000000 | 128.000000 | 2618 |  | CORR | СIGR | 05:45 | 06:17 | 06:05 | 25 | 243 | 11.000000 | EXT | - |  | (c)
29349.472000 | 0.000000 | -0.025000 | -11.450000 | -11.475000 | -1661.000000 | -1399.000000 | -1428.000000 | 1196.000000 |  | 2620 | Смещение кромок | GWAN |  | 03:38 | 04:20 | 04:15 | 0 | 465 | 3.120000 | EXT | Смещение кромок. Наружу. Величина смещения - 3.1 мм. |  | (c)
29349.472000 | 0.000000 | -0.032000 | -11.450000 | -11.482000 | 242.000000 | 418.000000 | 404.000000 | 242.000000 |  | 2620 | Нарушение формы кольцевого шва | GWAN |  | 08:45 | 09:13 | 09:11 | 0 | 325 |  | EXT | Нарушение формы кольцевого шва |  | (c)
29349.472000 | 0.000000 | -0.064000 | -11.450000 | -11.514000 | 983.000000 | 1169.000000 | 1181.000000 | 983.000000 |  | 2620 | Нарушение формы кольцевого шва | GWAN |  | 10:44 | 11:14 | 11:16 | 0 | 396 |  | EXT | Нарушение формы кольцевого шва |  | (c)
29349.496000 | 0.024000 | 0.024000 | -11.426000 | -11.426000 | -1125.000000 | -938.000000 | -853.000000 | 582.000000 | 24.000000 | 2620 |  | CORR | GENE | 05:04 | 05:34 | 05:48 | 75 | 543 | 12.000000 | EXT | - |  | (c)
29372.362000 | 0.000000 | -0.040000 | -11.305000 | -11.345000 | 1660.000000 | 1733.000000 | 1745.000000 | 1660.000000 |  | 2622 | Смещение кромок | GWAN |  | 09:54 | 10:06 | 10:07 | 0 | 168 | 3.889000 | EXT | Смещение кромок. Вовнутрь. Величина смещения - 3.9 мм. |  | (c)
29388.657000 | 4.990000 | 4.982000 | -6.020000 | -6.028000 | -534.000000 | -517.000000 | -510.000000 | 486.000000 | 4982.000000 | 2623 |  | ARTD | СIGR | 07:42 | 07:45 | 07:46 | 17 | 48 | 8.603129 | EXT | -. Эквивалент потери металла 9%. |  | (c)
29389.259000 | 5.592000 | 5.579000 | -5.418000 | -5.431000 | 391.000000 | 423.000000 | 493.000000 | 391.000000 | 5384.000000 | 2623 |  | ARTD | GENE | 10:11 | 10:17 | 10:28 | 47 | 203 | 9.000000 | EXT | -. Эквивалент потери металла 9%. |  | (c)
29406.282000 | 0.000000 | -0.025000 | -11.355000 | -11.380000 | -2000.000000 | -1835.000000 | -1878.000000 | 1756.000000 |  | 2625 | Смещение кромок | GWAN |  | 08:53 | 09:20 | 09:13 | 0 | 244 | 3.286000 | EXT | Смещение кромок. Вовнутрь. Величина смещения - 3.3 мм. |  | (c)
29440.382000 | 0.000000 | -0.030000 | -11.335000 | -11.365000 | 529.000000 | 660.000000 | 648.000000 | 529.000000 |  | 2628 | Смещение кромок | GWAN |  | 11:38 | 11:59 | 11:57 | 0 | 238 | 4.752000 | EXT | Смещение кромок. Вовнутрь. Величина смещения - 4.8 мм. |  | (c)
29469.618000 | 6.726000 | 6.663000 | -4.689000 | -4.752000 | 634.000000 | 732.000000 | 815.000000 | 634.000000 | 4614.000000 | 2630 |  | DENT |  | 07:22 | 07:38 | 07:52 | 138 | 363 | 0.211268 |  | - |  | (c)
29508.467000 | 0.000000 | -0.010000 | -11.185000 | -11.195000 | 344.000000 | 510.000000 | 616.000000 | 344.000000 |  | 2634 | Смещение кромок | GWAN |  | 05:58 | 06:24 | 06:42 | 0 | 543 | 3.826000 | EXT | Смещение кромок. Вовнутрь. Величина смещения - 3.8 мм. |  | (c)
29587.982000 | 0.000000 | -0.026000 | -11.150000 | -11.176000 | -254.000000 | 68.000000 | -28.000000 | 0.000000 |  | 2641 | Смещение кромок | GWAN |  | 05:12 | 06:04 | 05:48 | 0 | 453 | 3.237000 | EXT | Смещение кромок. Наружу. Аномалия находится на отводе. Величина смещения - 3.2 мм. |  | (c)
29656.007000 | 0.095000 | 0.058000 | -11.140000 | -11.177000 | 1716.000000 | 1718.000000 | 1882.000000 | 1716.000000 | 58.000000 | 2647 |  | CORR | GENE | 08:13 | 08:13 | 08:40 | 46 | 332 | 11.000000 | EXT | - |  | (c)
29706.369000 | 5.032000 | 5.001000 | -6.258000 | -6.289000 | -1485.000000 | -1445.000000 | -1448.000000 | 1411.000000 | 5001.000000 | 2651 |  | DENT |  | 01:31 | 01:38 | 01:37 | 85 | 74 | 0.281690 |  | - |  | (c)
29746.927000 | 0.000000 | -0.025000 | -11.410000 | -11.435000 | 1715.000000 | 1950.000000 | 1914.000000 | 1715.000000 |  | 2655 | Смещение кромок | GWAN |  | 07:30 | 08:07 | 08:02 | 0 | 398 | 3.461000 | EXT | Смещение кромок. Вовнутрь. Величина смещения - 3.5 мм. |  | (c)
29769.407000 | 0.000000 | -0.050000 | -11.185000 | -11.235000 | 489.000000 | 1749.000000 | 1752.000000 | 489.000000 |  | 2657 | Нарушение формы кольцевого шва | GWAN |  | 03:15 | 06:39 | 06:39 | 0 | 2526 |  | EXT | Нарушение формы кольцевого шва |  | (c)
29815.367000 | 0.000000 | -0.035000 | -11.485000 | -11.520000 | -1375.000000 | -1236.000000 | -1251.000000 | 1128.000000 |  | 2661 | Смещение кромок | GWAN |  | 11:55 | 00:18 | 00:15 | 0 | 247 | 5.333000 | EXT | Смещение кромок. Вовнутрь. Величина смещения - 5.3 мм. |  | (c)
29843.639000 | 0.000000 | -0.020000 | -2.744000 | -2.764000 | 522.000000 | 676.000000 | 639.000000 | 522.000000 |  | 2663б | Смещение кромок | GWAN |  | 08:00 | 08:25 | 08:18 | 0 | 232 | 3.129000 | EXT | Смещение кромок. Наружу. Величина смещения - 3.1 мм. |  | (c)
29843.639000 | 0.000000 | -0.030000 | -2.744000 | -2.774000 | 920.000000 | 952.000000 | 1080.000000 | 920.000000 |  | 2663б | Смещение кромок | GWAN |  | 09:04 | 09:09 | 09:30 | 0 | 319 | 3.703000 | EXT | Смещение кромок. Вовнутрь. Величина смещения - 3.7 мм. |  | (c)
29859.362000 | 0.000000 | -0.045000 | -10.110000 | -10.155000 | 537.000000 | 915.000000 | 938.000000 | 537.000000 |  | 2667 | Смещение кромок | GWAN |  | 00:49 | 01:50 | 01:53 | 0 | 802 | 4.792000 | EXT | Смещение кромок. Наружу. Величина смещения - 4.8 мм. |  | (c)
29859.362000 | 0.000000 | -0.025000 | -10.110000 | -10.135000 | -1749.000000 | -1560.000000 | -1550.000000 | 1351.000000 |  | 2667 | Смещение кромок | GWAN |  | 06:40 | 07:10 | 07:12 | 0 | 398 | 3.691000 | EXT | Смещение кромок. Наружу. Величина смещения - 3.7 мм. |  | (c)
29869.352000 | 9.990000 | 9.973000 | -0.120000 | -0.137000 | -344.000000 | 4.000000 | -142.000000 | 0.000000 | 99.000000 | 2667 |  | CORR | СIGR | 10:27 | 11:23 | 10:59 | 38 | 403 | 13.000000 | EXT | - |  | (c)
29891.832000 | 0.000000 | -0.042000 | -11.240000 | -11.282000 | -9.000000 | 674.000000 | 576.000000 | 0.000000 |  | 2670 | Нарушение формы кольцевого шва | GWAN |  | 04:46 | 06:36 | 06:20 | 0 | 1171 |  | EXT | Нарушение формы кольцевого шва |  | (c)
29926.921000 | 1.884000 | 1.812000 | -8.886000 | -8.958000 | -899.000000 | -864.000000 | -839.000000 | 779.000000 | 1812.000000 | 2673 |  | DENT |  | 04:36 | 04:42 | 04:46 | 515 | 121 | 0.140845 |  | - |  | (c)
29959.332000 | 0.000000 | -0.032000 | -11.355000 | -11.387000 | -1422.000000 | -1160.000000 | -1219.000000 | 1016.000000 |  | 2679 | Нарушение формы кольцевого шва | GWAN |  | 04:33 | 05:15 | 05:06 | 0 | 406 |  | EXT | Нарушение формы кольцевого шва |  | (c)
29959.332000 | 0.000000 | -0.043000 | -11.355000 | -11.398000 | -434.000000 | -166.000000 | -178.000000 | 0.000000 |  | 2679 | Нарушение формы кольцевого шва | GWAN |  | 07:12 | 07:56 | 07:54 | 0 | 512 |  | EXT | Нарушение формы кольцевого шва |  | (c)
29990.564000 | 0.000000 | -0.045000 | -0.621000 | -0.666000 | -810.000000 | -155.000000 | 1379.000000 | 810.000000 |  | 2685б | Нарушение формы кольцевого шва | GWAN |  | 10:15 | 00:01 | 04:09 | 0 | 4378 |  | EXT | Нарушение формы кольцевого шва |  | (c)
29993.470000 | 0.000000 | -0.036000 | -11.077000 | -11.113000 | -975.000000 | -528.000000 | -503.000000 | 31.000000 |  | 2688а | Смещение кромок | GWAN |  | 02:28 | 03:40 | 03:44 | 0 | 944 | 4.318000 | EXT | Смещение кромок. Наружу. Величина смещения - 4.3 мм. |  | (c)
29993.470000 | 0.000000 | -0.037000 | -11.077000 | -11.114000 | 266.000000 | 382.000000 | 357.000000 | 266.000000 |  | 2688а | Непровар / утяжина | GWAN |  | 05:48 | 06:07 | 06:03 | 0 | 181 | 27.000000 | INT | Непровар / утяжина |  | (b)
29993.470000 | 0.000000 | -0.032000 | -11.077000 | -11.109000 | 542.000000 | 1323.000000 | 996.000000 | 542.000000 |  | 2688а | Нарушение формы кольцевого шва | GWAN |  | 06:32 | 08:39 | 07:46 | 0 | 909 |  | EXT | Нарушение формы кольцевого шва |  | (c)
30106.662000 | 0.000000 | -0.039000 | -11.265000 | -11.304000 | -2006.000000 | -692.000000 | -792.000000 | 0.000000 |  | 2698 | Нарушение формы кольцевого шва | GWAN |  | 00:55 | 04:27 | 04:11 | 0 | 2428 |  | EXT | Нарушение формы кольцевого шва |  | (c)
30129.057000 | 0.000000 | -0.037000 | -11.035000 | -11.072000 | 344.000000 | 1137.000000 | 1900.000000 | 344.000000 |  | 2700 | Нарушение формы кольцевого шва | GWAN |  | 10:31 | 00:39 | 02:42 | 0 | 3112 |  | EXT | Нарушение формы кольцевого шва |  | (c)
30230.658000 | 11.511000 | 11.500000 | -0.099000 | -0.110000 | -1249.000000 | -1202.000000 | -1202.000000 | 1156.000000 | 85.000000 | 2708 |  | CORR | СIGR | 05:20 | 05:28 | 05:28 | 25 | 93 | 15.000000 | EXT | - |  | (c)
30230.757000 | 0.000000 | -0.045000 | -11.405000 | -11.450000 | 596.000000 | 1117.000000 | 936.000000 | 596.000000 |  | 2709 | Нарушение формы кольцевого шва | GWAN |  | 11:00 | 00:24 | 11:55 | 0 | 680 |  | EXT | Нарушение формы кольцевого шва |  | (c)
30310.137000 | 0.000000 | -0.056000 | -11.365000 | -11.421000 | 1278.000000 | 1571.000000 | -1427.000000 | 329.000000 |  | 2716 | Нарушение формы кольцевого шва | GWAN |  | 08:35 | 09:22 | 01:18 | 0 | 3512 |  | EXT | Нарушение формы кольцевого шва |  | (c)
30321.502000 | 0.000000 | -0.044000 | -11.455000 | -11.499000 | 1156.000000 | 1317.000000 | 1269.000000 | 1156.000000 |  | 2717 | Нарушение формы кольцевого шва | GWAN |  | 05:32 | 05:58 | 05:50 | 0 | 226 |  | EXT | Нарушение формы кольцевого шва |  | (c)
30321.502000 | 0.000000 | -0.030000 | -11.455000 | -11.485000 | -1218.000000 | -1076.000000 | -845.000000 | 472.000000 |  | 2717 | Смещение кромок | GWAN |  | 11:09 | 11:32 | 00:09 | 0 | 746 | 4.334000 | EXT | Смещение кромок. Вовнутрь. Величина смещения - 4.3 мм. |  | (c)
30471.162000 | 0.000000 | -0.054000 | -11.590000 | -11.644000 | -650.000000 | 214.000000 | 11.000000 | 0.000000 |  | 2730 | Нарушение формы кольцевого шва | GWAN |  | 07:00 | 09:20 | 08:47 | 0 | 1322 |  | EXT | Нарушение формы кольцевого шва |  | (c)
30471.162000 | 0.000000 | -0.040000 | -11.590000 | -11.630000 | 849.000000 | 1287.000000 | 1326.000000 | 849.000000 |  | 2730 | Смещение кромок | GWAN |  | 11:02 | 00:13 | 00:19 | 0 | 953 | 4.301000 | EXT | Смещение кромок. Вовнутрь. Величина смещения - 4.3 мм. |  | (c)
30494.220000 | 11.468000 | 11.454000 | -0.142000 | -0.156000 | -1771.000000 | -1683.000000 | -1621.000000 | 1471.000000 | 131.000000 | 2731 |  | CORR | СIGR | 08:42 | 08:56 | 09:06 | 25 | 300 | 15.000000 | EXT | - |  | (c)
30494.269000 | 11.517000 | 11.455000 | -0.093000 | -0.155000 | 603.000000 | 702.000000 | 680.000000 | 603.000000 | 75.000000 | 2731 |  | CORR | GENE | 03:05 | 03:21 | 03:18 | 80 | 154 | 11.000000 | EXT | - |  | (c)
30494.286000 | 11.534000 | 11.518000 | -0.076000 | -0.092000 | -2108.000000 | -2077.000000 | -2076.000000 | 2044.000000 | 64.000000 | 2731 |  | CORR | СIGR | 07:48 | 07:53 | 07:53 | 28 | 64 | 13.000000 | EXT | - |  | (c)
30505.830000 | 0.128000 | 0.090000 | -11.462000 | -11.500000 | -492.000000 | -379.000000 | -361.000000 | 230.000000 | 90.000000 | 2733 |  | CORR | GENE | 08:04 | 08:22 | 08:25 | 54 | 262 | 14.000000 | EXT | - |  | (c)
30505.836000 | 0.134000 | 0.123000 | -11.456000 | -11.467000 | -1232.000000 | -884.000000 | -902.000000 | 573.000000 | 123.000000 | 2733 |  | CORR | СIGR | 06:05 | 07:01 | 06:58 | 38 | 659 | 15.000000 | EXT | - |  | (c)
30505.846000 | 0.144000 | 0.133000 | -11.446000 | -11.457000 | 2004.000000 | -1769.000000 | -2055.000000 | 1653.000000 | 133.000000 | 2733 |  | CORR | СIGR | 02:47 | 04:38 | 03:52 | 31 | 804 | 13.000000 | EXT | - |  | (c)
30575.297000 | 0.000000 | -0.042000 | -11.225000 | -11.267000 | 597.000000 | 2148.000000 | 2108.000000 | 597.000000 |  | 2739 | Нарушение формы кольцевого шва | GWAN |  | 03:54 | 08:04 | 07:58 | 0 | 3021 |  | EXT | Нарушение формы кольцевого шва |  | (c)
30597.762000 | 0.000000 | -0.055000 | -11.335000 | -11.390000 | 1106.000000 | 1163.000000 | 1191.000000 | 76.953868 |  | 2741 | Смещение кромок | GWAN |  | 01:11 | 01:21 | 01:25 | 0 | 171 | 3.528000 | EXT | Смещение кромок. Вовнутрь. Величина смещения - 3.5 мм. |  | (c)
30630.902000 | 0.000000 | -0.046000 | -11.625000 | -11.671000 | -667.000000 | -488.000000 | -479.000000 | 291.000000 |  | 2744 | Нарушение формы кольцевого шва | GWAN |  | 07:48 | 08:16 | 08:18 | 0 | 376 |  | EXT | Нарушение формы кольцевого шва |  | (c)
30636.433000 | 5.531000 | 5.523000 | -6.094000 | -6.102000 | -933.000000 | -881.000000 | -821.000000 | 709.000000 | 5523.000000 | 2744 |  | CORR | СIGR | 07:05 | 07:13 | 07:23 | 33 | 224 | 12.000000 | EXT | - |  | (c)
30642.527000 | 0.000000 | -0.025000 | -11.520000 | -11.545000 | -929.000000 | -323.000000 | -430.000000 | 0.000000 |  | 2745 | Смещение кромок | GWAN |  | 05:30 | 07:08 | 06:51 | 0 | 999 | 4.658000 | EXT | Смещение кромок. Наружу. Величина смещения - 4.7 мм. |  | (c)
30653.926000 | 11.399000 | 11.385000 | -0.121000 | -0.135000 | -363.000000 | -307.000000 | -315.000000 | 268.000000 | 112.000000 | 2745 |  | CORR | СIGR | 07:02 | 07:11 | 07:09 | 23 | 95 | 9.000000 | EXT | - |  | (c)
30654.047000 | 0.000000 | -0.034000 | -11.605000 | -11.639000 | -2157.000000 | -1437.000000 | -1656.000000 | 1155.000000 |  | 2746 | Нарушение формы кольцевого шва | GWAN |  | 06:20 | 08:16 | 07:41 | 0 | 1001 |  | EXT | Нарушение формы кольцевого шва |  | (c)
30665.652000 | 0.000000 | -0.033000 | -11.410000 | -11.443000 | -562.000000 | 1300.000000 | 1410.000000 | 0.000000 |  | 2747 | Нарушение формы кольцевого шва | GWAN |  | 00:33 | 05:34 | 05:51 | 0 | 3944 |  | EXT | Нарушение формы кольцевого шва |  | (c)
30672.605000 | 6.953000 | 6.875000 | -4.457000 | -4.535000 | 1327.000000 | 1336.000000 | 1337.000000 | 1327.000000 | 4398.000000 | 2747 | Металлургический дефект | MIAN | AXGR | 05:38 | 05:39 | 05:39 | 137 | 20 | 10.000000 | EXT | Металлургический дефект. Эквивалент потери металла 10%. |  | (c)
30688.652000 | 0.000000 | -0.020000 | -10.495000 | -10.515000 | 522.000000 | 1274.000000 | 1078.000000 | 522.000000 |  | 2749 | Смещение кромок | GWAN |  | 05:43 | 07:45 | 07:13 | 0 | 1112 | 3.673000 | EXT | Смещение кромок. Вовнутрь. Величина смещения - 3.7 мм. |  | (c)
30688.652000 | 0.000000 | -0.045000 | -10.495000 | -10.540000 | 1638.000000 | 2116.000000 | 2197.000000 | 1638.000000 |  | 2749 | Смещение кромок | GWAN |  | 08:43 | 10:01 | 10:14 | 0 | 1118 | 3.808000 | EXT | Смещение кромок. Вовнутрь. Величина смещения - 3.8 мм. |  | (c)
30710.404000 | 11.257000 | 11.237000 | -0.153000 | -0.173000 | 1987.000000 | 2156.000000 | 2080.000000 | 1987.000000 | 141.000000 | 2750 |  | CORR | СIGR | 03:43 | 04:10 | 03:58 | 32 | 186 | 12.000000 | EXT | - |  | (c)
30712.006000 | 1.449000 | 1.405000 | -10.161000 | -10.205000 | 47.000000 | 59.000000 | 59.000000 | 47.000000 | 1405.000000 | 2751 |  | CORR | AXGR | 04:03 | 04:05 | 04:05 | 82 | 25 | 12.000000 | EXT | - |  | (c)
30730.910000 | 8.743000 | 8.691000 | -2.872000 | -2.924000 | 1312.000000 | 1330.000000 | 1327.000000 | 1312.000000 | 2819.000000 | 2752 |  | CORR | AXGR | 05:24 | 05:27 | 05:27 | 105 | 29 | 10.000000 | EXT | - |  | (c)
30733.782000 | 0.000000 | -0.048000 | -11.615000 | -11.663000 | 120.000000 | 831.000000 | 1122.000000 | 120.000000 |  | 2753 | Нарушение формы кольцевого шва | GWAN |  | 00:27 | 02:22 | 03:09 | 0 | 2005 |  | EXT | Нарушение формы кольцевого шва |  | (c)
30825.022000 | 0.000000 | -0.030000 | -11.610000 | -11.640000 | 680.000000 | 1081.000000 | 1046.000000 | 680.000000 |  | 2761 | Смещение кромок | GWAN |  | 08:06 | 09:11 | 09:05 | 0 | 732 | 3.729000 | EXT | Смещение кромок. Вовнутрь. Величина смещения - 3.7 мм. |  | (c)
30836.632000 | 0.000000 | -0.031000 | -11.525000 | -11.556000 | -1917.000000 | -1433.000000 | -1559.000000 | 1200.000000 |  | 2762 | Смещение кромок | GWAN |  | 07:40 | 08:58 | 08:38 | 0 | 717 | 4.982000 | EXT | Смещение кромок. Наружу. Величина смещения - 5 мм. |  | (c)
30867.187000 | 0.000000 | -0.020000 | -11.615000 | -11.635000 | -788.000000 | -695.000000 | -688.000000 | 588.000000 |  | 2765 | Смещение кромок | GWAN |  | 07:06 | 07:21 | 07:22 | 0 | 200 | 3.721000 | EXT | Смещение кромок. Наружу. Величина смещения - 3.7 мм. |  | (c)
30878.802000 | 0.000000 | -0.020000 | -11.110000 | -11.130000 | -1887.000000 | -998.000000 | -1345.000000 | 803.000000 |  | 2766 | Смещение кромок | GWAN |  | 03:24 | 05:47 | 04:51 | 0 | 1083 | 3.772000 | EXT | Смещение кромок. Вовнутрь. Величина смещения - 3.8 мм. |  | (c)
30922.657000 | 0.000000 | -0.035000 | -11.310000 | -11.345000 | 1314.000000 | 1825.000000 | 1753.000000 | 1314.000000 |  | 2770 | Смещение кромок | GWAN |  | 09:17 | 10:40 | 10:28 | 0 | 877 | 4.070000 | EXT | Смещение кромок. Вовнутрь. Величина смещения - 4.1 мм. |  | (c)
30954.552000 | 9.420000 | 9.292000 | -2.175000 | -2.303000 | 1324.000000 | 1337.000000 | 1351.000000 | 1324.000000 | 2070.000000 | 2772 |  | CORR | GENE | 07:32 | 07:34 | 07:36 | 233 | 55 | 15.000000 | EXT | - |  | (c)
30968.244000 | 11.517000 | 11.501000 | -0.073000 | -0.089000 | 1527.000000 | 1652.000000 | 1640.000000 | 1527.000000 | 67.000000 | 2773 | Металлургический дефект | MIAN | СIGR | 02:45 | 03:05 | 03:03 | 22 | 226 | 7.000000 | INT | Металлургический дефект. Эквивалент потери металла 7%. |  | (c)
31083.532000 | 0.000000 | -0.052000 | -11.555000 | -11.607000 | -56.000000 | 346.000000 | 251.000000 | 0.000000 |  | 2784 | Нарушение формы кольцевого шва | GWAN |  | 06:58 | 08:03 | 07:47 | 0 | 614 |  | EXT | Нарушение формы кольцевого шва |  | (c)
31095.087000 | 0.000000 | -0.049000 | -10.365000 | -10.414000 | -561.000000 | -400.000000 | 1297.000000 | 561.000000 |  | 2785 | Нарушение формы кольцевого шва | GWAN |  | 10:45 | 11:11 | 03:45 | 0 | 3716 |  | EXT | Нарушение формы кольцевого шва |  | (c)
31197.202000 | 0.000000 | -0.025000 | -10.885000 | -10.910000 | 1446.000000 | -2150.000000 | -2057.000000 | 1099.000000 |  | 2794 | Смещение кромок | GWAN |  | 01:29 | 03:48 | 04:03 | 0 | 1917 | 5.157000 | EXT | Смещение кромок. Вовнутрь. Величина смещения - 5.2 мм. |  | (c)
31219.395000 | 11.308000 | 11.252000 | -0.027000 | -0.083000 | -728.000000 | -508.000000 | -387.000000 | 47.000000 | 12.000000 | 2795 |  | CORR | GENE | 02:55 | 03:30 | 03:50 | 71 | 681 | 11.000000 | EXT | - |  | (c)
31219.422000 | 0.000000 | -0.041000 | -11.600000 | -11.641000 | 1151.000000 | 1323.000000 | 1476.000000 | 1151.000000 |  | 2796 | Нарушение формы кольцевого шва | GWAN |  | 02:45 | 03:13 | 03:38 | 0 | 650 |  | EXT | Нарушение формы кольцевого шва |  | (c)
31219.422000 | 0.000000 | -0.079000 | -11.600000 | -11.679000 | -1746.000000 | -1684.000000 | -1493.000000 | 1239.000000 |  | 2796 | Нарушение формы кольцевого шва | GWAN |  | 06:58 | 07:08 | 07:39 | 0 | 507 |  | EXT | Нарушение формы кольцевого шва |  | (c)
31219.505000 | 0.083000 | 0.073000 | -11.517000 | -11.527000 | 1377.000000 | 1524.000000 | 1472.000000 | 1377.000000 | 73.000000 | 2796 |  | CORR | СIGR | 03:22 | 03:45 | 03:37 | 27 | 191 | 14.000000 | EXT | - |  | (c)
31231.063000 | 0.041000 | 0.007000 | -11.029000 | -11.063000 | -1345.000000 | -1345.000000 | -1325.000000 | 1305.000000 | 7.000000 | 2797 |  | CORR | AXGR | 03:06 | 03:06 | 03:09 | 100 | 40 | 11.000000 | EXT | - |  | (c)
31252.914000 | 10.822000 | 10.813000 | -0.138000 | -0.147000 | 116.000000 | 267.000000 | 293.000000 | 116.000000 | 117.000000 | 2798 |  | CORR | СIGR | 04:53 | 05:18 | 05:22 | 30 | 354 | 14.000000 | EXT | - |  | (c)
31276.138000 | 11.476000 | 11.461000 | -0.159000 | -0.174000 | 641.000000 | 649.000000 | 820.000000 | 641.000000 | 97.000000 | 2800 |  | CORR | GENE | 06:10 | 06:11 | 06:39 | 77 | 357 | 9.000000 | EXT | - |  | (c)
31276.141000 | 11.479000 | 11.472000 | -0.156000 | -0.163000 | -592.000000 | -334.000000 | -446.000000 | 300.000000 | 94.000000 | 2800 |  | CORR | GENE | 02:51 | 03:32 | 03:14 | 69 | 292 | 13.000000 | EXT | - |  | (c)
31276.297000 | 0.000000 | -0.055000 | -11.610000 | -11.665000 | -1967.000000 | -1816.000000 | -1610.000000 | 1254.000000 |  | 2801 | Нарушение формы кольцевого шва | GWAN |  | 02:35 | 03:00 | 03:33 | 0 | 713 |  | EXT | Нарушение формы кольцевого шва |  | (c)
31299.392000 | 0.000000 | -0.021000 | -11.100000 | -11.121000 | 722.000000 | 977.000000 | 957.000000 | 722.000000 |  | 2803 | Смещение кромок | GWAN |  | 01:40 | 02:21 | 02:18 | 0 | 471 | 4.220000 | EXT | Смещение кромок. Вовнутрь. Аномалия находится на отводе. Величина смещения - 4.2 мм. |  | (c)
31310.492000 | 0.000000 | -0.054000 | -11.065000 | -11.119000 | 558.000000 | -2113.000000 | -2205.000000 | 507.000000 |  | 2804 | Нарушение формы кольцевого шва | GWAN |  | 06:26 | 11:15 | 11:00 | 0 | 3396 |  | EXT | Нарушение формы кольцевого шва. Аномалия находится на отводе. |  | (c)
31321.557000 | 0.000000 | -0.051000 | -7.035000 | -7.086000 | 1663.000000 | -413.000000 | -915.000000 | 967.000000 |  | 2805 | Нарушение формы кольцевого шва | GWAN |  | 05:29 | 11:54 | 10:33 | 0 | 3766 |  | EXT | Нарушение формы кольцевого шва. Аномалия находится на отводе. |  | (c)
31328.579000 | 7.022000 | 6.955000 | -0.013000 | -0.080000 | 1156.000000 | 2057.000000 | 1686.000000 | 1156.000000 | 6.000000 | 2805 |  | CORR | GENE | 04:07 | 06:33 | 05:33 | 74 | 1061 | 12.000000 | EXT | -. Аномалия находится на отводе. |  | (c)
31328.580000 | 7.023000 | 6.960000 | -0.012000 | -0.075000 | -2044.000000 | -1866.000000 | -1858.000000 | 1672.000000 | 9.000000 | 2805 |  | CORR | GENE | 07:31 | 07:59 | 08:01 | 66 | 372 | 12.000000 | EXT | -. Аномалия находится на отводе. |  | (c)
31330.092000 | 0.000000 | -0.038000 | -11.335000 | -11.373000 | -2032.000000 | -1855.000000 | -1858.000000 | 1683.000000 |  | 2807 | Нарушение формы кольцевого шва | GWAN |  | 03:13 | 03:41 | 03:41 | 0 | 349 |  | EXT | Нарушение формы кольцевого шва. Аномалия находится на отводе. |  | (c)
31330.092000 | 0.000000 | -0.058000 | -11.335000 | -11.393000 | -286.000000 | 837.000000 | 1028.000000 | 0.000000 |  | 2807 | Нарушение формы кольцевого шва | GWAN |  | 07:54 | 10:56 | 11:27 | 0 | 2629 |  | EXT | Нарушение формы кольцевого шва. Аномалия находится на отводе. |  | (c)
31353.042000 | 0.000000 | -0.036000 | -10.780000 | -10.816000 | -435.000000 | 323.000000 | 59.000000 | 0.000000 |  | 2809 | Смещение кромок | GWAN |  | 00:50 | 02:53 | 02:10 | 0 | 987 | 4.175000 | EXT | Смещение кромок. Наружу. Аномалия находится на отводе. Величина смещения - 4.2 мм. |  | (c)
31353.042000 | 0.000000 | -0.021000 | -10.780000 | -10.801000 | 898.000000 | 1243.000000 | 1235.000000 | 898.000000 |  | 2809 | Смещение кромок | GWAN |  | 04:26 | 05:21 | 05:20 | 0 | 674 | 4.815000 | EXT | Смещение кромок. Вовнутрь. Аномалия находится на отводе. Величина смещения - 4.8 мм. |  | (c)
31386.918000 | 11.471000 | 11.454000 | -0.139000 | -0.156000 | -2035.000000 | -1715.000000 | -1571.000000 | 1107.000000 | 120.000000 | 2811 |  | CORR | СIGR | 04:36 | 05:28 | 05:51 | 36 | 928 | 14.000000 | EXT | -. Аномалия находится на упругопластическом изгибе: R=307 D, максимальное растяжение на 6.1 час. |  | (c)
31409.787000 | 0.000000 | -0.040000 | -11.600000 | -11.640000 | 848.000000 | 1499.000000 | 1479.000000 | 848.000000 |  | 2814 | Смещение кромок | GWAN |  | 08:48 | 10:33 | 10:29 | 0 | 1260 | 4.281000 | EXT | Смещение кромок. Вовнутрь. Величина смещения - 4.3 мм. |  | (c)
31455.731000 | 11.544000 | 11.513000 | -0.061000 | -0.092000 | 1828.000000 | -1896.000000 | -2176.000000 | 1719.000000 | 37.000000 | 2817 |  | CORR | GENE | 00:39 | 02:38 | 01:53 | 55 | 914 | 9.000000 | EXT | - |  | (c)
31455.803000 | 0.011000 | 0.011000 | -11.564000 | -11.564000 | -1717.000000 | -1354.000000 | -1461.000000 | 1205.000000 | 11.000000 | 2818 |  | CORR | GENE | 00:44 | 01:43 | 01:25 | 70 | 512 | 13.000000 | EXT | - |  | (c)
31593.990000 | 11.108000 | 10.897000 | -0.095000 | -0.306000 | 1513.000000 | 1624.000000 | 1573.000000 | 1513.000000 | 51.000000 | 2829а |  | CORR | GENE | 08:05 | 08:23 | 08:15 | 255 | 119 | 9.000000 | EXT | -. Аномалия находится на отводе. |  | (c)
31594.518000 | 0.000000 | -0.077000 | -1.932000 | -2.009000 | -340.000000 | 109.000000 | 20.000000 | 0.000000 |  | 2830а | Нарушение формы кольцевого шва | GWAN |  | 01:13 | 02:25 | 02:11 | 0 | 719 |  | EXT | Нарушение формы кольцевого шва. Аномалия находится на отводе. |  | (c)
31600.775000 | 4.325000 | 3.599000 | -4.537000 | -5.263000 | 1096.000000 | 1524.000000 | 1386.000000 | 1096.000000 | 3599.000000 | 2831а |  | ARTD | GENE | 02:55 | 04:04 | 03:41 | 819 | 580 | 13.507786 | EXT | -. Эквивалент потери металла 14%. |  | (c)
31605.307000 | 8.857000 | 8.818000 | -0.005000 | -0.044000 | 1289.000000 | -1479.000000 | -2180.000000 | 1188.000000 | 5.000000 | 2831а |  | CORR | СIGR | 03:26 | 07:59 | 06:06 | 39 | 1984 | 14.000000 | EXT | -. Аномалия находится на упругопластическом изгибе: R=552 D, максимальное растяжение на 0.1 час. |  | (c)
31628.552000 | 0.000000 | -0.042000 | -11.520000 | -11.562000 | -1788.000000 | -679.000000 | -239.000000 | 0.000000 |  | 2834 | Нарушение формы кольцевого шва | GWAN |  | 00:05 | 03:04 | 04:15 | 0 | 3098 |  | EXT | Нарушение формы кольцевого шва. Аномалия находится на упругопластическом изгибе: R=758 D, максимальное растяжение на 0.2 час. |  | (c)
31731.542000 | 0.000000 | -0.035000 | -11.620000 | -11.655000 | 243.000000 | 321.000000 | 334.000000 | 243.000000 |  | 2843 | Смещение кромок | GWAN |  | 01:18 | 01:30 | 01:33 | 0 | 183 | 3.815000 | EXT | Смещение кромок. Наружу. Величина смещения - 3.8 мм. |  | (c)
31964.458000 | 4.996000 | 4.943000 | -6.609000 | -6.662000 | -2010.000000 | -1946.000000 | -1958.000000 | 1905.000000 | 4943.000000 | 2863 |  | DENT |  | 02:17 | 02:27 | 02:25 | 94 | 105 | 0.281690 |  | - |  | (c)
31971.098000 | 0.031000 | 0.031000 | -11.584000 | -11.584000 | -971.000000 | -818.000000 | -674.000000 | 377.000000 | 31.000000 | 2864 |  | CORR | GENE | 07:42 | 08:06 | 08:30 | 99 | 594 | 10.000000 | EXT | - |  | (c)
32155.742000 | 0.000000 | -0.046000 | -11.170000 | -11.216000 | -1658.000000 | -1445.000000 | -1502.000000 | 1347.000000 |  | 2880 | Нарушение формы кольцевого шва | GWAN |  | 07:56 | 08:31 | 08:21 | 0 | 311 |  | EXT | Нарушение формы кольцевого шва |  | (c)
32166.912000 | 0.000000 | -0.055000 | -11.420000 | -11.475000 | -1497.000000 | -1001.000000 | -673.000000 | 0.000000 |  | 2881 | Нарушение формы кольцевого шва | GWAN |  | 04:47 | 06:07 | 07:00 | 0 | 1647 |  | EXT | Нарушение формы кольцевого шва |  | (c)
32171.305000 | 4.393000 | 4.383000 | -7.027000 | -7.037000 | 1238.000000 | 1277.000000 | 1267.000000 | 1238.000000 | 4383.000000 | 2881 |  | ARTD | СIGR | 00:09 | 00:15 | 00:13 | 23 | 57 | 14.000000 | EXT | -. Эквивалент потери металла 14%. |  | (c)
32171.371000 | 4.459000 | 4.451000 | -6.961000 | -6.969000 | 1141.000000 | 1167.000000 | 1166.000000 | 1141.000000 | 4451.000000 | 2881 |  | ARTD | CISL | 11:53 | 11:57 | 11:57 | 17 | 50 | 7.000000 | EXT | -. Эквивалент потери металла 7%. |  | (c)
32171.722000 | 4.810000 | 4.798000 | -6.610000 | -6.622000 | 1191.000000 | 1209.000000 | 1217.000000 | 1191.000000 | 4798.000000 | 2881 |  | ARTD | СIGR | 00:01 | 00:04 | 00:05 | 23 | 53 | 7.000000 | EXT | -. Эквивалент потери металла 7%. |  | (c)
32172.197000 | 5.285000 | 5.275000 | -6.135000 | -6.145000 | 1113.000000 | 1136.000000 | 1135.000000 | 1113.000000 | 5275.000000 | 2881 |  | ARTD | СIGR | 11:48 | 11:52 | 11:52 | 20 | 45 | 10.000000 | EXT | -. Эквивалент потери металла 10%. |  | (c)
32178.332000 | 0.000000 | -0.044000 | -11.640000 | -11.684000 | 1949.000000 | -1968.000000 | -2024.000000 | 1536.000000 |  | 2882 | Нарушение формы кольцевого шва | GWAN |  | 00:12 | 01:40 | 01:31 | 0 | 976 |  | EXT | Нарушение формы кольцевого шва |  | (c)
32178.332000 | 0.000000 | -0.040000 | -11.640000 | -11.680000 | -337.000000 | -196.000000 | -148.000000 | 0.000000 |  | 2882 | Нарушение формы кольцевого шва | GWAN |  | 06:03 | 06:26 | 06:34 | 0 | 379 |  | EXT | Нарушение формы кольцевого шва |  | (c)
32178.332000 | 0.000000 | -0.060000 | -11.640000 | -11.700000 | 315.000000 | 657.000000 | 619.000000 | 315.000000 |  | 2882 | Нарушение формы кольцевого шва | GWAN |  | 07:49 | 08:44 | 08:38 | 0 | 608 |  | EXT | Нарушение формы кольцевого шва |  | (c)
32178.452000 | 0.120000 | 0.070000 | -11.520000 | -11.570000 | -175.000000 | 27.000000 | -36.000000 | 0.000000 | 70.000000 | 2882 |  | CORR | GENE | 06:29 | 07:02 | 06:52 | 67 | 279 | 10.000000 | EXT | - |  | (c)
32247.592000 | 0.000000 | -0.044000 | -11.200000 | -11.244000 | 1414.000000 | -1678.000000 | -1852.000000 | 658.000000 |  | 2888 | Нарушение формы кольцевого шва | GWAN |  | 11:18 | 02:59 | 02:31 | 0 | 2389 |  | EXT | Нарушение формы кольцевого шва |  | (c)
32381.197000 | 0.000000 | -0.049000 | -11.365000 | -11.414000 | 59.000000 | 310.000000 | 231.000000 | 59.000000 |  | 2900 | Нарушение формы кольцевого шва | GWAN |  | 09:01 | 09:42 | 09:29 | 0 | 343 |  | EXT | Нарушение формы кольцевого шва |  | (c)
32449.782000 | 0.000000 | -0.036000 | -11.390000 | -11.426000 | 729.000000 | 1467.000000 | 1427.000000 | 729.000000 |  | 2906 | Нарушение формы кольцевого шва | GWAN |  | 00:41 | 02:40 | 02:33 | 0 | 1396 |  | EXT | Нарушение формы кольцевого шва |  | (c)
32495.797000 | 0.000000 | -0.030000 | -11.465000 | -11.495000 | -244.000000 | 450.000000 | 366.000000 | 0.000000 |  | 2910 | Смещение кромок | GWAN |  | 05:48 | 07:40 | 07:27 | 0 | 1220 | 4.835000 | EXT | Смещение кромок. Наружу. Величина смещения - 4.8 мм. |  | (c)
32495.797000 | 0.000000 | -0.055000 | -11.465000 | -11.520000 | 1121.000000 | 1213.000000 | 1282.000000 | 1121.000000 |  | 2910 | Нарушение формы кольцевого шва | GWAN |  | 09:28 | 09:43 | 09:54 | 0 | 321 |  | EXT | Нарушение формы кольцевого шва |  | (c)
32495.797000 | 0.000000 | -0.036000 | -11.465000 | -11.501000 | 1780.000000 | -1864.000000 | -2054.000000 | 1427.000000 |  | 2910 | Нарушение формы кольцевого шва | GWAN |  | 11:15 | 01:27 | 00:56 | 0 | 1255 |  | EXT | Нарушение формы кольцевого шва |  | (c)
32530.277000 | 0.000000 | -0.041000 | -11.560000 | -11.601000 | 712.000000 | 1465.000000 | 1109.000000 | 712.000000 |  | 2913 | Нарушение формы кольцевого шва | GWAN |  | 02:33 | 04:35 | 03:37 | 0 | 795 |  | EXT | Нарушение формы кольцевого шва |  | (c)
32530.277000 | 0.000000 | -0.054000 | -11.560000 | -11.614000 | 2141.000000 | -1387.000000 | -1410.000000 | 501.000000 |  | 2913 | Нарушение формы кольцевого шва | GWAN |  | 06:24 | 08:54 | 08:50 | 0 | 1819 |  | EXT | Нарушение формы кольцевого шва |  | (c)
32553.444000 | 0.132000 | 0.128000 | -11.468000 | -11.472000 | 448.000000 | 909.000000 | 780.000000 | 448.000000 | 128.000000 | 2915 |  | CORR | СIGR | 06:26 | 07:40 | 07:19 | 29 | 664 | 14.000000 | EXT | - |  | (c)
32598.827000 | 0.000000 | -0.033000 | -11.165000 | -11.198000 | -1552.000000 | -861.000000 | -837.000000 | 122.000000 |  | 2919 | Нарушение формы кольцевого шва | GWAN |  | 02:36 | 04:27 | 04:31 | 0 | 1431 |  | EXT | Нарушение формы кольцевого шва |  | (c)
32598.827000 | 0.000000 | -0.040000 | -11.165000 | -11.205000 | -75.000000 | 94.000000 | 307.000000 | 0.000000 |  | 2919 | Смещение кромок | GWAN |  | 06:34 | 07:02 | 07:36 | 0 | 764 | 3.687000 | EXT | Смещение кромок. Наружу. Величина смещения - 3.7 мм. |  | (c)
32609.984000 | 11.157000 | 11.096000 | -0.008000 | -0.069000 | 770.000000 | 780.000000 | 784.000000 | 770.000000 | 8.000000 | 2919 |  | CORR | AXGR | 08:51 | 08:52 | 08:53 | 61 | 28 | 9.000000 | EXT | - |  | (c)
32610.126000 | 0.134000 | 0.125000 | -11.296000 | -11.305000 | -2050.000000 | -1919.000000 | -1929.000000 | 1809.000000 | 125.000000 | 2920 |  | CORR | СIGR | 08:05 | 08:26 | 08:24 | 20 | 241 | 24.000000 | EXT | - |  | (c)
32621.282000 | 11.290000 | 11.279000 | -0.140000 | -0.151000 | 2177.000000 | -2080.000000 | -2114.000000 | 1943.000000 | 126.000000 | 2920 |  | CORR | СIGR | 07:27 | 08:00 | 07:55 | 25 | 341 | 34.000000 | EXT | - |  | (c)
32621.285000 | 11.293000 | 11.282000 | -0.137000 | -0.148000 | 512.000000 | 1133.000000 | 1159.000000 | 512.000000 | 122.000000 | 2920 |  | CORR | СIGR | 02:59 | 04:39 | 04:43 | 26 | 1293 | 12.000000 | EXT | - |  | (c)
32621.393000 | 11.401000 | 11.348000 | -0.029000 | -0.082000 | 2182.000000 | 2199.000000 | 2196.000000 | 2182.000000 | 29.000000 | 2920 |  | CORR | PITT | 07:28 | 07:31 | 07:30 | 53 | 27 | 11.000000 | EXT | - |  | (c)
32621.407000 | 11.415000 | 11.355000 | -0.015000 | -0.075000 | -2219.000000 | -2204.000000 | -2206.000000 | 2193.000000 | 15.000000 | 2920 |  | CORR | AXGR | 07:38 | 07:40 | 07:40 | 60 | 26 | 15.000000 | EXT | - |  | (c)
32621.416000 | 11.424000 | 11.351000 | -0.006000 | -0.079000 | -2081.000000 | -2057.000000 | -2051.000000 | 2022.000000 | 6.000000 | 2920 |  | CORR | GENE | 08:00 | 08:04 | 08:05 | 73 | 59 | 15.000000 | EXT | - |  | (c)
32621.422000 | 0.000000 | -0.050000 | -11.610000 | -11.660000 | -493.000000 | -214.000000 | -183.000000 | 0.000000 |  | 2921 | Коррозия на шве | GWAN |  | 04:54 | 05:39 | 05:44 | 102 | 620 | 16.000000 | EXT | Коррозия на шве |  | (c)
32621.439000 | 0.017000 | 0.005000 | -11.593000 | -11.605000 | 428.000000 | 709.000000 | 577.000000 | 428.000000 | 5.000000 | 2921 |  | CORR | СIGR | 07:22 | 08:08 | 07:46 | 27 | 297 | 15.000000 | EXT | - |  | (c)
32621.458000 | 0.036000 | 0.036000 | -11.574000 | -11.574000 | 663.000000 | 688.000000 | 691.000000 | 663.000000 | 36.000000 | 2921 |  | CORR | GENE | 08:00 | 08:04 | 08:05 | 99 | 57 | 15.000000 | EXT | - |  | (c)
32621.486000 | 0.064000 | 0.004000 | -11.546000 | -11.606000 | -601.000000 | -574.000000 | -571.000000 | 541.000000 | 4.000000 | 2921 |  | CORR | GENE | 04:36 | 04:41 | 04:41 | 151 | 60 | 16.000000 | EXT | - |  | (c)
32621.497000 | 0.075000 | 0.039000 | -11.535000 | -11.571000 | 527.000000 | 544.000000 | 549.000000 | 527.000000 | 39.000000 | 2921 |  | CORR | PITT | 07:38 | 07:41 | 07:42 | 86 | 44 | 12.000000 | EXT | - |  | (c)
32633.007000 | 11.585000 | 11.575000 | -0.025000 | -0.035000 | -1027.000000 | -937.000000 | -965.000000 | 904.000000 | 11.000000 | 2921 |  | CORR | СIGR | 03:28 | 03:42 | 03:37 | 24 | 123 | 14.000000 | EXT | - |  | (c)
32633.071000 | 0.039000 | 0.030000 | -11.596000 | -11.605000 | -844.000000 | -829.000000 | -831.000000 | 819.000000 | 30.000000 | 2922 |  | CORR | AXGR | 04:25 | 04:27 | 04:27 | 56 | 25 | 16.000000 | EXT | - |  | (c)
32633.099000 | 0.067000 | 0.001000 | -11.568000 | -11.634000 | 282.000000 | 301.000000 | 300.000000 | 282.000000 | 1.000000 | 2922 |  | CORR | AXGR | 07:26 | 07:29 | 07:29 | 79 | 35 | 12.000000 | EXT | - |  | (c)
32633.175000 | 0.143000 | 0.131000 | -11.492000 | -11.504000 | -1092.000000 | -1036.000000 | -1038.000000 | 985.000000 | 131.000000 | 2922 |  | CORR | СIGR | 03:45 | 03:54 | 03:53 | 37 | 107 | 15.000000 | EXT | - |  | (c)
32644.529000 | 11.497000 | 11.475000 | -0.138000 | -0.160000 | -203.000000 | -138.000000 | -114.000000 | 26.000000 | 127.000000 | 2922 |  | CORR | СIGR | 06:08 | 06:18 | 06:22 | 33 | 177 | 14.000000 | EXT | - |  | (c)
32644.530000 | 11.498000 | 11.489000 | -0.137000 | -0.146000 | -847.000000 | -768.000000 | -798.000000 | 749.000000 | 122.000000 | 2922 |  | CORR | СIGR | 04:24 | 04:37 | 04:32 | 24 | 98 | 12.000000 | EXT | - |  | (c)
32644.531000 | 11.499000 | 11.489000 | -0.136000 | -0.146000 | -367.000000 | -303.000000 | -327.000000 | 287.000000 | 121.000000 | 2922 |  | CORR | СIGR | 05:42 | 05:52 | 05:48 | 25 | 80 | 9.000000 | EXT | - |  | (c)
32644.532000 | 11.500000 | 11.487000 | -0.135000 | -0.148000 | -645.000000 | -572.000000 | -595.000000 | 546.000000 | 121.000000 | 2922 |  | CORR | СIGR | 04:57 | 05:08 | 05:05 | 27 | 99 | 23.000000 | EXT | - |  | (c)
32644.593000 | 11.561000 | 11.546000 | -0.074000 | -0.089000 | -1194.000000 | -1080.000000 | -1106.000000 | 1018.000000 | 39.000000 | 2922 |  | CORR | СIGR | 03:28 | 03:46 | 03:42 | 50 | 176 | 13.000000 | EXT | - |  | (c)
32644.628000 | 11.596000 | 11.529000 | -0.039000 | -0.106000 | 1108.000000 | 1121.000000 | 1124.000000 | 1108.000000 | 25.000000 | 2922 |  | CORR | AXGR | 09:40 | 09:42 | 09:42 | 81 | 31 | 9.000000 | EXT | - |  | (c)
32644.641000 | 11.609000 | 11.514000 | -0.026000 | -0.121000 | -576.000000 | -548.000000 | -552.000000 | 529.000000 | 26.000000 | 2922 |  | CORR | AXGR | 05:08 | 05:12 | 05:12 | 95 | 47 | 12.000000 | EXT | - |  | (c)
32644.641000 | 11.609000 | 11.518000 | -0.026000 | -0.117000 | 298.000000 | 308.000000 | 312.000000 | 298.000000 | 8.000000 | 2922 |  | CORR | AXGR | 07:29 | 07:31 | 07:31 | 109 | 28 | 10.000000 | EXT | - |  | (c)
32644.653000 | 11.621000 | 11.527000 | -0.014000 | -0.108000 | -814.000000 | -798.000000 | -800.000000 | 785.000000 | 13.000000 | 2922 |  | CORR | AXGR | 04:29 | 04:32 | 04:32 | 95 | 29 | 15.000000 | EXT | - |  | (c)
32656.229000 | 0.047000 | 0.018000 | -11.268000 | -11.297000 | -1480.000000 | -1464.000000 | -1462.000000 | 1444.000000 | 18.000000 | 2924 |  | CORR | AXGR | 04:04 | 04:06 | 04:06 | 74 | 35 | 13.000000 | EXT | - |  | (c)
32656.236000 | 0.054000 | 0.018000 | -11.261000 | -11.297000 | -1580.000000 | -1565.000000 | -1567.000000 | 1553.000000 | 18.000000 | 2924 |  | CORR | AXGR | 03:47 | 03:50 | 03:49 | 76 | 27 | 12.000000 | EXT | - |  | (c)
32667.497000 | 0.000000 | -0.037000 | -11.400000 | -11.437000 | -2053.000000 | -1905.000000 | -1743.000000 | 1433.000000 |  | 2925 | Коррозия на шве | GWAN |  | 03:54 | 04:18 | 04:44 | 68 | 620 | 21.000000 | EXT | Коррозия на шве |  | (c)
32667.497000 | 0.000000 | -0.048000 | -11.400000 | -11.448000 | -1060.000000 | -817.000000 | -498.000000 | 0.000000 |  | 2925 | Коррозия на шве | GWAN |  | 06:35 | 07:14 | 08:05 | 75 | 1125 | 18.000000 | EXT | Коррозия на шве |  | (c)
32667.519000 | 0.022000 | 0.011000 | -11.378000 | -11.389000 | -518.000000 | -511.000000 | -508.000000 | 498.000000 | 11.000000 | 2925 |  | CORR | AXGR | 08:02 | 08:03 | 08:04 | 40 | 20 | 12.000000 | EXT | - |  | (c)
32667.575000 | 0.078000 | 0.050000 | -11.322000 | -11.350000 | -1936.000000 | -1817.000000 | -1732.000000 | 1528.000000 | 50.000000 | 2925 |  | CORR | GENE | 04:13 | 04:32 | 04:46 | 63 | 408 | 15.000000 | EXT | - |  | (c)
32667.599000 | 0.102000 | 0.086000 | -11.298000 | -11.314000 | -894.000000 | -829.000000 | -810.000000 | 726.000000 | 86.000000 | 2925 |  | CORR | СIGR | 07:01 | 07:12 | 07:15 | 27 | 168 | 13.000000 | EXT | - |  | (c)
32678.932000 | 0.035000 | 0.011000 | -11.435000 | -11.459000 | -917.000000 | -908.000000 | -905.000000 | 893.000000 | 11.000000 | 2926 |  | CORR | AXGR | 04:02 | 04:03 | 04:04 | 56 | 24 | 12.000000 | EXT | - |  | (c)
32678.943000 | 0.046000 | 0.029000 | -11.424000 | -11.441000 | 661.000000 | 679.000000 | 674.000000 | 661.000000 | 29.000000 | 2926 |  | CORR | AXGR | 08:16 | 08:19 | 08:18 | 54 | 26 | 14.000000 | EXT | - |  | (c)
32690.367000 | 0.000000 | -0.031000 | -1.480000 | -1.511000 | -1128.000000 | -716.000000 | -648.000000 | 167.000000 |  | 2927 | Смещение кромок | GWAN |  | 08:03 | 09:09 | 09:20 | 0 | 961 | 3.851000 | EXT | Смещение кромок. Вовнутрь. Величина смещения - 3.9 мм. |  | (c)
32722.825000 | 11.438000 | 11.425000 | -0.082000 | -0.095000 | 2223.000000 | -2180.000000 | -2200.000000 | 2162.000000 | 72.000000 | 2936 |  | CORR | СIGR | 05:23 | 05:32 | 05:29 | 23 | 77 | 15.000000 | EXT | - |  | (c)
32727.967000 | 0.000000 | -0.025000 | -1.410000 | -1.435000 | -405.000000 | 139.000000 | 73.000000 | 0.000000 |  | 2940 | Смещение кромок | GWAN |  | 02:22 | 03:50 | 03:39 | 0 | 956 | 4.734000 | EXT | Смещение кромок. Вовнутрь. Аномалия находится на отводе. Величина смещения - 4.7 мм. |  | (c)
32727.967000 | 0.000000 | -0.001000 | -1.410000 | -1.411000 | 795.000000 | 1106.000000 | 1081.000000 | 795.000000 |  | 2940 | Смещение кромок | GWAN |  | 05:36 | 06:26 | 06:22 | 0 | 572 | 3.748000 | EXT | Смещение кромок. Наружу. Аномалия находится на отводе. Величина смещения - 3.7 мм. |  | (c)
32737.937000 | 0.000000 | -0.040000 | -11.480000 | -11.520000 | -651.000000 | -157.000000 | -180.000000 | 0.000000 |  | 2942 | Смещение кромок | GWAN |  | 04:56 | 06:16 | 06:12 | 0 | 941 | 4.314000 | EXT | Смещение кромок. Наружу. Аномалия находится на отводе. Величина смещения - 4.3 мм. |  | (c)
32771.338000 | 11.277000 | 11.264000 | -0.099000 | -0.112000 | 320.000000 | 471.000000 | 399.000000 | 320.000000 | 88.000000 | 2943в |  | CORR | СIGR | 07:07 | 07:31 | 07:19 | 24 | 158 | 14.000000 | EXT | -. Аномалия находится на отводе. |  | (c)
32771.437000 | 0.000000 | -0.025000 | -11.320000 | -11.345000 | 686.000000 | 968.000000 | 1108.000000 | 22.657354 |  | 2945 | Смещение кромок | GWAN |  | 02:07 | 02:52 | 03:15 | 0 | 842 | 3.764000 | EXT | Смещение кромок. Вовнутрь. Аномалия находится на отводе. Величина смещения - 3.8 мм. |  | (c)
32771.437000 | 0.000000 | -0.065000 | -11.320000 | -11.385000 | -421.000000 | -265.000000 | -220.000000 | 1.577980 |  | 2945 | Вышлифовка на шве | GWAN |  | 11:08 | 11:33 | 11:41 | 117 | 401 | 10.000000 | EXT | Вышлифовка на шве. Аномалия находится на отводе. |  | (c)
32773.254000 | 1.817000 | 1.805000 | -9.503000 | -9.515000 | 1818.000000 | 1875.000000 | 1858.000000 | 23.688927 | 1805.000000 | 2945 |  | CORR | СIGR | 05:10 | 05:19 | 05:16 | 35 | 79 | 15.000000 | EXT | -. Аномалия находится на отводе. |  | (c)
32775.835000 | 4.398000 | 4.331000 | -6.922000 | -6.989000 | 1917.000000 | 1935.000000 | 1931.000000 | 21.827851 | 4331.000000 | 2945 |  | CORR | AXGR | 05:25 | 05:28 | 05:28 | 116 | 29 | 11.000000 | EXT | -. Аномалия находится на отводе. |  | (c)
32777.100000 | 5.663000 | 5.603000 | -5.657000 | -5.717000 | 1322.000000 | 1337.000000 | 1343.000000 | 68.333118 | 5596.000000 | 2945 |  | CORR | AXGR | 03:49 | 03:52 | 03:53 | 121 | 41 | 10.000000 | EXT | -. Аномалия находится на отводе. |  | (c)
32777.104000 | 5.667000 | 5.649000 | -5.653000 | -5.671000 | 1463.000000 | 1567.000000 | 1518.000000 | 48.584347 | 5643.000000 | 2945 |  | CORR | СIGR | 04:12 | 04:29 | 04:21 | 28 | 110 | 9.000000 | EXT | -. Аномалия находится на отводе. |  | (c)
32777.282000 | 5.845000 | 5.774000 | -5.475000 | -5.546000 | 1748.000000 | 1823.000000 | 1894.000000 | 3.675754 | 5446.000000 | 2945 |  | CORR | GENE | 04:58 | 05:10 | 05:22 | 100 | 291 | 9.000000 | EXT | -. Аномалия находится на отводе. |  | (c)
32777.327000 | 5.890000 | 5.878000 | -5.430000 | -5.442000 | 1449.000000 | 1500.000000 | 1486.000000 | 54.071830 | 5417.000000 | 2945 |  | CORR | СIGR | 04:10 | 04:18 | 04:16 | 25 | 74 | 12.000000 | EXT | -. Аномалия находится на отводе. |  | (c)
32777.898000 | 6.461000 | 6.450000 | -4.859000 | -4.870000 | 1966.000000 | 2029.000000 | 2069.000000 | 0.000000 | 4832.000000 | 2945 |  | CORR | СIGR | 05:33 | 05:44 | 05:50 | 38 | 205 | 13.000000 | EXT | -. Аномалия находится на отводе. |  | (c)
32777.988000 | 6.551000 | 6.518000 | -4.769000 | -4.802000 | 1482.000000 | 1494.000000 | 1495.000000 | 57.222095 | 4723.000000 | 2945 |  | CORR | AXGR | 04:15 | 04:17 | 04:17 | 79 | 27 | 14.000000 | EXT | -. Аномалия находится на отводе. |  | (c)
32778.031000 | 6.594000 | 6.574000 | -4.726000 | -4.746000 | 1726.000000 | 1872.000000 | 1858.000000 | 8.840444 | 4697.000000 | 2945 |  | CORR | GENE | 04:55 | 05:18 | 05:16 | 49 | 263 | 15.000000 | EXT | -. Аномалия находится на отводе. |  | (c)
32778.284000 | 6.847000 | 6.828000 | -4.473000 | -4.492000 | 966.000000 | 1037.000000 | 1078.000000 | 74.891987 | 4451.000000 | 2945 |  | CORR | СIGR | 02:52 | 03:03 | 03:10 | 41 | 224 | 15.000000 | EXT | -. Аномалия находится на отводе. |  | (c)
32778.291000 | 6.854000 | 6.842000 | -4.466000 | -4.478000 | 1254.000000 | 1332.000000 | 1372.000000 | 50.319360 | 4449.000000 | 2945 |  | CORR | СIGR | 03:39 | 03:51 | 03:57 | 29 | 235 | 12.000000 | EXT | -. Аномалия находится на отводе. |  | (c)
32778.469000 | 7.032000 | 6.779000 | -4.288000 | -4.541000 | 1726.000000 | 1916.000000 | 1823.000000 | 17.192716 | 4246.000000 | 2945 |  | CORR | GENE | 04:55 | 05:25 | 05:10 | 295 | 194 | 13.000000 | EXT | -. Аномалия находится на отводе. |  | (c)
32778.521000 | 7.084000 | 7.047000 | -4.236000 | -4.273000 | 1519.000000 | 1672.000000 | 1610.000000 | 35.349829 | 4220.000000 | 2945 |  | CORR | GENE | 04:21 | 04:46 | 04:36 | 53 | 182 | 20.000000 | EXT | -. Аномалия находится на отводе. |  | (c)
32778.866000 | 7.429000 | 7.413000 | -3.891000 | -3.907000 | 1657.000000 | 1727.000000 | 1734.000000 | 27.723841 | 3874.000000 | 2945 |  | CORR | СIGR | 04:44 | 04:55 | 04:56 | 33 | 153 | 13.000000 | EXT | -. Аномалия находится на отводе. |  | (c)
32780.065000 | 8.628000 | 8.477000 | -2.692000 | -2.843000 | 1472.000000 | 1516.000000 | 1501.000000 | 54.104043 | 2656.000000 | 2945 |  | CORR | GENE | 04:14 | 04:21 | 04:18 | 187 | 59 | 10.000000 | EXT | -. Аномалия находится на отводе. |  | (c)
32780.343000 | 8.906000 | 8.774000 | -2.414000 | -2.546000 | 1501.000000 | 1523.000000 | 1526.000000 | 52.780658 | 2385.000000 | 2945 |  | CORR | GENE | 04:18 | 04:22 | 04:22 | 161 | 50 | 15.000000 | EXT | -. Аномалия находится на отводе. |  | (c)
32781.557000 | 10.120000 | 10.102000 | -1.200000 | -1.218000 | 1619.000000 | 1776.000000 | 1733.000000 | 21.711819 | 1191.000000 | 2945 |  | CORR | СIGR | 04:37 | 05:03 | 04:56 | 27 | 228 | 9.000000 | EXT | -. Аномалия находится на отводе. |  | (c)
32788.188000 | 5.431000 | 5.323000 | -4.889000 | -4.997000 | 127.000000 | 164.000000 | 151.000000 | 127.000000 | 4832.000000 | 2946 |  | CORR | GENE | 06:32 | 06:38 | 06:36 | 165 | 49 | 9.000000 | EXT | -. Аномалия находится на отводе. |  | (c)
32788.375000 | 5.618000 | 5.534000 | -4.702000 | -4.786000 | -51.000000 | 118.000000 | 53.000000 | 0.000000 | 4603.000000 | 2946 |  | CORR | GENE | 06:03 | 06:30 | 06:20 | 183 | 209 | 12.000000 | EXT | -. Аномалия находится на отводе. |  | (c)
32788.958000 | 6.201000 | 6.008000 | -4.119000 | -4.312000 | -644.000000 | -431.000000 | -429.000000 | 213.000000 | 4024.000000 | 2946 |  | CORR | GENE | 04:27 | 05:02 | 05:02 | 288 | 431 | 14.000000 | EXT | -. Аномалия находится на отводе. |  | (c)
32788.976000 | 6.219000 | 6.189000 | -4.101000 | -4.131000 | -847.000000 | -792.000000 | -803.000000 | 759.000000 | 4091.000000 | 2946 |  | CORR | СIGR | 03:55 | 04:04 | 04:02 | 40 | 88 | 10.000000 | EXT | -. Аномалия находится на отводе. |  | (c)
32789.079000 | 6.322000 | 6.249000 | -3.998000 | -4.071000 | -245.000000 | -22.000000 | 8.000000 | 0.000000 | 3957.000000 | 2946 |  | CORR | GENE | 05:32 | 06:08 | 06:13 | 114 | 506 | 15.000000 | EXT | -. Аномалия находится на отводе. |  | (c)
32789.331000 | 6.574000 | 6.553000 | -3.746000 | -3.767000 | -847.000000 | -790.000000 | -812.000000 | 777.000000 | 3741.000000 | 2946 |  | CORR | СIGR | 03:55 | 04:04 | 04:00 | 26 | 70 | 10.000000 | EXT | -. Аномалия находится на отводе. |  | (c)
32789.583000 | 6.826000 | 6.776000 | -3.494000 | -3.544000 | -797.000000 | -784.000000 | -789.000000 | 780.000000 | 3443.000000 | 2946 |  | CORR | AXGR | 04:03 | 04:05 | 04:04 | 101 | 17 | 12.000000 | EXT | -. Аномалия находится на отводе. |  | (c)
32789.725000 | 6.968000 | 6.955000 | -3.352000 | -3.365000 | -588.000000 | -586.000000 | -578.000000 | 567.000000 | 3309.000000 | 2946 |  | CORR | AXGR | 04:36 | 04:37 | 04:38 | 56 | 21 | 10.000000 | EXT | -. Аномалия находится на отводе. |  | (c)
32789.907000 | 7.150000 | 7.076000 | -3.170000 | -3.244000 | -330.000000 | -166.000000 | -212.000000 | 93.000000 | 3161.000000 | 2946 |  | CORR | GENE | 05:18 | 05:45 | 05:37 | 83 | 237 | 15.000000 | EXT | -. Аномалия находится на отводе. |  | (c)
32789.909000 | 7.152000 | 7.091000 | -3.168000 | -3.229000 | -536.000000 | -522.000000 | -517.000000 | 498.000000 | 3109.000000 | 2946 |  | CORR | AXGR | 04:45 | 04:47 | 04:48 | 120 | 38 | 11.000000 | EXT | -. Аномалия находится на отводе. |  | (c)
32790.034000 | 7.277000 | 6.814000 | -3.043000 | -3.506000 | -7.000000 | 7.000000 | 97.000000 | 0.000000 | 2926.000000 | 2946 |  | CORR | GENE | 06:10 | 06:13 | 06:27 | 580 | 208 | 15.000000 | EXT | -. Аномалия находится на отводе. |  | (c)
32790.083000 | 7.326000 | 7.211000 | -2.994000 | -3.109000 | -696.000000 | -678.000000 | -652.000000 | 607.000000 | 2913.000000 | 2946 |  | CORR | GENE | 04:19 | 04:22 | 04:26 | 196 | 89 | 11.000000 | EXT | -. Аномалия находится на отводе. |  | (c)
32790.128000 | 7.371000 | 7.202000 | -2.949000 | -3.118000 | -497.000000 | -196.000000 | -284.000000 | 71.000000 | 2821.000000 | 2946 |  | CORR | GENE | 04:51 | 05:40 | 05:26 | 297 | 426 | 10.000000 | EXT | -. Аномалия находится на отводе. |  | (c)
32790.189000 | 7.432000 | 7.377000 | -2.888000 | -2.943000 | -556.000000 | -556.000000 | -536.000000 | 516.000000 | 2823.000000 | 2946 |  | CORR | AXGR | 04:42 | 04:42 | 04:45 | 120 | 40 | 10.000000 | EXT | -. Аномалия находится на отводе. |  | (c)
32790.499000 | 7.742000 | 7.731000 | -2.578000 | -2.589000 | -756.000000 | -718.000000 | -674.000000 | 591.000000 | 2551.000000 | 2946 |  | CORR | СIGR | 04:09 | 04:16 | 04:23 | 38 | 165 | 10.000000 | EXT | -. Аномалия находится на отводе. |  | (c)
32791.153000 | 8.396000 | 8.325000 | -1.924000 | -1.995000 | -492.000000 | -475.000000 | -477.000000 | 461.000000 | 1854.000000 | 2946 |  | CORR | AXGR | 04:52 | 04:55 | 04:55 | 141 | 31 | 14.000000 | EXT | -. Аномалия находится на отводе. |  | (c)
32791.545000 | 8.788000 | 8.685000 | -1.532000 | -1.635000 | -481.000000 | -470.000000 | -470.000000 | 460.000000 | 1477.000000 | 2946 |  | CORR | AXGR | 04:54 | 04:56 | 04:56 | 158 | 21 | 11.000000 | EXT | -. Аномалия находится на отводе. |  | (c)
32791.837000 | 9.080000 | 8.937000 | -1.240000 | -1.383000 | -643.000000 | -565.000000 | -579.000000 | 515.000000 | 1057.000000 | 2946 |  | CORR | GENE | 04:28 | 04:40 | 04:38 | 326 | 128 | 15.000000 | EXT | -. Аномалия находится на отводе. |  | (c)
32792.270000 | 9.513000 | 9.478000 | -0.807000 | -0.842000 | -763.000000 | -683.000000 | -676.000000 | 588.000000 | 794.000000 | 2946 |  | CORR | GENE | 04:08 | 04:21 | 04:22 | 48 | 175 | 13.000000 | EXT | -. Аномалия находится на отводе. |  | (c)
32803.592000 | 0.000000 | -0.055000 | -11.495000 | -11.550000 | -1560.000000 | -1235.000000 | -1243.000000 | 927.000000 |  | 2948 | Смещение кромок | GWAN |  | 01:50 | 02:42 | 02:41 | 0 | 633 | 5.885000 | EXT | Смещение кромок. Вовнутрь. Аномалия находится на отводе. Величина смещения - 5.9 мм. |  | (c)
32803.592000 | 0.000000 | -0.059000 | -11.495000 | -11.554000 | -301.000000 | -193.000000 | -126.000000 | 0.000000 |  | 2948 | Вышлифовка на шве | GWAN |  | 05:13 | 05:30 | 05:41 | 128 | 350 | 9.000000 | EXT | Вышлифовка на шве. Аномалия находится на отводе. |  | (c)
32803.592000 | 0.000000 | -0.065000 | -11.495000 | -11.560000 | 293.000000 | 804.000000 | 637.000000 | 293.000000 |  | 2948 | Нарушение формы кольцевого шва | GWAN |  | 06:49 | 08:11 | 07:44 | 0 | 688 |  | EXT | Нарушение формы кольцевого шва. Аномалия находится на отводе. |  | (c)
32803.592000 | 0.000000 | -0.047000 | -11.495000 | -11.542000 | 1155.000000 | 1238.000000 | 1423.000000 | 1155.000000 |  | 2948 | Нарушение формы кольцевого шва | GWAN |  | 09:08 | 09:21 | 09:51 | 0 | 537 |  | EXT | Нарушение формы кольцевого шва. Аномалия находится на отводе. |  | (c)
32858.127000 | 0.000000 | -0.033000 | -11.105000 | -11.138000 | -2081.000000 | -1672.000000 | -1182.000000 | 282.000000 |  | 2953 | Нарушение формы кольцевого шва | GWAN |  | 00:05 | 01:11 | 02:30 | 0 | 1799 |  | EXT | Нарушение формы кольцевого шва |  | (c)
32858.127000 | 0.000000 | -0.038000 | -11.105000 | -11.143000 | 155.000000 | 444.000000 | 533.000000 | 155.000000 |  | 2953 | Нарушение формы кольцевого шва | GWAN |  | 06:06 | 06:53 | 07:07 | 0 | 757 |  | EXT | Нарушение формы кольцевого шва |  | (c)
32902.901000 | 11.114000 | 11.057000 | -0.231000 | -0.288000 | 1284.000000 | 1520.000000 | 1641.000000 | 1284.000000 | 88.000000 | 2956 |  | CORR | GENE | 04:17 | 04:55 | 05:15 | 200 | 714 | 11.000000 | EXT | - |  | (c)
32902.990000 | 11.203000 | 11.189000 | -0.142000 | -0.156000 | -1788.000000 | -1620.000000 | -1659.000000 | 1529.000000 | 127.000000 | 2956 |  | CORR | СIGR | 08:02 | 08:29 | 08:23 | 29 | 259 | 14.000000 | EXT | - |  | (c)
32902.998000 | 11.211000 | 11.196000 | -0.134000 | -0.149000 | -1450.000000 | -1374.000000 | -1401.000000 | 1352.000000 | 119.000000 | 2956 |  | CORR | СIGR | 08:56 | 09:09 | 09:04 | 30 | 98 | 11.000000 | EXT | - |  | (c)
32902.999000 | 11.212000 | 11.198000 | -0.133000 | -0.147000 | 433.000000 | 723.000000 | 639.000000 | 433.000000 | 52.000000 | 2956 |  | CORR | GENE | 02:00 | 02:47 | 02:33 | 95 | 412 | 10.000000 | EXT | - |  | (c)
32903.004000 | 11.217000 | 11.201000 | -0.128000 | -0.144000 | 999.000000 | 1189.000000 | 1110.000000 | 999.000000 | 107.000000 | 2956 |  | CORR | СIGR | 03:31 | 04:02 | 03:49 | 37 | 222 | 14.000000 | EXT | - |  | (c)
32903.052000 | 11.265000 | 11.237000 | -0.080000 | -0.108000 | -1283.000000 | -1119.000000 | -1183.000000 | 1083.000000 | 19.000000 | 2956 |  | CORR | GENE | 09:23 | 09:50 | 09:39 | 89 | 200 | 15.000000 | EXT | - |  | (c)
32912.249000 | 9.117000 | 9.076000 | -2.343000 | -2.384000 | 1881.000000 | 2050.000000 | 2010.000000 | 1881.000000 | 2279.000000 | 2957 |  | DENT |  | 05:38 | 06:05 | 05:59 | 105 | 257 | 0.352113 |  | - |  | (c)
32913.504000 | 10.372000 | 10.328000 | -1.088000 | -1.132000 | 1543.000000 | 1668.000000 | 1648.000000 | 1543.000000 | 1034.000000 | 2957 |  | DENT |  | 04:43 | 05:03 | 05:00 | 98 | 210 | 0.281690 |  | - |  | (c)
32914.592000 | 0.000000 | -0.045000 | -11.235000 | -11.280000 | 178.000000 | 728.000000 | 693.000000 | 178.000000 |  | 2958 | Нарушение формы кольцевого шва | GWAN |  | 00:46 | 02:15 | 02:09 | 0 | 1029 |  | EXT | Нарушение формы кольцевого шва |  | (c)
32914.592000 | 0.000000 | -0.050000 | -11.235000 | -11.285000 | -2074.000000 | -1469.000000 | -1714.000000 | 1354.000000 |  | 2958 | Коррозия на шве | GWAN |  | 06:42 | 08:20 | 07:40 | 88 | 719 | 20.000000 | EXT | Коррозия на шве |  | (c)
32937.279000 | 11.452000 | 11.374000 | -0.038000 | -0.116000 | -701.000000 | -645.000000 | -673.000000 | 645.000000 | 10.000000 | 2959 |  | CORR | GENE | 08:10 | 08:19 | 08:15 | 106 | 56 | 10.000000 | EXT | - |  | (c)
32937.317000 | 0.000000 | -0.036000 | -11.215000 | -11.251000 | 1105.000000 | 1322.000000 | 1583.000000 | 1105.000000 |  | 2960 | Коррозия на шве | GWAN |  | 07:19 | 07:55 | 08:37 | 79 | 957 | 22.000000 | EXT | Коррозия на шве |  | (c)
32937.416000 | 0.099000 | 0.041000 | -11.116000 | -11.174000 | 1616.000000 | 1619.000000 | 1630.000000 | 1616.000000 | 41.000000 | 2960 |  | CORR | AXGR | 08:42 | 08:43 | 08:44 | 88 | 28 | 11.000000 | EXT | - |  | (c)
32937.455000 | 0.138000 | 0.110000 | -11.077000 | -11.105000 | 1777.000000 | 1855.000000 | 1879.000000 | 1777.000000 | 110.000000 | 2960 |  | CORR | СIGR | 09:08 | 09:21 | 09:24 | 36 | 204 | 14.000000 | EXT | - |  | (c)
32948.439000 | 11.122000 | 11.073000 | -0.093000 | -0.142000 | -532.000000 | -438.000000 | -414.000000 | 295.000000 | 76.000000 | 2960 |  | CORR | GENE | 02:55 | 03:11 | 03:14 | 66 | 237 | 12.000000 | EXT | - |  | (c)
32948.532000 | 0.000000 | -0.042000 | -11.025000 | -11.067000 | -64.000000 | 400.000000 | 357.000000 | 0.000000 |  | 2961 | Нарушение формы кольцевого шва | GWAN |  | 06:20 | 07:35 | 07:28 | 0 | 841 |  | EXT | Нарушение формы кольцевого шва |  | (c)
32948.565000 | 0.033000 | 0.006000 | -10.992000 | -11.019000 | -1357.000000 | -1210.000000 | -1278.000000 | 1198.000000 | 6.000000 | 2961 |  | CORR | GENE | 02:52 | 03:15 | 03:04 | 131 | 159 | 15.000000 | EXT | - |  | (c)
32959.550000 | 11.018000 | 10.887000 | -0.007000 | -0.138000 | 820.000000 | 820.000000 | 846.000000 | 820.000000 | 4.000000 | 2961 |  | CORR | GENE | 08:43 | 08:43 | 08:47 | 134 | 53 | 9.000000 | EXT | - |  | (c)
32970.672000 | 0.000000 | -0.080000 | -3.575000 | -3.655000 | -577.000000 | -200.000000 | -291.000000 | 5.000000 |  | 2962б | Вышлифовка на шве | GWAN |  | 00:24 | 01:25 | 01:10 | 148 | 572 | 12.000000 | EXT | Вышлифовка на шве |  | (c)
32970.672000 | 0.000000 | -0.049000 | -3.575000 | -3.624000 | 28.000000 | 378.000000 | 532.000000 | 28.000000 |  | 2962б | Нарушение формы кольцевого шва | GWAN |  | 02:02 | 02:58 | 03:23 | 0 | 1007 |  | EXT | Нарушение формы кольцевого шва |  | (c)
32970.672000 | 0.000000 | -0.032000 | -3.575000 | -3.607000 | 1329.000000 | 1436.000000 | 1490.000000 | 1329.000000 |  | 2962б | Непровар / утяжина | GWAN |  | 05:32 | 05:49 | 05:58 | 0 | 321 | 26.000000 | INT | Непровар / утяжина |  | (b)
32970.672000 | 0.000000 | -0.025000 | -3.575000 | -3.600000 | 1477.000000 | 1756.000000 | 1721.000000 | 1477.000000 |  | 2962б | Смещение кромок | GWAN |  | 05:56 | 06:41 | 06:35 | 0 | 488 | 4.623000 | EXT | Смещение кромок. Наружу. Величина смещения - 4.6 мм. |  | (c)
32970.672000 | 0.000000 | -0.025000 | -3.575000 | -3.600000 | 1663.000000 | 1884.000000 | 1833.000000 | 1663.000000 |  | 2962б | Непровар / утяжина | GWAN |  | 06:26 | 07:01 | 06:53 | 0 | 340 | 22.000000 | INT | Непровар / утяжина |  | (c)
32974.247000 | 0.000000 | -0.066000 | -7.775000 | -7.841000 | 1515.000000 | 1772.000000 | 1735.000000 | 1515.000000 |  | 2963а | Вышлифовка на шве | GWAN |  | 01:48 | 02:29 | 02:23 | 72 | 440 | 15.000000 | EXT | Вышлифовка на шве |  | (c)
32974.247000 | 0.000000 | -0.030000 | -7.775000 | -7.805000 | 1612.000000 | 1765.000000 | 1838.000000 | 1612.000000 |  | 2963а | Смещение кромок | GWAN |  | 02:03 | 02:28 | 02:40 | 0 | 453 | 4.567000 | EXT | Смещение кромок. Наружу. Величина смещения - 4.6 мм. |  | (c)
32974.247000 | 0.000000 | -0.036000 | -7.775000 | -7.811000 | -1278.000000 | -1020.000000 | -781.000000 | 284.000000 |  | 2963а | Вышлифовка на шве | GWAN |  | 06:17 | 06:59 | 07:37 | 82 | 994 | 10.000000 | EXT | Вышлифовка на шве |  | (c)
32974.247000 | 0.000000 | -0.077000 | -7.775000 | -7.852000 | 693.000000 | 921.000000 | 845.000000 | 693.000000 |  | 2963а | Нарушение формы кольцевого шва | GWAN |  | 11:35 | 00:12 | 12:00 | 0 | 304 |  | EXT | Нарушение формы кольцевого шва |  | (c)
32976.662000 | 2.415000 | 2.380000 | -5.360000 | -5.395000 | 117.000000 | 142.000000 | 148.000000 | 117.000000 | 2380.000000 | 2963а |  | DENT |  | 10:02 | 10:06 | 10:07 | 72 | 63 | 0.492958 |  | -. Аномалия находится вблизи продольного шва. |  | (c)
32982.061000 | 0.039000 | 0.001000 | -11.561000 | -11.599000 | 636.000000 | 647.000000 | 649.000000 | 636.000000 | 1.000000 | 2964 |  | ARTD | AXGR | 03:24 | 03:26 | 03:26 | 66 | 28 | 16.385465 | EXT | -. Эквивалент потери металла 16%. |  | (c)
32991.840000 | 9.818000 | 9.797000 | -1.782000 | -1.803000 | 797.000000 | 837.000000 | 853.000000 | 797.000000 | 1768.000000 | 2964 |  | CORR | СIGR | 03:50 | 03:56 | 03:59 | 35 | 113 | 12.000000 | EXT | - |  | (c)
32993.504000 | 11.482000 | 11.467000 | -0.118000 | -0.133000 | 328.000000 | 394.000000 | 374.000000 | 328.000000 | 114.000000 | 2964 |  | CORR | СIGR | 02:34 | 02:45 | 02:42 | 19 | 92 | 9.000000 | EXT | - |  | (c)
32993.542000 | 11.520000 | 11.457000 | -0.080000 | -0.143000 | 83.000000 | 98.000000 | 98.000000 | 83.000000 | 68.000000 | 2964 |  | CORR | AXGR | 01:55 | 01:57 | 01:57 | 75 | 31 | 15.000000 | EXT | - |  | (c)
32993.622000 | 0.000000 | -0.040000 | -10.875000 | -10.915000 | -223.000000 | -123.000000 | -60.000000 | 0.000000 |  | 2965 | Коррозия на шве | GWAN |  | 01:27 | 01:43 | 01:53 | 79 | 326 | 20.000000 | EXT | Коррозия на шве |  | (c)
32993.622000 | 0.000000 | -0.060000 | -10.875000 | -10.935000 | 2017.000000 | 2110.000000 | -2177.000000 | 1909.000000 |  | 2965 | Нарушение формы кольцевого шва | GWAN |  | 07:28 | 07:43 | 08:11 | 0 | 535 |  | EXT | Нарушение формы кольцевого шва |  | (c)
32993.734000 | 0.112000 | 0.072000 | -10.763000 | -10.803000 | -64.000000 | 189.000000 | 78.000000 | 0.000000 | 72.000000 | 2965 |  | CORR | СIGR | 01:52 | 02:33 | 02:15 | 48 | 284 | 12.000000 | EXT | - |  | (c)
33000.768000 | 7.146000 | 7.067000 | -3.729000 | -3.808000 | 908.000000 | 938.000000 | 943.000000 | 908.000000 | 3614.000000 | 2965 |  | CORR | GENE | 04:29 | 04:34 | 04:35 | 194 | 70 | 13.000000 | EXT | - |  | (c)
33004.410000 | 10.788000 | 10.753000 | -0.087000 | -0.122000 | 247.000000 | 264.000000 | 267.000000 | 247.000000 | 12.000000 | 2965 |  | CORR | AXGR | 02:43 | 02:45 | 02:46 | 110 | 39 | 12.000000 | EXT | - |  | (c)
33004.497000 | 0.000000 | -0.043000 | -11.420000 | -11.463000 | -1937.000000 | -1496.000000 | -1381.000000 | 824.000000 |  | 2966 | Нарушение формы кольцевого шва | GWAN |  | 06:17 | 07:28 | 07:46 | 0 | 1112 |  | EXT | Нарушение формы кольцевого шва |  | (c)
33004.586000 | 0.089000 | 0.043000 | -11.331000 | -11.377000 | 1202.000000 | 1209.000000 | 1212.000000 | 1202.000000 | 43.000000 | 2966 |  | CORR | AXGR | 02:43 | 02:44 | 02:45 | 99 | 21 | 20.000000 | EXT | - |  | (c)
33015.917000 | 0.000000 | -0.048000 | -11.340000 | -11.388000 | -1175.000000 | -1055.000000 | -1044.000000 | 913.000000 |  | 2967 | Вышлифовка на шве | GWAN |  | 00:48 | 01:07 | 01:09 | 94 | 262 | 12.000000 | EXT | Вышлифовка на шве |  | (c)
33015.917000 | 0.000000 | -0.100000 | -11.340000 | -11.440000 | -253.000000 | -212.000000 | -113.000000 | 0.000000 |  | 2967 | Нарушение формы кольцевого шва | GWAN |  | 03:17 | 03:23 | 03:39 | 0 | 280 |  | EXT | Нарушение формы кольцевого шва |  | (c)
33015.917000 | 0.000000 | -0.068000 | -11.340000 | -11.408000 | 169.000000 | 304.000000 | 279.000000 | 169.000000 |  | 2967 | Нарушение формы кольцевого шва | GWAN |  | 04:25 | 04:47 | 04:42 | 0 | 221 |  | EXT | Нарушение формы кольцевого шва |  | (c)
33015.917000 | 0.000000 | -0.063000 | -11.340000 | -11.403000 | 763.000000 | 875.000000 | 861.000000 | 763.000000 |  | 2967 | Вышлифовка на шве | GWAN |  | 06:01 | 06:19 | 06:16 | 133 | 197 | 12.000000 | EXT | Вышлифовка на шве |  | (c)
33015.917000 | 0.000000 | -0.060000 | -11.340000 | -11.400000 | 1031.000000 | 1086.000000 | 1115.000000 | 1031.000000 |  | 2967 | Вышлифовка на шве | GWAN |  | 06:44 | 06:53 | 06:57 | 104 | 168 | 11.000000 | EXT | Вышлифовка на шве |  | (c)
33015.917000 | 0.000000 | -0.042000 | -11.340000 | -11.382000 | -2166.000000 | -1438.000000 | -1704.000000 | 1242.000000 |  | 2967 | Вышлифовка на шве | GWAN |  | 10:08 | 00:05 | 11:22 | 85 | 924 | 9.000000 | EXT | Вышлифовка на шве |  | (c)
33027.214000 | 11.297000 | 11.242000 | -0.043000 | -0.098000 | 1763.000000 | 1775.000000 | 1775.000000 | 1763.000000 | 25.000000 | 2967 |  | CORR | AXGR | 08:42 | 08:44 | 08:44 | 73 | 23 | 13.000000 | EXT | - |  | (c)
33027.225000 | 11.308000 | 11.264000 | -0.032000 | -0.076000 | 2075.000000 | 2083.000000 | 2086.000000 | 2075.000000 | 15.000000 | 2967 |  | CORR | AXGR | 09:32 | 09:34 | 09:34 | 61 | 23 | 12.000000 | EXT | - |  | (c)
33027.270000 | 0.013000 | 0.013000 | -11.602000 | -11.602000 | 921.000000 | 979.000000 | 975.000000 | 921.000000 | 13.000000 | 2968 |  | CORR | GENE | 02:51 | 03:00 | 02:59 | 150 | 109 | 18.000000 | EXT | - |  | (c)
33027.337000 | 0.080000 | 0.071000 | -11.535000 | -11.544000 | -1342.000000 | -1296.000000 | -1311.000000 | 1279.000000 | 71.000000 | 2968 |  | CORR | СIGR | 08:45 | 08:53 | 08:50 | 19 | 63 | 9.000000 | EXT | - |  | (c)
33027.389000 | 0.132000 | 0.070000 | -11.483000 | -11.545000 | -1194.000000 | -1162.000000 | -1178.000000 | 1162.000000 | 70.000000 | 2968 |  | CORR | AXGR | 09:09 | 09:14 | 09:12 | 84 | 32 | 15.000000 | EXT | - |  | (c)
33027.398000 | 0.141000 | 0.130000 | -11.474000 | -11.485000 | -1738.000000 | -1678.000000 | -1704.000000 | 1669.000000 | 130.000000 | 2968 |  | CORR | СIGR | 07:41 | 07:51 | 07:47 | 21 | 69 | 11.000000 | EXT | - |  | (c)
33038.731000 | 11.474000 | 11.472000 | -0.141000 | -0.143000 | 616.000000 | 676.000000 | 668.000000 | 616.000000 | 117.000000 | 2968 |  | CORR | СIGR | 02:01 | 02:11 | 02:10 | 26 | 104 | 14.000000 | EXT | - |  | (c)
33038.872000 | 0.000000 | -0.053000 | -11.625000 | -11.678000 | 1075.000000 | 1306.000000 | 1274.000000 | 1075.000000 |  | 2969 | Коррозия на шве | GWAN |  | 01:59 | 02:36 | 02:31 | 88 | 397 | 16.000000 | EXT | Коррозия на шве |  | (c)
33038.886000 | 0.014000 | 0.004000 | -11.611000 | -11.621000 | 1133.000000 | 1139.000000 | 1145.000000 | 1133.000000 | 4.000000 | 2969 |  | CORR | AXGR | 02:08 | 02:09 | 02:10 | 72 | 25 | 14.000000 | EXT | - |  | (c)
33038.994000 | 0.122000 | 0.111000 | -11.503000 | -11.514000 | 1193.000000 | 1248.000000 | 1274.000000 | 1193.000000 | 111.000000 | 2969 |  | CORR | СIGR | 02:18 | 02:27 | 02:31 | 24 | 162 | 20.000000 | EXT | - |  | (c)
33050.497000 | 0.000000 | -0.051000 | -11.230000 | -11.281000 | -752.000000 | -421.000000 | -515.000000 | 277.000000 |  | 2970 | Нарушение формы кольцевого шва | GWAN |  | 03:45 | 04:39 | 04:24 | 0 | 475 |  | EXT | Нарушение формы кольцевого шва |  | (c)
33050.497000 | 0.000000 | -0.043000 | -11.230000 | -11.273000 | -6.000000 | 452.000000 | 263.000000 | 0.000000 |  | 2970 | Нарушение формы кольцевого шва | GWAN |  | 05:46 | 07:00 | 06:29 | 0 | 539 |  | EXT | Нарушение формы кольцевого шва |  | (c)
33050.497000 | 0.000000 | -0.043000 | -11.230000 | -11.273000 | 952.000000 | -1996.000000 | 2189.000000 | 952.000000 |  | 2970 |  | GWAN |  | 08:20 | 00:24 | 11:40 | 0 | 2475 |  | EXT | -. Место ремонта. |  | (c)
33061.727000 | 0.000000 | -0.091000 | -11.485000 | -11.576000 | 983.000000 | 1357.000000 | 1205.000000 | 983.000000 |  | 2971 | Нарушение формы кольцевого шва | GWAN |  | 02:48 | 03:48 | 03:24 | 0 | 444 |  | EXT | Нарушение формы кольцевого шва |  | (c)
33061.727000 | 0.000000 | -0.053000 | -11.485000 | -11.538000 | -1899.000000 | -1169.000000 | -493.000000 | 912.000000 |  | 2971 | Вышлифовка на шве | GWAN |  | 07:03 | 09:00 | 10:49 | 102 | 2811 | 10.000000 | EXT | Вышлифовка на шве |  | (c)
33084.522000 | 11.310000 | 11.295000 | -0.160000 | -0.175000 | -1639.000000 | -1352.000000 | -1399.000000 | 1158.000000 | 152.000000 | 2972 |  | CORR | СIGR | 02:07 | 02:53 | 02:46 | 23 | 481 | 13.000000 | EXT | - |  | (c)
33084.586000 | 11.374000 | 11.343000 | -0.096000 | -0.127000 | -1489.000000 | -1479.000000 | -1478.000000 | 1468.000000 | 71.000000 | 2972 |  | CORR | AXGR | 02:31 | 02:33 | 02:33 | 56 | 21 | 12.000000 | EXT | - |  | (c)
33084.682000 | 0.000000 | -0.033000 | -11.295000 | -11.328000 | 2074.000000 | -1906.000000 | -2017.000000 | 1647.000000 |  | 2973 | Нарушение формы кольцевого шва | GWAN |  | 07:54 | 09:12 | 08:54 | 0 | 740 |  | EXT | Нарушение формы кольцевого шва |  | (c)
33090.955000 | 6.273000 | 6.060000 | -5.022000 | -5.235000 | 1860.000000 | 1892.000000 | 1895.000000 | 1860.000000 | 4819.000000 | 2973 |  | CORR | GENE | 07:20 | 07:25 | 07:25 | 416 | 69 | 10.000000 | EXT | - |  | (c)
33095.977000 | 0.000000 | -0.027000 | -11.505000 | -11.532000 | 1864.000000 | -1269.000000 | -1871.000000 | 1145.000000 |  | 2974 | Вышлифовка на шве | GWAN |  | 02:28 | 06:02 | 04:25 | 53 | 1452 | 9.000000 | EXT | Вышлифовка на шве |  | (c)
33095.977000 | 0.000000 | -0.056000 | -11.505000 | -11.561000 | -744.000000 | -288.000000 | -357.000000 | 0.000000 |  | 2974 |  | GWAN |  | 07:26 | 08:40 | 08:29 | 0 | 776 |  | EXT | -. Место ремонта. |  | (c)
33107.449000 | 11.472000 | 11.443000 | -0.033000 | -0.062000 | -2034.000000 | -2023.000000 | -2020.000000 | 2006.000000 | 6.000000 | 2974 |  | ARTD | AXGR | 03:58 | 04:00 | 04:01 | 56 | 28 | 10.000000 | EXT | -. Эквивалент потери металла 10%. |  | (c)
33107.462000 | 11.485000 | 11.427000 | -0.020000 | -0.078000 | -761.000000 | -746.000000 | -749.000000 | 737.000000 | 12.000000 | 2974 |  | ARTD | AXGR | 07:24 | 07:26 | 07:26 | 66 | 25 | 16.000000 | EXT | -. Эквивалент потери металла 16%. |  | (c)
33107.466000 | 11.489000 | 11.437000 | -0.016000 | -0.068000 | 2093.000000 | 2107.000000 | 2106.000000 | 2093.000000 | 9.000000 | 2974 |  | ARTD | AXGR | 03:04 | 03:07 | 03:07 | 59 | 28 | 12.000000 | EXT | -. Эквивалент потери металла 12%. |  | (c)
33107.466000 | 11.489000 | 11.450000 | -0.016000 | -0.055000 | -386.000000 | -374.000000 | -376.000000 | 365.000000 | 8.000000 | 2974 |  | ARTD | AXGR | 08:24 | 08:26 | 08:26 | 47 | 21 | 19.742775 | EXT | -. Эквивалент потери металла 20%. |  | (c)
33107.467000 | 11.490000 | 11.445000 | -0.015000 | -0.060000 | -286.000000 | -277.000000 | -275.000000 | 263.000000 | 8.000000 | 2974 |  | ARTD | AXGR | 08:40 | 08:42 | 08:42 | 52 | 23 | 20.000000 | EXT | -. Эквивалент потери металла 20%. |  | (c)
33107.476000 | 11.499000 | 11.436000 | -0.006000 | -0.069000 | 2194.000000 | 2203.000000 | 2208.000000 | 2194.000000 | 5.000000 | 2974 |  | ARTD | AXGR | 03:21 | 03:22 | 03:23 | 64 | 28 | 11.370518 | EXT | -. Эквивалент потери металла 11%. |  | (c)
33107.487000 | 0.005000 | 0.004000 | -10.740000 | -10.741000 | 1365.000000 | 1379.000000 | 1379.000000 | 1365.000000 | 4.000000 | 2975 |  | ARTD | AXGR | 07:24 | 07:26 | 07:26 | 72 | 29 | 13.000000 | EXT | -. Эквивалент потери металла 13%. |  | (c)
33107.491000 | 0.009000 | 0.003000 | -10.736000 | -10.742000 | 1736.000000 | 1752.000000 | 1750.000000 | 1736.000000 | 3.000000 | 2975 |  | ARTD | AXGR | 08:24 | 08:26 | 08:26 | 74 | 27 | 14.726083 | EXT | -. Эквивалент потери металла 15%. |  | (c)
33107.497000 | 0.015000 | 0.003000 | -10.730000 | -10.742000 | 1837.000000 | 1846.000000 | 1848.000000 | 1837.000000 | 3.000000 | 2975 |  | ARTD | AXGR | 08:40 | 08:41 | 08:42 | 64 | 23 | 19.000000 | EXT | -. Эквивалент потери металла 19%. |  | (c)
33107.501000 | 0.019000 | 0.008000 | -10.726000 | -10.737000 | -248.000000 | -238.000000 | -236.000000 | 223.000000 | 8.000000 | 2975 |  | ARTD | AXGR | 03:03 | 03:05 | 03:05 | 61 | 25 | 14.000000 | EXT | -. Эквивалент потери металла 14%. |  | (c)
33107.601000 | 0.119000 | 0.118000 | -10.626000 | -10.627000 | 141.000000 | 216.000000 | 346.000000 | 141.000000 | 118.000000 | 2975 |  | CORR | СIGR | 04:06 | 04:18 | 04:39 | 34 | 409 | 13.000000 | EXT | - |  | (c)
33107.612000 | 0.130000 | 0.115000 | -10.615000 | -10.630000 | 1632.000000 | 1892.000000 | 1787.000000 | 1632.000000 | 115.000000 | 2975 |  | CORR | СIGR | 08:07 | 08:49 | 08:32 | 27 | 309 | 15.000000 | EXT | - |  | (c)
33107.613000 | 0.131000 | 0.080000 | -10.614000 | -10.665000 | -376.000000 | -239.000000 | -177.000000 | 0.000000 | 80.000000 | 2975 |  | CORR | GENE | 02:43 | 03:05 | 03:15 | 62 | 398 | 12.000000 | EXT | - |  | (c)
33118.204000 | 10.722000 | 10.705000 | -0.023000 | -0.040000 | -545.000000 | -478.000000 | -504.000000 | 463.000000 | 16.000000 | 2975 |  | CORR | СIGR | 02:16 | 02:26 | 02:22 | 24 | 82 | 20.000000 | EXT | - |  | (c)
33118.205000 | 10.723000 | 10.657000 | -0.022000 | -0.088000 | 1377.000000 | 1390.000000 | 1393.000000 | 1377.000000 | 5.000000 | 2975 |  | ARTD | AXGR | 07:26 | 07:28 | 07:28 | 83 | 32 | 13.000000 | EXT | -. Эквивалент потери металла 13%. |  | (c)
33118.227000 | 0.000000 | -0.035000 | -11.610000 | -11.645000 | 1583.000000 | -1975.000000 | -2038.000000 | 1197.000000 |  | 2976 | Нарушение формы кольцевого шва | GWAN |  | 07:37 | 10:03 | 09:53 | 0 | 1681 |  | EXT | Нарушение формы кольцевого шва |  | (c)
33118.263000 | 0.036000 | 0.015000 | -11.574000 | -11.595000 | 1467.000000 | 1511.000000 | 1498.000000 | 1467.000000 | 15.000000 | 2976 |  | ARTD | GENE | 07:18 | 07:26 | 07:24 | 131 | 63 | 12.000000 | EXT | -. Эквивалент потери металла 12%. |  | (c)
33118.359000 | 0.132000 | 0.044000 | -11.478000 | -11.566000 | -533.000000 | -158.000000 | -238.000000 | 0.000000 | 44.000000 | 2976 |  | CORR | GENE | 01:56 | 02:56 | 02:43 | 96 | 590 | 11.000000 | EXT | - |  | (c)
33129.837000 | 0.000000 | -0.036000 | -11.525000 | -11.561000 | 550.000000 | 2128.000000 | 1511.000000 | 550.000000 |  | 2977 | Вышлифовка на шве | GWAN |  | 02:58 | 07:13 | 05:33 | 72 | 1921 | 10.000000 | EXT | Вышлифовка на шве |  | (c)
33136.231000 | 6.394000 | 6.353000 | -5.131000 | -5.172000 | 1274.000000 | 1318.000000 | 1308.000000 | 1274.000000 | 5088.000000 | 2977 |  | DENT |  | 04:55 | 05:02 | 05:00 | 84 | 68 | 0.281690 |  | - |  | (c)
33136.725000 | 6.888000 | 6.652000 | -4.637000 | -4.873000 | -1978.000000 | -1887.000000 | -1830.000000 | 1681.000000 | 4144.000000 | 2977 |  | ARTD | GENE | 08:10 | 08:25 | 08:34 | 729 | 297 | 11.000000 | EXT | -. Эквивалент потери металла 11%. |  | (c)
33152.835000 | 11.473000 | 11.461000 | -0.142000 | -0.154000 | 1124.000000 | 1718.000000 | 1459.000000 | 1124.000000 | 105.000000 | 2978 |  | CORR | СIGR | 08:12 | 09:48 | 09:06 | 49 | 670 | 10.000000 | EXT | - |  | (c)
33152.836000 | 11.474000 | 11.453000 | -0.141000 | -0.162000 | -834.000000 | -654.000000 | -526.000000 | 219.000000 | 130.000000 | 2978 |  | CORR | СIGR | 02:56 | 03:25 | 03:45 | 32 | 615 | 13.000000 | EXT | - |  | (c)
33152.837000 | 11.475000 | 11.444000 | -0.140000 | -0.171000 | -1192.000000 | -1056.000000 | -1092.000000 | 993.000000 | 134.000000 | 2978 |  | CORR | СIGR | 01:58 | 02:20 | 02:14 | 37 | 199 | 13.000000 | EXT | - |  | (c)
33152.977000 | 0.000000 | -0.045000 | -11.420000 | -11.465000 | 86.000000 | 708.000000 | 789.000000 | 86.000000 |  | 2979 | Вышлифовка на шве | GWAN |  | 02:09 | 03:49 | 04:03 | 94 | 1405 | 12.000000 | EXT | Вышлифовка на шве |  | (c)
33152.977000 | 0.000000 | -0.025000 | -11.420000 | -11.445000 | 88.000000 | 190.000000 | 210.000000 | 88.000000 |  | 2979 | Смещение кромок | GWAN |  | 02:09 | 02:26 | 02:29 | 0 | 244 | 4.861000 | EXT | Смещение кромок. Вовнутрь. Величина смещения - 4.9 мм. |  | (c)
33152.977000 | 0.000000 | -0.044000 | -11.420000 | -11.464000 | 1585.000000 | -1741.000000 | -1864.000000 | 853.000000 |  | 2979 | Нарушение формы кольцевого шва | GWAN |  | 06:11 | 09:14 | 08:54 | 0 | 2022 |  | EXT | Нарушение формы кольцевого шва |  | (c)
33164.397000 | 0.000000 | -0.024000 | -11.370000 | -11.394000 | -447.000000 | 1753.000000 | 1759.000000 | 447.000000 |  | 2980 |  | GWAN |  | 11:55 | 05:50 | 05:51 | 0 | 4412 |  | EXT | -. Место ремонта. |  | (c)
33164.465000 | 0.068000 | 0.048000 | -11.302000 | -11.322000 | -2053.000000 | -1964.000000 | -1971.000000 | 1889.000000 | 48.000000 | 2980 |  | CORR | СIGR | 07:36 | 07:51 | 07:49 | 42 | 164 | 10.000000 | EXT | - |  | (c)
33175.767000 | 0.000000 | -0.034000 | -11.365000 | -11.399000 | 2089.000000 | 1673.000000 | -170.000000 | 2032.000000 |  | 2981 |  | GWAN |  | 12:00 | 10:52 | 05:55 | 0 | 4404 |  | EXT | -. Место ремонта. |  | (c)
33193.471000 | 6.339000 | 5.678000 | -5.166000 | -5.827000 | 441.000000 | 509.000000 | 508.000000 | 441.000000 | 5058.000000 | 2982 |  | ARTD | GENE | 08:45 | 08:56 | 08:56 | 769 | 134 | 10.000000 | EXT | -. Эквивалент потери металла 10%. |  | (c)
33198.637000 | 0.000000 | -0.040000 | -11.630000 | -11.670000 | -269.000000 | -57.000000 | -53.000000 | 0.000000 |  | 2983 | Вышлифовка на шве | GWAN |  | 05:34 | 06:08 | 06:09 | 96 | 432 | 10.000000 | EXT | Вышлифовка на шве |  | (c)
33198.637000 | 0.000000 | -0.071000 | -11.630000 | -11.701000 | 292.000000 | 506.000000 | 788.000000 | 292.000000 |  | 2983 |  | GWAN |  | 07:05 | 07:39 | 08:25 | 0 | 991 |  | EXT | -. Место ремонта. |  | (c)
33210.235000 | 11.598000 | 11.566000 | -0.032000 | -0.064000 | 123.000000 | 191.000000 | 188.000000 | 123.000000 | 13.000000 | 2983 |  | ARTD | СIGR | 06:37 | 06:48 | 06:48 | 51 | 130 | 12.000000 | EXT | -. Эквивалент потери металла 12%. |  | (c)
33210.379000 | 0.112000 | 0.042000 | -11.468000 | -11.538000 | -2015.000000 | -1986.000000 | -2001.000000 | 1986.000000 | 42.000000 | 2984 |  | CORR | AXGR | 07:38 | 07:43 | 07:40 | 138 | 29 | 15.000000 | EXT | - |  | (c)
33221.847000 | 0.000000 | -0.046000 | -11.105000 | -11.151000 | 1534.000000 | 1632.000000 | 1785.000000 | 1534.000000 |  | 2985 |  | GWAN |  | 07:52 | 08:08 | 08:32 | 0 | 500 |  | EXT | -. Место ремонта. |  | (c)
33221.847000 | 0.000000 | -0.051000 | -11.105000 | -11.156000 | -1596.000000 | -496.000000 | -804.000000 | 12.000000 |  | 2985 | Вышлифовка на шве | GWAN |  | 11:27 | 02:24 | 01:34 | 87 | 1584 | 10.000000 | EXT | Вышлифовка на шве |  | (c)
33232.952000 | 0.000000 | -0.037000 | -11.630000 | -11.667000 | -1875.000000 | -1333.000000 | -1497.000000 | 1118.000000 |  | 2986 |  | GWAN |  | 07:53 | 09:21 | 08:54 | 0 | 757 |  | EXT | -. Место ремонта. |  | (c)
33232.952000 | 0.000000 | -0.054000 | -11.630000 | -11.684000 | -392.000000 | 624.000000 | 285.000000 | 392.000000 |  | 2986 |  | GWAN |  | 11:53 | 02:37 | 01:42 | 0 | 1353 |  | EXT | -. Место ремонта. |  | (c)
33233.761000 | 0.809000 | 0.697000 | -10.821000 | -10.933000 | -1788.000000 | -1771.000000 | -1742.000000 | 1697.000000 | 697.000000 | 2986 |  | CORR | GENE | 08:07 | 08:10 | 08:15 | 232 | 91 | 11.000000 | EXT | - |  | (c)
33255.096000 | 10.514000 | 10.459000 | -1.101000 | -1.156000 | 1188.000000 | 1649.000000 | 1526.000000 | 1188.000000 | 1032.000000 | 2987 |  | CORR | GENE | 00:56 | 02:10 | 01:50 | 124 | 676 | 10.000000 | EXT | - |  | (c)
33256.050000 | 11.468000 | 11.455000 | -0.147000 | -0.160000 | -33.000000 | 23.000000 | 32.000000 | 0.000000 | 137.000000 | 2987 |  | CORR | СIGR | 09:39 | 09:48 | 09:49 | 23 | 129 | 10.000000 | EXT | - |  | (c)
33256.297000 | 0.100000 | 0.090000 | -10.905000 | -10.915000 | 942.000000 | 987.000000 | 986.000000 | 942.000000 | 90.000000 | 2988 |  | CORR | СIGR | 02:17 | 02:25 | 02:24 | 21 | 88 | 13.000000 | EXT | - |  | (c)
33267.170000 | 10.973000 | 10.856000 | -0.032000 | -0.149000 | -1075.000000 | -911.000000 | -979.000000 | 883.000000 | 9.000000 | 2988 |  | CORR | GENE | 08:52 | 09:18 | 09:07 | 140 | 192 | 13.000000 | EXT | - |  | (c)
33267.175000 | 10.978000 | 10.966000 | -0.027000 | -0.039000 | 845.000000 | 898.000000 | 903.000000 | 845.000000 | 14.000000 | 2988 |  | CORR | СIGR | 02:02 | 02:10 | 02:11 | 25 | 116 | 12.000000 | EXT | - |  | (c)
33267.224000 | 0.022000 | 0.008000 | -11.598000 | -11.612000 | 864.000000 | 968.000000 | 936.000000 | 864.000000 | 8.000000 | 2989 |  | CORR | СIGR | 08:36 | 08:53 | 08:48 | 49 | 144 | 24.000000 | EXT | - |  | (c)
33267.300000 | 0.098000 | 0.085000 | -11.522000 | -11.535000 | 1088.000000 | 1135.000000 | 1184.000000 | 1088.000000 | 85.000000 | 2989 |  | CORR | СIGR | 09:12 | 09:20 | 09:28 | 27 | 193 | 12.000000 | EXT | - |  | (c)
33290.167000 | 11.345000 | 11.330000 | -0.050000 | -0.065000 | 947.000000 | 981.000000 | 975.000000 | 947.000000 | 46.000000 | 2990 |  | CORR | СIGR | 03:15 | 03:20 | 03:19 | 19 | 55 | 10.000000 | EXT | - |  | (c)
33290.189000 | 11.367000 | 11.312000 | -0.028000 | -0.083000 | -1846.000000 | -1835.000000 | -1835.000000 | 1824.000000 | 14.000000 | 2990 |  | CORR | AXGR | 07:44 | 07:46 | 07:46 | 69 | 21 | 12.000000 | EXT | - |  | (c)
33290.206000 | 11.384000 | 11.326000 | -0.011000 | -0.069000 | 2112.000000 | 2117.000000 | 2127.000000 | 2112.000000 | 7.000000 | 2990 |  | CORR | AXGR | 06:23 | 06:24 | 06:25 | 62 | 30 | 10.000000 | EXT | - |  | (c)
33290.217000 | 0.000000 | -0.043000 | -11.415000 | -11.458000 | -1889.000000 | -1560.000000 | -1502.000000 | 1116.000000 |  | 2991 | Нарушение формы кольцевого шва | GWAN |  | 08:59 | 09:52 | 10:02 | 0 | 773 |  | EXT | Нарушение формы кольцевого шва |  | (c)
33290.237000 | 0.020000 | 0.004000 | -11.395000 | -11.411000 | 1596.000000 | 1596.000000 | 1611.000000 | 1596.000000 | 4.000000 | 2991 |  | CORR | AXGR | 06:22 | 06:22 | 06:24 | 135 | 31 | 10.000000 | EXT | - |  | (c)
33290.274000 | 0.057000 | 0.024000 | -11.358000 | -11.391000 | 662.000000 | 679.000000 | 681.000000 | 662.000000 | 24.000000 | 2991 |  | CORR | AXGR | 03:51 | 03:54 | 03:54 | 99 | 38 | 20.000000 | EXT | - |  | (c)
33290.335000 | 0.118000 | 0.003000 | -11.297000 | -11.412000 | 1936.000000 | 1942.000000 | 1952.000000 | 1936.000000 | 3.000000 | 2991 |  | CORR | AXGR | 07:17 | 07:18 | 07:19 | 124 | 32 | 14.000000 | EXT | - |  | (c)
33290.353000 | 0.136000 | 0.127000 | -11.279000 | -11.288000 | 492.000000 | 601.000000 | 598.000000 | 492.000000 | 127.000000 | 2991 |  | CORR | СIGR | 03:24 | 03:41 | 03:41 | 20 | 212 | 34.000000 | EXT | - |  | (c)
33301.499000 | 11.282000 | 11.276000 | -0.133000 | -0.139000 | 446.000000 | 565.000000 | 568.000000 | 446.000000 | 120.000000 | 2991 |  | CORR | СIGR | 03:16 | 03:35 | 03:36 | 19 | 245 | 21.000000 | EXT | - |  | (c)
33301.534000 | 11.317000 | 11.278000 | -0.098000 | -0.137000 | 2107.000000 | 2109.000000 | 2118.000000 | 2107.000000 | 79.000000 | 2991 |  | CORR | AXGR | 07:44 | 07:45 | 07:46 | 58 | 23 | 9.000000 | EXT | - |  | (c)
33301.632000 | 0.000000 | -0.046000 | -11.590000 | -11.636000 | 1857.000000 | 2192.000000 | 2173.000000 | 1857.000000 |  | 2992 | Нарушение формы кольцевого шва | GWAN |  | 02:21 | 03:15 | 03:12 | 0 | 632 |  | EXT | Нарушение формы кольцевого шва |  | (c)
33301.632000 | 0.000000 | -0.037000 | -11.590000 | -11.627000 | -600.000000 | -111.000000 | -320.000000 | 41.000000 |  | 2992 | Нарушение формы кольцевого шва | GWAN |  | 07:44 | 09:03 | 08:29 | 0 | 559 |  | EXT | Нарушение формы кольцевого шва |  | (c)
33313.110000 | 11.478000 | 11.464000 | -0.112000 | -0.126000 | -181.000000 | -140.000000 | -135.000000 | 89.000000 | 97.000000 | 2992 |  | CORR | СIGR | 08:52 | 08:59 | 08:59 | 29 | 92 | 18.000000 | EXT | - |  | (c)
33313.222000 | 0.000000 | -0.044000 | -11.520000 | -11.564000 | -1707.000000 | -1278.000000 | -1119.000000 | 532.000000 |  | 2993 | Нарушение формы кольцевого шва | GWAN |  | 07:53 | 09:02 | 09:28 | 0 | 1176 |  | EXT | Нарушение формы кольцевого шва |  | (c)
33336.324000 | 11.582000 | 11.518000 | -0.038000 | -0.102000 | 280.000000 | 295.000000 | 294.000000 | 280.000000 | 22.000000 | 2994 |  | CORR | AXGR | 02:51 | 02:54 | 02:54 | 80 | 27 | 12.000000 | EXT | - |  | (c)
33336.362000 | 0.000000 | -0.048000 | -11.440000 | -11.488000 | 1613.000000 | 1634.000000 | 1637.000000 | 1613.000000 |  | 2995 | Нарушение формы кольцевого шва | GWAN |  | 07:56 | 08:00 | 08:00 | 0 | 47 |  | EXT | Нарушение формы кольцевого шва |  | (c)
33336.387000 | 0.025000 | 0.016000 | -11.415000 | -11.424000 | -280.000000 | -263.000000 | -263.000000 | 247.000000 | 16.000000 | 2995 |  | CORR | AXGR | 02:51 | 02:54 | 02:54 | 80 | 32 | 16.000000 | EXT | - |  | (c)
33359.112000 | 0.000000 | -0.034000 | -11.255000 | -11.289000 | 1833.000000 | -2008.000000 | -777.000000 | 0.000000 |  | 2997 | Нарушение формы кольцевого шва | GWAN |  | 00:17 | 01:57 | 05:16 | 0 | 3702 |  | EXT | Нарушение формы кольцевого шва |  | (c)
33370.345000 | 11.233000 | 11.177000 | -0.022000 | -0.078000 | 737.000000 | 757.000000 | 751.000000 | 737.000000 | 7.000000 | 2997 |  | CORR | AXGR | 09:20 | 09:23 | 09:23 | 71 | 27 | 10.000000 | EXT | - |  | (c)
33381.785000 | 11.418000 | 11.352000 | -0.017000 | -0.083000 | 1012.000000 | 1025.000000 | 1025.000000 | 1012.000000 | 8.000000 | 2998 |  | CORR | AXGR | 08:36 | 08:38 | 08:38 | 75 | 25 | 12.000000 | EXT | - |  | (c)
33381.813000 | 0.011000 | 0.005000 | -11.269000 | -11.275000 | -1000.000000 | -989.000000 | -990.000000 | 980.000000 | 5.000000 | 2999 |  | CORR | AXGR | 08:37 | 08:39 | 08:39 | 53 | 20 | 13.000000 | EXT | - |  | (c)
33393.082000 | 0.000000 | -0.042000 | -11.425000 | -11.467000 | -217.000000 | 1543.000000 | 2008.000000 | 0.000000 |  | 3000 | Нарушение формы кольцевого шва | GWAN |  | 10:50 | 03:34 | 04:49 | 0 | 4451 |  | EXT | Нарушение формы кольцевого шва |  | (c)
33404.507000 | 0.000000 | -0.035000 | -11.295000 | -11.330000 | 421.000000 | 497.000000 | 786.000000 | 421.000000 |  | 3001 | Коррозия на шве | GWAN |  | 08:01 | 08:13 | 09:00 | 85 | 732 | 14.000000 | EXT | Коррозия на шве |  | (c)
33426.963000 | 11.161000 | 11.139000 | -0.124000 | -0.146000 | 26.000000 | 359.000000 | 408.000000 | 26.000000 | 101.000000 | 3002 |  | CORR | СIGR | 01:37 | 02:31 | 02:39 | 45 | 765 | 11.000000 | EXT | - |  | (c)
33427.087000 | 0.000000 | -0.024000 | -11.605000 | -11.629000 | 27.000000 | 233.000000 | 209.000000 | 27.000000 |  | 3003 | Коррозия на шве | GWAN |  | 07:14 | 07:47 | 07:43 | 49 | 365 | 28.000000 | EXT | Коррозия на шве |  | (c)
33427.178000 | 0.091000 | 0.078000 | -11.514000 | -11.527000 | -55.000000 | 24.000000 | 52.000000 | 0.000000 | 78.000000 | 3003 |  | CORR | СIGR | 07:00 | 07:13 | 07:18 | 28 | 215 | 11.000000 | EXT | - |  | (c)
33427.207000 | 0.120000 | 0.105000 | -11.485000 | -11.500000 | -2120.000000 | -1930.000000 | -1966.000000 | 1811.000000 | 105.000000 | 3003 |  | CORR | СIGR | 01:27 | 01:58 | 01:52 | 33 | 308 | 14.000000 | EXT | - |  | (c)
33430.884000 | 3.797000 | 3.671000 | -7.808000 | -7.934000 | -1835.000000 | -1795.000000 | -1761.000000 | 1688.000000 | 3671.000000 | 3003 | Дефект проката | MIAN | GENE | 02:13 | 02:20 | 02:25 | 1056 | 146 | 13.000000 | EXT | Дефект проката. Эквивалент потери металла 13%. |  | (c)
33438.692000 | 0.000000 | -0.016000 | -11.610000 | -11.626000 | 2127.000000 | -2165.000000 | -2116.000000 | 1898.000000 |  | 3004 | Коррозия на шве | GWAN |  | 08:02 | 08:30 | 08:37 | 53 | 436 | 17.000000 | EXT | Коррозия на шве |  | (c)
33450.153000 | 11.461000 | 11.449000 | -0.149000 | -0.161000 | -207.000000 | -144.000000 | -76.000000 | 0.000000 | 129.000000 | 3004 |  | CORR | СIGR | 01:46 | 01:56 | 02:07 | 32 | 262 | 20.000000 | EXT | - |  | (c)
33450.154000 | 11.462000 | 11.454000 | -0.148000 | -0.156000 | 2198.000000 | -1821.000000 | -1862.000000 | 1460.000000 | 132.000000 | 3004 |  | CORR | СIGR | 08:14 | 09:25 | 09:19 | 24 | 803 | 29.000000 | EXT | - |  | (c)
33450.302000 | 0.000000 | -0.021000 | -11.000000 | -11.021000 | 2072.000000 | -1775.000000 | -2005.000000 | 1622.000000 |  | 3005 | Коррозия на шве | GWAN |  | 07:31 | 09:10 | 08:33 | 44 | 767 | 14.000000 | EXT | Коррозия на шве |  | (c)
33461.258000 | 10.956000 | 10.896000 | -0.044000 | -0.104000 | 1656.000000 | 1689.000000 | 1692.000000 | 1656.000000 | 5.000000 | 3005 |  | CORR | GENE | 06:24 | 06:29 | 06:30 | 99 | 72 | 15.000000 | EXT | - |  | (c)
33461.302000 | 0.000000 | -0.027000 | -11.635000 | -11.662000 | -1760.000000 | -1090.000000 | -1260.000000 | 760.000000 |  | 3006 | Коррозия на шве | GWAN |  | 03:18 | 05:06 | 04:38 | 58 | 999 | 20.000000 | EXT | Коррозия на шве |  | (c)
33461.302000 | 0.000000 | -0.030000 | -11.635000 | -11.665000 | -668.000000 | 62.000000 | 0.000000 | 0.000000 |  | 3006 | Коррозия на шве | GWAN |  | 06:14 | 08:11 | 08:02 | 55 | 1336 | 25.000000 | EXT | Коррозия на шве |  | (c)
33461.376000 | 0.074000 | 0.041000 | -11.561000 | -11.594000 | 0.000000 | 23.000000 | 17.000000 | 0.000000 | 41.000000 | 3006 |  | LWAN |  | 08:01 | 08:05 | 08:04 | 111 | 35 | 12.631460 | INT | -. Эквивалент потери металла 13%. |  | (c)
33472.937000 | 0.000000 | -0.034000 | -11.270000 | -11.304000 | 1653.000000 | 1902.000000 | 1815.000000 | 1653.000000 |  | 3007 | Коррозия на шве | GWAN |  | 08:46 | 09:26 | 09:12 | 80 | 323 | 16.000000 | EXT | Коррозия на шве |  | (c)
33484.207000 | 0.000000 | -0.023000 | -11.390000 | -11.413000 | 319.000000 | 688.000000 | 677.000000 | 319.000000 |  | 3008 | Коррозия на шве | GWAN |  | 07:16 | 08:15 | 08:13 | 56 | 717 | 24.000000 | EXT | Коррозия на шве |  | (c)
33489.913000 | 5.706000 | 5.543000 | -5.684000 | -5.847000 | -19.000000 | -4.000000 | -5.000000 | 0.000000 | 5543.000000 | 3008 |  | LWAN |  | 06:21 | 06:23 | 06:23 | 294 | 29 | 10.448114 | EXT | -. Эквивалент потери металла 10%. |  | (c)
33495.464000 | 11.257000 | 11.253000 | -0.133000 | -0.137000 | -185.000000 | -118.000000 | -31.000000 | 0.000000 | 112.000000 | 3008 |  | CORR | СIGR | 05:54 | 06:05 | 06:19 | 25 | 309 | 15.000000 | EXT | - |  | (c)
33495.506000 | 11.299000 | 11.258000 | -0.091000 | -0.132000 | -127.000000 | -113.000000 | -114.000000 | 101.000000 | 42.000000 | 3008 |  | CORR | AXGR | 06:04 | 06:06 | 06:06 | 90 | 26 | 11.000000 | EXT | - |  | (c)
33495.597000 | 0.000000 | -0.023000 | -11.605000 | -11.628000 | 54.000000 | 196.000000 | 250.000000 | 54.000000 |  | 3009 | Коррозия на шве | GWAN |  | 04:53 | 05:16 | 05:25 | 62 | 391 | 17.000000 | EXT | Коррозия на шве |  | (c)
33495.597000 | 0.000000 | -0.023000 | -11.605000 | -11.628000 | 591.000000 | 829.000000 | 776.000000 | 591.000000 |  | 3009 | Коррозия на шве | GWAN |  | 06:20 | 06:58 | 06:50 | 58 | 369 | 17.000000 | EXT | Коррозия на шве |  | (c)
33495.731000 | 0.134000 | 0.123000 | -11.471000 | -11.482000 | -68.000000 | 15.000000 | 446.000000 | 0.000000 | 123.000000 | 3009 |  | CORR | СIGR | 04:33 | 04:47 | 05:56 | 24 | 1028 | 13.000000 | EXT | - |  | (c)
33507.202000 | 0.000000 | -0.023000 | -11.615000 | -11.638000 | -1347.000000 | -1227.000000 | -1126.000000 | 905.000000 |  | 3010 | Коррозия на шве | GWAN |  | 03:01 | 03:20 | 03:37 | 48 | 442 | 19.000000 | EXT | Коррозия на шве |  | (c)
33507.202000 | 0.000000 | -0.019000 | -11.615000 | -11.634000 | 239.000000 | 666.000000 | 539.000000 | 239.000000 |  | 3010 | Коррозия на шве | GWAN |  | 07:17 | 08:26 | 08:05 | 42 | 601 | 21.000000 | EXT | Коррозия на шве |  | (c)
33507.311000 | 0.109000 | 0.085000 | -11.506000 | -11.530000 | 492.000000 | 1009.000000 | 974.000000 | 492.000000 | 85.000000 | 3010 |  | CORR | СIGR | 07:58 | 09:21 | 09:16 | 50 | 964 | 14.000000 | EXT | - |  | (c)
33518.798000 | 11.596000 | 11.582000 | -0.019000 | -0.033000 | -1175.000000 | -1097.000000 | -1081.000000 | 988.000000 | 8.000000 | 3010 |  | CORR | СIGR | 03:29 | 03:41 | 03:44 | 25 | 187 | 12.000000 | EXT | - |  | (c)
33518.833000 | 0.016000 | 0.002000 | -11.599000 | -11.613000 | -392.000000 | -362.000000 | -360.000000 | 327.000000 | 2.000000 | 3011 |  | CORR | GENE | 07:37 | 07:42 | 07:42 | 65 | 65 | 15.000000 | EXT | - |  | (c)
33528.406000 | 9.589000 | 9.567000 | -2.026000 | -2.048000 | -2062.000000 | -2016.000000 | -2004.000000 | 1946.000000 | 1994.000000 | 3011 |  | CORR | GENE | 03:08 | 03:15 | 03:17 | 54 | 115 | 16.000000 | EXT | - |  | (c)
33530.432000 | 0.000000 | -0.030000 | -11.620000 | -11.650000 | 152.000000 | 219.000000 | 367.000000 | 152.000000 |  | 3012 | Смещение кромок | GWAN |  | 00:21 | 00:32 | 00:55 | 0 | 430 | 3.873000 | EXT | Смещение кромок. Наружу. Величина смещения - 3.9 мм. |  | (c)
33530.432000 | 0.000000 | -0.015000 | -11.620000 | -11.635000 | 1340.000000 | 1442.000000 | 1424.000000 | 1340.000000 |  | 3012 | Смещение кромок | GWAN |  | 03:33 | 03:49 | 03:46 | 0 | 168 | 3.781000 | EXT | Смещение кромок. Вовнутрь. Величина смещения - 3.8 мм. |  | (c)
33542.052000 | 0.000000 | -0.019000 | -11.615000 | -11.634000 | -937.000000 | -400.000000 | -505.000000 | 73.000000 |  | 3013 | Коррозия на шве | GWAN |  | 01:54 | 03:21 | 03:04 | 47 | 865 | 21.000000 | EXT | Коррозия на шве |  | (c)
33542.052000 | 0.000000 | -0.029000 | -11.615000 | -11.644000 | -2104.000000 | -1801.000000 | -1826.000000 | 1549.000000 |  | 3013 | Коррозия на шве | GWAN |  | 10:46 | 11:35 | 11:31 | 44 | 554 | 18.000000 | EXT | Коррозия на шве |  | (c)
33553.574000 | 11.522000 | 11.481000 | -0.093000 | -0.134000 | -493.000000 | -480.000000 | -477.000000 | 461.000000 | 15.000000 | 3013 |  | CORR | AXGR | 03:06 | 03:08 | 03:08 | 119 | 32 | 10.000000 | EXT | - |  | (c)
33553.667000 | 0.000000 | -0.012000 | -11.325000 | -11.337000 | -1951.000000 | -1913.000000 | -1905.000000 | 1860.000000 |  | 3014 | Коррозия на шве | GWAN |  | 02:10 | 02:16 | 02:18 | 47 | 91 | 13.000000 | EXT | Коррозия на шве |  | (c)
33564.992000 | 0.000000 | -0.033000 | -11.190000 | -11.223000 | 1974.000000 | 475.000000 | -658.000000 | 0.000000 |  | 3015 | Нарушение формы кольцевого шва | GWAN |  | 01:19 | 09:17 | 06:15 | 0 | 3660 |  | EXT | Нарушение формы кольцевого шва |  | (c)
33564.992000 | 0.000000 | -0.032000 | -11.190000 | -11.222000 | 2053.000000 | -2066.000000 | -2134.000000 | 1859.000000 |  | 3015 | Коррозия на шве | GWAN |  | 01:32 | 02:27 | 02:16 | 50 | 548 | 18.000000 | EXT | Коррозия на шве |  | (c)
33587.281000 | 11.099000 | 11.036000 | -0.026000 | -0.089000 | 61.000000 | 76.000000 | 78.000000 | 61.000000 | 8.000000 | 3016 |  | CORR | AXGR | 08:20 | 08:23 | 08:23 | 81 | 34 | 14.000000 | EXT | - |  | (c)
33587.282000 | 11.100000 | 11.021000 | -0.025000 | -0.104000 | 301.000000 | 325.000000 | 318.000000 | 301.000000 | 15.000000 | 3016 |  | CORR | AXGR | 08:59 | 09:03 | 09:02 | 89 | 33 | 13.000000 | EXT | - |  | (c)
33587.307000 | 0.000000 | -0.025000 | -10.840000 | -10.865000 | 284.000000 | 581.000000 | 672.000000 | 284.000000 |  | 3017 | Коррозия на шве | GWAN |  | 07:49 | 08:37 | 08:51 | 43 | 776 | 21.000000 | EXT | Коррозия на шве |  | (c)
33587.316000 | 0.009000 | 0.005000 | -10.831000 | -10.835000 | 412.000000 | 491.000000 | 463.000000 | 412.000000 | 5.000000 | 3017 |  | CORR | GENE | 08:09 | 08:22 | 08:18 | 74 | 103 | 13.000000 | EXT | - |  | (c)
33598.147000 | 0.000000 | -0.023000 | -11.440000 | -11.463000 | 1564.000000 | 1835.000000 | 1730.000000 | 1564.000000 |  | 3018 | Коррозия на шве | GWAN |  | 02:16 | 03:00 | 02:43 | 53 | 332 | 15.000000 | EXT | Коррозия на шве |  | (c)
33598.147000 | 0.000000 | -0.035000 | -11.440000 | -11.475000 | -801.000000 | -658.000000 | -678.000000 | 556.000000 |  | 3018 | Коррозия на шве | GWAN |  | 07:55 | 08:18 | 08:14 | 75 | 245 | 17.000000 | EXT | Коррозия на шве |  | (c)
33598.222000 | 0.075000 | 0.031000 | -11.365000 | -11.409000 | 1977.000000 | 2000.000000 | 1998.000000 | 1977.000000 | 31.000000 | 3018 |  | CORR | AXGR | 03:23 | 03:27 | 03:26 | 118 | 43 | 15.000000 | EXT | - |  | (c)
33598.275000 | 0.128000 | 0.118000 | -11.312000 | -11.322000 | -639.000000 | -586.000000 | -589.000000 | 539.000000 | 118.000000 | 3018 |  | CORR | СIGR | 08:21 | 08:29 | 08:29 | 23 | 100 | 18.000000 | EXT | - |  | (c)
33632.667000 | 0.000000 | -0.030000 | -11.505000 | -11.535000 | -648.000000 | 16.000000 | -166.000000 | 0.000000 |  | 3021 | Нарушение формы кольцевого шва | GWAN |  | 00:17 | 02:04 | 01:34 | 0 | 964 |  | EXT | Нарушение формы кольцевого шва |  | (c)
33655.822000 | 0.000000 | -0.021000 | -11.050000 | -11.071000 | -1807.000000 | -820.000000 | -1027.000000 | 248.000000 |  | 3023 | Нарушение формы кольцевого шва | GWAN |  | 00:59 | 03:39 | 03:05 | 0 | 1559 |  | EXT | Нарушение формы кольцевого шва |  | (c)
33666.872000 | 0.000000 | -0.024000 | -11.620000 | -11.644000 | 1049.000000 | 1941.000000 | 1600.000000 | 1049.000000 |  | 3024 | Нарушение формы кольцевого шва | GWAN |  | 00:27 | 02:51 | 01:56 | 0 | 1103 |  | EXT | Нарушение формы кольцевого шва |  | (c)
33689.822000 | 0.000000 | -0.024000 | -11.325000 | -11.349000 | 1002.000000 | -752.000000 | -1871.000000 | 284.000000 |  | 3026 | Нарушение формы кольцевого шва | GWAN |  | 00:34 | 07:51 | 04:50 | 0 | 3175 |  | EXT | Нарушение формы кольцевого шва |  | (c)
33735.267000 | 0.000000 | -0.015000 | -11.365000 | -11.380000 | -1476.000000 | -1386.000000 | -1273.000000 | 1070.000000 |  | 3030 | Смещение кромок | GWAN |  | 06:36 | 06:51 | 07:09 | 0 | 407 | 4.233000 | EXT | Смещение кромок. Вовнутрь. Величина смещения - 4.2 мм. |  | (c)
33735.267000 | 0.000000 | -0.032000 | -11.365000 | -11.397000 | -372.000000 | 1071.000000 | 767.000000 | 0.000000 |  | 3030 | Нарушение формы кольцевого шва | GWAN |  | 09:35 | 01:27 | 00:38 | 0 | 2277 |  | EXT | Нарушение формы кольцевого шва |  | (c)
33758.042000 | 0.000000 | -0.026000 | -11.470000 | -11.496000 | -207.000000 | 476.000000 | 1254.000000 | 0.000000 |  | 3032 | Нарушение формы кольцевого шва | GWAN |  | 02:25 | 04:15 | 06:21 | 0 | 2923 |  | EXT | Нарушение формы кольцевого шва |  | (c)
33781.152000 | 0.000000 | -0.031000 | -11.190000 | -11.221000 | -2105.000000 | -1488.000000 | -1458.000000 | 811.000000 |  | 3034 | Нарушение формы кольцевого шва | GWAN |  | 01:50 | 03:30 | 03:35 | 0 | 1295 |  | EXT | Нарушение формы кольцевого шва |  | (c)
33792.342000 | 0.000000 | -0.026000 | -11.610000 | -11.636000 | 850.000000 | 920.000000 | 937.000000 | 850.000000 |  | 3035 | Смещение кромок | GWAN |  | 06:20 | 06:32 | 06:34 | 0 | 172 | 3.429763 | EXT | Смещение кромок. Вовнутрь. Величина смещения - 3.4 мм. |  | (c)
33792.342000 | 0.000000 | -0.001000 | -11.610000 | -11.611000 | 1069.000000 | 1168.000000 | 1162.000000 | 1069.000000 |  | 3035 | Смещение кромок | GWAN |  | 06:56 | 07:12 | 07:11 | 0 | 186 | 3.609000 | EXT | Смещение кромок. Наружу. Величина смещения - 3.6 мм. |  | (c)
33861.057000 | 0.000000 | -0.027000 | -11.165000 | -11.192000 | -1186.000000 | -831.000000 | -858.000000 | 529.000000 |  | 3041 | Нарушение формы кольцевого шва | GWAN |  | 06:57 | 07:55 | 07:50 | 0 | 657 |  | EXT | Нарушение формы кольцевого шва |  | (c)
33906.602000 | 0.000000 | -0.033000 | -11.425000 | -11.458000 | 308.000000 | 1592.000000 | 1869.000000 | 308.000000 |  | 3045 | Нарушение формы кольцевого шва | GWAN |  | 05:57 | 09:25 | 10:09 | 0 | 3121 |  | EXT | Нарушение формы кольцевого шва |  | (c)
33952.452000 | 0.000000 | -0.025000 | -11.610000 | -11.635000 | -19.000000 | 1297.000000 | 1252.000000 | 0.000000 |  | 3049 | Нарушение формы кольцевого шва | GWAN |  | 04:27 | 07:59 | 07:52 | 0 | 2541 |  | EXT | Нарушение формы кольцевого шва |  | (c)
33964.062000 | 0.000000 | -0.015000 | -11.325000 | -11.340000 | 592.000000 | 824.000000 | 785.000000 | 592.000000 |  | 3050 | Смещение кромок | GWAN |  | 03:38 | 04:15 | 04:09 | 0 | 386 | 3.083000 | EXT | Смещение кромок. Наружу. Величина смещения - 3.1 мм. |  | (c)
33986.937000 | 0.000000 | -0.035000 | -11.450000 | -11.485000 | -1339.000000 | -1151.000000 | -1092.000000 | 845.000000 |  | 3052 | Смещение кромок | GWAN |  | 11:18 | 11:48 | 11:57 | 0 | 494 | 2.889000 | EXT | Смещение кромок. Вовнутрь. Величина смещения - 2.9 мм. |  | (c)
34009.482000 | 0.000000 | -0.035000 | -11.615000 | -11.650000 | -1981.000000 | -1682.000000 | -1680.000000 | 1380.000000 |  | 3054 | Смещение кромок | GWAN |  | 01:36 | 02:24 | 02:24 | 0 | 601 | 2.830000 | EXT | Смещение кромок. Наружу. Величина смещения - 2.8 мм. |  | (c)
34009.482000 | 0.000000 | -0.020000 | -11.615000 | -11.635000 | -1290.000000 | -1165.000000 | -1127.000000 | 964.000000 |  | 3054 | Смещение кромок | GWAN |  | 03:28 | 03:48 | 03:54 | 0 | 325 | 3.915000 | EXT | Смещение кромок. Вовнутрь. Величина смещения - 3.9 мм. |  | (c)
34009.482000 | 0.000000 | -0.041000 | -11.615000 | -11.656000 | 1585.000000 | 1680.000000 | 1671.000000 | 1585.000000 |  | 3054 |  | GWAN |  | 11:11 | 11:27 | 11:25 | 0 | 171 |  | EXT | -. Подбивка кромок величиной 3 мм. |  | (c)
34021.097000 | 0.000000 | -0.037000 | -11.560000 | -11.597000 | 1060.000000 | 1226.000000 | 1364.000000 | 1060.000000 |  | 3055 | Нарушение формы кольцевого шва | GWAN |  | 01:54 | 02:21 | 02:43 | 0 | 609 |  | EXT | Нарушение формы кольцевого шва |  | (c)
34044.272000 | 0.000000 | -0.015000 | -11.535000 | -11.550000 | 1455.000000 | 1542.000000 | 1561.000000 | 1455.000000 |  | 3057 | Смещение кромок | GWAN |  | 04:06 | 04:20 | 04:23 | 0 | 212 | 3.010000 | EXT | Смещение кромок. Наружу. Величина смещения - 3 мм. |  | (c)
34044.272000 | 0.000000 | -0.015000 | -11.535000 | -11.550000 | 1711.000000 | 1815.000000 | 1895.000000 | 1711.000000 |  | 3057 | Смещение кромок | GWAN |  | 04:47 | 05:04 | 05:17 | 0 | 369 | 3.341000 | EXT | Смещение кромок. Вовнутрь. Величина смещения - 3.3 мм. |  | (c)
34147.757000 | 0.000000 | -0.016000 | -11.325000 | -11.341000 | -826.000000 | -614.000000 | -641.000000 | 457.000000 |  | 3066 | Смещение кромок | GWAN |  | 07:04 | 07:38 | 07:33 | 0 | 369 | 3.619000 | EXT | Смещение кромок. Наружу. Величина смещения - 3.6 мм. |  | (c)
34147.757000 | 0.000000 | -0.023000 | -11.325000 | -11.348000 | -72.000000 | 1591.000000 | 1248.000000 | 0.000000 |  | 3066 | Нарушение формы кольцевого шва | GWAN |  | 09:05 | 01:34 | 00:38 | 0 | 2642 |  | EXT | Нарушение формы кольцевого шва |  | (c)
34285.462000 | 0.000000 | -0.035000 | -11.630000 | -11.665000 | 2119.000000 | -2206.000000 | -2057.000000 | 1773.000000 |  | 3078 | Смещение кромок | GWAN |  | 02:36 | 02:58 | 03:22 | 0 | 569 | 2.826000 | EXT | Смещение кромок. Вовнутрь. Величина смещения - 2.8 мм. |  | (c)
34347.351000 | 4.359000 | 4.348000 | -7.256000 | -7.267000 | -1071.000000 | -980.000000 | -933.000000 | 794.000000 | 4348.000000 | 3083 |  | CORR | СIGR | 04:28 | 04:42 | 04:50 | 27 | 277 | 10.000000 | EXT | - |  | (c)
34366.022000 | 0.000000 | -0.030000 | -11.565000 | -11.595000 | 1393.000000 | -1819.000000 | -1808.000000 | 548.000000 |  | 3085 | Нарушение формы кольцевого шва | GWAN |  | 01:25 | 04:47 | 04:48 | 0 | 2520 |  | EXT | Нарушение формы кольцевого шва |  | (c)
34389.172000 | 0.000000 | -0.030000 | -11.130000 | -11.160000 | -1202.000000 | 2218.000000 | 602.000000 | 0.000000 |  | 3087 | Нарушение формы кольцевого шва | GWAN |  | 00:57 | 10:09 | 05:49 | 0 | 3608 |  | EXT | Нарушение формы кольцевого шва |  | (c)
34411.422000 | 0.000000 | -0.042000 | -11.610000 | -11.652000 | -721.000000 | -476.000000 | -442.000000 | 163.000000 |  | 3089 | Коррозия на шве | GWAN |  | 02:10 | 02:50 | 02:55 | 61 | 558 | 26.000000 | EXT | Коррозия на шве |  | (c)
34411.506000 | 0.084000 | 0.022000 | -11.526000 | -11.588000 | -561.000000 | -509.000000 | -518.000000 | 476.000000 | 22.000000 | 3089 |  | CORR | GENE | 02:36 | 02:44 | 02:43 | 119 | 84 | 19.000000 | EXT | - |  | (c)
34422.900000 | 11.478000 | 11.472000 | -0.132000 | -0.138000 | 415.000000 | 1077.000000 | 823.000000 | 415.000000 | 115.000000 | 3089 |  | CORR | СIGR | 05:13 | 07:00 | 06:19 | 23 | 817 | 11.000000 | EXT | - |  | (c)
34423.032000 | 0.000000 | -0.029000 | -11.615000 | -11.644000 | -64.000000 | 522.000000 | 276.000000 | 0.000000 |  | 3090 | Коррозия на шве | GWAN |  | 02:18 | 03:53 | 03:13 | 51 | 681 | 16.000000 | EXT | Коррозия на шве |  | (c)
34423.157000 | 0.125000 | 0.117000 | -11.490000 | -11.498000 | -109.000000 | 28.000000 | 674.000000 | 0.000000 | 117.000000 | 3090 |  | CORR | СIGR | 02:11 | 02:33 | 04:17 | 26 | 1567 | 17.000000 | EXT | - |  | (c)
34457.504000 | 11.472000 | 11.458000 | -0.148000 | -0.162000 | 1963.000000 | 2044.000000 | 2106.000000 | 1963.000000 | 131.000000 | 3092 |  | CORR | СIGR | 02:28 | 02:41 | 02:51 | 31 | 286 | 14.000000 | EXT | - |  | (c)
34491.952000 | 0.000000 | -0.027000 | -11.625000 | -11.652000 | 209.000000 | 335.000000 | 736.000000 | 209.000000 |  | 3096 | Нарушение формы кольцевого шва | GWAN |  | 00:02 | 00:22 | 01:27 | 0 | 1053 |  | EXT | Нарушение формы кольцевого шва |  | (c)
34526.822000 | 0.000000 | -0.029000 | -11.295000 | -11.324000 | -946.000000 | 472.000000 | 136.000000 | 0.000000 |  | 3099 | Нарушение формы кольцевого шва | GWAN |  | 08:11 | 12:00 | 11:05 | 0 | 2163 |  | EXT | Нарушение формы кольцевого шва |  | (c)
34549.497000 | 0.000000 | -0.026000 | -11.625000 | -11.651000 | 1950.000000 | -1205.000000 | -1468.000000 | 424.000000 |  | 3101 | Нарушение формы кольцевого шва | GWAN |  | 02:07 | 05:38 | 04:55 | 0 | 2087 |  | EXT | Нарушение формы кольцевого шва |  | (c)
34549.654000 | 0.157000 | 0.130000 | -11.468000 | -11.495000 | -18.000000 | 692.000000 | 359.000000 | 0.000000 | 130.000000 | 3101 |  | CORR | СIGR | 08:49 | 10:44 | 09:50 | 46 | 754 | 12.000000 | EXT | - |  | (c)
34560.988000 | 11.491000 | 11.478000 | -0.134000 | -0.147000 | -447.000000 | -67.000000 | -235.000000 | 24.000000 | 120.000000 | 3101 |  | CORR | СIGR | 07:40 | 08:41 | 08:14 | 27 | 423 | 15.000000 | EXT | - |  | (c)
34595.607000 | 0.000000 | -0.024000 | -11.350000 | -11.374000 | 1219.000000 | 1491.000000 | 1447.000000 | 1219.000000 |  | 3105 | Коррозия на шве | GWAN |  | 02:27 | 03:11 | 03:04 | 52 | 456 | 34.000000 | EXT | Коррозия на шве |  | (c)
34595.607000 | 0.000000 | -0.018000 | -11.350000 | -11.368000 | 2005.000000 | -1631.000000 | -1575.000000 | 694.000000 |  | 3105 | Нарушение формы кольцевого шва | GWAN |  | 04:34 | 06:47 | 06:56 | 0 | 1762 |  | EXT | Нарушение формы кольцевого шва |  | (c)
34606.957000 | 0.000000 | -0.036000 | -10.835000 | -10.871000 | 1196.000000 | 1252.000000 | 1255.000000 | 1196.000000 |  | 3106 | Коррозия на шве | GWAN |  | 08:37 | 08:46 | 08:46 | 66 | 118 | 13.000000 | EXT | Коррозия на шве |  | (c)
34629.407000 | 0.000000 | -0.040000 | -11.420000 | -11.460000 | 556.000000 | -1406.000000 | 2228.000000 | 556.000000 |  | 3108 | Нарушение формы кольцевого шва | GWAN |  | 07:55 | 02:39 | 00:25 | 0 | 3345 |  | EXT | Нарушение формы кольцевого шва |  | (c)
34663.947000 | 0.000000 | -0.038000 | -11.405000 | -11.443000 | -2167.000000 | -2142.000000 | -2144.000000 | 2120.000000 |  | 3111 | Коррозия на шве | GWAN |  | 08:20 | 08:24 | 08:24 | 71 | 47 | 14.000000 | EXT | Коррозия на шве |  | (c)
34663.947000 | 0.000000 | -0.031000 | -11.405000 | -11.436000 | -1625.000000 | -1477.000000 | -1494.000000 | 1363.000000 |  | 3111 | Смещение кромок | GWAN |  | 09:48 | 10:12 | 10:09 | 0 | 261 | 4.232000 | EXT | Смещение кромок. Вовнутрь. Величина смещения - 4.2 мм. |  | (c)
34686.897000 | 0.000000 | -0.034000 | -11.620000 | -11.654000 | 1102.000000 | 1634.000000 | 1572.000000 | 1102.000000 |  | 3113 | Коррозия на шве | GWAN |  | 07:50 | 09:15 | 09:05 | 54 | 939 | 20.000000 | EXT | Коррозия на шве |  | (c)
34709.260000 | 10.743000 | 10.726000 | -0.327000 | -0.344000 | 1227.000000 | 1512.000000 | 1396.000000 | 1227.000000 | 253.000000 | 3114 |  | CORR | GENE | 03:23 | 04:09 | 03:50 | 91 | 338 | 11.000000 | EXT | - |  | (c)
34709.384000 | 10.867000 | 10.851000 | -0.203000 | -0.219000 | 1338.000000 | 1473.000000 | 1454.000000 | 1338.000000 | 191.000000 | 3114 |  | CORR | СIGR | 03:41 | 04:02 | 03:59 | 28 | 232 | 12.000000 | EXT | - |  | (c)
34731.762000 | 0.000000 | -0.020000 | -11.240000 | -11.260000 | -212.000000 | 35.000000 | -19.000000 | 0.000000 |  | 3117 | Смещение кромок | GWAN |  | 03:34 | 04:14 | 04:05 | 0 | 386 | 3.119000 | EXT | Смещение кромок. Вовнутрь. Величина смещения - 3.1 мм. |  | (c)
34731.762000 | 0.000000 | -0.005000 | -11.240000 | -11.245000 | 357.000000 | 654.000000 | 668.000000 | 357.000000 |  | 3117 | Смещение кромок | GWAN |  | 05:06 | 05:54 | 05:56 | 0 | 622 | 3.123000 | EXT | Смещение кромок. Вовнутрь. Величина смещения - 3.1 мм. |  | (c)
34778.551000 | 1.599000 | 0.899000 | -10.031000 | -10.731000 | 1519.000000 | 1645.000000 | 1628.000000 | 1519.000000 | 899.000000 | 3121 |  | GOUG | GENE | 07:36 | 07:57 | 07:54 | 2058 | 217 | 10.000000 | EXT | -. Зона задиров. |  | (c)
34788.429000 | 11.477000 | 11.467000 | -0.153000 | -0.163000 | 111.000000 | 364.000000 | 277.000000 | 111.000000 | 136.000000 | 3121 |  | CORR | СIGR | 03:49 | 04:30 | 04:16 | 27 | 333 | 12.000000 | EXT | - |  | (c)
34788.567000 | 11.615000 | 11.547000 | -0.015000 | -0.083000 | 266.000000 | 284.000000 | 282.000000 | 266.000000 | 3.000000 | 3121 |  | CORR | AXGR | 04:14 | 04:17 | 04:17 | 80 | 31 | 15.000000 | EXT | - |  | (c)
34866.552000 | 0.095000 | 0.028000 | -11.520000 | -11.587000 | 2161.000000 | -1691.000000 | -1644.000000 | 989.000000 | 28.000000 | 3129 |  | CORR | GENE | 04:11 | 05:50 | 05:57 | 126 | 1311 | 12.000000 | EXT | - |  | (c)
34878.095000 | 0.023000 | 0.017000 | -11.297000 | -11.303000 | -151.000000 | -133.000000 | -133.000000 | 115.000000 | 17.000000 | 3130 |  | CORR | AXGR | 04:33 | 04:36 | 04:36 | 77 | 36 | 12.000000 | EXT | - |  | (c)
34889.305000 | 11.233000 | 11.217000 | -0.087000 | -0.103000 | -30.000000 | 122.000000 | 89.000000 | 0.000000 | 59.000000 | 3130 |  | CORR | СIGR | 04:52 | 05:17 | 05:12 | 44 | 239 | 10.000000 | EXT | - |  | (c)
34899.121000 | 9.729000 | 9.666000 | -0.071000 | -0.134000 | 2010.000000 | -2056.000000 | -2131.000000 | 1811.000000 | 33.000000 | 3131 |  | CORR | GENE | 03:50 | 04:53 | 04:41 | 101 | 640 | 17.000000 | EXT | - |  | (c)
34899.192000 | 0.000000 | -0.011000 | -11.210000 | -11.221000 | -2025.000000 | -1957.000000 | -1697.000000 | 1370.000000 |  | 3132 | Коррозия на шве | GWAN |  | 05:11 | 05:22 | 06:04 | 39 | 654 | 17.000000 | EXT | Коррозия на шве |  | (c)
34899.192000 | 0.000000 | -0.023000 | -11.210000 | -11.233000 | -314.000000 | -130.000000 | 96.000000 | 0.000000 |  | 3132 | Нарушение формы кольцевого шва | GWAN |  | 09:47 | 10:17 | 10:53 | 0 | 821 |  | EXT | Нарушение формы кольцевого шва |  | (c)
34899.277000 | 0.085000 | 0.066000 | -11.125000 | -11.144000 | -1267.000000 | -1141.000000 | -997.000000 | 726.000000 | 66.000000 | 3132 |  | CORR | GENE | 07:13 | 07:34 | 07:57 | 67 | 541 | 10.000000 | EXT | - |  | (c)
34899.325000 | 0.133000 | 0.121000 | -11.077000 | -11.089000 | -1812.000000 | -1737.000000 | -1752.000000 | 1693.000000 | 121.000000 | 3132 |  | CORR | СIGR | 05:46 | 05:57 | 05:55 | 28 | 118 | 10.000000 | EXT | - |  | (c)
34966.132000 | 0.000000 | -0.026000 | -11.150000 | -11.176000 | -1465.000000 | -1180.000000 | -1219.000000 | 973.000000 |  | 3138 | Нарушение формы кольцевого шва | GWAN |  | 01:37 | 02:23 | 02:17 | 0 | 491 |  | EXT | Нарушение формы кольцевого шва |  | (c)
34966.132000 | 0.000000 | -0.025000 | -11.150000 | -11.175000 | -737.000000 | -679.000000 | -692.000000 | 647.000000 |  | 3138 | Смещение кромок | GWAN |  | 03:34 | 03:44 | 03:42 | 0 | 90 | 2.341000 | EXT | Смещение кромок. Наружу. Величина смещения - 2.3 мм. |  | (c)
34966.256000 | 0.124000 | 0.094000 | -11.026000 | -11.056000 | 657.000000 | 736.000000 | 841.000000 | 657.000000 | 94.000000 | 3138 |  | CORR | СIGR | 07:19 | 07:32 | 07:49 | 43 | 367 | 15.000000 | EXT | - |  | (c)
34977.282000 | 0.000000 | -0.024000 | -10.860000 | -10.884000 | -522.000000 | -67.000000 | -126.000000 | 0.000000 |  | 3139 | Нарушение формы кольцевого шва | GWAN |  | 03:26 | 04:39 | 04:29 | 0 | 792 |  | EXT | Нарушение формы кольцевого шва |  | (c)
34977.282000 | 0.000000 | -0.027000 | -10.860000 | -10.887000 | 2108.000000 | -776.000000 | -1487.000000 | 622.000000 |  | 3139 | Нарушение формы кольцевого шва | GWAN |  | 10:30 | 02:45 | 00:50 | 0 | 1731 |  | EXT | Нарушение формы кольцевого шва |  | (c)
34999.427000 | 0.000000 | -0.015000 | -11.405000 | -11.420000 | 1865.000000 | 2066.000000 | 2028.000000 | 1865.000000 |  | 3141 | Смещение кромок | GWAN |  | 07:41 | 08:13 | 08:07 | 0 | 325 | 3.585000 | EXT | Смещение кромок. Вовнутрь. Величина смещения - 3.6 мм. |  | (c)
35010.832000 | 0.000000 | -0.011000 | -11.170000 | -11.181000 | 1053.000000 | -1016.000000 | -1598.000000 | 212.000000 |  | 3142 | Нарушение формы кольцевого шва | GWAN |  | 06:41 | 01:07 | 11:33 | 0 | 3620 |  | EXT | Нарушение формы кольцевого шва |  | (c)
35033.182000 | 11.180000 | 11.147000 | -0.080000 | -0.113000 | 1580.000000 | 2022.000000 | 2012.000000 | 1580.000000 | 30.000000 | 3143 |  | CORR | GENE | 03:39 | 04:50 | 04:48 | 83 | 863 | 10.000000 | EXT | - |  | (c)
35044.542000 | 0.000000 | -0.021000 | -11.285000 | -11.306000 | 635.000000 | 1418.000000 | 1369.000000 | 635.000000 |  | 3145 | Коррозия на шве | GWAN |  | 04:31 | 06:37 | 06:29 | 42 | 1468 | 14.000000 | EXT | Коррозия на шве |  | (c)
35044.624000 | 0.082000 | 0.069000 | -11.203000 | -11.216000 | 973.000000 | 1026.000000 | 1097.000000 | 973.000000 | 69.000000 | 3145 |  | CORR | СIGR | 05:25 | 05:34 | 05:45 | 29 | 248 | 14.000000 | EXT | - |  | (c)
35055.827000 | 0.000000 | -0.020000 | -10.905000 | -10.925000 | -2218.000000 | -2070.000000 | -2009.000000 | 1800.000000 |  | 3146 | Смещение кромок | GWAN |  | 07:04 | 07:28 | 07:38 | 0 | 418 | 2.492000 | EXT | Смещение кромок. Наружу. Величина смещения - 2.5 мм. |  | (c)
35055.827000 | 0.000000 | -0.045000 | -10.905000 | -10.950000 | -426.000000 | -75.000000 | -164.000000 | 97.000000 |  | 3146 | Смещение кромок | GWAN |  | 11:54 | 00:50 | 00:36 | 0 | 523 | 2.911000 | EXT | Смещение кромок. Вовнутрь. Величина смещения - 2.9 мм. |  | (c)
35066.681000 | 10.854000 | 10.776000 | -0.051000 | -0.129000 | 483.000000 | 1020.000000 | 888.000000 | 483.000000 | 35.000000 | 3146 |  | CORR | GENE | 02:20 | 03:47 | 03:26 | 94 | 809 | 15.000000 | EXT | - |  | (c)
35077.227000 | 10.495000 | 10.423000 | -0.520000 | -0.592000 | -41.000000 | 14.000000 | 9.000000 | 0.000000 | 485.000000 | 3147 |  | ARTD | GENE | 07:41 | 07:50 | 07:50 | 107 | 102 |  | EXT | -. Наплавка. |  | (c)
35099.848000 | 11.066000 | 11.001000 | -0.039000 | -0.104000 | -1923.000000 | -1841.000000 | -1674.000000 | 1425.000000 | 24.000000 | 3149 |  | CORR | GENE | 04:28 | 04:41 | 05:08 | 80 | 497 | 15.000000 | EXT | - |  | (c)
35099.926000 | 0.039000 | 0.028000 | -11.006000 | -11.017000 | -139.000000 | -139.000000 | -79.000000 | 19.000000 | 28.000000 | 3150 |  | CORR | СIGR | 05:22 | 05:22 | 05:32 | 31 | 120 | 11.000000 | EXT | - |  | (c)
35099.965000 | 0.078000 | 0.023000 | -10.967000 | -11.022000 | 170.000000 | 223.000000 | 411.000000 | 170.000000 | 23.000000 | 3150 |  | CORR | GENE | 06:12 | 06:20 | 06:51 | 69 | 482 | 14.000000 | EXT | - |  | (c)
35100.011000 | 0.124000 | 0.028000 | -10.921000 | -11.017000 | 863.000000 | 1443.000000 | 1324.000000 | 863.000000 | 28.000000 | 3150 |  | CORR | GENE | 08:04 | 09:37 | 09:18 | 113 | 922 | 15.000000 | EXT | - |  | (c)
35110.812000 | 10.925000 | 10.915000 | -0.120000 | -0.130000 | -602.000000 | -550.000000 | -566.000000 | 531.000000 | 110.000000 | 3150 |  | CORR | СIGR | 04:07 | 04:16 | 04:13 | 20 | 71 | 11.000000 | EXT | - |  | (c)
35110.898000 | 11.011000 | 10.912000 | -0.034000 | -0.133000 | 443.000000 | 464.000000 | 515.000000 | 443.000000 | 33.000000 | 3150 |  | CORR | GENE | 06:56 | 06:59 | 07:08 | 100 | 145 | 13.000000 | EXT | - |  | (c)
35110.948000 | 0.016000 | 0.015000 | -10.994000 | -10.995000 | 15.000000 | 56.000000 | 77.000000 | 15.000000 | 15.000000 | 3151 |  | CORR | СIGR | 06:53 | 06:59 | 07:03 | 40 | 124 | 19.000000 | EXT | - |  | (c)
35111.031000 | 0.099000 | 0.086000 | -10.911000 | -10.924000 | -815.000000 | -754.000000 | -691.000000 | 568.000000 | 86.000000 | 3151 |  | CORR | GENE | 04:39 | 04:49 | 04:59 | 73 | 246 | 13.000000 | EXT | - |  | (c)
35122.091000 | 0.149000 | 0.136000 | -11.041000 | -11.054000 | -203.000000 | -119.000000 | -71.000000 | 0.000000 | 136.000000 | 3152 |  | CORR | СIGR | 06:37 | 06:50 | 06:58 | 26 | 264 | 11.000000 | EXT | - |  | (c)
35133.162000 | 0.030000 | 0.001000 | -11.360000 | -11.389000 | 1092.000000 | 1126.000000 | 1120.000000 | 1092.000000 | 1.000000 | 3153 |  | ARTD | GENE | 04:21 | 04:27 | 04:26 | 71 | 55 | 15.000000 | EXT | -. Эквивалент потери металла 15%. |  | (c)
35150.095000 | 5.573000 | 5.366000 | -5.872000 | -6.079000 | -24.000000 | -12.000000 | -12.000000 | 1.000000 | 5366.000000 | 3154 |  | LWAN |  | 07:51 | 07:53 | 07:53 | 394 | 24 | 11.000000 | EXT | -. Эквивалент потери металла 11%. |  | (c)
35155.967000 | 0.000000 | -0.035000 | -11.630000 | -11.665000 | 1860.000000 | 1885.000000 | 1883.000000 | 1860.000000 |  | 3155 | Коррозия на шве | GWAN |  | 08:44 | 08:48 | 08:47 | 60 | 46 | 12.000000 | EXT | Коррозия на шве |  | (c)
35167.597000 | 0.000000 | -0.029000 | -11.260000 | -11.289000 | -1640.000000 | 1281.000000 | 393.000000 | 1640.000000 |  | 3156 | Нарушение формы кольцевого шва | GWAN |  | 11:30 | 07:22 | 04:59 | 0 | 4067 |  | EXT | Нарушение формы кольцевого шва |  | (c)
35189.982000 | 0.000000 | -0.024000 | -11.410000 | -11.434000 | -1683.000000 | -957.000000 | -1132.000000 | 580.000000 |  | 3158 | Нарушение формы кольцевого шва | GWAN |  | 00:55 | 02:52 | 02:24 | 0 | 1103 |  | EXT | Нарушение формы кольцевого шва |  | (c)
35190.017000 | 0.035000 | 0.011000 | -11.375000 | -11.399000 | -992.000000 | -964.000000 | -962.000000 | 932.000000 | 11.000000 | 3158 |  | CORR | GENE | 02:46 | 02:51 | 02:51 | 96 | 59 | 12.000000 | EXT | - |  | (c)
35201.392000 | 0.000000 | -0.023000 | -11.005000 | -11.028000 | -1180.000000 | -597.000000 | -767.000000 | 354.000000 |  | 3159 | Коррозия на шве | GWAN |  | 01:59 | 03:33 | 03:06 | 60 | 826 | 27.000000 | EXT | Коррозия на шве |  | (c)
35245.894000 | 11.427000 | 11.370000 | -0.098000 | -0.155000 | -2110.000000 | -2077.000000 | -2074.000000 | 2039.000000 | 23.000000 | 3162 |  | CORR | GENE | 07:30 | 07:36 | 07:36 | 132 | 71 | 10.000000 | EXT | - |  | (c)
35245.992000 | 0.000000 | -0.025000 | -11.600000 | -11.625000 | 1361.000000 | -2052.000000 | 1972.000000 | 1361.000000 |  | 3163 | Нарушение формы кольцевого шва | GWAN |  | 01:40 | 04:29 | 03:18 | 0 | 1223 |  | EXT | Нарушение формы кольцевого шва |  | (c)
35257.592000 | 0.000000 | -0.014000 | -9.821000 | -9.835000 | -690.000000 | -144.000000 | -290.000000 | 0.000000 |  | 3164а | Коррозия на шве | GWAN |  | 02:47 | 04:15 | 03:52 | 37 | 801 | 19.000000 | EXT | Коррозия на шве. Аномалия находится на отводе. |  | (c)
35257.642000 | 0.050000 | 0.005000 | -9.771000 | -9.816000 | 569.000000 | 597.000000 | 599.000000 | 569.000000 | 5.000000 | 3164а |  | CORR | GENE | 06:11 | 06:15 | 06:15 | 90 | 60 | 11.000000 | EXT | -. Аномалия находится на отводе. |  | (c)
35257.644000 | 0.052000 | 0.020000 | -9.769000 | -9.801000 | 928.000000 | 949.000000 | 957.000000 | 928.000000 | 20.000000 | 3164а |  | CORR | GENE | 07:09 | 07:12 | 07:13 | 70 | 57 | 12.000000 | EXT | -. Аномалия находится на отводе. |  | (c)
35267.413000 | 0.000000 | -0.021000 | -1.726000 | -1.747000 | [5 empty] | 3164б | Коррозия на шве | GWAN |  | 05:30 | 06:21 | 06:31 | 46 | 748 | 25.000000 | EXT | Коррозия на шве. Аномалия находится на отводе. |  | (c)
35267.413000 | 0.000000 | -0.040000 | -1.726000 | -1.766000 | [5 empty] | 3164б | Смещение кромок | GWAN |  | 08:59 | 09:57 | 09:43 | 0 | 537 | 5.015000 | EXT | Смещение кромок. Вовнутрь. Аномалия находится на отводе. Величина смещения - 5 мм. |  | (c)
35267.531000 | 0.118000 | 0.044000 | -1.608000 | -1.682000 |  |  |  |  | 44.000000 | 3164б |  | CORR | GENE | 06:29 | 06:56 | 07:01 | 153 | 397 | 11.000000 | EXT | -. Аномалия находится на отводе. |  | (c)
35269.139000 | 0.000000 | -0.079000 | -11.138000 | -11.217000 | 561.000000 | 983.000000 | 1718.000000 | 561.000000 |  | 3165а | Нарушение формы кольцевого шва | GWAN |  | 02:54 | 04:02 | 06:01 | 0 | 2315 |  | EXT | Нарушение формы кольцевого шва. Аномалия находится на отводе. |  | (c)
35269.139000 | 0.000000 | -0.025000 | -11.138000 | -11.163000 | 705.000000 | 976.000000 | 891.000000 | 705.000000 |  | 3165а | Смещение кромок | GWAN |  | 03:18 | 04:01 | 03:48 | 0 | 372 | 4.354000 | EXT | Смещение кромок. Наружу. Аномалия находится на отводе. Величина смещения - 4.4 мм. |  | (c)
35269.311000 | 0.172000 | 0.021000 | -10.966000 | -11.117000 | 1258.000000 | 1959.000000 | 1767.000000 | 1258.000000 | 21.000000 | 3165а |  | CORR | GENE | 04:47 | 06:40 | 06:09 | 199 | 1019 | 12.000000 | EXT | -. Аномалия находится на отводе. |  | (c)
35280.266000 | 11.127000 | 10.981000 | -0.011000 | -0.157000 | -1707.000000 | -1670.000000 | -1680.000000 | 1653.000000 | 10.000000 | 3165а |  | CORR | GENE | 08:48 | 08:54 | 08:53 | 147 | 54 | 13.000000 | EXT | -. Аномалия находится на отводе. |  | (c)
35280.277000 | 0.000000 | -0.034000 | -11.530000 | -11.564000 | -1111.000000 | -671.000000 | -678.000000 | 246.000000 |  | 3166 | Коррозия на шве | GWAN |  | 00:42 | 01:53 | 01:52 | 55 | 865 | 21.000000 | EXT | Коррозия на шве. Аномалия находится на отводе. |  | (c)
35280.277000 | 0.000000 | -0.023000 | -11.530000 | -11.553000 | 1722.000000 | 1897.000000 | 1941.000000 | 1722.000000 |  | 3166 | Коррозия на шве | GWAN |  | 08:19 | 08:47 | 08:55 | 33 | 437 | 18.000000 | EXT | Коррозия на шве. Аномалия находится на отводе. |  | (c)
35280.291000 | 0.014000 | 0.005000 | -11.516000 | -11.525000 | 1879.000000 | 1939.000000 | 1927.000000 | 1879.000000 | 5.000000 | 3166 |  | CORR | GENE | 08:45 | 08:54 | 08:52 | 73 | 96 | 14.000000 | EXT | - |  | (c)
35280.400000 | 0.123000 | 0.089000 | -11.407000 | -11.441000 | 1738.000000 | 2065.000000 | 1977.000000 | 1738.000000 | 89.000000 | 3166 |  | CORR | СIGR | 08:22 | 09:15 | 09:00 | 49 | 479 | 12.000000 | EXT | - |  | (c)
35280.403000 | 0.126000 | 0.058000 | -11.404000 | -11.472000 | -1112.000000 | -343.000000 | -652.000000 | 192.000000 | 58.000000 | 3166 |  | CORR | GENE | 00:42 | 02:46 | 01:56 | 83 | 920 | 13.000000 | EXT | - |  | (c)
35291.807000 | 0.000000 | -0.044000 | -11.430000 | -11.474000 | 1357.000000 | 1420.000000 | 1526.000000 | 1357.000000 |  | 3167 |  | GWAN |  | 01:45 | 01:55 | 02:12 | 0 | 339 |  | EXT | -. Место ремонта. |  | (c)
35291.807000 | 0.000000 | -0.067000 | -11.430000 | -11.497000 | -706.000000 | -368.000000 | -438.000000 | 170.000000 |  | 3167 |  | GWAN |  | 08:12 | 09:06 | 08:55 | 0 | 536 |  | EXT | -. Место ремонта. |  | (c)
35303.237000 | 0.000000 | -0.027000 | -11.615000 | -11.642000 | 861.000000 | -1461.000000 | 2055.000000 | 861.000000 |  | 3168 | Нарушение формы кольцевого шва | GWAN |  | 06:18 | 00:03 | 09:30 | 0 | 2387 |  | EXT | Нарушение формы кольцевого шва |  | (c)
35303.366000 | 0.129000 | 0.114000 | -11.486000 | -11.501000 | -67.000000 | 48.000000 | 55.000000 | 0.000000 | 114.000000 | 3168 |  | CORR | СIGR | 03:48 | 04:06 | 04:07 | 43 | 244 | 11.000000 | EXT | - |  | (c)
35314.658000 | 11.421000 | 11.393000 | -0.194000 | -0.222000 | 362.000000 | 461.000000 | 467.000000 | 362.000000 | 171.000000 | 3168 |  | CORR | СIGR | 04:57 | 05:13 | 05:14 | 51 | 210 | 11.000000 | EXT | - |  | (c)
35314.737000 | 11.500000 | 11.490000 | -0.115000 | -0.125000 | 1126.000000 | 1163.000000 | 1177.000000 | 1126.000000 | 102.000000 | 3168 |  | CORR | СIGR | 07:00 | 07:06 | 07:08 | 23 | 101 | 13.000000 | EXT | - |  | (c)
35314.744000 | 11.507000 | 11.488000 | -0.108000 | -0.127000 | -28.000000 | 80.000000 | 63.000000 | 0.000000 | 93.000000 | 3168 |  | CORR | СIGR | 03:54 | 04:12 | 04:09 | 34 | 181 | 13.000000 | EXT | - |  | (c)
35314.852000 | 0.000000 | -0.030000 | -11.390000 | -11.420000 | -291.000000 | 80.000000 | 127.000000 | 0.000000 |  | 3169 | Смещение кромок | GWAN |  | 05:36 | 06:35 | 06:43 | 0 | 836 | 4.287000 | EXT | Смещение кромок. Наружу. Величина смещения - 4.3 мм. |  | (c)
35314.852000 | 0.000000 | -0.012000 | -11.390000 | -11.402000 | -10.000000 | 445.000000 | 240.000000 | 0.000000 |  | 3169 | Коррозия на шве | GWAN |  | 06:21 | 07:34 | 07:01 | 32 | 499 | 26.000000 | EXT | Коррозия на шве |  | (c)
35314.852000 | 0.000000 | -0.023000 | -11.390000 | -11.413000 | 703.000000 | 839.000000 | 1235.000000 | 703.000000 |  | 3169 | Нарушение формы кольцевого шва | GWAN |  | 08:16 | 08:38 | 09:42 | 0 | 1063 |  | EXT | Нарушение формы кольцевого шва |  | (c)
35314.903000 | 0.051000 | 0.034000 | -11.339000 | -11.356000 | -800.000000 | -780.000000 | -784.000000 | 767.000000 | 34.000000 | 3169 |  | CORR | AXGR | 04:13 | 04:17 | 04:16 | 73 | 33 | 10.000000 | EXT | - |  | (c)
35326.215000 | 11.363000 | 11.272000 | -0.027000 | -0.118000 | 574.000000 | 603.000000 | 602.000000 | 574.000000 | 3.000000 | 3169 |  | CORR | GENE | 07:55 | 08:00 | 08:00 | 115 | 56 | 13.000000 | EXT | - |  | (c)
35326.257000 | 0.015000 | 0.007000 | -10.443000 | -10.451000 | 391.000000 | 428.000000 | 424.000000 | 391.000000 | 7.000000 | 3170а |  | CORR | GENE | 07:54 | 08:00 | 07:59 | 93 | 65 | 11.000000 | EXT | - |  | (c)
35336.370000 | 10.128000 | 10.069000 | -0.330000 | -0.389000 | -193.000000 | 101.000000 | 33.000000 | 0.000000 | 183.000000 | 3170а |  | CORR | GENE | 06:20 | 07:07 | 06:56 | 206 | 451 | 12.000000 | EXT | - |  | (c)
35336.700000 | 0.000000 | -0.016000 | -2.388000 | -2.404000 | 1596.000000 | 2070.000000 | -1999.000000 | 1134.000000 |  | 3170б | Нарушение формы кольцевого шва | GWAN |  | 05:56 | 07:13 | 08:16 | 0 | 1731 |  | EXT | Нарушение формы кольцевого шва |  | (c)
35339.088000 | 0.000000 | -0.023000 | -10.344000 | -10.367000 | -434.000000 | 417.000000 | 232.000000 | 0.000000 |  | 3171а | Нарушение формы кольцевого шва | GWAN |  | 06:01 | 08:18 | 07:48 | 0 | 1334 |  | EXT | Нарушение формы кольцевого шва |  | (c)
35349.432000 | 0.000000 | -0.037000 | -11.110000 | -11.147000 | 628.000000 | 730.000000 | 809.000000 | 628.000000 |  | 3172 | Коррозия на шве | GWAN |  | 01:57 | 02:13 | 02:26 | 80 | 363 | 21.000000 | EXT | Коррозия на шве |  | (c)
35349.432000 | 0.000000 | -0.038000 | -11.110000 | -11.148000 | 1291.000000 | 1317.000000 | 1321.000000 | 1291.000000 |  | 3172 | Коррозия на шве | GWAN |  | 03:44 | 03:48 | 03:49 | 118 | 61 | 18.000000 | EXT | Коррозия на шве |  | (c)
35349.475000 | 0.043000 | 0.006000 | -11.067000 | -11.104000 | -1838.000000 | -1805.000000 | -1808.000000 | 1778.000000 | 6.000000 | 3172 |  | CORR | GENE | 07:19 | 07:24 | 07:24 | 110 | 59 | 15.000000 | EXT | - |  | (c)
35360.510000 | 11.078000 | 11.060000 | -0.032000 | -0.050000 | 768.000000 | 877.000000 | 881.000000 | 768.000000 | 20.000000 | 3172 |  | CORR | СIGR | 02:20 | 02:37 | 02:38 | 30 | 225 | 25.000000 | EXT | - |  | (c)
35360.542000 | 0.000000 | -0.029000 | -11.605000 | -11.634000 | 641.000000 | 780.000000 | 824.000000 | 641.000000 |  | 3173 | Коррозия на шве | GWAN |  | 07:53 | 08:15 | 08:22 | 47 | 367 | 21.000000 | EXT | Коррозия на шве |  | (c)
35360.542000 | 0.000000 | -0.031000 | -11.605000 | -11.636000 | 1196.000000 | 1221.000000 | 1218.000000 | 1196.000000 |  | 3173 | Коррозия на шве | GWAN |  | 09:22 | 09:26 | 09:26 | 54 | 44 | 14.000000 | EXT | Коррозия на шве |  | (c)
35360.632000 | 0.090000 | 0.079000 | -11.515000 | -11.526000 | -1579.000000 | -1534.000000 | -1531.000000 | 1484.000000 | 79.000000 | 3173 |  | CORR | СIGR | 01:54 | 02:02 | 02:02 | 23 | 95 | 19.000000 | EXT | - |  | (c)
35360.637000 | 0.095000 | 0.085000 | -11.510000 | -11.520000 | 894.000000 | 937.000000 | 1019.000000 | 894.000000 | 85.000000 | 3173 |  | CORR | СIGR | 08:33 | 08:40 | 08:54 | 29 | 252 | 11.000000 | EXT | - |  | (c)
35372.147000 | 0.000000 | -0.023000 | -11.620000 | -11.643000 | -1614.000000 | -1541.000000 | -1474.000000 | 1334.000000 |  | 3174 | Коррозия на шве | GWAN |  | 09:56 | 10:08 | 10:19 | 45 | 280 | 16.000000 | EXT | Коррозия на шве |  | (c)
35383.767000 | 0.000000 | -0.017000 | -11.415000 | -11.432000 | 434.000000 | 454.000000 | 452.000000 | 434.000000 |  | 3175 | Коррозия на шве | GWAN |  | 07:17 | 07:20 | 07:20 | 55 | 36 | 12.000000 | EXT | Коррозия на шве |  | (c)
35383.767000 | 0.000000 | -0.021000 | -11.415000 | -11.436000 | 1373.000000 | 1400.000000 | 1398.000000 | 1373.000000 |  | 3175 | Коррозия на шве | GWAN |  | 09:48 | 09:53 | 09:52 | 47 | 49 | 10.000000 | EXT | Коррозия на шве |  | (c)
35395.182000 | 0.000000 | -0.045000 | -10.705000 | -10.750000 | -515.000000 | -401.000000 | -371.000000 | 227.000000 |  | 3176 | Коррозия на шве | GWAN |  | 03:23 | 03:41 | 03:46 | 92 | 288 | 16.000000 | EXT | Коррозия на шве |  | (c)
35395.320000 | 0.138000 | 0.110000 | -10.567000 | -10.595000 | 1201.000000 | 1375.000000 | 1319.000000 | 1201.000000 | 110.000000 | 3176 |  | CORR | СIGR | 08:00 | 08:28 | 08:19 | 36 | 237 | 13.000000 | EXT | - |  | (c)
35405.887000 | 0.000000 | -0.008000 | -11.580000 | -11.588000 | 1030.000000 | 1561.000000 | 1941.000000 | 1030.000000 |  | 3177 |  | GWAN |  | 02:55 | 04:21 | 05:22 | 0 | 1823 |  | EXT | -. Место ремонта. |  | (c)
35405.917000 | 0.030000 | 0.011000 | -11.550000 | -11.569000 | -1542.000000 | -1490.000000 | -1395.000000 | 1248.000000 | 11.000000 | 3177 |  | ARTD | GENE | 08:00 | 08:08 | 08:24 | 99 | 293 |  | EXT | -. Наплавка. |  | (c)
35417.459000 | 11.572000 | 11.485000 | -0.008000 | -0.095000 | 1391.000000 | 1440.000000 | 1427.000000 | 1391.000000 | 7.000000 | 3177 |  | CORR | GENE | 03:53 | 04:01 | 03:59 | 88 | 70 | 20.000000 | EXT | - |  | (c)
35417.467000 | 0.000000 | -0.025000 | -11.630000 | -11.655000 | -914.000000 | -697.000000 | -562.000000 | 210.000000 |  | 3178 | Коррозия на шве | GWAN |  | 02:55 | 03:30 | 03:52 | 44 | 704 | 17.000000 | EXT | Коррозия на шве |  | (c)
35417.509000 | 0.042000 | 0.015000 | -11.588000 | -11.615000 | 696.000000 | 723.000000 | 722.000000 | 696.000000 | 15.000000 | 3178 |  | CORR | AXGR | 07:15 | 07:19 | 07:19 | 122 | 52 | 14.000000 | EXT | - |  | (c)
35417.522000 | 0.055000 | 0.017000 | -11.575000 | -11.613000 | -548.000000 | -525.000000 | -528.000000 | 509.000000 | 17.000000 | 3178 |  | CORR | AXGR | 03:54 | 03:58 | 03:57 | 81 | 38 | 32.000000 | EXT | - |  | (c)
35417.594000 | 0.127000 | 0.112000 | -11.503000 | -11.518000 | -605.000000 | -530.000000 | -544.000000 | 483.000000 | 112.000000 | 3178 |  | CORR | СIGR | 03:45 | 03:57 | 03:55 | 27 | 122 | 15.000000 | EXT | - |  | (c)
35417.603000 | 0.136000 | 0.082000 | -11.494000 | -11.548000 | -844.000000 | -804.000000 | -770.000000 | 697.000000 | 82.000000 | 3178 |  | CORR | GENE | 03:06 | 03:13 | 03:18 | 64 | 147 | 14.000000 | EXT | - |  | (c)
35451.335000 | 10.618000 | 10.570000 | -0.972000 | -1.020000 | 1071.000000 | 1167.000000 | 1286.000000 | 1071.000000 | 76.000000 | 3180 |  | GOUG | GENE | 00:02 | 00:18 | 00:37 | 944 | 430 | 10.000000 | EXT | -. Зона задиров. |  | (b)
35486.407000 | 0.000000 | -0.029000 | -11.190000 | -11.219000 | -1816.000000 | -1516.000000 | -1544.000000 | 1271.000000 |  | 3184 | Коррозия на шве | GWAN |  | 03:35 | 04:23 | 04:19 | 56 | 545 | 14.000000 | EXT | Коррозия на шве |  | (c)
35486.439000 | 0.032000 | 0.014000 | -11.158000 | -11.176000 | -96.000000 | 103.000000 | 49.000000 | 0.000000 | 14.000000 | 3184 |  | CORR | GENE | 08:13 | 08:45 | 08:36 | 67 | 289 | 12.000000 | EXT | - |  | (c)
35497.597000 | 0.000000 | -0.038000 | -11.154000 | -11.192000 | 314.000000 | 360.000000 | 489.000000 | 314.000000 |  | 3185а | Коррозия на шве | GWAN |  | 03:33 | 03:41 | 04:01 | 66 | 349 | 17.000000 | EXT | Коррозия на шве |  | (c)
35504.049000 | 6.452000 | 6.192000 | -4.702000 | -4.962000 | 740.000000 | 1432.000000 | 1222.000000 | 740.000000 | 4334.000000 | 3185а |  | ARTD | GENE | 04:42 | 06:34 | 06:00 | 628 | 964 |  | EXT | -. Наплавка/вышлифовка 10%. |  | (c)
35505.327000 | 7.730000 | 7.718000 | -3.424000 | -3.436000 | 1486.000000 | 1534.000000 | 1582.000000 | 1486.000000 | 3379.000000 | 3185а |  | CORR | GENE | 06:42 | 06:50 | 06:58 | 57 | 191 | 10.000000 | EXT | - |  | (c)
35508.751000 | 0.000000 | -0.011000 | -2.501000 | -2.512000 | -1307.000000 | -729.000000 | -289.000000 | 0.000000 |  | 3185б | Нарушение формы кольцевого шва | GWAN |  | 03:12 | 04:46 | 05:57 | 0 | 2035 |  | EXT | Нарушение формы кольцевого шва |  | (c)
35511.252000 | 0.000000 | -0.036000 | -9.350000 | -9.386000 | 1044.000000 | 1965.000000 | -1610.000000 | 0.000000 |  | 3186а | Нарушение формы кольцевого шва | GWAN |  | 01:20 | 03:49 | 06:12 | 0 | 3616 |  | EXT | Нарушение формы кольцевого шва |  | (c)
35511.724000 | 0.472000 | 0.186000 | -8.878000 | -9.164000 | 1994.000000 | -1385.000000 | -1694.000000 | 921.000000 | 186.000000 | 3186а |  | CORR | GENE | 03:53 | 06:48 | 05:58 | 481 | 1546 | 29.000000 | EXT | - |  | (c)
35532.007000 | 0.000000 | -0.018000 | -11.625000 | -11.643000 | -711.000000 | -113.000000 | 303.000000 | 0.000000 |  | 3188 | Нарушение формы кольцевого шва | GWAN |  | 01:26 | 03:03 | 04:10 | 0 | 2027 |  | EXT | Нарушение формы кольцевого шва |  | (c)
35532.007000 | 0.000000 | -0.042000 | -11.625000 | -11.667000 | 2012.000000 | 2112.000000 | 2103.000000 | 2012.000000 |  | 3188 |  | GWAN |  | 08:46 | 09:02 | 09:01 | 0 | 183 |  | EXT | -. Место ремонта. |  | (c)
35532.114000 | 0.107000 | 0.039000 | -11.518000 | -11.586000 | 1199.000000 | 1217.000000 | 1219.000000 | 1199.000000 | 39.000000 | 3188 |  | CORR | AXGR | 06:35 | 06:37 | 06:38 | 125 | 40 | 10.000000 | EXT | - |  | (c)
35543.632000 | 0.000000 | -0.032000 | -11.510000 | -11.542000 | 148.000000 | 824.000000 | 584.000000 | 148.000000 |  | 3189 |  | GWAN |  | 01:09 | 02:58 | 02:19 | 0 | 872 |  | EXT | -. Место ремонта. |  | (c)
35543.632000 | 0.000000 | -0.025000 | -11.510000 | -11.535000 | 1351.000000 | 1769.000000 | -2181.000000 | 1252.000000 |  | 3189 |  | GWAN |  | 04:23 | 05:31 | 06:53 | 0 | 1858 |  | EXT | -. Место ремонта. |  | (c)
35543.767000 | 0.135000 | 0.089000 | -11.375000 | -11.421000 | 2125.000000 | 2161.000000 | 2157.000000 | 2125.000000 | 89.000000 | 3189 |  | CORR | GENE | 06:28 | 06:34 | 06:33 | 97 | 64 | 13.000000 | EXT | - |  | (c)
35555.142000 | 0.000000 | -0.049000 | -11.520000 | -11.569000 | -2132.000000 | -1299.000000 | -1598.000000 | 1065.000000 |  | 3190 |  | GWAN |  | 02:40 | 04:54 | 04:06 | 0 | 1067 |  | EXT | -. Место ремонта. |  | (c)
35555.142000 | 0.000000 | -0.015000 | -11.520000 | -11.535000 | -1661.000000 | -1605.000000 | -1587.000000 | 1512.000000 |  | 3190 | Смещение кромок | GWAN |  | 03:56 | 04:05 | 04:08 | 0 | 148 | 2.769000 | EXT | Смещение кромок. Наружу. Величина смещения - 2.8 мм. |  | (c)
35555.142000 | 0.000000 | -0.043000 | -11.520000 | -11.563000 | 286.000000 | 446.000000 | 410.000000 | 286.000000 |  | 3190 |  | GWAN |  | 09:10 | 09:36 | 09:30 | 0 | 247 |  | EXT | -. Место ремонта. |  | (c)
35555.189000 | 0.047000 | 0.041000 | -11.473000 | -11.479000 | -720.000000 | -654.000000 | -634.000000 | 549.000000 | 41.000000 | 3190 |  | ARTD | GENE | 06:28 | 06:38 | 06:42 | 109 | 171 |  | EXT | -. Наплавка/вышлифовка 10%. |  | (c)
35566.662000 | 0.000000 | -0.030000 | -11.415000 | -11.445000 | 743.000000 | 865.000000 | 1303.000000 | 743.000000 |  | 3191 |  | GWAN |  | 02:26 | 02:45 | 03:56 | 0 | 1121 |  | EXT | -. Место ремонта. |  | (c)
35566.662000 | 0.000000 | -0.036000 | -11.415000 | -11.451000 | -1515.000000 | -1410.000000 | -1431.000000 | 1347.000000 |  | 3191 |  | GWAN |  | 08:21 | 08:38 | 08:35 | 0 | 168 |  | EXT | -. Место ремонта. |  | (c)
35589.484000 | 0.007000 | 0.001000 | -11.538000 | -11.544000 | -304.000000 | -281.000000 | -285.000000 | 266.000000 | 1.000000 | 3193 |  | CORR | AXGR | 09:13 | 09:17 | 09:16 | 81 | 38 | 11.000000 | EXT | - |  | (c)
35589.513000 | 0.036000 | 0.001000 | -11.509000 | -11.544000 | 1847.000000 | 1862.000000 | 1870.000000 | 1847.000000 | 1.000000 | 3193 |  | CORR | AXGR | 03:00 | 03:02 | 03:04 | 97 | 48 | 14.000000 | EXT | - |  | (c)
35601.022000 | 0.000000 | -0.005000 | -11.610000 | -11.615000 | -1018.000000 | -692.000000 | -517.000000 | 17.000000 |  | 3194 |  | GWAN |  | 01:33 | 02:26 | 02:54 | 0 | 1001 |  | EXT | -. Место ремонта. |  | (c)
35601.074000 | 0.052000 | 0.022000 | -11.558000 | -11.588000 | 321.000000 | 458.000000 | 531.000000 | 321.000000 | 22.000000 | 3194 |  | CORR | GENE | 05:09 | 05:31 | 05:43 | 82 | 421 | 14.000000 | EXT | - |  | (c)
35612.632000 | 0.000000 | -0.022000 | -11.505000 | -11.527000 | -237.000000 | -53.000000 | -101.000000 | 0.000000 |  | 3195 | Коррозия на шве | GWAN |  | 05:59 | 06:29 | 06:21 | 49 | 271 | 17.000000 | EXT | Коррозия на шве |  | (c)
35612.632000 | 0.000000 | -0.024000 | -11.505000 | -11.529000 | 353.000000 | 657.000000 | 558.000000 | 353.000000 |  | 3195 | Коррозия на шве | GWAN |  | 07:34 | 08:23 | 08:07 | 50 | 410 | 31.000000 | EXT | Коррозия на шве |  | (c)
35612.771000 | 0.139000 | 0.128000 | -11.366000 | -11.377000 | 289.000000 | 333.000000 | 392.000000 | 289.000000 | 128.000000 | 3195 |  | CORR | СIGR | 07:24 | 07:31 | 07:40 | 29 | 207 | 10.000000 | EXT | - |  | (c)
35624.137000 | 0.000000 | -0.027000 | -11.510000 | -11.537000 | -1954.000000 | -1804.000000 | -1821.000000 | 1689.000000 |  | 3196 | Коррозия на шве | GWAN |  | 02:42 | 03:06 | 03:03 | 57 | 266 | 18.000000 | EXT | Коррозия на шве |  | (c)
35646.962000 | 0.000000 | -0.026000 | -11.485000 | -11.511000 | 717.000000 | 1129.000000 | 1070.000000 | 717.000000 |  | 3198 | Коррозия на шве | GWAN |  | 01:51 | 02:57 | 02:48 | 42 | 706 | 22.000000 | EXT | Коррозия на шве |  | (c)
35646.974000 | 0.012000 | 0.012000 | -11.473000 | -11.473000 | 800.000000 | 902.000000 | 867.000000 | 800.000000 | 12.000000 | 3198 |  | CORR | GENE | 02:04 | 02:21 | 02:15 | 102 | 134 | 11.000000 | EXT | - |  | (c)
35658.447000 | 0.000000 | -0.032000 | -11.585000 | -11.617000 | -1806.000000 | -1593.000000 | -1559.000000 | 1311.000000 |  | 3199 | Нарушение формы кольцевого шва | GWAN |  | 08:58 | 09:33 | 09:38 | 0 | 495 |  | EXT | Нарушение формы кольцевого шва |  | (c)
35670.032000 | 0.000000 | -0.016000 | -11.335000 | -11.351000 | -2083.000000 | -1726.000000 | -1865.000000 | 1647.000000 |  | 3200 | Смещение кромок | GWAN |  | 08:22 | 09:20 | 08:57 | 0 | 436 | 3.282000 | EXT | Смещение кромок. Вовнутрь. Величина смещения - 3.3 мм. |  | (c)
35670.186000 | 0.154000 | 0.134000 | -11.181000 | -11.201000 | -2193.000000 | -1989.000000 | -2010.000000 | 1827.000000 | 134.000000 | 3200 |  | CORR | СIGR | 08:04 | 08:37 | 08:34 | 38 | 366 | 11.000000 | EXT | - |  | (c)
35681.280000 | 11.248000 | 11.181000 | -0.087000 | -0.154000 | 535.000000 | 566.000000 | 584.000000 | 535.000000 | 18.000000 | 3200 |  | CORR | GENE | 03:25 | 03:30 | 03:33 | 136 | 99 | 15.000000 | EXT | - |  | (c)
35681.367000 | 0.000000 | -0.046000 | -11.420000 | -11.466000 | -2204.000000 | -2117.000000 | -2095.000000 | 1986.000000 |  | 3201 | Смещение кромок | GWAN |  | 01:03 | 01:17 | 01:20 | 0 | 218 | 4.053000 | EXT | Смещение кромок. Вовнутрь. Величина смещения - 4.1 мм. |  | (c)
35715.462000 | 0.000000 | -0.035000 | -11.015000 | -11.050000 | 402.000000 | 1618.000000 | 1655.000000 | 402.000000 |  | 3204 | Нарушение формы кольцевого шва | GWAN |  | 01:37 | 04:54 | 05:00 | 0 | 2508 |  | EXT | Нарушение формы кольцевого шва |  | (c)
35726.381000 | 10.919000 | 10.854000 | -0.096000 | -0.161000 | 1245.000000 | 1286.000000 | 1280.000000 | 1245.000000 | 37.000000 | 3204 |  | CORR | GENE | 03:53 | 04:00 | 03:59 | 124 | 69 | 12.000000 | EXT | - |  | (c)
35726.477000 | 0.000000 | -0.077000 | -11.035000 | -11.112000 | 1369.000000 | 1700.000000 | 1975.000000 | 1369.000000 |  | 3205 | Коррозия на шве | GWAN |  | 05:58 | 06:52 | 07:36 | 181 | 1212 | 15.000000 | EXT | Коррозия на шве |  | (c)
35726.500000 | 0.023000 | 0.008000 | -11.012000 | -11.027000 | 210.000000 | 619.000000 | 644.000000 | 210.000000 | 8.000000 | 3205 |  | CORR | GENE | 02:51 | 03:57 | 04:01 | 140 | 869 | 16.000000 | EXT | - |  | (c)
35748.949000 | 11.437000 | 11.381000 | -0.093000 | -0.149000 | -2023.000000 | -1560.000000 | -1662.000000 | 1302.000000 | 44.000000 | 3206 |  | CORR | GENE | 02:48 | 04:03 | 03:46 | 105 | 721 | 10.000000 | EXT | - |  | (c)
35748.953000 | 11.441000 | 11.395000 | -0.089000 | -0.135000 | -615.000000 | -220.000000 | -371.000000 | 127.000000 | 35.000000 | 3206 |  | CORR | GENE | 06:35 | 07:39 | 07:14 | 100 | 488 | 15.000000 | EXT | - |  | (c)
35749.019000 | 11.507000 | 11.378000 | -0.023000 | -0.152000 | 521.000000 | 568.000000 | 563.000000 | 521.000000 | 3.000000 | 3206 |  | CORR | GENE | 09:38 | 09:46 | 09:45 | 149 | 84 | 11.000000 | EXT | - |  | (c)
35749.042000 | 0.000000 | -0.020000 | -11.315000 | -11.335000 | -1278.000000 | -1146.000000 | -888.000000 | 498.000000 |  | 3207 | Нарушение формы кольцевого шва | GWAN |  | 02:47 | 03:08 | 03:50 | 0 | 780 |  | EXT | Нарушение формы кольцевого шва |  | (c)
35749.042000 | 0.000000 | -0.020000 | -11.315000 | -11.335000 | 555.000000 | 666.000000 | 841.000000 | 555.000000 |  | 3207 | Коррозия на шве | GWAN |  | 07:43 | 08:01 | 08:29 | 55 | 572 | 24.000000 | EXT | Коррозия на шве |  | (c)
35749.159000 | 0.117000 | 0.035000 | -11.198000 | -11.280000 | -27.000000 | 3.000000 | -7.000000 | 0.000000 | 35.000000 | 3207 |  | CORR | AXGR | 06:09 | 06:14 | 06:12 | 202 | 42 | 13.000000 | EXT | - |  | (c)
35760.340000 | 11.298000 | 11.229000 | -0.017000 | -0.086000 | -1511.000000 | -1161.000000 | -1273.000000 | 1036.000000 | 11.000000 | 3207 |  | CORR | GENE | 02:09 | 03:06 | 02:48 | 75 | 475 | 14.000000 | EXT | - |  | (c)
35760.357000 | 0.000000 | -0.045000 | -11.325000 | -11.370000 | -340.000000 | -76.000000 | -102.000000 | 0.000000 |  | 3208 | Смещение кромок | GWAN |  | 01:07 | 01:50 | 01:46 | 0 | 476 | 2.406000 | EXT | Смещение кромок. Вовнутрь. Величина смещения - 2.4 мм. |  | (c)
35760.357000 | 0.000000 | -0.027000 | -11.325000 | -11.352000 | -809.000000 | -161.000000 | 335.000000 | 809.000000 |  | 3208 | Нарушение формы кольцевого шва | GWAN |  | 11:51 | 01:36 | 02:56 | 0 | 2288 |  | EXT | Нарушение формы кольцевого шва |  | (c)
35760.500000 | 0.143000 | 0.128000 | -11.182000 | -11.197000 | 179.000000 | 479.000000 | 391.000000 | 179.000000 | 128.000000 | 3208 |  | CORR | СIGR | 02:31 | 03:19 | 03:05 | 30 | 424 | 12.000000 | EXT | - |  | (c)
35771.555000 | 11.198000 | 11.169000 | -0.127000 | -0.156000 | -1879.000000 | -1726.000000 | -1741.000000 | 1603.000000 | 8.000000 | 3208 |  | CORR | GENE | 08:59 | 09:24 | 09:21 | 148 | 276 | 20.000000 | EXT | - |  | (c)
35771.682000 | 0.000000 | -0.070000 | -11.265000 | -11.335000 | 799.000000 | 1032.000000 | 1086.000000 | 799.000000 |  | 3209 | Коррозия на шве | GWAN |  | 03:15 | 03:52 | 04:01 | 134 | 574 | 15.000000 | EXT | Коррозия на шве |  | (c)
35771.682000 | 0.000000 | -0.008000 | -11.265000 | -11.273000 | -1544.000000 | -1394.000000 | -1382.000000 | 1219.000000 |  | 3209 | Коррозия на шве | GWAN |  | 08:56 | 09:21 | 09:23 | 26 | 325 | 20.000000 | EXT | Коррозия на шве |  | (c)
35782.947000 | 0.000000 | -0.030000 | -11.400000 | -11.430000 | -863.000000 | -782.000000 | -736.000000 | 608.000000 |  | 3210 |  | GWAN |  | 01:33 | 01:46 | 01:53 | 0 | 254 |  | EXT | -. Подбивка кромок величиной 3 мм. |  | (c)
35782.947000 | 0.000000 | -0.020000 | -11.400000 | -11.420000 | -553.000000 | -503.000000 | -466.000000 | 378.000000 |  | 3210 | Смещение кромок | GWAN |  | 02:23 | 02:31 | 02:37 | 0 | 174 | 2.478000 | EXT | Смещение кромок. Вовнутрь. Величина смещения - 2.5 мм. |  | (c)
35782.947000 | 0.000000 | -0.010000 | -11.400000 | -11.410000 | -120.000000 | 8.000000 | 47.000000 | 0.000000 |  | 3210 | Смещение кромок | GWAN |  | 03:33 | 03:53 | 04:00 | 0 | 334 | 3.137000 | EXT | Смещение кромок. Вовнутрь. Величина смещения - 3.1 мм. |  | (c)
35783.071000 | 0.124000 | 0.118000 | -11.276000 | -11.282000 | -606.000000 | -559.000000 | -439.000000 | 271.000000 | 118.000000 | 3210 |  | CORR | СIGR | 02:14 | 02:22 | 02:41 | 25 | 335 | 11.000000 | EXT | - |  | (c)
35794.211000 | 11.264000 | 11.250000 | -0.136000 | -0.150000 | 1398.000000 | 1549.000000 | 1585.000000 | 1398.000000 | 94.000000 | 3210 |  | CORR | GENE | 07:38 | 08:02 | 08:08 | 56 | 374 | 14.000000 | EXT | - |  | (c)
35795.979000 | 1.632000 | 1.562000 | -9.558000 | -9.628000 | -1603.000000 | -1506.000000 | -1507.000000 | 1410.000000 | 1562.000000 | 3211 |  | GOUG | GENE | 05:23 | 05:38 | 05:38 | 490 | 192 | 9.000000 | EXT | -. Зона задиров. |  | (c)
35827.832000 | 0.000000 | -0.029000 | -11.160000 | -11.189000 | -46.000000 | 248.000000 | 1266.000000 | 0.000000 |  | 3214 | Нарушение формы кольцевого шва | GWAN |  | 10:06 | 10:54 | 01:38 | 0 | 2625 |  | EXT | Нарушение формы кольцевого шва |  | (c)
35838.992000 | 0.000000 | -0.034000 | -10.835000 | -10.869000 | -1369.000000 | 1131.000000 | 270.000000 | 1369.000000 |  | 3215 | Нарушение формы кольцевого шва | GWAN |  | 10:06 | 04:50 | 02:31 | 0 | 3279 |  | EXT | Нарушение формы кольцевого шва |  | (c)
35861.142000 | 0.000000 | -0.025000 | -11.120000 | -11.145000 | 621.000000 | 707.000000 | 758.000000 | 621.000000 |  | 3217 | Нарушение формы кольцевого шва | GWAN |  | 10:12 | 10:26 | 10:34 | 0 | 273 |  | EXT | Нарушение формы кольцевого шва |  | (c)
35939.376000 | 0.074000 | 0.052000 | -11.191000 | -11.213000 | -1979.000000 | -1748.000000 | -1767.000000 | 1555.000000 | 52.000000 | 3224 |  | CORR | GENE | 03:28 | 04:05 | 04:02 | 54 | 424 | 13.000000 | EXT | - |  | (c)
35950.567000 | 0.000000 | -0.030000 | -11.320000 | -11.350000 | 1586.000000 | 1728.000000 | 1773.000000 | 1586.000000 |  | 3225 | Смещение кромок | GWAN |  | 08:34 | 08:57 | 09:04 | 0 | 375 | 3.058000 | EXT | Смещение кромок. Вовнутрь. Величина смещения - 3.1 мм. |  | (c)
35969.485000 | 7.598000 | 7.586000 | -3.527000 | -3.539000 | 2204.000000 | 2226.000000 | -2193.000000 | 2129.000000 | 3499.000000 | 3226 |  | GOUG | СIGR | 08:24 | 08:28 | 08:35 | 40 | 128 | 8.000000 | EXT | -. Задир. |  | (c)
35969.492000 | 7.605000 | 7.547000 | -3.520000 | -3.578000 | 2210.000000 | -2203.000000 | -2207.000000 | 2163.000000 | 3467.000000 | 3226 |  | DENT |  | 08:25 | 08:33 | 08:32 | 111 | 87 | 0.352113 |  | -. Аномалия находится вблизи дефекта потери металла. |  | (c)
36006.602000 | 0.000000 | -0.016000 | -11.295000 | -11.311000 | -1177.000000 | -439.000000 | -605.000000 | 33.000000 |  | 3230 | Нарушение формы кольцевого шва | GWAN |  | 05:40 | 07:39 | 07:12 | 0 | 1144 |  | EXT | Нарушение формы кольцевого шва |  | (c)
36017.897000 | 0.000000 | -0.021000 | -11.510000 | -11.531000 | -200.000000 | -92.000000 | -95.000000 | 10.000000 |  | 3231 | Смещение кромок | GWAN |  | 11:29 | 11:47 | 11:46 | 0 | 209 | 5.355000 | EXT | Смещение кромок. Вовнутрь. Величина смещения - 5.4 мм. |  | (c)
36062.897000 | 0.000000 | -0.031000 | -11.625000 | -11.656000 | -335.000000 | 835.000000 | 541.000000 | 0.000000 |  | 3235 | Нарушение формы кольцевого шва | GWAN |  | 03:17 | 06:26 | 05:38 | 0 | 1751 |  | EXT | Нарушение формы кольцевого шва |  | (c)
36074.522000 | 0.000000 | -0.033000 | -9.185000 | -9.218000 | -359.000000 | 883.000000 | 1075.000000 | 0.000000 |  | 3236а | Нарушение формы кольцевого шва | GWAN |  | 00:08 | 03:29 | 04:00 | 0 | 2868 |  | EXT | Нарушение формы кольцевого шва |  | (c)
36083.707000 | 0.000000 | -0.023000 | -1.915000 | -1.938000 | 1102.000000 | 1327.000000 | 1350.000000 | 31.109664 |  | 3236б | Непровар / утяжина | GWAN |  | 05:18 | 05:55 | 05:58 | 0 | 495 | 10.000000 | INT | Непровар / утяжина |  | (c)
36097.027000 | 0.000000 | -0.030000 | -10.710000 | -10.740000 | 545.000000 | 745.000000 | 951.000000 | 545.000000 |  | 3238 | Смещение кромок | GWAN |  | 01:44 | 02:16 | 02:49 | 0 | 813 | 3.746000 | EXT | Смещение кромок. Вовнутрь. Величина смещения - 3.7 мм. |  | (c)
36097.027000 | 0.000000 | -0.020000 | -10.710000 | -10.730000 | 2043.000000 | 2139.000000 | -2174.000000 | 1930.000000 |  | 3238 | Смещение кромок | GWAN |  | 05:45 | 06:01 | 06:25 | 0 | 488 | 2.350000 | EXT | Смещение кромок. Вовнутрь. Величина смещения - 2.4 мм. |  | (c)
36097.093000 | 0.066000 | 0.053000 | -10.644000 | -10.657000 | -1605.000000 | -1533.000000 | -1469.000000 | 1332.000000 | 53.000000 | 3238 | Дефект проката | MIAN | СIGR | 07:57 | 08:08 | 08:19 | 34 | 273 | 13.224937 | INT | Дефект проката. Эквивалент потери металла 13%. |  | (c)
36119.352000 | 0.000000 | -0.015000 | -11.010000 | -11.025000 | 2160.000000 | -2142.000000 | -2159.000000 | 2017.000000 |  | 3240 | Смещение кромок | GWAN |  | 02:55 | 03:21 | 03:18 | 0 | 285 | 2.404000 | EXT | Смещение кромок. Вовнутрь. Величина смещения - 2.4 мм. |  | (c)
36119.352000 | 0.000000 | -0.015000 | -11.010000 | -11.025000 | -1793.000000 | -1663.000000 | -1632.000000 | 1471.000000 |  | 3240 | Смещение кромок | GWAN |  | 04:17 | 04:38 | 04:43 | 0 | 322 | 2.940000 | EXT | Смещение кромок. Вовнутрь. Величина смещения - 2.9 мм. |  | (c)
36185.182000 | 0.000000 | -0.030000 | -10.900000 | -10.930000 | 1130.000000 | 1545.000000 | 1497.000000 | 1130.000000 |  | 3246 | Смещение кромок | GWAN |  | 02:20 | 03:27 | 03:19 | 0 | 735 | 3.726000 | EXT | Смещение кромок. Вовнутрь. Величина смещения - 3.7 мм. |  | (c)
36185.182000 | 0.000000 | -0.015000 | -10.900000 | -10.915000 | 2030.000000 | -2004.000000 | -2099.000000 | 1766.000000 |  | 3246 | Смещение кромок | GWAN |  | 04:45 | 05:54 | 05:39 | 0 | 665 | 3.890000 | EXT | Смещение кромок. Вовнутрь. Величина смещения - 3.9 мм. |  | (c)
36218.662000 | 0.000000 | -0.020000 | -11.455000 | -11.475000 | 1613.000000 | 1872.000000 | 1775.000000 | 1613.000000 |  | 3249 | Смещение кромок | GWAN |  | 03:20 | 04:01 | 03:46 | 0 | 322 | 2.696000 | EXT | Смещение кромок. Вовнутрь. Величина смещения - 2.7 мм. |  | (c)
36218.662000 | 0.000000 | -0.010000 | -11.455000 | -11.465000 | 2122.000000 | -2177.000000 | -2162.000000 | 1985.000000 |  | 3249 | Смещение кромок | GWAN |  | 04:42 | 05:08 | 05:10 | 0 | 354 | 3.149000 | EXT | Смещение кромок. Вовнутрь. Величина смещения - 3.1 мм. |  | (c)
36252.282000 | 0.000000 | -0.015000 | -11.450000 | -11.465000 | -846.000000 | -703.000000 | -732.000000 | 618.000000 |  | 3252 | Нарушение формы кольцевого шва | GWAN |  | 05:02 | 05:25 | 05:20 | 0 | 228 |  | EXT | Нарушение формы кольцевого шва |  | (c)
36311.018000 | 2.086000 | 1.903000 | -9.464000 | -9.647000 | 41.000000 | 206.000000 | 209.000000 | 41.000000 | 1903.000000 | 3257 |  | DENT |  | 05:00 | 05:26 | 05:27 | 308 | 336 | 0.352113 |  | -. Аномалия находится вблизи продольного шва. |  | (c)
36420.932000 | 0.000000 | -0.015000 | -10.975000 | -10.990000 | -1672.000000 | -1521.000000 | -1547.000000 | 1423.000000 |  | 3267 | Смещение кромок | GWAN |  | 03:34 | 03:58 | 03:54 | 0 | 250 | 3.672000 | EXT | Смещение кромок. Вовнутрь. Величина смещения - 3.7 мм. |  | (c)
36420.932000 | 0.000000 | -0.010000 | -10.975000 | -10.985000 | -1315.000000 | -1170.000000 | -1090.000000 | 865.000000 |  | 3267 | Смещение кромок | GWAN |  | 04:32 | 04:55 | 05:08 | 0 | 450 | 2.622000 | EXT | Смещение кромок. Вовнутрь. Величина смещения - 2.6 мм. |  | (c)
36454.277000 | 0.000000 | -0.020000 | -9.625000 | -9.645000 | 622.000000 | 782.000000 | 897.000000 | 622.000000 |  | 3270 | Смещение кромок | GWAN |  | 03:24 | 03:49 | 04:08 | 0 | 549 | 2.629000 | EXT | Смещение кромок. Вовнутрь. Величина смещения - 2.6 мм. |  | (c)
36454.277000 | 0.000000 | -0.020000 | -9.625000 | -9.645000 | 1354.000000 | 1740.000000 | 1631.000000 | 1354.000000 |  | 3270 | Смещение кромок | GWAN |  | 05:22 | 06:24 | 06:07 | 0 | 555 | 3.088000 | EXT | Смещение кромок. Вовнутрь. Величина смещения - 3.1 мм. |  | (c)
36454.277000 | 0.000000 | -0.050000 | -9.625000 | -9.675000 | -1411.000000 | -882.000000 | -1081.000000 | 752.000000 |  | 3270 | Смещение кромок | GWAN |  | 09:56 | 11:21 | 10:49 | 0 | 659 | 2.788000 | EXT | Смещение кромок. Наружу. Величина смещения - 2.8 мм. |  | (c)
36463.902000 | 0.000000 | -0.025000 | -11.190000 | -11.215000 | -133.000000 | 661.000000 | 898.000000 | 0.000000 |  | 3271 | Нарушение формы кольцевого шва | GWAN |  | 02:02 | 04:10 | 04:48 | 0 | 2063 |  | EXT | Нарушение формы кольцевого шва |  | (c)
36475.092000 | 0.000000 | -0.018000 | -11.615000 | -11.633000 | -1257.000000 | -649.000000 | -454.000000 | 0.000000 |  | 3272 | Нарушение формы кольцевого шва | GWAN |  | 04:23 | 06:01 | 06:32 | 0 | 1607 |  | EXT | Нарушение формы кольцевого шва |  | (c)
36497.924000 | 0.142000 | 0.117000 | -10.988000 | -11.013000 | 215.000000 | 482.000000 | 397.000000 | 215.000000 | 117.000000 | 3274 |  | CORR | СIGR | 05:28 | 06:11 | 05:58 | 38 | 363 | 11.000000 | EXT | - |  | (c)
36508.779000 | 10.997000 | 10.985000 | -0.133000 | -0.145000 | 318.000000 | 450.000000 | 522.000000 | 318.000000 | 67.000000 | 3274 |  | CORR | GENE | 05:45 | 06:06 | 06:18 | 78 | 409 | 10.000000 | EXT | - |  | (c)
36539.352000 | 7.595000 | 7.467000 | -3.590000 | -3.718000 | 1501.000000 | 1659.000000 | 1597.000000 | 1501.000000 | 3538.000000 | 3277 |  | GOUG | GENE | 07:57 | 08:22 | 08:12 | 180 | 191 | 9.000000 | EXT | -. Задир. |  | (c)
36548.076000 | 5.134000 | 5.075000 | -6.071000 | -6.130000 | 185.000000 | 203.000000 | 203.000000 | 185.000000 | 5075.000000 | 3278 |  | GOUG | AXGR | 08:23 | 08:26 | 08:26 | 117 | 37 | 11.000000 | EXT | -. Задир. |  | (c)
36554.147000 | 0.000000 | -0.025000 | -9.565000 | -9.590000 | -1748.000000 | -1236.000000 | -1358.000000 | 969.000000 |  | 3279а | Нарушение формы кольцевого шва | GWAN |  | 00:11 | 01:34 | 01:14 | 0 | 780 |  | EXT | Нарушение формы кольцевого шва |  | (c)
36554.147000 | 0.000000 | -0.031000 | -9.565000 | -9.596000 | 1529.000000 | 1807.000000 | 1797.000000 | 1529.000000 |  | 3279а | Нарушение формы кольцевого шва | GWAN |  | 09:00 | 09:45 | 09:43 | 0 | 537 |  | EXT | Нарушение формы кольцевого шва |  | (c)
36563.712000 | 0.000000 | -0.042000 | -2.445000 | -2.487000 | 1722.000000 | -2038.000000 | -2149.000000 | 1559.000000 |  | 3279б | Нарушение формы кольцевого шва | GWAN |  | 11:43 | 01:36 | 01:18 | 0 | 1180 |  | EXT | Нарушение формы кольцевого шва |  | (c)
36634.912000 | 0.000000 | -0.035000 | -11.160000 | -11.195000 | -947.000000 | -651.000000 | -530.000000 | 113.000000 |  | 3287а | Смещение кромок | GWAN |  | 03:32 | 04:20 | 04:39 | 0 | 834 | 3.732000 | EXT | Смещение кромок. Наружу. Аномалия находится в зоне расположения футляра. Величина смещения - 3.7 мм. |  | (c)
36646.072000 | 0.000000 | -0.035000 | -11.920000 | -11.955000 | -2120.000000 | 1627.000000 | -52.000000 | 2017.000000 |  | 3288а | Нарушение формы кольцевого шва | GWAN |  | 07:00 | 05:05 | 00:34 | 0 | 4137 |  | EXT | Нарушение формы кольцевого шва |  | (c)
36669.732000 | 0.000000 | -0.028000 | -1.775000 | -1.803000 | -660.000000 | 140.000000 | 239.000000 | 0.000000 |  | 3290а | Нарушение формы кольцевого шва | GWAN |  | 02:02 | 04:11 | 04:27 | 0 | 1799 |  | EXT | Нарушение формы кольцевого шва |  | (c)
36669.732000 | 0.000000 | -0.034000 | -1.775000 | -1.809000 | -2145.000000 | -1568.000000 | -1669.000000 | 1193.000000 |  | 3290а | Нарушение формы кольцевого шва | GWAN |  | 10:02 | 11:36 | 11:19 | 0 | 952 |  | EXT | Нарушение формы кольцевого шва |  | (c)
36671.507000 | 0.000000 | -0.008000 | -1.605000 | -1.613000 | 954.000000 | 1416.000000 | 1258.000000 | 954.000000 |  | 3290б | Непровар / утяжина | GWAN |  | 04:15 | 05:30 | 05:04 | 0 | 607 | 20.000000 | INT | Непровар / утяжина |  | (c)
36671.507000 | 0.000000 | -0.038000 | -1.605000 | -1.643000 | -1882.000000 | -582.000000 | -979.000000 | 77.000000 |  | 3290б | Нарушение формы кольцевого шва | GWAN |  | 08:38 | 00:07 | 11:03 | 0 | 1805 |  | EXT | Нарушение формы кольцевого шва |  | (c)
36673.112000 | 0.000000 | -0.017000 | -4.865000 | -4.882000 | -1560.000000 | -1521.000000 | -1497.000000 | 1434.000000 |  | 3291а | Непровар / утяжина | GWAN |  | 01:37 | 01:44 | 01:47 | 0 | 126 | 15.000000 | INT | Непровар / утяжина |  | (c)
36673.112000 | 0.000000 | -0.014000 | -4.865000 | -4.879000 | -1266.000000 | -1198.000000 | -1135.000000 | 1004.000000 |  | 3291а | Непровар / утяжина | GWAN |  | 02:25 | 02:36 | 02:46 | 0 | 262 | 12.000000 | INT | Непровар / утяжина |  | (c)
36673.112000 | 0.000000 | -0.012000 | -4.865000 | -4.877000 | -580.000000 | -370.000000 | -353.000000 | 126.000000 |  | 3291а | Непровар / утяжина | GWAN |  | 04:16 | 04:49 | 04:52 | 0 | 453 | 18.000000 | INT | Непровар / утяжина |  | (c)
36673.112000 | 0.000000 | -0.014000 | -4.865000 | -4.879000 | 69.000000 | 125.000000 | 166.000000 | 69.000000 |  | 3291а | Непровар / утяжина | GWAN |  | 06:00 | 06:09 | 06:16 | 0 | 194 | 14.000000 | INT | Непровар / утяжина |  | (c)
36673.112000 | 0.000000 | -0.013000 | -4.865000 | -4.878000 | 988.000000 | 1182.000000 | 1235.000000 | 988.000000 |  | 3291а | Непровар / утяжина | GWAN |  | 08:28 | 09:00 | 09:08 | 0 | 495 | 19.000000 | INT | Непровар / утяжина |  | (c)
36677.977000 | 0.000000 | -0.031000 | -10.510000 | -10.541000 | -1247.000000 | -867.000000 | -795.000000 | 344.000000 |  | 3293 | Нарушение формы кольцевого шва | GWAN |  | 00:57 | 01:58 | 02:10 | 0 | 903 |  | EXT | Нарушение формы кольцевого шва |  | (c)
36688.487000 | 0.000000 | -0.016000 | -11.545000 | -11.561000 | 198.000000 | 937.000000 | 873.000000 | 198.000000 |  | 3294 | Нарушение формы кольцевого шва | GWAN |  | 04:34 | 06:34 | 06:23 | 0 | 1349 |  | EXT | Нарушение формы кольцевого шва |  | (c)
36723.137000 | 11.510000 | 11.472000 | -0.075000 | -0.113000 | 1445.000000 | 1637.000000 | 1639.000000 | 1445.000000 | 75.000000 | 3296 |  | CORR | СIGR | 04:31 | 05:02 | 05:02 | 38 | 389 | 12.000000 | EXT | - |  | (c)
36826.057000 | 0.000000 | -0.029000 | -11.570000 | -11.599000 | -591.000000 | 548.000000 | 318.000000 | 0.000000 |  | 3306 | Нарушение формы кольцевого шва | GWAN |  | 06:30 | 09:34 | 08:57 | 0 | 1818 |  | EXT | Нарушение формы кольцевого шва |  | (c)
36837.627000 | 0.000000 | -0.025000 | -11.525000 | -11.550000 | -1213.000000 | -944.000000 | -257.000000 | 0.000000 |  | 3307 | Нарушение формы кольцевого шва | GWAN |  | 04:35 | 05:19 | 07:10 | 0 | 1913 |  | EXT | Нарушение формы кольцевого шва |  | (c)
36849.152000 | 0.000000 | -0.039000 | -9.780000 | -9.819000 | 706.000000 | 877.000000 | 1035.000000 | 706.000000 |  | 3308 | Коррозия на шве | GWAN |  | 03:05 | 03:33 | 03:59 | 88 | 658 | 23.000000 | EXT | Коррозия на шве |  | (c)
36849.152000 | 0.000000 | -0.081000 | -9.780000 | -9.861000 | 1813.000000 | 1938.000000 | 2022.000000 | 1813.000000 |  | 3308 | Коррозия на шве | GWAN |  | 06:04 | 06:24 | 06:38 | 171 | 418 | 28.000000 | EXT | Коррозия на шве |  | (c)
36849.152000 | 0.000000 | -0.031000 | -9.780000 | -9.811000 | -724.000000 | 345.000000 | -68.000000 | 587.000000 |  | 3308 | Нарушение формы кольцевого шва | GWAN |  | 11:15 | 02:07 | 01:01 | 0 | 1311 |  | EXT | Нарушение формы кольцевого шва |  | (c)
36849.168000 | 0.016000 | 0.014000 | -9.764000 | -9.766000 | -1996.000000 | -1676.000000 | -1770.000000 | 1543.000000 | 14.000000 | 3308 |  | CORR | СIGR | 07:49 | 08:41 | 08:26 | 37 | 453 | 15.000000 | EXT | - |  | (c)
36858.891000 | 9.739000 | 9.657000 | -0.041000 | -0.123000 | 1360.000000 | 1370.000000 | 1370.000000 | 1360.000000 | 25.000000 | 3308 |  | CORR | AXGR | 04:51 | 04:53 | 04:53 | 98 | 21 | 10.000000 | EXT | - |  | (c)
36858.932000 | 0.000000 | -0.028000 | -11.620000 | -11.648000 | 1524.000000 | 1796.000000 | 1931.000000 | 1524.000000 |  | 3309 | Коррозия на шве | GWAN |  | 01:39 | 02:23 | 02:45 | 62 | 815 | 21.000000 | EXT | Коррозия на шве |  | (c)
36870.448000 | 11.516000 | 11.492000 | -0.104000 | -0.128000 | -36.000000 | 8.000000 | 73.000000 | 0.000000 | 62.000000 | 3309 |  | CORR | GENE | 09:27 | 09:35 | 09:45 | 66 | 217 | 15.000000 | EXT | - |  | (c)
36870.552000 | 0.000000 | -0.034000 | -11.555000 | -11.589000 | 1014.000000 | 1206.000000 | 1180.000000 | 1014.000000 |  | 3310 | Коррозия на шве | GWAN |  | 03:25 | 03:56 | 03:52 | 73 | 332 | 18.000000 | EXT | Коррозия на шве |  | (c)
36892.377000 | 10.270000 | 10.029000 | -1.340000 | -1.581000 | -1679.000000 | -1633.000000 | -1629.000000 | 1579.000000 | 1307.000000 | 3311 |  | CORR | GENE | 07:53 | 08:00 | 08:01 | 274 | 99 | 13.000000 | EXT | - |  | (c)
36905.322000 | 0.000000 | -0.039000 | -11.285000 | -11.324000 | -274.000000 | 46.000000 | -42.000000 | 0.000000 |  | 3313 | Нарушение формы кольцевого шва | GWAN |  | 01:56 | 02:48 | 02:34 | 0 | 465 |  | EXT | Нарушение формы кольцевого шва |  | (c)
36905.322000 | 0.000000 | -0.039000 | -11.285000 | -11.324000 | -2071.000000 | -1567.000000 | -1456.000000 | 841.000000 |  | 3313 | Нарушение формы кольцевого шва | GWAN |  | 09:06 | 10:28 | 10:45 | 0 | 1230 |  | EXT | Нарушение формы кольцевого шва |  | (c)
36916.607000 | 0.000000 | -0.078000 | -11.365000 | -11.443000 | -744.000000 | -718.000000 | -719.000000 | 695.000000 |  | 3314 | Коррозия на шве | GWAN |  | 05:16 | 05:20 | 05:20 | 191 | 49 | 13.000000 | EXT | Коррозия на шве |  | (c)
36916.607000 | 0.000000 | -0.064000 | -11.365000 | -11.429000 | -458.000000 | -225.000000 | -313.000000 | 168.000000 |  | 3314 | Коррозия на шве | GWAN |  | 06:02 | 06:40 | 06:26 | 148 | 290 | 9.000000 | EXT | Коррозия на шве |  | (c)
36926.752000 | 10.145000 | 10.120000 | -1.220000 | -1.245000 | 527.000000 | 584.000000 | 607.000000 | 527.000000 | 1198.000000 | 3314 |  | CORR | СIGR | 08:41 | 08:51 | 08:54 | 47 | 158 | 16.000000 | EXT | - |  | (c)
36926.980000 | 10.373000 | 10.179000 | -0.992000 | -1.186000 | 406.000000 | 485.000000 | 473.000000 | 406.000000 | 972.000000 | 3314 |  | CORR | GENE | 08:22 | 08:35 | 08:33 | 214 | 133 | 26.000000 | EXT | - |  | (c)
36927.972000 | 0.000000 | -0.037000 | -11.425000 | -11.462000 | -2199.000000 | -1766.000000 | -1827.000000 | 1455.000000 |  | 3315 | Коррозия на шве | GWAN |  | 01:30 | 02:40 | 02:30 | 66 | 744 | 13.000000 | EXT | Коррозия на шве |  | (c)
36927.972000 | 0.000000 | -0.056000 | -11.425000 | -11.481000 | 15.000000 | 228.000000 | 397.000000 | 15.000000 |  | 3315 | Коррозия на шве | GWAN |  | 07:27 | 08:02 | 08:29 | 168 | 765 | 21.000000 | EXT | Коррозия на шве |  | (c)
36939.336000 | 11.364000 | 11.349000 | -0.061000 | -0.076000 | 537.000000 | 670.000000 | 698.000000 | 537.000000 | 43.000000 | 3315 |  | CORR | СIGR | 08:52 | 09:13 | 09:18 | 33 | 323 | 15.000000 | EXT | - |  | (c)
36950.482000 | 0.000000 | -0.020000 | -11.335000 | -11.355000 | 533.000000 | 752.000000 | 720.000000 | 533.000000 |  | 3317 | Нарушение формы кольцевого шва | GWAN |  | 05:39 | 06:15 | 06:09 | 0 | 374 |  | EXT | Нарушение формы кольцевого шва |  | (c)
36950.524000 | 0.042000 | 0.029000 | -11.293000 | -11.306000 | 1168.000000 | 1248.000000 | 1245.000000 | 1168.000000 | 29.000000 | 3317 |  | CORR | GENE | 07:22 | 07:35 | 07:34 | 58 | 153 | 15.000000 | EXT | - |  | (c)
36984.562000 | 0.000000 | -0.020000 | -11.320000 | -11.340000 | -1379.000000 | -1263.000000 | -1254.000000 | 1129.000000 |  | 3320 | Смещение кромок | GWAN |  | 03:13 | 03:32 | 03:33 | 0 | 250 | 3.582000 | EXT | Смещение кромок. Вовнутрь. Величина смещения - 3.6 мм. |  | (c)
36995.882000 | 0.000000 | -0.031000 | -11.435000 | -11.466000 | 1156.000000 | -1919.000000 | -1401.000000 | 504.000000 |  | 3321 | Нарушение формы кольцевого шва | GWAN |  | 06:42 | 10:25 | 11:49 | 0 | 3809 |  | EXT | Нарушение формы кольцевого шва |  | (c)
37007.317000 | 0.000000 | -0.035000 | -11.625000 | -11.660000 | 1167.000000 | 1550.000000 | 1456.000000 | 1167.000000 |  | 3322 | Смещение кромок | GWAN |  | 11:45 | 00:47 | 00:32 | 0 | 578 | 3.346000 | EXT | Смещение кромок. Вовнутрь. Величина смещения - 3.3 мм. |  | (c)
37018.942000 | 0.000000 | -0.038000 | -11.480000 | -11.518000 | 1575.000000 | -1197.000000 | -1558.000000 | 231.000000 |  | 3323 | Нарушение формы кольцевого шва | GWAN |  | 01:40 | 06:13 | 05:15 | 0 | 2655 |  | EXT | Нарушение формы кольцевого шва |  | (c)
37030.422000 | 0.000000 | -0.044000 | -11.265000 | -11.309000 | -1440.000000 | 207.000000 | 568.000000 | 0.000000 |  | 3324 | Нарушение формы кольцевого шва | GWAN |  | 02:12 | 06:38 | 07:36 | 0 | 4017 |  | EXT | Нарушение формы кольцевого шва |  | (c)
37030.450000 | 0.028000 | 0.028000 | -11.237000 | -11.237000 | 320.000000 | 588.000000 | 465.000000 | 320.000000 | 28.000000 | 3324 |  | CORR | GENE | 06:56 | 07:39 | 07:19 | 118 | 289 | 15.000000 | EXT | - |  | (c)
37030.509000 | 0.087000 | 0.065000 | -11.178000 | -11.200000 | 759.000000 | 867.000000 | 909.000000 | 759.000000 | 65.000000 | 3324 |  | CORR | СIGR | 08:07 | 08:24 | 08:31 | 53 | 299 | 11.000000 | EXT | - |  | (c)
37087.289000 | 11.207000 | 11.092000 | -0.013000 | -0.128000 | 1738.000000 | 1765.000000 | 1810.000000 | 1738.000000 | 12.000000 | 3328 |  | CORR | GENE | 07:52 | 07:57 | 08:04 | 116 | 144 | 10.000000 | EXT | - |  | (c)
37087.302000 | 0.000000 | -0.025000 | -11.130000 | -11.155000 | -1592.000000 | -725.000000 | -370.000000 | 0.000000 |  | 3329 | Нарушение формы кольцевого шва | GWAN |  | 02:04 | 04:24 | 05:22 | 0 | 2444 |  | EXT | Нарушение формы кольцевого шва |  | (c)
37098.432000 | 0.000000 | -0.017000 | -11.310000 | -11.327000 | 1982.000000 | -2220.000000 | -2100.000000 | 1721.000000 |  | 3330 | Коррозия на шве | GWAN |  | 03:39 | 04:20 | 04:40 | 51 | 758 | 25.000000 | EXT | Коррозия на шве |  | (c)
37098.432000 | 0.000000 | -0.023000 | -11.310000 | -11.333000 | -1540.000000 | -326.000000 | -428.000000 | 0.000000 |  | 3330 | Нарушение формы кольцевого шва | GWAN |  | 06:10 | 09:26 | 09:10 | 0 | 2224 |  | EXT | Нарушение формы кольцевого шва |  | (c)
37109.766000 | 0.024000 | 0.014000 | -11.266000 | -11.276000 | -169.000000 | -13.000000 | 14.000000 | 0.000000 | 14.000000 | 3331 |  | CORR | GENE | 02:53 | 03:18 | 03:22 | 57 | 366 | 14.000000 | EXT | - |  | (c)
37121.032000 | 0.000000 | -0.030000 | -11.110000 | -11.140000 | -1590.000000 | -726.000000 | 140.000000 | 0.000000 |  | 3332 | Нарушение формы кольцевого шва | GWAN |  | 01:35 | 03:54 | 06:14 | 0 | 3461 |  | EXT | Нарушение формы кольцевого шва |  | (c)
37132.142000 | 0.000000 | -0.036000 | -11.520000 | -11.556000 | 1308.000000 | -1926.000000 | -1418.000000 | 317.000000 |  | 3333 | Нарушение формы кольцевого шва | GWAN |  | 06:15 | 09:33 | 10:55 | 0 | 3471 |  | EXT | Нарушение формы кольцевого шва |  | (c)
37132.279000 | 0.137000 | 0.132000 | -11.383000 | -11.388000 | 2076.000000 | 2193.000000 | -2206.000000 | 2028.000000 | 132.000000 | 3333 |  | CORR | СIGR | 08:19 | 08:38 | 08:48 | 30 | 357 | 14.000000 | EXT | - |  | (c)
37155.172000 | 0.000000 | -0.018000 | -11.485000 | -11.503000 | 1660.000000 | -408.000000 | -1485.000000 | 169.000000 |  | 3335 |  | GWAN |  | 02:40 | 09:06 | 06:13 | 0 | 2633 |  | EXT | -. Место ремонта. |  | (c)
37166.657000 | 0.000000 | -0.002000 | -11.625000 | -11.627000 | -1088.000000 | -299.000000 | -233.000000 | 0.000000 |  | 3336 | Коррозия на шве | GWAN |  | 02:23 | 04:30 | 04:41 | 50 | 1711 | 27.000000 | EXT | Коррозия на шве |  | (c)
37166.793000 | 0.136000 | 0.076000 | -11.489000 | -11.549000 | -964.000000 | -873.000000 | -828.000000 | 692.000000 | 76.000000 | 3336 |  | CORR | GENE | 02:43 | 02:57 | 03:05 | 60 | 272 | 10.000000 | EXT | - |  | (c)
37201.237000 | 0.000000 | -0.020000 | -11.405000 | -11.425000 | 792.000000 | -1724.000000 | 2070.000000 | 792.000000 |  | 3339 | Нарушение формы кольцевого шва | GWAN |  | 05:18 | 10:32 | 08:44 | 0 | 2557 |  | EXT | Нарушение формы кольцевого шва |  | (c)
37212.806000 | 0.164000 | 0.128000 | -11.441000 | -11.477000 | 183.000000 | 453.000000 | 486.000000 | 183.000000 | 128.000000 | 3340 |  | CORR | GENE | 03:05 | 03:49 | 03:54 | 53 | 607 | 15.000000 | EXT | - |  | (c)
37213.269000 | 0.627000 | 0.615000 | -10.978000 | -10.990000 | 1445.000000 | 1498.000000 | 1495.000000 | 1445.000000 | 615.000000 | 3340 |  | GOUG | СIGR | 06:29 | 06:37 | 06:37 | 25 | 98 | 15.000000 | EXT | -. Задир. |  | (c)
37224.110000 | 11.468000 | 11.457000 | -0.137000 | -0.148000 | 1930.000000 | 2100.000000 | 2142.000000 | 1930.000000 | 128.000000 | 3340 |  | CORR | СIGR | 07:47 | 08:15 | 08:21 | 20 | 423 | 15.000000 | EXT | - |  | (c)
37235.701000 | 11.454000 | 11.442000 | -0.136000 | -0.148000 | 1847.000000 | -1898.000000 | -2192.000000 | 1770.000000 | 122.000000 | 3341 |  | CORR | СIGR | 04:59 | 06:55 | 06:07 | 26 | 844 | 22.000000 | EXT | - |  | (c)
37235.783000 | 11.536000 | 11.476000 | -0.054000 | -0.114000 | -2012.000000 | -1979.000000 | -1890.000000 | 1768.000000 | 6.000000 | 3341 |  | CORR | GENE | 06:37 | 06:42 | 06:56 | 108 | 244 | 14.000000 | EXT | - |  | (c)
37235.837000 | 0.000000 | -0.027000 | -11.220000 | -11.247000 | -873.000000 | -438.000000 | -429.000000 | 0.000000 |  | 3342 | Коррозия на шве | GWAN |  | 06:55 | 08:05 | 08:07 | 49 | 888 | 20.000000 | EXT | Коррозия на шве |  | (c)
37235.908000 | 0.071000 | 0.024000 | -11.149000 | -11.196000 | -1003.000000 | -520.000000 | -746.000000 | 489.000000 | 24.000000 | 3342 |  | CORR | GENE | 06:34 | 07:52 | 07:16 | 88 | 514 | 10.000000 | EXT | - |  | (c)
37235.965000 | 0.128000 | 0.115000 | -11.092000 | -11.105000 | -805.000000 | -731.000000 | -541.000000 | 277.000000 | 115.000000 | 3342 |  | CORR | СIGR | 07:06 | 07:18 | 07:49 | 29 | 529 | 15.000000 | EXT | - |  | (c)
37246.932000 | 11.095000 | 11.051000 | -0.125000 | -0.169000 | -1000.000000 | -181.000000 | -561.000000 | 121.000000 | 67.000000 | 3342 |  | CORR | GENE | 06:35 | 08:47 | 07:46 | 102 | 879 | 11.000000 | EXT | - |  | (c)
37258.476000 | 0.024000 | 0.017000 | -11.191000 | -11.198000 | 315.000000 | 386.000000 | 395.000000 | 315.000000 | 17.000000 | 3344 |  | CORR | СIGR | 08:27 | 08:38 | 08:40 | 19 | 160 | 17.000000 | EXT | - |  | (c)
37258.574000 | 0.122000 | 0.020000 | -11.093000 | -11.195000 | -1472.000000 | -1308.000000 | -1354.000000 | 1236.000000 | 20.000000 | 3344 |  | CORR | GENE | 03:38 | 04:05 | 03:57 | 128 | 236 | 12.000000 | EXT | - |  | (c)
37258.590000 | 0.138000 | 0.062000 | -11.077000 | -11.153000 | -316.000000 | 33.000000 | -109.000000 | 0.000000 | 62.000000 | 3344 |  | CORR | GENE | 06:45 | 07:41 | 07:18 | 88 | 414 | 11.000000 | EXT | - |  | (c)
37269.805000 | 0.138000 | 0.037000 | -11.012000 | -11.113000 | 1469.000000 | 1498.000000 | 1503.000000 | 1469.000000 | 37.000000 | 3345 |  | CORR | GENE | 05:43 | 05:48 | 05:48 | 151 | 69 | 10.000000 | EXT | - |  | (c)
37269.816000 | 0.149000 | 0.143000 | -11.001000 | -11.007000 | 1638.000000 | 1706.000000 | 1708.000000 | 1638.000000 | 143.000000 | 3345 |  | CORR | СIGR | 06:10 | 06:21 | 06:22 | 17 | 140 | 15.000000 | EXT | - |  | (c)
37280.817000 | 0.000000 | -0.115000 | -11.285000 | -11.400000 | 795.000000 | 1118.000000 | 1133.000000 | 795.000000 |  | 3346 | Коррозия на шве | GWAN |  | 04:41 | 05:33 | 05:35 | 256 | 675 | 13.000000 | EXT | Коррозия на шве |  | (c)
37280.817000 | 0.000000 | -0.078000 | -11.285000 | -11.363000 | 1943.000000 | 2095.000000 | 2107.000000 | 1943.000000 |  | 3346 | Коррозия на шве | GWAN |  | 07:46 | 08:10 | 08:12 | 150 | 328 | 14.000000 | EXT | Коррозия на шве |  | (c)
37280.949000 | 0.132000 | 0.119000 | -11.153000 | -11.166000 | 1592.000000 | 1736.000000 | 1705.000000 | 1592.000000 | 119.000000 | 3346 |  | CORR | СIGR | 06:49 | 07:13 | 07:08 | 29 | 226 | 12.000000 | EXT | - |  | (c)
37291.983000 | 11.166000 | 11.154000 | -0.119000 | -0.131000 | 1917.000000 | -1857.000000 | -2127.000000 | 1710.000000 | 54.000000 | 3346 |  | CORR | GENE | 07:42 | 09:33 | 08:49 | 77 | 834 | 13.000000 | EXT | - |  | (c)
37303.199000 | 11.097000 | 11.075000 | -0.133000 | -0.155000 | -1718.000000 | -1531.000000 | -1231.000000 | 745.000000 | 51.000000 | 3347 |  | CORR | GENE | 06:24 | 06:54 | 07:43 | 104 | 973 | 24.000000 | EXT | - |  | (c)
37303.332000 | 0.000000 | -0.024000 | -11.605000 | -11.629000 | 1338.000000 | 1420.000000 | 1654.000000 | 1338.000000 |  | 3348 | Коррозия на шве | GWAN |  | 07:02 | 07:15 | 07:53 | 45 | 633 | 27.000000 | EXT | Коррозия на шве |  | (c)
37303.420000 | 0.088000 | 0.035000 | -11.517000 | -11.570000 | 1296.000000 | 1332.000000 | 1326.000000 | 1296.000000 | 35.000000 | 3348 |  | CORR | GENE | 06:55 | 07:01 | 07:00 | 80 | 60 | 10.000000 | EXT | - |  | (c)
37303.470000 | 0.138000 | 0.124000 | -11.467000 | -11.481000 | 770.000000 | 1413.000000 | 1197.000000 | 770.000000 | 124.000000 | 3348 |  | CORR | СIGR | 05:30 | 07:14 | 06:39 | 33 | 853 | 13.000000 | EXT | - |  | (c)
37314.937000 | 0.000000 | -0.061000 | -11.410000 | -11.471000 | 1575.000000 | 1808.000000 | 1822.000000 | 1575.000000 |  | 3349 | Коррозия на шве | GWAN |  | 06:09 | 06:47 | 06:49 | 133 | 493 | 14.000000 | EXT | Коррозия на шве |  | (c)
37337.672000 | 0.010000 | 0.009000 | -11.185000 | -11.186000 | 2184.000000 | -1959.000000 | -1884.000000 | 1492.000000 | 9.000000 | 3351 |  | CORR | GENE | 06:30 | 07:21 | 07:33 | 122 | 785 | 14.000000 | EXT | - |  | (c)
37370.747000 | 0.000000 | -0.031000 | -11.625000 | -11.656000 | 1829.000000 | 1940.000000 | 2114.000000 | 1829.000000 |  | 3354 | Коррозия на шве | GWAN |  | 06:17 | 06:35 | 07:03 | 46 | 570 | 16.000000 | EXT | Коррозия на шве |  | (c)
37370.748000 | 0.001000 | 0.001000 | -11.624000 | -11.624000 | 1902.000000 | 1943.000000 | 1932.000000 | 1902.000000 | 1.000000 | 3354 |  | CORR | GENE | 06:29 | 06:36 | 06:34 | 150 | 60 | 13.000000 | EXT | - |  | (c)
37403.482000 | 0.000000 | -0.033000 | -1.390000 | -1.423000 | -1885.000000 | -1423.000000 | -1338.000000 | 791.000000 |  | 3357 | Коррозия на шве | GWAN |  | 04:50 | 06:04 | 06:18 | 55 | 1094 | 27.000000 | EXT | Коррозия на шве |  | (c)
37403.482000 | 0.000000 | -0.035000 | -1.390000 | -1.425000 | -393.000000 | -241.000000 | -211.000000 | 28.000000 |  | 3357 | Коррозия на шве | GWAN |  | 08:50 | 09:15 | 09:20 | 53 | 365 | 19.000000 | EXT | Коррозия на шве |  | (c)
37403.630000 | 0.148000 | 0.033000 | -1.242000 | -1.357000 | -1730.000000 | -1270.000000 | -1271.000000 | 811.000000 | 33.000000 | 3357 |  | CORR | GENE | 05:15 | 06:29 | 06:29 | 183 | 919 | 32.000000 | EXT | - |  | (c)
37403.656000 | 0.174000 | 0.161000 | -1.216000 | -1.229000 | -295.000000 | -231.000000 | -235.000000 | 175.000000 | 161.000000 | 3357 |  | CORR | СIGR | 09:06 | 09:17 | 09:16 | 29 | 120 | 19.000000 | EXT | - |  | (c)
37404.101000 | 0.619000 | 0.555000 | -0.771000 | -0.835000 | -411.000000 | -378.000000 | -375.000000 | 338.000000 | 555.000000 | 3357 |  | CORR | GENE | 08:47 | 08:53 | 08:53 | 175 | 73 | 20.000000 | EXT | - |  | (c)
37404.240000 | 0.758000 | 0.700000 | -0.632000 | -0.690000 | -255.000000 | -242.000000 | -242.000000 | 230.000000 | 579.000000 | 3357 |  | CORR | AXGR | 09:13 | 09:15 | 09:15 | 111 | 25 | 15.000000 | EXT | - |  | (c)
37404.487000 | 1.005000 | 0.811000 | -0.385000 | -0.579000 | -1814.000000 | -1555.000000 | -1492.000000 | 1170.000000 | 187.000000 | 3357 |  | CORR | GENE | 05:01 | 05:43 | 05:53 | 392 | 645 | 34.000000 | EXT | - |  | (c)
37404.809000 | 1.327000 | 1.311000 | -0.063000 | -0.079000 | -161.000000 | -114.000000 | -105.000000 | 49.000000 | 52.000000 | 3357 |  | CORR | СIGR | 09:28 | 09:36 | 09:37 | 27 | 112 | 11.000000 | EXT | - |  | (c)
37404.850000 | 1.368000 | 1.325000 | -0.022000 | -0.065000 | -1670.000000 | -1559.000000 | -1557.000000 | 1445.000000 | 11.000000 | 3357 |  | CORR | GENE | 05:24 | 05:42 | 05:42 | 54 | 225 | 22.000000 | EXT | - |  | (c)
37404.872000 | 0.000000 | -0.020000 | -11.320000 | -11.340000 | 1974.000000 | 2093.000000 | 2102.000000 | 1974.000000 |  | 3358 | Смещение кромок | GWAN |  | 06:50 | 07:09 | 07:11 | 0 | 256 | 4.092000 | EXT | Смещение кромок. Вовнутрь. Величина смещения - 4.1 мм. |  | (c)
37404.994000 | 0.122000 | 0.021000 | -11.198000 | -11.299000 | 1526.000000 | 1817.000000 | 1763.000000 | 1526.000000 | 21.000000 | 3358 |  | CORR | GENE | 05:38 | 06:25 | 06:16 | 120 | 474 | 11.000000 | EXT | - |  | (c)
37419.279000 | 3.087000 | 3.026000 | -8.058000 | -8.119000 | 1428.000000 | 1477.000000 | 1476.000000 | 1428.000000 | 3026.000000 | 3359 |  | DENT |  | 08:40 | 08:48 | 08:48 | 129 | 96 | 0.352113 |  | - |  | (c)
37438.278000 | 10.941000 | 10.900000 | -0.064000 | -0.105000 | -2041.000000 | -1845.000000 | -1834.000000 | 1626.000000 | 20.000000 | 3360 |  | CORR | GENE | 06:51 | 07:23 | 07:25 | 85 | 415 | 12.000000 | EXT | - |  | (c)
37438.450000 | 0.108000 | 0.027000 | -10.407000 | -10.488000 | -460.000000 | -130.000000 | -178.000000 | 0.000000 | 27.000000 | 3361 |  | CORR | GENE | 01:42 | 02:36 | 02:28 | 114 | 565 | 14.000000 | EXT | - |  | (c)
37460.107000 | 0.000000 | -0.023000 | -11.305000 | -11.328000 | 551.000000 | 1220.000000 | -2088.000000 | 265.000000 |  | 3363 | Нарушение формы кольцевого шва | GWAN |  | 11:52 | 01:40 | 04:46 | 0 | 3645 |  | EXT | Нарушение формы кольцевого шва |  | (c)
37471.456000 | 0.044000 | 0.032000 | -11.466000 | -11.478000 | 280.000000 | 402.000000 | 431.000000 | 280.000000 | 32.000000 | 3364 |  | CORR | СIGR | 07:19 | 07:39 | 07:43 | 39 | 301 | 11.000000 | EXT | - |  | (c)
37505.274000 | 0.072000 | 0.031000 | -11.348000 | -11.389000 | -554.000000 | -295.000000 | -193.000000 | 0.000000 | 31.000000 | 3367 |  | CORR | GENE | 03:14 | 03:56 | 04:12 | 120 | 722 | 14.000000 | EXT | - |  | (c)
37516.493000 | 11.291000 | 11.280000 | -0.129000 | -0.140000 | 296.000000 | 664.000000 | 741.000000 | 296.000000 | 115.000000 | 3367 |  | CORR | СIGR | 05:31 | 06:30 | 06:43 | 25 | 889 | 15.000000 | EXT | - |  | (c)
37516.622000 | 0.000000 | -0.012000 | -10.960000 | -10.972000 | 938.000000 | 1042.000000 | 1034.000000 | 938.000000 |  | 3368 | Нарушение формы кольцевого шва | GWAN |  | 04:17 | 04:34 | 04:32 | 0 | 192 |  | EXT | Нарушение формы кольцевого шва |  | (c)
37527.582000 | 0.000000 | -0.030000 | -11.175000 | -11.205000 | 1660.000000 | -1055.000000 | -748.000000 | 0.000000 |  | 3369 | Нарушение формы кольцевого шва | GWAN |  | 00:50 | 05:31 | 06:21 | 0 | 4105 |  | EXT | Нарушение формы кольцевого шва |  | (c)
37538.757000 | 0.000000 | -0.015000 | -1.490000 | -1.505000 | 708.000000 | 896.000000 | 852.000000 | 708.000000 |  | 3370 | Смещение кромок | GWAN |  | 01:20 | 01:50 | 01:43 | 0 | 288 | 2.726000 | EXT | Смещение кромок. Вовнутрь. Величина смещения - 2.7 мм. |  | (c)
37538.757000 | 0.000000 | -0.001000 | -1.490000 | -1.491000 | 1530.000000 | 1733.000000 | 1678.000000 | 1530.000000 |  | 3370 | Смещение кромок | GWAN |  | 03:33 | 04:05 | 03:56 | 0 | 296 | 2.613000 | EXT | Смещение кромок. Вовнутрь. Величина смещения - 2.6 мм. |  | (c)
37538.757000 | 0.000000 | -0.027000 | -1.490000 | -1.517000 | 1960.000000 | -2203.000000 | -1670.000000 | 839.000000 |  | 3370 | Нарушение формы кольцевого шва | GWAN |  | 04:42 | 05:30 | 06:56 | 0 | 1662 |  | EXT | Нарушение формы кольцевого шва |  | (c)
37538.757000 | 0.000000 | -0.025000 | -1.490000 | -1.515000 | 139.000000 | 281.000000 | 362.000000 | 139.000000 |  | 3370 | Смещение кромок | GWAN |  | 11:48 | 00:11 | 00:24 | 0 | 447 | 3.818000 | EXT | Смещение кромок. Вовнутрь. Величина смещения - 3.8 мм. |  | (c)
37540.247000 | 0.000000 | -0.054000 | -9.820000 | -9.874000 | 2036.000000 | 2102.000000 | 2160.000000 | 2036.000000 |  | 3371 | Смещение кромок | GWAN |  | 00:17 | 00:28 | 00:38 | 0 | 250 | 3.073000 | EXT | Смещение кромок. Наружу. Величина смещения - 3.1 мм. |  | (c)
37540.247000 | 0.000000 | -0.015000 | -9.820000 | -9.835000 | -1079.000000 | -1034.000000 | -1006.000000 | 932.000000 |  | 3371 | Непровар / утяжина | GWAN |  | 03:55 | 04:02 | 04:07 | 0 | 146 | 12.000000 | INT | Непровар / утяжина |  | (c)
37540.247000 | 0.000000 | -0.059000 | -9.820000 | -9.879000 | 836.000000 | 1111.000000 | 1333.000000 | 836.000000 |  | 3371 | Смещение кромок | GWAN |  | 09:04 | 09:48 | 10:24 | 0 | 993 | 4.912000 | EXT | Смещение кромок. Вовнутрь. Величина смещения - 4.9 мм. |  | (c)
37573.135000 | 0.053000 | 0.033000 | -11.357000 | -11.377000 | 1944.000000 | 2056.000000 | 2086.000000 | 1944.000000 | 33.000000 | 3374 |  | CORR | СIGR | 07:58 | 08:16 | 08:21 | 41 | 284 | 14.000000 | EXT | - |  | (c)
37584.492000 | 0.000000 | -0.027000 | -11.215000 | -11.242000 | -541.000000 | -1520.000000 | 1506.000000 | 0.000000 |  | 3375 | Нарушение формы кольцевого шва | GWAN |  | 08:54 | 06:16 | 02:25 | 0 | 4095 |  | EXT | Нарушение формы кольцевого шва |  | (c)
37607.059000 | 0.052000 | 0.032000 | -11.538000 | -11.558000 | -1566.000000 | -1270.000000 | -1262.000000 | 959.000000 | 32.000000 | 3377 |  | CORR | GENE | 03:53 | 04:41 | 04:42 | 103 | 607 | 14.000000 | EXT | - |  | (c)
37629.722000 | 0.000000 | -0.026000 | -11.290000 | -11.316000 | 2052.000000 | -1752.000000 | -1974.000000 | 1538.000000 |  | 3379 | Нарушение формы кольцевого шва | GWAN |  | 03:28 | 05:14 | 04:38 | 0 | 871 |  | EXT | Нарушение формы кольцевого шва |  | (c)
37663.677000 | 11.200000 | 11.182000 | -0.070000 | -0.088000 | -2024.000000 | -1826.000000 | -1832.000000 | 1640.000000 | 49.000000 | 3381 |  | CORR | СIGR | 05:25 | 05:57 | 05:56 | 39 | 384 | 11.000000 | EXT | - |  | (c)
37663.747000 | 0.000000 | -0.065000 | -11.555000 | -11.620000 | 521.000000 | 663.000000 | 792.000000 | 521.000000 |  | 3382 | Коррозия на шве | GWAN |  | 07:05 | 07:28 | 07:49 | 125 | 543 | 10.000000 | EXT | Коррозия на шве |  | (c)
37675.302000 | 0.000000 | -0.027000 | -9.865000 | -9.892000 | -266.000000 | -226.000000 | -199.000000 | 132.000000 |  | 3383 |  | GWAN |  | 02:38 | 02:44 | 02:49 | 0 | 134 |  | EXT | -. Подбивка кромок величиной 3 мм. |  | (c)
37675.302000 | 0.000000 | -0.020000 | -9.865000 | -9.885000 | 21.000000 | 128.000000 | 195.000000 | 21.000000 |  | 3383 | Смещение кромок | GWAN |  | 03:24 | 03:41 | 03:52 | 0 | 349 | 2.399000 | EXT | Смещение кромок. Вовнутрь. Величина смещения - 2.4 мм. |  | (c)
37675.302000 | 0.000000 | -0.047000 | -9.865000 | -9.912000 | 401.000000 | 1092.000000 | 971.000000 | 401.000000 |  | 3383 | Коррозия на шве | GWAN |  | 04:25 | 06:17 | 05:57 | 116 | 1140 | 15.000000 | EXT | Коррозия на шве |  | (c)
37685.167000 | 0.000000 | -0.015000 | -11.480000 | -11.495000 | 877.000000 | 981.000000 | 986.000000 | 877.000000 |  | 3384 | Смещение кромок | GWAN |  | 05:24 | 05:40 | 05:41 | 0 | 218 | 2.739000 | EXT | Смещение кромок. Наружу. Величина смещения - 2.7 мм. |  | (c)
37685.296000 | 0.129000 | 0.074000 | -11.351000 | -11.406000 | 561.000000 | 588.000000 | 587.000000 | 561.000000 | 74.000000 | 3384 |  | CORR | GENE | 04:33 | 04:37 | 04:37 | 98 | 53 | 11.000000 | EXT | - |  | (c)
37696.647000 | 0.000000 | -0.015000 | -11.555000 | -11.570000 | -1296.000000 | -391.000000 | -681.000000 | 66.000000 |  | 3385 |  | GWAN |  | 04:46 | 07:12 | 06:25 | 0 | 1230 |  | EXT | -. Место ремонта. |  | (c)
37708.202000 | 0.000000 | -0.044000 | -10.975000 | -11.019000 | 1739.000000 | 1813.000000 | 1928.000000 | 1739.000000 |  | 3386 | Коррозия на шве | GWAN |  | 04:27 | 04:39 | 04:58 | 120 | 377 | 11.000000 | EXT | Коррозия на шве |  | (c)
37719.072000 | 10.870000 | 10.863000 | -0.105000 | -0.112000 | -1995.000000 | -1943.000000 | -1935.000000 | 1875.000000 | 95.000000 | 3386 |  | CORR | СIGR | 06:25 | 06:33 | 06:34 | 17 | 120 | 10.000000 | EXT | - |  | (c)
37719.155000 | 10.953000 | 10.953000 | -0.022000 | -0.022000 | -1500.000000 | -1471.000000 | -1431.000000 | 1363.000000 | 5.000000 | 3386 |  | CORR | СIGR | 07:44 | 07:49 | 07:56 | 17 | 137 | 11.000000 | EXT | - |  | (c)
37719.177000 | 0.000000 | -0.043000 | -10.915000 | -10.958000 | -1546.000000 | -1525.000000 | -1528.000000 | 1509.000000 |  | 3387 | Коррозия на шве | GWAN |  | 08:58 | 09:02 | 09:01 | 72 | 37 | 13.000000 | EXT | Коррозия на шве |  | (c)
37719.239000 | 0.062000 | 0.042000 | -10.853000 | -10.873000 | -883.000000 | 121.000000 | -114.000000 | 654.000000 | 42.000000 | 3387 |  | CORR | GENE | 10:45 | 01:27 | 00:49 | 48 | 1537 | 12.000000 | EXT | - |  | (c)
37719.265000 | 0.088000 | 0.084000 | -10.827000 | -10.831000 | -1339.000000 | -1279.000000 | -1181.000000 | 1024.000000 | 84.000000 | 3387 |  | CORR | СIGR | 09:32 | 09:41 | 09:57 | 28 | 315 | 11.000000 | EXT | - |  | (c)
37719.283000 | 0.106000 | 0.036000 | -10.809000 | -10.879000 | -2195.000000 | -2125.000000 | -1923.000000 | 1650.000000 | 36.000000 | 3387 |  | CORR | GENE | 07:13 | 07:25 | 07:57 | 91 | 546 | 15.000000 | EXT | - |  | (c)
37729.983000 | 10.806000 | 10.781000 | -0.109000 | -0.134000 | 444.000000 | 765.000000 | 788.000000 | 444.000000 | 90.000000 | 3387 |  | CORR | СIGR | 02:19 | 03:11 | 03:15 | 44 | 687 | 10.000000 | EXT | - |  | (c)
37730.022000 | 10.845000 | 10.822000 | -0.070000 | -0.093000 | 1702.000000 | 1895.000000 | 1974.000000 | 1702.000000 | 42.000000 | 3387 |  | CORR | GENE | 05:42 | 06:13 | 06:26 | 51 | 544 | 11.000000 | EXT | - |  | (c)
37730.092000 | 0.000000 | -0.031000 | -10.865000 | -10.896000 | 516.000000 | 729.000000 | 899.000000 | 516.000000 |  | 3388 | Нарушение формы кольцевого шва | GWAN |  | 08:07 | 08:41 | 09:09 | 0 | 766 |  | EXT | Нарушение формы кольцевого шва |  | (c)
37730.211000 | 0.119000 | 0.023000 | -10.746000 | -10.842000 | -464.000000 | 720.000000 | 254.000000 | 0.000000 | 23.000000 | 3388 |  | CORR | GENE | 05:29 | 08:40 | 07:25 | 138 | 1435 | 13.000000 | EXT | - |  | (c)
37763.802000 | 0.000000 | -0.058000 | -11.390000 | -11.448000 | 1851.000000 | 2113.000000 | 2097.000000 | 1851.000000 |  | 3391 | Коррозия на шве | GWAN |  | 04:24 | 05:06 | 05:04 | 115 | 491 | 26.000000 | EXT | Коррозия на шве |  | (c)
37763.802000 | 0.000000 | -0.027000 | -11.390000 | -11.417000 | -1870.000000 | -1869.000000 | -1702.000000 | 1535.000000 |  | 3391 | Коррозия на шве | GWAN |  | 06:24 | 06:24 | 06:51 | 68 | 335 | 20.000000 | EXT | Коррозия на шве |  | (c)
37763.922000 | 0.120000 | 0.061000 | -11.270000 | -11.329000 | -1826.000000 | -1801.000000 | -1798.000000 | 1770.000000 | 61.000000 | 3391 |  | CORR | GENE | 06:31 | 06:35 | 06:35 | 120 | 56 | 14.000000 | EXT | - |  | (c)
37765.059000 | 1.257000 | 1.195000 | -10.133000 | -10.195000 | -1671.000000 | -1649.000000 | -1649.000000 | 1626.000000 | 1195.000000 | 3391 |  | CORR | AXGR | 06:56 | 06:59 | 06:59 | 131 | 44 | 18.000000 | EXT | - |  | (c)
37775.045000 | 11.243000 | 11.232000 | -0.147000 | -0.158000 | 1350.000000 | 1448.000000 | 1498.000000 | 1350.000000 | 133.000000 | 3391 |  | CORR | СIGR | 03:03 | 03:19 | 03:27 | 25 | 297 | 11.000000 | EXT | - |  | (c)
37775.192000 | 0.000000 | -0.036000 | -11.630000 | -11.666000 | -768.000000 | -614.000000 | -647.000000 | 526.000000 |  | 3392 | Коррозия на шве | GWAN |  | 03:44 | 04:08 | 04:03 | 71 | 242 | 16.000000 | EXT | Коррозия на шве |  | (c)
37786.822000 | 0.000000 | -0.030000 | -11.625000 | -11.655000 | 282.000000 | 373.000000 | 384.000000 | 282.000000 |  | 3393 | Нарушение формы кольцевого шва | GWAN |  | 09:28 | 09:43 | 09:45 | 0 | 204 |  | EXT | Нарушение формы кольцевого шва |  | (c)
37798.500000 | 0.053000 | 0.025000 | -10.822000 | -10.850000 | 268.000000 | 287.000000 | 312.000000 | 268.000000 | 25.000000 | 3394 |  | CORR | GENE | 04:12 | 04:15 | 04:19 | 86 | 89 | 11.000000 | EXT | - |  | (c)
37809.322000 | 0.000000 | -0.042000 | -11.435000 | -11.477000 | -957.000000 | -849.000000 | -877.000000 | 797.000000 |  | 3395 | Коррозия на шве | GWAN |  | 04:10 | 04:27 | 04:23 | 67 | 160 | 18.000000 | EXT | Коррозия на шве |  | (c)
37813.120000 | 3.798000 | 3.695000 | -7.637000 | -7.740000 | -1828.000000 | -1741.000000 | -1748.000000 | 1667.000000 | 3695.000000 | 3395 |  | DENT |  | 01:49 | 02:03 | 02:02 | 213 | 161 | 0.352113 |  | - |  | (c)
37820.757000 | 0.000000 | -0.050000 | -11.460000 | -11.510000 | 1365.000000 | 1446.000000 | 1483.000000 | 1365.000000 |  | 3396 | Коррозия на шве | GWAN |  | 03:21 | 03:34 | 03:40 | 85 | 236 | 13.000000 | EXT | Коррозия на шве |  | (c)
37820.888000 | 0.131000 | 0.110000 | -11.329000 | -11.350000 | -1236.000000 | -1143.000000 | -1128.000000 | 1019.000000 | 110.000000 | 3396 |  | CORR | СIGR | 08:21 | 08:36 | 08:39 | 27 | 217 | 12.000000 | EXT | - |  | (c)
37820.895000 | 0.138000 | 0.091000 | -11.322000 | -11.369000 | 1419.000000 | 1509.000000 | 1504.000000 | 1419.000000 | 91.000000 | 3396 |  | CORR | GENE | 03:30 | 03:44 | 03:43 | 63 | 169 | 11.000000 | EXT | - |  | (c)
37832.180000 | 11.423000 | 11.375000 | -0.037000 | -0.085000 | 1329.000000 | 1541.000000 | 1646.000000 | 1329.000000 | 21.000000 | 3396 |  | CORR | GENE | 03:15 | 03:49 | 04:06 | 64 | 635 | 13.000000 | EXT | - |  | (c)
37832.217000 | 0.000000 | -0.007000 | -11.370000 | -11.377000 | -891.000000 | -593.000000 | -530.000000 | 169.000000 |  | 3397 | Коррозия на шве | GWAN |  | 03:10 | 03:58 | 04:08 | 35 | 721 | 19.000000 | EXT | Коррозия на шве |  | (c)
37832.217000 | 0.000000 | -0.019000 | -11.370000 | -11.389000 | 604.000000 | 1152.000000 | 980.000000 | 604.000000 |  | 3397 | Нарушение формы кольцевого шва | GWAN |  | 07:11 | 08:39 | 08:12 | 0 | 753 |  | EXT | Нарушение формы кольцевого шва |  | (c)
37843.587000 | 0.000000 | -0.043000 | -11.640000 | -11.683000 | 513.000000 | 813.000000 | 798.000000 | 513.000000 |  | 3398 | Коррозия на шве | GWAN |  | 02:58 | 03:46 | 03:44 | 124 | 570 | 16.000000 | EXT | Коррозия на шве |  | (c)
37855.227000 | 0.000000 | -0.041000 | -11.625000 | -11.666000 | -680.000000 | 1716.000000 | 748.000000 | 0.000000 |  | 3399 | Нарушение формы кольцевого шва | GWAN |  | 01:54 | 08:21 | 05:45 | 0 | 2855 |  | EXT | Нарушение формы кольцевого шва |  | (c)
37866.852000 | 0.000000 | -0.022000 | -11.350000 | -11.372000 | 1818.000000 | -2172.000000 | 2208.000000 | 1818.000000 |  | 3400 | Коррозия на шве | GWAN |  | 02:39 | 03:55 | 03:42 | 86 | 780 | 20.000000 | EXT | Коррозия на шве |  | (c)
37866.852000 | 0.000000 | -0.030000 | -11.350000 | -11.380000 | -261.000000 | -233.000000 | -239.000000 | 217.000000 |  | 3400 | Коррозия на шве | GWAN |  | 09:03 | 09:08 | 09:07 | 53 | 44 | 14.000000 | EXT | Коррозия на шве |  | (c)
37866.852000 | 0.000000 | -0.025000 | -11.350000 | -11.375000 | -235.000000 | 168.000000 | 155.000000 | 0.000000 |  | 3400 | Нарушение формы кольцевого шва | GWAN |  | 09:07 | 10:12 | 10:10 | 0 | 781 |  | EXT | Нарушение формы кольцевого шва |  | (c)
37866.995000 | 0.143000 | 0.117000 | -11.207000 | -11.233000 | 1943.000000 | 2058.000000 | 2042.000000 | 1943.000000 | 117.000000 | 3400 |  | CORR | СIGR | 02:59 | 03:17 | 03:15 | 46 | 197 | 14.000000 | EXT | - |  | (c)
37878.202000 | 0.000000 | -0.027000 | -11.075000 | -11.102000 | -1987.000000 | -108.000000 | -888.000000 | 211.000000 |  | 3401 | Нарушение формы кольцевого шва | GWAN |  | 10:27 | 03:30 | 01:24 | 0 | 2198 |  | EXT | Нарушение формы кольцевого шва |  | (c)
37900.532000 | 0.000000 | -0.025000 | -11.620000 | -11.645000 | -769.000000 | -640.000000 | -619.000000 | 469.000000 |  | 3403 | Коррозия на шве | GWAN |  | 07:10 | 07:30 | 07:34 | 49 | 300 | 21.000000 | EXT | Коррозия на шве |  | (c)
37900.532000 | 0.000000 | -0.036000 | -11.620000 | -11.656000 | -367.000000 | -301.000000 | -138.000000 | 0.000000 |  | 3403 | Коррозия на шве | GWAN |  | 08:14 | 08:25 | 08:51 | 94 | 457 | 14.000000 | EXT | Коррозия на шве |  | (c)
37912.255000 | 0.103000 | 0.088000 | -11.497000 | -11.512000 | 404.000000 | 484.000000 | 473.000000 | 404.000000 | 88.000000 | 3404 |  | CORR | СIGR | 09:30 | 09:43 | 09:41 | 31 | 139 | 12.000000 | EXT | - |  | (c)
37923.901000 | 0.149000 | 0.133000 | -11.481000 | -11.497000 | -921.000000 | 38.000000 | -363.000000 | 0.000000 | 133.000000 | 3405 |  | CORR | СIGR | 06:32 | 09:07 | 08:02 | 34 | 1115 | 10.000000 | EXT | - |  | (c)
37935.382000 | 0.000000 | -0.028000 | -11.520000 | -11.548000 | -1279.000000 | 636.000000 | 163.000000 | 0.000000 |  | 3406 | Нарушение формы кольцевого шва | GWAN |  | 07:53 | 01:02 | 11:46 | 0 | 2884 |  | EXT | Нарушение формы кольцевого шва |  | (c)
37946.902000 | 0.000000 | -0.051000 | -11.420000 | -11.471000 | -875.000000 | -439.000000 | -492.000000 | 109.000000 |  | 3407 | Коррозия на шве | GWAN |  | 02:23 | 03:33 | 03:24 | 107 | 765 | 19.000000 | EXT | Коррозия на шве |  | (c)
37958.322000 | 0.000000 | -0.029000 | -11.370000 | -11.399000 | -1945.000000 | -1750.000000 | -1677.000000 | 1410.000000 |  | 3408 | Коррозия на шве | GWAN |  | 08:21 | 08:53 | 09:04 | 49 | 535 | 25.000000 | EXT | Коррозия на шве |  | (c)
37969.692000 | 0.000000 | -0.036000 | -11.620000 | -11.656000 | -2124.000000 | -1246.000000 | -1169.000000 | 214.000000 |  | 3409 | Нарушение формы кольцевого шва | GWAN |  | 08:50 | 11:12 | 11:24 | 0 | 1910 |  | EXT | Нарушение формы кольцевого шва |  | (c)
37981.312000 | 0.000000 | -0.033000 | -11.160000 | -11.193000 | -1633.000000 | -1321.000000 | -1340.000000 | 1047.000000 |  | 3410 | Коррозия на шве | GWAN |  | 06:30 | 07:20 | 07:17 | 78 | 586 | 21.000000 | EXT | Коррозия на шве |  | (c)
38003.907000 | 0.000000 | -0.028000 | -11.310000 | -11.338000 | -1622.000000 | -300.000000 | 103.000000 | 0.000000 |  | 3412 | Нарушение формы кольцевого шва | GWAN |  | 06:51 | 10:25 | 11:30 | 0 | 3450 |  | EXT | Нарушение формы кольцевого шва |  | (c)
38015.217000 | 0.000000 | -0.016000 | -11.155000 | -11.171000 | -1460.000000 | -1301.000000 | -1318.000000 | 1177.000000 |  | 3413 | Коррозия на шве | GWAN |  | 07:26 | 07:52 | 07:49 | 69 | 283 | 17.000000 | EXT | Коррозия на шве |  | (c)
38031.279000 | 4.907000 | 4.895000 | -6.338000 | -6.350000 | -447.000000 | -372.000000 | -350.000000 | 252.000000 | 4895.000000 | 3414 |  | CORR | СIGR | 04:04 | 04:16 | 04:19 | 32 | 195 | 15.000000 | EXT | - |  | (c)
38031.436000 | 5.064000 | 5.053000 | -6.181000 | -6.192000 | -405.000000 | -327.000000 | -323.000000 | 240.000000 | 5053.000000 | 3414 |  | CORR | СIGR | 04:10 | 04:23 | 04:24 | 26 | 165 | 11.000000 | EXT | - |  | (c)
38037.584000 | 11.212000 | 11.179000 | -0.033000 | -0.066000 | 384.000000 | 621.000000 | 744.000000 | 384.000000 | 23.000000 | 3414 |  | CORR | СIGR | 06:18 | 06:56 | 07:16 | 43 | 721 | 13.000000 | EXT | - |  | (c)
38037.617000 | 0.000000 | -0.020000 | -10.900000 | -10.920000 | -923.000000 | -653.000000 | -640.000000 | 357.000000 |  | 3415 | Смещение кромок | GWAN |  | 03:24 | 04:07 | 04:09 | 0 | 566 | 2.936000 | EXT | Смещение кромок. Вовнутрь. Величина смещения - 2.9 мм. |  | (c)
38037.617000 | 0.000000 | -0.015000 | -10.900000 | -10.915000 | 51.000000 | 184.000000 | 475.000000 | 51.000000 |  | 3415 | Нарушение формы кольцевого шва | GWAN |  | 06:01 | 06:22 | 07:09 | 0 | 848 |  | EXT | Нарушение формы кольцевого шва |  | (c)
38037.684000 | 0.067000 | 0.050000 | -10.833000 | -10.850000 | 530.000000 | 582.000000 | 576.000000 | 530.000000 | 50.000000 | 3415 |  | CORR | GENE | 07:18 | 07:27 | 07:26 | 90 | 92 | 11.000000 | EXT | - |  | (c)
38048.517000 | 0.000000 | -0.012000 | -11.470000 | -11.482000 | -1628.000000 | -639.000000 | -1012.000000 | 396.000000 |  | 3416 |  | GWAN |  | 04:26 | 07:06 | 06:06 | 0 | 1232 |  | EXT | -. Место ремонта. |  | (c)
38059.987000 | 0.000000 | -0.024000 | -11.390000 | -11.414000 | 86.000000 | 194.000000 | 311.000000 | 86.000000 |  | 3417 | Коррозия на шве | GWAN |  | 02:11 | 02:29 | 02:47 | 37 | 449 | 20.000000 | EXT | Коррозия на шве |  | (c)
38071.377000 | 0.000000 | -0.064000 | -11.625000 | -11.689000 | -2066.000000 | -1970.000000 | -1470.000000 | 875.000000 |  | 3418 |  | GWAN |  | 04:46 | 05:02 | 06:22 | 0 | 1191 |  | EXT | -. Место ремонта. |  | (c)
38071.377000 | 0.000000 | -0.030000 | -11.625000 | -11.655000 | -644.000000 | -306.000000 | -368.000000 | 93.000000 |  | 3418 |  | GWAN |  | 08:36 | 09:30 | 09:20 | 0 | 550 |  | EXT | -. Место ремонта. |  | (c)
38094.637000 | 0.000000 | -0.029000 | -11.400000 | -11.429000 | 1176.000000 | 1349.000000 | 1370.000000 | 1176.000000 |  | 3420 | Коррозия на шве | GWAN |  | 03:26 | 03:54 | 03:57 | 59 | 388 | 16.000000 | EXT | Коррозия на шве |  | (c)
38094.637000 | 0.000000 | -0.037000 | -11.400000 | -11.437000 | -2136.000000 | -1973.000000 | -1822.000000 | 1507.000000 |  | 3420 | Коррозия на шве | GWAN |  | 06:31 | 06:58 | 07:22 | 69 | 628 | 26.000000 | EXT | Коррозия на шве |  | (c)
38105.975000 | 11.338000 | 11.327000 | -0.062000 | -0.073000 | -1890.000000 | -1743.000000 | -1724.000000 | 1559.000000 | 33.000000 | 3420 |  | CORR | СIGR | 07:11 | 07:35 | 07:38 | 40 | 331 | 10.000000 | EXT | - |  | (c)
38106.037000 | 0.000000 | -0.039000 | -11.420000 | -11.459000 | -728.000000 | -436.000000 | -392.000000 | 56.000000 |  | 3421 | Коррозия на шве | GWAN |  | 02:49 | 03:36 | 03:44 | 68 | 672 | 13.000000 | EXT | Коррозия на шве |  | (c)
38106.037000 | 0.000000 | -0.028000 | -11.420000 | -11.448000 | 517.000000 | 1416.000000 | 1054.000000 | 517.000000 |  | 3421 | Коррозия на шве | GWAN |  | 06:10 | 08:35 | 07:37 | 61 | 1074 | 23.000000 | EXT | Коррозия на шве |  | (c)
38117.457000 | 0.000000 | -0.049000 | -11.435000 | -11.484000 | 870.000000 | 1247.000000 | 1173.000000 | 870.000000 |  | 3422 | Коррозия на шве | GWAN |  | 02:39 | 03:39 | 03:28 | 89 | 606 | 17.000000 | EXT | Коррозия на шве |  | (c)
38117.457000 | 0.000000 | -0.045000 | -11.435000 | -11.480000 | 2226.000000 | -2148.000000 | -2141.000000 | 2047.000000 |  | 3422 | Коррозия на шве | GWAN |  | 06:17 | 06:32 | 06:33 | 115 | 189 | 19.000000 | EXT | Коррозия на шве |  | (c)
38128.803000 | 11.346000 | 11.332000 | -0.089000 | -0.103000 | 1551.000000 | 1597.000000 | 1667.000000 | 1551.000000 | 73.000000 | 3422 |  | CORR | СIGR | 04:29 | 04:36 | 04:47 | 30 | 232 | 12.000000 | EXT | - |  | (c)
38128.892000 | 0.000000 | -0.039000 | -11.485000 | -11.524000 | -1677.000000 | -1496.000000 | -1522.000000 | 1368.000000 |  | 3423 | Коррозия на шве | GWAN |  | 03:20 | 03:49 | 03:45 | 89 | 309 | 24.000000 | EXT | Коррозия на шве |  | (c)
38128.892000 | 0.000000 | -0.041000 | -11.485000 | -11.526000 | -1243.000000 | -1017.000000 | -1098.000000 | 954.000000 |  | 3423 | Коррозия на шве | GWAN |  | 04:30 | 05:06 | 04:53 | 75 | 289 | 15.000000 | EXT | Коррозия на шве |  | (c)
38128.892000 | 0.000000 | -0.046000 | -11.485000 | -11.531000 | -700.000000 | -653.000000 | -666.000000 | 632.000000 |  | 3423 | Коррозия на шве | GWAN |  | 05:58 | 06:05 | 06:03 | 130 | 68 | 12.000000 | EXT | Коррозия на шве |  | (c)
38128.892000 | 0.000000 | -0.064000 | -11.485000 | -11.549000 | 106.000000 | 204.000000 | 376.000000 | 106.000000 |  | 3423 | Коррозия на шве | GWAN |  | 08:08 | 08:23 | 08:51 | 94 | 540 | 17.000000 | EXT | Коррозия на шве |  | (c)
38140.377000 | 0.000000 | -0.061000 | -11.600000 | -11.661000 | 916.000000 | 1498.000000 | 1440.000000 | 916.000000 |  | 3424 |  | GWAN |  | 06:06 | 07:40 | 07:30 | 0 | 1046 |  | EXT | -. Место ремонта. |  | (c)
38151.977000 | 0.000000 | -0.030000 | -11.625000 | -11.655000 | 1825.000000 | 1994.000000 | 2137.000000 | 1825.000000 |  | 3425 | Коррозия на шве | GWAN |  | 06:46 | 07:13 | 07:36 | 66 | 625 | 23.000000 | EXT | Коррозия на шве |  | (c)
38163.504000 | 11.527000 | 11.492000 | -0.098000 | -0.133000 | 955.000000 | 1111.000000 | 1119.000000 | 955.000000 | 68.000000 | 3425 |  | CORR | GENE | 04:25 | 04:50 | 04:52 | 65 | 328 | 13.000000 | EXT | - |  | (c)
38163.707000 | 0.105000 | 0.047000 | -11.365000 | -11.423000 | -676.000000 | 13.000000 | -309.000000 | 0.000000 | 47.000000 | 3426 |  | CORR | GENE | 03:25 | 05:16 | 04:24 | 91 | 734 | 13.000000 | EXT | - |  | (c)
38175.072000 | 0.000000 | -0.030000 | -11.615000 | -11.645000 | 1561.000000 | -1842.000000 | -2046.000000 | 1192.000000 |  | 3427 | Нарушение формы кольцевого шва | GWAN |  | 06:51 | 09:42 | 09:09 | 0 | 1708 |  | EXT | Нарушение формы кольцевого шва |  | (c)
38186.687000 | 0.000000 | -0.018000 | -11.325000 | -11.343000 | 1098.000000 | 1483.000000 | 1419.000000 | 1098.000000 |  | 3428 | Коррозия на шве | GWAN |  | 03:10 | 04:12 | 04:02 | 50 | 642 | 13.000000 | EXT | Коррозия на шве |  | (c)
38186.687000 | 0.000000 | -0.053000 | -11.325000 | -11.378000 | -1811.000000 | -1440.000000 | -1511.000000 | 1210.000000 |  | 3428 | Коррозия на шве | GWAN |  | 07:20 | 08:20 | 08:09 | 97 | 601 | 21.000000 | EXT | Коррозия на шве |  | (c)
38186.826000 | 0.139000 | 0.123000 | -11.186000 | -11.202000 | -1671.000000 | -1507.000000 | -1517.000000 | 1364.000000 | 123.000000 | 3428 |  | CORR | СIGR | 07:43 | 08:09 | 08:08 | 33 | 306 | 13.000000 | EXT | - |  | (c)
38186.833000 | 0.146000 | 0.131000 | -11.179000 | -11.194000 | 1134.000000 | 1293.000000 | 1378.000000 | 1134.000000 | 131.000000 | 3428 |  | CORR | СIGR | 03:16 | 03:41 | 03:55 | 29 | 487 | 12.000000 | EXT | - |  | (c)
38198.012000 | 0.000000 | -0.041000 | -11.415000 | -11.456000 | 568.000000 | 1045.000000 | 1167.000000 | 568.000000 |  | 3429 | Коррозия на шве | GWAN |  | 06:56 | 08:13 | 08:33 | 76 | 1197 | 19.000000 | EXT | Коррозия на шве |  | (c)
38198.166000 | 0.154000 | 0.100000 | -11.261000 | -11.315000 | 513.000000 | 611.000000 | 1145.000000 | 513.000000 | 100.000000 | 3429 |  | CORR | GENE | 06:47 | 07:03 | 08:29 | 66 | 1264 | 13.000000 | EXT | - |  | (c)
38209.350000 | 11.338000 | 11.287000 | -0.077000 | -0.128000 | 1373.000000 | 1705.000000 | 1601.000000 | 1373.000000 | 48.000000 | 3429 |  | CORR | GENE | 09:06 | 10:00 | 09:43 | 80 | 455 | 15.000000 | EXT | - |  | (c)
38232.022000 | 0.000000 | -0.021000 | -11.485000 | -11.506000 | -95.000000 | -64.000000 | -70.000000 | 46.000000 |  | 3432 | Коррозия на шве | GWAN |  | 04:24 | 04:29 | 04:28 | 47 | 49 | 12.000000 | EXT | Коррозия на шве |  | (c)
38232.022000 | 0.000000 | -0.087000 | -11.485000 | -11.572000 | 1122.000000 | 1163.000000 | 1154.000000 | 1122.000000 |  | 3432 | Коррозия на шве | GWAN |  | 07:41 | 07:48 | 07:46 | 168 | 66 | 13.000000 | EXT | Коррозия на шве |  | (c)
38266.037000 | 0.000000 | -0.021000 | -10.910000 | -10.931000 | 1119.000000 | 1358.000000 | 1275.000000 | 1119.000000 |  | 3435 | Коррозия на шве | GWAN |  | 03:19 | 03:58 | 03:44 | 43 | 311 | 16.000000 | EXT | Коррозия на шве |  | (c)
38276.947000 | 0.000000 | -0.065000 | -11.625000 | -11.690000 | -1689.000000 | -1479.000000 | -1520.000000 | 1351.000000 |  | 3436 | Коррозия на шве | GWAN |  | 04:00 | 04:34 | 04:27 | 110 | 337 | 19.000000 | EXT | Коррозия на шве |  | (c)
38300.177000 | 0.000000 | -0.030000 | -11.255000 | -11.285000 | -1263.000000 | -1007.000000 | -1059.000000 | 854.000000 |  | 3438 | Коррозия на шве | GWAN |  | 03:36 | 04:17 | 04:08 | 73 | 408 | 26.000000 | EXT | Коррозия на шве |  | (c)
38300.329000 | 0.152000 | 0.134000 | -11.103000 | -11.121000 | -1566.000000 | -1500.000000 | -1460.000000 | 1353.000000 | 134.000000 | 3438 |  | CORR | СIGR | 02:47 | 02:57 | 03:04 | 25 | 213 | 11.000000 | EXT | - |  | (c)
38311.432000 | 0.000000 | -0.024000 | -11.385000 | -11.409000 | 1373.000000 | 1529.000000 | 1502.000000 | 1373.000000 |  | 3439 | Коррозия на шве | GWAN |  | 06:00 | 06:25 | 06:21 | 64 | 257 | 22.000000 | EXT | Коррозия на шве |  | (c)
38322.817000 | 0.000000 | -0.036000 | -11.575000 | -11.611000 | -1681.000000 | -1445.000000 | -1449.000000 | 1218.000000 |  | 3440 | Коррозия на шве | GWAN |  | 04:13 | 04:51 | 04:50 | 68 | 463 | 24.000000 | EXT | Коррозия на шве |  | (c)
38322.817000 | 0.000000 | -0.036000 | -11.575000 | -11.611000 | -580.000000 | -436.000000 | -300.000000 | 20.000000 |  | 3440 | Коррозия на шве | GWAN |  | 07:11 | 07:34 | 07:56 | 78 | 560 | 26.000000 | EXT | Коррозия на шве |  | (c)
38334.266000 | 11.449000 | 11.431000 | -0.126000 | -0.144000 | 2096.000000 | 2185.000000 | -2155.000000 | 1944.000000 | 112.000000 | 3440 |  | CORR | СIGR | 02:22 | 02:37 | 02:56 | 32 | 421 | 11.000000 | EXT | - |  | (c)
38334.392000 | 0.000000 | -0.035000 | -11.595000 | -11.630000 | 632.000000 | 903.000000 | 901.000000 | 632.000000 |  | 3441 | Коррозия на шве | GWAN |  | 02:11 | 02:55 | 02:54 | 73 | 537 | 17.000000 | EXT | Коррозия на шве |  | (c)
38334.392000 | 0.000000 | -0.018000 | -11.595000 | -11.613000 | -1223.000000 | -1200.000000 | -1201.000000 | 1180.000000 |  | 3441 | Коррозия на шве | GWAN |  | 09:12 | 09:15 | 09:15 | 40 | 43 | 12.000000 | EXT | Коррозия на шве |  | (c)
38357.597000 | 0.000000 | -0.049000 | -11.485000 | -11.534000 | 24.000000 | 50.000000 | 51.000000 | 24.000000 |  | 3443 | Коррозия на шве | GWAN |  | 02:14 | 02:18 | 02:19 | 108 | 55 | 14.000000 | EXT | Коррозия на шве |  | (c)
38357.597000 | 0.000000 | -0.032000 | -11.485000 | -11.517000 | 155.000000 | 309.000000 | 503.000000 | 155.000000 |  | 3443 | Коррозия на шве | GWAN |  | 02:35 | 03:00 | 03:31 | 105 | 696 | 17.000000 | EXT | Коррозия на шве |  | (c)
38357.597000 | 0.000000 | -0.030000 | -11.485000 | -11.515000 | 2152.000000 | -2102.000000 | -2157.000000 | 2005.000000 |  | 3443 | Коррозия на шве | GWAN |  | 07:58 | 08:31 | 08:22 | 95 | 305 | 30.000000 | EXT | Коррозия на шве |  | (c)
38368.960000 | 11.363000 | 11.346000 | -0.122000 | -0.139000 | 1893.000000 | -2015.000000 | 2224.000000 | 1893.000000 | 107.000000 | 3443 |  | CORR | СIGR | 07:16 | 08:45 | 08:09 | 32 | 663 | 10.000000 | EXT | - |  | (c)
38369.082000 | 0.000000 | -0.033000 | -11.600000 | -11.633000 | 1069.000000 | 1982.000000 | 1587.000000 | 1069.000000 |  | 3444 | Коррозия на шве | GWAN |  | 07:04 | 09:31 | 08:27 | 67 | 1035 | 20.000000 | EXT | Коррозия на шве |  | (c)
38380.587000 | 11.505000 | 11.468000 | -0.095000 | -0.132000 | -322.000000 | -150.000000 | -110.000000 | 0.000000 | 87.000000 | 3444 |  | CORR | СIGR | 03:19 | 03:47 | 03:53 | 45 | 425 | 14.000000 | EXT | -. Аномалия находится на упругопластическом изгибе: R=439 D, максимальное растяжение на 0.2 час. |  | (c)
38380.682000 | 0.000000 | -0.035000 | -11.235000 | -11.270000 | 587.000000 | 1426.000000 | 1326.000000 | 587.000000 |  | 3445 | Коррозия на шве | GWAN |  | 01:10 | 03:26 | 03:10 | 93 | 1479 | 19.000000 | EXT | Коррозия на шве. Аномалия находится на упругопластическом изгибе: R=439 D, максимальное растяжение на 0.2 час. |  | (c)
38380.682000 | 0.000000 | -0.020000 | -11.235000 | -11.255000 | 1663.000000 | 1863.000000 | 1872.000000 | 1663.000000 |  | 3445 | Смещение кромок | GWAN |  | 04:04 | 04:36 | 04:38 | 0 | 418 | 3.196000 | EXT | Смещение кромок. Вовнутрь. Величина смещения - 3.2 мм. Аномалия находится на упругопластическом изгибе: R=439 D, максимальное растяжение на 0.2 час. |  | (c)
38380.682000 | 0.000000 | -0.015000 | -11.235000 | -11.250000 | 2113.000000 | 2174.000000 | 2186.000000 | 2113.000000 |  | 3445 | Смещение кромок | GWAN |  | 05:17 | 05:26 | 05:28 | 0 | 145 | 3.137000 | EXT | Смещение кромок. Наружу. Величина смещения - 3.1 мм. Аномалия находится на упругопластическом изгибе: R=439 D, максимальное растяжение на 0.2 час. |  | (c)
38380.682000 | 0.000000 | -0.015000 | -11.235000 | -11.250000 | -2153.000000 | -2026.000000 | -1994.000000 | 1834.000000 |  | 3445 | Смещение кромок | GWAN |  | 05:48 | 06:09 | 06:14 | 0 | 319 | 3.041000 | EXT | Смещение кромок. Вовнутрь. Величина смещения - 3 мм. Аномалия находится на упругопластическом изгибе: R=439 D, максимальное растяжение на 0.2 час. |  | (c)
38380.682000 | 0.000000 | -0.035000 | -11.235000 | -11.270000 | -2085.000000 | -1303.000000 | -1513.000000 | 940.000000 |  | 3445 | Коррозия на шве | GWAN |  | 05:59 | 08:05 | 07:31 | 96 | 1145 | 22.000000 | EXT | Коррозия на шве. Аномалия находится на упругопластическом изгибе: R=439 D, максимальное растяжение на 0.2 час. |  | (c)
38391.917000 | 0.000000 | -0.033000 | -11.540000 | -11.573000 | 263.000000 | 499.000000 | 514.000000 | 263.000000 |  | 3446 | Коррозия на шве | GWAN |  | 07:08 | 07:46 | 07:48 | 89 | 501 | 20.000000 | EXT | Коррозия на шве |  | (c)
38403.457000 | 0.000000 | -0.054000 | -9.165000 | -9.219000 | 2058.000000 | 2137.000000 | -2105.000000 | 1807.000000 |  | 3447а | Коррозия на шве | GWAN |  | 07:09 | 07:22 | 07:58 | 114 | 596 | 14.000000 | EXT | Коррозия на шве |  | (c)
38414.762000 | 0.000000 | -0.018000 | -11.215000 | -11.233000 | -1553.000000 | -1265.000000 | -1233.000000 | 914.000000 |  | 3448а | Непровар / утяжина | GWAN |  | 04:41 | 05:27 | 05:32 | 0 | 639 | 12.000000 | INT | Непровар / утяжина |  | (c)
38425.977000 | 0.000000 | -0.033000 | -11.285000 | -11.318000 | -1913.000000 | -751.000000 | -1219.000000 | 525.000000 |  | 3449 | Нарушение формы кольцевого шва | GWAN |  | 06:24 | 09:32 | 08:16 | 0 | 1388 |  | EXT | Нарушение формы кольцевого шва |  | (c)
38437.368000 | 0.106000 | 0.078000 | -11.514000 | -11.542000 | 1848.000000 | 1951.000000 | 1949.000000 | 1848.000000 | 78.000000 | 3450 |  | CORR | СIGR | 02:21 | 02:37 | 02:37 | 39 | 203 | 10.000000 | EXT | - |  | (c)
38437.405000 | 0.143000 | 0.103000 | -11.477000 | -11.517000 | -478.000000 | -294.000000 | -224.000000 | 0.000000 | 103.000000 | 3450 |  | CORR | СIGR | 08:05 | 08:35 | 08:46 | 50 | 508 | 31.000000 | EXT | - |  | (c)
38444.249000 | 6.987000 | 6.873000 | -4.633000 | -4.747000 | 1655.000000 | 1725.000000 | 1724.000000 | 1655.000000 | 4535.000000 | 3450 |  | DENT |  | 01:49 | 02:01 | 02:01 | 212 | 139 | 0.563380 |  | - |  | (c)
38448.725000 | 11.463000 | 11.455000 | -0.157000 | -0.165000 | 1767.000000 | 1964.000000 | 1936.000000 | 1767.000000 | 142.000000 | 3450 |  | CORR | СIGR | 02:08 | 02:39 | 02:35 | 23 | 337 | 13.000000 | EXT | - |  | (c)
38448.771000 | 11.509000 | 11.496000 | -0.111000 | -0.124000 | -847.000000 | -497.000000 | -643.000000 | 438.000000 | 93.000000 | 3450 |  | CORR | СIGR | 07:06 | 08:02 | 07:39 | 31 | 409 | 10.000000 | EXT | - |  | (c)
38449.003000 | 0.121000 | 0.118000 | -11.499000 | -11.502000 | 469.000000 | 529.000000 | 805.000000 | 469.000000 | 118.000000 | 3451 |  | CORR | СIGR | 00:54 | 01:03 | 01:48 | 39 | 673 | 11.000000 | EXT | - |  | (c)
38460.502000 | 0.000000 | -0.054000 | -11.275000 | -11.329000 | -1468.000000 | -1345.000000 | -1332.000000 | 1195.000000 |  | 3452 | Коррозия на шве | GWAN |  | 02:55 | 03:15 | 03:17 | 96 | 273 | 24.000000 | EXT | Коррозия на шве |  | (c)
38460.502000 | 0.000000 | -0.033000 | -11.275000 | -11.308000 | 196.000000 | 739.000000 | 635.000000 | 196.000000 |  | 3452 | Коррозия на шве | GWAN |  | 07:24 | 08:51 | 08:34 | 51 | 877 | 22.000000 | EXT | Коррозия на шве |  | (c)
38471.777000 | 0.000000 | -0.044000 | -11.400000 | -11.444000 | 131.000000 | 676.000000 | 569.000000 | 131.000000 |  | 3453 | Коррозия на шве | GWAN |  | 05:49 | 07:17 | 07:00 | 96 | 876 | 20.000000 | EXT | Коррозия на шве |  | (c)
38516.649000 | 0.062000 | 0.028000 | -11.458000 | -11.492000 | 566.000000 | 582.000000 | 585.000000 | 566.000000 | 28.000000 | 3457 |  | CORR | AXGR | 04:21 | 04:23 | 04:24 | 104 | 38 | 10.000000 | EXT | - |  | (c)
38528.107000 | 0.000000 | -0.037000 | -11.275000 | -11.312000 | -807.000000 | -628.000000 | -632.000000 | 458.000000 |  | 3458 | Коррозия на шве | GWAN |  | 03:12 | 03:40 | 03:40 | 80 | 349 | 22.000000 | EXT | Коррозия на шве |  | (c)
38528.107000 | 0.000000 | -0.037000 | -11.275000 | -11.312000 | 348.000000 | 787.000000 | 782.000000 | 348.000000 |  | 3458 | Коррозия на шве | GWAN |  | 06:18 | 07:29 | 07:28 | 99 | 868 | 17.000000 | EXT | Коррозия на шве |  | (c)
38528.140000 | 0.033000 | 0.012000 | -11.242000 | -11.263000 | -1196.000000 | -1102.000000 | -1118.000000 | 1039.000000 | 12.000000 | 3458 |  | CORR | СIGR | 02:09 | 02:24 | 02:21 | 38 | 157 | 19.000000 | EXT | - |  | (c)
38539.382000 | 0.000000 | -0.025000 | -11.045000 | -11.070000 | 928.000000 | 1680.000000 | 1382.000000 | 928.000000 |  | 3459 |  | GWAN |  | 02:16 | 04:18 | 03:30 | 0 | 907 |  | EXT | -. Место ремонта. |  | (c)
38539.382000 | 0.000000 | -0.040000 | -11.045000 | -11.085000 | 1961.000000 | -1832.000000 | -2053.000000 | 1606.000000 |  | 3459 |  | GWAN |  | 05:03 | 06:51 | 06:15 | 0 | 894 |  | EXT | -. Место ремонта. |  | (c)
38539.382000 | 0.000000 | -0.069000 | -11.045000 | -11.114000 | -1421.000000 | -906.000000 | -1023.000000 | 624.000000 |  | 3459 |  | GWAN |  | 07:57 | 09:20 | 09:02 | 0 | 797 |  | EXT | -. Место ремонта. |  | (c)
38550.524000 | 0.097000 | 0.069000 | -10.713000 | -10.741000 | -446.000000 | -300.000000 | -344.000000 | 242.000000 | 69.000000 | 3460а |  | CORR | СIGR | 02:55 | 03:18 | 03:11 | 44 | 203 | 25.000000 | EXT | - |  | (c)
38561.237000 | 0.000000 | -0.019000 | -2.300000 | -2.319000 | 26.000000 | 851.000000 | 543.000000 | 26.000000 |  | 3460б | Нарушение формы кольцевого шва | GWAN |  | 03:26 | 05:39 | 04:50 | 0 | 1034 |  | EXT | Нарушение формы кольцевого шва |  | (c)
38563.537000 | 0.000000 | -0.016000 | -9.545000 | -9.561000 | -555.000000 | -245.000000 | -230.000000 | 0.000000 |  | 3461а | Непровар / утяжина | GWAN |  | 05:15 | 06:05 | 06:07 | 0 | 651 | 18.000000 | INT | Непровар / утяжина |  | (c)
38584.327000 | 0.000000 | -0.054000 | -11.365000 | -11.419000 | 1373.000000 | 1682.000000 | 1555.000000 | 1373.000000 |  | 3463 | Коррозия на шве | GWAN |  | 08:36 | 09:26 | 09:05 | 94 | 364 | 17.000000 | EXT | Коррозия на шве |  | (c)
38595.692000 | 0.000000 | -0.043000 | -11.210000 | -11.253000 | 1026.000000 | 1946.000000 | 1580.000000 | 1026.000000 |  | 3464 | Коррозия на шве | GWAN |  | 01:50 | 04:19 | 03:20 | 86 | 1109 | 22.000000 | EXT | Коррозия на шве |  | (c)
38595.692000 | 0.000000 | -0.058000 | -11.210000 | -11.268000 | -1236.000000 | -844.000000 | -894.000000 | 552.000000 |  | 3464 | Коррозия на шве | GWAN |  | 07:45 | 08:48 | 08:40 | 115 | 684 | 27.000000 | EXT | Коррозия на шве |  | (c)
38598.580000 | 2.888000 | 2.839000 | -8.322000 | -8.371000 | -1417.000000 | -1397.000000 | -1399.000000 | 1381.000000 | 2839.000000 | 3464 |  | CORR | AXGR | 07:16 | 07:19 | 07:19 | 84 | 37 | 10.000000 | EXT | - |  | (c)
38606.902000 | 0.000000 | -0.067000 | -11.390000 | -11.457000 | 42.000000 | 1023.000000 | 674.000000 | 42.000000 |  | 3465 |  | GWAN |  | 02:14 | 04:52 | 03:56 | 0 | 1264 |  | EXT | -. Место ремонта. |  | (c)
38606.902000 | 0.000000 | -0.037000 | -11.390000 | -11.427000 | 1516.000000 | -2009.000000 | 2187.000000 | 1516.000000 |  | 3465 |  | GWAN |  | 06:11 | 08:42 | 08:00 | 0 | 1340 |  | EXT | -. Место ремонта. |  | (c)
38618.292000 | 0.000000 | -0.052000 | -11.515000 | -11.567000 | -1842.000000 | -1728.000000 | -1746.000000 | 1650.000000 |  | 3466 | Коррозия на шве | GWAN |  | 04:10 | 04:29 | 04:26 | 105 | 192 | 15.000000 | EXT | Коррозия на шве |  | (c)
38618.292000 | 0.000000 | -0.047000 | -11.515000 | -11.562000 | -116.000000 | 3.000000 | 77.000000 | 0.000000 |  | 3466 | Коррозия на шве | GWAN |  | 08:49 | 09:08 | 09:20 | 94 | 387 | 17.000000 | EXT | Коррозия на шве |  | (c)
38629.807000 | 0.000000 | -0.048000 | -10.785000 | -10.833000 | 128.000000 | 264.000000 | 813.000000 | 128.000000 |  | 3467 |  | GWAN |  | 01:32 | 01:54 | 03:23 | 0 | 1371 |  | EXT | -. Место ремонта. |  | (c)
38629.807000 | 0.000000 | -0.033000 | -10.785000 | -10.818000 | 2049.000000 | -1714.000000 | -1980.000000 | 1549.000000 |  | 3467 |  | GWAN |  | 06:42 | 08:35 | 07:52 | 0 | 863 |  | EXT | -. Место ремонта. |  | (c)
38640.592000 | 0.000000 | -0.029000 | -11.615000 | -11.644000 | -2047.000000 | -1995.000000 | -1951.000000 | 1854.000000 |  | 3468 | Коррозия на шве | GWAN |  | 03:15 | 03:24 | 03:31 | 65 | 193 | 16.000000 | EXT | Коррозия на шве |  | (c)
38640.592000 | 0.000000 | -0.045000 | -11.615000 | -11.660000 | -390.000000 | -342.000000 | -307.000000 | 225.000000 |  | 3468 | Коррозия на шве | GWAN |  | 07:43 | 07:50 | 07:56 | 85 | 165 | 23.000000 | EXT | Коррозия на шве |  | (c)
38640.593000 | 0.001000 | 0.001000 | -11.614000 | -11.614000 | 72.000000 | 99.000000 | 101.000000 | 72.000000 | 1.000000 | 3468 |  | ARTD | GENE | 08:57 | 09:02 | 09:02 | 79 | 59 |  | EXT | -. Наплавка/вышлифовка 10%. |  | (c)
38650.151000 | 9.559000 | 8.616000 | -2.056000 | -2.999000 | 2130.000000 | 2148.000000 | 2165.000000 | 2130.000000 | 1941.000000 | 3468 |  | CORR | GENE | 02:29 | 02:32 | 02:35 | 1058 | 72 | 12.000000 | EXT | - |  | (c)
38651.167000 | 10.575000 | 10.447000 | -1.040000 | -1.168000 | 2100.000000 | 2117.000000 | 2120.000000 | 2100.000000 | 761.000000 | 3468 |  | CORR | AXGR | 02:25 | 02:27 | 02:28 | 407 | 40 | 15.000000 | EXT | - |  | (c)
38652.053000 | 11.461000 | 11.440000 | -0.154000 | -0.175000 | 2115.000000 | 2205.000000 | 2230.000000 | 2115.000000 | 137.000000 | 3468 |  | CORR | СIGR | 02:27 | 02:42 | 02:46 | 38 | 229 | 18.000000 | EXT | - |  | (c)
38652.207000 | 0.000000 | -0.072000 | -11.550000 | -11.622000 | -64.000000 | -29.000000 | -25.000000 | 0.000000 |  | 3469 | Коррозия на шве | GWAN |  | 07:54 | 08:00 | 08:01 | 140 | 80 | 14.000000 | EXT | Коррозия на шве |  | (c)
38652.207000 | 0.000000 | -0.074000 | -11.550000 | -11.624000 | 257.000000 | 454.000000 | 443.000000 | 257.000000 |  | 3469 | Коррозия на шве | GWAN |  | 08:46 | 09:18 | 09:16 | 144 | 373 | 14.000000 | EXT | Коррозия на шве |  | (c)
38652.378000 | 0.171000 | 0.131000 | -11.379000 | -11.419000 | -2131.000000 | -1783.000000 | -1855.000000 | 1579.000000 | 131.000000 | 3469 |  | CORR | GENE | 02:21 | 03:17 | 03:05 | 87 | 552 | 15.000000 | EXT | - |  | (c)
38652.611000 | 0.404000 | 0.262000 | -11.146000 | -11.288000 | -2151.000000 | -2124.000000 | -2109.000000 | 2067.000000 | 262.000000 | 3469 |  | CORR | GENE | 02:18 | 02:22 | 02:24 | 1094 | 84 | 22.000000 | EXT | - |  | (c)
38652.628000 | 0.421000 | 0.225000 | -11.129000 | -11.325000 | -1936.000000 | -1848.000000 | -1851.000000 | 1766.000000 | 225.000000 | 3469 |  | CORR | GENE | 02:52 | 03:06 | 03:06 | 266 | 170 | 12.000000 | EXT | - |  | (c)
38663.757000 | 0.000000 | -0.026000 | -11.505000 | -11.531000 | -1001.000000 | -796.000000 | -795.000000 | 590.000000 |  | 3470 | Нарушение формы кольцевого шва | GWAN |  | 02:22 | 02:55 | 02:55 | 0 | 412 |  | EXT | Нарушение формы кольцевого шва |  | (c)
38663.757000 | 0.000000 | -0.031000 | -11.505000 | -11.536000 | 903.000000 | 926.000000 | 923.000000 | 903.000000 |  | 3470 | Коррозия на шве | GWAN |  | 07:29 | 07:33 | 07:32 | 120 | 40 | 9.000000 | EXT | Коррозия на шве |  | (c)
38663.757000 | 0.000000 | -0.044000 | -11.505000 | -11.549000 | 1273.000000 | 1518.000000 | 1510.000000 | 1273.000000 |  | 3470 | Коррозия на шве | GWAN |  | 08:29 | 09:09 | 09:07 | 82 | 475 | 13.000000 | EXT | Коррозия на шве |  | (c)
38675.262000 | 0.000000 | -0.025000 | -11.405000 | -11.430000 | 1045.000000 | 1553.000000 | 1570.000000 | 1045.000000 |  | 3471 | Коррозия на шве | GWAN |  | 02:03 | 03:25 | 03:28 | 81 | 1050 | 17.000000 | EXT | Коррозия на шве |  | (c)
38675.262000 | 0.000000 | -0.030000 | -11.405000 | -11.435000 | -1641.000000 | -1371.000000 | -1201.000000 | 760.000000 |  | 3471 | Коррозия на шве | GWAN |  | 06:50 | 07:33 | 08:01 | 75 | 880 | 25.000000 | EXT | Коррозия на шве |  | (c)
38686.556000 | 11.294000 | 11.280000 | -0.111000 | -0.125000 | -1330.000000 | -1253.000000 | -966.000000 | 602.000000 | 76.000000 | 3471 |  | CORR | СIGR | 07:40 | 07:52 | 08:39 | 49 | 728 | 11.000000 | EXT | - |  | (c)
38698.082000 | 0.000000 | -0.032000 | -11.545000 | -11.577000 | -942.000000 | -647.000000 | -639.000000 | 335.000000 |  | 3473 | Коррозия на шве | GWAN |  | 01:59 | 02:47 | 02:48 | 74 | 607 | 12.000000 | EXT | Коррозия на шве |  | (c)
38709.627000 | 0.000000 | -0.032000 | -11.370000 | -11.402000 | 1145.000000 | 1702.000000 | 1776.000000 | 1145.000000 |  | 3474 | Коррозия на шве | GWAN |  | 01:56 | 03:26 | 03:38 | 107 | 1262 | 24.000000 | EXT | Коррозия на шве |  | (c)
38709.627000 | 0.000000 | -0.047000 | -11.370000 | -11.417000 | -1081.000000 | -592.000000 | -709.000000 | 336.000000 |  | 3474 | Коррозия на шве | GWAN |  | 07:56 | 09:15 | 08:57 | 88 | 745 | 23.000000 | EXT | Коррозия на шве |  | (c)
38720.997000 | 0.000000 | -0.039000 | -11.615000 | -11.654000 | -235.000000 | -113.000000 | 130.000000 | 0.000000 |  | 3475 | Коррозия на шве | GWAN |  | 02:28 | 02:48 | 03:27 | 80 | 728 | 14.000000 | EXT | Коррозия на шве |  | (c)
38720.997000 | 0.000000 | -0.025000 | -11.615000 | -11.640000 | -2197.000000 | -2104.000000 | -2050.000000 | 1903.000000 |  | 3475 | Коррозия на шве | GWAN |  | 09:12 | 09:27 | 09:35 | 53 | 294 | 13.000000 | EXT | Коррозия на шве |  | (c)
38732.489000 | 11.492000 | 11.481000 | -0.123000 | -0.134000 | 1343.000000 | 1440.000000 | 1474.000000 | 1343.000000 | 87.000000 | 3475 |  | CORR | СIGR | 06:43 | 06:59 | 07:04 | 47 | 262 | 10.000000 | EXT | - |  | (c)
38732.493000 | 11.496000 | 11.494000 | -0.119000 | -0.121000 | 2136.000000 | -2208.000000 | -2159.000000 | 1993.000000 | 68.000000 | 3475 |  | CORR | СIGR | 08:51 | 09:10 | 09:18 | 53 | 333 | 10.000000 | EXT | - |  | (c)
38732.547000 | 11.550000 | 11.490000 | -0.065000 | -0.125000 | -153.000000 | 84.000000 | 161.000000 | 0.000000 | 48.000000 | 3475 |  | CORR | GENE | 02:41 | 03:20 | 03:32 | 77 | 629 | 14.000000 | EXT | - |  | (c)
38732.612000 | 0.000000 | -0.025000 | -9.860000 | -9.885000 | 1390.000000 | 1784.000000 | 1802.000000 | 1390.000000 |  | 3476а | Смещение кромок | GWAN |  | 06:38 | 07:42 | 07:44 | 0 | 825 | 3.395000 | EXT | Смещение кромок. Вовнутрь. Величина смещения - 3.4 мм. |  | (c)
38732.654000 | 0.042000 | 0.024000 | -9.818000 | -9.836000 | -88.000000 | 219.000000 | 310.000000 | 0.000000 | 24.000000 | 3476а |  | CORR | GENE | 02:39 | 03:29 | 03:44 | 147 | 797 | 11.000000 | EXT | - |  | (c)
38732.704000 | 0.092000 | 0.027000 | -9.768000 | -9.833000 | 1400.000000 | 2067.000000 | 1912.000000 | 1400.000000 | 27.000000 | 3476а |  | CORR | GENE | 06:39 | 08:27 | 08:02 | 115 | 1024 | 12.000000 | EXT | - |  | (c)
38742.472000 | 0.000000 | -0.025000 | -2.050000 | -2.075000 | -1697.000000 | -1229.000000 | -1363.000000 | 1029.000000 |  | 3476б | Непровар / утяжина | GWAN |  | 04:25 | 05:41 | 05:19 | 0 | 668 | 16.000000 | INT | Непровар / утяжина |  | (c)
38744.522000 | 0.000000 | -0.020000 | -10.955000 | -10.975000 | -1453.000000 | -1380.000000 | -1265.000000 | 1076.000000 |  | 3477а | Непровар / утяжина | GWAN |  | 05:51 | 06:03 | 06:21 | 0 | 377 | 10.000000 | INT | Непровар / утяжина |  | (c)
38755.412000 | 10.890000 | 10.878000 | -0.065000 | -0.077000 | -909.000000 | -851.000000 | -846.000000 | 782.000000 | 53.000000 | 3477а |  | CORR | СIGR | 07:19 | 07:28 | 07:29 | 24 | 127 | 10.000000 | EXT | - |  | (c)
38755.477000 | 0.000000 | -0.073000 | -11.325000 | -11.398000 | -1831.000000 | -1493.000000 | -1654.000000 | 1477.000000 |  | 3478 | Коррозия на шве | GWAN |  | 02:33 | 03:27 | 03:01 | 116 | 354 | 16.000000 | EXT | Коррозия на шве |  | (c)
38755.477000 | 0.000000 | -0.030000 | -11.325000 | -11.355000 | -196.000000 | 535.000000 | 277.000000 | 0.000000 |  | 3478 | Коррозия на шве | GWAN |  | 06:57 | 08:55 | 08:13 | 56 | 946 | 34.000000 | EXT | Коррозия на шве |  | (c)
38766.802000 | 0.000000 | -0.051000 | -11.215000 | -11.266000 | -787.000000 | -479.000000 | -404.000000 | 21.000000 |  | 3479 | Коррозия на шве | GWAN |  | 07:22 | 08:12 | 08:24 | 86 | 766 | 20.000000 | EXT | Коррозия на шве |  | (c)
38778.017000 | 0.000000 | -0.030000 | -11.075000 | -11.105000 | -683.000000 | -575.000000 | -373.000000 | 63.000000 |  | 3480 |  | GWAN |  | 02:53 | 03:10 | 03:43 | 0 | 620 |  | EXT | -. Место ремонта. |  | (c)
38778.017000 | 0.000000 | -0.072000 | -11.075000 | -11.147000 | 593.000000 | 1470.000000 | 1110.000000 | 593.000000 |  | 3480 |  | GWAN |  | 06:19 | 08:40 | 07:42 | 0 | 1032 |  | EXT | -. Место ремонта. |  | (c)
38800.467000 | 0.000000 | -0.038000 | -11.280000 | -11.318000 | -1670.000000 | -1515.000000 | -1513.000000 | 1356.000000 |  | 3482 | Коррозия на шве | GWAN |  | 03:28 | 03:53 | 03:54 | 88 | 313 | 20.000000 | EXT | Коррозия на шве |  | (c)
38800.467000 | 0.000000 | -0.029000 | -11.280000 | -11.309000 | -149.000000 | -56.000000 | 7.000000 | 0.000000 |  | 3482 | Коррозия на шве | GWAN |  | 07:34 | 07:49 | 07:59 | 63 | 310 | 21.000000 | EXT | Коррозия на шве |  | (c)
38811.747000 | 0.000000 | -0.068000 | -11.205000 | -11.273000 | -509.000000 | 439.000000 | 1077.000000 | 0.000000 |  | 3483 |  | GWAN |  | 02:17 | 04:50 | 06:33 | 0 | 3173 |  | EXT | -. Место ремонта. |  | (c)
38822.952000 | 0.000000 | -0.030000 | -11.490000 | -11.520000 | 1271.000000 | 1401.000000 | 1399.000000 | 1271.000000 |  | 3484 | Коррозия на шве | GWAN |  | 04:26 | 04:47 | 04:47 | 66 | 255 | 17.000000 | EXT | Коррозия на шве |  | (c)
38822.952000 | 0.000000 | -0.030000 | -11.490000 | -11.520000 | -1798.000000 | -1662.000000 | -1616.000000 | 1433.000000 |  | 3484 | Коррозия на шве | GWAN |  | 08:11 | 08:33 | 08:41 | 79 | 365 | 19.000000 | EXT | Коррозия на шве |  | (c)
38823.000000 | 0.048000 | 0.028000 | -11.442000 | -11.462000 | -2120.000000 | -2049.000000 | -1991.000000 | 1861.000000 | 28.000000 | 3484 |  | ARTD | GENE | 07:19 | 07:31 | 07:40 | 90 | 259 |  | EXT | -. Наплавка/вышлифовка 10%. |  | (c)
38834.442000 | 0.000000 | -0.036000 | -10.740000 | -10.776000 | -992.000000 | -781.000000 | -629.000000 | 265.000000 |  | 3485 | Коррозия на шве | GWAN |  | 03:04 | 03:38 | 04:02 | 78 | 727 | 19.000000 | EXT | Коррозия на шве |  | (c)
38834.442000 | 0.000000 | -0.041000 | -10.740000 | -10.781000 | 312.000000 | 695.000000 | 735.000000 | 312.000000 |  | 3485 | Коррозия на шве | GWAN |  | 06:34 | 07:36 | 07:43 | 86 | 847 | 24.000000 | EXT | Коррозия на шве |  | (c)
38838.465000 | 4.023000 | 3.872000 | -6.717000 | -6.868000 | 19.000000 | 34.000000 | 37.000000 | 19.000000 | 3872.000000 | 3485 | Дефект проката | MIAN | AXGR | 05:47 | 05:49 | 05:50 | 443 | 37 | 15.000000 | EXT | Дефект проката. Эквивалент потери металла 15%. |  | (c)
38845.182000 | 0.000000 | -0.037000 | -11.200000 | -11.237000 | 217.000000 | 1224.000000 | 1455.000000 | 217.000000 |  | 3486 | Коррозия на шве | GWAN |  | 02:44 | 05:27 | 06:04 | 90 | 2477 | 17.000000 | EXT | Коррозия на шве |  | (c)
38856.382000 | 0.000000 | -0.030000 | -11.620000 | -11.650000 | 213.000000 | 399.000000 | 819.000000 | 213.000000 |  | 3487 |  | GWAN |  | 05:53 | 06:23 | 07:30 | 0 | 1211 |  | EXT | -. Место ремонта. |  | (c)
38868.002000 | 0.000000 | -0.007000 | -11.275000 | -11.282000 | 2218.000000 | -1903.000000 | -1746.000000 | 1249.000000 |  | 3488 | Коррозия на шве | GWAN |  | 02:13 | 03:08 | 03:34 | 69 | 994 | 15.000000 | EXT | Коррозия на шве |  | (c)
38868.002000 | 0.000000 | -0.022000 | -11.275000 | -11.297000 | -493.000000 | -275.000000 | 60.000000 | 0.000000 |  | 3488 | Коррозия на шве | GWAN |  | 06:56 | 07:31 | 08:25 | 60 | 1107 | 16.000000 | EXT | Коррозия на шве |  | (c)
38879.277000 | 0.000000 | -0.072000 | -11.610000 | -11.682000 | 1488.000000 | 1670.000000 | 1902.000000 | 1488.000000 |  | 3489 | Коррозия на шве | GWAN |  | 07:22 | 07:51 | 08:29 | 131 | 828 | 12.000000 | EXT | Коррозия на шве |  | (c)
38890.775000 | 11.498000 | 11.474000 | -0.112000 | -0.136000 | -86.000000 | 147.000000 | 130.000000 | 0.000000 | 68.000000 | 3489 |  | CORR | GENE | 03:08 | 03:45 | 03:43 | 68 | 432 | 14.000000 | EXT | - |  | (c)
38890.776000 | 11.499000 | 11.468000 | -0.111000 | -0.142000 | 1473.000000 | 1820.000000 | 1794.000000 | 1473.000000 | 61.000000 | 3489 |  | CORR | GENE | 07:19 | 08:15 | 08:11 | 81 | 641 | 13.000000 | EXT | - |  | (c)
38890.887000 | 0.000000 | -0.038000 | -11.225000 | -11.263000 | -1308.000000 | -854.000000 | -937.000000 | 566.000000 |  | 3490 | Коррозия на шве | GWAN |  | 02:51 | 04:04 | 03:51 | 76 | 742 | 17.000000 | EXT | Коррозия на шве |  | (c)
38890.887000 | 0.000000 | -0.030000 | -11.225000 | -11.255000 | 104.000000 | 330.000000 | 568.000000 | 104.000000 |  | 3490 | Коррозия на шве | GWAN |  | 06:39 | 07:15 | 07:53 | 63 | 928 | 15.000000 | EXT | Коррозия на шве |  | (c)
38902.112000 | 0.000000 | -0.051000 | -11.405000 | -11.456000 | 1886.000000 | 1912.000000 | 1913.000000 | 1886.000000 |  | 3491 | Коррозия на шве | GWAN |  | 06:52 | 06:56 | 06:56 | 121 | 54 | 10.000000 | EXT | Коррозия на шве |  | (c)
38913.517000 | 0.000000 | -0.050000 | -11.630000 | -11.680000 | 330.000000 | 691.000000 | 773.000000 | 330.000000 |  | 3492 | Коррозия на шве | GWAN |  | 06:00 | 06:59 | 07:12 | 87 | 885 | 15.000000 | EXT | Коррозия на шве |  | (c)
38913.517000 | 0.000000 | -0.030000 | -11.630000 | -11.660000 | -2060.000000 | -2014.000000 | -1929.000000 | 1799.000000 |  | 3492 | Смещение кромок | GWAN |  | 11:35 | 11:42 | 11:56 | 0 | 261 | 3.101000 | EXT | Смещение кромок. Вовнутрь. Величина смещения - 3.1 мм. |  | (c)
38948.281000 | 11.509000 | 11.502000 | -0.106000 | -0.113000 | -238.000000 | -157.000000 | -174.000000 | 111.000000 | 23.000000 | 3494 |  | CORR | GENE | 04:58 | 05:11 | 05:09 | 90 | 127 | 13.000000 | EXT | - |  | (c)
38948.387000 | 0.000000 | -0.014000 | -11.050000 | -11.064000 | -1328.000000 | -1290.000000 | -1146.000000 | 963.000000 |  | 3495 | Коррозия на шве | GWAN |  | 04:33 | 04:40 | 05:03 | 94 | 365 | 23.000000 | EXT | Коррозия на шве |  | (c)
38948.387000 | 0.000000 | -0.038000 | -11.050000 | -11.088000 | -521.000000 | -386.000000 | -392.000000 | 262.000000 |  | 3495 | Коррозия на шве | GWAN |  | 06:44 | 07:06 | 07:05 | 86 | 258 | 18.000000 | EXT | Коррозия на шве |  | (c)
38959.437000 | 0.000000 | -0.044000 | -11.630000 | -11.674000 | -451.000000 | 868.000000 | 329.000000 | 0.000000 |  | 3496 | Коррозия на шве | GWAN |  | 03:18 | 06:51 | 05:24 | 87 | 1560 | 19.000000 | EXT | Коррозия на шве |  | (c)
38959.584000 | 0.147000 | 0.138000 | -11.483000 | -11.492000 | 940.000000 | 1027.000000 | 1029.000000 | 940.000000 | 138.000000 | 3496 |  | CORR | СIGR | 07:02 | 07:16 | 07:17 | 23 | 179 | 14.000000 | EXT | - |  | (c)
38982.527000 | 0.000000 | -0.051000 | -11.300000 | -11.351000 | 307.000000 | 448.000000 | 604.000000 | 307.000000 |  | 3498 | Коррозия на шве | GWAN |  | 03:27 | 03:50 | 04:15 | 99 | 594 | 17.000000 | EXT | Коррозия на шве |  | (c)
38982.527000 | 0.000000 | -0.037000 | -11.300000 | -11.337000 | 1861.000000 | 1881.000000 | 1883.000000 | 1861.000000 |  | 3498 | Коррозия на шве | GWAN |  | 07:38 | 07:41 | 07:41 | 79 | 45 | 13.000000 | EXT | Коррозия на шве |  | (c)
38992.608000 | 10.081000 | 10.042000 | -1.219000 | -1.258000 | 1712.000000 | 1726.000000 | 1728.000000 | 1712.000000 | 1169.000000 | 3498 |  | CORR | AXGR | 07:14 | 07:16 | 07:16 | 89 | 31 | 10.000000 | EXT | - |  | (c)
38993.827000 | 0.000000 | -0.040000 | -11.625000 | -11.665000 | -240.000000 | 143.000000 | 119.000000 | 0.000000 |  | 3499 | Смещение кромок | GWAN |  | 01:08 | 02:10 | 02:06 | 0 | 717 | 3.602000 | EXT | Смещение кромок. Наружу. Величина смещения - 3.6 мм. |  | (c)
38993.827000 | 0.000000 | -0.036000 | -11.625000 | -11.661000 | 949.000000 | 1751.000000 | 1510.000000 | 949.000000 |  | 3499 | Коррозия на шве | GWAN |  | 04:20 | 06:29 | 05:50 | 69 | 1123 | 22.000000 | EXT | Коррозия на шве |  | (c)
39005.452000 | 0.000000 | -0.040000 | -11.245000 | -11.285000 | -726.000000 | -389.000000 | -397.000000 | 67.000000 |  | 3500 | Коррозия на шве | GWAN |  | 04:39 | 05:33 | 05:32 | 65 | 658 | 25.000000 | EXT | Коррозия на шве |  | (c)
39005.452000 | 0.000000 | -0.036000 | -11.245000 | -11.281000 | -548.000000 | 59.000000 | -34.000000 | 0.000000 |  | 3500 | Смещение кромок | GWAN |  | 05:08 | 06:46 | 06:31 | 0 | 1028 | 3.444000 | EXT | Смещение кромок. Наружу. Величина смещения - 3.4 мм. |  | (c)
39016.697000 | 0.000000 | -0.050000 | -11.685000 | -11.735000 | -1918.000000 | -821.000000 | -1063.000000 | 208.000000 |  | 3501 | Нарушение формы кольцевого шва | GWAN |  | 07:07 | 10:04 | 09:25 | 0 | 1710 |  | EXT | Нарушение формы кольцевого шва. Аномалия находится на отводе. |  | (c)
39028.382000 | 0.000000 | -0.038000 | -11.605000 | -11.643000 | 1788.000000 | 2006.000000 | -2225.000000 | 1777.000000 |  | 3502 | Нарушение формы кольцевого шва | GWAN |  | 00:29 | 01:04 | 01:41 | 0 | 896 |  | EXT | Нарушение формы кольцевого шва. Аномалия находится на отводе. |  | (c)
39028.382000 | 0.000000 | -0.030000 | -11.605000 | -11.635000 | 558.000000 | 613.000000 | 662.000000 | 558.000000 |  | 3502 | Смещение кромок | GWAN |  | 09:11 | 09:19 | 09:27 | 0 | 209 | 3.804000 | EXT | Смещение кромок. Наружу. Аномалия находится на отводе. Величина смещения - 3.8 мм. |  | (c)
39039.987000 | 0.000000 | -0.021000 | -10.615000 | -10.636000 | 1455.000000 | 1557.000000 | 1586.000000 | 1455.000000 |  | 3503а | Смещение кромок | GWAN |  | 09:30 | 09:46 | 09:51 | 0 | 261 | 3.483000 | EXT | Смещение кромок. Вовнутрь. Аномалия находится на отводе. Величина смещения - 3.5 мм. |  | (c)
39063.022000 | 0.000000 | -0.035000 | -11.630000 | -11.665000 | -1231.000000 | -691.000000 | -526.000000 | 0.000000 |  | 3505 | Смещение кромок | GWAN |  | 02:08 | 03:35 | 04:02 | 0 | 1409 | 5.061000 | EXT | Смещение кромок. Наружу. Аномалия находится на отводе. Величина смещения - 5.1 мм. |  | (c)
39063.022000 | 0.000000 | -0.015000 | -11.630000 | -11.645000 | 242.000000 | 700.000000 | 567.000000 | 242.000000 |  | 3505 | Смещение кромок | GWAN |  | 06:06 | 07:20 | 06:58 | 0 | 651 | 3.160000 | EXT | Смещение кромок. Наружу. Аномалия находится на отводе. Величина смещения - 3.2 мм. |  | (c)
39063.022000 | 0.000000 | -0.015000 | -11.630000 | -11.645000 | 1049.000000 | 1636.000000 | 1440.000000 | 1049.000000 |  | 3505 | Смещение кромок | GWAN |  | 08:16 | 09:51 | 09:19 | 0 | 781 | 3.073000 | EXT | Смещение кромок. Вовнутрь. Аномалия находится на отводе. Величина смещения - 3.1 мм. |  | (c)
39086.302000 | 0.000000 | -0.050000 | -11.570000 | -11.620000 | -2221.000000 | -214.000000 | -1047.000000 | 10.256681 |  | 3507 | Нарушение формы кольцевого шва | GWAN |  | 06:32 | 11:56 | 09:42 | 0 | 2348 |  | EXT | Нарушение формы кольцевого шва. Аномалия находится на отводе. |  | (c)
39086.319000 | 0.017000 | 0.015000 | -11.553000 | -11.555000 | 1319.000000 | 1755.000000 | 1740.000000 | 0.000000 | 15.000000 | 3507 |  | CORR | GENE | 04:03 | 05:14 | 05:11 | 72 | 842 | 13.000000 | EXT | -. Аномалия находится на отводе. |  | (c)
39090.747000 | 4.445000 | 0.720000 | -7.125000 | -10.850000 | -2199.000000 | -2149.000000 | -2159.000000 | 5.774338 | 720.000000 | 3507 |  | CORR | GENE | 06:36 | 06:44 | 06:42 | 3906 | 80 | 10.000000 | EXT | -. Аномалия находится на отводе. |  | (c)
39097.160000 | 10.858000 | 8.630000 | -0.712000 | -2.940000 | -2191.000000 | -2135.000000 | -1976.000000 | 20.551429 | 139.000000 | 3507 |  | CORR | GENE | 06:37 | 06:46 | 07:12 | 2801 | 430 | 10.000000 | EXT | -. Аномалия находится на отводе. |  | (c)
39097.872000 | 0.000000 | -0.001000 | -11.550000 | -11.551000 | -632.000000 | -406.000000 | -381.000000 | 130.000000 |  | 3508 | Смещение кромок | GWAN |  | 04:33 | 05:09 | 05:13 | 0 | 502 | 2.607000 | EXT | Смещение кромок. Вовнутрь. Аномалия находится на отводе. Величина смещения - 2.6 мм. |  | (c)
39097.872000 | 0.000000 | -0.006000 | -11.550000 | -11.556000 | 335.000000 | 622.000000 | 652.000000 | 335.000000 |  | 3508 | Смещение кромок | GWAN |  | 07:09 | 07:55 | 08:00 | 0 | 633 | 3.792000 | EXT | Смещение кромок. Вовнутрь. Аномалия находится на отводе. Величина смещения - 3.8 мм. |  | (c)
39098.623000 | 0.751000 | 0.256000 | -10.799000 | -11.294000 | 191.000000 | 576.000000 | 461.000000 | 191.000000 | 256.000000 | 3508 |  | CORR | GENE | 06:46 | 07:48 | 07:29 | 1405 | 541 | 10.000000 | EXT | -. Аномалия находится на отводе. |  | (c)
39099.708000 | 1.836000 | 1.809000 | -9.714000 | -9.741000 | 71.000000 | 218.000000 | 268.000000 | 71.000000 | 1809.000000 | 3508 |  | CORR | GENE | 06:26 | 06:50 | 06:58 | 73 | 395 | 10.000000 | EXT | -. Аномалия находится на отводе. |  | (c)
39100.760000 | 2.888000 | 2.485000 | -8.662000 | -9.065000 | 28.000000 | 135.000000 | 249.000000 | 28.000000 | 2485.000000 | 3508 |  | CORR | GENE | 06:20 | 06:37 | 06:55 | 2702 | 441 | 11.000000 | EXT | -. Аномалия находится на отводе. |  | (c)
39102.039000 | 4.167000 | 3.461000 | -7.383000 | -8.089000 | -171.000000 | -165.000000 | -84.000000 | 0.000000 | 3461.000000 | 3508 |  | CORR | GENE | 05:47 | 05:48 | 06:01 | 1891 | 174 | 11.000000 | EXT | -. Аномалия находится на отводе. |  | (c)
39103.598000 | 5.726000 | 5.370000 | -5.824000 | -6.180000 | 88.000000 | 187.000000 | 259.000000 | 88.000000 | 5370.000000 | 3508 |  | CORR | GENE | 06:29 | 06:45 | 06:57 | 560 | 342 | 11.000000 | EXT | -. Аномалия находится на отводе. |  | (c)
39105.617000 | 7.745000 | 5.975000 | -3.805000 | -5.575000 | 39.000000 | 80.000000 | 237.000000 | 39.000000 | 247.000000 | 3508 |  | CORR | GENE | 06:21 | 06:28 | 06:53 | 5328 | 396 | 11.000000 | EXT | -. Аномалия находится на отводе. |  | (c)
39109.422000 | 0.000000 | -0.050000 | -11.040000 | -11.090000 | -794.000000 | -492.000000 | -210.000000 | 374.000000 |  | 3509 | Смещение кромок | GWAN |  | 10:01 | 10:49 | 11:35 | 0 | 1168 | 3.439000 | EXT | Смещение кромок. Наружу. Аномалия находится на отводе. Величина смещения - 3.4 мм. |  | (c)
39109.448000 | 0.026000 | 0.005000 | -11.014000 | -11.035000 | 2208.000000 | -2230.000000 | -1976.000000 | 1700.000000 | 5.000000 | 3509 |  | CORR | GENE | 06:05 | 06:09 | 06:50 | 486 | 553 | 10.000000 | EXT | -. Аномалия находится на отводе. |  | (c)
39127.869000 | 7.407000 | 7.178000 | -4.138000 | -4.367000 | 1049.000000 | 1080.000000 | 1077.000000 | 1049.000000 | 4052.000000 | 3510 |  | CORR | GENE | 08:54 | 08:59 | 08:58 | 315 | 55 | 10.000000 | EXT | -. Аномалия находится на отводе. |  | (c)
39127.886000 | 7.424000 | 6.458000 | -4.121000 | -5.087000 | -1095.000000 | -868.000000 | -925.000000 | 755.000000 | 449.000000 | 3510 |  | GOUG | GENE | 03:08 | 03:44 | 03:35 | 4638 | 340 | 8.000000 | EXT | -. Аномалия находится на отводе. Зона задиров. |  | (c)
39131.031000 | 10.569000 | 10.513000 | -0.976000 | -1.032000 | 201.000000 | 234.000000 | 223.000000 | 201.000000 | 789.000000 | 3510 |  | CORR | GENE | 06:37 | 06:42 | 06:40 | 243 | 46 | 10.000000 | EXT | -. Аномалия находится на отводе. |  | (c)
39132.007000 | 0.000000 | -0.026000 | -11.645000 | -11.671000 | -959.000000 | 167.000000 | -395.000000 | 0.000000 |  | 3511 | Смещение кромок | GWAN |  | 03:10 | 06:12 | 04:41 | 0 | 1130 | 3.903000 | EXT | Смещение кромок. Вовнутрь. Аномалия находится на отводе. Величина смещения - 3.9 мм. |  | (c)
39132.007000 | 0.000000 | -0.021000 | -11.645000 | -11.666000 | 519.000000 | 696.000000 | 799.000000 | 519.000000 |  | 3511 | Смещение кромок | GWAN |  | 07:09 | 07:37 | 07:54 | 0 | 561 | 2.625000 | EXT | Смещение кромок. Вовнутрь. Аномалия находится на отводе. Величина смещения - 2.6 мм. |  | (c)
39134.144000 | 2.137000 | 2.129000 | -9.508000 | -9.516000 | 337.000000 | 399.000000 | 438.000000 | 337.000000 | 2129.000000 | 3511 |  | CORR | СIGR | 06:39 | 06:49 | 06:56 | 35 | 201 | 10.000000 | EXT | -. Аномалия находится на отводе. |  | (c)
39134.382000 | 2.375000 | 2.359000 | -9.270000 | -9.286000 | 306.000000 | 446.000000 | 451.000000 | 306.000000 | 2359.000000 | 3511 |  | CORR | СIGR | 06:34 | 06:57 | 06:58 | 41 | 290 | 10.000000 | EXT | -. Аномалия находится на отводе. |  | (c)
39134.708000 | 2.701000 | 2.674000 | -8.944000 | -8.971000 | -56.000000 | -44.000000 | -42.000000 | 29.000000 | 2674.000000 | 3511 |  | CORR | PITT | 05:36 | 05:38 | 05:38 | 45 | 27 | 15.000000 | EXT | -. Аномалия находится на отводе. |  | (c)
39135.758000 | 3.751000 | 2.895000 | -7.894000 | -8.750000 | -126.000000 | -90.000000 | -66.000000 | 6.000000 | 2895.000000 | 3511 |  | CORR | GENE | 05:24 | 05:30 | 05:34 | 1011 | 121 | 17.000000 | EXT | -. Аномалия находится на отводе. |  | (c)
39136.223000 | 4.216000 | 4.213000 | -7.429000 | -7.432000 | 164.000000 | 255.000000 | 233.000000 | 164.000000 | 4213.000000 | 3511 |  | CORR | СIGR | 06:11 | 06:26 | 06:22 | 42 | 137 | 10.000000 | EXT | -. Аномалия находится на отводе. |  | (c)
39136.532000 | 4.525000 | 3.575000 | -7.120000 | -8.070000 | -423.000000 | -397.000000 | -347.000000 | 271.000000 | 3575.000000 | 3511 |  | CORR | GENE | 04:37 | 04:41 | 04:49 | 1093 | 152 | 10.000000 | EXT | -. Аномалия находится на отводе. |  | (c)
39140.379000 | 8.372000 | 6.285000 | -3.273000 | -5.360000 | -1251.000000 | -1091.000000 | -1071.000000 | 892.000000 | 292.000000 | 3511 |  | GOUG | GENE | 02:23 | 02:49 | 02:52 | 5068 | 359 | 7.000000 | EXT | -. Аномалия находится на отводе. Зона задиров. |  | (c)
39142.141000 | 10.134000 | 10.065000 | -1.511000 | -1.580000 | 5.000000 | 13.000000 | 13.000000 | 5.000000 | 1409.000000 | 3511 |  | CORR | AXGR | 05:46 | 05:47 | 05:47 | 171 | 16 | 10.000000 | EXT | -. Аномалия находится на отводе. |  | (c)
39143.652000 | 0.000000 | -0.020000 | -11.665000 | -11.685000 | 1256.000000 | -2206.000000 | 1834.000000 | 1256.000000 |  | 3512 | Смещение кромок | GWAN |  | 03:14 | 05:55 | 04:47 | 0 | 1156 | 4.571000 | EXT | Смещение кромок. Вовнутрь. Аномалия находится на отводе. Величина смещения - 4.6 мм. |  | (c)
39143.652000 | 0.000000 | -0.030000 | -11.665000 | -11.695000 | -1880.000000 | -1352.000000 | -1490.000000 | 1099.000000 |  | 3512 | Смещение кромок | GWAN |  | 06:47 | 08:13 | 07:50 | 0 | 781 | 3.813000 | EXT | Смещение кромок. Вовнутрь. Аномалия находится на отводе. Величина смещения - 3.8 мм. |  | (c)
39143.652000 | 0.000000 | -0.045000 | -11.665000 | -11.710000 | -957.000000 | -858.000000 | -862.000000 | 768.000000 |  | 3512 | Смещение кромок | GWAN |  | 09:17 | 09:32 | 09:32 | 0 | 189 | 2.581000 | EXT | Смещение кромок. Вовнутрь. Аномалия находится на отводе. Величина смещения - 2.6 мм. |  | (c)
39155.317000 | 0.000000 | -0.005000 | -11.215000 | -11.220000 | 1522.000000 | 2007.000000 | 2177.000000 | 1522.000000 |  | 3513 | Смещение кромок | GWAN |  | 03:48 | 05:07 | 05:34 | 0 | 1310 | 4.657000 | EXT | Смещение кромок. Вовнутрь. Аномалия находится на отводе. Величина смещения - 4.7 мм. |  | (c)
39162.495000 | 7.178000 | 5.141000 | -4.037000 | -6.074000 | 2220.000000 | -2186.000000 | -2140.000000 | 2039.000000 | 3388.000000 | 3513 |  | CORR | GENE | 05:41 | 05:50 | 05:57 | 2686 | 202 | 10.000000 | EXT | -. Аномалия находится на отводе. |  | (c)
39165.799000 | 10.482000 | 10.469000 | -0.733000 | -0.746000 | -2213.000000 | -2009.000000 | -2049.000000 | 1886.000000 | 697.000000 | 3513 |  | CORR | GENE | 05:46 | 06:19 | 06:12 | 49 | 327 | 12.000000 | EXT | -. Аномалия находится на отводе. |  | (c)
39166.466000 | 11.149000 | 10.827000 | -0.066000 | -0.388000 | -2204.000000 | -2173.000000 | -2149.000000 | 2093.000000 | 32.000000 | 3513 |  | CORR | GENE | 05:47 | 05:52 | 05:56 | 356 | 111 | 11.000000 | EXT | -. Аномалия находится на отводе. |  | (c)
39166.532000 | 0.000000 | -0.020000 | -11.400000 | -11.420000 | 1434.000000 | 1940.000000 | 1713.000000 | 19.244500 |  | 3514 | Смещение кромок | GWAN |  | 03:32 | 04:53 | 04:17 | 0 | 558 | 3.261000 | EXT | Смещение кромок. Вовнутрь. Аномалия находится на отводе. Величина смещения - 3.3 мм. |  | (c)
39166.532000 | 0.000000 | -0.050000 | -11.400000 | -11.450000 | -912.000000 | -581.000000 | -706.000000 | 23.692287 |  | 3514 | Смещение кромок | GWAN |  | 09:13 | 10:07 | 09:46 | 0 | 412 | 3.162000 | EXT | Смещение кромок. Наружу. Аномалия находится на отводе. Величина смещения - 3.2 мм. |  | (c)
39166.570000 | 0.038000 | 0.038000 | -11.362000 | -11.362000 | 2004.000000 | -2056.000000 | -2180.000000 | 0.000000 | 38.000000 | 3514 |  | CORR | GENE | 05:04 | 06:09 | 05:48 | 68 | 554 | 12.000000 | EXT | -. Аномалия находится на отводе. |  | (c)
39170.248000 | 3.716000 | 3.716000 | -7.684000 | -7.684000 | -2110.000000 | -1963.000000 | -2004.000000 | 9.720032 | 3716.000000 | 3514 |  | CORR | СIGR | 06:00 | 06:24 | 06:17 | 31 | 213 | 10.000000 | EXT | -. Аномалия находится на отводе. |  | (c)
39173.370000 | 6.838000 | 6.784000 | -4.562000 | -4.616000 | 750.000000 | 1159.000000 | 1110.000000 | 61.294455 | 4416.000000 | 3514 |  | CORR | GENE | 01:41 | 02:47 | 02:40 | 200 | 721 | 12.000000 | EXT | -. Аномалия находится на отводе. |  | (c)
39177.870000 | 11.338000 | 11.294000 | -0.062000 | -0.106000 | -989.000000 | 430.000000 | -225.000000 | 0.000000 | 34.000000 | 3514 |  | CORR | GENE | 09:01 | 00:50 | 11:04 | 72 | 1528 | 10.000000 | EXT | -. Аномалия находится на отводе. |  | (c)
39177.932000 | 0.000000 | -0.020000 | -10.465000 | -10.485000 | -1653.000000 | -936.000000 | -593.000000 | 0.000000 |  | 3515 | Смещение кромок | GWAN |  | 01:38 | 03:34 | 04:29 | 0 | 2120 | 6.471000 | EXT | Смещение кромок. Вовнутрь. Аномалия находится на отводе. Величина смещения - 6.5 мм. |  | (c)
39177.932000 | 0.000000 | -0.045000 | -10.465000 | -10.510000 | 1289.000000 | 1474.000000 | 1443.000000 | 1289.000000 |  | 3515 | Смещение кромок | GWAN |  | 09:33 | 10:03 | 09:58 | 0 | 308 | 4.260000 | EXT | Смещение кромок. Вовнутрь. Аномалия находится на отводе. Величина смещения - 4.3 мм. |  | (c)
39188.397000 | 0.000000 | -0.020000 | -11.595000 | -11.615000 | 700.000000 | 1209.000000 | 1037.000000 | 700.000000 |  | 3516 | Смещение кромок | GWAN |  | 03:03 | 04:26 | 03:58 | 0 | 674 | 4.589000 | EXT | Смещение кромок. Вовнутрь. Аномалия находится на отводе. Величина смещения - 4.6 мм. |  | (c)
39188.397000 | 0.000000 | -0.015000 | -11.595000 | -11.610000 | 1482.000000 | 1883.000000 | 1732.000000 | 1482.000000 |  | 3516 | Смещение кромок | GWAN |  | 05:10 | 06:14 | 05:50 | 0 | 500 | 4.056000 | EXT | Смещение кромок. Вовнутрь. Аномалия находится на отводе. Величина смещения - 4.1 мм. |  | (c)
39188.397000 | 0.000000 | -0.050000 | -11.595000 | -11.645000 | -1120.000000 | -548.000000 | -781.000000 | 441.000000 |  | 3516 | Смещение кромок | GWAN |  | 10:10 | 11:42 | 11:04 | 0 | 680 | 2.542000 | EXT | Смещение кромок. Наружу. Аномалия находится на отводе. Величина смещения - 2.5 мм. |  | (c)
39222.042000 | 0.000000 | -0.045000 | -9.650000 | -9.695000 | 1466.000000 | 1517.000000 | 1606.000000 | 1466.000000 |  | 3519 | Смещение кромок | GWAN |  | 07:25 | 07:33 | 07:47 | 0 | 282 | 2.285000 | EXT | Смещение кромок. Наружу. Аномалия находится на отводе. Величина смещения - 2.3 мм. |  | (c)
39222.042000 | 0.000000 | -0.020000 | -9.650000 | -9.670000 | -1302.000000 | 167.000000 | -199.000000 | 905.000000 |  | 3519 | Смещение кромок | GWAN |  | 11:58 | 03:55 | 02:56 | 0 | 2207 | 4.513000 | EXT | Смещение кромок. Вовнутрь. Аномалия находится на отводе. Величина смещения - 4.5 мм. |  | (c)
39231.692000 | 0.000000 | -0.041000 | -11.485000 | -11.526000 | -349.000000 | 142.000000 | 41.000000 | 0.000000 |  | 3520 | Нарушение формы кольцевого шва | GWAN |  | 02:32 | 03:51 | 03:35 | 0 | 781 |  | EXT | Нарушение формы кольцевого шва. Аномалия находится на отводе. |  | (c)
39231.692000 | 0.000000 | -0.030000 | -11.485000 | -11.515000 | 1940.000000 | -2019.000000 | -2091.000000 | 1661.000000 |  | 3520 | Смещение кромок | GWAN |  | 08:41 | 10:02 | 09:50 | 0 | 860 | 2.874000 | EXT | Смещение кромок. Наружу. Аномалия находится на отводе. Величина смещения - 2.9 мм. |  | (c)
39243.177000 | 0.000000 | -0.038000 | -10.840000 | -10.878000 | 390.000000 | 632.000000 | 805.000000 | 390.000000 |  | 3521 | Нарушение формы кольцевого шва | GWAN |  | 06:12 | 06:51 | 07:19 | 0 | 830 |  | EXT | Нарушение формы кольцевого шва. Аномалия находится на упругопластическом изгибе: R=575 D, максимальное растяжение на 11.3 час. |  | (c)
39264.847000 | 0.000000 | -0.036000 | -11.325000 | -11.361000 | -2089.000000 | -1470.000000 | -1469.000000 | 849.000000 |  | 3523 | Нарушение формы кольцевого шва | GWAN |  | 09:08 | 10:47 | 10:48 | 0 | 1240 |  | EXT | Нарушение формы кольцевого шва. Аномалия находится на упругопластическом изгибе: R=599 D, максимальное растяжение на 0 час. |  | (c)
39288.372000 | 0.645000 | 0.552000 | -10.450000 | -10.543000 | -50.000000 | -7.000000 | 17.000000 | 0.000000 | 552.000000 | 3525 |  | LWAN |  | 11:39 | 11:46 | 11:50 | 152 | 135 | 10.000000 | EXT | -. Эквивалент потери металла 10%. |  | (c)
39298.822000 | 0.000000 | -0.036000 | -11.345000 | -11.381000 | -877.000000 | -431.000000 | 326.000000 | 0.000000 |  | 3526 | Нарушение формы кольцевого шва | GWAN |  | 08:19 | 09:31 | 11:33 | 0 | 2406 |  | EXT | Нарушение формы кольцевого шва |  | (c)
39310.167000 | 0.000000 | -0.048000 | -11.095000 | -11.143000 | -1746.000000 | -1246.000000 | -1418.000000 | 1090.000000 |  | 3527 | Нарушение формы кольцевого шва | GWAN |  | 02:33 | 03:54 | 03:26 | 0 | 656 |  | EXT | Нарушение формы кольцевого шва |  | (c)
39310.167000 | 0.000000 | -0.040000 | -11.095000 | -11.135000 | 923.000000 | 1192.000000 | 1261.000000 | 923.000000 |  | 3527 | Смещение кромок | GWAN |  | 09:44 | 10:27 | 10:38 | 0 | 677 | 3.547000 | EXT | Смещение кромок. Наружу. Величина смещения - 3.5 мм. |  | (c)
39321.262000 | 0.000000 | -0.035000 | -11.390000 | -11.425000 | -197.000000 | 102.000000 | 106.000000 | 0.000000 |  | 3528 | Смещение кромок | GWAN |  | 00:05 | 00:53 | 00:54 | 0 | 607 | 3.163000 | EXT | Смещение кромок. Наружу. Величина смещения - 3.2 мм. |  | (c)
39321.262000 | 0.000000 | -0.041000 | -11.390000 | -11.431000 | 837.000000 | 1194.000000 | 1132.000000 | 837.000000 |  | 3528 | Нарушение формы кольцевого шва | GWAN |  | 02:52 | 03:49 | 03:39 | 0 | 591 |  | EXT | Нарушение формы кольцевого шва |  | (c)
39332.652000 | 0.000000 | -0.022000 | -11.520000 | -11.542000 | 564.000000 | 1895.000000 | 1333.000000 | 564.000000 |  | 3529 | Нарушение формы кольцевого шва | GWAN |  | 08:36 | 00:11 | 10:40 | 0 | 1537 |  | EXT | Нарушение формы кольцевого шва |  | (c)
39355.787000 | 0.000000 | -0.025000 | -11.250000 | -11.275000 | 2104.000000 | -98.000000 | -1081.000000 | 0.000000 |  | 3531 | Нарушение формы кольцевого шва | GWAN |  | 05:01 | 11:06 | 08:27 | 0 | 2552 |  | EXT | Нарушение формы кольцевого шва |  | (c)
39367.037000 | 0.000000 | -0.015000 | -11.255000 | -11.270000 | -400.000000 | -173.000000 | -170.000000 | 0.000000 |  | 3532 | Смещение кромок | GWAN |  | 05:34 | 06:11 | 06:11 | 0 | 459 | 2.961000 | EXT | Смещение кромок. Вовнутрь. Величина смещения - 3 мм. |  | (c)
39367.037000 | 0.000000 | -0.028000 | -11.255000 | -11.283000 | 996.000000 | 1465.000000 | 1422.000000 | 996.000000 |  | 3532 | Нарушение формы кольцевого шва | GWAN |  | 09:19 | 10:35 | 10:28 | 0 | 851 |  | EXT | Нарушение формы кольцевого шва |  | (c)
39378.292000 | 0.000000 | -0.023000 | -11.330000 | -11.353000 | -63.000000 | 659.000000 | 1352.000000 | 63.000000 |  | 3533 | Нарушение формы кольцевого шва | GWAN |  | 11:57 | 01:54 | 03:46 | 0 | 2831 |  | EXT | Нарушение формы кольцевого шва |  | (c)
39412.047000 | 0.000000 | -0.020000 | -11.110000 | -11.130000 | -1461.000000 | -1350.000000 | -1373.000000 | 1286.000000 |  | 3536 | Смещение кромок | GWAN |  | 02:40 | 02:58 | 02:55 | 0 | 174 | 2.860000 | EXT | Смещение кромок. Наружу. Величина смещения - 2.9 мм. |  | (c)
39412.047000 | 0.000000 | -0.022000 | -11.110000 | -11.132000 | -566.000000 | -270.000000 | -187.000000 | 0.000000 |  | 3536 | Нарушение формы кольцевого шва | GWAN |  | 05:05 | 05:53 | 06:06 | 0 | 757 |  | EXT | Нарушение формы кольцевого шва |  | (c)
39412.047000 | 0.000000 | -0.035000 | -11.110000 | -11.145000 | 901.000000 | 1496.000000 | 1461.000000 | 901.000000 |  | 3536 | Нарушение формы кольцевого шва | GWAN |  | 09:02 | 10:38 | 10:32 | 0 | 1119 |  | EXT | Нарушение формы кольцевого шва |  | (c)
39434.777000 | 0.000000 | -0.015000 | -11.345000 | -11.360000 | -1325.000000 | -1180.000000 | -1136.000000 | 948.000000 |  | 3538 | Смещение кромок | GWAN |  | 04:39 | 05:03 | 05:10 | 0 | 378 | 2.715000 | EXT | Смещение кромок. Вовнутрь. Величина смещения - 2.7 мм. |  | (c)
39434.777000 | 0.000000 | -0.018000 | -11.345000 | -11.363000 | -820.000000 | -706.000000 | -652.000000 | 485.000000 |  | 3538 | Нарушение формы кольцевого шва | GWAN |  | 06:01 | 06:19 | 06:28 | 0 | 335 |  | EXT | Нарушение формы кольцевого шва |  | (c)
39434.777000 | 0.000000 | -0.043000 | -11.345000 | -11.388000 | -205.000000 | 1479.000000 | 926.000000 | 0.000000 |  | 3538 | Нарушение формы кольцевого шва | GWAN |  | 07:40 | 00:12 | 10:42 | 0 | 2261 |  | EXT | Нарушение формы кольцевого шва |  | (c)
39456.217000 | 0.000000 | -0.030000 | -11.560000 | -11.590000 | 1543.000000 | 1647.000000 | 1670.000000 | 34.885946 |  | 3540 | Смещение кромок | GWAN |  | 01:16 | 01:32 | 01:36 | 0 | 256 | 3.260000 | EXT | Смещение кромок. Наружу. Величина смещения - 3.3 мм. |  | (c)
39456.217000 | 0.000000 | -0.030000 | -11.560000 | -11.590000 | -2149.000000 | -1986.000000 | -1748.000000 | 6.598437 |  | 3540 | Смещение кромок | GWAN |  | 03:20 | 03:46 | 04:24 | 0 | 802 | 4.782000 | EXT | Смещение кромок. Наружу. Величина смещения - 4.8 мм. |  | (c)
39456.217000 | 0.000000 | -0.035000 | -11.560000 | -11.595000 | -601.000000 | -494.000000 | -358.000000 | 0.000000 |  | 3540 | Смещение кромок | GWAN |  | 07:30 | 07:47 | 08:09 | 0 | 485 | 3.577000 | EXT | Смещение кромок. Наружу. Величина смещения - 3.6 мм. |  | (c)
39456.256000 | 0.039000 | 0.026000 | -11.521000 | -11.534000 | -481.000000 | 213.000000 | -13.000000 | 0.000000 | 26.000000 | 3540 |  | CORR | GENE | 07:49 | 09:41 | 09:05 | 70 | 935 | 13.000000 | EXT | - |  | (c)
39467.777000 | 0.000000 | -0.045000 | -11.475000 | -11.520000 | 1300.000000 | 1396.000000 | 1468.000000 | 1300.000000 |  | 3541 | Смещение кромок | GWAN |  | 02:22 | 02:37 | 02:49 | 0 | 337 | 2.872000 | EXT | Смещение кромок. Наружу. Величина смещения - 2.9 мм. |  | (c)
39467.777000 | 0.000000 | -0.020000 | -11.475000 | -11.495000 | 2020.000000 | -2014.000000 | -2178.000000 | 1915.000000 |  | 3541 | Смещение кромок | GWAN |  | 04:18 | 05:27 | 05:00 | 0 | 526 | 2.543000 | EXT | Смещение кромок. Вовнутрь. Величина смещения - 2.5 мм. |  | (c)
39479.252000 | 0.000000 | -0.020000 | -11.610000 | -11.630000 | 2015.000000 | -2115.000000 | -2037.000000 | 1627.000000 |  | 3542 | Смещение кромок | GWAN |  | 02:14 | 03:07 | 03:20 | 0 | 819 | 3.346000 | EXT | Смещение кромок. Вовнутрь. Величина смещения - 3.3 мм. |  | (c)
39479.252000 | 0.000000 | -0.034000 | -11.610000 | -11.644000 | -609.000000 | 494.000000 | 167.000000 | 0.000000 |  | 3542 | Нарушение формы кольцевого шва | GWAN |  | 07:10 | 10:08 | 09:16 | 0 | 1552 |  | EXT | Нарушение формы кольцевого шва |  | (c)
39490.783000 | 11.531000 | 11.444000 | -0.079000 | -0.166000 | -1312.000000 | -933.000000 | -1031.000000 | 751.000000 | 8.000000 | 3542 |  | CORR | GENE | 05:17 | 06:18 | 06:02 | 158 | 561 | 10.000000 | EXT | - |  | (c)
39490.930000 | 0.068000 | 0.015000 | -11.252000 | -11.305000 | -90.000000 | 521.000000 | 301.000000 | 0.000000 | 15.000000 | 3543 |  | CORR | GENE | 04:34 | 06:13 | 05:38 | 150 | 781 | 15.000000 | EXT | - |  | (c)
39524.992000 | 0.000000 | -0.020000 | -10.950000 | -10.970000 | 566.000000 | 728.000000 | 708.000000 | 566.000000 |  | 3546 | Смещение кромок | GWAN |  | 02:55 | 03:21 | 03:18 | 0 | 285 | 3.830000 | EXT | Смещение кромок. Вовнутрь. Величина смещения - 3.8 мм. |  | (c)
39524.992000 | 0.000000 | -0.028000 | -10.950000 | -10.978000 | 989.000000 | 1496.000000 | 1450.000000 | 989.000000 |  | 3546 | Нарушение формы кольцевого шва | GWAN |  | 04:03 | 05:25 | 05:18 | 0 | 924 |  | EXT | Нарушение формы кольцевого шва |  | (c)
39535.942000 | 0.000000 | -0.027000 | -11.295000 | -11.322000 | 243.000000 | -1797.000000 | 1530.000000 | 243.000000 |  | 3547 | Нарушение формы кольцевого шва | GWAN |  | 04:38 | 11:09 | 08:05 | 0 | 2573 |  | EXT | Нарушение формы кольцевого шва |  | (c)
39547.237000 | 0.000000 | -0.037000 | -11.600000 | -11.637000 | 199.000000 | 759.000000 | 631.000000 | 199.000000 |  | 3548 | Нарушение формы кольцевого шва | GWAN |  | 03:44 | 05:15 | 04:54 | 0 | 863 |  | EXT | Нарушение формы кольцевого шва |  | (c)
39547.237000 | 0.000000 | -0.032000 | -11.600000 | -11.632000 | 1236.000000 | 1453.000000 | 1670.000000 | 1236.000000 |  | 3548 | Нарушение формы кольцевого шва | GWAN |  | 06:31 | 07:06 | 07:42 | 0 | 870 |  | EXT | Нарушение формы кольцевого шва |  | (c)
39569.737000 | 0.000000 | -0.037000 | -11.225000 | -11.262000 | -709.000000 | 110.000000 | 165.000000 | 0.000000 |  | 3550 | Нарушение формы кольцевого шва | GWAN |  | 03:00 | 05:13 | 05:22 | 0 | 1748 |  | EXT | Нарушение формы кольцевого шва |  | (c)
39580.962000 | 0.000000 | -0.031000 | -11.195000 | -11.226000 | -1387.000000 | -553.000000 | -884.000000 | 382.000000 |  | 3551 | Нарушение формы кольцевого шва | GWAN |  | 03:16 | 05:31 | 04:37 | 0 | 1006 |  | EXT | Нарушение формы кольцевого шва |  | (c)
39603.342000 | 0.000000 | -0.027000 | -11.265000 | -11.292000 | -1175.000000 | -270.000000 | -167.000000 | 0.000000 |  | 3553 | Нарушение формы кольцевого шва | GWAN |  | 02:38 | 05:05 | 05:21 | 0 | 2016 |  | EXT | Нарушение формы кольцевого шва |  | (c)
39625.412000 | 0.000000 | -0.041000 | -10.505000 | -10.546000 | -52.000000 | 412.000000 | 323.000000 | 0.000000 |  | 3555 | Нарушение формы кольцевого шва | GWAN |  | 10:19 | 11:34 | 11:20 | 0 | 751 |  | EXT | Нарушение формы кольцевого шва |  | (c)
39658.832000 | 0.000000 | -0.035000 | -11.240000 | -11.275000 | 228.000000 | 524.000000 | 536.000000 | 228.000000 |  | 3558 | Смещение кромок | GWAN |  | 11:47 | 00:35 | 00:37 | 0 | 616 | 4.840000 | EXT | Смещение кромок. Вовнутрь. Величина смещения - 4.8 мм. |  | (c)
39670.072000 | 0.000000 | -0.031000 | -11.235000 | -11.266000 | -1331.000000 | -915.000000 | -964.000000 | 597.000000 |  | 3559 | Нарушение формы кольцевого шва | GWAN |  | 08:03 | 09:10 | 09:02 | 0 | 734 |  | EXT | Нарушение формы кольцевого шва |  | (c)
39681.307000 | 0.000000 | -0.030000 | -11.250000 | -11.280000 | 790.000000 | 964.000000 | 1067.000000 | 790.000000 |  | 3560 | Смещение кромок | GWAN |  | 02:19 | 02:47 | 03:03 | 0 | 555 | 3.445000 | EXT | Смещение кромок. Вовнутрь. Величина смещения - 3.4 мм. |  | (c)
39681.307000 | 0.000000 | -0.031000 | -11.250000 | -11.281000 | -1425.000000 | -1145.000000 | -1028.000000 | 631.000000 |  | 3560 | Нарушение формы кольцевого шва | GWAN |  | 08:21 | 09:06 | 09:25 | 0 | 794 |  | EXT | Нарушение формы кольцевого шва |  | (c)
39692.557000 | 0.000000 | -0.025000 | -11.575000 | -11.600000 | -2007.000000 | -1943.000000 | -1942.000000 | 1876.000000 |  | 3561 | Смещение кромок | GWAN |  | 09:58 | 10:08 | 10:08 | 0 | 131 | 4.334000 | EXT | Смещение кромок. Наружу. Величина смещения - 4.3 мм. |  | (c)
39692.557000 | 0.000000 | -0.035000 | -11.575000 | -11.610000 | -1783.000000 | -1778.000000 | -1661.000000 | 1539.000000 |  | 3561 | Смещение кромок | GWAN |  | 10:34 | 10:35 | 10:53 | 0 | 244 | 2.617000 | EXT | Смещение кромок. Вовнутрь. Величина смещения - 2.6 мм. |  | (c)
39692.557000 | 0.000000 | -0.040000 | -11.575000 | -11.615000 | -1353.000000 | -1162.000000 | -1188.000000 | 1022.000000 |  | 3561 | Смещение кромок | GWAN |  | 11:43 | 00:14 | 00:10 | 0 | 331 | 3.500000 | EXT | Смещение кромок. Вовнутрь. Величина смещения - 3.5 мм. |  | (c)
39726.712000 | 0.000000 | -0.045000 | -11.385000 | -11.430000 | -1937.000000 | -1626.000000 | -1537.000000 | 1138.000000 |  | 3564 | Смещение кромок | GWAN |  | 00:49 | 01:39 | 01:53 | 0 | 799 | 2.945000 | EXT | Смещение кромок. Вовнутрь. Величина смещения - 2.9 мм. |  | (c)
39726.712000 | 0.000000 | -0.040000 | -11.385000 | -11.425000 | 1746.000000 | 1999.000000 | 1917.000000 | 1746.000000 |  | 3564 | Смещение кромок | GWAN |  | 10:43 | 11:24 | 11:11 | 0 | 343 | 3.875000 | EXT | Смещение кромок. Вовнутрь. Величина смещения - 3.9 мм. |  | (c)
39778.658000 | 6.461000 | 6.428000 | -5.109000 | -5.142000 | 1723.000000 | 1746.000000 | 1753.000000 | 1723.000000 | 5079.000000 | 3568 |  | DENT |  | 01:22 | 01:26 | 01:27 | 63 | 59 | 0.563380 |  | - |  | (c)
39795.167000 | 0.000000 | -0.022000 | -11.420000 | -11.442000 | 2223.000000 | -1859.000000 | -1962.000000 | 1686.000000 |  | 3570 | Нарушение формы кольцевого шва | GWAN |  | 04:22 | 05:23 | 05:07 | 0 | 552 |  | EXT | Нарушение формы кольцевого шва |  | (c)
39795.167000 | 0.000000 | -0.050000 | -11.420000 | -11.470000 | 439.000000 | 763.000000 | 799.000000 | 439.000000 |  | 3570 | Смещение кромок | GWAN |  | 11:34 | 00:26 | 00:32 | 0 | 720 | 3.455000 | EXT | Смещение кромок. Вовнутрь. Величина смещения - 3.5 мм. |  | (c)
39818.082000 | 0.000000 | -0.027000 | -11.365000 | -11.392000 | -368.000000 | 32.000000 | -104.000000 | 0.000000 |  | 3572 | Нарушение формы кольцевого шва | GWAN |  | 04:01 | 05:06 | 04:44 | 0 | 528 |  | EXT | Нарушение формы кольцевого шва |  | (c)
39818.082000 | 0.000000 | -0.016000 | -11.365000 | -11.381000 | 402.000000 | 556.000000 | 672.000000 | 402.000000 |  | 3572 | Смещение кромок | GWAN |  | 06:05 | 06:30 | 06:49 | 0 | 540 | 2.565000 | EXT | Смещение кромок. Вовнутрь. Величина смещения - 2.6 мм. |  | (c)
39840.507000 | 0.000000 | -0.052000 | -11.280000 | -11.332000 | 1008.000000 | 1195.000000 | 1344.000000 | 1008.000000 |  | 3574 | Нарушение формы кольцевого шва | GWAN |  | 06:51 | 07:21 | 07:45 | 0 | 672 |  | EXT | Нарушение формы кольцевого шва |  | (c)
39851.787000 | 0.000000 | -0.037000 | -11.390000 | -11.427000 | -1511.000000 | 289.000000 | -512.000000 | 0.000000 |  | 3575 | Нарушение формы кольцевого шва | GWAN |  | 03:19 | 08:09 | 06:00 | 0 | 1998 |  | EXT | Нарушение формы кольцевого шва |  | (c)
39863.177000 | 0.000000 | -0.039000 | -11.130000 | -11.169000 | 1051.000000 | 1111.000000 | 1259.000000 | 1051.000000 |  | 3576 | Нарушение формы кольцевого шва | GWAN |  | 06:00 | 06:10 | 06:34 | 0 | 417 |  | EXT | Нарушение формы кольцевого шва |  | (c)
39885.556000 | 0.124000 | 0.097000 | -10.941000 | -10.968000 | -1489.000000 | -1028.000000 | -1155.000000 | 820.000000 | 97.000000 | 3578 |  | CORR | GENE | 05:03 | 06:17 | 05:57 | 49 | 669 | 12.000000 | EXT | - |  | (c)
39896.497000 | 0.000000 | -0.039000 | -11.390000 | -11.429000 | 463.000000 | 1073.000000 | 928.000000 | 463.000000 |  | 3579 | Нарушение формы кольцевого шва | GWAN |  | 06:14 | 07:53 | 07:30 | 0 | 931 |  | EXT | Нарушение формы кольцевого шва |  | (c)
39896.497000 | 0.000000 | -0.035000 | -11.390000 | -11.425000 | -1913.000000 | -1559.000000 | -1584.000000 | 1254.000000 |  | 3579 | Смещение кромок | GWAN |  | 11:51 | 00:48 | 00:44 | 0 | 659 | 3.461000 | EXT | Смещение кромок. Вовнутрь. Величина смещения - 3.5 мм. |  | (c)
39907.872000 | 11.375000 | 11.343000 | -0.015000 | -0.047000 | -164.000000 | -38.000000 | -76.000000 | 0.000000 | 3.000000 | 3579 |  | CORR | СIGR | 04:33 | 04:54 | 04:47 | 44 | 176 | 11.000000 | EXT | - |  | (c)
39952.059000 | 11.062000 | 11.030000 | -0.043000 | -0.075000 | 1621.000000 | 1635.000000 | 1637.000000 | 1621.000000 | 4.000000 | 3583 |  | ARTD | AXGR | 06:46 | 06:49 | 06:49 | 71 | 31 | 13.499751 | EXT | -. Эквивалент потери металла 13%. |  | (c)
39986.302000 | 0.000000 | -0.026000 | -11.320000 | -11.346000 | -551.000000 | -185.000000 | 110.000000 | 0.000000 |  | 3587 | Нарушение формы кольцевого шва | GWAN |  | 05:38 | 06:37 | 07:25 | 0 | 1321 |  | EXT | Нарушение формы кольцевого шва |  | (c)
39986.302000 | 0.000000 | -0.035000 | -11.320000 | -11.355000 | 1721.000000 | 2132.000000 | 2132.000000 | 1721.000000 |  | 3587 | Нарушение формы кольцевого шва | GWAN |  | 11:45 | 00:51 | 00:51 | 0 | 820 |  | EXT | Нарушение формы кольцевого шва |  | (c)
40041.665000 | 10.248000 | 10.147000 | -0.612000 | -0.713000 | 190.000000 | 405.000000 | 334.000000 | 190.000000 | 524.000000 | 3591 |  | DENT |  | 04:08 | 04:42 | 04:31 | 189 | 288 | 0.422535 |  | -. Аномалия находится на упругопластическом изгибе. |  | (c)
40042.277000 | 0.000000 | -0.035000 | -11.390000 | -11.425000 | 1991.000000 | 2066.000000 | 2084.000000 | 1991.000000 |  | 3592 | Смещение кромок | GWAN |  | 00:29 | 00:41 | 00:44 | 0 | 186 | 2.409000 | EXT | Смещение кромок. Вовнутрь. Величина смещения - 2.4 мм. Аномалия находится на упругопластическом изгибе: R=533 D, максимальное растяжение на 0.2 час. |  | (c)
40042.277000 | 0.000000 | -0.025000 | -11.390000 | -11.415000 | 617.000000 | 707.000000 | 716.000000 | 617.000000 |  | 3592 | Смещение кромок | GWAN |  | 08:47 | 09:02 | 09:03 | 0 | 197 | 2.347000 | EXT | Смещение кромок. Вовнутрь. Величина смещения - 2.3 мм. Аномалия находится на упругопластическом изгибе: R=533 D, максимальное растяжение на 0.2 час. |  | (c)
40042.277000 | 0.000000 | -0.035000 | -11.390000 | -11.425000 | 1088.000000 | 1299.000000 | 1221.000000 | 1088.000000 |  | 3592 | Смещение кромок | GWAN |  | 10:03 | 10:37 | 10:25 | 0 | 267 | 2.498000 | EXT | Смещение кромок. Вовнутрь. Величина смещения - 2.5 мм. Аномалия находится на упругопластическом изгибе: R=533 D, максимальное растяжение на 0.2 час. |  | (c)
40046.060000 | 3.783000 | 3.703000 | -7.607000 | -7.687000 | -1004.000000 | -781.000000 | -857.000000 | 711.000000 | 3703.000000 | 3592 |  | DENT |  | 04:26 | 05:02 | 04:49 | 150 | 293 | 0.774648 |  | -. Аномалия находится на упругопластическом изгибе. |  | (c)
40064.877000 | 0.000000 | -0.020000 | -11.345000 | -11.365000 | -375.000000 | -299.000000 | -189.000000 | 3.000000 |  | 3594 | Смещение кромок | GWAN |  | 04:32 | 04:44 | 05:02 | 0 | 372 | 2.516000 | EXT | Смещение кромок. Наружу. Величина смещения - 2.5 мм. Аномалия находится на упругопластическом изгибе: R=950 D, максимальное растяжение на 0.1 час. |  | (c)
40064.877000 | 0.000000 | -0.030000 | -11.345000 | -11.375000 | 1080.000000 | 1231.000000 | 1194.000000 | 1080.000000 |  | 3594 | Смещение кромок | GWAN |  | 08:27 | 08:51 | 08:45 | 0 | 227 | 2.707000 | EXT | Смещение кромок. Наружу. Величина смещения - 2.7 мм. Аномалия находится на упругопластическом изгибе: R=950 D, максимальное растяжение на 0.1 час. |  | (c)
40064.877000 | 0.000000 | -0.030000 | -11.345000 | -11.375000 | 1400.000000 | 1664.000000 | 1597.000000 | 1400.000000 |  | 3594 | Смещение кромок | GWAN |  | 09:19 | 10:01 | 09:50 | 0 | 395 | 2.850000 | EXT | Смещение кромок. Вовнутрь. Величина смещения - 2.9 мм. Аномалия находится на упругопластическом изгибе: R=950 D, максимальное растяжение на 0.1 час. |  | (c)
40076.345000 | 0.123000 | 0.112000 | -11.297000 | -11.308000 | 1137.000000 | 1218.000000 | 1213.000000 | 1137.000000 | 112.000000 | 3595 |  | CORR | СIGR | 02:44 | 02:57 | 02:56 | 19 | 151 | 12.000000 | EXT | - |  | (c)
40099.057000 | 0.000000 | -0.010000 | -11.135000 | -11.145000 | -1380.000000 | -1136.000000 | -1181.000000 | 982.000000 |  | 3597 | Смещение кромок | GWAN |  | 04:51 | 05:30 | 05:23 | 0 | 398 | 2.610000 | EXT | Смещение кромок. Наружу. Величина смещения - 2.6 мм. |  | (c)
40099.057000 | 0.000000 | -0.023000 | -11.135000 | -11.158000 | -763.000000 | -442.000000 | -528.000000 | 293.000000 |  | 3597 | Нарушение формы кольцевого шва | GWAN |  | 06:30 | 07:22 | 07:08 | 0 | 470 |  | EXT | Нарушение формы кольцевого шва |  | (c)
40110.192000 | 0.000000 | -0.035000 | -11.610000 | -11.645000 | -518.000000 | -451.000000 | -332.000000 | 146.000000 |  | 3598 | Смещение кромок | GWAN |  | 01:21 | 01:32 | 01:51 | 0 | 372 | 2.702000 | EXT | Смещение кромок. Наружу. Величина смещения - 2.7 мм. |  | (c)
40110.192000 | 0.000000 | -0.026000 | -11.610000 | -11.636000 | -1525.000000 | -1048.000000 | -1061.000000 | 596.000000 |  | 3598 | Нарушение формы кольцевого шва | GWAN |  | 10:39 | 11:56 | 11:53 | 0 | 929 |  | EXT | Нарушение формы кольцевого шва |  | (c)
40167.652000 | 0.000000 | -0.041000 | -11.625000 | -11.666000 | 1927.000000 | -2147.000000 | -2096.000000 | 1658.000000 |  | 3603 | Нарушение формы кольцевого шва | GWAN |  | 03:20 | 04:22 | 04:30 | 0 | 875 |  | EXT | Нарушение формы кольцевого шва |  | (c)
40167.652000 | 0.000000 | -0.027000 | -11.625000 | -11.652000 | -1323.000000 | -716.000000 | -911.000000 | 499.000000 |  | 3603 | Нарушение формы кольцевого шва | GWAN |  | 06:35 | 08:13 | 07:42 | 0 | 825 |  | EXT | Нарушение формы кольцевого шва |  | (c)
40179.277000 | 0.000000 | -0.035000 | -11.330000 | -11.365000 | -2153.000000 | -472.000000 | -683.000000 | 0.000000 |  | 3604 | Нарушение формы кольцевого шва | GWAN |  | 00:26 | 04:57 | 04:23 | 0 | 2938 |  | EXT | Нарушение формы кольцевого шва |  | (c)
40180.979000 | 1.702000 | 1.205000 | -9.628000 | -10.125000 | -27.000000 | -18.000000 | -18.000000 | 10.000000 | 1205.000000 | 3604 |  | LWAN |  | 06:09 | 06:11 | 06:11 | 1111 | 17 | 10.000000 | INT | -. Эквивалент потери металла 10%. |  | (c)
40183.942000 | 4.665000 | 4.108000 | -6.665000 | -7.222000 | -22.000000 | -17.000000 | -17.000000 | 12.000000 | 4108.000000 | 3604 |  | LWAN |  | 06:10 | 06:11 | 06:11 | 692 | 11 | 10.000000 | INT | -. Эквивалент потери металла 10%. |  | (c)
40190.607000 | 0.000000 | -0.030000 | -11.125000 | -11.155000 | -947.000000 | 128.000000 | -139.000000 | 0.000000 |  | 3605 | Нарушение формы кольцевого шва | GWAN |  | 02:56 | 05:50 | 05:07 | 0 | 1616 |  | EXT | Нарушение формы кольцевого шва |  | (c)
40190.607000 | 0.000000 | -0.035000 | -11.125000 | -11.160000 | 1368.000000 | 1627.000000 | 1636.000000 | 1368.000000 |  | 3605 | Смещение кромок | GWAN |  | 09:10 | 09:52 | 09:53 | 0 | 534 | 4.217000 | EXT | Смещение кромок. Вовнутрь. Величина смещения - 4.2 мм. |  | (c)
40235.767000 | 0.000000 | -0.020000 | -11.140000 | -11.160000 | -1638.000000 | -1560.000000 | -1435.000000 | 1232.000000 |  | 3609 | Смещение кромок | GWAN |  | 05:57 | 06:09 | 06:30 | 0 | 407 | 3.095000 | EXT | Смещение кромок. Наружу. Величина смещения - 3.1 мм. |  | (c)
40257.910000 | 0.083000 | 0.057000 | -11.077000 | -11.103000 | -1841.000000 | -1616.000000 | -1632.000000 | 1422.000000 | 57.000000 | 3611 |  | CORR | GENE | 08:36 | 09:13 | 09:10 | 53 | 419 | 10.000000 | EXT | - |  | (c)
40280.172000 | 0.000000 | -0.036000 | -11.610000 | -11.646000 | -216.000000 | 48.000000 | -24.000000 | 0.000000 |  | 3613 | Нарушение формы кольцевого шва | GWAN |  | 06:59 | 07:42 | 07:30 | 0 | 384 |  | EXT | Нарушение формы кольцевого шва |  | (c)
40280.172000 | 0.000000 | -0.030000 | -11.610000 | -11.640000 | 624.000000 | 1164.000000 | 1131.000000 | 624.000000 |  | 3613 | Смещение кромок | GWAN |  | 09:15 | 10:42 | 10:36 | 0 | 1014 | 3.668000 | EXT | Смещение кромок. Вовнутрь. Величина смещения - 3.7 мм. |  | (c)
40291.782000 | 0.000000 | -0.025000 | -11.160000 | -11.185000 | 1186.000000 | 1857.000000 | 1611.000000 | 1186.000000 |  | 3614 | Смещение кромок | GWAN |  | 06:11 | 08:00 | 07:20 | 0 | 851 | 2.681000 | EXT | Смещение кромок. Наружу. Величина смещения - 2.7 мм. |  | (c)
40336.367000 | 0.000000 | -0.020000 | -11.365000 | -11.385000 | -590.000000 | -373.000000 | -435.000000 | 280.000000 |  | 3618 | Смещение кромок | GWAN |  | 04:23 | 04:58 | 04:48 | 0 | 311 | 3.295000 | EXT | Смещение кромок. Наружу. Величина смещения - 3.3 мм. |  | (c)
40347.732000 | 0.000000 | -0.036000 | -11.145000 | -11.181000 | -1974.000000 | -995.000000 | -1369.000000 | 764.000000 |  | 3619 | Нарушение формы кольцевого шва | GWAN |  | 02:02 | 04:40 | 03:40 | 0 | 1210 |  | EXT | Нарушение формы кольцевого шва |  | (c)
40347.732000 | 0.000000 | -0.030000 | -11.145000 | -11.175000 | 370.000000 | 481.000000 | 485.000000 | 370.000000 |  | 3619 | Смещение кромок | GWAN |  | 08:21 | 08:38 | 08:39 | 0 | 229 | 2.820000 | EXT | Смещение кромок. Вовнутрь. Величина смещения - 2.8 мм. |  | (c)
40382.051000 | 0.154000 | 0.144000 | -11.456000 | -11.466000 | 1947.000000 | 2092.000000 | -1901.000000 | 1288.000000 | 144.000000 | 3622 |  | CORR | СIGR | 03:36 | 03:59 | 05:15 | 19 | 1226 | 11.000000 | EXT | - |  | (c)
40393.382000 | 11.485000 | 11.468000 | -0.125000 | -0.142000 | 1911.000000 | -904.000000 | -1408.000000 | 266.000000 | 112.000000 | 3622 |  | CORR | СIGR | 03:30 | 07:56 | 06:34 | 30 | 2284 | 10.000000 | EXT | - |  | (c)
40405.072000 | 0.000000 | -0.030000 | -11.125000 | -11.155000 | 624.000000 | 1074.000000 | 877.000000 | 624.000000 |  | 3624 | Смещение кромок | GWAN |  | 04:23 | 05:36 | 05:04 | 0 | 505 | 2.284000 | EXT | Смещение кромок. Наружу. Величина смещения - 2.3 мм. |  | (c)
40427.182000 | 0.000000 | -0.048000 | -11.170000 | -11.218000 | -275.000000 | -25.000000 | 98.000000 | 0.000000 |  | 3626 | Нарушение формы кольцевого шва | GWAN |  | 06:20 | 07:01 | 07:20 | 0 | 747 |  | EXT | Нарушение формы кольцевого шва |  | (c)
40438.352000 | 0.000000 | -0.055000 | -11.380000 | -11.435000 | -3.000000 | 83.000000 | 450.000000 | 0.000000 |  | 3627 | Нарушение формы кольцевого шва | GWAN |  | 04:33 | 04:47 | 05:46 | 0 | 906 |  | EXT | Нарушение формы кольцевого шва |  | (c)
40449.732000 | 0.000000 | -0.038000 | -10.935000 | -10.973000 | 742.000000 | 889.000000 | 1072.000000 | 742.000000 |  | 3628 | Нарушение формы кольцевого шва | GWAN |  | 05:24 | 05:47 | 06:17 | 0 | 660 |  | EXT | Нарушение формы кольцевого шва |  | (c)
40449.732000 | 0.000000 | -0.025000 | -10.935000 | -10.960000 | 1998.000000 | 2038.000000 | 2120.000000 | 1998.000000 |  | 3628 | Смещение кромок | GWAN |  | 08:46 | 08:53 | 09:06 | 0 | 244 | 2.630000 | EXT | Смещение кромок. Вовнутрь. Величина смещения - 2.6 мм. |  | (c)
40460.536000 | 10.804000 | 10.786000 | -0.131000 | -0.149000 | 122.000000 | 171.000000 | 258.000000 | 122.000000 | 111.000000 | 3628 |  | CORR | СIGR | 03:44 | 03:51 | 04:06 | 38 | 273 | 15.000000 | EXT | - |  | (c)
40460.690000 | 0.023000 | 0.012000 | -11.477000 | -11.488000 | -752.000000 | -665.000000 | -656.000000 | 559.000000 | 12.000000 | 3629 |  | CORR | СIGR | 04:04 | 04:18 | 04:19 | 31 | 193 | 19.000000 | EXT | - |  | (c)
40460.693000 | 0.026000 | 0.010000 | -11.474000 | -11.490000 | 661.000000 | 801.000000 | 847.000000 | 661.000000 | 10.000000 | 3629 |  | CORR | GENE | 07:52 | 08:15 | 08:22 | 53 | 372 | 12.000000 | EXT | - |  | (c)
40472.167000 | 0.000000 | -0.050000 | -11.335000 | -11.385000 | 197.000000 | 756.000000 | 685.000000 | 197.000000 |  | 3630 | Нарушение формы кольцевого шва | GWAN |  | 04:16 | 05:46 | 05:35 | 0 | 975 |  | EXT | Нарушение формы кольцевого шва |  | (c)
40472.178000 | 0.011000 | 0.008000 | -11.324000 | -11.327000 | 1049.000000 | 1068.000000 | 1083.000000 | 1049.000000 | 8.000000 | 3630 |  | CORR | GENE | 06:34 | 06:37 | 06:39 | 105 | 68 | 11.000000 | EXT | - |  | (c)
40483.517000 | 0.015000 | 0.008000 | -11.405000 | -11.412000 | 1723.000000 | 1867.000000 | 1892.000000 | 1723.000000 | 8.000000 | 3631 |  | CORR | GENE | 06:16 | 06:39 | 06:43 | 54 | 339 | 13.000000 | EXT | - |  | (c)
40506.542000 | 0.000000 | -0.023000 | -11.335000 | -11.358000 | -12.000000 | 335.000000 | 187.000000 | 0.000000 |  | 3633 | Нарушение формы кольцевого шва | GWAN |  | 02:20 | 03:16 | 02:52 | 0 | 399 |  | EXT | Нарушение формы кольцевого шва |  | (c)
40506.542000 | 0.000000 | -0.048000 | -11.335000 | -11.383000 | 639.000000 | 844.000000 | 1264.000000 | 639.000000 |  | 3633 | Нарушение формы кольцевого шва | GWAN |  | 04:05 | 04:38 | 05:46 | 0 | 1248 |  | EXT | Нарушение формы кольцевого шва |  | (c)
40506.542000 | 0.000000 | -0.020000 | -11.335000 | -11.355000 | 2171.000000 | 2215.000000 | 2219.000000 | 2171.000000 |  | 3633 | Смещение кромок | GWAN |  | 08:12 | 08:19 | 08:20 | 0 | 96 | 2.613000 | EXT | Смещение кромок. Наружу. Величина смещения - 2.6 мм. |  | (c)
40563.150000 | 11.068000 | 11.059000 | -0.142000 | -0.151000 | 1748.000000 | 2063.000000 | 1969.000000 | 1748.000000 | 134.000000 | 3637 |  | CORR | СIGR | 06:52 | 07:43 | 07:28 | 17 | 442 | 19.000000 | EXT | -. Аномалия находится на упругопластическом изгибе: R=686 D, максимальное растяжение на 6.3 час. |  | (c)
40563.292000 | 0.000000 | -0.038000 | -11.225000 | -11.263000 | 637.000000 | 2204.000000 | 1425.000000 | 637.000000 |  | 3638 | Нарушение формы кольцевого шва | GWAN |  | 04:22 | 08:35 | 06:29 | 0 | 1576 |  | EXT | Нарушение формы кольцевого шва. Аномалия находится на упругопластическом изгибе: R=663 D, максимальное растяжение на 6.3 час. |  | (c)
40574.517000 | 0.000000 | -0.041000 | -11.175000 | -11.216000 | 90.000000 | 194.000000 | 201.000000 | 90.000000 |  | 3639 | Смещение кромок | GWAN |  | 01:38 | 01:54 | 01:56 | 0 | 224 | 2.995000 | EXT | Смещение кромок. Вовнутрь. Величина смещения - 3 мм. Аномалия находится на упругопластическом изгибе: R=608 D, максимальное растяжение на 6.7 час. |  | (c)
40574.517000 | 0.000000 | -0.041000 | -11.175000 | -11.216000 | -564.000000 | -442.000000 | -366.000000 | 169.000000 |  | 3639 | Смещение кромок | GWAN |  | 11:52 | 00:12 | 00:24 | 0 | 395 | 4.442000 | EXT | Смещение кромок. Вовнутрь. Величина смещения - 4.4 мм. Аномалия находится на упругопластическом изгибе: R=608 D, максимальное растяжение на 6.7 час. |  | (c)
40596.997000 | 0.000000 | -0.040000 | -11.405000 | -11.445000 | -1631.000000 | -974.000000 | -673.000000 | 0.000000 |  | 3641 | Нарушение формы кольцевого шва | GWAN |  | 03:42 | 05:29 | 06:17 | 0 | 1917 |  | EXT | Нарушение формы кольцевого шва |  | (c)
40596.997000 | 0.000000 | -0.029000 | -11.405000 | -11.434000 | 1141.000000 | 1737.000000 | 1966.000000 | 1141.000000 |  | 3641 | Нарушение формы кольцевого шва | GWAN |  | 11:10 | 00:46 | 01:23 | 0 | 1652 |  | EXT | Нарушение формы кольцевого шва |  | (c)
40631.317000 | 0.000000 | -0.037000 | -11.195000 | -11.232000 | 906.000000 | 1709.000000 | -2155.000000 | 754.000000 |  | 3644 | Нарушение формы кольцевого шва | GWAN |  | 03:16 | 05:26 | 07:02 | 0 | 2800 |  | EXT | Нарушение формы кольцевого шва |  | (c)
40653.955000 | 0.058000 | 0.048000 | -11.352000 | -11.362000 | 1096.000000 | 1368.000000 | 1356.000000 | 1096.000000 | 48.000000 | 3646 |  | CORR | GENE | 02:45 | 03:29 | 03:27 | 47 | 520 | 14.000000 | EXT | - |  | (c)
40654.017000 | 0.120000 | 0.106000 | -11.290000 | -11.304000 | 1729.000000 | 1778.000000 | 1790.000000 | 1729.000000 | 106.000000 | 3646 |  | CORR | СIGR | 04:27 | 04:35 | 04:37 | 26 | 121 | 21.000000 | EXT | - |  | (c)
40687.637000 | 0.000000 | -0.046000 | -11.370000 | -11.416000 | 1190.000000 | 1852.000000 | 1896.000000 | 1190.000000 |  | 3649 | Нарушение формы кольцевого шва | GWAN |  | 09:57 | 11:44 | 11:51 | 0 | 1412 |  | EXT | Нарушение формы кольцевого шва |  | (c)
40699.007000 | 0.000000 | -0.030000 | -11.420000 | -11.450000 | 708.000000 | 1128.000000 | 1158.000000 | 708.000000 |  | 3650 | Нарушение формы кольцевого шва | GWAN |  | 04:15 | 05:22 | 05:27 | 0 | 900 |  | EXT | Нарушение формы кольцевого шва |  | (c)
40699.007000 | 0.000000 | -0.036000 | -11.420000 | -11.456000 | -1964.000000 | -1138.000000 | -1120.000000 | 276.000000 |  | 3650 | Нарушение формы кольцевого шва | GWAN |  | 09:04 | 11:17 | 11:20 | 0 | 1688 |  | EXT | Нарушение формы кольцевого шва |  | (c)
40710.427000 | 0.000000 | -0.047000 | -11.570000 | -11.617000 | 205.000000 | 696.000000 | 887.000000 | 205.000000 |  | 3651 | Нарушение формы кольцевого шва | GWAN |  | 10:30 | 11:50 | 00:21 | 0 | 1365 |  | EXT | Нарушение формы кольцевого шва |  | (c)
40721.997000 | 0.000000 | -0.045000 | -10.955000 | -11.000000 | -269.000000 | -106.000000 | -90.000000 | 0.000000 |  | 3652 | Нарушение формы кольцевого шва | GWAN |  | 03:27 | 03:53 | 03:56 | 0 | 358 |  | EXT | Нарушение формы кольцевого шва |  | (c)
40721.997000 | 0.000000 | -0.050000 | -10.955000 | -11.005000 | -2213.000000 | -1804.000000 | -1882.000000 | 1551.000000 |  | 3652 | Смещение кромок | GWAN |  | 10:13 | 11:19 | 11:07 | 0 | 662 | 3.350000 | EXT | Смещение кромок. Вовнутрь. Величина смещения - 3.4 мм. |  | (c)
40755.602000 | 0.000000 | -0.035000 | -11.475000 | -11.510000 | 713.000000 | 1077.000000 | 929.000000 | 713.000000 |  | 3655 | Нарушение формы кольцевого шва | GWAN |  | 03:46 | 04:44 | 04:20 | 0 | 432 |  | EXT | Нарушение формы кольцевого шва |  | (c)
40767.077000 | 0.000000 | -0.038000 | -11.365000 | -11.403000 | 718.000000 | 1062.000000 | 1093.000000 | 718.000000 |  | 3656 | Нарушение формы кольцевого шва | GWAN |  | 10:40 | 11:35 | 11:40 | 0 | 749 |  | EXT | Нарушение формы кольцевого шва |  | (c)
40811.997000 | 0.000000 | -0.020000 | -11.325000 | -11.345000 | 1162.000000 | 1269.000000 | 1236.000000 | 1162.000000 |  | 3660 | Смещение кромок | GWAN |  | 01:29 | 01:47 | 01:41 | 0 | 148 | 2.827000 | EXT | Смещение кромок. Вовнутрь. Величина смещения - 2.8 мм. |  | (c)
40811.997000 | 0.000000 | -0.025000 | -11.325000 | -11.350000 | -2047.000000 | -1899.000000 | -1830.000000 | 1612.000000 |  | 3660 | Смещение кромок | GWAN |  | 04:51 | 05:15 | 05:26 | 0 | 436 | 3.259000 | EXT | Смещение кромок. Наружу. Величина смещения - 3.3 мм. |  | (c)
40811.997000 | 0.000000 | -0.030000 | -11.325000 | -11.355000 | 358.000000 | 407.000000 | 446.000000 | 358.000000 |  | 3660 | Смещение кромок | GWAN |  | 11:19 | 11:27 | 11:34 | 0 | 177 | 2.640000 | EXT | Смещение кромок. Наружу. Величина смещения - 2.6 мм. |  | (c)
40823.322000 | 0.000000 | -0.026000 | -11.195000 | -11.221000 | -1843.000000 | -468.000000 | -814.000000 | 0.000000 |  | 3661 | Нарушение формы кольцевого шва | GWAN |  | 02:20 | 06:01 | 05:06 | 0 | 2058 |  | EXT | Нарушение формы кольцевого шва |  | (c)
40830.499000 | 7.177000 | 7.162000 | -4.018000 | -4.033000 | 1330.000000 | 1578.000000 | 1499.000000 | 1330.000000 | 3992.000000 | 3661 |  | CORR | СIGR | 10:52 | 11:32 | 11:19 | 41 | 339 | 10.000000 | EXT | - |  | (c)
40834.517000 | 0.000000 | -0.015000 | -11.385000 | -11.400000 | -561.000000 | -401.000000 | -439.000000 | 317.000000 |  | 3662 | Смещение кромок | GWAN |  | 04:27 | 04:53 | 04:46 | 0 | 244 | 2.281000 | EXT | Смещение кромок. Наружу. Величина смещения - 2.3 мм. |  | (c)
40834.517000 | 0.000000 | -0.032000 | -11.385000 | -11.417000 | -83.000000 | 111.000000 | 265.000000 | 0.000000 |  | 3662 | Нарушение формы кольцевого шва | GWAN |  | 05:44 | 06:15 | 06:40 | 0 | 696 |  | EXT | Нарушение формы кольцевого шва |  | (c)
40845.902000 | 0.000000 | -0.020000 | -11.200000 | -11.220000 | 1991.000000 | 2191.000000 | 2171.000000 | 1991.000000 |  | 3663 | Смещение кромок | GWAN |  | 04:42 | 05:14 | 05:11 | 0 | 360 | 2.583000 | EXT | Смещение кромок. Наружу. Величина смещения - 2.6 мм. |  | (c)
40845.902000 | 0.000000 | -0.025000 | -11.200000 | -11.225000 | 100.000000 | 561.000000 | 747.000000 | 100.000000 |  | 3663 | Смещение кромок | GWAN |  | 11:37 | 00:51 | 01:21 | 0 | 1295 | 4.195000 | EXT | Смещение кромок. Вовнутрь. Величина смещения - 4.2 мм. |  | (c)
40875.694000 | 7.662000 | 7.195000 | -3.653000 | -4.120000 | -28.000000 | -20.000000 | -21.000000 | 14.000000 | 3524.000000 | 3665 |  | LWAN |  | 04:19 | 04:20 | 04:20 | 596 | 14 | 10.000000 | INT | -. Эквивалент потери металла 10%. |  | (c)
40879.347000 | 0.000000 | -0.041000 | -11.260000 | -11.301000 | -1455.000000 | -1080.000000 | -1182.000000 | 908.000000 |  | 3666 | Нарушение формы кольцевого шва | GWAN |  | 04:47 | 05:48 | 05:31 | 0 | 546 |  | EXT | Нарушение формы кольцевого шва |  | (c)
40879.347000 | 0.000000 | -0.020000 | -11.260000 | -11.280000 | -414.000000 | -188.000000 | -221.000000 | 28.000000 |  | 3666 | Смещение кромок | GWAN |  | 07:35 | 08:12 | 08:06 | 0 | 386 | 3.459000 | EXT | Смещение кромок. Вовнутрь. Величина смещения - 3.5 мм. |  | (c)
40890.607000 | 0.000000 | -0.036000 | -11.265000 | -11.301000 | 113.000000 | 1526.000000 | 977.000000 | 113.000000 |  | 3667 | Нарушение формы кольцевого шва | GWAN |  | 05:28 | 09:17 | 07:48 | 0 | 1729 |  | EXT | Нарушение формы кольцевого шва |  | (c)
40890.607000 | 0.000000 | -0.033000 | -11.265000 | -11.298000 | 2208.000000 | -1990.000000 | -1856.000000 | 1460.000000 |  | 3667 | Нарушение формы кольцевого шва | GWAN |  | 11:07 | 11:49 | 00:11 | 0 | 793 |  | EXT | Нарушение формы кольцевого шва |  | (c)
40901.872000 | 0.000000 | -0.022000 | -11.330000 | -11.352000 | -583.000000 | -327.000000 | -262.000000 | 0.000000 |  | 3668 | Нарушение формы кольцевого шва | GWAN |  | 00:42 | 01:23 | 01:34 | 0 | 644 |  | EXT | Нарушение формы кольцевого шва |  | (c)
40913.202000 | 0.000000 | -0.020000 | -10.890000 | -10.910000 | -42.000000 | 359.000000 | 344.000000 | 0.000000 |  | 3669 | Смещение кромок | GWAN |  | 03:06 | 04:10 | 04:08 | 0 | 773 | 4.024000 | EXT | Смещение кромок. Вовнутрь. Величина смещения - 4 мм. |  | (c)
40913.202000 | 0.000000 | -0.015000 | -10.890000 | -10.905000 | 835.000000 | 948.000000 | 946.000000 | 835.000000 |  | 3669 | Смещение кромок | GWAN |  | 05:27 | 05:45 | 05:45 | 0 | 221 | 2.531000 | EXT | Смещение кромок. Наружу. Величина смещения - 2.5 мм. |  | (c)
40913.202000 | 0.000000 | -0.015000 | -10.890000 | -10.905000 | 1521.000000 | 1689.000000 | 1688.000000 | 1521.000000 |  | 3669 | Смещение кромок | GWAN |  | 07:18 | 07:45 | 07:45 | 0 | 334 | 2.334000 | EXT | Смещение кромок. Вовнутрь. Величина смещения - 2.3 мм. |  | (c)
40913.202000 | 0.000000 | -0.035000 | -10.890000 | -10.925000 | -2156.000000 | -1822.000000 | -1879.000000 | 1602.000000 |  | 3669 | Смещение кромок | GWAN |  | 09:24 | 10:18 | 10:09 | 0 | 555 | 2.550000 | EXT | Смещение кромок. Наружу. Величина смещения - 2.6 мм. |  | (c)
40946.634000 | 11.432000 | 11.371000 | -0.008000 | -0.069000 | 1774.000000 | 1811.000000 | 1798.000000 | 1774.000000 | 4.000000 | 3671 |  | ARTD | GENE | 07:31 | 07:37 | 07:36 | 65 | 50 | 10.000000 | EXT | -. Эквивалент потери металла 10%. |  | (c)
40946.642000 | 0.000000 | -0.025000 | -9.805000 | -9.830000 | 991.000000 | 1277.000000 | 1206.000000 | 991.000000 |  | 3672а | Нарушение формы кольцевого шва | GWAN |  | 03:51 | 04:37 | 04:26 | 0 | 430 |  | EXT | Нарушение формы кольцевого шва |  | (c)
40946.642000 | 0.000000 | -0.020000 | -9.805000 | -9.825000 | -2115.000000 | -1898.000000 | -1950.000000 | 1784.000000 |  | 3672а | Смещение кромок | GWAN |  | 07:30 | 08:05 | 07:56 | 0 | 331 | 2.614000 | EXT | Смещение кромок. Вовнутрь. Величина смещения - 2.6 мм. |  | (c)
40946.682000 | 0.040000 | 0.012000 | -9.765000 | -9.793000 | -2096.000000 | -2067.000000 | -2076.000000 | 2057.000000 | 12.000000 | 3672а |  | ARTD | AXGR | 07:33 | 07:37 | 07:36 | 119 | 39 | 13.770280 | EXT | -. Эквивалент потери металла 14%. |  | (c)
40956.447000 | 0.000000 | -0.010000 | -1.935000 | -1.945000 | 2138.000000 | 2225.000000 | 2226.000000 | 0.000000 |  | 3672б | Смещение кромок | GWAN |  | 03:54 | 04:08 | 04:08 | 0 | 177 | 2.409000 | EXT | Смещение кромок. Вовнутрь. Величина смещения - 2.4 мм. |  | (c)
40956.447000 | 0.000000 | -0.030000 | -1.935000 | -1.965000 | -2099.000000 | -1558.000000 | -1758.000000 | 10.608791 |  | 3672б | Непровар / утяжина | GWAN |  | 04:30 | 05:57 | 05:25 | 0 | 681 | 10.000000 | INT | Непровар / утяжина |  | (c)
40958.382000 | 0.000000 | -0.030000 | -11.065000 | -11.095000 | 1217.000000 | 1515.000000 | 1399.000000 | 1217.000000 |  | 3673а | Непровар / утяжина | GWAN |  | 05:56 | 06:44 | 06:25 | 0 | 363 | 16.000000 | INT | Непровар / утяжина |  | (c)
40958.382000 | 0.000000 | -0.037000 | -11.065000 | -11.102000 | 1900.000000 | 2137.000000 | -2100.000000 | 1638.000000 |  | 3673а | Нарушение формы кольцевого шва | GWAN |  | 07:46 | 08:24 | 09:01 | 0 | 924 |  | EXT | Нарушение формы кольцевого шва |  | (c)
40992.122000 | 0.000000 | -0.054000 | -11.485000 | -11.539000 | 228.000000 | 559.000000 | 509.000000 | 228.000000 |  | 3676 | Нарушение формы кольцевого шва | GWAN |  | 06:23 | 07:16 | 07:08 | 0 | 560 |  | EXT | Нарушение формы кольцевого шва |  | (c)
41094.082000 | 0.000000 | -0.036000 | -11.490000 | -11.526000 | 759.000000 | 1137.000000 | 1189.000000 | 759.000000 |  | 3685 | Нарушение формы кольцевого шва | GWAN |  | 00:46 | 01:47 | 01:55 | 0 | 861 |  | EXT | Нарушение формы кольцевого шва |  | (c)
41094.082000 | 0.000000 | -0.039000 | -11.490000 | -11.529000 | 1841.000000 | -2209.000000 | 2203.000000 | 1841.000000 |  | 3685 | Нарушение формы кольцевого шва | GWAN |  | 03:40 | 04:47 | 04:39 | 0 | 724 |  | EXT | Нарушение формы кольцевого шва |  | (c)
41161.897000 | 0.000000 | -0.015000 | -11.250000 | -11.265000 | -829.000000 | -710.000000 | -727.000000 | 625.000000 |  | 3691 | Смещение кромок | GWAN |  | 07:03 | 07:22 | 07:19 | 0 | 203 | 3.788000 | EXT | Смещение кромок. Наружу. Величина смещения - 3.8 мм. |  | (c)
41161.897000 | 0.000000 | -0.020000 | -11.250000 | -11.270000 | 20.000000 | 130.000000 | 139.000000 | 20.000000 |  | 3691 | Смещение кромок | GWAN |  | 09:20 | 09:38 | 09:39 | 0 | 238 | 2.373000 | EXT | Смещение кромок. Вовнутрь. Величина смещения - 2.4 мм. |  | (c)
41184.412000 | 0.000000 | -0.001000 | -11.585000 | -11.586000 | 558.000000 | 762.000000 | 807.000000 | 558.000000 |  | 3693 | Смещение кромок | GWAN |  | 05:10 | 05:43 | 05:50 | 0 | 497 | 4.104000 | EXT | Смещение кромок. Вовнутрь. Величина смещения - 4.1 мм. |  | (c)
41207.462000 | 0.000000 | -0.048000 | -11.365000 | -11.413000 | -2005.000000 | -1506.000000 | -1688.000000 | 1371.000000 |  | 3695 | Нарушение формы кольцевого шва | GWAN |  | 06:13 | 07:33 | 07:04 | 0 | 634 |  | EXT | Нарушение формы кольцевого шва |  | (c)
41207.530000 | 0.068000 | 0.027000 | -11.297000 | -11.338000 | 1959.000000 | -2168.000000 | -2194.000000 | 1886.000000 | 27.000000 | 3695 |  | CORR | GENE | 04:52 | 05:46 | 05:42 | 111 | 616 | 15.000000 | EXT | - |  | (c)
41218.735000 | 11.273000 | 11.248000 | -0.092000 | -0.117000 | -1517.000000 | -1264.000000 | -1331.000000 | 1145.000000 | 57.000000 | 3695 |  | CORR | GENE | 07:31 | 08:12 | 08:01 | 60 | 372 | 11.000000 | EXT | - |  | (c)
41230.073000 | 11.246000 | 11.233000 | -0.139000 | -0.152000 | -216.000000 | -60.000000 | -100.000000 | 0.000000 | 119.000000 | 3696 |  | CORR | СIGR | 06:01 | 06:26 | 06:20 | 33 | 232 | 11.000000 | EXT | - |  | (c)
41230.263000 | 0.051000 | 0.035000 | -11.214000 | -11.230000 | -1574.000000 | -1108.000000 | -1286.000000 | 998.000000 | 35.000000 | 3697 |  | CORR | GENE | 05:42 | 06:57 | 06:29 | 61 | 576 | 10.000000 | EXT | - |  | (c)
41253.087000 | 0.000000 | -0.031000 | -11.495000 | -11.526000 | -517.000000 | -198.000000 | -206.000000 | 0.000000 |  | 3699 | Нарушение формы кольцевого шва | GWAN |  | 05:11 | 06:03 | 06:01 | 0 | 622 |  | EXT | Нарушение формы кольцевого шва |  | (c)
41253.087000 | 0.000000 | -0.040000 | -11.495000 | -11.535000 | 1661.000000 | 1812.000000 | 1849.000000 | 1661.000000 |  | 3699 | Смещение кромок | GWAN |  | 11:03 | 11:27 | 11:33 | 0 | 375 | 4.464000 | EXT | Смещение кромок. Вовнутрь. Величина смещения - 4.5 мм. |  | (c)
41264.582000 | 0.000000 | -0.049000 | -11.170000 | -11.219000 | 1106.000000 | 1495.000000 | 1537.000000 | 1106.000000 |  | 3700 | Нарушение формы кольцевого шва | GWAN |  | 06:06 | 07:09 | 07:16 | 0 | 863 |  | EXT | Нарушение формы кольцевого шва |  | (c)
41309.762000 | 0.000000 | -0.040000 | -2.490000 | -2.530000 | -968.000000 | -792.000000 | -730.000000 | 492.000000 |  | 3704 | Смещение кромок | GWAN |  | 01:23 | 01:52 | 02:02 | 0 | 476 | 2.986000 | EXT | Смещение кромок. Вовнутрь. Величина смещения - 3 мм. |  | (c)
41309.762000 | 0.000000 | -0.040000 | -2.490000 | -2.530000 | 2183.000000 | -2186.000000 | -2123.000000 | 1967.000000 |  | 3704 | Смещение кромок | GWAN |  | 09:52 | 10:07 | 10:17 | 0 | 311 | 2.415000 | EXT | Смещение кромок. Вовнутрь. Величина смещения - 2.4 мм. |  | (c)
41312.252000 | 0.000000 | -0.050000 | -1.490000 | -1.540000 | -2035.000000 | -1794.000000 | -1834.000000 | 1634.000000 |  | 3705 | Смещение кромок | GWAN |  | 09:08 | 09:47 | 09:40 | 0 | 401 | 4.115000 | EXT | Смещение кромок. Наружу. Величина смещения - 4.1 мм. |  | (c)
41317.058000 | 1.301000 | 1.252000 | -0.024000 | -0.073000 | 119.000000 | 159.000000 | 160.000000 | 119.000000 | 10.000000 | 3709 |  | CORR | GENE | 06:06 | 06:12 | 06:12 | 63 | 82 | 18.000000 | EXT | - |  | (c)
41317.082000 | 0.000000 | -0.031000 | -3.880000 | -3.911000 | -1167.000000 | -871.000000 | -867.000000 | 566.000000 |  | 3710 | Смещение кромок | GWAN |  | 00:54 | 01:42 | 01:43 | 0 | 601 | 3.363000 | EXT | Смещение кромок. Вовнутрь. Величина смещения - 3.4 мм. |  | (c)
41317.082000 | 0.000000 | -0.021000 | -3.880000 | -3.901000 | -247.000000 | -163.000000 | -87.000000 | 0.000000 |  | 3710 | Смещение кромок | GWAN |  | 03:23 | 03:36 | 03:49 | 0 | 319 | 2.629000 | EXT | Смещение кромок. Вовнутрь. Величина смещения - 2.6 мм. |  | (c)
41317.082000 | 0.000000 | -0.036000 | -3.880000 | -3.916000 | 404.000000 | 723.000000 | 722.000000 | 404.000000 |  | 3710 | Смещение кромок | GWAN |  | 05:08 | 05:59 | 05:59 | 0 | 636 | 3.641000 | EXT | Смещение кромок. Наружу. Величина смещения - 3.6 мм. |  | (c)
41317.082000 | 0.000000 | -0.041000 | -3.880000 | -3.921000 | -1504.000000 | -1243.000000 | -1366.000000 | 1228.000000 |  | 3710 | Смещение кромок | GWAN |  | 12:00 | 00:42 | 00:22 | 0 | 276 | 3.154000 | EXT | Смещение кромок. Вовнутрь. Величина смещения - 3.2 мм. |  | (c)
41317.419000 | 0.337000 | 0.314000 | -3.543000 | -3.566000 | 1602.000000 | 1681.000000 | 1664.000000 | 1602.000000 | 314.000000 | 3710 |  | CORR | СIGR | 08:21 | 08:34 | 08:31 | 38 | 125 | 10.000000 | EXT | - |  | (c)
41320.962000 | 0.000000 | -0.020000 | -10.810000 | -10.830000 | -307.000000 | -63.000000 | -47.000000 | 0.000000 |  | 3711 | Смещение кромок | GWAN |  | 04:16 | 04:55 | 04:58 | 0 | 520 | 3.823000 | EXT | Смещение кромок. Наружу. Величина смещения - 3.8 мм. |  | (c)
41320.962000 | 0.000000 | -0.020000 | -10.810000 | -10.830000 | 1041.000000 | 1270.000000 | 1296.000000 | 1041.000000 |  | 3711 | Смещение кромок | GWAN |  | 07:54 | 08:31 | 08:35 | 0 | 511 | 2.595000 | EXT | Смещение кромок. Вовнутрь. Величина смещения - 2.6 мм. |  | (c)
41331.772000 | 0.000000 | -0.031000 | -11.200000 | -11.231000 | 984.000000 | 1907.000000 | 2051.000000 | 984.000000 |  | 3712 | Нарушение формы кольцевого шва | GWAN |  | 04:09 | 06:38 | 07:02 | 0 | 2136 |  | EXT | Нарушение формы кольцевого шва |  | (c)
41354.232000 | 0.000000 | -0.010000 | -11.425000 | -11.435000 | -186.000000 | -82.000000 | -32.000000 | 0.000000 |  | 3714 | Смещение кромок | GWAN |  | 05:07 | 05:23 | 05:31 | 0 | 308 | 2.365000 | EXT | Смещение кромок. Наружу. Величина смещения - 2.4 мм. |  | (c)
41354.232000 | 0.000000 | -0.020000 | -11.425000 | -11.445000 | 987.000000 | 1074.000000 | 1067.000000 | 987.000000 |  | 3714 | Смещение кромок | GWAN |  | 08:16 | 08:30 | 08:29 | 0 | 160 | 2.527000 | EXT | Смещение кромок. Вовнутрь. Величина смещения - 2.5 мм. |  | (c)
41354.232000 | 0.000000 | -0.035000 | -11.425000 | -11.460000 | 1469.000000 | 1644.000000 | 1619.000000 | 1469.000000 |  | 3714 | Смещение кромок | GWAN |  | 09:34 | 10:02 | 09:58 | 0 | 299 | 3.280000 | EXT | Смещение кромок. Вовнутрь. Величина смещения - 3.3 мм. |  | (c)
41354.232000 | 0.000000 | -0.045000 | -11.425000 | -11.470000 | 2149.000000 | -2025.000000 | -2144.000000 | 1975.000000 |  | 3714 | Смещение кромок | GWAN |  | 11:23 | 00:10 | 11:51 | 0 | 337 | 2.963000 | EXT | Смещение кромок. Вовнутрь. Величина смещения - 3 мм. |  | (c)
41354.802000 | 0.570000 | 0.469000 | -10.855000 | -10.956000 | 33.000000 | 135.000000 | 143.000000 | 33.000000 | 469.000000 | 3714 |  | DENT |  | 05:42 | 05:58 | 06:00 | 215 | 220 | 0.492958 |  | -. Аномалия находится вблизи продольного шва. |  | (c)
41377.072000 | 0.000000 | -0.040000 | -11.210000 | -11.250000 | -1727.000000 | -1550.000000 | -1586.000000 | 1445.000000 |  | 3716 | Смещение кромок | GWAN |  | 09:16 | 09:44 | 09:38 | 0 | 282 | 3.573000 | EXT | Смещение кромок. Вовнутрь. Величина смещения - 3.6 мм. |  | (c)
41377.072000 | 0.000000 | -0.060000 | -11.210000 | -11.270000 | -1170.000000 | -995.000000 | -950.000000 | 731.000000 |  | 3716 | Смещение кромок | GWAN |  | 10:46 | 11:14 | 11:21 | 0 | 439 | 2.549000 | EXT | Смещение кромок. Наружу. Величина смещения - 2.5 мм. |  | (c)
41388.282000 | 0.000000 | -0.015000 | -11.010000 | -11.025000 | -1988.000000 | -1648.000000 | -1706.000000 | 1424.000000 |  | 3717 | Смещение кромок | GWAN |  | 04:14 | 05:09 | 04:59 | 0 | 563 | 2.396000 | EXT | Смещение кромок. Наружу. Величина смещения - 2.4 мм. |  | (c)
41388.282000 | 0.000000 | -0.020000 | -11.010000 | -11.030000 | -413.000000 | -309.000000 | -316.000000 | 219.000000 |  | 3717 | Смещение кромок | GWAN |  | 08:28 | 08:45 | 08:44 | 0 | 195 | 2.795000 | EXT | Смещение кромок. Вовнутрь. Величина смещения - 2.8 мм. |  | (c)
41399.292000 | 0.000000 | -0.042000 | -11.125000 | -11.167000 | 455.000000 | 1421.000000 | 1141.000000 | 455.000000 |  | 3718 | Нарушение формы кольцевого шва | GWAN |  | 05:47 | 08:23 | 07:38 | 0 | 1372 |  | EXT | Нарушение формы кольцевого шва |  | (c)
41478.437000 | 0.000000 | -0.030000 | -10.875000 | -10.905000 | -719.000000 | -613.000000 | -501.000000 | 283.000000 |  | 3725 | Нарушение формы кольцевого шва | GWAN |  | 03:58 | 04:16 | 04:34 | 0 | 436 |  | EXT | Нарушение формы кольцевого шва. Аномалия находится на упругопластическом изгибе: R=580 D, максимальное растяжение на 5.9 час. |  | (c)
41478.437000 | 0.000000 | -0.030000 | -10.875000 | -10.905000 | 527.000000 | 695.000000 | 635.000000 | 527.000000 |  | 3725 | Смещение кромок | GWAN |  | 07:20 | 07:47 | 07:37 | 0 | 215 | 2.542000 | EXT | Смещение кромок. Вовнутрь. Величина смещения - 2.5 мм. Аномалия находится на упругопластическом изгибе: R=580 D, максимальное растяжение на 5.9 час. |  | (c)
41489.312000 | 0.000000 | -0.044000 | -11.510000 | -11.554000 | -638.000000 | -568.000000 | -533.000000 | 429.000000 |  | 3726 | Смещение кромок | GWAN |  | 03:22 | 03:33 | 03:38 | 0 | 208 | 4.116789 | EXT | Смещение кромок. Наружу. Величина смещения - 4.1 мм. |  | (c)
41489.312000 | 0.000000 | -0.020000 | -11.510000 | -11.530000 | -168.000000 | -52.000000 | -56.000000 | 0.000000 |  | 3726 | Смещение кромок | GWAN |  | 04:37 | 04:56 | 04:56 | 0 | 224 | 2.484000 | EXT | Смещение кромок. Наружу. Величина смещения - 2.5 мм. |  | (c)
41500.822000 | 0.000000 | -0.020000 | -11.230000 | -11.250000 | 1194.000000 | 1577.000000 | 1500.000000 | 1194.000000 |  | 3727 | Смещение кромок | GWAN |  | 02:24 | 03:26 | 03:14 | 0 | 613 | 2.891000 | EXT | Смещение кромок. Вовнутрь. Величина смещения - 2.9 мм. |  | (c)
41500.822000 | 0.000000 | -0.015000 | -11.230000 | -11.245000 | -1859.000000 | -1772.000000 | -1734.000000 | 1609.000000 |  | 3727 | Смещение кромок | GWAN |  | 06:12 | 06:26 | 06:32 | 0 | 250 | 2.368000 | EXT | Смещение кромок. Вовнутрь. Величина смещения - 2.4 мм. |  | (c)
41500.822000 | 0.000000 | -0.040000 | -11.230000 | -11.270000 | -1138.000000 | -857.000000 | -919.000000 | 700.000000 |  | 3727 | Смещение кромок | GWAN |  | 08:08 | 08:53 | 08:43 | 0 | 439 | 3.385000 | EXT | Смещение кромок. Вовнутрь. Величина смещения - 3.4 мм. |  | (c)
41512.040000 | 11.218000 | 11.142000 | -0.012000 | -0.088000 | -918.000000 | -870.000000 | -878.000000 | 838.000000 | 3.000000 | 3727 |  | ARTD | GENE | 08:44 | 08:51 | 08:50 | 85 | 80 | 13.397900 | EXT | -. Эквивалент потери металла 13%. |  | (c)
41512.071000 | 0.019000 | 0.001000 | -11.136000 | -11.154000 | -1130.000000 | -1090.000000 | -1094.000000 | 1058.000000 | 1.000000 | 3728 |  | ARTD | GENE | 08:46 | 08:52 | 08:52 | 142 | 72 | 13.329943 | EXT | -. Эквивалент потери металла 13%. |  | (c)
41523.121000 | 11.069000 | 11.018000 | -0.086000 | -0.137000 | 1162.000000 | 1447.000000 | 1442.000000 | 1162.000000 | 68.000000 | 3728 |  | CORR | GENE | 02:56 | 03:42 | 03:41 | 69 | 560 | 14.000000 | EXT | - |  | (c)
41523.207000 | 0.000000 | -0.020000 | -11.465000 | -11.485000 | -348.000000 | -177.000000 | -125.000000 | 0.000000 |  | 3729 | Смещение кромок | GWAN |  | 01:58 | 02:25 | 02:34 | 0 | 447 | 3.899000 | EXT | Смещение кромок. Вовнутрь. Величина смещения - 3.9 мм. |  | (c)
41523.207000 | 0.000000 | -0.025000 | -11.465000 | -11.490000 | 1836.000000 | 1914.000000 | 1974.000000 | 1836.000000 |  | 3729 | Смещение кромок | GWAN |  | 07:50 | 08:03 | 08:12 | 0 | 276 | 2.507000 | EXT | Смещение кромок. Вовнутрь. Величина смещения - 2.5 мм. |  | (c)
41545.737000 | 11.065000 | 11.050000 | -0.145000 | -0.160000 | 1945.000000 | -2172.000000 | -2062.000000 | 1608.000000 | 129.000000 | 3730 |  | CORR | СIGR | 05:06 | 06:01 | 06:19 | 31 | 908 | 12.000000 | EXT | - |  | (c)
41545.900000 | 0.018000 | 0.008000 | -11.272000 | -11.282000 | 1372.000000 | 1505.000000 | 1480.000000 | 1372.000000 | 8.000000 | 3731 |  | CORR | СIGR | 04:45 | 05:06 | 05:02 | 22 | 216 | 14.000000 | EXT | - |  | (c)
41557.172000 | 0.000000 | -0.020000 | -11.455000 | -11.475000 | 1130.000000 | 1333.000000 | 1288.000000 | 1130.000000 |  | 3732 | Смещение кромок | GWAN |  | 02:17 | 02:50 | 02:43 | 0 | 317 | 2.718000 | EXT | Смещение кромок. Вовнутрь. Величина смещения - 2.7 мм. |  | (c)
41557.172000 | 0.000000 | -0.021000 | -11.455000 | -11.476000 | 2146.000000 | -2023.000000 | -1760.000000 | 1206.000000 |  | 3732 | Нарушение формы кольцевого шва | GWAN |  | 05:01 | 05:48 | 06:31 | 0 | 1109 |  | EXT | Нарушение формы кольцевого шва |  | (c)
41568.627000 | 0.000000 | -0.040000 | -11.340000 | -11.380000 | 316.000000 | 458.000000 | 417.000000 | 316.000000 |  | 3733 | Смещение кромок | GWAN |  | 00:39 | 01:02 | 00:56 | 0 | 203 | 2.424000 | EXT | Смещение кромок. Вовнутрь. Величина смещения - 2.4 мм. |  | (c)
41568.627000 | 0.000000 | -0.035000 | -11.340000 | -11.375000 | -1378.000000 | -739.000000 | -923.000000 | 469.000000 |  | 3733 | Смещение кромок | GWAN |  | 08:06 | 09:49 | 09:19 | 0 | 909 | 2.933000 | EXT | Смещение кромок. Вовнутрь. Величина смещения - 2.9 мм. |  | (c)
41568.627000 | 0.000000 | -0.035000 | -11.340000 | -11.375000 | -187.000000 | 2.000000 | 18.000000 | 0.000000 |  | 3733 | Смещение кромок | GWAN |  | 11:18 | 11:49 | 11:51 | 0 | 410 | 2.567000 | EXT | Смещение кромок. Наружу. Величина смещения - 2.6 мм. |  | (c)
41579.967000 | 0.000000 | -0.030000 | -10.890000 | -10.920000 | -1752.000000 | -1601.000000 | -1545.000000 | 1339.000000 |  | 3734 | Смещение кромок | GWAN |  | 00:26 | 00:50 | 00:59 | 0 | 412 | 3.924000 | EXT | Смещение кромок. Наружу. Величина смещения - 3.9 мм. |  | (c)
41579.967000 | 0.000000 | -0.025000 | -10.890000 | -10.915000 | -1148.000000 | -1014.000000 | -1046.000000 | 944.000000 |  | 3734 | Смещение кромок | GWAN |  | 02:03 | 02:25 | 02:20 | 0 | 203 | 2.803000 | EXT | Смещение кромок. Вовнутрь. Величина смещения - 2.8 мм. |  | (c)
41602.477000 | 0.000000 | -0.037000 | -11.610000 | -11.647000 | 1312.000000 | 2129.000000 | 1882.000000 | 1312.000000 |  | 3736 | Нарушение формы кольцевого шва | GWAN |  | 02:10 | 04:22 | 03:42 | 0 | 1140 |  | EXT | Нарушение формы кольцевого шва |  | (c)
41602.477000 | 0.000000 | -0.038000 | -11.610000 | -11.648000 | -1791.000000 | -888.000000 | -489.000000 | 0.000000 |  | 3736 | Нарушение формы кольцевого шва | GWAN |  | 05:49 | 08:15 | 09:20 | 0 | 2605 |  | EXT | Нарушение формы кольцевого шва |  | (c)
41625.617000 | 0.000000 | -0.038000 | -10.455000 | -10.493000 | 1259.000000 | 1322.000000 | 1342.000000 | 1259.000000 |  | 3738 | Нарушение формы кольцевого шва | GWAN |  | 05:06 | 05:16 | 05:19 | 0 | 168 |  | EXT | Нарушение формы кольцевого шва |  | (c)
41625.617000 | 0.000000 | -0.015000 | -10.455000 | -10.470000 | 1493.000000 | 1574.000000 | 1680.000000 | 1493.000000 |  | 3738 | Смещение кромок | GWAN |  | 05:44 | 05:57 | 06:14 | 0 | 375 | 3.070000 | EXT | Смещение кромок. Вовнутрь. Величина смещения - 3.1 мм. |  | (c)
41680.967000 | 0.000000 | -0.033000 | -11.085000 | -11.118000 | -1349.000000 | -961.000000 | -1031.000000 | 714.000000 |  | 3743 | Нарушение формы кольцевого шва | GWAN |  | 01:46 | 02:48 | 02:37 | 0 | 635 |  | EXT | Нарушение формы кольцевого шва |  | (c)
41680.967000 | 0.000000 | -0.015000 | -11.085000 | -11.100000 | -612.000000 | -473.000000 | -482.000000 | 351.000000 |  | 3743 | Смещение кромок | GWAN |  | 03:44 | 04:07 | 04:05 | 0 | 261 | 3.004000 | EXT | Смещение кромок. Вовнутрь. Величина смещения - 3 мм. |  | (c)
41692.052000 | 0.000000 | -0.020000 | -11.330000 | -11.350000 | -825.000000 | -665.000000 | -667.000000 | 509.000000 |  | 3744 | Смещение кромок | GWAN |  | 04:09 | 04:35 | 04:35 | 0 | 317 | 2.562000 | EXT | Смещение кромок. Наружу. Величина смещения - 2.6 мм. |  | (c)
41692.052000 | 0.000000 | -0.020000 | -11.330000 | -11.350000 | 128.000000 | 557.000000 | 419.000000 | 128.000000 |  | 3744 | Смещение кромок | GWAN |  | 06:43 | 07:52 | 07:30 | 0 | 584 | 3.154000 | EXT | Смещение кромок. Вовнутрь. Величина смещения - 3.2 мм. |  | (c)
41703.382000 | 0.000000 | -0.020000 | -11.585000 | -11.605000 | -1863.000000 | -1617.000000 | -1616.000000 | 1370.000000 |  | 3745 | Смещение кромок | GWAN |  | 04:51 | 05:31 | 05:31 | 0 | 494 | 3.015000 | EXT | Смещение кромок. Наружу. Величина смещения - 3 мм. |  | (c)
41703.382000 | 0.000000 | -0.035000 | -11.585000 | -11.620000 | 306.000000 | 411.000000 | 411.000000 | 306.000000 |  | 3745 | Смещение кромок | GWAN |  | 10:41 | 10:58 | 10:58 | 0 | 209 | 2.849000 | EXT | Смещение кромок. Вовнутрь. Величина смещения - 2.8 мм. |  | (c)
41731.810000 | 5.228000 | 5.203000 | -6.382000 | -6.407000 | -626.000000 | -473.000000 | -476.000000 | 326.000000 | 5203.000000 | 3747 |  | CORR | СIGR | 07:32 | 07:57 | 07:57 | 44 | 300 | 10.000000 | EXT | - |  | (c)
41738.192000 | 0.000000 | -0.030000 | -11.520000 | -11.550000 | -1888.000000 | -666.000000 | -1135.000000 | 382.000000 |  | 3748 | Нарушение формы кольцевого шва | GWAN |  | 00:54 | 04:12 | 02:56 | 0 | 1505 |  | EXT | Нарушение формы кольцевого шва |  | (c)
41738.192000 | 0.000000 | -0.031000 | -11.520000 | -11.551000 | 8.000000 | 368.000000 | 329.000000 | 8.000000 |  | 3748 | Нарушение формы кольцевого шва | GWAN |  | 06:00 | 06:58 | 06:52 | 0 | 641 |  | EXT | Нарушение формы кольцевого шва |  | (c)
41749.712000 | 0.000000 | -0.039000 | -11.330000 | -11.369000 | -1418.000000 | -757.000000 | -928.000000 | 438.000000 |  | 3749 | Нарушение формы кольцевого шва | GWAN |  | 01:03 | 02:49 | 02:22 | 0 | 980 |  | EXT | Нарушение формы кольцевого шва |  | (c)
41794.038000 | 10.381000 | 10.357000 | -0.039000 | -0.063000 | -380.000000 | -268.000000 | -281.000000 | 182.000000 | 25.000000 | 3752 |  | CORR | СIGR | 08:34 | 08:52 | 08:50 | 38 | 198 | 10.000000 | EXT | - |  | (c)
41794.077000 | 0.000000 | -0.024000 | -11.345000 | -11.369000 | 1608.000000 | 2057.000000 | 2003.000000 | 1608.000000 |  | 3753 | Нарушение формы кольцевого шва | GWAN |  | 05:40 | 06:53 | 06:44 | 0 | 791 |  | EXT | Нарушение формы кольцевого шва |  | (c)
41794.364000 | 0.287000 | 0.185000 | -11.058000 | -11.160000 | -1883.000000 | -1864.000000 | -1849.000000 | 1816.000000 | 185.000000 | 3753 |  | CORR | GENE | 08:17 | 08:20 | 08:22 | 221 | 67 | 13.000000 | EXT | - |  | (c)
41805.422000 | 0.000000 | -0.026000 | -11.235000 | -11.261000 | 499.000000 | 901.000000 | 946.000000 | 499.000000 |  | 3754 | Нарушение формы кольцевого шва | GWAN |  | 06:19 | 07:23 | 07:31 | 0 | 894 |  | EXT | Нарушение формы кольцевого шва |  | (c)
41805.561000 | 0.139000 | 0.089000 | -11.096000 | -11.146000 | 433.000000 | 626.000000 | 687.000000 | 433.000000 | 89.000000 | 3754 |  | CORR | GENE | 06:08 | 06:39 | 06:49 | 53 | 509 | 14.000000 | EXT | - |  | (c)
41816.599000 | 11.177000 | 11.099000 | -0.058000 | -0.136000 | 655.000000 | 847.000000 | 770.000000 | 655.000000 | 47.000000 | 3754 |  | CORR | GENE | 06:44 | 07:15 | 07:02 | 89 | 229 | 11.000000 | EXT | - |  | (c)
41816.657000 | 0.000000 | -0.025000 | -11.560000 | -11.585000 | -137.000000 | -36.000000 | -25.000000 | 0.000000 |  | 3755 | Смещение кромок | GWAN |  | 03:36 | 03:52 | 03:54 | 0 | 224 | 4.059000 | EXT | Смещение кромок. Наружу. Величина смещения - 4.1 мм. |  | (c)
41828.217000 | 0.000000 | -0.015000 | -11.275000 | -11.290000 | -2030.000000 | -1420.000000 | -1564.000000 | 1098.000000 |  | 3756 | Смещение кромок | GWAN |  | 11:38 | 01:16 | 00:53 | 0 | 932 | 3.878000 | EXT | Смещение кромок. Вовнутрь. Величина смещения - 3.9 мм. |  | (c)
41839.628000 | 0.136000 | 0.130000 | -11.434000 | -11.440000 | -1992.000000 | -1933.000000 | -1927.000000 | 1862.000000 | 130.000000 | 3757 |  | CORR | СIGR | 07:46 | 07:56 | 07:57 | 19 | 130 | 15.000000 | EXT | - |  | (c)
41851.039000 | 11.547000 | 11.527000 | -0.023000 | -0.043000 | 741.000000 | 837.000000 | 839.000000 | 741.000000 | 10.000000 | 3757 |  | ARTD | СIGR | 03:08 | 03:23 | 03:23 | 33 | 196 | 14.760077 | EXT | -. Эквивалент потери металла 15%. |  | (c)
41851.041000 | 11.549000 | 11.508000 | -0.021000 | -0.062000 | -2062.000000 | -1870.000000 | -1866.000000 | 1670.000000 | 14.000000 | 3757 |  | ARTD | GENE | 07:35 | 08:06 | 08:07 | 48 | 392 | 14.621493 | EXT | -. Эквивалент потери металла 15%. |  | (c)
41851.062000 | 0.000000 | -0.043000 | -11.620000 | -11.663000 | 969.000000 | 1176.000000 | 1150.000000 | 969.000000 |  | 3758 | Нарушение формы кольцевого шва | GWAN |  | 02:49 | 03:22 | 03:18 | 0 | 362 |  | EXT | Нарушение формы кольцевого шва |  | (c)
41851.062000 | 0.000000 | -0.056000 | -11.620000 | -11.676000 | -1768.000000 | -1527.000000 | -1502.000000 | 1237.000000 |  | 3758 | Нарушение формы кольцевого шва | GWAN |  | 07:27 | 08:06 | 08:10 | 0 | 531 |  | EXT | Нарушение формы кольцевого шва |  | (c)
41851.203000 | 0.141000 | 0.069000 | -11.479000 | -11.551000 | 1140.000000 | 1243.000000 | 1357.000000 | 1140.000000 | 69.000000 | 3758 |  | CORR | GENE | 03:17 | 03:33 | 03:52 | 87 | 433 | 13.000000 | EXT | - |  | (c)
41851.208000 | 0.146000 | 0.134000 | -11.474000 | -11.486000 | -1636.000000 | -1583.000000 | -1505.000000 | 1374.000000 | 134.000000 | 3758 |  | CORR | СIGR | 07:49 | 07:57 | 08:10 | 19 | 262 | 10.000000 | EXT | - |  | (c)
41862.682000 | 0.000000 | -0.033000 | -11.605000 | -11.638000 | -713.000000 | -622.000000 | -515.000000 | 317.000000 |  | 3759 | Нарушение формы кольцевого шва | GWAN |  | 06:01 | 06:15 | 06:33 | 0 | 397 |  | EXT | Нарушение формы кольцевого шва |  | (c)
41874.136000 | 11.454000 | 11.443000 | -0.151000 | -0.162000 | -782.000000 | 400.000000 | 0.000000 | 0.000000 | 140.000000 | 3759 |  | CORR | СIGR | 05:49 | 09:00 | 07:56 | 22 | 1565 | 14.000000 | EXT | - |  | (c)
41874.266000 | 11.584000 | 11.439000 | -0.021000 | -0.166000 | -1564.000000 | -1489.000000 | -1493.000000 | 1422.000000 | 7.000000 | 3759 |  | CORR | GENE | 03:43 | 03:55 | 03:55 | 159 | 142 | 21.000000 | EXT | - |  | (c)
41874.287000 | 0.000000 | -0.069000 | -10.925000 | -10.994000 | 1880.000000 | -276.000000 | -1064.000000 | 0.000000 |  | 3760 | Нарушение формы кольцевого шва | GWAN |  | 01:57 | 08:09 | 06:02 | 0 | 3034 |  | EXT | Нарушение формы кольцевого шва |  | (c)
41874.288000 | 0.001000 | 0.001000 | -10.924000 | -10.924000 | -1861.000000 | -1842.000000 | -1834.000000 | 1808.000000 | 1.000000 | 3760 |  | CORR | GENE | 03:53 | 03:56 | 03:57 | 47 | 53 | 15.000000 | EXT | - |  | (c)
41885.212000 | 0.000000 | -0.042000 | -11.500000 | -11.542000 | -158.000000 | -1646.000000 | 1901.000000 | 0.000000 |  | 3761 | Нарушение формы кольцевого шва | GWAN |  | 05:03 | 01:03 | 10:35 | 0 | 4117 |  | EXT | Нарушение формы кольцевого шва |  | (c)
41919.717000 | 0.000000 | -0.036000 | -11.605000 | -11.641000 | -1471.000000 | -665.000000 | 79.000000 | 0.000000 |  | 3764 | Нарушение формы кольцевого шва | GWAN |  | 04:19 | 06:30 | 08:30 | 0 | 3100 |  | EXT | Нарушение формы кольцевого шва |  | (c)
41931.322000 | 0.000000 | -0.033000 | -11.245000 | -11.278000 | 1539.000000 | 1662.000000 | 1637.000000 | 1539.000000 |  | 3765 | Нарушение формы кольцевого шва | GWAN |  | 05:23 | 05:43 | 05:39 | 0 | 195 |  | INT | Нарушение формы кольцевого шва |  | (c)
41931.322000 | 0.000000 | -0.015000 | -11.245000 | -11.260000 | 2119.000000 | -2101.000000 | -2174.000000 | 2005.000000 |  | 3765 | Смещение кромок | GWAN |  | 06:57 | 07:35 | 07:24 | 0 | 337 | 2.555000 | EXT | Смещение кромок. Вовнутрь. Величина смещения - 2.6 мм. |  | (c)
41953.812000 | 0.000000 | -0.038000 | -10.970000 | -11.008000 | 1322.000000 | 1593.000000 | 1590.000000 | 1322.000000 |  | 3767 | Нарушение формы кольцевого шва | GWAN |  | 09:17 | 10:01 | 10:00 | 0 | 536 |  | EXT | Нарушение формы кольцевого шва |  | (c)
41976.142000 | 0.000000 | -0.038000 | -11.070000 | -11.108000 | -485.000000 | -396.000000 | -398.000000 | 311.000000 |  | 3769 | Нарушение формы кольцевого шва | GWAN |  | 04:11 | 04:26 | 04:25 | 0 | 175 |  | EXT | Нарушение формы кольцевого шва |  | (c)
41976.142000 | 0.000000 | -0.034000 | -11.070000 | -11.104000 | -16.000000 | 249.000000 | 454.000000 | 0.000000 |  | 3769 | Нарушение формы кольцевого шва | GWAN |  | 05:27 | 06:10 | 06:43 | 0 | 939 |  | EXT | Нарушение формы кольцевого шва |  | (c)
41987.212000 | 0.000000 | -0.045000 | -11.290000 | -11.335000 | 430.000000 | 703.000000 | 593.000000 | 430.000000 |  | 3770 | Смещение кромок | GWAN |  | 08:12 | 08:56 | 08:38 | 0 | 325 | 3.057000 | EXT | Смещение кромок. Наружу. Величина смещения - 3.1 мм. |  | (c)
42020.767000 | 0.000000 | -0.025000 | -11.175000 | -11.200000 | -1944.000000 | -1720.000000 | -1800.000000 | 1656.000000 |  | 3773 | Смещение кромок | GWAN |  | 07:33 | 08:10 | 07:57 | 0 | 288 | 2.302000 | EXT | Смещение кромок. Наружу. Величина смещения - 2.3 мм. |  | (c)
42020.767000 | 0.000000 | -0.055000 | -11.175000 | -11.230000 | -351.000000 | 430.000000 | 618.000000 | 351.000000 |  | 3773 | Нарушение формы кольцевого шва | GWAN |  | 11:51 | 01:57 | 02:27 | 0 | 1938 |  | EXT | Нарушение формы кольцевого шва |  | (c)
42031.826000 | 11.059000 | 11.041000 | -0.116000 | -0.134000 | -2157.000000 | -1874.000000 | -1865.000000 | 1573.000000 | 59.000000 | 3773 |  | CORR | GENE | 06:59 | 07:45 | 07:46 | 75 | 584 | 10.000000 | EXT | - |  | (c)
42031.942000 | 0.000000 | -0.034000 | -11.105000 | -11.139000 | -884.000000 | -543.000000 | -665.000000 | 447.000000 |  | 3774 | Нарушение формы кольцевого шва | GWAN |  | 01:42 | 02:37 | 02:17 | 0 | 437 |  | EXT | Нарушение формы кольцевого шва |  | (c)
42031.942000 | 0.000000 | -0.041000 | -11.105000 | -11.146000 | -2028.000000 | -1950.000000 | -1907.000000 | 1787.000000 |  | 3774 | Смещение кромок | GWAN |  | 10:38 | 10:50 | 10:57 | 0 | 241 | 3.300000 | EXT | Смещение кромок. Вовнутрь. Величина смещения - 3.3 мм. |  | (c)
42038.493000 | 6.551000 | 6.539000 | -4.554000 | -4.566000 | 1176.000000 | 1271.000000 | 1259.000000 | 1176.000000 | 4526.000000 | 3774 |  | CORR | СIGR | 07:15 | 07:30 | 07:28 | 40 | 166 | 9.000000 | EXT | - |  | (c)
42054.187000 | 0.000000 | -0.035000 | -11.245000 | -11.280000 | 918.000000 | 2071.000000 | 1665.000000 | 918.000000 |  | 3776 | Нарушение формы кольцевого шва | GWAN |  | 07:11 | 10:17 | 09:12 | 0 | 1493 |  | EXT | Нарушение формы кольцевого шва |  | (c)
42054.330000 | 0.143000 | 0.136000 | -11.102000 | -11.109000 | -394.000000 | -298.000000 | -272.000000 | 150.000000 | 136.000000 | 3776 |  | CORR | СIGR | 03:39 | 03:55 | 03:59 | 19 | 244 | 11.000000 | EXT | - |  | (c)
42065.432000 | 0.000000 | -0.050000 | -11.200000 | -11.250000 | -1782.000000 | -1601.000000 | -1582.000000 | 1382.000000 |  | 3777 | Нарушение формы кольцевого шва | GWAN |  | 06:02 | 06:31 | 06:34 | 0 | 400 |  | EXT | Нарушение формы кольцевого шва |  | (c)
42076.741000 | 0.109000 | 0.063000 | -10.971000 | -11.017000 | -1743.000000 | -1620.000000 | -1603.000000 | 1462.000000 | 63.000000 | 3778 |  | CORR | GENE | 08:31 | 08:51 | 08:54 | 78 | 281 | 11.000000 | EXT | - |  | (c)
42186.912000 | 0.000000 | -0.046000 | -11.295000 | -11.341000 | 1686.000000 | 2161.000000 | -1613.000000 | 450.000000 |  | 3788 | Нарушение формы кольцевого шва | GWAN |  | 05:12 | 06:29 | 08:20 | 0 | 2325 |  | EXT | Нарушение формы кольцевого шва |  | (c)
42221.007000 | 0.000000 | -0.038000 | -10.810000 | -10.848000 | -1629.000000 | -1270.000000 | -1277.000000 | 924.000000 |  | 3791 | Нарушение формы кольцевого шва | GWAN |  | 01:49 | 02:47 | 02:46 | 0 | 705 |  | EXT | Нарушение формы кольцевого шва |  | (c)
42221.007000 | 0.000000 | -0.043000 | -10.810000 | -10.853000 | 615.000000 | 1118.000000 | 1087.000000 | 615.000000 |  | 3791 | Нарушение формы кольцевого шва | GWAN |  | 07:51 | 09:12 | 09:07 | 0 | 944 |  | EXT | Нарушение формы кольцевого шва |  | (c)
42222.107000 | 1.100000 | 1.054000 | -9.710000 | -9.756000 | 778.000000 | 899.000000 | 865.000000 | 778.000000 | 1054.000000 | 3791 |  | DENT |  | 08:17 | 08:37 | 08:31 | 99 | 174 | 0.492958 |  | -. Аномалия находится вблизи дефекта потери металла. |  | (c)
42222.124000 | 1.117000 | 1.111000 | -9.693000 | -9.699000 | 924.000000 | 1012.000000 | 987.000000 | 924.000000 | 1111.000000 | 3791 |  | GOUG | СIGR | 08:41 | 08:55 | 08:51 | 17 | 125 | 10.000000 | EXT | -. Задир. |  | (c)
42222.132000 | 1.125000 | 1.112000 | -9.685000 | -9.698000 | 638.000000 | 659.000000 | 708.000000 | 638.000000 | 1112.000000 | 3791 |  | GOUG | СIGR | 07:55 | 07:58 | 08:06 | 20 | 140 | 10.000000 | EXT | -. Задир. |  | (c)
42243.407000 | 0.000000 | -0.044000 | -11.160000 | -11.204000 | 1441.000000 | -1908.000000 | -904.000000 | 1212.000000 |  | 3793 | Нарушение формы кольцевого шва | GWAN |  | 11:38 | 02:37 | 05:19 | 0 | 4232 |  | EXT | Нарушение формы кольцевого шва |  | (c)
42254.567000 | 0.000000 | -0.040000 | -11.175000 | -11.215000 | -1431.000000 | 757.000000 | 143.000000 | 0.000000 |  | 3794 | Нарушение формы кольцевого шва | GWAN |  | 01:52 | 07:45 | 06:06 | 0 | 3149 |  | EXT | Нарушение формы кольцевого шва |  | (c)
42311.215000 | 0.133000 | 0.124000 | -10.962000 | -10.971000 | 365.000000 | 442.000000 | 496.000000 | 365.000000 | 124.000000 | 3799 |  | CORR | СIGR | 05:17 | 05:29 | 05:38 | 23 | 263 | 10.000000 | EXT | - |  | (c)
42322.120000 | 11.038000 | 11.009000 | -0.057000 | -0.086000 | 459.000000 | 939.000000 | 743.000000 | 459.000000 | 40.000000 | 3799 |  | ARTD | GENE | 05:32 | 06:49 | 06:18 | 46 | 567 |  | EXT | -. Технологический шов. |  | (c)
42333.342000 | 0.000000 | -0.025000 | -2.095000 | -2.120000 | -74.000000 | 137.000000 | 141.000000 | 0.000000 |  | 3800б | Смещение кромок | GWAN |  | 01:10 | 01:45 | 01:45 | 0 | 430 | 2.560000 | EXT | Смещение кромок. Вовнутрь. Величина смещения - 2.6 мм. Аномалия находится на упругопластическом изгибе: R=518 D, максимальное растяжение на 6.5 час. |  | (c)
42333.342000 | 0.000000 | -0.032000 | -2.095000 | -2.127000 | 1501.000000 | 1599.000000 | 1591.000000 | 37.044958 |  | 3800б | Непровар / утяжина | GWAN |  | 05:25 | 05:40 | 05:39 | 0 | 181 | 13.000000 | INT | Непровар / утяжина. Аномалия находится на упругопластическом изгибе: R=518 D, максимальное растяжение на 6.5 час. |  | (c)
42345.347000 | 0.000000 | -0.029000 | -11.045000 | -11.074000 | 752.000000 | 1368.000000 | 1133.000000 | 752.000000 |  | 3802 | Нарушение формы кольцевого шва | GWAN |  | 00:56 | 02:35 | 01:57 | 0 | 763 |  | EXT | Нарушение формы кольцевого шва. Аномалия находится на упругопластическом изгибе: R=414 D, максимальное растяжение на 6.4 час. |  | (c)
42345.347000 | 0.000000 | -0.044000 | -11.045000 | -11.089000 | 1800.000000 | 2031.000000 | 2003.000000 | 1800.000000 |  | 3802 | Нарушение формы кольцевого шва | GWAN |  | 03:45 | 04:22 | 04:18 | 0 | 406 |  | EXT | Нарушение формы кольцевого шва. Аномалия находится на упругопластическом изгибе: R=414 D, максимальное растяжение на 6.4 час. |  | (c)
42367.587000 | 0.000000 | -0.046000 | -11.040000 | -11.086000 | 1003.000000 | 1417.000000 | 1297.000000 | 1003.000000 |  | 3804 | Нарушение формы кольцевого шва | GWAN |  | 07:59 | 09:06 | 08:47 | 0 | 588 |  | EXT | Нарушение формы кольцевого шва |  | (c)
42401.257000 | 11.130000 | 11.031000 | -0.045000 | -0.144000 | 214.000000 | 1055.000000 | 693.000000 | 214.000000 | 45.000000 | 3806 |  | CORR | GENE | 02:52 | 05:08 | 04:10 | 99 | 959 | 14.000000 | EXT | - |  | (c)
42401.302000 | 0.000000 | -0.040000 | -11.475000 | -11.515000 | 626.000000 | 1567.000000 | 1235.000000 | 31.242064 |  | 3807 | Смещение кромок | GWAN |  | 01:18 | 03:49 | 02:56 | 0 | 1217 | 4.263000 | EXT | Смещение кромок. Вовнутрь. Аномалия находится на отводе. Величина смещения - 4.3 мм. |  | (c)
42401.302000 | 0.000000 | -0.029000 | -11.475000 | -11.504000 | -1222.000000 | -227.000000 | -592.000000 | 0.000000 |  | 3807 | Нарушение формы кольцевого шва | GWAN |  | 08:19 | 11:00 | 10:01 | 0 | 1260 |  | EXT | Нарушение формы кольцевого шва. Аномалия находится на отводе. |  | (c)
42404.080000 | 2.778000 | 2.631000 | -8.697000 | -8.844000 | 1246.000000 | 1370.000000 | 1322.000000 | 67.227935 | 2631.000000 | 3807 |  | CORR | GENE | 02:58 | 03:18 | 03:10 | 852 | 152 | 12.000000 | EXT | -. Аномалия находится на отводе. |  | (c)
42409.752000 | 8.450000 | 8.436000 | -3.025000 | -3.039000 | 1587.000000 | 1789.000000 | 1739.000000 | 27.420315 | 2983.000000 | 3807 |  | CORR | GENE | 03:53 | 04:25 | 04:17 | 56 | 304 | 11.000000 | EXT | -. Аномалия находится на отводе. |  | (c)
42409.765000 | 8.463000 | 8.436000 | -3.012000 | -3.039000 | 2084.000000 | 2208.000000 | 2181.000000 | 0.000000 | 2985.000000 | 3807 |  | CORR | GENE | 05:13 | 05:33 | 05:29 | 54 | 195 | 11.000000 | EXT | -. Аномалия находится на отводе. |  | (c)
42410.213000 | 8.911000 | 8.889000 | -2.564000 | -2.586000 | 2073.000000 | 2216.000000 | 2199.000000 | 0.000000 | 2538.000000 | 3807 |  | CORR | GENE | 05:11 | 05:34 | 05:31 | 48 | 252 | 10.000000 | EXT | -. Аномалия находится на отводе. |  | (c)
42410.238000 | 8.936000 | 8.913000 | -2.539000 | -2.562000 | 1568.000000 | 1675.000000 | 1774.000000 | 20.238168 | 2530.000000 | 3807 |  | CORR | СIGR | 03:50 | 04:07 | 04:23 | 32 | 412 | 11.000000 | EXT | -. Аномалия находится на отводе. |  | (c)
42410.735000 | 9.433000 | 9.394000 | -2.042000 | -2.081000 | 1643.000000 | 1689.000000 | 1742.000000 | 31.539994 | 2034.000000 | 3807 |  | CORR | GENE | 04:02 | 04:09 | 04:18 | 47 | 196 | 14.000000 | EXT | -. Аномалия находится на отводе. |  | (c)
42410.963000 | 9.661000 | 9.089000 | -1.814000 | -2.386000 | 2031.000000 | 2072.000000 | 2063.000000 | 10.972057 | 1232.000000 | 3807 |  | CORR | GENE | 05:04 | 05:11 | 05:09 | 1154 | 63 | 10.000000 | EXT | -. Аномалия находится на отводе. |  | (c)
42411.029000 | 9.727000 | 9.211000 | -1.748000 | -2.264000 | 2142.000000 | 2187.000000 | 2173.000000 | 2.140386 | 1340.000000 | 3807 |  | CORR | GENE | 05:22 | 05:29 | 05:27 | 924 | 62 | 11.000000 | EXT | -. Аномалия находится на отводе. |  | (c)
42411.590000 | 10.288000 | 10.138000 | -1.187000 | -1.337000 | 2210.000000 | 2223.000000 | 2221.000000 | 0.000000 | 1126.000000 | 3807 |  | CORR | AXGR | 05:33 | 05:35 | 05:35 | 211 | 21 | 15.000000 | EXT | -. Аномалия находится на отводе. |  | (c)
42412.088000 | 10.786000 | 10.753000 | -0.689000 | -0.722000 | 1999.000000 | 2133.000000 | 2130.000000 | 0.000000 | 684.000000 | 3807 |  | CORR | СIGR | 04:59 | 05:21 | 05:20 | 38 | 262 | 14.000000 | EXT | -. Аномалия находится на отводе. |  | (c)
42412.777000 | 0.000000 | -0.032000 | -11.320000 | -11.352000 | -1739.000000 | -1567.000000 | -1216.000000 | 693.000000 |  | 3808 | Нарушение формы кольцевого шва | GWAN |  | 06:57 | 07:25 | 08:21 | 0 | 1046 |  | EXT | Нарушение формы кольцевого шва. Аномалия находится на отводе. |  | (c)
42412.859000 | 0.082000 | 0.052000 | -11.238000 | -11.268000 | 2227.000000 | -2223.000000 | -2220.000000 | 2206.000000 | 52.000000 | 3808 |  | CORR | AXGR | 05:37 | 05:39 | 05:39 | 73 | 29 | 12.000000 | EXT | -. Аномалия находится на отводе. |  | (c)
42424.097000 | 0.000000 | -0.030000 | -11.525000 | -11.555000 | 699.000000 | 838.000000 | 898.000000 | 699.000000 |  | 3809 | Смещение кромок | GWAN |  | 07:50 | 08:12 | 08:22 | 0 | 398 | 2.756000 | EXT | Смещение кромок. Наружу. Аномалия находится на отводе. Величина смещения - 2.8 мм. |  | (c)
42435.622000 | 0.000000 | -0.015000 | -11.355000 | -11.370000 | 1636.000000 | 1761.000000 | 1780.000000 | 1636.000000 |  | 3810 | Смещение кромок | GWAN |  | 04:37 | 04:57 | 05:00 | 0 | 288 | 2.540000 | EXT | Смещение кромок. Наружу. Аномалия находится на отводе. Величина смещения - 2.5 мм. |  | (c)
42435.622000 | 0.000000 | -0.025000 | -11.355000 | -11.380000 | -2143.000000 | -1306.000000 | -1643.000000 | 1144.000000 |  | 3810 | Смещение кромок | GWAN |  | 06:27 | 08:42 | 07:47 | 0 | 999 | 5.529000 | EXT | Смещение кромок. Наружу. Аномалия находится на отводе. Величина смещения - 5.5 мм. |  | (c)
42446.977000 | 0.000000 | -0.037000 | -11.020000 | -11.057000 | 1633.000000 | -1469.000000 | -2021.000000 | 1213.000000 |  | 3811 | Нарушение формы кольцевого шва | GWAN |  | 03:41 | 07:20 | 05:51 | 0 | 1615 |  | EXT | Нарушение формы кольцевого шва |  | (c)
42502.121000 | 0.049000 | 0.010000 | -11.001000 | -11.040000 | -1637.000000 | -1545.000000 | -1490.000000 | 47.913161 | 10.000000 | 3816 | Дефект проката | MIAN | GENE | 07:23 | 07:38 | 07:46 | 114 | 293 | 11.000000 | INT | Дефект проката. Эквивалент потери металла 11%. Аномалия находится на отводе. |  | (c)
42524.102000 | 0.000000 | -0.135000 | -11.545000 | -11.680000 | -1442.000000 | -1149.000000 | -1171.000000 | 901.000000 |  | 3818 | Смещение кромок | GWAN |  | 01:58 | 02:45 | 02:42 | 0 | 540 | 3.154000 | EXT | Смещение кромок. Наружу. Аномалия находится на отводе. Величина смещения - 3.2 мм. |  | (c)
42524.102000 | 0.000000 | -0.049000 | -11.545000 | -11.594000 | 246.000000 | 2054.000000 | 1324.000000 | 246.000000 |  | 3818 | Нарушение формы кольцевого шва | GWAN |  | 06:30 | 11:22 | 09:24 | 0 | 2156 |  | EXT | Нарушение формы кольцевого шва. Аномалия находится на отводе. |  | (c)
42527.959000 | 3.857000 | 3.841000 | -7.688000 | -7.704000 | 93.000000 | 196.000000 | 184.000000 | 93.000000 | 3841.000000 | 3818 |  | CORR | СIGR | 06:06 | 06:22 | 06:20 | 37 | 181 | 13.000000 | EXT | -. Аномалия находится на отводе. |  | (c)
42535.647000 | 0.000000 | -0.030000 | -11.185000 | -11.215000 | 1101.000000 | 1238.000000 | 1308.000000 | 1101.000000 |  | 3819 | Смещение кромок | GWAN |  | 02:33 | 02:55 | 03:06 | 0 | 412 | 4.020000 | EXT | Смещение кромок. Вовнутрь. Аномалия находится на отводе. Величина смещения - 4 мм. |  | (c)
42538.097000 | 2.450000 | 2.429000 | -8.735000 | -8.756000 | -1196.000000 | -1154.000000 | -1155.000000 | 1114.000000 | 2429.000000 | 3819 |  | CORR | СIGR | 08:22 | 08:29 | 08:29 | 33 | 82 | 10.000000 | EXT | -. Аномалия находится на отводе. |  | (c)
42538.497000 | 2.850000 | 2.569000 | -8.335000 | -8.616000 | 2193.000000 | -1834.000000 | -2020.000000 | 1773.000000 | 2569.000000 | 3819 |  | GOUG | GENE | 05:29 | 06:39 | 06:09 | 373 | 495 | 10.000000 | EXT | -. Аномалия находится на отводе. Зона задиров. |  | (c)
42543.234000 | 7.587000 | 7.576000 | -3.598000 | -3.609000 | -1438.000000 | -1377.000000 | -1389.000000 | 1341.000000 | 3580.000000 | 3819 |  | CORR | СIGR | 07:43 | 07:53 | 07:51 | 29 | 97 | 10.000000 | EXT | -. Аномалия находится на отводе. |  | (c)
42546.832000 | 0.000000 | -0.036000 | -11.070000 | -11.106000 | 773.000000 | 1154.000000 | 1026.000000 | 773.000000 |  | 3820 | Нарушение формы кольцевого шва | GWAN |  | 00:02 | 01:03 | 00:43 | 0 | 506 |  | EXT | Нарушение формы кольцевого шва. Аномалия находится на отводе. |  | (c)
42546.832000 | 0.000000 | -0.015000 | -11.070000 | -11.085000 | 1648.000000 | 1730.000000 | 1746.000000 | 1648.000000 |  | 3820 | Смещение кромок | GWAN |  | 02:23 | 02:36 | 02:39 | 0 | 195 | 2.701000 | EXT | Смещение кромок. Вовнутрь. Аномалия находится на отводе. Величина смещения - 2.7 мм. |  | (c)
42546.832000 | 0.000000 | -0.040000 | -11.070000 | -11.110000 | 2177.000000 | -1926.000000 | -1964.000000 | 1644.000000 |  | 3820 | Нарушение формы кольцевого шва | GWAN |  | 03:49 | 04:46 | 04:40 | 0 | 640 |  | EXT | Нарушение формы кольцевого шва. Аномалия находится на отводе. |  | (c)
42546.832000 | 0.000000 | -0.030000 | -11.070000 | -11.100000 | -1459.000000 | -713.000000 | -999.000000 | 538.000000 |  | 3820 | Смещение кромок | GWAN |  | 06:02 | 08:02 | 07:16 | 0 | 921 | 5.101000 | EXT | Смещение кромок. Наружу. Аномалия находится на отводе. Величина смещения - 5.1 мм. |  | (c)
42555.291000 | 8.459000 | 8.352000 | -2.611000 | -2.718000 | 1944.000000 | -2208.000000 | 2140.000000 | 1944.000000 | 2491.000000 | 3820 |  | DENT |  | 03:11 | 04:01 | 03:43 | 227 | 393 | 0.422535 |  | - |  | (c)
42561.612000 | 3.710000 | 3.677000 | -7.765000 | -7.798000 | -591.000000 | -472.000000 | -514.000000 | 437.000000 | 3677.000000 | 3821 |  | GOUG | GENE | 07:17 | 07:36 | 07:29 | 97 | 154 | 7.000000 | EXT | -. Задир. |  | (c)
42580.802000 | 0.000000 | -0.030000 | -10.920000 | -10.950000 | 1549.000000 | 1671.000000 | 1763.000000 | 1549.000000 |  | 3823 | Смещение кромок | GWAN |  | 00:21 | 00:41 | 00:56 | 0 | 427 | 3.279000 | EXT | Смещение кромок. Вовнутрь. Величина смещения - 3.3 мм. Аномалия находится на упругопластическом изгибе: R=827 D, максимальное растяжение на 9.1 час. |  | (c)
42580.802000 | 0.000000 | -0.038000 | -10.920000 | -10.958000 | -1338.000000 | -705.000000 | -801.000000 | 265.000000 |  | 3823 | Нарушение формы кольцевого шва | GWAN |  | 04:36 | 06:18 | 06:02 | 0 | 1073 |  | EXT | Нарушение формы кольцевого шва. Аномалия находится на упругопластическом изгибе: R=827 D, максимальное растяжение на 9.1 час. |  | (c)
42591.722000 | 0.000000 | -0.030000 | -11.095000 | -11.125000 | 161.000000 | 869.000000 | 649.000000 | 161.000000 |  | 3824 | Нарушение формы кольцевого шва | GWAN |  | 02:23 | 04:17 | 03:41 | 0 | 976 |  | EXT | Нарушение формы кольцевого шва. Аномалия находится на упругопластическом изгибе: R=472 D, максимальное растяжение на 10.6 час. |  | (c)
42602.817000 | 0.000000 | -0.040000 | -10.970000 | -11.010000 | 2002.000000 | 2092.000000 | 2101.000000 | 2002.000000 |  | 3825 | Смещение кромок | GWAN |  | 11:05 | 11:20 | 11:21 | 0 | 197 | 4.505000 | EXT | Смещение кромок. Вовнутрь. Величина смещения - 4.5 мм. Аномалия находится на упругопластическом изгибе: R=757 D, максимальное растяжение на 9.4 час. |  | (c)
42602.817000 | 0.000000 | -0.045000 | -10.970000 | -11.015000 | -2221.000000 | -2134.000000 | -2144.000000 | 2067.000000 |  | 3825 | Смещение кромок | GWAN |  | 11:44 | 11:58 | 11:56 | 0 | 154 | 2.552000 | EXT | Смещение кромок. Наружу. Величина смещения - 2.6 мм. Аномалия находится на упругопластическом изгибе: R=757 D, максимальное растяжение на 9.4 час. |  | (c)
42613.787000 | 0.000000 | -0.028000 | -11.000000 | -11.028000 | -928.000000 | -622.000000 | -305.000000 | 0.000000 |  | 3826 | Нарушение формы кольцевого шва | GWAN |  | 07:39 | 08:28 | 09:19 | 0 | 1245 |  | EXT | Нарушение формы кольцевого шва. Аномалия находится на упругопластическом изгибе: R=818 D, максимальное растяжение на 7.9 час. |  | (c)
42624.787000 | 0.000000 | -0.050000 | -11.300000 | -11.350000 | -1678.000000 | -1188.000000 | -241.000000 | 1197.000000 |  | 3827 | Нарушение формы кольцевого шва | GWAN |  | 09:47 | 11:06 | 01:39 | 0 | 2875 |  | EXT | Нарушение формы кольцевого шва |  | (c)
42636.087000 | 0.000000 | -0.044000 | -11.490000 | -11.534000 | -1187.000000 | -524.000000 | -394.000000 | 0.000000 |  | 3828 | Нарушение формы кольцевого шва | GWAN |  | 03:39 | 05:26 | 05:47 | 0 | 1587 |  | EXT | Нарушение формы кольцевого шва |  | (c)
42636.087000 | 0.000000 | -0.034000 | -11.490000 | -11.524000 | 1370.000000 | 1967.000000 | 2063.000000 | 1370.000000 |  | 3828 | Нарушение формы кольцевого шва | GWAN |  | 10:31 | 00:08 | 00:23 | 0 | 1385 |  | EXT | Нарушение формы кольцевого шва |  | (c)
42647.577000 | 0.000000 | -0.015000 | -11.240000 | -11.255000 | 1420.000000 | 1655.000000 | 1638.000000 | 1420.000000 |  | 3829 | Смещение кромок | GWAN |  | 05:02 | 05:40 | 05:37 | 0 | 436 | 3.034000 | EXT | Смещение кромок. Вовнутрь. Величина смещения - 3 мм. |  | (c)
42647.577000 | 0.000000 | -0.033000 | -11.240000 | -11.273000 | 1879.000000 | 1886.000000 | 2000.000000 | 1879.000000 |  | 3829 | Нарушение формы кольцевого шва | GWAN |  | 06:16 | 06:17 | 06:35 | 0 | 242 |  | EXT | Нарушение формы кольцевого шва |  | (c)
42692.127000 | 0.000000 | -0.011000 | -11.055000 | -11.066000 | 214.000000 | 444.000000 | 407.000000 | 214.000000 |  | 3833 | Нарушение формы кольцевого шва | GWAN |  | 10:14 | 10:51 | 10:45 | 0 | 386 |  | EXT | Нарушение формы кольцевого шва |  | (c)
42703.182000 | 0.000000 | -0.025000 | -11.250000 | -11.275000 | -500.000000 | -376.000000 | -252.000000 | 4.000000 |  | 3834 | Нарушение формы кольцевого шва | GWAN |  | 08:15 | 08:36 | 08:55 | 0 | 495 |  | EXT | Нарушение формы кольцевого шва |  | (c)
42703.182000 | 0.000000 | -0.028000 | -11.250000 | -11.278000 | 752.000000 | 1065.000000 | 1065.000000 | 752.000000 |  | 3834 | Нарушение формы кольцевого шва | GWAN |  | 11:38 | 00:28 | 00:28 | 0 | 626 |  | EXT | Нарушение формы кольцевого шва |  | (c)
42714.432000 | 0.000000 | -0.023000 | -11.120000 | -11.143000 | -740.000000 | 236.000000 | -74.000000 | 0.000000 |  | 3835 | Нарушение формы кольцевого шва | GWAN |  | 03:20 | 05:58 | 05:08 | 0 | 1332 |  | EXT | Нарушение формы кольцевого шва |  | (c)
42747.974000 | 10.927000 | 10.908000 | -0.138000 | -0.157000 | 348.000000 | 453.000000 | 450.000000 | 348.000000 | 127.000000 | 3837 |  | CORR | СIGR | 06:29 | 06:46 | 06:46 | 30 | 205 | 13.000000 | EXT | - |  | (c)
42759.532000 | 0.000000 | -0.044000 | -11.580000 | -11.624000 | 888.000000 | 1330.000000 | 1199.000000 | 888.000000 |  | 3839 | Нарушение формы кольцевого шва | GWAN |  | 03:56 | 05:07 | 04:46 | 0 | 622 |  | EXT | Нарушение формы кольцевого шва |  | (c)
42759.556000 | 0.024000 | 0.002000 | -11.556000 | -11.578000 | 968.000000 | 1252.000000 | 1145.000000 | 968.000000 | 2.000000 | 3839 |  | CORR | СIGR | 04:09 | 04:54 | 04:37 | 32 | 355 | 21.000000 | EXT | - |  | (c)
42764.577000 | 5.045000 | 4.998000 | -6.535000 | -6.582000 | 762.000000 | 794.000000 | 791.000000 | 762.000000 | 4998.000000 | 3839 |  | DENT |  | 03:35 | 03:41 | 03:40 | 78 | 58 | 0.352113 |  | - |  | (c)
42782.302000 | 0.000000 | -0.035000 | -11.145000 | -11.180000 | -103.000000 | 439.000000 | 208.000000 | 0.000000 |  | 3841 | Нарушение формы кольцевого шва | GWAN |  | 05:19 | 06:46 | 06:09 | 0 | 624 |  | EXT | Нарушение формы кольцевого шва |  | (c)
42782.302000 | 0.000000 | -0.026000 | -11.145000 | -11.171000 | 998.000000 | 1111.000000 | 1094.000000 | 998.000000 |  | 3841 | Смещение кромок | GWAN |  | 08:17 | 08:35 | 08:32 | 0 | 192 | 2.676000 | EXT | Смещение кромок. Наружу. Величина смещения - 2.7 мм. |  | (c)
42793.447000 | 0.000000 | -0.035000 | -11.560000 | -11.595000 | 1538.000000 | 1982.000000 | 1920.000000 | 1538.000000 |  | 3842 | Нарушение формы кольцевого шва | GWAN |  | 02:47 | 03:58 | 03:48 | 0 | 764 |  | EXT | Нарушение формы кольцевого шва |  | (c)
42793.447000 | 0.000000 | -0.020000 | -11.560000 | -11.580000 | -1677.000000 | -1523.000000 | -1497.000000 | 1317.000000 |  | 3842 | Смещение кромок | GWAN |  | 06:08 | 06:33 | 06:37 | 0 | 360 | 2.912000 | EXT | Смещение кромок. Наружу. Величина смещения - 2.9 мм. |  | (c)
42827.802000 | 0.000000 | -0.063000 | -11.620000 | -11.683000 | 2018.000000 | 2144.000000 | 2227.000000 | 2018.000000 |  | 3845 | Нарушение формы кольцевого шва | GWAN |  | 10:36 | 10:57 | 11:10 | 0 | 418 |  | EXT | Нарушение формы кольцевого шва |  | (c)
42850.935000 | 11.513000 | 11.413000 | -0.092000 | -0.192000 | -2183.000000 | -1997.000000 | -2033.000000 | 1883.000000 | 2.000000 | 3846 |  | CORR | GENE | 04:42 | 05:12 | 05:06 | 190 | 300 | 20.000000 | EXT | - |  | (c)
42851.027000 | 0.000000 | -0.035000 | -11.600000 | -11.635000 | 1717.000000 | -1848.000000 | -2105.000000 | 1467.000000 |  | 3847 | Нарушение формы кольцевого шва | GWAN |  | 02:34 | 04:59 | 04:17 | 0 | 1277 |  | EXT | Нарушение формы кольцевого шва |  | (c)
42851.027000 | 0.000000 | -0.048000 | -11.600000 | -11.648000 | -1366.000000 | -1047.000000 | -476.000000 | 0.000000 |  | 3847 | Нарушение формы кольцевого шва | GWAN |  | 06:16 | 07:08 | 08:40 | 0 | 1780 |  | EXT | Нарушение формы кольцевого шва |  | (c)
42851.033000 | 0.006000 | 0.001000 | -11.594000 | -11.599000 | -1954.000000 | -1845.000000 | -1837.000000 | 1721.000000 | 1.000000 | 3847 |  | CORR | GENE | 04:41 | 04:59 | 05:00 | 220 | 232 | 29.000000 | EXT | - |  | (c)
42851.152000 | 0.125000 | 0.113000 | -11.475000 | -11.487000 | 1789.000000 | 1956.000000 | 2046.000000 | 1789.000000 | 113.000000 | 3847 |  | CORR | СIGR | 02:45 | 03:12 | 03:27 | 30 | 513 | 15.000000 | EXT | - |  | (c)
42862.610000 | 11.583000 | 11.554000 | -0.017000 | -0.046000 | -1934.000000 | -1808.000000 | -1828.000000 | 1721.000000 | 3.000000 | 3847 |  | CORR | СIGR | 04:45 | 05:05 | 05:02 | 43 | 212 | 21.000000 | EXT | - |  | (c)
42862.627000 | 0.000000 | -0.036000 | -11.535000 | -11.571000 | -2195.000000 | -857.000000 | -1097.000000 | 0.000000 |  | 3848 | Нарушение формы кольцевого шва | GWAN |  | 00:31 | 04:07 | 03:28 | 0 | 2196 |  | EXT | Нарушение формы кольцевого шва |  | (c)
42862.728000 | 0.101000 | 0.009000 | -11.434000 | -11.526000 | -584.000000 | -543.000000 | -506.000000 | 429.000000 | 9.000000 | 3848 |  | CORR | GENE | 04:51 | 04:58 | 05:03 | 218 | 154 | 12.000000 | EXT | - |  | (c)
42874.146000 | 11.519000 | 11.446000 | -0.016000 | -0.089000 | -734.000000 | -586.000000 | -508.000000 | 282.000000 | 3.000000 | 3848 |  | CORR | GENE | 04:27 | 04:51 | 05:03 | 86 | 452 | 21.000000 | EXT | - |  | (c)
42874.162000 | 0.000000 | -0.046000 | -11.375000 | -11.421000 | 1110.000000 | -1885.000000 | 2188.000000 | 1110.000000 |  | 3849а | Нарушение формы кольцевого шва | GWAN |  | 01:12 | 05:09 | 04:06 | 0 | 2155 |  | EXT | Нарушение формы кольцевого шва |  | (c)
42874.196000 | 0.034000 | 0.019000 | -11.341000 | -11.356000 | -2021.000000 | -1882.000000 | -1873.000000 | 1725.000000 | 19.000000 | 3849а |  | CORR | GENE | 04:47 | 05:09 | 05:10 | 146 | 296 | 23.000000 | EXT | - |  | (c)
42885.150000 | 10.988000 | 10.946000 | -0.387000 | -0.429000 | 1848.000000 | 2025.000000 | 2083.000000 | 1848.000000 | 352.000000 | 3849а |  | CORR | GENE | 03:11 | 03:40 | 03:49 | 77 | 471 | 11.000000 | EXT | - |  | (c)
42885.268000 | 11.106000 | 11.040000 | -0.269000 | -0.335000 | 1968.000000 | 2001.000000 | 2014.000000 | 1968.000000 | 103.000000 | 3849а |  | CORR | GENE | 03:30 | 03:36 | 03:38 | 232 | 92 | 10.000000 | EXT | - |  | (c)
42885.537000 | 0.000000 | -0.043000 | -2.180000 | -2.223000 | 468.000000 | 1080.000000 | 1654.000000 | 468.000000 |  | 3849б | Нарушение формы кольцевого шва | GWAN |  | 01:14 | 02:53 | 04:25 | 0 | 2371 |  | EXT | Нарушение формы кольцевого шва |  | (c)
42885.537000 | 0.000000 | -0.045000 | -2.180000 | -2.225000 | -936.000000 | -733.000000 | -505.000000 | 74.000000 |  | 3849б | Нарушение формы кольцевого шва | GWAN |  | 09:27 | 10:00 | 10:37 | 0 | 862 |  | EXT | Нарушение формы кольцевого шва |  | (c)
42887.592000 | 2.055000 | 1.976000 | -0.125000 | -0.204000 | -1881.000000 | -1687.000000 | -1762.000000 | 1642.000000 | 54.000000 | 3849б |  | CORR | GENE | 06:55 | 07:26 | 07:14 | 150 | 239 | 12.000000 | EXT | - |  | (c)
42887.593000 | 2.056000 | 1.941000 | -0.124000 | -0.239000 | 2221.000000 | -2099.000000 | -2117.000000 | 1993.000000 | 6.000000 | 3849б |  | CORR | GENE | 05:57 | 06:19 | 06:17 | 233 | 248 | 14.000000 | EXT | - |  | (c)
42887.644000 | 2.107000 | 1.794000 | -0.073000 | -0.386000 | -1632.000000 | -1583.000000 | -1584.000000 | 1535.000000 | 31.000000 | 3849б |  | CORR | GENE | 07:35 | 07:43 | 07:43 | 355 | 97 | 22.000000 | EXT | - |  | (c)
42887.717000 | 0.000000 | -0.040000 | -11.190000 | -11.230000 | -1240.000000 | -994.000000 | -54.000000 | 0.000000 |  | 3850а | Нарушение формы кольцевого шва | GWAN |  | 02:59 | 03:39 | 06:11 | 0 | 2373 |  | EXT | Нарушение формы кольцевого шва |  | (c)
42887.728000 | 0.011000 | 0.010000 | -11.179000 | -11.180000 | -716.000000 | 51.000000 | -82.000000 | 0.000000 | 10.000000 | 3850а |  | CORR | СIGR | 04:24 | 06:27 | 06:06 | 37 | 1268 | 13.000000 | EXT | - |  | (c)
42888.093000 | 0.376000 | 0.313000 | -10.814000 | -10.877000 | -308.000000 | 147.000000 | 3.000000 | 0.000000 | 313.000000 | 3850а |  | CORR | GENE | 05:30 | 06:43 | 06:20 | 98 | 622 | 20.000000 | EXT | - |  | (c)
42896.725000 | 9.008000 | 8.997000 | -2.182000 | -2.193000 | -831.000000 | -598.000000 | -651.000000 | 471.000000 | 2137.000000 | 3850а |  | CORR | GENE | 04:05 | 04:43 | 04:34 | 56 | 360 | 10.000000 | EXT | - |  | (c)
42898.843000 | 11.126000 | 11.100000 | -0.064000 | -0.090000 | -337.000000 | 36.000000 | -144.000000 | 0.000000 | 35.000000 | 3850а |  | CORR | GENE | 05:25 | 06:25 | 05:56 | 55 | 386 | 14.000000 | EXT | - |  | (c)
42898.907000 | 0.000000 | -0.043000 | -11.095000 | -11.138000 | -329.000000 | -67.000000 | 23.000000 | 0.000000 |  | 3850б | Нарушение формы кольцевого шва | GWAN |  | 07:47 | 08:29 | 08:43 | 0 | 705 |  | EXT | Нарушение формы кольцевого шва |  | (c)
42921.060000 | 11.058000 | 11.009000 | -0.192000 | -0.241000 | -38.000000 | -15.000000 | 34.000000 | 0.000000 | 166.000000 | 3851а |  | CORR | GENE | 06:39 | 06:42 | 06:50 | 75 | 145 | 17.000000 | EXT | - |  | (c)
42921.115000 | 11.113000 | 11.087000 | -0.137000 | -0.163000 | -327.000000 | -157.000000 | -59.000000 | 0.000000 | 110.000000 | 3851а |  | CORR | СIGR | 05:52 | 06:20 | 06:35 | 53 | 536 | 45.000000 | EXT | - |  | (c)
42921.243000 | 11.241000 | 11.146000 | -0.009000 | -0.104000 | -576.000000 | -235.000000 | -367.000000 | 158.000000 | 2.000000 | 3851а |  | CORR | GENE | 05:12 | 06:07 | 05:46 | 102 | 418 | 23.000000 | EXT | - |  | (c)
42921.252000 | 0.000000 | -0.033000 | -11.450000 | -11.483000 | 50.000000 | 390.000000 | 308.000000 | 50.000000 |  | 3851б | Нарушение формы кольцевого шва | GWAN |  | 05:12 | 06:07 | 05:54 | 0 | 516 |  | EXT | Нарушение формы кольцевого шва |  | (c)
42921.311000 | 0.059000 | 0.030000 | -11.391000 | -11.420000 | 372.000000 | 384.000000 | 386.000000 | 372.000000 | 30.000000 | 3851б |  | CORR | AXGR | 06:04 | 06:06 | 06:07 | 122 | 29 | 18.000000 | EXT | - |  | (c)
42932.292000 | 11.040000 | 11.029000 | -0.410000 | -0.421000 | 29.000000 | 221.000000 | 167.000000 | 29.000000 | 373.000000 | 3851б |  | CORR | СIGR | 05:09 | 05:40 | 05:31 | 48 | 278 | 17.000000 | EXT | - |  | (c)
42932.702000 | 0.000000 | -0.042000 | -11.420000 | -11.462000 | 421.000000 | 781.000000 | 1089.000000 | 421.000000 |  | 3852а | Нарушение формы кольцевого шва | GWAN |  | 00:40 | 01:38 | 02:28 | 0 | 1336 |  | EXT | Нарушение формы кольцевого шва |  | (c)
42943.986000 | 11.284000 | 11.268000 | -0.136000 | -0.152000 | -46.000000 | 208.000000 | 177.000000 | 0.000000 | 109.000000 | 3852а |  | CORR | СIGR | 11:24 | 00:06 | 00:00 | 43 | 445 | 10.000000 | EXT | - |  | (c)
42943.987000 | 11.285000 | 11.276000 | -0.135000 | -0.144000 | -2105.000000 | -1948.000000 | -1982.000000 | 1859.000000 | 116.000000 | 3852а |  | CORR | СIGR | 05:52 | 06:18 | 06:12 | 28 | 246 | 10.000000 | EXT | - |  | (c)
42955.592000 | 0.000000 | -0.038000 | -11.095000 | -11.133000 | 1656.000000 | 1974.000000 | 2217.000000 | 1656.000000 |  | 3853а | Нарушение формы кольцевого шва | GWAN |  | 07:27 | 08:18 | 08:57 | 0 | 1122 |  | EXT | Нарушение формы кольцевого шва |  | (c)
42955.744000 | 0.152000 | 0.134000 | -10.943000 | -10.961000 | 993.000000 | 1434.000000 | 1302.000000 | 993.000000 | 134.000000 | 3853а |  | CORR | СIGR | 05:40 | 06:51 | 06:30 | 37 | 618 | 30.000000 | EXT | - |  | (c)
42966.273000 | 10.681000 | 10.650000 | -0.414000 | -0.445000 | 629.000000 | 947.000000 | 972.000000 | 629.000000 | 379.000000 | 3853а |  | CORR | GENE | 04:41 | 05:33 | 05:37 | 66 | 687 | 35.000000 | EXT | - |  | (c)
42966.687000 | 0.000000 | -0.036000 | -11.465000 | -11.501000 | -984.000000 | 818.000000 | 45.000000 | 0.000000 |  | 3853б | Нарушение формы кольцевого шва | GWAN |  | 09:20 | 02:10 | 00:06 | 0 | 2057 |  | EXT | Нарушение формы кольцевого шва |  | (c)
42978.152000 | 0.000000 | -0.031000 | -11.595000 | -11.626000 | -1484.000000 | -1213.000000 | -1183.000000 | 881.000000 |  | 3858 | Нарушение формы кольцевого шва | GWAN |  | 06:29 | 07:13 | 07:18 | 0 | 603 |  | EXT | Нарушение формы кольцевого шва |  | (c)
42978.152000 | 0.000000 | -0.035000 | -11.595000 | -11.630000 | 454.000000 | 875.000000 | 722.000000 | 454.000000 |  | 3858 | Смещение кромок | GWAN |  | 11:42 | 00:50 | 00:25 | 0 | 534 | 2.879000 | EXT | Смещение кромок. Вовнутрь. Величина смещения - 2.9 мм. |  | (c)
42989.747000 | 0.000000 | -0.039000 | -10.705000 | -10.744000 | -2019.000000 | -1850.000000 | -1695.000000 | 1372.000000 |  | 3859 | Нарушение формы кольцевого шва | GWAN |  | 04:42 | 05:09 | 05:34 | 0 | 647 |  | EXT | Нарушение формы кольцевого шва |  | (c)
42989.747000 | 0.000000 | -0.044000 | -10.705000 | -10.749000 | -1252.000000 | 342.000000 | 16.000000 | 0.000000 |  | 3859 | Нарушение формы кольцевого шва | GWAN |  | 06:46 | 11:03 | 10:11 | 0 | 2536 |  | EXT | Нарушение формы кольцевого шва |  | (c)
43000.452000 | 0.000000 | -0.055000 | -11.600000 | -11.655000 | 1522.000000 | 1943.000000 | 1810.000000 | 1522.000000 |  | 3860 | Нарушение формы кольцевого шва | GWAN |  | 01:26 | 02:34 | 02:12 | 0 | 575 |  | EXT | Нарушение формы кольцевого шва |  | (c)
43000.452000 | 0.000000 | -0.030000 | -11.600000 | -11.630000 | 436.000000 | 572.000000 | 622.000000 | 436.000000 |  | 3860 | Смещение кромок | GWAN |  | 10:31 | 10:53 | 11:01 | 0 | 372 | 2.927000 | EXT | Смещение кромок. Вовнутрь. Величина смещения - 2.9 мм. |  | (c)
43010.520000 | 10.068000 | 9.967000 | -1.532000 | -1.633000 | 1978.000000 | 2001.000000 | 1999.000000 | 1978.000000 | 1435.000000 | 3860 |  | CORR | AXGR | 02:39 | 02:43 | 02:43 | 198 | 42 | 10.000000 | EXT | - |  | (c)
43011.910000 | 11.458000 | 11.444000 | -0.142000 | -0.156000 | -1238.000000 | -330.000000 | -720.000000 | 202.000000 | 92.000000 | 3860 |  | CORR | GENE | 06:00 | 08:27 | 07:24 | 64 | 1036 | 13.000000 | EXT | - |  | (c)
43012.014000 | 11.562000 | 11.455000 | -0.038000 | -0.145000 | 2108.000000 | 2190.000000 | 2214.000000 | 2108.000000 | 7.000000 | 3860 |  | CORR | GENE | 03:00 | 03:14 | 03:17 | 138 | 212 | 16.000000 | EXT | - |  | (c)
43012.021000 | 11.569000 | 11.546000 | -0.031000 | -0.054000 | -1207.000000 | -423.000000 | -702.000000 | 197.000000 | 15.000000 | 3860 |  | CORR | СIGR | 06:05 | 08:12 | 07:27 | 39 | 1010 | 36.000000 | EXT | - |  | (c)
43012.052000 | 0.000000 | -0.020000 | -11.370000 | -11.390000 | 13.000000 | 393.000000 | 385.000000 | 13.000000 |  | 3861 | Смещение кромок | GWAN |  | 03:06 | 04:08 | 04:06 | 0 | 744 | 3.728000 | EXT | Смещение кромок. Наружу. Величина смещения - 3.7 мм. |  | (c)
43012.070000 | 0.018000 | 0.002000 | -11.352000 | -11.368000 | 1189.000000 | 1851.000000 | 1708.000000 | 1189.000000 | 2.000000 | 3861 |  | CORR | СIGR | 06:16 | 08:03 | 07:40 | 36 | 1038 | 32.000000 | EXT | - |  | (c)
43012.133000 | 0.081000 | 0.047000 | -11.289000 | -11.323000 | 2.000000 | 32.000000 | 47.000000 | 2.000000 | 47.000000 | 3861 |  | CORR | GENE | 03:05 | 03:09 | 03:12 | 70 | 90 | 12.000000 | EXT | - |  | (c)
43012.185000 | 0.133000 | 0.123000 | -11.237000 | -11.247000 | -245.000000 | 30.000000 | -11.000000 | 0.000000 | 123.000000 | 3861 |  | CORR | СIGR | 02:25 | 03:09 | 03:03 | 27 | 468 | 25.000000 | EXT | - |  | (c)
43012.187000 | 0.135000 | 0.117000 | -11.235000 | -11.253000 | 1333.000000 | 1590.000000 | 1615.000000 | 1333.000000 | 117.000000 | 3861 |  | CORR | СIGR | 06:40 | 07:21 | 07:25 | 31 | 564 | 19.000000 | EXT | - |  | (c)
43012.192000 | 0.140000 | 0.124000 | -11.230000 | -11.246000 | 661.000000 | 784.000000 | 835.000000 | 661.000000 | 124.000000 | 3861 |  | CORR | СIGR | 04:51 | 05:11 | 05:19 | 30 | 349 | 12.000000 | EXT | - |  | (c)
43012.468000 | 0.416000 | 0.247000 | -10.954000 | -11.123000 | -68.000000 | -54.000000 | -35.000000 | 2.000000 | 247.000000 | 3861 |  | CORR | GENE | 02:53 | 02:56 | 02:59 | 633 | 66 | 13.000000 | EXT | - |  | (c)
43023.296000 | 11.244000 | 11.226000 | -0.126000 | -0.144000 | -251.000000 | 0.000000 | -104.000000 | 0.000000 | 109.000000 | 3861 |  | CORR | СIGR | 02:24 | 03:04 | 02:48 | 35 | 295 | 15.000000 | EXT | - |  | (c)
43023.554000 | 0.132000 | 0.109000 | -11.483000 | -11.506000 | -791.000000 | -699.000000 | -684.000000 | 577.000000 | 109.000000 | 3862 |  | CORR | СIGR | 07:54 | 08:09 | 08:11 | 23 | 214 | 11.000000 | EXT | - |  | (c)
43035.037000 | 0.000000 | -0.044000 | -11.605000 | -11.649000 | -902.000000 | 150.000000 | -128.000000 | 0.000000 |  | 3863 | Нарушение формы кольцевого шва | GWAN |  | 04:57 | 07:46 | 07:02 | 0 | 1547 |  | EXT | Нарушение формы кольцевого шва |  | (c)
43046.642000 | 0.000000 | -0.025000 | -11.610000 | -11.635000 | -324.000000 | 291.000000 | 88.000000 | 0.000000 |  | 3864 | Смещение кромок | GWAN |  | 03:00 | 04:39 | 04:07 | 0 | 825 | 3.497000 | EXT | Смещение кромок. Наружу. Величина смещения - 3.5 мм. |  | (c)
43046.642000 | 0.000000 | -0.040000 | -11.610000 | -11.650000 | 1005.000000 | 1336.000000 | 1249.000000 | 1005.000000 |  | 3864 | Нарушение формы кольцевого шва | GWAN |  | 06:35 | 07:28 | 07:14 | 0 | 487 |  | EXT | Нарушение формы кольцевого шва |  | (c)
43046.665000 | 0.023000 | 0.023000 | -11.587000 | -11.587000 | 1248.000000 | 1262.000000 | 1264.000000 | 1248.000000 | 23.000000 | 3864 |  | CORR | AXGR | 07:14 | 07:16 | 07:16 | 111 | 33 | 12.000000 | EXT | - |  | (c)
43046.671000 | 0.029000 | 0.020000 | -11.581000 | -11.590000 | 1049.000000 | 1073.000000 | 1072.000000 | 1049.000000 | 20.000000 | 3864 |  | CORR | AXGR | 06:42 | 06:45 | 06:45 | 94 | 45 | 13.000000 | EXT | - |  | (c)
43046.676000 | 0.034000 | 0.014000 | -11.576000 | -11.596000 | 1495.000000 | 1533.000000 | 1523.000000 | 1495.000000 | 14.000000 | 3864 |  | CORR | GENE | 07:54 | 08:00 | 07:58 | 114 | 56 | 13.000000 | EXT | - |  | (c)
43046.680000 | 0.038000 | 0.015000 | -11.572000 | -11.595000 | 1379.000000 | 1390.000000 | 1390.000000 | 1379.000000 | 15.000000 | 3864 |  | CORR | AXGR | 07:35 | 07:37 | 07:37 | 56 | 22 | 11.000000 | EXT | - |  | (c)
43046.762000 | 0.120000 | 0.120000 | -11.490000 | -11.490000 | 947.000000 | 1052.000000 | 1032.000000 | 947.000000 | 120.000000 | 3864 |  | CORR | СIGR | 06:25 | 06:42 | 06:39 | 20 | 171 | 12.000000 | EXT | - |  | (c)
43058.252000 | 0.000000 | -0.032000 | -11.595000 | -11.627000 | 1639.000000 | -1579.000000 | -1763.000000 | 704.000000 |  | 3865 | Нарушение формы кольцевого шва | GWAN |  | 04:12 | 07:32 | 07:03 | 0 | 2118 |  | EXT | Нарушение формы кольцевого шва |  | (c)
43058.252000 | 0.000000 | -0.040000 | -11.595000 | -11.635000 | -357.000000 | -250.000000 | -206.000000 | 55.000000 |  | 3865 | Смещение кромок | GWAN |  | 10:49 | 11:07 | 11:14 | 0 | 302 | 3.281000 | EXT | Смещение кромок. Вовнутрь. Величина смещения - 3.3 мм. |  | (c)
43058.252000 | 0.000000 | -0.035000 | -11.595000 | -11.630000 | 35.000000 | 526.000000 | 559.000000 | 35.000000 |  | 3865 | Смещение кромок | GWAN |  | 11:53 | 01:12 | 01:17 | 0 | 1048 | 4.355000 | EXT | Смещение кромок. Вовнутрь. Величина смещения - 4.4 мм. |  | (c)
43126.672000 | 0.000000 | -0.030000 | -11.120000 | -11.150000 | -191.000000 | 99.000000 | 207.000000 | 0.000000 |  | 3871 | Нарушение формы кольцевого шва | GWAN |  | 04:49 | 05:36 | 05:53 | 0 | 796 |  | EXT | Нарушение формы кольцевого шва |  | (c)
43149.293000 | 11.501000 | 11.486000 | -0.109000 | -0.124000 | 1553.000000 | 1707.000000 | 1683.000000 | 1553.000000 | 73.000000 | 3872 |  | CORR | СIGR | 06:20 | 06:45 | 06:41 | 51 | 261 | 10.000000 | EXT | - |  | (c)
43149.389000 | 11.597000 | 11.537000 | -0.013000 | -0.073000 | 1756.000000 | 1793.000000 | 1786.000000 | 1756.000000 | 3.000000 | 3872 |  | CORR | GENE | 06:53 | 06:59 | 06:58 | 70 | 60 | 12.000000 | EXT | - |  | (c)
43149.389000 | 11.597000 | 11.478000 | -0.013000 | -0.132000 | 2101.000000 | 2120.000000 | 2135.000000 | 2101.000000 | 2.000000 | 3872 |  | CORR | GENE | 07:48 | 07:52 | 07:54 | 130 | 69 | 10.000000 | EXT | - |  | (c)
43149.443000 | 0.041000 | 0.020000 | -11.379000 | -11.400000 | 1224.000000 | 1239.000000 | 1240.000000 | 1224.000000 | 20.000000 | 3873 |  | CORR | AXGR | 07:48 | 07:51 | 07:51 | 96 | 32 | 11.000000 | EXT | - |  | (c)
43149.533000 | 0.131000 | 0.118000 | -11.289000 | -11.302000 | 1062.000000 | 1172.000000 | 1159.000000 | 1062.000000 | 118.000000 | 3873 |  | CORR | СIGR | 07:22 | 07:40 | 07:38 | 22 | 195 | 11.000000 | EXT | - |  | (c)
43160.661000 | 11.259000 | 11.250000 | -0.161000 | -0.170000 | -562.000000 | -489.000000 | -479.000000 | 395.000000 | 149.000000 | 3873 |  | CORR | СIGR | 03:00 | 03:12 | 03:13 | 21 | 167 | 14.000000 | EXT | - |  | (c)
43160.672000 | 11.270000 | 11.258000 | -0.150000 | -0.162000 | 1082.000000 | 1165.000000 | 1156.000000 | 1082.000000 | 139.000000 | 3873 |  | CORR | СIGR | 07:25 | 07:38 | 07:37 | 23 | 148 | 12.000000 | EXT | - |  | (c)
43160.822000 | 0.000000 | -0.036000 | -11.365000 | -11.401000 | 196.000000 | 1160.000000 | 931.000000 | 196.000000 |  | 3874 | Нарушение формы кольцевого шва | GWAN |  | 05:42 | 08:18 | 07:41 | 0 | 1470 |  | EXT | Нарушение формы кольцевого шва |  | (c)
43160.864000 | 0.042000 | 0.027000 | -11.323000 | -11.338000 | -501.000000 | -476.000000 | -473.000000 | 446.000000 | 27.000000 | 3874 |  | CORR | GENE | 03:50 | 03:54 | 03:54 | 118 | 55 | 10.000000 | EXT | - |  | (c)
43160.926000 | 0.104000 | 0.085000 | -11.261000 | -11.280000 | -836.000000 | -769.000000 | -714.000000 | 593.000000 | 85.000000 | 3874 |  | CORR | СIGR | 02:56 | 03:07 | 03:15 | 32 | 243 | 12.000000 | EXT | - |  | (c)
43160.931000 | 0.109000 | 0.093000 | -11.256000 | -11.272000 | 949.000000 | 1021.000000 | 1041.000000 | 949.000000 | 93.000000 | 3874 |  | CORR | СIGR | 07:44 | 07:56 | 07:59 | 32 | 183 | 10.000000 | EXT | - |  | (c)
43160.941000 | 0.119000 | 0.094000 | -11.246000 | -11.271000 | 634.000000 | 767.000000 | 782.000000 | 634.000000 | 94.000000 | 3874 |  | CORR | СIGR | 06:53 | 07:15 | 07:17 | 37 | 295 | 13.000000 | EXT | - |  | (c)
43172.187000 | 0.000000 | -0.043000 | -11.400000 | -11.443000 | 601.000000 | 1592.000000 | 1581.000000 | 601.000000 |  | 3875 | Нарушение формы кольцевого шва | GWAN |  | 11:33 | 02:13 | 02:11 | 0 | 1961 |  | EXT | Нарушение формы кольцевого шва |  | (c)
43172.323000 | 0.136000 | 0.124000 | -11.264000 | -11.276000 | 2026.000000 | 2074.000000 | 2064.000000 | 2026.000000 | 124.000000 | 3875 |  | CORR | СIGR | 03:23 | 03:31 | 03:29 | 24 | 77 | 15.000000 | EXT | - |  | (c)
43183.561000 | 11.374000 | 11.354000 | -0.026000 | -0.046000 | -624.000000 | -403.000000 | -451.000000 | 278.000000 | 12.000000 | 3875 |  | CORR | СIGR | 08:15 | 08:51 | 08:43 | 34 | 346 | 25.000000 | EXT | - |  | (c)
43183.617000 | 0.030000 | 0.007000 | -11.595000 | -11.618000 | 1764.000000 | 2078.000000 | 2052.000000 | 1764.000000 | 7.000000 | 3876 |  | CORR | СIGR | 07:56 | 08:46 | 08:42 | 45 | 575 | 25.000000 | EXT | - |  | (c)
43183.695000 | 0.108000 | 0.098000 | -11.517000 | -11.527000 | 2120.000000 | -2212.000000 | -2228.000000 | 2114.000000 | 98.000000 | 3876 |  | CORR | СIGR | 08:53 | 09:14 | 09:12 | 37 | 227 | 12.000000 | EXT | - |  | (c)
43195.095000 | 11.508000 | 11.485000 | -0.117000 | -0.140000 | 566.000000 | 786.000000 | 732.000000 | 566.000000 | 85.000000 | 3876 |  | CORR | GENE | 04:42 | 05:18 | 05:09 | 55 | 331 | 10.000000 | EXT | - |  | (c)
43195.175000 | 11.588000 | 11.459000 | -0.037000 | -0.166000 | 1852.000000 | 1883.000000 | 1879.000000 | 1852.000000 | 2.000000 | 3876 |  | CORR | AXGR | 08:10 | 08:15 | 08:14 | 164 | 53 | 16.000000 | EXT | - |  | (c)
43195.197000 | 11.610000 | 11.598000 | -0.015000 | -0.027000 | 1760.000000 | 1832.000000 | 1803.000000 | 1760.000000 | 7.000000 | 3876 |  | CORR | СIGR | 07:55 | 08:07 | 08:02 | 20 | 85 | 15.000000 | EXT | - |  | (c)
43195.197000 | 11.610000 | 11.482000 | -0.015000 | -0.143000 | 2149.000000 | 2164.000000 | 2177.000000 | 2149.000000 | 5.000000 | 3876 |  | CORR | GENE | 08:58 | 09:00 | 09:02 | 138 | 56 | 14.000000 | EXT | - |  | (c)
43195.228000 | 0.016000 | 0.004000 | -11.629000 | -11.641000 | -1514.000000 | -1163.000000 | -1278.000000 | 1043.000000 | 4.000000 | 3877 |  | CORR | СIGR | 07:23 | 08:20 | 08:01 | 32 | 471 | 25.000000 | EXT | - |  | (c)
43195.247000 | 0.035000 | 0.021000 | -11.610000 | -11.624000 | -937.000000 | -909.000000 | -901.000000 | 864.000000 | 21.000000 | 3877 |  | CORR | GENE | 08:56 | 09:01 | 09:02 | 124 | 73 | 15.000000 | EXT | - |  | (c)
43195.256000 | 0.044000 | 0.021000 | -11.601000 | -11.624000 | 1380.000000 | 1426.000000 | 1421.000000 | 1380.000000 | 21.000000 | 3877 |  | CORR | GENE | 03:10 | 03:18 | 03:17 | 78 | 83 | 14.000000 | EXT | - |  | (c)
43195.287000 | 0.075000 | 0.021000 | -11.570000 | -11.624000 | 1540.000000 | 1562.000000 | 1573.000000 | 1540.000000 | 21.000000 | 3877 |  | CORR | GENE | 03:36 | 03:40 | 03:41 | 78 | 65 | 13.000000 | EXT | - |  | (c)
43195.317000 | 0.105000 | 0.052000 | -11.540000 | -11.593000 | 1793.000000 | 1815.000000 | 1824.000000 | 1793.000000 | 52.000000 | 3877 |  | CORR | GENE | 04:17 | 04:20 | 04:22 | 60 | 62 | 11.000000 | EXT | - |  | (c)
43195.355000 | 0.143000 | 0.118000 | -11.502000 | -11.527000 | 1101.000000 | 1453.000000 | 1558.000000 | 1101.000000 | 118.000000 | 3877 |  | CORR | СIGR | 02:25 | 03:22 | 03:39 | 51 | 915 | 13.000000 | EXT | - |  | (c)
43195.355000 | 0.143000 | 0.133000 | -11.502000 | -11.512000 | -1841.000000 | -1361.000000 | -1523.000000 | 1205.000000 | 133.000000 | 3877 |  | CORR | СIGR | 06:30 | 07:48 | 07:22 | 20 | 636 | 14.000000 | EXT | - |  | (c)
43195.472000 | 0.260000 | 0.188000 | -11.385000 | -11.457000 | 1364.000000 | 1382.000000 | 1388.000000 | 1364.000000 | 188.000000 | 3877 |  | CORR | AXGR | 03:08 | 03:11 | 03:12 | 153 | 49 | 13.000000 | EXT | - |  | (c)
43206.884000 | 0.027000 | 0.011000 | -11.593000 | -11.609000 | -1494.000000 | -662.000000 | -509.000000 | 0.000000 | 11.000000 | 3878 |  | CORR | СIGR | 06:06 | 08:20 | 08:45 | 37 | 1971 | 15.000000 | EXT | - |  | (c)
43207.002000 | 0.145000 | 0.135000 | -11.475000 | -11.485000 | 2013.000000 | -2229.000000 | -1643.000000 | 839.000000 | 135.000000 | 3878 |  | CORR | СIGR | 03:32 | 04:07 | 05:42 | 20 | 1609 | 11.000000 | EXT | - |  | (c)
43230.152000 | 0.060000 | 0.008000 | -11.080000 | -11.132000 | -1427.000000 | -782.000000 | -369.000000 | 0.000000 | 8.000000 | 3880 |  | CORR | GENE | 03:06 | 04:50 | 05:57 | 157 | 2117 | 19.000000 | EXT | - |  | (c)
43241.106000 | 11.014000 | 11.007000 | -0.126000 | -0.133000 | 258.000000 | 331.000000 | 333.000000 | 258.000000 | 78.000000 | 3880 |  | CORR | GENE | 07:38 | 07:50 | 07:50 | 55 | 150 | 12.000000 | EXT | - |  | (c)
43241.110000 | 11.018000 | 11.005000 | -0.122000 | -0.135000 | -752.000000 | -689.000000 | -659.000000 | 565.000000 | 113.000000 | 3880 |  | CORR | СIGR | 04:55 | 05:06 | 05:10 | 22 | 187 | 10.000000 | EXT | - |  | (c)
43241.203000 | 11.111000 | 11.063000 | -0.029000 | -0.077000 | 275.000000 | 301.000000 | 301.000000 | 275.000000 | 4.000000 | 3880 |  | CORR | GENE | 07:41 | 07:45 | 07:45 | 73 | 52 | 14.000000 | EXT | - |  | (c)
43252.692000 | 11.460000 | 11.439000 | -0.140000 | -0.161000 | -68.000000 | 366.000000 | 218.000000 | 0.000000 | 137.000000 | 3881 |  | CORR | СIGR | 06:46 | 07:56 | 07:32 | 24 | 572 | 10.000000 | EXT | - |  | (c)
43252.696000 | 11.464000 | 11.446000 | -0.136000 | -0.154000 | 695.000000 | 827.000000 | 795.000000 | 695.000000 | 123.000000 | 3881 |  | CORR | СIGR | 08:49 | 09:10 | 09:05 | 31 | 199 | 23.000000 | EXT | - |  | (c)
43252.802000 | 11.570000 | 11.481000 | -0.030000 | -0.119000 | 790.000000 | 818.000000 | 811.000000 | 790.000000 | 4.000000 | 3881 |  | CORR | AXGR | 09:04 | 09:09 | 09:08 | 115 | 43 | 23.000000 | EXT | - |  | (c)
43252.850000 | 0.018000 | 0.005000 | -11.157000 | -11.170000 | 1286.000000 | 1461.000000 | 1463.000000 | 1286.000000 | 5.000000 | 3882 |  | CORR | GENE | 08:46 | 09:14 | 09:15 | 57 | 355 | 24.000000 | EXT | - |  | (c)
43252.855000 | 0.023000 | 0.008000 | -11.152000 | -11.167000 | 683.000000 | 792.000000 | 921.000000 | 683.000000 | 8.000000 | 3882 |  | CORR | GENE | 07:09 | 07:26 | 07:47 | 47 | 475 | 14.000000 | EXT | - |  | (c)
43252.967000 | 0.135000 | 0.124000 | -11.040000 | -11.051000 | 715.000000 | 830.000000 | 827.000000 | 715.000000 | 124.000000 | 3882 |  | CORR | СIGR | 07:14 | 07:32 | 07:32 | 19 | 225 | 10.000000 | EXT | - |  | (c)
43252.974000 | 0.142000 | 0.125000 | -11.033000 | -11.050000 | -128.000000 | 53.000000 | 191.000000 | 0.000000 | 125.000000 | 3882 |  | CORR | СIGR | 04:58 | 05:27 | 05:49 | 30 | 638 | 12.000000 | EXT | - |  | (c)
43263.871000 | 11.039000 | 11.028000 | -0.136000 | -0.147000 | -27.000000 | 550.000000 | 469.000000 | 0.000000 | 125.000000 | 3882 |  | CORR | СIGR | 05:14 | 06:47 | 06:34 | 22 | 992 | 13.000000 | EXT | - |  | (c)
43263.905000 | 11.073000 | 11.008000 | -0.102000 | -0.167000 | 999.000000 | 1019.000000 | 1014.000000 | 999.000000 | 44.000000 | 3882 |  | CORR | AXGR | 08:00 | 08:03 | 08:02 | 123 | 31 | 12.000000 | EXT | - |  | (c)
43263.947000 | 11.115000 | 11.093000 | -0.060000 | -0.082000 | -512.000000 | -455.000000 | -377.000000 | 242.000000 | 43.000000 | 3882 |  | CORR | СIGR | 03:56 | 04:05 | 04:18 | 39 | 270 | 14.000000 | EXT | - |  | (c)
43263.950000 | 11.118000 | 11.069000 | -0.057000 | -0.106000 | -3.000000 | 700.000000 | 410.000000 | 0.000000 | 43.000000 | 3882 |  | CORR | GENE | 05:18 | 07:11 | 06:25 | 63 | 825 | 12.000000 | EXT | - |  | (c)
43264.026000 | 0.019000 | 0.014000 | -11.056000 | -11.061000 | 1554.000000 | 1807.000000 | 1686.000000 | 1554.000000 | 14.000000 | 3883 |  | CORR | GENE | 07:29 | 08:10 | 07:50 | 154 | 264 | 20.000000 | EXT | - |  | (c)
43264.089000 | 0.082000 | 0.032000 | -10.993000 | -11.043000 | 422.000000 | 1087.000000 | 864.000000 | 422.000000 | 32.000000 | 3883 |  | CORR | GENE | 04:26 | 06:13 | 05:37 | 123 | 884 | 12.000000 | EXT | - |  | (c)
43274.940000 | 10.933000 | 10.916000 | -0.142000 | -0.159000 | 676.000000 | 1748.000000 | 1298.000000 | 676.000000 | 118.000000 | 3883 |  | CORR | СIGR | 05:07 | 08:00 | 06:47 | 41 | 1245 | 11.000000 | EXT | - |  | (c)
43275.063000 | 11.056000 | 11.031000 | -0.019000 | -0.044000 | 1055.000000 | 1779.000000 | 1625.000000 | 1055.000000 | 5.000000 | 3883 |  | CORR | СIGR | 06:08 | 08:05 | 07:40 | 39 | 1141 | 11.000000 | EXT | - |  | (c)
43275.157000 | 0.075000 | 0.061000 | -11.515000 | -11.529000 | -1114.000000 | -907.000000 | -986.000000 | 857.000000 | 61.000000 | 3884 |  | CORR | GENE | 07:56 | 08:30 | 08:17 | 78 | 258 | 17.000000 | EXT | - |  | (c)
43286.528000 | 11.446000 | 11.429000 | -0.144000 | -0.161000 | -936.000000 | -830.000000 | -796.000000 | 657.000000 | 134.000000 | 3884 |  | CORR | СIGR | 08:25 | 08:42 | 08:48 | 27 | 279 | 11.000000 | EXT | - |  | (c)
43286.549000 | 11.467000 | 11.441000 | -0.123000 | -0.149000 | -1782.000000 | -1414.000000 | -1517.000000 | 1252.000000 | 92.000000 | 3884 |  | CORR | GENE | 06:09 | 07:08 | 06:51 | 57 | 530 | 12.000000 | EXT | - |  | (c)
43286.656000 | 11.574000 | 11.428000 | -0.016000 | -0.162000 | -1227.000000 | -1124.000000 | -1096.000000 | 964.000000 | 1.000000 | 3884 |  | CORR | GENE | 07:38 | 07:55 | 08:00 | 161 | 263 | 25.000000 | EXT | - |  | (c)
43286.701000 | 0.029000 | 0.009000 | -10.931000 | -10.951000 | -926.000000 | -897.000000 | -900.000000 | 874.000000 | 9.000000 | 3885 |  | CORR | GENE | 07:50 | 07:54 | 07:54 | 137 | 52 | 20.000000 | EXT | - |  | (c)
43297.606000 | 10.934000 | 10.883000 | -0.026000 | -0.077000 | -813.000000 | -793.000000 | -799.000000 | 785.000000 | 10.000000 | 3885 |  | CORR | AXGR | 08:08 | 08:11 | 08:10 | 67 | 28 | 14.000000 | EXT | - |  | (c)
43297.623000 | 10.951000 | 10.889000 | -0.009000 | -0.071000 | 1996.000000 | 2007.000000 | 2044.000000 | 1996.000000 | 8.000000 | 3885 |  | CORR | GENE | 03:41 | 03:43 | 03:49 | 63 | 96 | 11.000000 | EXT | - |  | (c)
43297.632000 | 0.000000 | -0.057000 | -11.225000 | -11.282000 | -1841.000000 | -1427.000000 | -1434.000000 | 1027.000000 |  | 3886 | Нарушение формы кольцевого шва | GWAN |  | 06:38 | 07:45 | 07:44 | 0 | 814 |  | EXT | Нарушение формы кольцевого шва |  | (c)
43297.632000 | 0.000000 | -0.041000 | -11.225000 | -11.266000 | -591.000000 | -533.000000 | -428.000000 | 266.000000 |  | 3886 | Смещение кромок | GWAN |  | 10:00 | 10:09 | 10:26 | 0 | 325 | 3.227000 | EXT | Смещение кромок. Вовнутрь. Величина смещения - 3.2 мм. |  | (c)
43297.633000 | 0.001000 | 0.001000 | -11.224000 | -11.224000 | -1368.000000 | -1260.000000 | -1222.000000 | 1075.000000 | 1.000000 | 3886 |  | CORR | GENE | 07:54 | 08:12 | 08:18 | 189 | 293 | 14.000000 | EXT | - |  | (c)
43297.708000 | 0.076000 | 0.008000 | -11.149000 | -11.217000 | 1497.000000 | 1530.000000 | 1526.000000 | 1497.000000 | 8.000000 | 3886 |  | CORR | GENE | 03:37 | 03:42 | 03:41 | 138 | 57 | 13.000000 | EXT | - |  | (c)
43308.834000 | 11.202000 | 11.182000 | -0.023000 | -0.043000 | -1366.000000 | -1114.000000 | -1097.000000 | 829.000000 | 5.000000 | 3886 |  | CORR | СIGR | 07:55 | 08:35 | 08:38 | 38 | 537 | 16.000000 | EXT | - |  | (c)
43308.880000 | 0.023000 | 0.018000 | -11.232000 | -11.237000 | -1204.000000 | -820.000000 | -919.000000 | 633.000000 | 18.000000 | 3887 |  | CORR | GENE | 07:11 | 08:13 | 07:57 | 174 | 572 | 10.000000 | EXT | - |  | (c)
43308.886000 | 0.029000 | 0.026000 | -11.226000 | -11.229000 | 2103.000000 | 2127.000000 | 2119.000000 | 2103.000000 | 26.000000 | 3887 |  | CORR | AXGR | 04:05 | 04:09 | 04:08 | 148 | 33 | 13.000000 | EXT | - |  | (c)
43308.891000 | 0.034000 | 0.016000 | -11.221000 | -11.239000 | -468.000000 | -430.000000 | -436.000000 | 403.000000 | 16.000000 | 3887 |  | CORR | GENE | 09:10 | 09:16 | 09:15 | 146 | 66 | 11.000000 | EXT | - |  | (c)
43318.433000 | 9.576000 | 9.197000 | -1.679000 | -2.058000 | 923.000000 | 1007.000000 | 1045.000000 | 923.000000 | 1661.000000 | 3887 |  | GOUG | GENE | 00:54 | 01:08 | 01:14 | 397 | 244 | 11.000000 | EXT | -. Зона задиров. |  | (c)
43319.577000 | 10.720000 | 10.675000 | -0.535000 | -0.580000 | 1071.000000 | 1119.000000 | 1118.000000 | 1071.000000 | 493.000000 | 3887 |  | DENT |  | 01:18 | 01:26 | 01:26 | 87 | 94 | 0.492958 |  | - |  | (c)
43319.731000 | 10.874000 | 10.832000 | -0.381000 | -0.423000 | 1033.000000 | 1069.000000 | 1059.000000 | 1033.000000 | 352.000000 | 3887 |  | DENT |  | 01:12 | 01:18 | 01:16 | 71 | 52 | 0.281690 |  | - |  | (c)
43320.016000 | 11.159000 | 11.108000 | -0.096000 | -0.147000 | 1028.000000 | 1073.000000 | 1071.000000 | 1028.000000 | 62.000000 | 3887 |  | DENT |  | 01:11 | 01:19 | 01:18 | 85 | 85 | 0.422535 |  | -. Аномалия находится вблизи кольцевого сварного шва. |  | (c)
43320.052000 | 11.195000 | 11.140000 | -0.060000 | -0.115000 | 865.000000 | 923.000000 | 907.000000 | 865.000000 | 35.000000 | 3887 |  | DENT |  | 00:45 | 00:55 | 00:52 | 80 | 84 | 0.352113 |  | -. Аномалия находится вблизи кольцевого сварного шва. |  | (c)
43320.090000 | 11.233000 | 11.215000 | -0.022000 | -0.040000 | -956.000000 | -877.000000 | -745.000000 | 534.000000 | 13.000000 | 3887 |  | CORR | СIGR | 07:51 | 08:04 | 08:25 | 27 | 422 | 12.000000 | EXT | - |  | (c)
43320.112000 | 0.000000 | -0.023000 | -11.320000 | -11.343000 | 527.000000 | 596.000000 | 741.000000 | 527.000000 |  | 3888 | Нарушение формы кольцевого шва | GWAN |  | 06:19 | 06:30 | 06:54 | 0 | 427 |  | EXT | Нарушение формы кольцевого шва |  | (c)
43320.131000 | 0.019000 | 0.009000 | -11.301000 | -11.311000 | 1052.000000 | 1216.000000 | 1291.000000 | 1052.000000 | 9.000000 | 3888 |  | CORR | СIGR | 07:44 | 08:10 | 08:23 | 25 | 478 | 14.000000 | EXT | - |  | (c)
43320.250000 | 0.138000 | 0.128000 | -11.182000 | -11.192000 | -594.000000 | -490.000000 | -342.000000 | 89.000000 | 128.000000 | 3888 |  | CORR | СIGR | 03:18 | 03:35 | 03:59 | 22 | 504 | 11.000000 | EXT | - |  | (c)
43320.255000 | 0.143000 | 0.132000 | -11.177000 | -11.188000 | 813.000000 | 1025.000000 | 997.000000 | 813.000000 | 132.000000 | 3888 |  | CORR | СIGR | 07:05 | 07:40 | 07:35 | 27 | 368 | 10.000000 | EXT | - |  | (c)
43320.258000 | 0.146000 | 0.114000 | -11.174000 | -11.206000 | -21.000000 | 568.000000 | 383.000000 | 0.000000 | 114.000000 | 3888 |  | CORR | СIGR | 04:51 | 06:26 | 05:56 | 44 | 809 | 10.000000 | EXT | - |  | (c)
43331.339000 | 11.227000 | 11.190000 | -0.093000 | -0.130000 | -236.000000 | -167.000000 | -95.000000 | 0.000000 | 79.000000 | 3888 |  | CORR | GENE | 04:16 | 04:27 | 04:39 | 51 | 282 | 12.000000 | EXT | - |  | (c)
43331.453000 | 0.021000 | 0.006000 | -11.539000 | -11.554000 | 243.000000 | 378.000000 | 421.000000 | 243.000000 | 6.000000 | 3889 |  | CORR | СIGR | 07:57 | 08:19 | 08:26 | 42 | 356 | 19.000000 | EXT | - |  | (c)
43354.487000 | 0.000000 | -0.030000 | -11.405000 | -11.435000 | 1545.000000 | 1899.000000 | 1916.000000 | 1545.000000 |  | 3891 | Нарушение формы кольцевого шва | GWAN |  | 00:01 | 00:58 | 01:01 | 0 | 743 |  | EXT | Нарушение формы кольцевого шва |  | (c)
43354.487000 | 0.000000 | -0.030000 | -11.405000 | -11.435000 | -1302.000000 | -235.000000 | -5.000000 | 0.000000 |  | 3891 | Нарушение формы кольцевого шва | GWAN |  | 04:21 | 07:14 | 07:51 | 0 | 2594 |  | EXT | Нарушение формы кольцевого шва |  | (c)
43365.726000 | 11.239000 | 11.227000 | -0.166000 | -0.178000 | -366.000000 | -24.000000 | -49.000000 | 0.000000 | 151.000000 | 3891 |  | CORR | СIGR | 06:53 | 07:48 | 07:44 | 27 | 633 | 19.000000 | EXT | - |  | (c)
43365.892000 | 0.000000 | -0.036000 | -11.230000 | -11.266000 | 710.000000 | 1172.000000 | 1120.000000 | 710.000000 |  | 3892 | Нарушение формы кольцевого шва | GWAN |  | 06:23 | 07:38 | 07:29 | 0 | 820 |  | EXT | Нарушение формы кольцевого шва |  | (c)
43365.892000 | 0.000000 | -0.051000 | -11.230000 | -11.281000 | 1976.000000 | 2069.000000 | 2057.000000 | 1976.000000 |  | 3892 | Смещение кромок | GWAN |  | 09:47 | 10:02 | 10:01 | 0 | 163 | 2.283000 | EXT | Смещение кромок. Наружу. Величина смещения - 2.3 мм. |  | (c)
43365.900000 | 0.008000 | 0.002000 | -11.222000 | -11.228000 | 540.000000 | 1172.000000 | 1047.000000 | 540.000000 | 2.000000 | 3892 |  | CORR | GENE | 05:56 | 07:38 | 07:18 | 87 | 1014 | 19.000000 | EXT | - |  | (c)
43365.913000 | 0.021000 | 0.012000 | -11.209000 | -11.218000 | -265.000000 | -113.000000 | -113.000000 | 0.000000 | 12.000000 | 3892 |  | CORR | СIGR | 03:46 | 04:10 | 04:10 | 30 | 303 | 15.000000 | EXT | - |  | (c)
43366.033000 | 0.141000 | 0.129000 | -11.089000 | -11.101000 | 312.000000 | 1324.000000 | 867.000000 | 312.000000 | 129.000000 | 3892 |  | CORR | СIGR | 05:19 | 08:02 | 06:49 | 28 | 1112 | 10.000000 | EXT | - |  | (c)
43366.045000 | 0.153000 | 0.139000 | -11.077000 | -11.091000 | -111.000000 | -60.000000 | -15.000000 | 0.000000 | 139.000000 | 3892 |  | CORR | СIGR | 04:11 | 04:19 | 04:26 | 24 | 192 | 14.000000 | EXT | - |  | (c)
43380.765000 | 3.643000 | 3.571000 | -7.477000 | -7.549000 | 1055.000000 | 1093.000000 | 1095.000000 | 1055.000000 | 3571.000000 | 3893 |  | DENT |  | 02:56 | 03:02 | 03:03 | 123 | 80 | 0.492958 |  | - |  | (c)
43421.932000 | 0.000000 | -0.045000 | -10.705000 | -10.750000 | 1396.000000 | 1813.000000 | 1805.000000 | 1396.000000 |  | 3897 | Смещение кромок | GWAN |  | 10:10 | 11:17 | 11:16 | 0 | 819 | 2.416000 | EXT | Смещение кромок. Вовнутрь. Величина смещения - 2.4 мм. Аномалия находится на упругопластическом изгибе: R=631 D, максимальное растяжение на 5.9 час. |  | (c)
43455.207000 | 0.000000 | -0.034000 | -10.905000 | -10.939000 | 206.000000 | 600.000000 | 795.000000 | 206.000000 |  | 3900 | Нарушение формы кольцевого шва | GWAN |  | 05:27 | 06:30 | 07:02 | 0 | 1178 |  | EXT | Нарушение формы кольцевого шва |  | (c)
43455.207000 | 0.000000 | -0.034000 | -10.905000 | -10.939000 | 1923.000000 | -1795.000000 | -1347.000000 | 157.000000 |  | 3900 | Нарушение формы кольцевого шва | GWAN |  | 10:04 | 00:04 | 01:16 | 0 | 2381 |  | EXT | Нарушение формы кольцевого шва |  | (c)
43466.213000 | 0.101000 | 0.017000 | -10.879000 | -10.963000 | -1892.000000 | -1726.000000 | -1634.000000 | 1377.000000 | 17.000000 | 3901 |  | CORR | GENE | 02:11 | 02:38 | 02:53 | 104 | 515 | 10.000000 | EXT | - |  | (c)
43473.298000 | 7.186000 | 7.123000 | -3.794000 | -3.857000 | 2075.000000 | 2124.000000 | 2140.000000 | 2075.000000 | 3748.000000 | 3901 |  | DENT |  | 00:51 | 00:59 | 01:02 | 109 | 130 | 0.774648 |  | - |  | (c)
43500.087000 | 11.420000 | 11.336000 | -0.060000 | -0.144000 | -128.000000 | 56.000000 | 39.000000 | 0.000000 | 46.000000 | 3903 |  | ARTD | GENE | 02:25 | 02:55 | 02:52 | 98 | 334 | 13.152140 | EXT | -. Эквивалент потери металла 13%. |  | (c)
43534.580000 | 11.593000 | 11.484000 | -0.027000 | -0.136000 | 1633.000000 | 1660.000000 | 1663.000000 | 1633.000000 | 7.000000 | 3906 |  | CORR | GENE | 09:02 | 09:06 | 09:06 | 129 | 58 | 15.000000 | EXT | - |  | (c)
43534.601000 | 11.614000 | 11.441000 | -0.006000 | -0.179000 | 1232.000000 | 1369.000000 | 1336.000000 | 1232.000000 | 2.000000 | 3906 |  | CORR | GENE | 07:57 | 08:19 | 08:14 | 177 | 208 | 34.000000 | EXT | - |  | (c)
43534.608000 | 0.001000 | 0.001000 | -11.264000 | -11.264000 | 1058.000000 | 1083.000000 | 1089.000000 | 1058.000000 | 1.000000 | 3907 |  | CORR | GENE | 09:01 | 09:05 | 09:06 | 131 | 61 | 13.000000 | EXT | - |  | (c)
43534.669000 | 0.062000 | 0.040000 | -11.203000 | -11.225000 | 198.000000 | 534.000000 | 480.000000 | 198.000000 | 40.000000 | 3907 |  | CORR | GENE | 06:43 | 07:37 | 07:28 | 81 | 564 | 11.000000 | EXT | - |  | (c)
43545.855000 | 11.248000 | 11.195000 | -0.017000 | -0.070000 | 991.000000 | 1021.000000 | 1016.000000 | 991.000000 | 3.000000 | 3907 |  | CORR | GENE | 08:51 | 08:55 | 08:55 | 67 | 49 | 15.000000 | EXT | - |  | (c)
43545.887000 | 0.015000 | 0.001000 | -11.380000 | -11.394000 | 2152.000000 | 2173.000000 | 2171.000000 | 2152.000000 | 1.000000 | 3908 |  | CORR | AXGR | 08:52 | 08:55 | 08:55 | 85 | 38 | 12.000000 | EXT | - |  | (c)
43546.000000 | 0.128000 | 0.109000 | -11.267000 | -11.286000 | 2046.000000 | 2166.000000 | 2135.000000 | 2046.000000 | 109.000000 | 3908 |  | CORR | СIGR | 08:35 | 08:54 | 08:49 | 30 | 178 | 10.000000 | EXT | - |  | (c)
43568.514000 | 11.247000 | 11.185000 | -0.013000 | -0.075000 | 1384.000000 | 1450.000000 | 1430.000000 | 1384.000000 | 3.000000 | 3909 |  | CORR | GENE | 07:29 | 07:40 | 07:37 | 72 | 93 | 15.000000 | EXT | - |  | (c)
43568.528000 | 0.001000 | 0.001000 | -10.969000 | -10.969000 | 783.000000 | 812.000000 | 810.000000 | 783.000000 | 1.000000 | 3910 |  | CORR | GENE | 03:53 | 03:57 | 03:57 | 98 | 54 | 12.000000 | EXT | - |  | (c)
43568.548000 | 0.021000 | 0.006000 | -10.949000 | -10.964000 | 2131.000000 | 2174.000000 | 2174.000000 | 2131.000000 | 6.000000 | 3910 |  | CORR | GENE | 07:30 | 07:37 | 07:37 | 162 | 87 | 19.000000 | EXT | - |  | (c)
43575.870000 | 7.343000 | 7.325000 | -3.627000 | -3.645000 | 2110.000000 | 2152.000000 | 2167.000000 | 2110.000000 | 3614.000000 | 3910 |  | CORR | СIGR | 07:27 | 07:34 | 07:36 | 31 | 114 | 10.000000 | EXT | - |  | (c)
43590.692000 | 0.145000 | 0.127000 | -11.065000 | -11.083000 | 2121.000000 | 2170.000000 | -2209.000000 | 2077.000000 | 127.000000 | 3912 |  | CORR | СIGR | 07:54 | 08:02 | 08:16 | 27 | 263 | 11.000000 | EXT | - |  | (c)
43613.202000 | 11.445000 | 11.436000 | -0.145000 | -0.154000 | -184.000000 | 190.000000 | 178.000000 | 0.000000 | 135.000000 | 3913 |  | CORR | СIGR | 06:44 | 07:44 | 07:42 | 19 | 725 | 12.000000 | EXT | - |  | (c)
43613.204000 | 11.447000 | 11.433000 | -0.143000 | -0.157000 | -1367.000000 | -797.000000 | -805.000000 | 243.000000 | 134.000000 | 3913 |  | CORR | СIGR | 03:33 | 05:05 | 05:04 | 23 | 1124 | 10.000000 | EXT | - |  | (c)
43613.488000 | 0.141000 | 0.131000 | -11.489000 | -11.499000 | -910.000000 | -800.000000 | -597.000000 | 283.000000 | 131.000000 | 3914 |  | CORR | СIGR | 04:38 | 04:55 | 05:28 | 28 | 627 | 12.000000 | EXT | - |  | (c)
43625.100000 | 0.123000 | 0.123000 | -11.522000 | -11.522000 | -1301.000000 | -1219.000000 | -1190.000000 | 1079.000000 | 123.000000 | 3915 |  | CORR | СIGR | 04:54 | 05:07 | 05:12 | 37 | 222 | 11.000000 | EXT | - |  | (c)
43636.596000 | 11.619000 | 11.562000 | -0.026000 | -0.083000 | -1752.000000 | -1677.000000 | -1701.000000 | 1649.000000 | 8.000000 | 3915 |  | CORR | GENE | 03:41 | 03:54 | 03:50 | 75 | 102 | 13.000000 | EXT | - |  | (c)
43636.617000 | 11.640000 | 11.563000 | -0.005000 | -0.082000 | -63.000000 | -37.000000 | -43.000000 | 24.000000 | 3.000000 | 3915 |  | CORR | AXGR | 08:14 | 08:18 | 08:17 | 79 | 39 | 15.000000 | EXT | - |  | (c)
43636.633000 | 0.011000 | 0.002000 | -11.409000 | -11.418000 | 664.000000 | 726.000000 | 732.000000 | 664.000000 | 2.000000 | 3916 |  | CORR | GENE | 08:13 | 08:23 | 08:24 | 57 | 136 | 25.000000 | EXT | - |  | (c)
43636.670000 | 0.048000 | 0.027000 | -11.372000 | -11.393000 | -943.000000 | -652.000000 | -689.000000 | 435.000000 | 27.000000 | 3916 |  | CORR | GENE | 03:54 | 04:41 | 04:35 | 89 | 507 | 11.000000 | EXT | - |  | (c)
43636.684000 | 0.062000 | 0.044000 | -11.358000 | -11.376000 | 481.000000 | 552.000000 | 560.000000 | 481.000000 | 44.000000 | 3916 |  | CORR | СIGR | 07:44 | 07:55 | 07:56 | 45 | 157 | 11.000000 | EXT | - |  | (c)
43636.759000 | 0.137000 | 0.131000 | -11.283000 | -11.289000 | -1208.000000 | -1164.000000 | -1134.000000 | 1060.000000 | 131.000000 | 3916 |  | CORR | СIGR | 03:11 | 03:18 | 03:23 | 24 | 148 | 10.000000 | EXT | - |  | (c)
43659.527000 | 11.485000 | 11.482000 | -0.140000 | -0.143000 | -1487.000000 | -1206.000000 | -1315.000000 | 1142.000000 | 121.000000 | 3917 |  | CORR | СIGR | 06:50 | 07:35 | 07:18 | 22 | 345 | 12.000000 | EXT | - |  | (c)
43659.773000 | 0.106000 | 0.098000 | -11.059000 | -11.067000 | 1078.000000 | 1145.000000 | 1144.000000 | 1078.000000 | 98.000000 | 3918 |  | CORR | СIGR | 05:44 | 05:55 | 05:55 | 35 | 132 | 11.000000 | EXT | - |  | (c)
43659.811000 | 0.144000 | 0.133000 | -11.021000 | -11.032000 | 1825.000000 | 2062.000000 | 2052.000000 | 1825.000000 | 133.000000 | 3918 |  | CORR | СIGR | 07:45 | 08:23 | 08:21 | 30 | 454 | 10.000000 | EXT | - |  | (c)
43670.737000 | 11.070000 | 11.046000 | -0.095000 | -0.119000 | 286.000000 | 547.000000 | 493.000000 | 286.000000 | 37.000000 | 3918 |  | CORR | GENE | 03:36 | 04:19 | 04:10 | 82 | 415 | 11.000000 | EXT | - |  | (c)
43682.028000 | 11.196000 | 11.115000 | -0.034000 | -0.115000 | -1423.000000 | -1399.000000 | -1402.000000 | 1380.000000 | 18.000000 | 3919 |  | CORR | AXGR | 08:04 | 08:08 | 08:07 | 97 | 44 | 15.000000 | EXT | -. Аномалия находится на отводе. |  | (c)
43682.090000 | 0.028000 | 0.001000 | -11.457000 | -11.484000 | -1241.000000 | -1217.000000 | -1221.000000 | 1200.000000 | 1.000000 | 3920 |  | CORR | AXGR | 08:03 | 08:07 | 08:07 | 91 | 41 | 13.000000 | EXT | -. Аномалия находится на отводе. |  | (c)
43704.834000 | 11.287000 | 11.275000 | -0.148000 | -0.160000 | -26.000000 | 310.000000 | 589.000000 | 0.000000 | 109.000000 | 3921 |  | CORR | СIGR | 06:05 | 06:59 | 07:44 | 51 | 1230 | 17.000000 | EXT | -. Аномалия находится на отводе. |  | (c)
43704.942000 | 11.395000 | 11.330000 | -0.040000 | -0.105000 | 29.000000 | 81.000000 | 65.000000 | 29.000000 | 38.000000 | 3921 |  | CORR | GENE | 06:13 | 06:22 | 06:19 | 67 | 72 | 15.000000 | EXT | -. Аномалия находится на отводе. |  | (c)
43704.982000 | 0.000000 | -0.045000 | -11.625000 | -11.670000 | 1708.000000 | 2097.000000 | 1981.000000 | 1708.000000 |  | 3922 | Смещение кромок | GWAN |  | 10:42 | 11:44 | 11:26 | 0 | 546 | 3.523000 | EXT | Смещение кромок. Наружу. Аномалия находится на отводе. Величина смещения - 3.5 мм. |  | (c)
43705.043000 | 0.061000 | 0.012000 | -11.564000 | -11.613000 | 53.000000 | 132.000000 | 130.000000 | 53.000000 | 12.000000 | 3922 |  | CORR | GENE | 06:14 | 06:27 | 06:27 | 163 | 154 | 20.000000 | EXT | -. Аномалия находится на отводе. |  | (c)
43716.492000 | 11.510000 | 11.510000 | -0.115000 | -0.115000 | 585.000000 | 640.000000 | 645.000000 | 585.000000 | 89.000000 | 3922 |  | CORR | СIGR | 07:40 | 07:49 | 07:50 | 26 | 119 | 12.000000 | EXT | -. Аномалия находится на отводе. |  | (c)
43716.583000 | 11.601000 | 11.505000 | -0.024000 | -0.120000 | 309.000000 | 339.000000 | 344.000000 | 309.000000 | 3.000000 | 3922 |  | CORR | GENE | 06:56 | 07:00 | 07:01 | 117 | 71 | 19.000000 | EXT | -. Аномалия находится на отводе. |  | (c)
43716.607000 | 0.000000 | -0.048000 | -11.615000 | -11.663000 | -2072.000000 | -1430.000000 | -1525.000000 | 978.000000 |  | 3923 | Нарушение формы кольцевого шва | GWAN |  | 06:13 | 07:56 | 07:41 | 0 | 1094 |  | EXT | Нарушение формы кольцевого шва. Аномалия находится на отводе. |  | (c)
43716.607000 | 0.000000 | -0.030000 | -11.615000 | -11.645000 | -281.000000 | 192.000000 | 43.000000 | 0.000000 |  | 3923 | Смещение кромок | GWAN |  | 11:02 | 00:18 | 11:54 | 0 | 648 | 3.537000 | EXT | Смещение кромок. Вовнутрь. Аномалия находится на отводе. Величина смещения - 3.5 мм. |  | (c)
43716.612000 | 0.005000 | 0.001000 | -11.610000 | -11.614000 | -1807.000000 | -1773.000000 | -1779.000000 | 1750.000000 | 1.000000 | 3923 |  | CORR | GENE | 06:55 | 07:01 | 07:00 | 88 | 58 | 12.000000 | EXT | -. Аномалия находится на отводе. |  | (c)
43728.086000 | 11.479000 | 11.463000 | -0.136000 | -0.152000 | -1661.000000 | -1385.000000 | -1325.000000 | 990.000000 | 121.000000 | 3923 |  | CORR | СIGR | 07:19 | 08:03 | 08:13 | 31 | 671 | 10.000000 | EXT | -. Аномалия находится на отводе. |  | (c)
43728.366000 | 0.144000 | 0.107000 | -11.276000 | -11.313000 | -1334.000000 | -1334.000000 | -1244.000000 | 1155.000000 | 107.000000 | 3924 |  | CORR | СIGR | 08:02 | 08:02 | 08:17 | 42 | 179 | 11.000000 | EXT | - |  | (c)
43750.902000 | 0.000000 | -0.040000 | -10.775000 | -10.815000 | 1375.000000 | -1523.000000 | -1517.000000 | 0.000000 |  | 3926 | Нарушение формы кольцевого шва | GWAN |  | 02:00 | 06:12 | 06:13 | 0 | 3136 |  | EXT | Нарушение формы кольцевого шва |  | (c)
43761.677000 | 0.000000 | -0.046000 | -11.330000 | -11.376000 | 968.000000 | 2092.000000 | -1795.000000 | 96.000000 |  | 3927 | Нарушение формы кольцевого шва | GWAN |  | 02:00 | 05:02 | 06:35 | 0 | 3398 |  | EXT | Нарушение формы кольцевого шва |  | (c)
43773.143000 | 0.136000 | 0.128000 | -11.169000 | -11.177000 | 1386.000000 | 1491.000000 | 1591.000000 | 1386.000000 | 128.000000 | 3928 |  | CORR | СIGR | 03:31 | 03:48 | 04:04 | 24 | 411 | 12.000000 | EXT | - |  | (c)
43784.312000 | 0.000000 | -0.055000 | -11.575000 | -11.630000 | -2127.000000 | -1486.000000 | -1681.000000 | 1235.000000 |  | 3929 | Нарушение формы кольцевого шва | GWAN |  | 06:45 | 08:28 | 07:57 | 0 | 892 |  | EXT | Нарушение формы кольцевого шва |  | (c)
43807.277000 | 0.000000 | -0.050000 | -11.605000 | -11.655000 | -619.000000 | 451.000000 | 163.000000 | 0.000000 |  | 3931 | Нарушение формы кольцевого шва | GWAN |  | 07:35 | 10:28 | 09:41 | 0 | 1563 |  | EXT | Нарушение формы кольцевого шва |  | (c)
43818.882000 | 0.000000 | -0.029000 | -11.605000 | -11.634000 | 2154.000000 | -2084.000000 | -1971.000000 | 1636.000000 |  | 3932 | Нарушение формы кольцевого шва | GWAN |  | 03:55 | 04:31 | 04:49 | 0 | 671 |  | EXT | Нарушение формы кольцевого шва |  | (c)
43818.908000 | 0.026000 | 0.008000 | -11.579000 | -11.597000 | -1172.000000 | -1057.000000 | -1067.000000 | 961.000000 | 8.000000 | 3932 |  | CORR | GENE | 06:58 | 07:16 | 07:15 | 82 | 211 | 20.000000 | EXT | - |  | (c)
43819.016000 | 0.134000 | 0.123000 | -11.471000 | -11.482000 | -1898.000000 | -1751.000000 | -1668.000000 | 1438.000000 | 123.000000 | 3932 |  | CORR | СIGR | 05:01 | 05:24 | 05:38 | 24 | 460 | 10.000000 | EXT | - |  | (c)
43819.029000 | 0.147000 | 0.138000 | -11.458000 | -11.467000 | -822.000000 | -776.000000 | -732.000000 | 641.000000 | 138.000000 | 3932 |  | CORR | СIGR | 07:54 | 08:02 | 08:09 | 21 | 181 | 12.000000 | EXT | - |  | (c)
43830.471000 | 11.589000 | 11.563000 | -0.016000 | -0.042000 | -999.000000 | -704.000000 | -743.000000 | 487.000000 | 4.000000 | 3932 |  | CORR | СIGR | 07:26 | 08:13 | 08:07 | 38 | 512 | 17.000000 | EXT | - |  | (c)
43832.262000 | 1.775000 | 1.725000 | -9.850000 | -9.900000 | 1653.000000 | 1724.000000 | 1765.000000 | 1653.000000 | 1725.000000 | 3933 |  | DENT |  | 08:45 | 08:57 | 09:03 | 123 | 223 | 0.281690 |  | - |  | (c)
43841.961000 | 11.474000 | 11.459000 | -0.151000 | -0.166000 | 799.000000 | 1200.000000 | 1377.000000 | 799.000000 | 131.000000 | 3933 |  | CORR | СIGR | 06:27 | 07:32 | 08:01 | 35 | 1156 | 24.000000 | EXT | - |  | (c)
43841.964000 | 11.477000 | 11.462000 | -0.148000 | -0.163000 | -163.000000 | 13.000000 | 127.000000 | 0.000000 | 134.000000 | 3933 |  | CORR | СIGR | 03:52 | 04:20 | 04:39 | 29 | 579 | 26.000000 | EXT | - |  | (c)
43842.095000 | 11.608000 | 11.592000 | -0.017000 | -0.033000 | 84.000000 | 343.000000 | 287.000000 | 84.000000 | 7.000000 | 3933 |  | CORR | СIGR | 04:32 | 05:14 | 05:05 | 26 | 406 | 12.000000 | EXT | - |  | (c)
43842.112000 | 0.000000 | -0.043000 | -10.955000 | -10.998000 | -525.000000 | 426.000000 | 49.000000 | 0.000000 |  | 3934 | Нарушение формы кольцевого шва | GWAN |  | 01:14 | 03:47 | 02:46 | 0 | 1149 |  | EXT | Нарушение формы кольцевого шва |  | (c)
43842.112000 | 0.000000 | -0.030000 | -10.955000 | -10.985000 | 862.000000 | 1048.000000 | 1322.000000 | 862.000000 |  | 3934 | Смещение кромок | GWAN |  | 04:58 | 05:28 | 06:12 | 0 | 921 | 3.180000 | EXT | Смещение кромок. Наружу. Величина смещения - 3.2 мм. |  | (c)
43842.112000 | 0.000000 | -0.048000 | -10.955000 | -11.003000 | 2163.000000 | -1934.000000 | -1700.000000 | 1102.000000 |  | 3934 | Нарушение формы кольцевого шва | GWAN |  | 08:28 | 09:26 | 10:04 | 0 | 1196 |  | EXT | Нарушение формы кольцевого шва |  | (c)
43853.052000 | 10.940000 | 10.868000 | -0.015000 | -0.087000 | 1766.000000 | 1801.000000 | 1795.000000 | 1766.000000 | 5.000000 | 3934 |  | CORR | GENE | 07:23 | 07:29 | 07:28 | 82 | 58 | 13.000000 | EXT | - |  | (c)
43853.067000 | 0.000000 | -0.053000 | -11.115000 | -11.168000 | 1726.000000 | -1145.000000 | -1143.000000 | 0.000000 |  | 3935 | Нарушение формы кольцевого шва | GWAN |  | 02:59 | 07:16 | 07:16 | 0 | 3184 |  | EXT | Нарушение формы кольцевого шва |  | (c)
43853.073000 | 0.006000 | 0.003000 | -11.109000 | -11.112000 | -1096.000000 | -1061.000000 | -1058.000000 | 1021.000000 | 3.000000 | 3935 |  | CORR | GENE | 07:24 | 07:29 | 07:30 | 77 | 75 | 12.000000 | EXT | - |  | (c)
43865.372000 | 1.190000 | 1.174000 | -10.220000 | -10.236000 | -407.000000 | -276.000000 | -328.000000 | 249.000000 | 1174.000000 | 3936 |  | GOUG | СIGR | 08:36 | 08:58 | 08:49 | 25 | 158 | 10.000000 | EXT | -. Задир. |  | (c)
43908.933000 | 0.076000 | 0.021000 | -11.189000 | -11.244000 | -238.000000 | 30.000000 | 194.000000 | 0.000000 | 21.000000 | 3940 |  | CORR | GENE | 01:57 | 02:41 | 03:07 | 121 | 865 | 11.000000 | EXT | - |  | (c)
43937.517000 | 6.205000 | 6.079000 | -5.365000 | -5.491000 | -1052.000000 | -827.000000 | -885.000000 | 718.000000 | 5228.000000 | 3942 |  | DENT |  | 04:51 | 05:27 | 05:18 | 263 | 334 | 0.281690 |  | - |  | (c)
43954.012000 | 0.000000 | -0.040000 | -11.065000 | -11.105000 | 1071.000000 | 1211.000000 | 1288.000000 | 1071.000000 |  | 3944 | Смещение кромок | GWAN |  | 00:47 | 01:10 | 01:22 | 0 | 433 | 3.136000 | EXT | Смещение кромок. Вовнутрь. Величина смещения - 3.1 мм. |  | (c)
43954.012000 | 0.000000 | -0.034000 | -11.065000 | -11.099000 | 2115.000000 | 2221.000000 | -2035.000000 | 1724.000000 |  | 3944 | Нарушение формы кольцевого шва | GWAN |  | 03:36 | 03:53 | 04:26 | 0 | 622 |  | EXT | Нарушение формы кольцевого шва |  | (c)
43964.844000 | 10.832000 | 10.794000 | -0.233000 | -0.271000 | -965.000000 | -926.000000 | -926.000000 | 888.000000 | 202.000000 | 3944 |  | DENT |  | 07:19 | 07:25 | 07:25 | 69 | 77 | 0.211268 |  | -. Аномалия находится на упругопластическом изгибе. |  | (c)
43965.077000 | 0.000000 | -0.071000 | -11.560000 | -11.631000 | -241.000000 | 238.000000 | 263.000000 | 0.000000 |  | 3945 | Смещение кромок | GWAN |  | 08:04 | 09:22 | 09:26 | 0 | 1009 | 2.996543 | EXT | Смещение кромок. Вовнутрь. Величина смещения - 3 мм. Аномалия находится на упругопластическом изгибе: R=779 D, максимальное растяжение на 1.2 час. |  | (c)
43987.912000 | 0.000000 | -0.029000 | -11.035000 | -11.064000 | 1809.000000 | -1888.000000 | -1538.000000 | 423.000000 |  | 3947 | Нарушение формы кольцевого шва | GWAN |  | 05:35 | 07:38 | 08:35 | 0 | 2229 |  | EXT | Нарушение формы кольцевого шва. Аномалия находится на упругопластическом изгибе: R=994 D, максимальное растяжение на 0.9 час. |  | (c)
43998.800000 | 10.888000 | 10.879000 | -0.147000 | -0.156000 | 1487.000000 | 1623.000000 | 1625.000000 | 1487.000000 | 133.000000 | 3947 |  | CORR | СIGR | 04:43 | 05:05 | 05:05 | 23 | 275 | 11.000000 | EXT | - |  | (c)
43998.880000 | 10.968000 | 10.954000 | -0.067000 | -0.081000 | 1482.000000 | 1535.000000 | 1549.000000 | 1482.000000 | 23.000000 | 3947 |  | CORR | GENE | 04:42 | 04:51 | 04:53 | 58 | 133 | 17.000000 | EXT | - |  | (c)
43999.089000 | 0.142000 | 0.132000 | -11.003000 | -11.013000 | -796.000000 | -572.000000 | -612.000000 | 428.000000 | 132.000000 | 3948 |  | CORR | СIGR | 04:06 | 04:42 | 04:35 | 18 | 369 | 12.000000 | EXT | - |  | (c)
43999.089000 | 0.142000 | 0.132000 | -11.003000 | -11.013000 | -256.000000 | -47.000000 | -113.000000 | 0.000000 | 132.000000 | 3948 |  | CORR | СIGR | 05:33 | 06:07 | 05:56 | 23 | 284 | 10.000000 | EXT | - |  | (c)
44032.466000 | 11.119000 | 11.108000 | -0.126000 | -0.137000 | 292.000000 | 370.000000 | 399.000000 | 292.000000 | 108.000000 | 3950 |  | CORR | СIGR | 03:10 | 03:23 | 03:27 | 29 | 215 | 10.000000 | EXT | - |  | (c)
44043.672000 | 0.000000 | -0.033000 | -11.050000 | -11.083000 | 1857.000000 | 2161.000000 | 2172.000000 | 1857.000000 |  | 3952 | Нарушение формы кольцевого шва | GWAN |  | 08:22 | 09:11 | 09:13 | 0 | 629 |  | EXT | Нарушение формы кольцевого шва |  | (c)
44046.190000 | 2.518000 | 2.387000 | -8.532000 | -8.663000 | 638.000000 | 915.000000 | 822.000000 | 638.000000 | 2387.000000 | 3952 |  | DENT |  | 05:06 | 05:50 | 05:35 | 243 | 368 | 0.422535 |  | - |  | (c)
44054.722000 | 0.000000 | -0.032000 | -11.115000 | -11.147000 | 377.000000 | 1265.000000 | 1253.000000 | 377.000000 |  | 3953 | Нарушение формы кольцевого шва | GWAN |  | 05:02 | 07:25 | 07:24 | 0 | 1753 |  | EXT | Нарушение формы кольцевого шва |  | (c)
44065.837000 | 0.000000 | -0.012000 | -11.045000 | -11.057000 | 300.000000 | 1744.000000 | 1042.000000 | 300.000000 |  | 3954 | Нарушение формы кольцевого шва | GWAN |  | 04:37 | 08:30 | 06:37 | 0 | 1484 |  | EXT | Нарушение формы кольцевого шва |  | (c)
44090.671000 | 2.514000 | 2.498000 | -8.356000 | -8.372000 | 1640.000000 | 1721.000000 | 1707.000000 | 1640.000000 | 2498.000000 | 3956 |  | GOUG | СIGR | 09:04 | 09:17 | 09:15 | 28 | 134 | 14.000000 | EXT | -. Задир. |  | (c)
44105.282000 | 6.255000 | 6.238000 | -5.000000 | -5.017000 | -963.000000 | -906.000000 | -909.000000 | 855.000000 | 4987.000000 | 3957 |  | CORR | СIGR | 10:16 | 10:25 | 10:25 | 30 | 108 | 10.000000 | EXT | - |  | (c)
44105.388000 | 6.361000 | 6.341000 | -4.894000 | -4.914000 | -913.000000 | -851.000000 | -857.000000 | 802.000000 | 4880.000000 | 3957 |  | CORR | СIGR | 10:24 | 10:34 | 10:33 | 34 | 111 | 10.000000 | EXT | - |  | (c)
44121.907000 | 0.000000 | -0.043000 | -11.620000 | -11.663000 | -1463.000000 | -654.000000 | -906.000000 | 349.000000 |  | 3959 | Нарушение формы кольцевого шва | GWAN |  | 05:05 | 07:16 | 06:35 | 0 | 1114 |  | EXT | Нарушение формы кольцевого шва. Аномалия находится на отводе. |  | (c)
44133.527000 | 0.000000 | -0.031000 | -11.240000 | -11.271000 | 1259.000000 | -2032.000000 | -2226.000000 | 1249.000000 |  | 3960 | Нарушение формы кольцевого шва | GWAN |  | 04:54 | 08:03 | 07:32 | 0 | 1953 |  | EXT | Нарушение формы кольцевого шва. Аномалия находится на отводе. |  | (c)
44133.527000 | 0.000000 | -0.050000 | -11.240000 | -11.290000 | -1003.000000 | -944.000000 | -501.000000 | 1.000000 |  | 3960 | Смещение кромок | GWAN |  | 10:49 | 10:59 | 00:10 | 0 | 1004 | 3.158073 | EXT | Смещение кромок. Вовнутрь. Аномалия находится на отводе. Величина смещения - 3.2 мм. |  | (c)
44144.617000 | 11.090000 | 11.077000 | -0.150000 | -0.163000 | 1431.000000 | 1669.000000 | 1689.000000 | 1431.000000 | 138.000000 | 3960 |  | CORR | СIGR | 05:22 | 06:00 | 06:04 | 25 | 516 | 11.000000 | EXT | - |  | (c)
44144.767000 | 0.000000 | -0.037000 | -11.615000 | -11.652000 | -697.000000 | -285.000000 | -292.000000 | 0.000000 |  | 3961 | Нарушение формы кольцевого шва | GWAN |  | 01:41 | 02:47 | 02:46 | 0 | 810 |  | EXT | Нарушение формы кольцевого шва |  | (c)
44156.235000 | 11.468000 | 11.450000 | -0.147000 | -0.165000 | -422.000000 | -1.000000 | -77.000000 | 0.000000 | 131.000000 | 3961 |  | CORR | СIGR | 02:25 | 03:33 | 03:21 | 34 | 691 | 11.000000 | EXT | - |  | (c)
44156.360000 | 11.593000 | 11.512000 | -0.022000 | -0.103000 | 412.000000 | 1250.000000 | 910.000000 | 412.000000 | 22.000000 | 3961 |  | CORR | GENE | 04:40 | 06:55 | 06:00 | 81 | 996 | 15.000000 | EXT | - |  | (c)
44156.382000 | 0.000000 | -0.030000 | -11.565000 | -11.595000 | -1191.000000 | -935.000000 | -829.000000 | 468.000000 |  | 3962 | Смещение кромок | GWAN |  | 09:56 | 10:37 | 10:54 | 0 | 723 | 3.553000 | EXT | Смещение кромок. Вовнутрь. Величина смещения - 3.6 мм. |  | (c)
44158.028000 | 1.646000 | 1.594000 | -9.919000 | -9.971000 | -1847.000000 | -1599.000000 | -1652.000000 | 1457.000000 | 1594.000000 | 3962 |  | CORR | GENE | 08:10 | 08:50 | 08:41 | 211 | 389 | 15.000000 | EXT | - |  | (c)
44167.947000 | 0.000000 | -0.025000 | -11.635000 | -11.660000 | -248.000000 | -24.000000 | 40.000000 | 0.000000 |  | 3963 | Смещение кромок | GWAN |  | 00:25 | 01:01 | 01:12 | 0 | 575 | 3.911000 | EXT | Смещение кромок. Вовнутрь. Величина смещения - 3.9 мм. Аномалия находится на упругопластическом изгибе: R=376 D, максимальное растяжение на 7.1 час. |  | (c)
44167.947000 | 0.000000 | -0.041000 | -11.635000 | -11.676000 | 707.000000 | 976.000000 | 1476.000000 | 707.000000 |  | 3963 | Нарушение формы кольцевого шва | GWAN |  | 02:59 | 03:43 | 05:03 | 0 | 1539 |  | EXT | Нарушение формы кольцевого шва. Аномалия находится на упругопластическом изгибе: R=376 D, максимальное растяжение на 7.1 час. |  | (c)
44202.537000 | 0.000000 | -0.049000 | -11.290000 | -11.339000 | 1386.000000 | 2104.000000 | 2179.000000 | 1386.000000 |  | 3966 | Нарушение формы кольцевого шва | GWAN |  | 07:43 | 09:39 | 09:51 | 0 | 1586 |  | EXT | Нарушение формы кольцевого шва |  | (c)
44211.621000 | 9.084000 | 9.065000 | -2.206000 | -2.225000 | 321.000000 | 394.000000 | 443.000000 | 321.000000 | 2182.000000 | 3966 |  | GOUG | СIGR | 04:51 | 05:03 | 05:11 | 43 | 244 | 9.000000 | EXT | -. Задир. |  | (c)
44213.798000 | 11.261000 | 11.198000 | -0.029000 | -0.092000 | 1665.000000 | 2031.000000 | 2036.000000 | 1665.000000 | 29.000000 | 3966 |  | CORR | GENE | 08:28 | 09:27 | 09:28 | 63 | 741 | 13.000000 | EXT | - |  | (c)
44213.827000 | 0.000000 | -0.046000 | -11.395000 | -11.441000 | -1731.000000 | -431.000000 | -375.000000 | 0.000000 |  | 3967 | Нарушение формы кольцевого шва | GWAN |  | 04:06 | 07:36 | 07:45 | 0 | 2714 |  | EXT | Нарушение формы кольцевого шва |  | (c)
44225.222000 | 0.000000 | -0.066000 | -11.405000 | -11.471000 | -2134.000000 | -756.000000 | -1430.000000 | 726.000000 |  | 3968 | Нарушение формы кольцевого шва | GWAN |  | 06:52 | 10:34 | 08:45 | 0 | 1408 |  | EXT | Нарушение формы кольцевого шва. Аномалия находится на упругопластическом изгибе: R=581 D, максимальное растяжение на 0.2 час. |  | (c)
44225.300000 | 0.078000 | 0.070000 | -11.327000 | -11.335000 | 754.000000 | 850.000000 | 862.000000 | 754.000000 | 70.000000 | 3968 |  | CORR | СIGR | 02:38 | 02:53 | 02:55 | 44 | 215 | 11.000000 | EXT | -. Аномалия находится на упругопластическом изгибе: R=581 D, максимальное растяжение на 0.2 час. |  | (c)
44236.627000 | 0.000000 | -0.042000 | -11.415000 | -11.457000 | 1956.000000 | -2145.000000 | -1671.000000 | 838.000000 |  | 3969 | Нарушение формы кольцевого шва | GWAN |  | 08:20 | 09:18 | 10:34 | 0 | 1667 |  | EXT | Нарушение формы кольцевого шва. Аномалия находится на отводе. Аномалия находится на упругопластическом изгибе: R=426 D, максимальное растяжение на 11.9 час. |  | (c)
44257.640000 | 9.598000 | 9.524000 | -0.447000 | -0.521000 | 1517.000000 | 1998.000000 | 2116.000000 | 1517.000000 | 337.000000 | 3970 |  | CORR | GENE | 07:00 | 08:17 | 08:36 | 184 | 1197 | 11.000000 | EXT | - |  | (c)
44259.315000 | 1.228000 | 1.080000 | -7.917000 | -8.065000 | -1132.000000 | -758.000000 | -693.000000 | 0.000000 | 1080.000000 | 3971 |  | CORR | GENE | 06:09 | 07:09 | 07:20 | 3836 | 878 | 10.000000 | EXT | -. Аномалия находится на отводе. |  | (c)
44263.970000 | 5.883000 | 5.875000 | -3.262000 | -3.270000 | -1000.000000 | -824.000000 | -825.000000 | 38.430163 | 3195.000000 | 3971 |  | CORR | GENE | 06:30 | 06:59 | 06:58 | 75 | 349 | 10.000000 | EXT | -. Аномалия находится на отводе. |  | (c)
44267.232000 | 0.000000 | -0.016000 | -1.890000 | -1.906000 | 408.000000 | 577.000000 | 571.000000 | 32.964750 |  | 3972 | Смещение кромок | GWAN |  | 02:22 | 02:49 | 02:48 | 0 | 325 | 2.566000 | EXT | Смещение кромок. Вовнутрь. Аномалия находится на отводе. Величина смещения - 2.6 мм. |  | (c)
44267.232000 | 0.000000 | -0.029000 | -1.890000 | -1.919000 | 854.000000 | 1567.000000 | 1316.000000 | 0.000000 |  | 3972 | Смещение кромок | GWAN |  | 03:34 | 05:29 | 04:48 | 0 | 925 | 2.482155 | EXT | Смещение кромок. Наружу. Аномалия находится на отводе. Величина смещения - 2.5 мм. |  | (c)
44267.232000 | 0.000000 | -0.030000 | -1.890000 | -1.920000 | 1755.000000 | 1804.000000 | 2045.000000 | 0.000000 |  | 3972 | Непровар / утяжина | GWAN |  | 05:59 | 06:07 | 06:46 | 0 | 580 | 12.000000 | INT | Непровар / утяжина. Аномалия находится на отводе. |  | (c)
44267.232000 | 0.000000 | -0.032000 | -1.890000 | -1.922000 | -1783.000000 | -1705.000000 | -1692.000000 | 43.469754 |  | 3972 | Непровар / утяжина | GWAN |  | 08:28 | 08:40 | 08:43 | 0 | 182 | 10.000000 | INT | Непровар / утяжина. Аномалия находится на отводе. |  | (c)
44268.101000 | 0.869000 | 0.694000 | -1.021000 | -1.196000 | 760.000000 | 1021.000000 | 1440.000000 | 0.000000 | 473.000000 | 3972 |  | CORR | GENE | 03:18 | 04:01 | 05:08 | 723 | 1360 | 11.000000 | EXT | -. Аномалия находится на отводе. |  | (c)
44269.049000 | 1.817000 | 1.684000 | -0.073000 | -0.206000 | 1882.000000 | -2212.000000 | 2174.000000 | 0.000000 | 62.000000 | 3972 |  | CORR | GENE | 06:19 | 07:19 | 07:07 | 144 | 585 | 10.000000 | EXT | -. Аномалия находится на отводе. |  | (c)
44269.122000 | 0.000000 | -0.035000 | -9.975000 | -10.010000 | -2033.000000 | -1850.000000 | -1879.000000 | 1725.000000 |  | 3973 | Нарушение формы кольцевого шва | GWAN |  | 03:29 | 03:59 | 03:54 | 0 | 308 |  | EXT | Нарушение формы кольцевого шва. Аномалия находится на отводе. |  | (c)
44269.122000 | 0.000000 | -0.025000 | -9.975000 | -10.000000 | -1363.000000 | -1213.000000 | -1122.000000 | 881.000000 |  | 3973 | Смещение кромок | GWAN |  | 05:17 | 05:42 | 05:56 | 0 | 482 | 3.215000 | EXT | Смещение кромок. Вовнутрь. Аномалия находится на отводе. Величина смещения - 3.2 мм. |  | (c)
44269.780000 | 0.658000 | 0.337000 | -9.317000 | -9.638000 | 2009.000000 | -1135.000000 | -1394.000000 | 336.000000 | 337.000000 | 3973 |  | CORR | GENE | 02:22 | 05:54 | 05:12 | 2760 | 2117 | 13.000000 | EXT | -. Аномалия находится на отводе. |  | (c)
44272.563000 | 3.441000 | 3.227000 | -6.534000 | -6.748000 | 1615.000000 | 1749.000000 | 2049.000000 | 1615.000000 | 3227.000000 | 3973 |  | CORR | GENE | 01:18 | 01:40 | 02:28 | 459 | 868 | 11.000000 | EXT | -. Аномалия находится на отводе. |  | (c)
44273.298000 | 4.176000 | 3.993000 | -5.799000 | -5.982000 | 1620.000000 | -2101.000000 | -2219.000000 | 1597.000000 | 3993.000000 | 3973 |  | CORR | GENE | 01:19 | 03:18 | 02:59 | 461 | 1245 | 10.000000 | EXT | -. Аномалия находится на отводе. |  | (c)
44273.370000 | 4.248000 | 4.169000 | -5.727000 | -5.806000 | -1498.000000 | -1337.000000 | -1167.000000 | 837.000000 | 4169.000000 | 3973 |  | CORR | GENE | 04:56 | 05:22 | 05:49 | 135 | 661 | 11.000000 | EXT | -. Аномалия находится на отводе. |  | (c)
44273.715000 | 4.593000 | 4.401000 | -5.382000 | -5.574000 | -1581.000000 | -1562.000000 | -1032.000000 | 482.000000 | 4401.000000 | 3973 |  | CORR | GENE | 04:42 | 04:45 | 06:11 | 232 | 1099 | 10.000000 | EXT | -. Аномалия находится на отводе. |  | (c)
44273.924000 | 4.802000 | 4.691000 | -5.173000 | -5.284000 | -2127.000000 | -1615.000000 | -1094.000000 | 62.000000 | 4644.000000 | 3973 |  | CORR | GENE | 03:14 | 04:37 | 06:01 | 640 | 2065 | 12.000000 | EXT | -. Аномалия находится на отводе. |  | (c)
44279.097000 | 0.000000 | -0.040000 | -11.080000 | -11.120000 | -1873.000000 | -1699.000000 | -1703.000000 | 1533.000000 |  | 3974 | Смещение кромок | GWAN |  | 00:35 | 01:03 | 01:03 | 0 | 340 | 3.153000 | EXT | Смещение кромок. Вовнутрь. Аномалия находится на отводе. Величина смещения - 3.2 мм. |  | (c)
44279.097000 | 0.000000 | -0.040000 | -11.080000 | -11.120000 | -1411.000000 | -1272.000000 | -1315.000000 | 1219.000000 |  | 3974 | Смещение кромок | GWAN |  | 01:50 | 02:12 | 02:05 | 0 | 192 | 2.524000 | EXT | Смещение кромок. Вовнутрь. Аномалия находится на отводе. Величина смещения - 2.5 мм. |  | (c)
44279.097000 | 0.000000 | -0.030000 | -11.080000 | -11.110000 | 1177.000000 | 1310.000000 | 1297.000000 | 1177.000000 |  | 3974 | Смещение кромок | GWAN |  | 08:47 | 09:09 | 09:07 | 0 | 241 | 3.265000 | EXT | Смещение кромок. Наружу. Аномалия находится на отводе. Величина смещения - 3.3 мм. |  | (c)
44279.097000 | 0.000000 | -0.050000 | -11.080000 | -11.130000 | 1641.000000 | 1910.000000 | 1863.000000 | 1641.000000 |  | 3974 | Нарушение формы кольцевого шва | GWAN |  | 10:02 | 10:46 | 10:38 | 0 | 445 |  | EXT | Нарушение формы кольцевого шва. Аномалия находится на отводе. |  | (c)
44293.437000 | 0.000000 | -0.035000 | -8.270000 | -8.305000 | 1608.000000 | 1842.000000 | 1847.000000 | 1608.000000 |  | 3976 | Смещение кромок | GWAN |  | 03:06 | 03:44 | 03:45 | 0 | 479 | 3.347000 | EXT | Смещение кромок. Наружу. Величина смещения - 3.3 мм. |  | (c)
44293.437000 | 0.000000 | -0.033000 | -8.270000 | -8.303000 | 250.000000 | 506.000000 | 473.000000 | 250.000000 |  | 3976 | Нарушение формы кольцевого шва | GWAN |  | 11:27 | 00:08 | 00:03 | 0 | 445 |  | EXT | Нарушение формы кольцевого шва |  | (c)
44301.707000 | 0.000000 | -0.035000 | -3.015000 | -3.050000 | -214.000000 | 90.000000 | -21.000000 | 13.897116 |  | 3977 | Смещение кромок | GWAN |  | 11:52 | 00:41 | 00:23 | 0 | 386 | 3.458000 | EXT | Смещение кромок. Вовнутрь. Величина смещения - 3.5 мм. Аномалия находится на упругопластическом изгибе: R=378 D, максимальное растяжение на 2.9 час. |  | (c)
44304.722000 | 0.000000 | -0.045000 | -11.040000 | -11.085000 | 231.000000 | 423.000000 | 392.000000 | 231.000000 |  | 3978 | Смещение кромок | GWAN |  | 00:02 | 00:33 | 00:28 | 0 | 322 | 2.326000 | EXT | Смещение кромок. Наружу. Величина смещения - 2.3 мм. Аномалия находится на упругопластическом изгибе: R=427 D, максимальное растяжение на 3.8 час. |  | (c)
44304.722000 | 0.000000 | -0.035000 | -11.040000 | -11.075000 | 1384.000000 | 1814.000000 | 1701.000000 | 1384.000000 |  | 3978 | Смещение кромок | GWAN |  | 03:08 | 04:17 | 03:59 | 0 | 633 | 2.635000 | EXT | Смещение кромок. Наружу. Величина смещения - 2.6 мм. Аномалия находится на упругопластическом изгибе: R=427 D, максимальное растяжение на 3.8 час. |  | (c)
44304.722000 | 0.000000 | -0.032000 | -11.040000 | -11.072000 | 1746.000000 | 1848.000000 | 1876.000000 | 1746.000000 |  | 3978 | Внутришовный дефект | GWAN |  | 04:06 | 04:23 | 04:27 | 0 | 260 | 24.000000 | INT | Внутришовный дефект. Аномалия находится на упругопластическом изгибе: R=427 D, максимальное растяжение на 3.8 час. |  | (c)
44304.722000 | 0.000000 | -0.025000 | -11.040000 | -11.065000 | -2037.000000 | -1700.000000 | -1831.000000 | 1625.000000 |  | 3978 | Смещение кромок | GWAN |  | 05:56 | 06:50 | 06:29 | 0 | 412 | 2.903000 | EXT | Смещение кромок. Наружу. Величина смещения - 2.9 мм. Аномалия находится на упругопластическом изгибе: R=427 D, максимальное растяжение на 3.8 час. |  | (c)
44304.722000 | 0.000000 | -0.030000 | -11.040000 | -11.070000 | -774.000000 | -745.000000 | -636.000000 | 498.000000 |  | 3978 | Смещение кромок | GWAN |  | 09:20 | 09:24 | 09:42 | 0 | 276 | 3.296000 | EXT | Смещение кромок. Наружу. Величина смещения - 3.3 мм. Аномалия находится на упругопластическом изгибе: R=427 D, максимальное растяжение на 3.8 час. |  | (c)
44360.437000 | 0.000000 | -0.025000 | -11.060000 | -11.085000 | -1330.000000 | -1176.000000 | -1158.000000 | 987.000000 |  | 3983 | Смещение кромок | GWAN |  | 05:47 | 06:12 | 06:15 | 0 | 343 | 2.481000 | EXT | Смещение кромок. Наружу. Величина смещения - 2.5 мм. |  | (c)
44360.437000 | 0.000000 | -0.045000 | -11.060000 | -11.105000 | 259.000000 | 581.000000 | 583.000000 | 259.000000 |  | 3983 | Смещение кромок | GWAN |  | 10:04 | 10:56 | 10:56 | 0 | 648 | 3.199000 | EXT | Смещение кромок. Вовнутрь. Величина смещения - 3.2 мм. |  | (c)
44371.363000 | 10.926000 | 10.910000 | -0.134000 | -0.150000 | -1695.000000 | -1394.000000 | -1372.000000 | 1049.000000 | 98.000000 | 3983 |  | CORR | GENE | 04:48 | 05:37 | 05:40 | 52 | 646 | 10.000000 | EXT | - |  | (c)
44473.532000 | 0.000000 | -0.023000 | -11.180000 | -11.203000 | 311.000000 | 833.000000 | 618.000000 | 311.000000 |  | 3993 | Нарушение формы кольцевого шва | GWAN |  | 02:58 | 04:22 | 03:48 | 0 | 615 |  | EXT | Нарушение формы кольцевого шва |  | (c)
44473.532000 | 0.000000 | -0.045000 | -11.180000 | -11.225000 | 2139.000000 | -1971.000000 | -1962.000000 | 1602.000000 |  | 3993 | Смещение кромок | GWAN |  | 07:53 | 08:50 | 08:51 | 0 | 720 | 3.221000 | EXT | Смещение кромок. Вовнутрь. Величина смещения - 3.2 мм. |  | (c)
44484.712000 | 0.000000 | -0.036000 | -11.605000 | -11.641000 | 1130.000000 | 1219.000000 | 1415.000000 | 1130.000000 |  | 3994 | Нарушение формы кольцевого шва | GWAN |  | 05:18 | 05:33 | 06:04 | 0 | 570 |  | EXT | Нарушение формы кольцевого шва |  | (c)
44484.712000 | 0.000000 | -0.044000 | -11.605000 | -11.649000 | -1334.000000 | -798.000000 | -888.000000 | 443.000000 |  | 3994 | Нарушение формы кольцевого шва | GWAN |  | 10:41 | 00:07 | 11:53 | 0 | 891 |  | EXT | Нарушение формы кольцевого шва |  | (c)
44518.234000 | 11.117000 | 11.101000 | -0.143000 | -0.159000 | -936.000000 | -778.000000 | -792.000000 | 647.000000 | 131.000000 | 3996 |  | CORR | СIGR | 03:38 | 04:04 | 04:02 | 28 | 289 | 12.000000 | EXT | - |  | (c)
44518.383000 | 0.006000 | 0.001000 | -11.089000 | -11.094000 | -1965.000000 | -1687.000000 | -1751.000000 | 1537.000000 | 1.000000 | 3997 |  | CORR | СIGR | 02:53 | 03:38 | 03:27 | 31 | 428 | 12.000000 | EXT | - |  | (c)
44529.339000 | 10.962000 | 10.952000 | -0.133000 | -0.143000 | -449.000000 | -399.000000 | -398.000000 | 347.000000 | 121.000000 | 3997 |  | CORR | СIGR | 06:57 | 07:06 | 07:06 | 22 | 103 | 14.000000 | EXT | - |  | (c)
44529.404000 | 11.027000 | 10.985000 | -0.068000 | -0.110000 | -1191.000000 | -1004.000000 | -826.000000 | 461.000000 | 25.000000 | 3997 |  | ARTD | GENE | 04:58 | 05:28 | 05:57 | 85 | 730 | 11.436651 | EXT | -. Эквивалент потери металла 11%. |  | (c)
44529.472000 | 0.000000 | -0.049000 | -11.395000 | -11.444000 | 1378.000000 | 1661.000000 | 2200.000000 | 1378.000000 |  | 3998 | Нарушение формы кольцевого шва | GWAN |  | 03:02 | 03:48 | 05:15 | 0 | 1644 |  | EXT | Нарушение формы кольцевого шва |  | (c)
44529.472000 | 0.000000 | -0.050000 | -11.395000 | -11.445000 | -995.000000 | -656.000000 | -658.000000 | 321.000000 |  | 3998 | Смещение кромок | GWAN |  | 08:39 | 09:34 | 09:34 | 0 | 674 | 3.229000 | EXT | Смещение кромок. Вовнутрь. Величина смещения - 3.2 мм. |  | (c)
44529.472000 | 0.000000 | -0.050000 | -11.395000 | -11.445000 | -202.000000 | 193.000000 | 55.000000 | 0.000000 |  | 3998 | Смещение кромок | GWAN |  | 10:47 | 11:51 | 11:29 | 0 | 514 | 4.703000 | EXT | Смещение кромок. Вовнутрь. Величина смещения - 4.7 мм. |  | (c)
44529.512000 | 0.040000 | 0.023000 | -11.355000 | -11.372000 | -2028.000000 | -1937.000000 | -1923.000000 | 1819.000000 | 23.000000 | 3998 |  | CORR | GENE | 05:53 | 06:07 | 06:10 | 150 | 209 | 10.000000 | EXT | - |  | (c)
44529.592000 | 0.120000 | 0.111000 | -11.275000 | -11.284000 | 2201.000000 | -2195.000000 | -2198.000000 | 2136.000000 | 111.000000 | 3998 |  | CORR | СIGR | 05:15 | 05:26 | 05:25 | 21 | 124 | 16.000000 | EXT | - |  | (c)
44540.852000 | 11.380000 | 11.353000 | -0.015000 | -0.042000 | -1322.000000 | -1225.000000 | -1223.000000 | 1124.000000 | 6.000000 | 3998 |  | CORR | СIGR | 07:47 | 08:02 | 08:03 | 36 | 198 | 14.000000 | EXT | - |  | (c)
44551.592000 | 0.000000 | -0.038000 | -11.155000 | -11.193000 | 2104.000000 | -1348.000000 | -1723.000000 | 1088.000000 |  | 4000 | Нарушение формы кольцевого шва | GWAN |  | 02:34 | 05:16 | 04:16 | 0 | 1270 |  | EXT | Нарушение формы кольцевого шва |  | (c)
44562.747000 | 0.000000 | -0.014000 | -11.420000 | -11.434000 | 1312.000000 | 1587.000000 | 1872.000000 | 1312.000000 |  | 4001 | Нарушение формы кольцевого шва | GWAN |  | 04:10 | 04:54 | 05:40 | 0 | 1121 |  | EXT | Нарушение формы кольцевого шва |  | (c)
44686.982000 | 0.000000 | -0.018000 | -11.145000 | -11.163000 | -1111.000000 | -395.000000 | -388.000000 | 0.000000 |  | 4012 | Нарушение формы кольцевого шва | GWAN |  | 01:23 | 03:19 | 03:20 | 0 | 1446 |  | EXT | Нарушение формы кольцевого шва |  | (c)
44686.982000 | 0.000000 | -0.026000 | -11.145000 | -11.171000 | 861.000000 | 1648.000000 | 1771.000000 | 861.000000 |  | 4012 | Нарушение формы кольцевого шва | GWAN |  | 06:41 | 08:48 | 09:08 | 0 | 1819 |  | EXT | Нарушение формы кольцевого шва |  | (c)
44691.479000 | 4.497000 | 4.388000 | -6.648000 | -6.757000 | 255.000000 | 524.000000 | 453.000000 | 255.000000 | 4388.000000 | 4012 |  | DENT |  | 05:03 | 05:47 | 05:35 | 218 | 396 | 0.563380 |  | - |  | (c)
44729.597000 | 0.000000 | -0.015000 | -1.995000 | -2.010000 | 762.000000 | 1079.000000 | 1116.000000 | 32.715902 |  | 4015б | Смещение кромок | GWAN |  | 04:56 | 05:47 | 05:53 | 0 | 709 | 3.246000 | EXT | Смещение кромок. Наружу. Величина смещения - 3.2 мм. |  | (c)
44731.592000 | 0.000000 | -0.029000 | -11.220000 | -11.249000 | 1131.000000 | 1234.000000 | 1307.000000 | 1131.000000 |  | 4016а | Нарушение формы кольцевого шва | GWAN |  | 04:54 | 05:10 | 05:22 | 0 | 352 |  | INT | Нарушение формы кольцевого шва |  | (c)
44731.592000 | 0.000000 | -0.051000 | -11.220000 | -11.271000 | 1644.000000 | 1847.000000 | 1766.000000 | 1644.000000 |  | 4016а | Нарушение формы кольцевого шва | GWAN |  | 06:17 | 06:49 | 06:36 | 0 | 244 |  | INT | Нарушение формы кольцевого шва |  | (c)
44747.235000 | 4.423000 | 4.347000 | -6.237000 | -6.313000 | -408.000000 | -269.000000 | -326.000000 | 244.000000 | 4347.000000 | 4017 |  | DENT |  | 01:47 | 02:09 | 02:00 | 144 | 164 | 0.352113 |  | - |  | (c)
44753.472000 | 0.000000 | -0.018000 | -11.140000 | -11.158000 | 885.000000 | 1937.000000 | 1842.000000 | 885.000000 |  | 4018 | Нарушение формы кольцевого шва | GWAN |  | 00:33 | 03:22 | 03:07 | 0 | 1913 |  | EXT | Нарушение формы кольцевого шва |  | (c)
44810.307000 | 0.000000 | -0.017000 | -10.155000 | -10.172000 | 701.000000 | 1394.000000 | 1118.000000 | 701.000000 |  | 4023аа | Нарушение формы кольцевого шва | GWAN |  | 00:31 | 02:23 | 01:38 | 0 | 834 |  | EXT | Нарушение формы кольцевого шва |  | (c)
44810.307000 | 0.000000 | -0.017000 | -10.155000 | -10.172000 | 2024.000000 | -1594.000000 | -1806.000000 | 1175.000000 |  | 4023аа | Нарушение формы кольцевого шва | GWAN |  | 04:05 | 06:21 | 05:46 | 0 | 1262 |  | EXT | Нарушение формы кольцевого шва |  | (c)
44820.462000 | 0.000000 | -0.032000 | -11.565000 | -11.597000 | 212.000000 | -1614.000000 | -2054.000000 | 140.000000 |  | 4024 | Нарушение формы кольцевого шва | GWAN |  | 09:03 | 04:08 | 02:57 | 0 | 4390 |  | EXT | Нарушение формы кольцевого шва |  | (c)
44854.165000 | 10.638000 | 10.517000 | -0.552000 | -0.673000 | 166.000000 | 218.000000 | 356.000000 | 166.000000 | 86.000000 | 4026 |  | GOUG | GENE | 06:33 | 06:42 | 07:04 | 587 | 381 | 8.000000 | EXT | -. Задир. Аномалия находится на упругопластическом изгибе: R=310 D, максимальное растяжение на 0.2 час. |  | (b)
44854.717000 | 0.000000 | -0.015000 | -11.185000 | -11.200000 | -1283.000000 | -737.000000 | -863.000000 | 443.000000 |  | 4027 | Смещение кромок | GWAN |  | 04:53 | 06:21 | 06:00 | 0 | 839 | 3.694000 | EXT | Смещение кромок. Наружу. Величина смещения - 3.7 мм. Аномалия находится на упругопластическом изгибе: R=307 D, максимальное растяжение на 0.2 час. |  | (c)
44933.602000 | 10.970000 | 10.887000 | -0.060000 | -0.143000 | -1310.000000 | -1014.000000 | -945.000000 | 579.000000 | 30.000000 | 4033 |  | CORR | GENE | 08:50 | 09:38 | 09:49 | 113 | 731 | 12.000000 | EXT | -. Аномалия находится на упругопластическом изгибе: R=726 D, максимальное растяжение на 2.9 час. |  | (c)
44933.772000 | 0.110000 | 0.062000 | -11.230000 | -11.278000 | 1845.000000 | 2103.000000 | 2058.000000 | 1845.000000 | 62.000000 | 4034 |  | CORR | GENE | 04:09 | 04:51 | 04:44 | 78 | 427 | 12.000000 | EXT | -. Аномалия находится на упругопластическом изгибе: R=726 D, максимальное растяжение на 2.9 час. |  | (c)
44956.127000 | 11.125000 | 11.108000 | -0.135000 | -0.152000 | -1636.000000 | -1463.000000 | -1487.000000 | 1338.000000 | 119.000000 | 4035 |  | CORR | СIGR | 09:01 | 09:30 | 09:26 | 33 | 298 | 13.000000 | EXT | -. Аномалия находится на упругопластическом изгибе: R=476 D, максимальное растяжение на 0.8 час. |  | (c)
44956.179000 | 11.177000 | 11.168000 | -0.083000 | -0.092000 | -1480.000000 | -1417.000000 | -1421.000000 | 1361.000000 | 73.000000 | 4035 |  | CORR | СIGR | 09:27 | 09:37 | 09:36 | 19 | 119 | 10.000000 | EXT | -. Аномалия находится на упругопластическом изгибе: R=476 D, максимальное растяжение на 0.8 час. |  | (c)
44978.462000 | 0.000000 | -0.024000 | -11.180000 | -11.204000 | 627.000000 | 1860.000000 | -1893.000000 | 49.000000 |  | 4038 | Нарушение формы кольцевого шва | GWAN |  | 11:34 | 02:53 | 04:47 | 0 | 3884 |  | EXT | Нарушение формы кольцевого шва |  | (c)
44989.642000 | 0.000000 | -0.024000 | -11.110000 | -11.134000 | 1898.000000 | 2200.000000 | 2084.000000 | 1898.000000 |  | 4039 | Нарушение формы кольцевого шва | GWAN |  | 01:17 | 02:06 | 01:47 | 0 | 373 |  | EXT | Нарушение формы кольцевого шва |  | (c)
45045.202000 | 0.000000 | -0.016000 | -11.320000 | -11.336000 | -1077.000000 | 1224.000000 | 921.000000 | 1077.000000 |  | 4044 | Нарушение формы кольцевого шва | GWAN |  | 11:18 | 05:29 | 04:40 | 0 | 3998 |  | EXT | Нарушение формы кольцевого шва |  | (c)
45056.522000 | 0.000000 | -0.005000 | -11.535000 | -11.540000 | -1386.000000 | 866.000000 | 809.000000 | 1386.000000 |  | 4045 | Нарушение формы кольцевого шва | GWAN |  | 11:32 | 05:35 | 05:26 | 0 | 4390 |  | EXT | Нарушение формы кольцевого шва |  | (c)
45112.887000 | 0.000000 | -0.009000 | -11.165000 | -11.174000 | 1372.000000 | -1067.000000 | -1519.000000 | 0.000000 |  | 4050 | Нарушение формы кольцевого шва | GWAN |  | 02:24 | 07:50 | 06:37 | 0 | 3141 |  | EXT | Нарушение формы кольцевого шва |  | (c)
45116.671000 | 3.784000 | 3.661000 | -7.381000 | -7.504000 | 2191.000000 | -2048.000000 | -2093.000000 | 1915.000000 | 3661.000000 | 4050 |  | DENT |  | 04:36 | 05:12 | 05:04 | 270 | 355 | 0.422535 |  | - |  | (c)
45124.052000 | 0.000000 | -0.017000 | -11.530000 | -11.547000 | -1614.000000 | -805.000000 | 573.000000 | 0.000000 |  | 4051 | Нарушение формы кольцевого шва | GWAN |  | 01:17 | 03:28 | 07:10 | 0 | 4373 |  | EXT | Нарушение формы кольцевого шва |  | (c)
45127.186000 | 3.134000 | 3.112000 | -8.396000 | -8.418000 | -219.000000 | -130.000000 | -156.000000 | 92.000000 | 3112.000000 | 4051 |  | CORR | GENE | 05:02 | 05:17 | 05:13 | 50 | 127 | 10.000000 | EXT | - |  | (c)
45130.910000 | 6.858000 | 6.840000 | -4.672000 | -4.690000 | 84.000000 | 157.000000 | 148.000000 | 84.000000 | 4653.000000 | 4051 |  | CORR | СIGR | 05:51 | 06:03 | 06:02 | 37 | 129 | 12.000000 | EXT | - |  | (c)
45169.302000 | 0.000000 | -0.030000 | -11.160000 | -11.190000 | 180.000000 | 441.000000 | 431.000000 | 180.000000 |  | 4055 | Смещение кромок | GWAN |  | 07:05 | 07:47 | 07:46 | 0 | 502 | 3.651000 | EXT | Смещение кромок. Вовнутрь. Величина смещения - 3.7 мм. |  | (c)
45206.566000 | 3.339000 | 3.318000 | -7.921000 | -7.942000 | -1599.000000 | -1507.000000 | -1480.000000 | 1362.000000 | 3318.000000 | 4058 | Дефект проката | MIAN | СIGR | 07:09 | 07:24 | 07:28 | 42 | 237 | 10.000000 | EXT | Дефект проката. Эквивалент потери металла 10%. |  | (c)
45236.731000 | 11.184000 | 11.173000 | -0.126000 | -0.137000 | 1053.000000 | 1567.000000 | 1423.000000 | 1053.000000 | 99.000000 | 4060 |  | CORR | СIGR | 04:07 | 05:30 | 05:07 | 38 | 740 | 15.000000 | EXT | - |  | (c)
45236.810000 | 11.263000 | 11.212000 | -0.047000 | -0.098000 | 1508.000000 | 1570.000000 | 1549.000000 | 1508.000000 | 4.000000 | 4060 |  | CORR | GENE | 05:21 | 05:31 | 05:27 | 94 | 82 | 15.000000 | EXT | - |  | (c)
45236.817000 | 11.270000 | 11.247000 | -0.040000 | -0.063000 | 812.000000 | 1017.000000 | 986.000000 | 812.000000 | 21.000000 | 4060 |  | CORR | СIGR | 03:29 | 04:02 | 03:57 | 42 | 348 | 12.000000 | EXT | - |  | (c)
45315.847000 | 0.000000 | -0.014000 | -10.935000 | -10.949000 | 307.000000 | 1337.000000 | 1231.000000 | 307.000000 |  | 4068 | Нарушение формы кольцевого шва | GWAN |  | 04:39 | 07:25 | 07:08 | 0 | 1846 |  | EXT | Нарушение формы кольцевого шва |  | (c)
45329.984000 | 3.202000 | 3.124000 | -8.348000 | -8.426000 | 2064.000000 | -2228.000000 | 2155.000000 | 2064.000000 | 3124.000000 | 4069 |  | GOUG | GENE | 04:44 | 05:11 | 04:59 | 302 | 183 | 10.000000 | EXT | -. Задир. |  | (c)
45338.199000 | 11.417000 | 11.401000 | -0.133000 | -0.149000 | 1669.000000 | -2052.000000 | 2153.000000 | 1669.000000 | 112.000000 | 4069 |  | CORR | СIGR | 03:40 | 05:40 | 04:58 | 37 | 969 | 15.000000 | EXT | - |  | (c)
45360.342000 | 0.000000 | -0.023000 | -11.175000 | -11.198000 | 638.000000 | 1006.000000 | 1058.000000 | 638.000000 |  | 4072 | Нарушение формы кольцевого шва | GWAN |  | 04:43 | 05:43 | 05:51 | 0 | 841 |  | EXT | Нарушение формы кольцевого шва |  | (c)
45374.808000 | 3.291000 | 3.274000 | -7.714000 | -7.731000 | -1916.000000 | -1860.000000 | -1881.000000 | 1846.000000 | 3274.000000 | 4073 |  | CORR | СIGR | 05:08 | 05:17 | 05:14 | 34 | 70 | 15.000000 | EXT | - |  | (c)
45427.737000 | 0.000000 | -0.025000 | -11.445000 | -11.470000 | -54.000000 | 472.000000 | 423.000000 | 0.000000 |  | 4078 | Смещение кромок | GWAN |  | 03:14 | 04:39 | 04:31 | 0 | 953 | 3.649000 | EXT | Смещение кромок. Наружу. Величина смещения - 3.6 мм. |  | (c)
45427.737000 | 0.000000 | -0.027000 | -11.445000 | -11.472000 | 1360.000000 | 1586.000000 | 1854.000000 | 1360.000000 |  | 4078 | Нарушение формы кольцевого шва | GWAN |  | 07:02 | 07:39 | 08:22 | 0 | 987 |  | EXT | Нарушение формы кольцевого шва |  | (c)
45427.811000 | 0.074000 | 0.033000 | -11.371000 | -11.412000 | 736.000000 | 744.000000 | 745.000000 | 736.000000 | 33.000000 | 4078 |  | CORR | AXGR | 05:21 | 05:23 | 05:23 | 108 | 18 | 11.000000 | EXT | - |  | (c)
45439.182000 | 0.000000 | -0.030000 | -11.245000 | -11.275000 | 972.000000 | 1087.000000 | 1065.000000 | 972.000000 |  | 4079 | Смещение кромок | GWAN |  | 00:34 | 00:53 | 00:49 | 0 | 186 | 5.200000 | EXT | Смещение кромок. Вовнутрь. Величина смещения - 5.2 мм. |  | (c)
45439.182000 | 0.000000 | -0.024000 | -11.245000 | -11.269000 | 2010.000000 | -569.000000 | -1242.000000 | 34.000000 |  | 4079 | Нарушение формы кольцевого шва | GWAN |  | 03:21 | 08:25 | 06:36 | 0 | 2417 |  | EXT | Нарушение формы кольцевого шва |  | (c)
45450.427000 | 0.000000 | -0.027000 | -11.335000 | -11.362000 | -1092.000000 | -929.000000 | -802.000000 | 511.000000 |  | 4080 | Нарушение формы кольцевого шва | GWAN |  | 01:30 | 01:57 | 02:17 | 0 | 580 |  | EXT | Нарушение формы кольцевого шва |  | (c)
45450.427000 | 0.000000 | -0.030000 | -11.335000 | -11.365000 | -196.000000 | -10.000000 | -28.000000 | 0.000000 |  | 4080 | Смещение кромок | GWAN |  | 03:55 | 04:25 | 04:22 | 0 | 337 | 3.707000 | EXT | Смещение кромок. Наружу. Величина смещения - 3.7 мм. |  | (c)
45450.564000 | 0.137000 | 0.129000 | -11.198000 | -11.206000 | 1243.000000 | 1302.000000 | 1339.000000 | 1243.000000 | 129.000000 | 4080 |  | CORR | СIGR | 07:47 | 07:57 | 08:03 | 32 | 192 | 10.000000 | EXT | - |  | (c)
45461.762000 | 0.000000 | -0.019000 | -11.290000 | -11.309000 | -51.000000 | -1055.000000 | 1937.000000 | 0.000000 |  | 4081 | Нарушение формы кольцевого шва | GWAN |  | 04:32 | 01:50 | 09:53 | 0 | 3975 |  | EXT | Нарушение формы кольцевого шва |  | (c)
45507.062000 | 0.000000 | -0.022000 | -11.480000 | -11.502000 | 784.000000 | 1067.000000 | 1019.000000 | 784.000000 |  | 4085 | Нарушение формы кольцевого шва | GWAN |  | 03:02 | 03:47 | 03:40 | 0 | 469 |  | EXT | Нарушение формы кольцевого шва |  | (c)
45540.318000 | 0.056000 | 0.031000 | -11.299000 | -11.324000 | -1543.000000 | -1334.000000 | -1287.000000 | 1032.000000 | 31.000000 | 4088 |  | CORR | GENE | 08:04 | 08:37 | 08:45 | 62 | 511 | 15.000000 | EXT | - |  | (c)
45572.991000 | 10.379000 | 10.358000 | -0.486000 | -0.507000 | 632.000000 | 687.000000 | 709.000000 | 632.000000 | 465.000000 | 4090а |  | CORR | СIGR | 06:05 | 06:13 | 06:17 | 42 | 155 | 12.000000 | EXT | - |  | (c)
45573.443000 | 10.831000 | 10.777000 | -0.034000 | -0.088000 | 1226.000000 | 1491.000000 | 1444.000000 | 1226.000000 | 22.000000 | 4090а |  | CORR | GENE | 07:40 | 08:23 | 08:16 | 66 | 437 | 13.000000 | EXT | - |  | (c)
45586.537000 | 0.000000 | -0.032000 | -9.270000 | -9.302000 | 1084.000000 | -1408.000000 | -2165.000000 | 953.000000 |  | 4091б | Нарушение формы кольцевого шва | GWAN |  | 01:56 | 07:14 | 05:12 | 0 | 2424 |  | EXT | Нарушение формы кольцевого шва |  | (c)
45586.537000 | 0.000000 | -0.022000 | -9.270000 | -9.292000 | -756.000000 | -401.000000 | -247.000000 | 0.000000 |  | 4091б | Нарушение формы кольцевого шва | GWAN |  | 08:59 | 09:56 | 10:21 | 0 | 1018 |  | EXT | Нарушение формы кольцевого шва |  | (c)
45587.022000 | 0.485000 | 0.207000 | -8.785000 | -9.063000 | 2222.000000 | -2199.000000 | -2203.000000 | 2167.000000 | 207.000000 | 4091б |  | CORR | GENE | 05:00 | 05:06 | 05:06 | 405 | 72 | 22.000000 | EXT | - |  | (c)
45587.253000 | 0.716000 | 0.709000 | -8.554000 | -8.561000 | 1741.000000 | 1836.000000 | 1863.000000 | 1741.000000 | 709.000000 | 4091б |  | CORR | GENE | 03:42 | 03:58 | 04:02 | 45 | 244 | 15.000000 | EXT | - |  | (c)
45587.338000 | 0.801000 | 0.801000 | -8.469000 | -8.469000 | 1909.000000 | 1952.000000 | 1990.000000 | 1909.000000 | 801.000000 | 4091б |  | CORR | СIGR | 04:09 | 04:16 | 04:22 | 18 | 161 | 10.000000 | EXT | - |  | (c)
45587.373000 | 0.836000 | 0.827000 | -8.434000 | -8.443000 | -2151.000000 | -2084.000000 | -2104.000000 | 2057.000000 | 827.000000 | 4091б |  | CORR | СIGR | 05:14 | 05:25 | 05:22 | 28 | 94 | 12.000000 | EXT | - |  | (c)
45587.503000 | 0.966000 | 0.942000 | -8.304000 | -8.328000 | 1793.000000 | 1837.000000 | 1850.000000 | 1793.000000 | 942.000000 | 4091б |  | CORR | GENE | 03:51 | 03:58 | 04:00 | 65 | 113 | 11.000000 | EXT | - |  | (c)
45587.665000 | 1.128000 | 1.064000 | -8.142000 | -8.206000 | -1822.000000 | -1788.000000 | -1795.000000 | 1768.000000 | 1064.000000 | 4091б |  | CORR | GENE | 06:07 | 06:13 | 06:12 | 419 | 54 | 10.000000 | EXT | - |  | (c)
45587.810000 | 1.273000 | 1.273000 | -7.997000 | -7.997000 | 2106.000000 | 2164.000000 | 2206.000000 | 2106.000000 | 1273.000000 | 4091б |  | CORR | СIGR | 04:41 | 04:50 | 04:57 | 40 | 200 | 11.000000 | EXT | - |  | (c)
45588.021000 | 1.484000 | 1.468000 | -7.786000 | -7.802000 | 1741.000000 | 1872.000000 | 1894.000000 | 1741.000000 | 1468.000000 | 4091б |  | CORR | GENE | 03:42 | 04:03 | 04:07 | 55 | 305 | 15.000000 | EXT | - |  | (c)
45588.429000 | 1.892000 | 1.892000 | -7.378000 | -7.378000 | 1758.000000 | 1759.000000 | 1811.000000 | 1758.000000 | 1892.000000 | 4091б |  | CORR | СIGR | 03:45 | 03:45 | 03:53 | 20 | 105 | 12.000000 | EXT | - |  | (c)
45588.474000 | 1.937000 | 1.836000 | -7.333000 | -7.434000 | -2093.000000 | -2078.000000 | -2079.000000 | 2065.000000 | 1836.000000 | 4091б |  | CORR | AXGR | 05:23 | 05:26 | 05:26 | 151 | 28 | 10.000000 | EXT | - |  | (c)
45594.492000 | 7.955000 | 7.864000 | -1.315000 | -1.406000 | 1614.000000 | 1629.000000 | 1631.000000 | 1614.000000 | 1259.000000 | 4091б |  | CORR | AXGR | 03:22 | 03:24 | 03:24 | 147 | 34 | 11.000000 | EXT | - |  | (c)
45595.720000 | 9.183000 | 9.182000 | -0.087000 | -0.088000 | 1597.000000 | 1670.000000 | 1709.000000 | 1597.000000 | 61.000000 | 4091б |  | CORR | СIGR | 03:19 | 03:31 | 03:37 | 27 | 224 | 12.000000 | EXT | - |  | (c)
45595.807000 | 0.000000 | -0.017000 | -2.625000 | -2.642000 | -869.000000 | 66.000000 | 1086.000000 | 0.000000 |  | 4093 | Нарушение формы кольцевого шва | GWAN |  | 00:21 | 02:52 | 05:36 | 0 | 3908 |  | EXT | Нарушение формы кольцевого шва |  | (c)
45595.952000 | 0.145000 | 0.145000 | -2.480000 | -2.480000 | 217.000000 | 238.000000 | 279.000000 | 217.000000 | 145.000000 | 4093 |  | CORR | СIGR | 03:16 | 03:20 | 03:26 | 26 | 124 | 10.000000 | EXT | - |  | (c)
45597.126000 | 1.319000 | 1.312000 | -1.306000 | -1.313000 | 1539.000000 | 1579.000000 | 1612.000000 | 1539.000000 | 1287.000000 | 4093 |  | CORR | СIGR | 06:50 | 06:56 | 07:01 | 26 | 145 | 10.000000 | EXT | - |  | (c)
45602.005000 | 3.573000 | 3.529000 | -5.467000 | -5.511000 | 27.000000 | 40.000000 | 39.000000 | 27.000000 | 3529.000000 | 4094 |  | CORR | AXGR | 06:54 | 06:56 | 06:56 | 74 | 23 | 11.000000 | EXT | - |  | (c)
45602.238000 | 3.806000 | 3.802000 | -5.234000 | -5.238000 | 267.000000 | 311.000000 | 327.000000 | 267.000000 | 3802.000000 | 4094 |  | CORR | СIGR | 07:33 | 07:40 | 07:43 | 21 | 120 | 11.000000 | EXT | - |  | (c)
45602.797000 | 4.365000 | 4.351000 | -4.675000 | -4.689000 | -523.000000 | -484.000000 | -456.000000 | 389.000000 | 4351.000000 | 4094 |  | CORR | СIGR | 05:25 | 05:32 | 05:36 | 35 | 134 | 14.000000 | EXT | - |  | (c)
45603.056000 | 4.624000 | 4.605000 | -4.416000 | -4.435000 | -610.000000 | -521.000000 | -537.000000 | 465.000000 | 4398.000000 | 4094 |  | CORR | СIGR | 05:11 | 05:26 | 05:23 | 37 | 145 | 31.000000 | EXT | - |  | (c)
45606.180000 | 7.748000 | 7.741000 | -1.292000 | -1.299000 | 88.000000 | 121.000000 | 138.000000 | 88.000000 | 1275.000000 | 4094 |  | CORR | СIGR | 07:04 | 07:09 | 07:12 | 24 | 100 | 15.000000 | EXT | - |  | (c)
45607.498000 | 0.026000 | 0.018000 | -11.259000 | -11.267000 | 322.000000 | 516.000000 | 505.000000 | 322.000000 | 18.000000 | 4095 |  | CORR | GENE | 04:22 | 04:54 | 04:52 | 51 | 366 | 11.000000 | EXT | - |  | (c)
45663.913000 | 11.041000 | 11.006000 | -0.114000 | -0.149000 | 817.000000 | 1153.000000 | 1036.000000 | 817.000000 | 54.000000 | 4099 |  | CORR | GENE | 01:49 | 02:44 | 02:25 | 95 | 439 | 11.000000 | EXT | - |  | (c)
45664.148000 | 0.121000 | 0.112000 | -11.349000 | -11.358000 | 148.000000 | 353.000000 | 267.000000 | 148.000000 | 112.000000 | 4100 |  | CORR | СIGR | 02:38 | 03:11 | 02:57 | 29 | 239 | 10.000000 | EXT | - |  | (c)
45675.497000 | 0.000000 | -0.011000 | -11.370000 | -11.381000 | -1123.000000 | 2011.000000 | 1081.000000 | 0.000000 |  | 4101 | Нарушение формы кольцевого шва | GWAN |  | 02:18 | 10:44 | 08:13 | 0 | 4407 |  | EXT | Нарушение формы кольцевого шва |  | (c)
45720.797000 | 0.000000 | -0.020000 | -11.360000 | -11.380000 | 877.000000 | 1017.000000 | 1152.000000 | 877.000000 |  | 4105 | Смещение кромок | GWAN |  | 03:13 | 03:35 | 03:57 | 0 | 549 | 3.419000 | EXT | Смещение кромок. Вовнутрь. Величина смещения - 3.4 мм. |  | (c)
45732.001000 | 11.204000 | 11.203000 | -0.156000 | -0.157000 | 1235.000000 | 1284.000000 | 1346.000000 | 1235.000000 | 138.000000 | 4105 |  | CORR | СIGR | 04:10 | 04:18 | 04:28 | 19 | 222 | 12.000000 | EXT | - |  | (c)
45732.144000 | 11.347000 | 11.198000 | -0.013000 | -0.162000 | 1237.000000 | 1241.000000 | 1254.000000 | 1237.000000 | 3.000000 | 4105 |  | CORR | AXGR | 04:11 | 04:12 | 04:14 | 159 | 34 | 12.000000 | EXT | - |  | (c)
45732.223000 | 0.066000 | 0.034000 | -11.559000 | -11.591000 | -1763.000000 | -1746.000000 | -1746.000000 | 1730.000000 | 34.000000 | 4106 |  | CORR | AXGR | 04:08 | 04:11 | 04:11 | 74 | 33 | 13.000000 | EXT | - |  | (c)
45732.284000 | 0.127000 | 0.112000 | -11.498000 | -11.513000 | -1826.000000 | -1754.000000 | -1761.000000 | 1696.000000 | 112.000000 | 4106 |  | CORR | СIGR | 03:58 | 04:09 | 04:08 | 27 | 130 | 14.000000 | EXT | - |  | (c)
45743.634000 | 11.477000 | 11.465000 | -0.148000 | -0.160000 | -1845.000000 | -1662.000000 | -1702.000000 | 1559.000000 | 139.000000 | 4106 |  | CORR | СIGR | 03:55 | 04:24 | 04:18 | 21 | 286 | 20.000000 | EXT | - |  | (c)
45743.768000 | 11.611000 | 11.599000 | -0.014000 | -0.026000 | -1686.000000 | -1581.000000 | -1529.000000 | 1371.000000 | 5.000000 | 4106 |  | CORR | СIGR | 04:20 | 04:37 | 04:46 | 21 | 315 | 16.000000 | EXT | - |  | (c)
45755.408000 | 0.116000 | 0.061000 | -11.504000 | -11.559000 | -850.000000 | -741.000000 | -623.000000 | 396.000000 | 61.000000 | 4108 |  | CORR | GENE | 08:06 | 08:23 | 08:42 | 67 | 454 | 10.000000 | EXT | - |  | (c)
45800.255000 | 11.093000 | 11.041000 | -0.067000 | -0.119000 | 193.000000 | 443.000000 | 458.000000 | 193.000000 | 50.000000 | 4111 |  | CORR | GENE | 09:41 | 10:21 | 10:23 | 69 | 529 | 11.000000 | EXT | - |  | (c)
45822.700000 | 10.948000 | 10.930000 | -0.022000 | -0.040000 | 120.000000 | 220.000000 | 199.000000 | 120.000000 | 9.000000 | 4113 |  | CORR | СIGR | 04:08 | 04:24 | 04:20 | 31 | 158 | 12.000000 | EXT | - |  | (c)
45822.705000 | 10.953000 | 10.931000 | -0.017000 | -0.039000 | -253.000000 | -172.000000 | -131.000000 | 8.000000 | 9.000000 | 4113 |  | CORR | СIGR | 03:07 | 03:20 | 03:27 | 30 | 245 | 12.000000 | EXT | - |  | (c)
45822.707000 | 10.955000 | 10.877000 | -0.015000 | -0.093000 | 558.000000 | 574.000000 | 572.000000 | 558.000000 | 5.000000 | 4113 |  | CORR | AXGR | 05:18 | 05:21 | 05:20 | 88 | 28 | 17.000000 | EXT | - |  | (c)
45822.786000 | 0.064000 | 0.001000 | -10.496000 | -10.559000 | -1797.000000 | -1790.000000 | -1778.000000 | 1759.000000 | 1.000000 | 4114 |  | CORR | AXGR | 05:20 | 05:21 | 05:23 | 108 | 38 | 16.000000 | EXT | - |  | (c)
45822.819000 | 0.097000 | 0.079000 | -10.463000 | -10.481000 | 2005.000000 | 2079.000000 | 2072.000000 | 2005.000000 | 79.000000 | 4114 |  | CORR | СIGR | 03:33 | 03:45 | 03:44 | 32 | 135 | 12.000000 | EXT | - |  | (c)
45832.744000 | 10.022000 | 10.006000 | -0.538000 | -0.554000 | -2164.000000 | -2107.000000 | -2076.000000 | 1987.000000 | 523.000000 | 4114 |  | CORR | СIGR | 04:20 | 04:30 | 04:35 | 31 | 177 | 14.000000 | EXT | - |  | (c)
45833.282000 | 0.000000 | -0.021000 | -11.570000 | -11.591000 | 1676.000000 | 1927.000000 | 2135.000000 | 1676.000000 |  | 4115 | Нарушение формы кольцевого шва | GWAN |  | 03:19 | 04:00 | 04:33 | 0 | 917 |  | EXT | Нарушение формы кольцевого шва |  | (c)
45844.988000 | 0.136000 | 0.125000 | -11.134000 | -11.145000 | 673.000000 | 1064.000000 | 997.000000 | 673.000000 | 125.000000 | 4116 |  | CORR | СIGR | 02:29 | 03:32 | 03:21 | 26 | 648 | 10.000000 | EXT | - |  | (c)
45844.989000 | 0.137000 | 0.125000 | -11.133000 | -11.145000 | 2027.000000 | 2090.000000 | 2144.000000 | 2027.000000 | 125.000000 | 4116 |  | CORR | СIGR | 06:08 | 06:18 | 06:27 | 23 | 235 | 10.000000 | EXT | - |  | (c)
45855.982000 | 11.130000 | 11.116000 | -0.140000 | -0.154000 | -1428.000000 | -1303.000000 | -1302.000000 | 1176.000000 | 131.000000 | 4116 |  | CORR | СIGR | 08:50 | 09:10 | 09:10 | 23 | 252 | 10.000000 | EXT | - |  | (c)
45867.579000 | 11.457000 | 11.450000 | -0.148000 | -0.155000 | 454.000000 | 657.000000 | 600.000000 | 454.000000 | 139.000000 | 4117 |  | CORR | СIGR | 08:57 | 09:30 | 09:21 | 16 | 292 | 13.000000 | EXT | - |  | (c)
45867.582000 | 11.460000 | 11.452000 | -0.145000 | -0.153000 | 28.000000 | 140.000000 | 169.000000 | 28.000000 | 132.000000 | 4117 |  | CORR | СIGR | 07:49 | 08:07 | 08:11 | 21 | 282 | 18.000000 | EXT | - |  | (c)
45867.623000 | 11.501000 | 11.463000 | -0.104000 | -0.142000 | 440.000000 | 448.000000 | 451.000000 | 440.000000 | 75.000000 | 4117 |  | CORR | AXGR | 08:55 | 08:56 | 08:57 | 67 | 21 | 10.000000 | EXT | - |  | (c)
45946.630000 | 0.138000 | 0.126000 | -11.482000 | -11.494000 | 1685.000000 | 1826.000000 | 1817.000000 | 1685.000000 | 126.000000 | 4125 |  | CORR | СIGR | 07:23 | 07:46 | 07:44 | 21 | 264 | 12.000000 | EXT | - |  | (c)
45980.832000 | 0.000000 | -0.026000 | -10.965000 | -10.991000 | -145.000000 | 1125.000000 | 2063.000000 | 0.000000 |  | 4128 | Нарушение формы кольцевого шва | GWAN |  | 05:22 | 08:47 | 11:18 | 0 | 4416 |  | EXT | Нарушение формы кольцевого шва |  | (c)
46003.392000 | 0.000000 | -0.027000 | -11.080000 | -11.107000 | -1063.000000 | 1092.000000 | 667.000000 | 0.000000 |  | 4130 | Нарушение формы кольцевого шва | GWAN |  | 07:24 | 01:12 | 00:03 | 0 | 3459 |  | EXT | Нарушение формы кольцевого шва |  | (c)
46037.147000 | 0.000000 | -0.020000 | -11.600000 | -11.620000 | 1633.000000 | 2103.000000 | 2132.000000 | 1633.000000 |  | 4133 | Нарушение формы кольцевого шва | GWAN |  | 07:08 | 08:24 | 08:29 | 0 | 997 |  | EXT | Нарушение формы кольцевого шва |  | (c)
46037.147000 | 0.000000 | -0.029000 | -11.600000 | -11.629000 | -1093.000000 | -599.000000 | -206.000000 | 680.000000 |  | 4133 | Нарушение формы кольцевого шва | GWAN |  | 11:48 | 01:08 | 02:12 | 0 | 1773 |  | EXT | Нарушение формы кольцевого шва |  | (c)
46048.747000 | 0.000000 | -0.015000 | -11.435000 | -11.450000 | -1035.000000 | -829.000000 | -847.000000 | 658.000000 |  | 4134 | Смещение кромок | GWAN |  | 06:07 | 06:41 | 06:38 | 0 | 378 | 3.646000 | EXT | Смещение кромок. Наружу. Величина смещения - 3.6 мм. |  | (c)
46048.747000 | 0.000000 | -0.018000 | -11.435000 | -11.453000 | -428.000000 | 180.000000 | 1428.000000 | 0.000000 |  | 4134 | Нарушение формы кольцевого шва | GWAN |  | 07:45 | 09:23 | 00:45 | 0 | 3712 |  | EXT | Нарушение формы кольцевого шва |  | (c)
46060.182000 | 0.000000 | -0.030000 | -11.405000 | -11.435000 | 2046.000000 | -420.000000 | -224.000000 | 1967.000000 |  | 4135 | Нарушение формы кольцевого шва | GWAN |  | 06:13 | 11:35 | 00:06 | 0 | 4382 |  | EXT | Нарушение формы кольцевого шва |  | (c)
46083.222000 | 0.000000 | -0.030000 | -11.620000 | -11.650000 | 424.000000 | -938.000000 | -1816.000000 | 404.000000 |  | 4137 | Нарушение формы кольцевого шва | GWAN |  | 11:46 | 08:06 | 05:44 | 0 | 4442 |  | EXT | Нарушение формы кольцевого шва |  | (c)
46094.995000 | 0.153000 | 0.142000 | -11.352000 | -11.363000 | 1538.000000 | 1619.000000 | 1626.000000 | 1538.000000 | 142.000000 | 4138 |  | CORR | СIGR | 03:10 | 03:23 | 03:24 | 21 | 176 | 10.000000 | EXT | - |  | (c)
46106.227000 | 11.385000 | 11.370000 | -0.120000 | -0.135000 | 1769.000000 | 2202.000000 | 2043.000000 | 1769.000000 | 82.000000 | 4138 |  | CORR | СIGR | 03:48 | 04:58 | 04:32 | 53 | 549 | 10.000000 | EXT | - |  | (c)
46117.707000 | 0.000000 | -0.026000 | -11.405000 | -11.431000 | -406.000000 | 1838.000000 | 1815.000000 | 406.000000 |  | 4140 | Нарушение формы кольцевого шва | GWAN |  | 11:49 | 05:51 | 05:47 | 0 | 4442 |  | EXT | Нарушение формы кольцевого шва |  | (c)
46117.779000 | 0.072000 | 0.072000 | -11.333000 | -11.333000 | 1089.000000 | 1197.000000 | 1160.000000 | 1089.000000 | 72.000000 | 4140 |  | CORR | СIGR | 03:50 | 04:08 | 04:01 | 22 | 142 | 10.000000 | EXT | - |  | (c)
46129.112000 | 0.000000 | -0.029000 | -11.595000 | -11.624000 | 2146.000000 | 219.000000 | -571.000000 | 0.000000 |  | 4141 | Нарушение формы кольцевого шва | GWAN |  | 00:55 | 07:44 | 05:37 | 0 | 3488 |  | EXT | Нарушение формы кольцевого шва |  | (c)
46140.707000 | 0.000000 | -0.019000 | -11.600000 | -11.619000 | 1271.000000 | -89.000000 | -1074.000000 | 1042.000000 |  | 4142 | Нарушение формы кольцевого шва | GWAN |  | 10:22 | 06:42 | 04:03 | 0 | 4232 |  | EXT | Нарушение формы кольцевого шва |  | (c)
46140.833000 | 0.126000 | 0.126000 | -11.474000 | -11.474000 | 597.000000 | 680.000000 | 678.000000 | 597.000000 | 126.000000 | 4142 |  | CORR | СIGR | 08:33 | 08:46 | 08:46 | 21 | 162 | 10.000000 | EXT | - |  | (c)
46140.840000 | 0.133000 | 0.124000 | -11.467000 | -11.476000 | -1157.000000 | -1111.000000 | -1088.000000 | 1019.000000 | 124.000000 | 4142 |  | CORR | СIGR | 03:50 | 03:57 | 04:01 | 26 | 138 | 10.000000 | EXT | - |  | (c)
46140.846000 | 0.139000 | 0.118000 | -11.461000 | -11.482000 | 154.000000 | 322.000000 | 302.000000 | 154.000000 | 118.000000 | 4142 |  | CORR | СIGR | 07:21 | 07:49 | 07:45 | 22 | 295 | 11.000000 | EXT | - |  | (c)
46163.932000 | 0.000000 | -0.030000 | -11.430000 | -11.460000 | 1811.000000 | -810.000000 | -573.000000 | 1505.000000 |  | 4144 | Нарушение формы кольцевого шва | GWAN |  | 10:20 | 03:17 | 03:55 | 0 | 4155 |  | EXT | Нарушение формы кольцевого шва |  | (c)
46168.476000 | 4.544000 | 4.538000 | -6.886000 | -6.892000 | 1005.000000 | 1113.000000 | 1096.000000 | 1005.000000 | 4538.000000 | 4144 |  | CORR | СIGR | 08:10 | 08:27 | 08:25 | 32 | 182 | 11.000000 | EXT | - |  | (c)
46198.247000 | 0.000000 | -0.025000 | -11.435000 | -11.460000 | -841.000000 | 1862.000000 | 1192.000000 | 0.000000 |  | 4147 | Нарушение формы кольцевого шва | GWAN |  | 02:41 | 09:57 | 08:09 | 0 | 4066 |  | EXT | Нарушение формы кольцевого шва |  | (c)
46243.157000 | 0.000000 | -0.021000 | -11.610000 | -11.631000 | -1327.000000 | -168.000000 | 856.000000 | 0.000000 |  | 4151 | Нарушение формы кольцевого шва | GWAN |  | 03:42 | 06:49 | 09:34 | 0 | 4365 |  | EXT | Нарушение формы кольцевого шва |  | (c)
46243.236000 | 0.079000 | 0.025000 | -11.531000 | -11.585000 | -300.000000 | -277.000000 | -284.000000 | 268.000000 | 25.000000 | 4151 |  | CORR | AXGR | 06:28 | 06:31 | 06:30 | 111 | 32 | 12.000000 | EXT | - |  | (c)
46254.767000 | 0.000000 | -0.019000 | -11.320000 | -11.339000 | -86.000000 | -1033.000000 | 2096.000000 | 0.000000 |  | 4152 | Нарушение формы кольцевого шва | GWAN |  | 00:46 | 10:13 | 06:38 | 0 | 4365 |  | EXT | Нарушение формы кольцевого шва |  | (c)
46266.087000 | 0.000000 | -0.014000 | -11.610000 | -11.624000 | -1542.000000 | -617.000000 | -927.000000 | 313.000000 |  | 4153 | Нарушение формы кольцевого шва | GWAN |  | 02:55 | 05:24 | 04:34 | 0 | 1229 |  | EXT | Нарушение формы кольцевого шва |  | (c)
46277.697000 | 0.000000 | -0.019000 | -11.240000 | -11.259000 | 1134.000000 | 246.000000 | -1167.000000 | 0.000000 |  | 4154 | Нарушение формы кольцевого шва | GWAN |  | 00:11 | 09:48 | 06:00 | 0 | 4321 |  | EXT | Нарушение формы кольцевого шва |  | (c)
46295.422000 | 6.485000 | 6.411000 | -4.220000 | -4.294000 | -1738.000000 | -1679.000000 | -1674.000000 | 1609.000000 | 4148.000000 | 4155 |  | DENT |  | 05:59 | 06:08 | 06:09 | 146 | 129 | 0.352113 |  | - |  | (c)
46299.504000 | 10.567000 | 10.555000 | -0.138000 | -0.150000 | -2181.000000 | -2095.000000 | -2085.000000 | 1988.000000 | 121.000000 | 4155 |  | CORR | СIGR | 04:47 | 05:01 | 05:03 | 29 | 193 | 10.000000 | EXT | - |  | (c)
46299.621000 | 10.684000 | 10.592000 | -0.021000 | -0.113000 | -1458.000000 | -1429.000000 | -1433.000000 | 1408.000000 | 5.000000 | 4155 |  | CORR | AXGR | 06:44 | 06:49 | 06:48 | 108 | 50 | 14.000000 | EXT | - |  | (c)
46299.636000 | 10.699000 | 10.627000 | -0.006000 | -0.078000 | -462.000000 | -462.000000 | -451.000000 | 439.000000 | 3.000000 | 4155 |  | CORR | AXGR | 09:25 | 09:25 | 09:27 | 75 | 23 | 10.000000 | EXT | - |  | (c)
46299.642000 | 0.000000 | -0.023000 | -10.094000 | -10.117000 | -1052.000000 | 1975.000000 | 892.000000 | 0.000000 |  | 4156а | Нарушение формы кольцевого шва | GWAN |  | 01:14 | 09:23 | 06:28 | 0 | 3887 |  | EXT | Нарушение формы кольцевого шва. Аномалия находится на отводе. |  | (c)
46299.684000 | 0.042000 | 0.011000 | -10.052000 | -10.083000 | -203.000000 | -190.000000 | -190.000000 | 178.000000 | 11.000000 | 4156а |  | CORR | AXGR | 03:31 | 03:33 | 03:33 | 79 | 25 | 12.000000 | EXT | -. Аномалия находится на отводе. |  | (c)
46299.725000 | 0.083000 | 0.005000 | -10.011000 | -10.089000 | 1043.000000 | 1079.000000 | 1064.000000 | 1043.000000 | 5.000000 | 4156а |  | CORR | AXGR | 06:52 | 06:58 | 06:56 | 92 | 41 | 15.000000 | EXT | -. Аномалия находится на отводе. |  | (c)
46299.757000 | 0.115000 | 0.030000 | -9.979000 | -10.064000 | 1952.000000 | 1982.000000 | 1967.000000 | 1952.000000 | 30.000000 | 4156а |  | CORR | AXGR | 09:19 | 09:24 | 09:21 | 95 | 30 | 12.000000 | EXT | -. Аномалия находится на отводе. |  | (c)
46299.786000 | 0.144000 | 0.133000 | -9.950000 | -9.961000 | 1959.000000 | 1979.000000 | 2004.000000 | 1959.000000 | 133.000000 | 4156а |  | CORR | СIGR | 09:20 | 09:23 | 09:27 | 30 | 89 | 10.000000 | EXT | -. Аномалия находится на отводе. |  | (c)
46309.736000 | 0.000000 | -0.014000 | -2.329000 | -2.343000 | 683.000000 | -508.000000 | -1661.000000 | 455.000000 |  | 4156б | Нарушение формы кольцевого шва | GWAN |  | 09:25 | 06:13 | 03:07 | 0 | 4233 |  | EXT | Нарушение формы кольцевого шва. Аномалия находится на отводе. |  | (c)
46322.732000 | 0.000000 | -0.026000 | -11.585000 | -11.611000 | -1785.000000 | 431.000000 | 282.000000 | 0.000000 |  | 4158 | Нарушение формы кольцевого шва | GWAN |  | 00:40 | 06:38 | 06:14 | 0 | 4135 |  | EXT | Нарушение формы кольцевого шва |  | (c)
46322.819000 | 0.087000 | 0.066000 | -11.498000 | -11.519000 | -129.000000 | -45.000000 | 2.000000 | 0.000000 | 66.000000 | 4158 |  | CORR | GENE | 05:08 | 05:21 | 05:29 | 66 | 262 | 11.000000 | EXT | - |  | (c)
46322.867000 | 0.135000 | 0.122000 | -11.450000 | -11.463000 | -1060.000000 | -812.000000 | -788.000000 | 517.000000 | 122.000000 | 4158 |  | CORR | СIGR | 02:38 | 03:17 | 03:21 | 32 | 543 | 15.000000 | EXT | - |  | (c)
46330.279000 | 7.547000 | 7.462000 | -4.038000 | -4.123000 | -1520.000000 | -1458.000000 | -1469.000000 | 1418.000000 | 3969.000000 | 4158 |  | DENT |  | 01:23 | 01:33 | 01:32 | 154 | 102 | 0.563380 |  | - |  | (c)
46357.545000 | 0.023000 | 0.012000 | -11.587000 | -11.598000 | 857.000000 | 1017.000000 | 998.000000 | 857.000000 | 12.000000 | 4161 |  | CORR | СIGR | 03:19 | 03:45 | 03:42 | 28 | 282 | 22.000000 | EXT | - |  | (c)
46357.564000 | 0.042000 | 0.042000 | -11.568000 | -11.568000 | 963.000000 | 989.000000 | 984.000000 | 963.000000 | 42.000000 | 4161 |  | CORR | AXGR | 03:36 | 03:41 | 03:40 | 107 | 43 | 14.000000 | EXT | - |  | (c)
46380.322000 | 0.010000 | 0.001000 | -11.485000 | -11.494000 | -397.000000 | -122.000000 | -94.000000 | 0.000000 | 1.000000 | 4163 |  | CORR | СIGR | 08:41 | 09:25 | 09:29 | 35 | 605 | 12.000000 | EXT | - |  | (c)
46403.432000 | 0.000000 | -0.024000 | -11.590000 | -11.614000 | -405.000000 | 2195.000000 | 1799.000000 | 0.000000 |  | 4165 | Нарушение формы кольцевого шва | GWAN |  | 10:40 | 05:39 | 04:36 | 0 | 4407 |  | EXT | Нарушение формы кольцевого шва |  | (c)
46415.022000 | 0.000000 | -0.022000 | -11.630000 | -11.652000 | 205.000000 | 378.000000 | 570.000000 | 205.000000 |  | 4166 | Нарушение формы кольцевого шва | GWAN |  | 11:48 | 00:16 | 00:47 | 0 | 732 |  | EXT | Нарушение формы кольцевого шва |  | (c)
46459.832000 | 0.000000 | -0.014000 | -11.070000 | -11.084000 | 54.000000 | -1972.000000 | 1797.000000 | 54.000000 |  | 4170 | Нарушение формы кольцевого шва | GWAN |  | 09:56 | 04:29 | 02:37 | 0 | 3487 |  | EXT | Нарушение формы кольцевого шва |  | (c)
46493.752000 | 0.000000 | -0.014000 | -11.265000 | -11.279000 | -1757.000000 | -131.000000 | 390.000000 | 0.000000 |  | 4173 | Нарушение формы кольцевого шва | GWAN |  | 03:27 | 07:49 | 09:13 | 0 | 4295 |  | EXT | Нарушение формы кольцевого шва |  | (c)
46505.017000 | 0.000000 | -0.015000 | -11.565000 | -11.580000 | 927.000000 | -1946.000000 | -1442.000000 | 651.000000 |  | 4174 | Нарушение формы кольцевого шва | GWAN |  | 03:26 | 07:42 | 09:04 | 0 | 4185 |  | EXT | Нарушение формы кольцевого шва |  | (c)
46595.662000 | 0.000000 | -0.024000 | -11.355000 | -11.379000 | -2040.000000 | -1469.000000 | 53.000000 | 2040.000000 |  | 4182 | Нарушение формы кольцевого шва | GWAN |  | 07:08 | 08:41 | 00:46 | 0 | 4187 |  | EXT | Нарушение формы кольцевого шва |  | (c)
46674.286000 | 11.314000 | 11.307000 | -0.151000 | -0.158000 | -1963.000000 | -1794.000000 | -1731.000000 | 1498.000000 | 140.000000 | 4188 |  | CORR | СIGR | 05:57 | 06:24 | 06:35 | 18 | 465 | 10.000000 | EXT | - |  | (c)
46674.437000 | 0.000000 | -0.033000 | -11.515000 | -11.548000 | 1662.000000 | -1285.000000 | -664.000000 | 1472.000000 |  | 4189 | Нарушение формы кольцевого шва | GWAN |  | 10:03 | 02:07 | 03:48 | 0 | 4271 |  | EXT | Нарушение формы кольцевого шва |  | (c)
46708.552000 | 0.000000 | -0.030000 | -11.080000 | -11.110000 | -2138.000000 | -1798.000000 | -1809.000000 | 1481.000000 |  | 4192 | Смещение кромок | GWAN |  | 06:27 | 07:22 | 07:20 | 0 | 656 | 3.653000 | EXT | Смещение кромок. Наружу. Величина смещения - 3.7 мм. |  | (c)
46764.952000 | 0.000000 | -0.012000 | -11.585000 | -11.597000 | -1690.000000 | -351.000000 | 336.000000 | 0.000000 |  | 4197 | Нарушение формы кольцевого шва | GWAN |  | 01:55 | 05:31 | 07:22 | 0 | 4052 |  | EXT | Нарушение формы кольцевого шва |  | (c)
46811.022000 | 0.000000 | -0.025000 | -11.385000 | -11.410000 | 1203.000000 | 1790.000000 | -1891.000000 | 523.000000 |  | 4201 | Нарушение формы кольцевого шва | GWAN |  | 11:20 | 00:55 | 03:01 | 0 | 2735 |  | EXT | Нарушение формы кольцевого шва |  | (c)
46844.997000 | 0.000000 | -0.021000 | -11.030000 | -11.051000 | 1621.000000 | -368.000000 | -1071.000000 | 0.000000 |  | 4204 | Нарушение формы кольцевого шва | GWAN |  | 02:12 | 08:51 | 06:57 | 0 | 3538 |  | EXT | Нарушение формы кольцевого шва |  | (c)
46923.077000 | 0.000000 | -0.018000 | -11.240000 | -11.258000 | 540.000000 | 703.000000 | 953.000000 | 540.000000 |  | 4211 | Нарушение формы кольцевого шва | GWAN |  | 00:10 | 00:36 | 01:17 | 0 | 827 |  | EXT | Нарушение формы кольцевого шва |  | (c)
46923.077000 | 0.000000 | -0.011000 | -11.240000 | -11.251000 | 2105.000000 | -926.000000 | -1469.000000 | 582.000000 |  | 4211 | Нарушение формы кольцевого шва | GWAN |  | 04:23 | 08:13 | 06:46 | 0 | 1774 |  | EXT | Нарушение формы кольцевого шва |  | (c)
46923.094000 | 0.017000 | 0.008000 | -11.223000 | -11.232000 | -1942.000000 | -1584.000000 | -1694.000000 | 1445.000000 | 8.000000 | 4211 |  | CORR | СIGR | 05:29 | 06:27 | 06:09 | 38 | 497 | 22.000000 | EXT | - |  | (c)
46923.211000 | 0.134000 | 0.106000 | -11.106000 | -11.134000 | -1823.000000 | -1577.000000 | -1659.000000 | 1495.000000 | 106.000000 | 4211 |  | CORR | СIGR | 05:48 | 06:28 | 06:15 | 37 | 328 | 16.000000 | EXT | - |  | (c)
46923.215000 | 0.138000 | 0.128000 | -11.102000 | -11.112000 | -1460.000000 | -1267.000000 | -1249.000000 | 1037.000000 | 128.000000 | 4211 |  | CORR | СIGR | 06:47 | 07:18 | 07:21 | 20 | 422 | 11.000000 | EXT | - |  | (c)
46934.317000 | 0.000000 | -0.021000 | -11.190000 | -11.211000 | -488.000000 | 500.000000 | 370.000000 | 0.000000 |  | 4212 | Нарушение формы кольцевого шва | GWAN |  | 04:28 | 07:07 | 06:46 | 0 | 1715 |  | EXT | Нарушение формы кольцевого шва |  | (c)
46967.947000 | 0.000000 | -0.025000 | -11.060000 | -11.085000 | -1843.000000 | -1561.000000 | -1483.000000 | 1124.000000 |  | 4215 | Нарушение формы кольцевого шва | GWAN |  | 05:32 | 06:18 | 06:30 | 0 | 719 |  | EXT | Нарушение формы кольцевого шва |  | (c)
46975.695000 | 7.748000 | 7.681000 | -3.312000 | -3.379000 | -2061.000000 | -1992.000000 | -2016.000000 | 1971.000000 | 3250.000000 | 4215 |  | DENT |  | 04:57 | 05:08 | 05:04 | 129 | 90 | 0.281690 |  | - |  | (c)
47034.700000 | 11.028000 | 11.018000 | -0.142000 | -0.152000 | 343.000000 | 461.000000 | 482.000000 | 343.000000 | 132.000000 | 4220 |  | CORR | СIGR | 04:20 | 04:39 | 04:42 | 20 | 278 | 13.000000 | EXT | - |  | (c)
47034.842000 | 0.000000 | -0.018000 | -11.405000 | -11.423000 | -2152.000000 | -1756.000000 | -1579.000000 | 1007.000000 |  | 4221 | Нарушение формы кольцевого шва | GWAN |  | 05:19 | 06:23 | 06:52 | 0 | 1145 |  | EXT | Нарушение формы кольцевого шва |  | (c)
47125.391000 | 0.064000 | 0.022000 | -11.141000 | -11.183000 | -861.000000 | -729.000000 | -542.000000 | 224.000000 | 22.000000 | 4229 |  | CORR | GENE | 02:31 | 02:52 | 03:22 | 90 | 637 | 12.000000 | EXT | - |  | (c)
47170.067000 | 0.000000 | -0.040000 | -10.725000 | -10.765000 | 454.000000 | 593.000000 | 775.000000 | 454.000000 |  | 4233 | Смещение кромок | GWAN |  | 01:21 | 01:43 | 02:13 | 0 | 642 | 3.588000 | EXT | Смещение кромок. Вовнутрь. Величина смещения - 3.6 мм. |  | (c)
47192.012000 | 11.220000 | 11.205000 | -0.140000 | -0.155000 | -1565.000000 | -1496.000000 | -1461.000000 | 1357.000000 | 133.000000 | 4234 |  | CORR | СIGR | 08:03 | 08:14 | 08:20 | 22 | 208 | 10.000000 | EXT | - |  | (c)
47326.989000 | 0.047000 | 0.034000 | -11.023000 | -11.036000 | -220.000000 | -113.000000 | -120.000000 | 20.000000 | 34.000000 | 4247 |  | CORR | СIGR | 06:35 | 06:52 | 06:51 | 30 | 200 | 10.000000 | EXT | - |  | (c)
47394.979000 | 0.067000 | 0.046000 | -11.193000 | -11.214000 | -270.000000 | 48.000000 | 33.000000 | 0.000000 | 46.000000 | 4253 |  | CORR | GENE | 06:04 | 06:55 | 06:52 | 58 | 607 | 14.000000 | EXT | - |  | (c)
47406.172000 | 0.000000 | -0.035000 | -11.340000 | -11.375000 | 854.000000 | 1188.000000 | 1175.000000 | 854.000000 |  | 4254 | Смещение кромок | GWAN |  | 07:01 | 07:54 | 07:52 | 0 | 642 | 3.527000 | EXT | Смещение кромок. Наружу. Величина смещения - 3.5 мм. |  | (c)
47484.332000 | 0.000000 | -0.019000 | -11.175000 | -11.194000 | 1658.000000 | -1991.000000 | -710.000000 | 0.000000 |  | 4261 | Нарушение формы кольцевого шва | GWAN |  | 00:02 | 02:13 | 05:40 | 0 | 4187 |  | EXT | Нарушение формы кольцевого шва |  | (c)
47630.112000 | 0.000000 | -0.030000 | -11.300000 | -11.330000 | 481.000000 | 597.000000 | 616.000000 | 481.000000 |  | 4274 | Смещение кромок | GWAN |  | 11:53 | 00:12 | 00:15 | 0 | 270 | 5.842000 | EXT | Смещение кромок. Наружу. Величина смещения - 5.8 мм. |  | (c)
47652.827000 | 0.000000 | -0.015000 | -11.455000 | -11.470000 | -1020.000000 | -960.000000 | -891.000000 | 762.000000 |  | 4276 | Смещение кромок | GWAN |  | 04:29 | 04:39 | 04:50 | 0 | 258 | 2.608000 | EXT | Смещение кромок. Наружу. Величина смещения - 2.6 мм. |  | (c)
47652.827000 | 0.000000 | -0.025000 | -11.455000 | -11.480000 | -30.000000 | 176.000000 | 143.000000 | 0.000000 |  | 4276 | Смещение кромок | GWAN |  | 07:09 | 07:43 | 07:37 | 0 | 346 | 3.064000 | EXT | Смещение кромок. Наружу. Величина смещения - 3.1 мм. |  | (c)
47664.282000 | 0.000000 | -0.019000 | -11.370000 | -11.389000 | -390.000000 | 489.000000 | 522.000000 | 0.000000 |  | 4277 | Нарушение формы кольцевого шва | GWAN |  | 09:51 | 00:12 | 00:18 | 0 | 1823 |  | EXT | Нарушение формы кольцевого шва |  | (c)
47675.652000 | 0.000000 | -0.017000 | -11.620000 | -11.637000 | -138.000000 | 1692.000000 | 1065.000000 | 0.000000 |  | 4278 | Нарушение формы кольцевого шва | GWAN |  | 06:11 | 11:06 | 09:25 | 0 | 2406 |  | EXT | Нарушение формы кольцевого шва |  | (c)
47958.502000 | 0.000000 | -0.025000 | -11.275000 | -11.300000 | 278.000000 | -1552.000000 | -1984.000000 | 215.000000 |  | 4303 | Нарушение формы кольцевого шва | GWAN |  | 09:20 | 04:24 | 03:15 | 0 | 4399 |  | EXT | Нарушение формы кольцевого шва |  | (c)
47981.362000 | 0.000000 | -0.015000 | -11.285000 | -11.300000 | 7.000000 | 260.000000 | 314.000000 | 7.000000 |  | 4305 | Смещение кромок | GWAN |  | 05:39 | 06:20 | 06:29 | 0 | 613 | 3.651000 | EXT | Смещение кромок. Наружу. Величина смещения - 3.7 мм. |  | (c)
48146.841000 | 6.769000 | 6.629000 | -4.551000 | -4.691000 | 2183.000000 | -2050.000000 | -2102.000000 | 1925.000000 | 4452.000000 | 4319 |  | DENT |  | 02:07 | 02:43 | 02:35 | 239 | 353 | 0.422535 |  | - |  | (c)
48308.066000 | 0.049000 | 0.043000 | -11.386000 | -11.392000 | -396.000000 | -286.000000 | -117.000000 | 0.000000 | 43.000000 | 4334 |  | CORR | GENE | 05:29 | 05:47 | 06:14 | 62 | 558 | 12.000000 | EXT | - |  | (c)
48319.518000 | 0.066000 | 0.049000 | -11.319000 | -11.336000 | 2116.000000 | -2198.000000 | 2230.000000 | 2116.000000 | 49.000000 | 4335 |  | CORR | СIGR | 06:56 | 07:20 | 07:14 | 24 | 228 | 11.000000 | EXT | - |  | (c)
48342.067000 | 0.000000 | -0.022000 | -11.350000 | -11.372000 | 773.000000 | 934.000000 | 1686.000000 | 773.000000 |  | 4337 | Нарушение формы кольцевого шва | GWAN |  | 09:21 | 09:47 | 11:48 | 0 | 1825 |  | EXT | Нарушение формы кольцевого шва |  | (c)
48348.271000 | 6.204000 | 6.090000 | -5.146000 | -5.260000 | -1843.000000 | -1685.000000 | -1713.000000 | 1583.000000 | 4915.000000 | 4337 |  | GOUG | GENE | 02:19 | 02:44 | 02:40 | 345 | 260 | 9.000000 | EXT | -. Задир. |  | (c)
48387.037000 | 0.000000 | -0.022000 | -11.055000 | -11.077000 | 2068.000000 | -1191.000000 | -1228.000000 | 63.000000 |  | 4341 | Нарушение формы кольцевого шва | GWAN |  | 02:45 | 05:59 | 05:54 | 0 | 2330 |  | EXT | Нарушение формы кольцевого шва |  | (c)
48488.807000 | 0.000000 | -0.015000 | -11.355000 | -11.370000 | -237.000000 | 198.000000 | 71.000000 | 0.000000 |  | 4350 | Смещение кромок | GWAN |  | 04:46 | 05:56 | 05:36 | 0 | 616 | 3.500000 | EXT | Смещение кромок. Наружу. Величина смещения - 3.5 мм. |  | (c)
48511.067000 | 10.905000 | 10.877000 | -0.105000 | -0.133000 | -1699.000000 | -1571.000000 | -1557.000000 | 1416.000000 | 78.000000 | 4351 |  | CORR | GENE | 03:31 | 03:51 | 03:54 | 55 | 283 | 11.000000 | EXT | - |  | (c)
48522.482000 | 0.000000 | -0.010000 | -11.150000 | -11.160000 | -1134.000000 | -2226.000000 | 1026.000000 | 0.000000 |  | 4353 | Нарушение формы кольцевого шва | GWAN |  | 05:12 | 02:16 | 11:01 | 0 | 4320 |  | EXT | Нарушение формы кольцевого шва |  | (c)
48589.352000 | 0.000000 | -0.017000 | -10.905000 | -10.922000 | -79.000000 | -1271.000000 | 1860.000000 | 0.000000 |  | 4359 | Нарушение формы кольцевого шва | GWAN |  | 03:28 | 00:15 | 08:41 | 0 | 3877 |  | EXT | Нарушение формы кольцевого шва |  | (c)
48667.932000 | 0.000000 | -0.030000 | -10.795000 | -10.825000 | -1855.000000 | -1352.000000 | -1357.000000 | 858.000000 |  | 4366 | Смещение кромок | GWAN |  | 05:03 | 06:25 | 06:24 | 0 | 996 | 3.586000 | EXT | Смещение кромок. Наружу. Величина смещения - 3.6 мм. |  | (c)
48667.932000 | 0.000000 | -0.030000 | -10.795000 | -10.825000 | -565.000000 | 34.000000 | 212.000000 | 0.000000 |  | 4366 | Нарушение формы кольцевого шва | GWAN |  | 08:32 | 10:08 | 10:37 | 0 | 1555 |  | EXT | Нарушение формы кольцевого шва |  | (c)
48712.224000 | 0.082000 | 0.063000 | -11.383000 | -11.402000 | 626.000000 | 908.000000 | 973.000000 | 626.000000 | 63.000000 | 4370 |  | CORR | GENE | 03:26 | 04:11 | 04:22 | 83 | 694 | 11.000000 | EXT | - |  | (c)
48746.055000 | 11.173000 | 11.112000 | -0.062000 | -0.123000 | -529.000000 | -122.000000 | -151.000000 | 0.000000 | 41.000000 | 4372 |  | CORR | GENE | 02:27 | 03:32 | 03:28 | 82 | 755 | 12.000000 | EXT | - |  | (c)
48779.783000 | 0.076000 | 0.048000 | -11.144000 | -11.172000 | -1535.000000 | -1271.000000 | -1297.000000 | 1059.000000 | 48.000000 | 4376 |  | CORR | GENE | 03:57 | 04:40 | 04:36 | 67 | 476 | 13.000000 | EXT | - |  | (c)
48836.072000 | 0.000000 | -0.025000 | -11.015000 | -11.040000 | 1920.000000 | 2184.000000 | 2068.000000 | 1920.000000 |  | 4381 | Смещение кромок | GWAN |  | 05:02 | 05:45 | 05:26 | 0 | 296 | 3.182000 | EXT | Смещение кромок. Наружу. Величина смещения - 3.2 мм. |  | (c)
48836.072000 | 0.000000 | -0.025000 | -11.015000 | -11.040000 | -1830.000000 | -1621.000000 | -1634.000000 | 1437.000000 |  | 4381 | Смещение кромок | GWAN |  | 06:57 | 07:31 | 07:29 | 0 | 392 | 3.881000 | EXT | Смещение кромок. Наружу. Величина смещения - 3.9 мм. |  | (c)
48836.072000 | 0.000000 | -0.012000 | -11.015000 | -11.027000 | -1407.000000 | -1172.000000 | -1002.000000 | 597.000000 |  | 4381 | Нарушение формы кольцевого шва | GWAN |  | 08:05 | 08:43 | 09:11 | 0 | 811 |  | EXT | Нарушение формы кольцевого шва |  | (c)
48959.910000 | 11.488000 | 11.478000 | -0.137000 | -0.147000 | -528.000000 | -453.000000 | -462.000000 | 395.000000 | 128.000000 | 4391 |  | CORR | СIGR | 04:01 | 04:13 | 04:12 | 19 | 134 | 10.000000 | EXT | - |  | (c)
48982.817000 | 0.000000 | -0.012000 | -11.485000 | -11.497000 | 2188.000000 | -1010.000000 | -1331.000000 | 388.000000 |  | 4394 | Нарушение формы кольцевого шва | GWAN |  | 02:56 | 06:20 | 05:28 | 0 | 1885 |  | EXT | Нарушение формы кольцевого шва |  | (c)
49028.482000 | 0.000000 | -0.022000 | -11.495000 | -11.517000 | 2090.000000 | -2227.000000 | -2220.000000 | 2069.000000 |  | 4398 | Нарушение формы кольцевого шва | GWAN |  | 09:42 | 10:06 | 10:07 | 0 | 301 |  | EXT | Нарушение формы кольцевого шва |  | (c)
49051.524000 | 0.122000 | 0.103000 | -10.918000 | -10.937000 | -1407.000000 | -1268.000000 | -1253.000000 | 1098.000000 | 103.000000 | 4400 |  | CORR | СIGR | 06:29 | 06:51 | 06:54 | 39 | 309 | 10.000000 | EXT | - |  | (c)
49198.833000 | 0.026000 | 0.012000 | -11.094000 | -11.108000 | 1008.000000 | 1245.000000 | 1147.000000 | 1008.000000 | 12.000000 | 4413 |  | CORR | GENE | 03:07 | 03:45 | 03:29 | 92 | 277 | 11.000000 | EXT | - |  | (c)
49209.927000 | 0.000000 | -0.012000 | -11.035000 | -11.047000 | 751.000000 | 1134.000000 | -2158.000000 | 607.000000 |  | 4414 | Нарушение формы кольцевого шва | GWAN |  | 00:50 | 01:52 | 05:00 | 0 | 3103 |  | EXT | Нарушение формы кольцевого шва |  | (c)
49209.927000 | 0.000000 | -0.022000 | -11.035000 | -11.057000 | -254.000000 | 32.000000 | -17.000000 | 0.000000 |  | 4414 | Нарушение формы кольцевого шва | GWAN |  | 10:08 | 10:54 | 10:46 | 0 | 474 |  | EXT | Нарушение формы кольцевого шва |  | (c)
49243.515000 | 0.133000 | 0.118000 | -11.357000 | -11.372000 | -1997.000000 | -1593.000000 | -1621.000000 | 1246.000000 | 118.000000 | 4417 |  | CORR | СIGR | 04:31 | 05:36 | 05:32 | 25 | 751 | 11.000000 | EXT | - |  | (c)
49288.755000 | 0.038000 | 0.015000 | -11.032000 | -11.055000 | -1292.000000 | -1279.000000 | -1277.000000 | 1263.000000 | 15.000000 | 4421 |  | CORR | AXGR | 03:57 | 03:59 | 03:59 | 62 | 29 | 16.000000 | EXT | - |  | (c)
49299.787000 | 0.000000 | -0.018000 | -11.160000 | -11.178000 | -943.000000 | -55.000000 | 1261.000000 | 0.000000 |  | 4422 | Нарушение формы кольцевого шва | GWAN |  | 05:39 | 08:02 | 11:35 | 0 | 4407 |  | EXT | Нарушение формы кольцевого шва |  | (c)
49356.470000 | 0.093000 | 0.043000 | -10.967000 | -11.017000 | 1991.000000 | 2124.000000 | 2221.000000 | 1991.000000 | 43.000000 | 4427 |  | CORR | GENE | 02:28 | 02:50 | 03:05 | 88 | 460 | 11.000000 | EXT | - |  | (c)
49367.437000 | 0.000000 | -0.018000 | -11.430000 | -11.448000 | 391.000000 | -1315.000000 | -1961.000000 | 148.000000 |  | 4428 | Нарушение формы кольцевого шва | GWAN |  | 09:46 | 05:11 | 03:26 | 0 | 4218 |  | EXT | Нарушение формы кольцевого шва |  | (c)
49446.267000 | 10.820000 | 10.745000 | -0.060000 | -0.135000 | 2000.000000 | -2005.000000 | -2120.000000 | 1778.000000 | 42.000000 | 4434 |  | CORR | GENE | 06:07 | 07:21 | 07:03 | 93 | 683 | 11.000000 | EXT | - |  | (c)
49571.584000 | 2.897000 | 2.691000 | -8.443000 | -8.649000 | 1443.000000 | 1531.000000 | 1520.000000 | 1443.000000 | 2691.000000 | 4446 |  | GOUG | GENE | 03:57 | 04:11 | 04:10 | 335 | 154 | 8.000000 | EXT | -. Задир. |  | (c)
49572.020000 | 3.333000 | 3.331000 | -8.007000 | -8.009000 | 1828.000000 | 1897.000000 | 1930.000000 | 1828.000000 | 3331.000000 | 4446 |  | GOUG | GENE | 04:59 | 05:11 | 05:16 | 264 | 204 | 8.000000 | EXT | -. Задир. |  | (c)
49750.232000 | 0.000000 | -0.019000 | -11.585000 | -11.604000 | -439.000000 | 881.000000 | 1575.000000 | 0.000000 |  | 4462 | Нарушение формы кольцевого шва | GWAN |  | 08:39 | 00:13 | 02:05 | 0 | 4028 |  | EXT | Нарушение формы кольцевого шва |  | (c)
49750.364000 | 0.132000 | 0.111000 | -11.453000 | -11.474000 | -998.000000 | -605.000000 | -726.000000 | 454.000000 | 111.000000 | 4462 |  | CORR | СIGR | 07:09 | 08:13 | 07:53 | 29 | 544 | 10.000000 | EXT | - |  | (c)
49816.546000 | 0.134000 | 0.119000 | -10.936000 | -10.951000 | -941.000000 | -629.000000 | -669.000000 | 397.000000 | 119.000000 | 4468 |  | CORR | СIGR | 05:32 | 06:22 | 06:16 | 28 | 544 | 12.000000 | EXT | - |  | (c)
50057.464000 | 3.187000 | 2.988000 | -8.073000 | -8.272000 | -469.000000 | -195.000000 | -281.000000 | 93.000000 | 2988.000000 | 4489 |  | DENT |  | 04:46 | 05:31 | 05:17 | 524 | 376 | 0.281690 |  | -. Аномалия находится вблизи продольного шва. |  | (c)
50065.537000 | 0.000000 | -0.013000 | -11.165000 | -11.178000 | -813.000000 | -722.000000 | -650.000000 | 487.000000 |  | 4490 | Нарушение формы кольцевого шва | GWAN |  | 05:27 | 05:42 | 05:54 | 0 | 326 |  | EXT | Нарушение формы кольцевого шва |  | (c)
50211.337000 | 0.000000 | -0.020000 | -11.040000 | -11.060000 | 1163.000000 | 1650.000000 | 1553.000000 | 1163.000000 |  | 4503 | Смещение кромок | GWAN |  | 03:24 | 04:43 | 04:27 | 0 | 781 | 3.616000 | EXT | Смещение кромок. Наружу. Величина смещения - 3.6 мм. |  | (c)
50256.257000 | 0.000000 | -0.025000 | -11.285000 | -11.310000 | -1556.000000 | -1364.000000 | -1278.000000 | 1001.000000 |  | 4507 | Смещение кромок | GWAN |  | 03:14 | 03:44 | 03:58 | 0 | 555 | 3.199000 | EXT | Смещение кромок. Вовнутрь. Величина смещения - 3.2 мм. |  | (c)
50256.257000 | 0.000000 | -0.010000 | -11.285000 | -11.295000 | -885.000000 | -789.000000 | -586.000000 | 287.000000 |  | 4507 | Смещение кромок | GWAN |  | 05:02 | 05:17 | 05:50 | 0 | 598 | 2.994000 | EXT | Смещение кромок. Вовнутрь. Величина смещения - 3 мм. |  | (c)
50257.707000 | 1.450000 | 1.284000 | -9.835000 | -10.001000 | -696.000000 | -509.000000 | -518.000000 | 340.000000 | 1284.000000 | 4507 |  | DENT |  | 05:32 | 06:03 | 06:01 | 317 | 356 | 1.126761 |  | - |  | (c)
50257.845000 | 1.588000 | 0.315000 | -9.697000 | -10.970000 | 1706.000000 | -700.000000 | -524.000000 | 0.000000 | 315.000000 | 4507 |  | OVAL |  | 00:00 | 05:32 | 06:00 | 2306 | 4461 | -200.000000 |  | - |  | (c)
50334.197000 | 0.000000 | -0.022000 | -11.240000 | -11.262000 | -1385.000000 | -1130.000000 | -1164.000000 | 943.000000 |  | 4514 | Нарушение формы кольцевого шва | GWAN |  | 09:58 | 10:39 | 10:34 | 0 | 442 |  | EXT | Нарушение формы кольцевого шва |  | (c)
50334.197000 | 0.000000 | -0.021000 | -11.240000 | -11.261000 | -780.000000 | -542.000000 | -564.000000 | 349.000000 |  | 4514 | Нарушение формы кольцевого шва | GWAN |  | 11:36 | 00:14 | 00:10 | 0 | 431 |  | EXT | Нарушение формы кольцевого шва |  | (c)
50368.017000 | 0.000000 | -0.022000 | -10.905000 | -10.927000 | 1176.000000 | 1446.000000 | 1885.000000 | 1176.000000 |  | 4517 | Нарушение формы кольцевого шва | GWAN |  | 05:40 | 06:24 | 07:34 | 0 | 1419 |  | EXT | Нарушение формы кольцевого шва |  | (c)
50368.017000 | 0.000000 | -0.024000 | -10.905000 | -10.929000 | -1190.000000 | -1044.000000 | -837.000000 | 484.000000 |  | 4517 | Нарушение формы кольцевого шва | GWAN |  | 11:18 | 11:42 | 00:15 | 0 | 706 |  | EXT | Нарушение формы кольцевого шва |  | (c)
50412.072000 | 0.000000 | -0.022000 | -11.585000 | -11.607000 | 67.000000 | 1054.000000 | 721.000000 | 67.000000 |  | 4521 | Нарушение формы кольцевого шва | GWAN |  | 03:58 | 06:37 | 05:43 | 0 | 1308 |  | EXT | Нарушение формы кольцевого шва |  | (c)
50412.072000 | 0.000000 | -0.015000 | -11.585000 | -11.600000 | 953.000000 | 1170.000000 | 1133.000000 | 953.000000 |  | 4521 | Смещение кромок | GWAN |  | 06:21 | 06:56 | 06:50 | 0 | 360 | 3.776000 | EXT | Смещение кромок. Наружу. Величина смещения - 3.8 мм. |  | (c)
50412.072000 | 0.000000 | -0.034000 | -11.585000 | -11.619000 | 1501.000000 | 2181.000000 | 2004.000000 | 1501.000000 |  | 4521 | Нарушение формы кольцевого шва | GWAN |  | 07:49 | 09:39 | 09:10 | 0 | 1005 |  | EXT | Нарушение формы кольцевого шва |  | (c)
50423.657000 | 0.000000 | -0.014000 | -11.545000 | -11.559000 | 547.000000 | 1325.000000 | 1010.000000 | 547.000000 |  | 4522 | Нарушение формы кольцевого шва | GWAN |  | 03:58 | 06:03 | 05:12 | 0 | 925 |  | EXT | Нарушение формы кольцевого шва |  | (c)
50423.657000 | 0.000000 | -0.020000 | -11.545000 | -11.565000 | 1765.000000 | 1989.000000 | 1983.000000 | 1765.000000 |  | 4522 | Смещение кромок | GWAN |  | 07:14 | 07:50 | 07:50 | 0 | 436 | 3.635000 | EXT | Смещение кромок. Наружу. Величина смещения - 3.6 мм. |  | (c)
50491.977000 | 0.000000 | -0.041000 | -11.000000 | -11.041000 | 187.000000 | 785.000000 | 665.000000 | 187.000000 |  | 4528 | Смещение кромок | GWAN |  | 01:22 | 02:58 | 02:39 | 0 | 956 | 3.804000 | EXT | Смещение кромок. Вовнутрь. Величина смещения - 3.8 мм. |  | (c)
50491.977000 | 0.000000 | -0.041000 | -11.000000 | -11.041000 | -571.000000 | -461.000000 | -359.000000 | 147.000000 |  | 4528 | Смещение кромок | GWAN |  | 11:20 | 11:37 | 11:54 | 0 | 424 | 3.977000 | EXT | Смещение кромок. Вовнутрь. Величина смещения - 4 мм. |  | (c)
50502.977000 | 0.000000 | -0.019000 | -11.200000 | -11.219000 | -190.000000 | -119.000000 | -83.000000 | 0.000000 |  | 4529 | Нарушение формы кольцевого шва | GWAN |  | 00:13 | 00:24 | 00:30 | 0 | 212 |  | EXT | Нарушение формы кольцевого шва |  | (c)
50525.529000 | 0.137000 | 0.112000 | -10.968000 | -10.993000 | -232.000000 | -120.000000 | -123.000000 | 13.000000 | 112.000000 | 4531 |  | CORR | СIGR | 06:16 | 06:34 | 06:34 | 40 | 219 | 10.000000 | EXT | - |  | (c)
50536.497000 | 0.000000 | -0.025000 | -11.040000 | -11.065000 | -379.000000 | 1551.000000 | 746.000000 | 0.000000 |  | 4532 | Нарушение формы кольцевого шва | GWAN |  | 03:13 | 08:25 | 06:15 | 0 | 2249 |  | EXT | Нарушение формы кольцевого шва |  | (c)
50536.497000 | 0.000000 | -0.021000 | -11.040000 | -11.061000 | 2099.000000 | -1530.000000 | -1855.000000 | 1349.000000 |  | 4532 | Нарушение формы кольцевого шва | GWAN |  | 09:53 | 00:07 | 11:15 | 0 | 1013 |  | EXT | Нарушение формы кольцевого шва |  | (c)
50547.537000 | 0.000000 | -0.023000 | -11.050000 | -11.073000 | -505.000000 | -53.000000 | 1178.000000 | 0.000000 |  | 4533 | Нарушение формы кольцевого шва | GWAN |  | 01:30 | 02:43 | 06:01 | 0 | 3366 |  | EXT | Нарушение формы кольцевого шва |  | (c)
50570.222000 | 0.000000 | -0.025000 | -11.340000 | -11.365000 | -610.000000 | -126.000000 | 560.000000 | 0.000000 |  | 4535 | Нарушение формы кольцевого шва | GWAN |  | 09:24 | 10:42 | 00:32 | 0 | 2340 |  | EXT | Нарушение формы кольцевого шва |  | (c)
50592.817000 | 0.000000 | -0.017000 | -11.340000 | -11.357000 | -1964.000000 | -1662.000000 | -1046.000000 | 128.000000 |  | 4537 | Нарушение формы кольцевого шва | GWAN |  | 03:46 | 04:35 | 06:15 | 0 | 1836 |  | EXT | Нарушение формы кольцевого шва |  | (c)
50596.322000 | 3.505000 | 3.497000 | -7.835000 | -7.843000 | -762.000000 | -686.000000 | -697.000000 | 632.000000 | 3497.000000 | 4537 |  | GOUG | СIGR | 07:00 | 07:13 | 07:11 | 25 | 130 | 16.000000 | EXT | -. Задир. |  | (c)
50615.257000 | 0.000000 | -0.017000 | -11.125000 | -11.142000 | -909.000000 | 1927.000000 | 1040.000000 | 909.000000 |  | 4539 | Нарушение формы кольцевого шва | GWAN |  | 11:07 | 06:45 | 04:22 | 0 | 3899 |  | EXT | Нарушение формы кольцевого шва |  | (c)
50626.382000 | 0.000000 | -0.025000 | -11.475000 | -11.500000 | -901.000000 | 2.000000 | 196.000000 | 0.000000 |  | 4540 | Нарушение формы кольцевого шва | GWAN |  | 01:55 | 04:21 | 04:52 | 0 | 2193 |  | EXT | Нарушение формы кольцевого шва |  | (c)
50637.857000 | 0.000000 | -0.022000 | -11.240000 | -11.262000 | -541.000000 | 263.000000 | 1463.000000 | 0.000000 |  | 4541 | Нарушение формы кольцевого шва | GWAN |  | 08:31 | 10:41 | 01:55 | 0 | 4008 |  | EXT | Нарушение формы кольцевого шва |  | (c)
50671.497000 | 0.000000 | -0.017000 | -11.110000 | -11.127000 | 1195.000000 | 1523.000000 | 1974.000000 | 1195.000000 |  | 4544 | Нарушение формы кольцевого шва | GWAN |  | 04:27 | 05:20 | 06:33 | 0 | 1559 |  | EXT | Нарушение формы кольцевого шва |  | (c)
50716.507000 | 0.000000 | -0.018000 | -11.500000 | -11.518000 | -438.000000 | 61.000000 | -6.000000 | 0.000000 |  | 4548 | Нарушение формы кольцевого шва | GWAN |  | 09:27 | 10:47 | 10:36 | 0 | 864 |  | EXT | Нарушение формы кольцевого шва |  | (c)
50727.580000 | 11.073000 | 10.963000 | -0.427000 | -0.537000 | -2223.000000 | -1731.000000 | -1888.000000 | 1554.000000 | 354.000000 | 4548 |  | DENT |  | 04:39 | 05:58 | 05:33 | 183 | 669 | 0.492958 |  | - |  | (c)
50818.767000 | 0.000000 | -0.025000 | -11.360000 | -11.385000 | -355.000000 | 570.000000 | 760.000000 | 0.000000 |  | 4557 | Нарушение формы кольцевого шва | GWAN |  | 00:14 | 02:43 | 03:14 | 0 | 2229 |  | EXT | Нарушение формы кольцевого шва |  | (c)
50818.767000 | 0.000000 | -0.014000 | -11.360000 | -11.374000 | 2057.000000 | -1450.000000 | -1693.000000 | 981.000000 |  | 4557 | Нарушение формы кольцевого шва | GWAN |  | 06:43 | 09:17 | 08:38 | 0 | 1423 |  | EXT | Нарушение формы кольцевого шва |  | (c)
50830.127000 | 0.000000 | -0.020000 | -11.330000 | -11.350000 | -1661.000000 | -53.000000 | -25.000000 | 0.000000 |  | 4558 | Нарушение формы кольцевого шва | GWAN |  | 03:32 | 07:52 | 07:56 | 0 | 3273 |  | EXT | Нарушение формы кольцевого шва |  | (c)
50841.457000 | 0.000000 | -0.017000 | -11.195000 | -11.212000 | 271.000000 | 761.000000 | 1049.000000 | 271.000000 |  | 4559 | Нарушение формы кольцевого шва | GWAN |  | 11:26 | 00:45 | 01:32 | 0 | 1557 |  | EXT | Нарушение формы кольцевого шва |  | (c)
50977.079000 | 0.047000 | 0.035000 | -11.243000 | -11.255000 | -481.000000 | -229.000000 | -246.000000 | 12.000000 | 35.000000 | 4571 |  | CORR | GENE | 06:06 | 06:47 | 06:44 | 71 | 469 | 13.000000 | EXT | - |  | (c)
51044.382000 | 0.000000 | -0.025000 | -11.570000 | -11.595000 | 718.000000 | 961.000000 | 984.000000 | 718.000000 |  | 4577 | Смещение кромок | GWAN |  | 08:06 | 08:45 | 08:49 | 0 | 531 | 3.601000 | EXT | Смещение кромок. Вовнутрь. Величина смещения - 3.6 мм. |  | (c)
51055.952000 | 0.000000 | -0.015000 | -11.330000 | -11.345000 | -1537.000000 | -1170.000000 | -992.000000 | 448.000000 |  | 4578 | Нарушение формы кольцевого шва | GWAN |  | 01:58 | 02:57 | 03:26 | 0 | 1089 |  | EXT | Нарушение формы кольцевого шва |  | (c)
51055.952000 | 0.000000 | -0.025000 | -11.330000 | -11.355000 | -373.000000 | -19.000000 | -13.000000 | 0.000000 |  | 4578 | Смещение кромок | GWAN |  | 05:06 | 06:03 | 06:04 | 0 | 720 | 3.394000 | EXT | Смещение кромок. Наружу. Величина смещения - 3.4 мм. |  | (c)
51111.672000 | 0.000000 | -0.027000 | -11.340000 | -11.367000 | 651.000000 | -1349.000000 | 2106.000000 | 651.000000 |  | 4583 | Нарушение формы кольцевого шва | GWAN |  | 00:20 | 06:58 | 04:15 | 0 | 2910 |  | EXT | Нарушение формы кольцевого шва |  | (c)
51111.672000 | 0.000000 | -0.020000 | -11.340000 | -11.360000 | -1917.000000 | -1453.000000 | -1631.000000 | 1345.000000 |  | 4583 | Смещение кромок | GWAN |  | 05:26 | 06:41 | 06:12 | 0 | 572 | 3.217000 | EXT | Смещение кромок. Наружу. Величина смещения - 3.2 мм. |  | (c)
51123.012000 | 0.000000 | -0.035000 | -11.110000 | -11.145000 | -783.000000 | -638.000000 | -590.000000 | 397.000000 |  | 4584 | Смещение кромок | GWAN |  | 00:20 | 00:44 | 00:52 | 0 | 386 | 3.910000 | EXT | Смещение кромок. Вовнутрь. Величина смещения - 3.9 мм. |  | (c)
51134.122000 | 0.000000 | -0.020000 | -11.220000 | -11.240000 | 1466.000000 | -1537.000000 | -1695.000000 | 394.000000 |  | 4585 | Нарушение формы кольцевого шва | GWAN |  | 01:34 | 05:29 | 05:03 | 0 | 2600 |  | EXT | Нарушение формы кольцевого шва |  | (c)
51156.942000 | 0.000000 | -0.025000 | -11.250000 | -11.275000 | -1566.000000 | -1372.000000 | -1270.000000 | 974.000000 |  | 4587 | Смещение кромок | GWAN |  | 04:48 | 05:19 | 05:35 | 0 | 592 | 3.538000 | EXT | Смещение кромок. Наружу. Величина смещения - 3.5 мм. |  | (c)
51156.942000 | 0.000000 | -0.029000 | -11.250000 | -11.279000 | -769.000000 | -74.000000 | 898.000000 | 0.000000 |  | 4587 | Нарушение формы кольцевого шва | GWAN |  | 06:56 | 08:48 | 11:25 | 0 | 3334 |  | EXT | Нарушение формы кольцевого шва |  | (c)
51179.022000 | 0.000000 | -0.021000 | -11.355000 | -11.376000 | -2114.000000 | -1251.000000 | -944.000000 | 227.000000 |  | 4589 | Нарушение формы кольцевого шва | GWAN |  | 08:45 | 11:04 | 11:54 | 0 | 2340 |  | EXT | Нарушение формы кольцевого шва |  | (c)
51212.792000 | 0.000000 | -0.045000 | -11.405000 | -11.450000 | 1221.000000 | 1372.000000 | 1576.000000 | 1221.000000 |  | 4592 | Смещение кромок | GWAN |  | 01:38 | 02:02 | 02:35 | 0 | 709 | 4.117000 | EXT | Смещение кромок. Вовнутрь. Величина смещения - 4.1 мм. |  | (c)
51212.792000 | 0.000000 | -0.012000 | -11.405000 | -11.417000 | -2045.000000 | -1739.000000 | -1488.000000 | 930.000000 |  | 4592 | Нарушение формы кольцевого шва | GWAN |  | 04:51 | 05:40 | 06:21 | 0 | 1114 |  | EXT | Нарушение формы кольцевого шва |  | (c)
51257.842000 | 0.000000 | -0.021000 | -10.820000 | -10.841000 | 1986.000000 | -1761.000000 | -324.000000 | 0.000000 |  | 4596 | Нарушение формы кольцевого шва | GWAN |  | 03:14 | 05:09 | 09:01 | 0 | 4303 |  | EXT | Нарушение формы кольцевого шва |  | (c)
51268.662000 | 0.000000 | -0.025000 | -10.695000 | -10.720000 | -2069.000000 | -1096.000000 | -1123.000000 | 176.000000 |  | 4597 | Нарушение формы кольцевого шва | GWAN |  | 04:28 | 07:05 | 07:01 | 0 | 1893 |  | EXT | Нарушение формы кольцевого шва |  | (c)
51279.300000 | 10.638000 | 10.568000 | -0.057000 | -0.127000 | -1268.000000 | -685.000000 | -848.000000 | 428.000000 | 25.000000 | 4597 |  | CORR | GENE | 06:38 | 08:12 | 07:45 | 102 | 840 | 12.000000 | EXT | - |  | (c)
51288.158000 | 8.801000 | 8.789000 | -1.144000 | -1.156000 | 1741.000000 | 1777.000000 | 1761.000000 | 1741.000000 | 1120.000000 | 4598 |  | CORR | PITT | 04:32 | 04:37 | 04:35 | 36 | 40 | 15.000000 | EXT | -. Аномалия находится на отводе. |  | (c)
51387.256000 | 7.494000 | 7.286000 | -3.606000 | -3.814000 | 22.000000 | 354.000000 | 240.000000 | 22.000000 | 3450.000000 | 4607 |  | DENT |  | 04:40 | 05:33 | 05:15 | 364 | 435 | 0.563380 |  | -. Аномалия находится вблизи продольного шва. |  | (c)
51390.862000 | 0.000000 | -0.019000 | -11.405000 | -11.424000 | -1309.000000 | -973.000000 | -203.000000 | 0.000000 |  | 4608 | Нарушение формы кольцевого шва | GWAN |  | 02:41 | 03:35 | 05:40 | 0 | 2212 |  | EXT | Нарушение формы кольцевого шва |  | (c)
51413.617000 | 0.000000 | -0.014000 | -11.370000 | -11.384000 | -1854.000000 | 265.000000 | 226.000000 | 1854.000000 |  | 4610 | Нарушение формы кольцевого шва | GWAN |  | 07:52 | 01:34 | 01:27 | 0 | 4159 |  | EXT | Нарушение формы кольцевого шва |  | (c)
51527.812000 | 0.000000 | -0.025000 | -10.805000 | -10.830000 | 1827.000000 | 2048.000000 | 1990.000000 | 1827.000000 |  | 4620 | Смещение кромок | GWAN |  | 04:09 | 04:45 | 04:35 | 0 | 325 | 2.871000 | EXT | Смещение кромок. Наружу. Величина смещения - 2.9 мм. |  | (c)
51527.812000 | 0.000000 | -0.015000 | -10.805000 | -10.820000 | -2170.000000 | -2039.000000 | -2033.000000 | 1897.000000 |  | 4620 | Смещение кромок | GWAN |  | 05:24 | 05:45 | 05:46 | 0 | 273 | 3.897000 | EXT | Смещение кромок. Вовнутрь. Величина смещения - 3.9 мм. |  | (c)
51562.656000 | 1.254000 | 0.769000 | -10.006000 | -10.491000 | 1990.000000 | 2157.000000 | 2154.000000 | 1990.000000 | 769.000000 | 4623 |  | DENT |  | 05:38 | 06:05 | 06:05 | 1271 | 327 | 0.704225 |  | - |  | (c)
51563.399000 | 1.997000 | 0.153000 | -9.263000 | -11.107000 | -106.000000 | -2157.000000 | 2125.000000 | 0.000000 | 153.000000 | 4623 |  | OVAL |  | 00:00 | 06:29 | 06:00 | 2798 | 4461 | -200.000000 |  | - |  | (c)
51595.227000 | 0.000000 | -0.014000 | -10.970000 | -10.984000 | 956.000000 | 1119.000000 | 1087.000000 | 956.000000 |  | 4626 | Нарушение формы кольцевого шва | GWAN |  | 04:37 | 05:03 | 04:58 | 0 | 262 |  | EXT | Нарушение формы кольцевого шва |  | (c)
51595.227000 | 0.000000 | -0.020000 | -10.970000 | -10.990000 | 1460.000000 | 1672.000000 | 1691.000000 | 1460.000000 |  | 4626 | Смещение кромок | GWAN |  | 05:58 | 06:32 | 06:35 | 0 | 462 | 4.420000 | EXT | Смещение кромок. Вовнутрь. Величина смещения - 4.4 мм. |  | (c)
51695.311000 | 0.899000 | 0.745000 | -10.721000 | -10.875000 | 304.000000 | 695.000000 | 576.000000 | 304.000000 | 745.000000 | 4635 |  | DENT |  | 04:33 | 05:36 | 05:17 | 262 | 543 | 0.352113 |  | - |  | (c)
51705.931000 | 11.519000 | 11.500000 | -0.101000 | -0.120000 | 86.000000 | 165.000000 | 187.000000 | 86.000000 | 88.000000 | 4635 |  | CORR | СIGR | 03:58 | 04:10 | 04:14 | 32 | 202 | 14.000000 | EXT | - |  | (c)
51737.567000 | 0.000000 | -0.016000 | -10.925000 | -10.941000 | 400.000000 | 1360.000000 | 1766.000000 | 400.000000 |  | 4639 | Нарушение формы кольцевого шва | GWAN |  | 02:49 | 05:24 | 06:29 | 0 | 2733 |  | EXT | Нарушение формы кольцевого шва |  | (c)
51793.262000 | 0.000000 | -0.019000 | -11.085000 | -11.104000 | 961.000000 | 1158.000000 | 1304.000000 | 961.000000 |  | 4644 | Нарушение формы кольцевого шва | GWAN |  | 03:34 | 04:06 | 04:30 | 0 | 685 |  | EXT | Нарушение формы кольцевого шва |  | (c)
51793.262000 | 0.000000 | -0.017000 | -11.085000 | -11.102000 | 1999.000000 | 2226.000000 | -2058.000000 | 1655.000000 |  | 4644 | Нарушение формы кольцевого шва | GWAN |  | 06:22 | 06:59 | 07:27 | 0 | 808 |  | EXT | Нарушение формы кольцевого шва |  | (c)
51793.262000 | 0.000000 | -0.020000 | -11.085000 | -11.105000 | -1484.000000 | -1212.000000 | -967.000000 | 450.000000 |  | 4644 | Нарушение формы кольцевого шва | GWAN |  | 09:00 | 09:44 | 10:23 | 0 | 1034 |  | EXT | Нарушение формы кольцевого шва |  | (c)
51813.121000 | 8.774000 | 8.340000 | -2.371000 | -2.805000 | 1657.000000 | 1800.000000 | 1804.000000 | 1657.000000 | 1912.000000 | 4645 |  | DENT |  | 05:38 | 06:01 | 06:01 | 893 | 295 | 0.422535 |  | - |  | (c)
51905.492000 | 0.000000 | -0.015000 | -11.475000 | -11.490000 | 69.000000 | 1056.000000 | 789.000000 | 69.000000 |  | 4654 | Нарушение формы кольцевого шва | GWAN |  | 05:31 | 08:10 | 07:27 | 0 | 1441 |  | EXT | Нарушение формы кольцевого шва |  | (c)
51939.078000 | 11.216000 | 11.196000 | -0.129000 | -0.149000 | 560.000000 | 812.000000 | 821.000000 | 560.000000 | 53.000000 | 4656 |  | CORR | GENE | 04:49 | 05:29 | 05:31 | 96 | 522 | 10.000000 | EXT | - |  | (c)
52017.418000 | 0.136000 | 0.134000 | -11.464000 | -11.466000 | 1034.000000 | 1142.000000 | 1255.000000 | 1034.000000 | 134.000000 | 4664 |  | CORR | СIGR | 02:32 | 02:49 | 03:07 | 29 | 441 | 10.000000 | EXT | - |  | (c)
52062.962000 | 0.000000 | -0.030000 | -11.250000 | -11.280000 | 2177.000000 | -1996.000000 | -2117.000000 | 1950.000000 |  | 4668 | Смещение кромок | GWAN |  | 04:06 | 04:53 | 04:33 | 0 | 334 | 3.561000 | EXT | Смещение кромок. Наружу. Величина смещения - 3.6 мм. |  | (c)
52062.962000 | 0.000000 | -0.025000 | -11.250000 | -11.275000 | -1877.000000 | -1773.000000 | -1746.000000 | 1616.000000 |  | 4668 | Смещение кромок | GWAN |  | 05:12 | 05:29 | 05:33 | 0 | 261 | 4.630000 | EXT | Смещение кромок. Вовнутрь. Величина смещения - 4.6 мм. |  | (c)
52062.962000 | 0.000000 | -0.025000 | -11.250000 | -11.275000 | -1502.000000 | -1415.000000 | -1398.000000 | 1293.000000 |  | 4668 | Смещение кромок | GWAN |  | 06:12 | 06:26 | 06:29 | 0 | 209 | 3.452000 | EXT | Смещение кромок. Наружу. Величина смещения - 3.5 мм. |  | (c)
52072.969000 | 10.007000 | 9.852000 | -1.243000 | -1.398000 | -2000.000000 | -1748.000000 | -1774.000000 | 1548.000000 | 1111.000000 | 4668 |  | DENT |  | 04:52 | 05:33 | 05:28 | 287 | 452 | 1.197183 |  | - |  | (c)
52085.657000 | 0.000000 | -0.021000 | -11.280000 | -11.301000 | 1193.000000 | -1917.000000 | -1539.000000 | 0.000000 |  | 4670 | Нарушение формы кольцевого шва | GWAN |  | 00:43 | 04:21 | 05:22 | 0 | 3459 |  | EXT | Нарушение формы кольцевого шва |  | (c)
52094.720000 | 9.063000 | 8.929000 | -2.217000 | -2.351000 | -1717.000000 | -1535.000000 | -1559.000000 | 1401.000000 | 2107.000000 | 4670 |  | DENT |  | 04:53 | 05:23 | 05:19 | 244 | 316 | 0.281690 |  | - |  | (c)
52096.937000 | 0.000000 | -0.021000 | -11.025000 | -11.046000 | 268.000000 | 845.000000 | 1298.000000 | 268.000000 |  | 4671 | Нарушение формы кольцевого шва | GWAN |  | 00:46 | 02:19 | 03:33 | 0 | 2060 |  | EXT | Нарушение формы кольцевого шва |  | (c)
52100.911000 | 3.974000 | 3.743000 | -7.051000 | -7.282000 | 1820.000000 | -2227.000000 | -2225.000000 | 1810.000000 | 3743.000000 | 4671 |  | DENT |  | 04:57 | 06:04 | 06:04 | 415 | 831 | 0.985915 |  | - |  | (c)
52106.728000 | 9.791000 | 9.700000 | -1.234000 | -1.325000 | 1150.000000 | 1554.000000 | 1363.000000 | 1150.000000 | 1193.000000 | 4671 |  | GOUG | GENE | 03:09 | 04:14 | 03:43 | 132 | 426 | 7.000000 | EXT | -. Зона задиров. |  | (c)
52128.644000 | 9.507000 | 9.425000 | -1.633000 | -1.715000 | 786.000000 | 851.000000 | 954.000000 | 786.000000 | 1601.000000 | 4673 |  | GOUG | GENE | 08:47 | 08:57 | 09:14 | 114 | 335 | 14.000000 | EXT | -. Зона задиров. |  | (c)
52130.168000 | 11.031000 | 11.001000 | -0.109000 | -0.139000 | -1294.000000 | -1105.000000 | -1105.000000 | 915.000000 | 81.000000 | 4673 |  | CORR | GENE | 03:11 | 03:41 | 03:41 | 58 | 379 | 13.000000 | EXT | - |  | (c)
52163.732000 | 0.000000 | -0.020000 | -11.660000 | -11.680000 | -288.000000 | -127.000000 | 75.000000 | 0.000000 |  | 4677 | Нарушение формы кольцевого шва | GWAN |  | 02:29 | 02:55 | 03:27 | 0 | 726 |  | EXT | Нарушение формы кольцевого шва. Аномалия находится на отводе. |  | (c)
52163.732000 | 0.000000 | -0.035000 | -11.660000 | -11.695000 | 2117.000000 | 2230.000000 | -2189.000000 | 2034.000000 |  | 4677 | Смещение кромок | GWAN |  | 08:57 | 09:15 | 09:22 | 0 | 311 | 3.656000 | EXT | Смещение кромок. Наружу. Аномалия находится на отводе. Величина смещения - 3.7 мм. |  | (c)
52175.392000 | 0.000000 | -0.017000 | -11.605000 | -11.622000 | -863.000000 | -579.000000 | -535.000000 | 207.000000 |  | 4678 | Нарушение формы кольцевого шва | GWAN |  | 10:40 | 11:26 | 11:33 | 0 | 657 |  | EXT | Нарушение формы кольцевого шва. Аномалия находится на отводе. |  | (c)
52221.101000 | 11.459000 | 11.437000 | -0.021000 | -0.043000 | -2011.000000 | -1951.000000 | -1929.000000 | 1847.000000 | 19.000000 | 4681 |  | CORR | СIGR | 08:54 | 09:04 | 09:08 | 24 | 164 | 30.000000 | EXT | - |  | (c)
52221.188000 | 0.066000 | 0.066000 | -10.864000 | -10.864000 | 402.000000 | 402.000000 | 617.000000 | 402.000000 | 66.000000 | 4682 |  | CORR | GENE | 04:49 | 04:49 | 05:24 | 63 | 430 | 10.000000 | EXT | - |  | (c)
52232.032000 | 10.910000 | 10.897000 | -0.020000 | -0.033000 | 1311.000000 | 1410.000000 | 1405.000000 | 1311.000000 | 9.000000 | 4682 |  | CORR | СIGR | 07:16 | 07:32 | 07:31 | 24 | 189 | 15.000000 | EXT | - |  | (c)
52232.116000 | 0.064000 | 0.041000 | -11.201000 | -11.224000 | -162.000000 | -62.000000 | 16.000000 | 0.000000 | 41.000000 | 4683 |  | CORR | СIGR | 05:57 | 06:13 | 06:25 | 43 | 355 | 13.000000 | EXT | - |  | (c)
52254.662000 | 0.000000 | -0.027000 | -11.425000 | -11.452000 | -764.000000 | 416.000000 | 1166.000000 | 0.000000 |  | 4685 | Нарушение формы кольцевого шва | GWAN |  | 07:27 | 10:37 | 00:38 | 0 | 3861 |  | EXT | Нарушение формы кольцевого шва |  | (c)
52277.492000 | 0.000000 | -0.027000 | -11.535000 | -11.562000 | 1675.000000 | -1620.000000 | -617.000000 | 1553.000000 |  | 4687 | Нарушение формы кольцевого шва | GWAN |  | 06:11 | 09:19 | 00:01 | 0 | 4339 |  | EXT | Нарушение формы кольцевого шва |  | (c)
52277.620000 | 0.128000 | 0.127000 | -11.407000 | -11.408000 | 87.000000 | 299.000000 | 249.000000 | 87.000000 | 127.000000 | 4687 |  | CORR | СIGR | 01:55 | 02:29 | 02:21 | 30 | 323 | 11.000000 | EXT | - |  | (c)
52295.966000 | 6.939000 | 6.934000 | -4.666000 | -4.671000 | -1601.000000 | -1515.000000 | -1533.000000 | 1466.000000 | 4635.000000 | 4688 |  | CORR | СIGR | 05:50 | 06:04 | 06:01 | 36 | 135 | 10.000000 | EXT | - |  | (c)
52300.632000 | 0.000000 | -0.040000 | -11.590000 | -11.630000 | -1175.000000 | 48.000000 | 858.000000 | 0.000000 |  | 4689 | Нарушение формы кольцевого шва | GWAN |  | 01:30 | 04:48 | 06:58 | 0 | 4065 |  | EXT | Нарушение формы кольцевого шва |  | (c)
52335.207000 | 0.000000 | -0.041000 | -9.905000 | -9.946000 | -309.000000 | 858.000000 | 1659.000000 | 0.000000 |  | 4692 | Нарушение формы кольцевого шва | GWAN |  | 00:49 | 03:57 | 06:06 | 0 | 3935 |  | EXT | Нарушение формы кольцевого шва |  | (c)
52345.112000 | 0.000000 | -0.031000 | -11.230000 | -11.261000 | -2113.000000 | 628.000000 | -12.000000 | 0.000000 |  | 4693 | Нарушение формы кольцевого шва | GWAN |  | 00:59 | 08:21 | 06:38 | 0 | 4203 |  | EXT | Нарушение формы кольцевого шва |  | (c)
52378.374000 | 11.062000 | 11.056000 | -0.143000 | -0.149000 | -811.000000 | -577.000000 | -396.000000 | 0.000000 | 122.000000 | 4695 |  | CORR | СIGR | 05:31 | 06:09 | 06:38 | 27 | 829 | 12.000000 | EXT | - |  | (c)
52378.381000 | 11.069000 | 11.056000 | -0.136000 | -0.149000 | -1865.000000 | -1749.000000 | -1766.000000 | 1667.000000 | 122.000000 | 4695 |  | CORR | СIGR | 02:41 | 03:00 | 02:57 | 27 | 198 | 11.000000 | EXT | - |  | (c)
52378.517000 | 0.000000 | -0.032000 | -11.585000 | -11.617000 | 810.000000 | 1855.000000 | -1543.000000 | 0.000000 |  | 4696 | Нарушение формы кольцевого шва | GWAN |  | 00:18 | 03:07 | 05:58 | 0 | 4216 |  | EXT | Нарушение формы кольцевого шва |  | (c)
52389.733000 | 11.216000 | 11.201000 | -0.369000 | -0.384000 | -2111.000000 | -2032.000000 | -2024.000000 | 1937.000000 | 342.000000 | 4696 |  | CORR | СIGR | 04:27 | 04:39 | 04:41 | 42 | 174 | 12.000000 | EXT | - |  | (c)
52389.762000 | 11.245000 | 11.215000 | -0.340000 | -0.370000 | -270.000000 | -226.000000 | -207.000000 | 145.000000 | 332.000000 | 4696 |  | CORR | СIGR | 09:24 | 09:31 | 09:34 | 38 | 125 | 11.000000 | EXT | - |  | (c)
52390.102000 | 0.000000 | -0.024000 | -1.550000 | -1.574000 | 1736.000000 | -1428.000000 | -708.000000 | 1310.000000 |  | 4697 | Нарушение формы кольцевого шва | GWAN |  | 05:38 | 09:08 | 11:04 | 0 | 4035 |  | EXT | Нарушение формы кольцевого шва |  | (c)
52391.652000 | 0.000000 | -0.051000 | -11.560000 | -11.611000 | -1554.000000 | -1412.000000 | -1413.000000 | 1272.000000 |  | 4698 | Смещение кромок | GWAN |  | 05:47 | 06:10 | 06:10 | 0 | 282 | 4.234000 | EXT | Смещение кромок. Наружу. Величина смещения - 4.2 мм. |  | (c)
52391.652000 | 0.000000 | -0.023000 | -11.560000 | -11.583000 | -1149.000000 | 430.000000 | 660.000000 | 0.000000 |  | 4698 | Нарушение формы кольцевого шва | GWAN |  | 06:52 | 11:07 | 11:44 | 0 | 3619 |  | EXT | Нарушение формы кольцевого шва |  | (c)
52403.311000 | 0.099000 | 0.099000 | -11.521000 | -11.521000 | 905.000000 | 1438.000000 | 1366.000000 | 905.000000 | 99.000000 | 4699 |  | CORR | СIGR | 11:45 | 01:11 | 01:00 | 26 | 922 | 10.000000 | EXT | - |  | (c)
52403.338000 | 0.126000 | 0.110000 | -11.494000 | -11.510000 | -579.000000 | -463.000000 | -389.000000 | 199.000000 | 110.000000 | 4699 |  | CORR | СIGR | 07:46 | 08:04 | 08:16 | 34 | 380 | 14.000000 | EXT | - |  | (c)
52414.700000 | 11.488000 | 11.464000 | -0.132000 | -0.156000 | 1576.000000 | 1686.000000 | 1674.000000 | 1576.000000 | 131.000000 | 4699 |  | CORR | СIGR | 01:33 | 01:51 | 01:49 | 25 | 196 | 10.000000 | EXT | - |  | (c)
52414.832000 | 0.000000 | -0.012000 | -11.170000 | -11.182000 | 604.000000 | 910.000000 | -1683.000000 | 491.000000 |  | 4700 | Нарушение формы кольцевого шва | GWAN |  | 05:12 | 06:01 | 11:03 | 0 | 4348 |  | EXT | Нарушение формы кольцевого шва |  | (c)
52414.964000 | 0.132000 | 0.075000 | -11.038000 | -11.095000 | 692.000000 | 800.000000 | 966.000000 | 692.000000 | 75.000000 | 4700 |  | CORR | GENE | 05:26 | 05:44 | 06:10 | 60 | 547 | 12.000000 | EXT | - |  | (c)
52425.870000 | 11.038000 | 11.029000 | -0.132000 | -0.141000 | 1082.000000 | 1190.000000 | 1180.000000 | 1082.000000 | 114.000000 | 4700 |  | CORR | СIGR | 06:29 | 06:46 | 06:45 | 27 | 195 | 10.000000 | EXT | - |  | (c)
52425.963000 | 11.131000 | 11.014000 | -0.039000 | -0.156000 | 962.000000 | 999.000000 | 994.000000 | 962.000000 | 16.000000 | 4700 |  | CORR | GENE | 06:10 | 06:16 | 06:15 | 140 | 64 | 11.000000 | EXT | - |  | (c)
52437.527000 | 0.000000 | -0.027000 | -11.045000 | -11.072000 | -1995.000000 | -415.000000 | 199.000000 | 0.000000 |  | 4702 | Нарушение формы кольцевого шва | GWAN |  | 05:01 | 09:16 | 10:55 | 0 | 4390 |  | EXT | Нарушение формы кольцевого шва |  | (c)
52482.279000 | 11.097000 | 11.070000 | -0.153000 | -0.180000 | -1808.000000 | -1580.000000 | -1604.000000 | 1400.000000 | 137.000000 | 4705 |  | CORR | СIGR | 02:24 | 03:01 | 02:57 | 43 | 408 | 12.000000 | EXT | - |  | (c)
52493.502000 | 0.135000 | 0.072000 | -11.375000 | -11.438000 | 1294.000000 | 1580.000000 | 1472.000000 | 1294.000000 | 72.000000 | 4707 |  | CORR | GENE | 05:59 | 06:45 | 06:28 | 64 | 356 | 10.000000 | EXT | - |  | (c)
52504.947000 | 0.070000 | 0.031000 | -11.365000 | -11.404000 | -109.000000 | 1159.000000 | 573.000000 | 0.000000 | 31.000000 | 4708 |  | CORR | GENE | 04:32 | 07:57 | 06:22 | 124 | 1363 | 14.000000 | EXT | - |  | (c)
52516.312000 | 0.000000 | -0.024000 | -11.525000 | -11.549000 | -1396.000000 | -19.000000 | 799.000000 | 0.000000 |  | 4709 | Нарушение формы кольцевого шва | GWAN |  | 05:01 | 08:43 | 10:55 | 0 | 4391 |  | EXT | Нарушение формы кольцевого шва |  | (c)
52527.837000 | 0.000000 | -0.026000 | -11.625000 | -11.651000 | -974.000000 | 434.000000 | 1204.000000 | 0.000000 |  | 4710 | Нарушение формы кольцевого шва | GWAN |  | 05:11 | 08:58 | 11:02 | 0 | 4356 |  | EXT | Нарушение формы кольцевого шва |  | (c)
52527.917000 | 0.080000 | 0.070000 | -11.545000 | -11.555000 | 307.000000 | 447.000000 | 533.000000 | 307.000000 | 70.000000 | 4710 |  | CORR | GENE | 08:37 | 09:00 | 09:14 | 60 | 451 | 10.000000 | EXT | - |  | (c)
52539.343000 | 11.506000 | 11.482000 | -0.119000 | -0.143000 | -399.000000 | 32.000000 | -57.000000 | 0.000000 | 95.000000 | 4710 |  | CORR | СIGR | 06:43 | 07:53 | 07:39 | 48 | 684 | 12.000000 | EXT | - |  | (c)
52539.462000 | 0.000000 | -0.024000 | -11.445000 | -11.469000 | -1229.000000 | -339.000000 | 894.000000 | 0.000000 |  | 4711 | Нарушение формы кольцевого шва | GWAN |  | 05:11 | 07:34 | 10:53 | 0 | 4246 |  | EXT | Нарушение формы кольцевого шва |  | (c)
52539.577000 | 0.115000 | 0.101000 | -11.330000 | -11.344000 | -559.000000 | -422.000000 | -189.000000 | 0.000000 | 101.000000 | 4711 |  | CORR | СIGR | 06:59 | 07:21 | 07:59 | 47 | 740 | 13.000000 | EXT | - |  | (c)
52550.907000 | 0.000000 | -0.024000 | -11.120000 | -11.144000 | -1828.000000 | -502.000000 | 307.000000 | 1828.000000 |  | 4712 | Нарушение формы кольцевого шва | GWAN |  | 09:28 | 01:02 | 03:12 | 0 | 4269 |  | EXT | Нарушение формы кольцевого шва |  | (c)
52584.447000 | 0.000000 | -0.014000 | -11.205000 | -11.219000 | -994.000000 | -529.000000 | -300.000000 | 0.000000 |  | 4715 | Нарушение формы кольцевого шва | GWAN |  | 00:13 | 01:28 | 02:05 | 0 | 1388 |  | EXT | Нарушение формы кольцевого шва. Аномалия находится на отводе. |  | (c)
52640.907000 | 0.000000 | -0.014000 | -11.025000 | -11.039000 | 883.000000 | 1253.000000 | 1107.000000 | 883.000000 |  | 4720 | Нарушение формы кольцевого шва | GWAN |  | 00:16 | 01:16 | 00:52 | 0 | 449 |  | EXT | Нарушение формы кольцевого шва |  | (c)
52651.042000 | 10.135000 | 10.015000 | -0.890000 | -1.010000 | -1807.000000 | -1696.000000 | -1728.000000 | 1650.000000 | 781.000000 | 4720 |  | DENT |  | 05:02 | 05:20 | 05:15 | 229 | 157 | 0.422535 |  | - |  | (c)
52651.932000 | 0.000000 | -0.020000 | -11.435000 | -11.455000 | -1545.000000 | -1321.000000 | -1342.000000 | 1138.000000 |  | 4721 | Смещение кромок | GWAN |  | 04:48 | 05:24 | 05:21 | 0 | 407 | 4.875000 | EXT | Смещение кромок. Наружу. Величина смещения - 4.9 мм. |  | (c)
52651.932000 | 0.000000 | -0.035000 | -11.435000 | -11.470000 | -383.000000 | 49.000000 | -77.000000 | 0.000000 |  | 4721 | Смещение кромок | GWAN |  | 07:55 | 09:05 | 08:45 | 0 | 613 | 2.713000 | EXT | Смещение кромок. Наружу. Величина смещения - 2.7 мм. |  | (c)
52663.367000 | 0.000000 | -0.025000 | -11.295000 | -11.320000 | 1349.000000 | 1480.000000 | 1556.000000 | 1349.000000 |  | 4722 | Смещение кромок | GWAN |  | 08:42 | 09:03 | 09:15 | 0 | 412 | 3.433000 | EXT | Смещение кромок. Вовнутрь. Величина смещения - 3.4 мм. |  | (c)
52853.247000 | 0.000000 | -0.025000 | -11.485000 | -11.510000 | 670.000000 | -1502.000000 | 2134.000000 | 670.000000 |  | 4739 | Нарушение формы кольцевого шва | GWAN |  | 03:45 | 09:54 | 07:41 | 0 | 2928 |  | EXT | Нарушение формы кольцевого шва. Аномалия находится на упругопластическом изгибе: R=403 D, максимальное растяжение на 11.8 час. |  | (c)
52886.412000 | 0.000000 | -0.035000 | -10.445000 | -10.480000 | 1401.000000 | -2017.000000 | 2021.000000 | 1401.000000 |  | 4742 | Смещение кромок | GWAN |  | 02:48 | 05:36 | 04:28 | 0 | 1240 | 2.835000 | EXT | Смещение кромок. Наружу. Величина смещения - 2.8 мм. Аномалия находится на упругопластическом изгибе: R=793 D, максимальное растяжение на 6.4 час. |  | (c)
52886.412000 | 0.000000 | -0.015000 | -10.445000 | -10.460000 | -1547.000000 | 591.000000 | -327.000000 | 0.000000 |  | 4742 | Нарушение формы кольцевого шва | GWAN |  | 06:52 | 00:37 | 10:09 | 0 | 2440 |  | EXT | Нарушение формы кольцевого шва. Аномалия находится на упругопластическом изгибе: R=793 D, максимальное растяжение на 6.4 час. |  | (c)
52896.857000 | 0.000000 | -0.030000 | -11.130000 | -11.160000 | 397.000000 | 1251.000000 | 882.000000 | 397.000000 |  | 4743 | Смещение кромок | GWAN |  | 02:54 | 05:12 | 04:12 | 0 | 970 | 3.790000 | EXT | Смещение кромок. Наружу. Величина смещения - 3.8 мм. |  | (c)
52896.857000 | 0.000000 | -0.025000 | -11.130000 | -11.155000 | 1527.000000 | 1861.000000 | 1883.000000 | 1527.000000 |  | 4743 | Смещение кромок | GWAN |  | 05:56 | 06:50 | 06:54 | 0 | 712 | 2.624000 | EXT | Смещение кромок. Наружу. Величина смещения - 2.6 мм. |  | (c)
52941.102000 | 0.000000 | -0.028000 | -11.275000 | -11.303000 | -330.000000 | -68.000000 | 1865.000000 | 0.000000 |  | 4747 | Нарушение формы кольцевого шва | GWAN |  | 00:11 | 00:54 | 06:06 | 0 | 4390 |  | EXT | Нарушение формы кольцевого шва |  | (c)
52952.377000 | 0.000000 | -0.027000 | -11.080000 | -11.107000 | 1820.000000 | 741.000000 | -463.000000 | 1715.000000 |  | 4748 | Нарушение формы кольцевого шва | GWAN |  | 06:56 | 04:02 | 00:48 | 0 | 4356 |  | EXT | Нарушение формы кольцевого шва |  | (c)
53008.503000 | 0.036000 | 0.015000 | -11.599000 | -11.620000 | -1242.000000 | -1110.000000 | -1157.000000 | 1073.000000 | 15.000000 | 4753 |  | CORR | GENE | 06:03 | 06:24 | 06:17 | 68 | 169 | 12.000000 | EXT | - |  | (c)
53031.512000 | 0.000000 | -0.010000 | -10.920000 | -10.930000 | 1123.000000 | 1184.000000 | 1257.000000 | 1123.000000 |  | 4755 | Смещение кромок | GWAN |  | 05:58 | 06:08 | 06:20 | 0 | 267 | 3.501000 | EXT | Смещение кромок. Наружу. Аномалия находится на отводе. Величина смещения - 3.5 мм. |  | (c)
53039.233000 | 7.721000 | 7.721000 | -3.199000 | -3.199000 | 1116.000000 | 1247.000000 | 1200.000000 | 1116.000000 | 3175.000000 | 4755 |  | CORR | СIGR | 05:57 | 06:18 | 06:10 | 24 | 167 | 14.000000 | EXT | -. Аномалия находится на отводе. |  | (c)
53047.097000 | 4.665000 | 4.652000 | -5.865000 | -5.878000 | -930.000000 | -875.000000 | -857.000000 | 784.000000 | 4652.000000 | 4756 |  | CORR | СIGR | 06:21 | 06:30 | 06:33 | 23 | 145 | 10.000000 | EXT | -. Аномалия находится на отводе. |  | (c)
53047.319000 | 4.887000 | 4.846000 | -5.643000 | -5.684000 | -1434.000000 | -1239.000000 | -1202.000000 | 970.000000 | 4846.000000 | 4756 |  | CORR | GENE | 05:00 | 05:31 | 05:37 | 70 | 464 | 10.000000 | EXT | -. Аномалия находится на отводе. |  | (c)
53047.570000 | 5.138000 | 5.117000 | -5.392000 | -5.413000 | -1108.000000 | -944.000000 | -1002.000000 | 896.000000 | 5117.000000 | 4756 |  | CORR | GENE | 05:52 | 06:19 | 06:09 | 51 | 212 | 10.000000 | EXT | -. Аномалия находится на отводе. |  | (c)
53131.982000 | 0.000000 | -0.021000 | -10.975000 | -10.996000 | -106.000000 | 743.000000 | 2088.000000 | 106.000000 |  | 4764 | Нарушение формы кольцевого шва | GWAN |  | 11:57 | 02:14 | 05:51 | 0 | 4390 |  | EXT | Нарушение формы кольцевого шва |  | (c)
53142.890000 | 10.908000 | 10.893000 | -0.067000 | -0.082000 | 724.000000 | 1186.000000 | 1352.000000 | 724.000000 | 53.000000 | 4764 |  | CORR | СIGR | 02:11 | 03:26 | 03:53 | 29 | 1256 | 11.000000 | EXT | - |  | (c)
53224.339000 | 3.177000 | 3.031000 | -8.393000 | -8.539000 | -1858.000000 | -1858.000000 | -1847.000000 | 30.022351 | 3031.000000 | 4772 |  | CORR | AXGR | 06:53 | 06:53 | 06:54 | 202 | 23 | 10.000000 | EXT | -. Аномалия находится на отводе. |  | (c)
53225.929000 | 4.767000 | 4.713000 | -6.803000 | -6.857000 | -1588.000000 | -1571.000000 | -1563.000000 | 51.810887 | 4713.000000 | 4772 |  | CORR | GENE | 07:36 | 07:39 | 07:40 | 115 | 50 | 11.000000 | EXT | -. Аномалия находится на отводе. |  | (c)
53226.505000 | 5.343000 | 5.255000 | -6.227000 | -6.315000 | -1703.000000 | -1703.000000 | -1678.000000 | 42.530585 | 5255.000000 | 4772 |  | CORR | GENE | 07:18 | 07:18 | 07:22 | 188 | 51 | 11.000000 | EXT | -. Аномалия находится на отводе. |  | (c)
53226.839000 | 5.677000 | 5.615000 | -5.893000 | -5.955000 | -1605.000000 | -1590.000000 | -1584.000000 | 50.462968 | 5615.000000 | 4772 |  | CORR | AXGR | 07:33 | 07:36 | 07:37 | 324 | 42 | 10.000000 | EXT | -. Аномалия находится на отводе. |  | (c)
53227.099000 | 5.937000 | 5.925000 | -5.633000 | -5.645000 | -2192.000000 | -2085.000000 | -2127.000000 | 3.069126 | 5609.000000 | 4772 |  | CORR | СIGR | 05:59 | 06:16 | 06:09 | 36 | 131 | 12.000000 | EXT | -. Аномалия находится на отводе. |  | (c)
53228.930000 | 7.768000 | 7.741000 | -3.802000 | -3.829000 | -1896.000000 | -1697.000000 | -1742.000000 | 26.955817 | 3741.000000 | 4772 |  | CORR | GENE | 06:46 | 07:19 | 07:11 | 88 | 308 | 10.000000 | EXT | -. Аномалия находится на отводе. |  | (c)
53230.309000 | 9.147000 | 8.874000 | -2.423000 | -2.696000 | -2141.000000 | -2074.000000 | -2056.000000 | 7.225530 | 2053.000000 | 4772 |  | CORR | GENE | 06:07 | 06:18 | 06:21 | 643 | 171 | 13.000000 | EXT | -. Аномалия находится на отводе. |  | (c)
53230.943000 | 9.781000 | 9.633000 | -1.789000 | -1.937000 | -2139.000000 | -2117.000000 | -2082.000000 | 7.383527 | 1643.000000 | 4772 |  | CORR | GENE | 06:07 | 06:11 | 06:16 | 294 | 114 | 10.000000 | EXT | -. Аномалия находится на отводе. |  | (c)
53255.162000 | 0.000000 | -0.015000 | -10.870000 | -10.885000 | 1175.000000 | 1533.000000 | 1488.000000 | 1175.000000 |  | 4775 | Смещение кромок | GWAN |  | 03:51 | 04:49 | 04:42 | 0 | 624 | 2.976000 | EXT | Смещение кромок. Вовнутрь. Величина смещения - 3 мм. |  | (c)
53255.162000 | 0.000000 | -0.034000 | -10.870000 | -10.904000 | -2030.000000 | -1499.000000 | -1210.000000 | 390.000000 |  | 4775 | Нарушение формы кольцевого шва | GWAN |  | 07:14 | 08:40 | 09:27 | 0 | 1640 |  | EXT | Нарушение формы кольцевого шва |  | (c)
53310.942000 | 0.000000 | -0.010000 | -11.400000 | -11.410000 | -428.000000 | 826.000000 | 428.000000 | 0.000000 |  | 4780 | Нарушение формы кольцевого шва | GWAN |  | 01:46 | 05:09 | 04:04 | 0 | 1712 |  | EXT | Нарушение формы кольцевого шва |  | (c)
53333.796000 | 0.059000 | 0.018000 | -11.461000 | -11.502000 | -554.000000 | -213.000000 | -309.000000 | 64.000000 | 18.000000 | 4782 |  | CORR | GENE | 04:21 | 05:16 | 05:01 | 56 | 490 | 14.000000 | EXT | - |  | (c)
53373.468000 | 5.456000 | 5.010000 | -5.879000 | -6.325000 | -169.000000 | -17.000000 | -33.000000 | 0.000000 | 4363.000000 | 4785 |  | GOUG | GENE | 05:43 | 06:08 | 06:05 | 1962 | 272 | 6.000000 | EXT | -. Зона задиров. |  | (c)
53379.347000 | 0.000000 | -0.016000 | -11.355000 | -11.371000 | 1033.000000 | 1297.000000 | 1239.000000 | 1033.000000 |  | 4786 | Нарушение формы кольцевого шва | GWAN |  | 04:42 | 05:24 | 05:15 | 0 | 413 |  | EXT | Нарушение формы кольцевого шва |  | (c)
53379.347000 | 0.000000 | -0.015000 | -11.355000 | -11.370000 | 1530.000000 | 1704.000000 | 1687.000000 | 1530.000000 |  | 4786 | Смещение кромок | GWAN |  | 06:02 | 06:30 | 06:27 | 0 | 314 | 4.865000 | EXT | Смещение кромок. Вовнутрь. Величина смещения - 4.9 мм. |  | (c)
53379.347000 | 0.000000 | -0.007000 | -11.355000 | -11.362000 | 1900.000000 | 2172.000000 | 2199.000000 | 1900.000000 |  | 4786 | Нарушение формы кольцевого шва | GWAN |  | 07:02 | 07:45 | 07:50 | 0 | 597 |  | EXT | Нарушение формы кольцевого шва |  | (c)
53447.222000 | 11.530000 | 11.463000 | -0.075000 | -0.142000 | -463.000000 | 5.000000 | -111.000000 | 0.000000 | 51.000000 | 4791 |  | CORR | GENE | 05:02 | 06:18 | 05:59 | 91 | 704 | 10.000000 | EXT | - |  | (c)
53447.322000 | 0.025000 | 0.006000 | -9.195000 | -9.214000 | -1677.000000 | -1207.000000 | -1250.000000 | 824.000000 | 6.000000 | 4792 |  | CORR | GENE | 04:50 | 06:06 | 05:59 | 122 | 853 | 10.000000 | EXT | - |  | (c)
53479.954000 | 0.792000 | 0.590000 | -10.538000 | -10.740000 | 1145.000000 | 1464.000000 | 1360.000000 | 1145.000000 | 590.000000 | 4795 |  | DENT |  | 04:30 | 05:22 | 05:05 | 378 | 429 | 0.422535 |  | - |  | (c)
53501.713000 | 0.016000 | 0.014000 | -11.124000 | -11.126000 | 2168.000000 | -1939.000000 | -1977.000000 | 1661.000000 | 14.000000 | 4797 |  | CORR | GENE | 05:01 | 05:59 | 05:52 | 83 | 632 | 10.000000 | EXT | - |  | (c)
53512.837000 | 0.000000 | -0.021000 | -11.275000 | -11.296000 | 2137.000000 | -483.000000 | -734.000000 | 857.000000 |  | 4798 | Нарушение формы кольцевого шва | GWAN |  | 07:19 | 00:16 | 11:36 | 0 | 3180 |  | EXT | Нарушение формы кольцевого шва |  | (c)
53513.138000 | 0.301000 | 0.195000 | -10.974000 | -11.080000 | 1005.000000 | 1283.000000 | 1179.000000 | 1005.000000 | 195.000000 | 4798 |  | DENT |  | 04:16 | 05:01 | 04:44 | 208 | 349 | 0.352113 |  | - |  | (c)
53514.722000 | 1.885000 | 1.763000 | -9.390000 | -9.512000 | 875.000000 | 1139.000000 | 1083.000000 | 875.000000 | 1763.000000 | 4798 |  | DENT |  | 03:55 | 04:38 | 04:29 | 267 | 416 | 0.422535 |  | - |  | (c)
53524.112000 | 0.000000 | -0.025000 | -11.140000 | -11.165000 | 1693.000000 | -1501.000000 | -1643.000000 | 519.000000 |  | 4799 | Нарушение формы кольцевого шва | GWAN |  | 05:22 | 08:46 | 08:23 | 0 | 2249 |  | EXT | Нарушение формы кольцевого шва |  | (c)
53535.101000 | 10.989000 | 10.987000 | -0.151000 | -0.153000 | -1935.000000 | -1875.000000 | -1799.000000 | 1663.000000 | 122.000000 | 4799 |  | CORR | СIGR | 07:36 | 07:46 | 07:58 | 31 | 272 | 10.000000 | EXT | - |  | (c)
53625.352000 | 0.000000 | -0.045000 | -11.570000 | -11.615000 | 632.000000 | 1163.000000 | 1105.000000 | 632.000000 |  | 4808 | Смещение кромок | GWAN |  | 00:27 | 01:52 | 01:43 | 0 | 947 | 5.430000 | EXT | Смещение кромок. Вовнутрь. Величина смещения - 5.4 мм. |  | (c)
53625.352000 | 0.000000 | -0.030000 | -11.570000 | -11.600000 | 1753.000000 | 2136.000000 | 2102.000000 | 1753.000000 |  | 4808 | Смещение кромок | GWAN |  | 03:28 | 04:29 | 04:24 | 0 | 697 | 4.331000 | EXT | Смещение кромок. Наружу. Величина смещения - 4.3 мм. |  | (c)
53636.922000 | 0.000000 | -0.035000 | -11.320000 | -11.355000 | -1206.000000 | -820.000000 | -962.000000 | 718.000000 |  | 4809 | Смещение кромок | GWAN |  | 00:48 | 01:50 | 01:27 | 0 | 488 | 4.000000 | EXT | Смещение кромок. Вовнутрь. Величина смещения - 4 мм. |  | (c)
53637.786000 | 0.864000 | 0.763000 | -10.456000 | -10.557000 | 403.000000 | 749.000000 | 697.000000 | 403.000000 | 763.000000 | 4809 |  | DENT |  | 05:08 | 06:03 | 05:55 | 191 | 587 | 0.704225 |  | - |  | (c)
53638.376000 | 1.454000 | 1.181000 | -9.866000 | -10.139000 | 881.000000 | 961.000000 | 1211.000000 | 881.000000 | 1181.000000 | 4809 |  | GOUG | GENE | 06:25 | 06:38 | 07:18 | 998 | 659 | 7.000000 | EXT | -. Зона задиров. |  | (c)
53642.471000 | 5.549000 | 5.253000 | -5.771000 | -6.067000 | 371.000000 | 729.000000 | 721.000000 | 371.000000 | 5253.000000 | 4809 |  | WRIN |  | 05:02 | 06:00 | 05:59 | 525 | 700 | 2.000000 |  | - |  | (c)
53644.086000 | 7.164000 | 6.128000 | -4.156000 | -5.192000 | 950.000000 | 952.000000 | 1229.000000 | 950.000000 | 3867.000000 | 4809 |  | GOUG | GENE | 06:36 | 06:36 | 07:21 | 1325 | 557 | 6.000000 | EXT | -. Зона задиров. |  | (c)
53648.285000 | 0.043000 | 0.035000 | -11.162000 | -11.170000 | 1411.000000 | 1729.000000 | 1714.000000 | 1411.000000 | 35.000000 | 4810 |  | CORR | GENE | 11:44 | 00:35 | 00:32 | 61 | 605 | 13.000000 | EXT | - |  | (c)
53653.130000 | 4.888000 | 4.666000 | -6.317000 | -6.539000 | -1283.000000 | -833.000000 | -895.000000 | 506.000000 | 4666.000000 | 4810 |  | WRIN |  | 04:29 | 05:41 | 05:31 | 441 | 777 | 2.000000 |  | - |  | (c)
53661.039000 | 1.592000 | 1.492000 | -9.498000 | -9.598000 | -1763.000000 | -1564.000000 | -1588.000000 | 1413.000000 | 1492.000000 | 4811 |  | DENT |  | 05:47 | 06:19 | 06:15 | 266 | 350 | 0.774648 |  | - |  | (c)
53671.479000 | 0.942000 | 0.832000 | -10.313000 | -10.423000 | 671.000000 | 788.000000 | 834.000000 | 671.000000 | 832.000000 | 4812 |  | DENT |  | 05:18 | 05:37 | 05:44 | 196 | 325 | 0.352113 |  | - |  | (c)
53982.087000 | 7.570000 | 7.430000 | -3.680000 | -3.820000 | -2066.000000 | -1933.000000 | -1906.000000 | 1745.000000 | 2897.000000 | 4839 |  | GOUG | GENE | 08:07 | 08:29 | 08:33 | 923 | 321 | 6.000000 | EXT | -. Зона задиров. |  | (c)
54004.319000 | 7.342000 | 7.165000 | -3.748000 | -3.925000 | -1804.000000 | -1796.000000 | -1788.000000 | 1771.000000 | 3664.000000 | 4841 |  | CORR | AXGR | 04:08 | 04:10 | 04:11 | 261 | 33 | 11.000000 | EXT | -. Аномалия находится на отводе. |  | (c)
54030.317000 | 0.000000 | -0.013000 | -11.270000 | -11.283000 | 1966.000000 | -1778.000000 | -1251.000000 | 7.000000 |  | 4844 | Нарушение формы кольцевого шва | GWAN |  | 03:23 | 05:19 | 06:44 | 0 | 2489 |  | EXT | Нарушение формы кольцевого шва |  | (c)
54053.127000 | 0.430000 | 0.280000 | -11.025000 | -11.175000 | 231.000000 | 416.000000 | 363.000000 | 231.000000 | 280.000000 | 4846 |  | DENT |  | 04:59 | 05:29 | 05:20 | 266 | 265 | 0.422535 |  | - |  | (c)
54109.297000 | 0.000000 | -0.021000 | -11.220000 | -11.241000 | 1454.000000 | 1870.000000 | 1926.000000 | 1454.000000 |  | 4851 | Нарушение формы кольцевого шва | GWAN |  | 00:54 | 02:01 | 02:10 | 0 | 944 |  | EXT | Нарушение формы кольцевого шва. Аномалия находится на отводе. |  | (c)
54109.297000 | 0.000000 | -0.020000 | -11.220000 | -11.240000 | -1991.000000 | -1521.000000 | -1197.000000 | 403.000000 |  | 4851 | Смещение кромок | GWAN |  | 03:38 | 04:54 | 05:46 | 0 | 1589 | 5.418000 | EXT | Смещение кромок. Вовнутрь. Аномалия находится на отводе. Величина смещения - 5.4 мм. |  | (c)
54264.657000 | 10.015000 | 9.840000 | -1.260000 | -1.435000 | -1993.000000 | -1831.000000 | -1838.000000 | 1684.000000 | 1124.000000 | 4864 |  | DENT |  | 05:23 | 05:49 | 05:47 | 311 | 309 | 0.352113 |  | - |  | (c)
54288.637000 | 0.000000 | -0.035000 | -11.380000 | -11.415000 | 1201.000000 | 1302.000000 | 1564.000000 | 1201.000000 |  | 4867 | Смещение кромок | GWAN |  | 05:41 | 05:57 | 06:40 | 0 | 726 | 4.426000 | EXT | Смещение кромок. Наружу. Аномалия находится на отводе. Величина смещения - 4.4 мм. |  | (c)
54300.017000 | 0.000000 | -0.021000 | -9.150000 | -9.171000 | 1594.000000 | 1861.000000 | 1862.000000 | 1594.000000 |  | 4868 | Смещение кромок | GWAN |  | 06:54 | 07:37 | 07:37 | 0 | 534 | 4.995000 | EXT | Смещение кромок. Вовнутрь. Аномалия находится на отводе. Величина смещения - 5 мм. |  | (c)
54300.017000 | 0.000000 | -0.014000 | -9.150000 | -9.164000 | -2157.000000 | -1977.000000 | -1838.000000 | 1519.000000 |  | 4868 | Нарушение формы кольцевого шва | GWAN |  | 08:48 | 09:17 | 09:40 | 0 | 638 |  | EXT | Нарушение формы кольцевого шва. Аномалия находится на отводе. |  | (c)
54320.391000 | 9.159000 | 8.946000 | -2.241000 | -2.454000 | 1779.000000 | 2119.000000 | 1993.000000 | 1779.000000 | 1223.000000 | 4870 |  | DENT |  | 05:20 | 06:15 | 05:54 | 1231 | 428 | 0.563380 |  | - |  | (c)
54384.905000 | 6.198000 | 6.090000 | -4.867000 | -4.975000 | 1717.000000 | 1878.000000 | 1831.000000 | 1717.000000 | 4749.000000 | 4876 |  | DENT |  | 04:24 | 04:50 | 04:43 | 226 | 228 | 0.422535 |  | - |  | (c)
54436.034000 | 2.262000 | 2.073000 | -8.923000 | -9.112000 | -1244.000000 | -978.000000 | -981.000000 | 718.000000 | 2073.000000 | 4881 |  | DENT |  | 05:04 | 05:47 | 05:46 | 328 | 526 | 0.633803 |  | - |  | (c)
54456.117000 | 0.000000 | -0.018000 | -11.095000 | -11.113000 | 1179.000000 | -1746.000000 | -1083.000000 | 1117.000000 |  | 4883 | Нарушение формы кольцевого шва | GWAN |  | 03:58 | 08:06 | 09:53 | 0 | 4399 |  | EXT | Нарушение формы кольцевого шва |  | (c)
54467.212000 | 0.000000 | -0.017000 | -11.060000 | -11.077000 | -1504.000000 | -688.000000 | -572.000000 | 359.000000 |  | 4884 | Нарушение формы кольцевого шва | GWAN |  | 10:10 | 00:21 | 00:40 | 0 | 1862 |  | EXT | Нарушение формы кольцевого шва |  | (c)
54564.425000 | 7.743000 | 7.607000 | -1.487000 | -1.623000 | -1147.000000 | -803.000000 | -939.000000 | 731.000000 | 1351.000000 | 4892 |  | DENT |  | 03:58 | 04:53 | 04:31 | 272 | 416 | 0.422535 |  | - |  | (c)
54610.412000 | 0.000000 | -0.004000 | -11.255000 | -11.259000 | 698.000000 | 1110.000000 | 1023.000000 | 698.000000 |  | 4897 | Нарушение формы кольцевого шва | GWAN |  | 03:46 | 04:53 | 04:39 | 0 | 651 |  | EXT | Нарушение формы кольцевого шва |  | (c)
54621.667000 | 0.000000 | -0.011000 | -11.415000 | -11.426000 | 86.000000 | 827.000000 | 1538.000000 | 86.000000 |  | 4898 | Нарушение формы кольцевого шва | GWAN |  | 00:27 | 02:27 | 04:22 | 0 | 2904 |  | EXT | Нарушение формы кольцевого шва |  | (c)
54644.357000 | 0.000000 | -0.019000 | -11.345000 | -11.364000 | -1861.000000 | -916.000000 | -949.000000 | 37.000000 |  | 4900 | Нарушение формы кольцевого шва | GWAN |  | 01:21 | 03:53 | 03:48 | 0 | 1824 |  | EXT | Нарушение формы кольцевого шва |  | (c)
54723.809000 | 0.697000 | 0.339000 | -10.758000 | -11.116000 | -531.000000 | -215.000000 | -291.000000 | 51.000000 | 339.000000 | 4907 |  | DENT |  | 05:19 | 06:10 | 05:58 | 621 | 480 | 0.845070 |  | -. Аномалия находится вблизи продольного шва. |  | (c)
54801.941000 | 0.264000 | 0.125000 | -10.771000 | -10.910000 | -486.000000 | -233.000000 | -318.000000 | 151.000000 | 125.000000 | 4914 |  | DENT |  | 04:20 | 05:00 | 04:47 | 274 | 335 | 0.422535 |  | -. Аномалия находится вблизи кольцевого сварного шва. |  | (c)
54841.487000 | 6.490000 | 5.968000 | -4.740000 | -5.262000 | 1737.000000 | 1826.000000 | 1825.000000 | 18.542769 | 4596.000000 | 4917 |  | CORR | GENE | 07:16 | 07:30 | 07:30 | 666 | 176 | 10.000000 | EXT | -. Аномалия находится на отводе. |  | (c)
54842.024000 | 7.027000 | 7.009000 | -4.203000 | -4.221000 | 1698.000000 | 1799.000000 | 1781.000000 | 22.964824 | 4194.000000 | 4917 |  | CORR | СIGR | 07:09 | 07:26 | 07:23 | 27 | 165 | 12.000000 | EXT | -. Аномалия находится на отводе. |  | (c)
54842.232000 | 7.235000 | 7.139000 | -3.995000 | -4.091000 | 1801.000000 | 1847.000000 | 1847.000000 | 23.475630 | 3251.000000 | 4917 |  | CORR | GENE | 07:26 | 07:33 | 07:33 | 840 | 93 | 10.000000 | EXT | -. Аномалия находится на отводе. |  | (c)
54936.201000 | 0.064000 | 0.044000 | -11.031000 | -11.051000 | -1993.000000 | -1911.000000 | -1910.000000 | 1826.000000 | 44.000000 | 4926 |  | CORR | СIGR | 05:02 | 05:16 | 05:16 | 21 | 167 | 12.000000 | EXT | - |  | (c)
54976.587000 | 6.430000 | 6.293000 | -4.640000 | -4.777000 | 1426.000000 | 1633.000000 | 1597.000000 | 1426.000000 | 4462.000000 | 4929 |  | DENT |  | 05:10 | 05:43 | 05:37 | 315 | 342 | 0.492958 |  | - |  | (c)
54986.610000 | 5.383000 | 5.369000 | -6.207000 | -6.221000 | -1322.000000 | -1097.000000 | -1108.000000 | 894.000000 | 5369.000000 | 4930 |  | CORR | СIGR | 05:25 | 06:01 | 05:59 | 37 | 428 | 10.000000 | EXT | -. Аномалия находится на отводе. |  | (c)
54992.232000 | 11.005000 | 10.990000 | -0.585000 | -0.600000 | -1436.000000 | -1371.000000 | -1361.000000 | 1285.000000 | 573.000000 | 4930 |  | CORR | СIGR | 05:06 | 05:17 | 05:19 | 27 | 151 | 13.000000 | EXT | -. Аномалия находится на отводе. |  | (c)
54992.669000 | 11.442000 | 11.431000 | -0.148000 | -0.159000 | -1154.000000 | -1096.000000 | -1091.000000 | 1028.000000 | 133.000000 | 4930 |  | CORR | СIGR | 05:52 | 06:01 | 06:02 | 26 | 126 | 13.000000 | EXT | -. Аномалия находится на отводе. |  | (c)
54992.886000 | 0.069000 | 0.034000 | -10.846000 | -10.881000 | 487.000000 | 666.000000 | 884.000000 | 487.000000 | 34.000000 | 4931 |  | CORR | GENE | 04:56 | 05:25 | 06:00 | 92 | 793 | 14.000000 | EXT | - |  | (c)
55026.632000 | 0.000000 | -0.023000 | -11.500000 | -11.523000 | -838.000000 | 1239.000000 | 398.000000 | 0.000000 |  | 4934 | Нарушение формы кольцевого шва | GWAN |  | 07:01 | 00:36 | 10:21 | 0 | 2471 |  | EXT | Нарушение формы кольцевого шва |  | (c)
55096.411000 | 3.024000 | 2.893000 | -8.361000 | -8.492000 | -406.000000 | -241.000000 | -255.000000 | 104.000000 | 2893.000000 | 4940 |  | DENT |  | 04:48 | 05:15 | 05:13 | 283 | 302 | 0.352113 |  | -. Аномалия находится вблизи продольного шва. |  | (c)
55161.248000 | 0.056000 | 0.051000 | -11.059000 | -11.064000 | -2205.000000 | -2161.000000 | -2142.000000 | 2079.000000 | 51.000000 | 4946 |  | CORR | СIGR | 05:56 | 06:03 | 06:06 | 26 | 126 | 12.000000 | EXT | - |  | (c)
55161.325000 | 0.133000 | 0.125000 | -10.982000 | -10.990000 | 2202.000000 | -2181.000000 | -2171.000000 | 2083.000000 | 125.000000 | 4946 |  | CORR | СIGR | 05:47 | 06:00 | 06:02 | 26 | 176 | 10.000000 | EXT | - |  | (c)
55340.642000 | 0.000000 | -0.024000 | -11.580000 | -11.604000 | 144.000000 | 1234.000000 | 1433.000000 | 144.000000 |  | 4962 | Нарушение формы кольцевого шва | GWAN |  | 01:52 | 04:48 | 05:20 | 0 | 2578 |  | EXT | Нарушение формы кольцевого шва |  | (c)
55374.842000 | 11.485000 | 11.471000 | -0.145000 | -0.159000 | -1780.000000 | -1734.000000 | -1693.000000 | 1605.000000 | 134.000000 | 4964 |  | CORR | СIGR | 04:48 | 04:56 | 05:02 | 25 | 175 | 15.000000 | EXT | - |  | (c)
55374.987000 | 0.000000 | -0.014000 | -10.875000 | -10.889000 | -1450.000000 | 950.000000 | 741.000000 | 1450.000000 |  | 4965 | Нарушение формы кольцевого шва | GWAN |  | 09:34 | 04:01 | 03:27 | 0 | 4381 |  | EXT | Нарушение формы кольцевого шва |  | (c)
55431.317000 | 0.000000 | -0.029000 | -11.195000 | -11.224000 | -1093.000000 | -1045.000000 | -1033.000000 | 972.000000 |  | 4970 | Непровар / утяжина | GWAN |  | 07:06 | 07:14 | 07:16 | 0 | 121 | 13.000000 | INT | Непровар / утяжина |  | (c)
55431.317000 | 0.000000 | -0.019000 | -11.195000 | -11.214000 | -827.000000 | 412.000000 | 1224.000000 | 0.000000 |  | 4970 | Нарушение формы кольцевого шва | GWAN |  | 07:49 | 11:09 | 01:20 | 0 | 4102 |  | EXT | Нарушение формы кольцевого шва |  | (c)
55442.512000 | 0.000000 | -0.019000 | -11.185000 | -11.204000 | 78.000000 | 2131.000000 | 1730.000000 | 78.000000 |  | 4971 | Нарушение формы кольцевого шва | GWAN |  | 08:02 | 01:33 | 00:29 | 0 | 3304 |  | EXT | Нарушение формы кольцевого шва |  | (c)
55453.697000 | 0.000000 | -0.022000 | -10.495000 | -10.517000 | -1848.000000 | -1277.000000 | -68.000000 | 1711.000000 |  | 4972 | Нарушение формы кольцевого шва | GWAN |  | 07:16 | 08:48 | 00:03 | 0 | 3559 |  | EXT | Нарушение формы кольцевого шва |  | (c)
55464.192000 | 0.000000 | -0.019000 | -11.480000 | -11.499000 | -1714.000000 | -882.000000 | 43.000000 | 0.000000 |  | 4973 | Нарушение формы кольцевого шва | GWAN |  | 06:18 | 08:33 | 11:02 | 0 | 3514 |  | EXT | Нарушение формы кольцевого шва |  | (c)
55519.757000 | 0.000000 | -0.021000 | -11.605000 | -11.626000 | -639.000000 | -381.000000 | 214.000000 | 0.000000 |  | 4978 | Нарушение формы кольцевого шва | GWAN |  | 02:21 | 03:03 | 04:39 | 0 | 1707 |  | EXT | Нарушение формы кольцевого шва |  | (c)
55519.757000 | 0.000000 | -0.055000 | -11.605000 | -11.660000 | -612.000000 | -246.000000 | -381.000000 | 150.000000 |  | 4978 | Смещение кромок | GWAN |  | 02:26 | 03:25 | 03:03 | 0 | 462 | 3.342000 | EXT | Смещение кромок. Наружу. Величина смещения - 3.3 мм. |  | (c)
55519.757000 | 0.000000 | -0.010000 | -11.605000 | -11.615000 | 492.000000 | 570.000000 | 579.000000 | 492.000000 |  | 4978 | Смещение кромок | GWAN |  | 05:24 | 05:36 | 05:38 | 0 | 174 | 3.222000 | EXT | Смещение кромок. Наружу. Величина смещения - 3.2 мм. |  | (c)
55519.757000 | 0.000000 | -0.021000 | -11.605000 | -11.626000 | 1487.000000 | -1901.000000 | -2068.000000 | 1163.000000 |  | 4978 | Нарушение формы кольцевого шва | GWAN |  | 08:04 | 10:58 | 10:31 | 0 | 1811 |  | EXT | Нарушение формы кольцевого шва |  | (c)
55531.392000 | 0.030000 | 0.030000 | -10.915000 | -10.915000 | 2170.000000 | 2222.000000 | -2048.000000 | 1805.000000 | 30.000000 | 4979 |  | CORR | GENE | 07:13 | 07:22 | 07:53 | 108 | 486 | 10.000000 | EXT | - |  | (c)
55561.270000 | 7.748000 | 7.687000 | -3.882000 | -3.943000 | -1574.000000 | -1420.000000 | -1376.000000 | 1178.000000 | 3797.000000 | 4981 |  | DENT |  | 03:19 | 03:44 | 03:51 | 146 | 396 | 0.281690 |  | - |  | (c)
55599.572000 | 0.065000 | 0.035000 | -11.305000 | -11.335000 | -1814.000000 | -1523.000000 | -1565.000000 | 1316.000000 | 35.000000 | 4985 |  | CORR | GENE | 07:20 | 08:07 | 08:00 | 67 | 498 | 10.000000 | EXT | - |  | (c)
55622.012000 | 0.000000 | -0.025000 | -11.105000 | -11.130000 | 2076.000000 | -1723.000000 | -1961.000000 | 1537.000000 |  | 4987 | Смещение кромок | GWAN |  | 07:04 | 08:51 | 08:12 | 0 | 848 | 3.715000 | EXT | Смещение кромок. Вовнутрь. Величина смещения - 3.7 мм. |  | (c)
55667.307000 | 0.000000 | -0.016000 | -10.925000 | -10.941000 | 887.000000 | 1521.000000 | 1621.000000 | 887.000000 |  | 4991 | Нарушение формы кольцевого шва | GWAN |  | 04:34 | 06:16 | 06:32 | 0 | 1469 |  | EXT | Нарушение формы кольцевого шва |  | (c)
55746.532000 | 0.000000 | -0.021000 | -11.040000 | -11.061000 | -464.000000 | 758.000000 | 1371.000000 | 0.000000 |  | 4998 | Нарушение формы кольцевого шва | GWAN |  | 00:35 | 03:52 | 05:31 | 0 | 3669 |  | EXT | Нарушение формы кольцевого шва |  | (c)
55780.092000 | 0.000000 | -0.025000 | -11.150000 | -11.175000 | -1785.000000 | -1155.000000 | -1181.000000 | 577.000000 |  | 5001 | Смещение кромок | GWAN |  | 00:50 | 02:32 | 02:27 | 0 | 1208 | 4.107000 | EXT | Смещение кромок. Вовнутрь. Величина смещения - 4.1 мм. |  | (c)
55780.092000 | 0.000000 | -0.027000 | -11.150000 | -11.177000 | 159.000000 | 710.000000 | 871.000000 | 159.000000 |  | 5001 | Нарушение формы кольцевого шва | GWAN |  | 06:04 | 07:33 | 07:58 | 0 | 1423 |  | EXT | Нарушение формы кольцевого шва |  | (c)
55785.434000 | 5.342000 | 5.193000 | -5.808000 | -5.957000 | -236.000000 | 27.000000 | -100.000000 | 0.000000 | 5193.000000 | 5001 |  | DENT |  | 05:00 | 05:42 | 05:22 | 252 | 271 | 0.211268 |  | -. Аномалия находится вблизи продольного шва. |  | (c)
55791.242000 | 0.000000 | -0.027000 | -10.975000 | -11.002000 | -198.000000 | -73.000000 | 243.000000 | 0.000000 |  | 5002 | Нарушение формы кольцевого шва | GWAN |  | 01:55 | 02:15 | 03:06 | 0 | 882 |  | EXT | Нарушение формы кольцевого шва |  | (c)
55791.242000 | 0.000000 | -0.025000 | -10.975000 | -11.000000 | 1967.000000 | -1599.000000 | -1901.000000 | 1308.000000 |  | 5002 | Нарушение формы кольцевого шва | GWAN |  | 07:44 | 10:08 | 09:20 | 0 | 1187 |  | EXT | Нарушение формы кольцевого шва |  | (c)
55802.217000 | 0.000000 | -0.023000 | -11.535000 | -11.558000 | -2000.000000 | -1841.000000 | -1787.000000 | 1573.000000 |  | 5003 | Нарушение формы кольцевого шва | GWAN |  | 01:33 | 01:58 | 02:07 | 0 | 427 |  | EXT | Нарушение формы кольцевого шва |  | (c)
55802.217000 | 0.000000 | -0.025000 | -11.535000 | -11.560000 | -962.000000 | -521.000000 | -503.000000 | 44.000000 |  | 5003 | Нарушение формы кольцевого шва | GWAN |  | 04:20 | 05:31 | 05:34 | 0 | 918 |  | EXT | Нарушение формы кольцевого шва |  | (c)
55802.217000 | 0.000000 | -0.027000 | -11.535000 | -11.562000 | 1829.000000 | 1900.000000 | 1966.000000 | 1829.000000 |  | 5003 | Нарушение формы кольцевого шва | GWAN |  | 11:51 | 00:02 | 00:13 | 0 | 274 |  | EXT | Нарушение формы кольцевого шва |  | (c)
55824.862000 | 0.000000 | -0.015000 | -11.265000 | -11.280000 | 162.000000 | 464.000000 | 519.000000 | 162.000000 |  | 5005 | Смещение кромок | GWAN |  | 02:18 | 03:07 | 03:15 | 0 | 714 | 2.511000 | EXT | Смещение кромок. Вовнутрь. Величина смещения - 2.5 мм. |  | (c)
55824.862000 | 0.000000 | -0.010000 | -11.265000 | -11.275000 | 1821.000000 | 2047.000000 | 1947.000000 | 1821.000000 |  | 5005 | Смещение кромок | GWAN |  | 06:46 | 07:22 | 07:06 | 0 | 253 | 2.291000 | EXT | Смещение кромок. Наружу. Величина смещения - 2.3 мм. |  | (c)
55836.127000 | 0.000000 | -0.025000 | -11.190000 | -11.215000 | -1627.000000 | -1464.000000 | -1348.000000 | 1069.000000 |  | 5006 | Смещение кромок | GWAN |  | 01:16 | 01:42 | 02:01 | 0 | 558 | 3.050000 | EXT | Смещение кромок. Вовнутрь. Величина смещения - 3.1 мм. |  | (c)
55836.127000 | 0.000000 | -0.027000 | -11.190000 | -11.217000 | -714.000000 | -639.000000 | -593.000000 | 472.000000 |  | 5006 | Нарушение формы кольцевого шва | GWAN |  | 03:43 | 03:56 | 04:03 | 0 | 242 |  | EXT | Нарушение формы кольцевого шва |  | (c)
55836.127000 | 0.000000 | -0.032000 | -11.190000 | -11.222000 | 384.000000 | 710.000000 | 632.000000 | 384.000000 |  | 5006 | Нарушение формы кольцевого шва | GWAN |  | 06:41 | 07:33 | 07:21 | 0 | 495 |  | EXT | Нарушение формы кольцевого шва |  | (c)
55847.317000 | 0.000000 | -0.035000 | -11.470000 | -11.505000 | -1434.000000 | -1106.000000 | -1243.000000 | 1051.000000 |  | 5007 | Смещение кромок | GWAN |  | 09:54 | 10:47 | 10:25 | 0 | 383 | 2.828000 | EXT | Смещение кромок. Наружу. Величина смещения - 2.8 мм. |  | (c)
55858.787000 | 0.000000 | -0.015000 | -11.255000 | -11.270000 | -43.000000 | 91.000000 | 307.000000 | 0.000000 |  | 5008 | Смещение кромок | GWAN |  | 04:13 | 04:35 | 05:10 | 0 | 700 | 2.876000 | EXT | Смещение кромок. Вовнутрь. Величина смещения - 2.9 мм. |  | (c)
55870.042000 | 0.000000 | -0.025000 | -11.050000 | -11.075000 | -688.000000 | 32.000000 | -277.000000 | 0.000000 |  | 5009 | Смещение кромок | GWAN |  | 00:44 | 02:40 | 01:50 | 0 | 822 | 3.665000 | EXT | Смещение кромок. Вовнутрь. Величина смещения - 3.7 мм. |  | (c)
55870.042000 | 0.000000 | -0.023000 | -11.050000 | -11.073000 | 176.000000 | 239.000000 | 238.000000 | 176.000000 |  | 5009 | Нарушение формы кольцевого шва | GWAN |  | 03:03 | 03:14 | 03:13 | 0 | 123 |  | EXT | Нарушение формы кольцевого шва |  | (c)
55881.092000 | 0.000000 | -0.030000 | -11.200000 | -11.230000 | -231.000000 | 101.000000 | 264.000000 | 0.000000 |  | 5010 | Нарушение формы кольцевого шва | GWAN |  | 04:40 | 05:33 | 06:00 | 0 | 989 |  | EXT | Нарушение формы кольцевого шва |  | (c)
55881.092000 | 0.000000 | -0.024000 | -11.200000 | -11.224000 | 1735.000000 | 1992.000000 | -1920.000000 | 1113.000000 |  | 5010 | Нарушение формы кольцевого шва | GWAN |  | 09:57 | 10:39 | 00:07 | 0 | 1613 |  | EXT | Нарушение формы кольцевого шва |  | (c)
55937.527000 | 0.000000 | -0.024000 | -11.255000 | -11.279000 | 963.000000 | 1155.000000 | 1240.000000 | 963.000000 |  | 5015 | Нарушение формы кольцевого шва | GWAN |  | 08:39 | 09:10 | 09:24 | 0 | 553 |  | EXT | Нарушение формы кольцевого шва |  | (c)
55948.782000 | 0.000000 | -0.035000 | -11.575000 | -11.610000 | -2099.000000 | -2030.000000 | -1958.000000 | 1817.000000 |  | 5016 | Смещение кромок | GWAN |  | 00:33 | 00:44 | 00:55 | 0 | 282 | 2.487000 | EXT | Смещение кромок. Вовнутрь. Величина смещения - 2.5 мм. |  | (c)
55948.782000 | 0.000000 | -0.023000 | -11.575000 | -11.598000 | 223.000000 | 387.000000 | 554.000000 | 223.000000 |  | 5016 | Нарушение формы кольцевого шва | GWAN |  | 06:48 | 07:14 | 07:41 | 0 | 661 |  | EXT | Нарушение формы кольцевого шва |  | (c)
55971.819000 | 11.462000 | 11.443000 | -0.118000 | -0.137000 | -1436.000000 | -980.000000 | -1186.000000 | 936.000000 | 52.000000 | 5017 |  | CORR | GENE | 07:39 | 08:53 | 08:19 | 85 | 500 | 13.000000 | EXT | - |  | (c)
55977.711000 | 5.774000 | 5.635000 | -5.691000 | -5.830000 | -25.000000 | -11.000000 | -14.000000 | 3.000000 | 5635.000000 | 5018 |  | LWAN |  | 01:22 | 01:24 | 01:24 | 189 | 22 | 11.029714 | EXT | -. Эквивалент потери металла 11%. |  | (c)
55994.806000 | 0.059000 | 0.016000 | -11.291000 | -11.334000 | -1792.000000 | -1779.000000 | -1780.000000 | 1769.000000 | 16.000000 | 5020 |  | ARTD | AXGR | 05:23 | 05:25 | 05:25 | 128 | 24 | 12.000000 | EXT | -. Эквивалент потери металла 12%. |  | (c)
56005.988000 | 11.241000 | 11.223000 | -0.109000 | -0.127000 | -685.000000 | -616.000000 | -604.000000 | 523.000000 | 85.000000 | 5020 |  | CORR | СIGR | 08:22 | 08:33 | 08:35 | 42 | 162 | 10.000000 | EXT | - |  | (c)
56017.312000 | 0.000000 | -0.025000 | -11.635000 | -11.660000 | -1034.000000 | -715.000000 | -539.000000 | 44.000000 |  | 5022 | Смещение кромок | GWAN |  | 07:26 | 08:17 | 08:45 | 0 | 990 | 3.443000 | EXT | Смещение кромок. Вовнутрь. Величина смещения - 3.4 мм. |  | (c)
56028.947000 | 0.000000 | -0.024000 | -11.600000 | -11.624000 | 42.000000 | 121.000000 | 220.000000 | 42.000000 |  | 5023 | Нарушение формы кольцевого шва | GWAN |  | 01:19 | 01:32 | 01:48 | 0 | 357 |  | EXT | Нарушение формы кольцевого шва |  | (c)
56028.947000 | 0.000000 | -0.014000 | -11.600000 | -11.614000 | 1809.000000 | 1933.000000 | 2020.000000 | 1809.000000 |  | 5023 | Нарушение формы кольцевого шва | GWAN |  | 06:04 | 06:25 | 06:39 | 0 | 423 |  | EXT | Нарушение формы кольцевого шва |  | (c)
56051.257000 | 0.000000 | -0.016000 | -11.600000 | -11.616000 | 1093.000000 | 1163.000000 | 1179.000000 | 1093.000000 |  | 5025 | Смещение кромок | GWAN |  | 03:38 | 03:50 | 03:52 | 0 | 171 | 2.566000 | EXT | Смещение кромок. Наружу. Величина смещения - 2.6 мм. |  | (c)
56074.432000 | 0.000000 | -0.046000 | -11.345000 | -11.391000 | -88.000000 | 83.000000 | 146.000000 | 0.000000 |  | 5027 | Смещение кромок | GWAN |  | 01:29 | 01:57 | 02:07 | 0 | 468 | 3.447000 | EXT | Смещение кромок. Вовнутрь. Величина смещения - 3.4 мм. |  | (c)
56074.432000 | 0.000000 | -0.034000 | -11.345000 | -11.379000 | -1049.000000 | -940.000000 | -676.000000 | 302.000000 |  | 5027 | Нарушение формы кольцевого шва | GWAN |  | 10:54 | 11:12 | 11:54 | 0 | 747 |  | EXT | Нарушение формы кольцевого шва |  | (c)
56085.777000 | 0.000000 | -0.032000 | -9.860000 | -9.892000 | -350.000000 | 657.000000 | 399.000000 | 0.000000 |  | 5028 | Нарушение формы кольцевого шва | GWAN |  | 02:11 | 04:53 | 04:12 | 0 | 1497 |  | EXT | Нарушение формы кольцевого шва |  | (c)
56095.637000 | 0.000000 | -0.026000 | -11.605000 | -11.631000 | 1166.000000 | 1668.000000 | 1874.000000 | 1166.000000 |  | 5029 | Нарушение формы кольцевого шва | GWAN |  | 04:11 | 05:32 | 06:05 | 0 | 1414 |  | EXT | Нарушение формы кольцевого шва |  | (c)
56107.242000 | 0.000000 | -0.040000 | -11.200000 | -11.240000 | 76.000000 | 383.000000 | 408.000000 | 76.000000 |  | 5030 | Смещение кромок | GWAN |  | 01:33 | 02:22 | 02:26 | 0 | 665 | 3.270000 | EXT | Смещение кромок. Вовнутрь. Величина смещения - 3.3 мм. |  | (c)
56134.749000 | 4.707000 | 4.367000 | -6.483000 | -6.823000 | 2.000000 | 9.000000 | 10.000000 | 2.000000 | 4367.000000 | 5032 |  | LWAN |  | 00:50 | 00:52 | 00:52 | 937 | 16 | 10.000000 | EXT | -. Эквивалент потери металла 10%. |  | (c)
56141.211000 | 11.169000 | 11.123000 | -0.021000 | -0.067000 | 1187.000000 | 1571.000000 | 1477.000000 | 1187.000000 | 17.000000 | 5032 |  | CORR | GENE | 04:02 | 05:04 | 04:48 | 50 | 581 | 15.000000 | EXT | - |  | (c)
56141.232000 | 0.000000 | -0.025000 | -11.480000 | -11.505000 | 1840.000000 | 2147.000000 | 2108.000000 | 1840.000000 |  | 5033 | Смещение кромок | GWAN |  | 02:05 | 02:55 | 02:49 | 0 | 537 | 3.120000 | EXT | Смещение кромок. Вовнутрь. Аномалия находится на отводе. Величина смещения - 3.1 мм. |  | (c)
56141.232000 | 0.000000 | -0.015000 | -11.480000 | -11.495000 | -1297.000000 | -1164.000000 | -1084.000000 | 870.000000 |  | 5033 | Смещение кромок | GWAN |  | 05:39 | 06:01 | 06:14 | 0 | 427 | 2.345000 | EXT | Смещение кромок. Вовнутрь. Аномалия находится на отводе. Величина смещения - 2.3 мм. |  | (c)
56141.232000 | 0.000000 | -0.044000 | -11.480000 | -11.524000 | 829.000000 | 1270.000000 | 1191.000000 | 829.000000 |  | 5033 | Нарушение формы кольцевого шва | GWAN |  | 11:22 | 00:33 | 00:21 | 0 | 724 |  | EXT | Нарушение формы кольцевого шва. Аномалия находится на отводе. |  | (c)
56141.287000 | 0.055000 | 0.027000 | -11.425000 | -11.453000 | -1317.000000 | -1066.000000 | -1008.000000 | 700.000000 | 27.000000 | 5033 |  | CORR | GENE | 05:36 | 06:16 | 06:26 | 77 | 617 | 9.000000 | EXT | -. Аномалия находится на отводе. |  | (c)
56141.353000 | 0.121000 | 0.027000 | -11.359000 | -11.453000 | -1634.000000 | -1496.000000 | -1482.000000 | 1331.000000 | 27.000000 | 5033 |  | CORR | GENE | 04:45 | 05:07 | 05:09 | 797 | 304 | 10.000000 | EXT | -. Аномалия находится на отводе. |  | (c)
56148.522000 | 7.290000 | 7.266000 | -4.190000 | -4.214000 | -1801.000000 | -1737.000000 | -1733.000000 | 1664.000000 | 4159.000000 | 5033 |  | CORR | GENE | 04:18 | 04:28 | 04:29 | 55 | 137 | 14.000000 | EXT | -. Аномалия находится на отводе. |  | (c)
56152.690000 | 11.458000 | 11.387000 | -0.022000 | -0.093000 | -1614.000000 | -1515.000000 | -1156.000000 | 697.000000 | 22.000000 | 5033 |  | CORR | GENE | 04:48 | 05:04 | 06:02 | 71 | 917 | 13.000000 | EXT | -. Аномалия находится на отводе. |  | (c)
56152.712000 | 0.000000 | -0.019000 | -11.620000 | -11.639000 | 1485.000000 | 1999.000000 | 1846.000000 | 1485.000000 |  | 5034 | Вышлифовка на шве | GWAN |  | 04:41 | 06:04 | 05:39 | 51 | 721 | 12.000000 | EXT | Вышлифовка на шве. Аномалия находится на отводе. |  | (c)
56152.712000 | 0.000000 | -0.047000 | -11.620000 | -11.667000 | -1230.000000 | -466.000000 | -816.000000 | 403.000000 |  | 5034 | Нарушение формы кольцевого шва | GWAN |  | 09:23 | 11:26 | 10:29 | 0 | 826 |  | EXT | Нарушение формы кольцевого шва. Аномалия находится на отводе. |  | (c)
56164.332000 | 0.000000 | -0.050000 | -11.335000 | -11.385000 | 1041.000000 | 1404.000000 | 1298.000000 | 1041.000000 |  | 5035 | Смещение кромок | GWAN |  | 01:46 | 02:45 | 02:28 | 0 | 514 | 2.425000 | EXT | Смещение кромок. Наружу. Величина смещения - 2.4 мм. |  | (c)
56164.332000 | 0.000000 | -0.040000 | -11.335000 | -11.375000 | -815.000000 | -664.000000 | -670.000000 | 525.000000 |  | 5035 | Смещение кромок | GWAN |  | 08:47 | 09:11 | 09:10 | 0 | 290 | 2.431000 | EXT | Смещение кромок. Вовнутрь. Величина смещения - 2.4 мм. |  | (c)
56175.667000 | 0.000000 | -0.030000 | -9.770000 | -9.800000 | 1098.000000 | 1278.000000 | 1339.000000 | 1098.000000 |  | 5036 | Смещение кромок | GWAN |  | 07:04 | 07:33 | 07:43 | 0 | 482 | 2.660000 | EXT | Смещение кромок. Наружу. Величина смещения - 2.7 мм. Аномалия находится на упругопластическом изгибе: R=427 D, максимальное растяжение на 0.4 час. |  | (c)
56185.437000 | 0.000000 | -0.025000 | -11.375000 | -11.400000 | -1043.000000 | -477.000000 | -567.000000 | 90.000000 |  | 5037 | Смещение кромок | GWAN |  | 00:56 | 02:27 | 02:13 | 0 | 953 | 2.954000 | EXT | Смещение кромок. Вовнутрь. Величина смещения - 3 мм. Аномалия находится на упругопластическом изгибе: R=462 D, максимальное растяжение на 0 час. |  | (c)
56196.812000 | 0.000000 | -0.017000 | -11.445000 | -11.462000 | -21.000000 | 331.000000 | 269.000000 | 0.000000 |  | 5038 | Нарушение формы кольцевого шва | GWAN |  | 04:09 | 05:06 | 04:56 | 0 | 579 |  | EXT | Нарушение формы кольцевого шва |  | (c)
56196.959000 | 0.147000 | 0.128000 | -11.298000 | -11.317000 | -69.000000 | 223.000000 | 174.000000 | 0.000000 | 128.000000 | 5038 |  | CORR | СIGR | 04:01 | 04:48 | 04:40 | 42 | 485 | 10.000000 | EXT | - |  | (c)
56219.236000 | 10.979000 | 10.931000 | -0.071000 | -0.119000 | 1964.000000 | 2053.000000 | -2169.000000 | 1841.000000 | 45.000000 | 5039 |  | CORR | GENE | 03:48 | 04:02 | 04:41 | 74 | 655 | 10.000000 | EXT | -. Аномалия находится на упругопластическом изгибе: R=411 D, максимальное растяжение на 6.5 час. |  | (c)
56219.437000 | 0.130000 | 0.128000 | -11.090000 | -11.092000 | -1345.000000 | -1301.000000 | -1255.000000 | 1166.000000 | 128.000000 | 5040 |  | CORR | СIGR | 05:34 | 05:41 | 05:49 | 22 | 179 | 11.000000 | EXT | -. Аномалия находится на упругопластическом изгибе: R=410 D, максимальное растяжение на 6.5 час. |  | (c)
56237.327000 | 6.800000 | 6.703000 | -4.160000 | -4.257000 | -1446.000000 | -1387.000000 | -1389.000000 | 1331.000000 | 4079.000000 | 5041 |  | DENT |  | 02:08 | 02:17 | 02:17 | 178 | 115 | 0.774648 |  | -. Аномалия находится на упругопластическом изгибе. |  | (c)
56241.037000 | 10.510000 | 10.484000 | -0.450000 | -0.476000 | 262.000000 | 442.000000 | 382.000000 | 262.000000 | 431.000000 | 5041 |  | GOUG | GENE | 06:44 | 07:13 | 07:03 | 45 | 239 | 7.000000 | EXT | -. Задир. Аномалия находится на упругопластическом изгибе: R=837 D, максимальное растяжение на 6.9 час. |  | (c)
56241.462000 | 10.935000 | 10.819000 | -0.025000 | -0.141000 | -572.000000 | 184.000000 | -154.000000 | 0.000000 | 25.000000 | 5041 |  | CORR | GENE | 04:29 | 06:31 | 05:36 | 116 | 837 | 10.000000 | EXT | -. Аномалия находится на упругопластическом изгибе: R=898 D, максимальное растяжение на 6.9 час. |  | (c)
56252.871000 | 11.384000 | 11.358000 | -0.076000 | -0.102000 | 200.000000 | 663.000000 | 628.000000 | 200.000000 | 36.000000 | 5042 |  | CORR | GENE | 11:04 | 00:18 | 00:13 | 66 | 855 | 11.000000 | EXT | - |  | (c)
56252.895000 | 11.408000 | 11.350000 | -0.052000 | -0.110000 | -899.000000 | -287.000000 | -481.000000 | 63.000000 | 40.000000 | 5042 |  | CORR | GENE | 08:06 | 09:45 | 09:14 | 70 | 836 | 12.000000 | EXT | - |  | (c)
56252.947000 | 0.000000 | -0.020000 | -11.455000 | -11.475000 | -3.000000 | 133.000000 | 143.000000 | 0.000000 |  | 5043 | Смещение кромок | GWAN |  | 02:48 | 03:10 | 03:11 | 0 | 290 | 3.347000 | EXT | Смещение кромок. Вовнутрь. Аномалия находится на отводе. Величина смещения - 3.3 мм. |  | (c)
56252.947000 | 0.000000 | -0.050000 | -11.455000 | -11.505000 | -2157.000000 | -2001.000000 | -1932.000000 | 1707.000000 |  | 5043 | Смещение кромок | GWAN |  | 09:00 | 09:25 | 09:36 | 0 | 450 | 3.872000 | EXT | Смещение кромок. Наружу. Аномалия находится на отводе. Величина смещения - 3.9 мм. |  | (c)
56264.402000 | 0.000000 | -0.028000 | -9.965000 | -9.993000 | -320.000000 | 1577.000000 | 1025.000000 | 0.000000 |  | 5044 | Нарушение формы кольцевого шва | GWAN |  | 03:24 | 08:30 | 07:01 | 0 | 2690 |  | EXT | Нарушение формы кольцевого шва. Аномалия находится на отводе. |  | (c)
56274.367000 | 0.000000 | -0.038000 | -11.115000 | -11.153000 | 701.000000 | -1721.000000 | 2004.000000 | 701.000000 |  | 5045 | Нарушение формы кольцевого шва | GWAN |  | 02:59 | 08:28 | 06:29 | 0 | 2604 |  | EXT | Нарушение формы кольцевого шва |  | (c)
56285.482000 | 0.000000 | -0.036000 | -11.300000 | -11.336000 | 609.000000 | 777.000000 | 882.000000 | 609.000000 |  | 5046 | Нарушение формы кольцевого шва | GWAN |  | 02:10 | 02:37 | 02:54 | 0 | 545 |  | EXT | Нарушение формы кольцевого шва |  | (c)
56285.482000 | 0.000000 | -0.017000 | -11.300000 | -11.317000 | 2099.000000 | 2202.000000 | -2186.000000 | 2009.000000 |  | 5046 | Нарушение формы кольцевого шва | GWAN |  | 06:11 | 06:27 | 06:39 | 0 | 353 |  | EXT | Нарушение формы кольцевого шва |  | (c)
56296.782000 | 0.000000 | -0.025000 | -11.620000 | -11.645000 | -4.000000 | 725.000000 | 368.000000 | 0.000000 |  | 5047 | Нарушение формы кольцевого шва | GWAN |  | 01:30 | 03:28 | 02:30 | 0 | 744 |  | EXT | Нарушение формы кольцевого шва |  | (c)
56296.782000 | 0.000000 | -0.020000 | -11.620000 | -11.640000 | 787.000000 | 880.000000 | 891.000000 | 787.000000 |  | 5047 | Смещение кромок | GWAN |  | 03:38 | 03:53 | 03:55 | 0 | 206 | 2.488000 | EXT | Смещение кромок. Наружу. Величина смещения - 2.5 мм. |  | (c)
56308.402000 | 0.000000 | -0.001000 | -11.620000 | -11.621000 | -1070.000000 | -983.000000 | -897.000000 | 724.000000 |  | 5048 | Смещение кромок | GWAN |  | 02:12 | 02:26 | 02:40 | 0 | 346 | 3.472000 | EXT | Смещение кромок. Вовнутрь. Величина смещения - 3.5 мм. |  | (c)
56331.482000 | 0.000000 | -0.029000 | -2.009000 | -2.038000 | 224.000000 | 365.000000 | 497.000000 | 224.000000 |  | 5049б | Нарушение формы кольцевого шва | GWAN |  | 01:03 | 01:25 | 01:47 | 0 | 545 |  | EXT | Нарушение формы кольцевого шва. Аномалия находится на отводе. |  | (c)
56331.482000 | 0.000000 | -0.020000 | -2.009000 | -2.029000 | 1352.000000 | 1599.000000 | 1541.000000 | 1352.000000 |  | 5049б | Смещение кромок | GWAN |  | 04:05 | 04:45 | 04:35 | 0 | 378 | 2.393000 | EXT | Смещение кромок. Наружу. Аномалия находится на отводе. Величина смещения - 2.4 мм. |  | (c)
56331.482000 | 0.000000 | -0.033000 | -2.009000 | -2.042000 | 1950.000000 | -1929.000000 | -2178.000000 | 1845.000000 |  | 5049б | Нарушение формы кольцевого шва | GWAN |  | 05:41 | 07:15 | 06:35 | 0 | 666 |  | INT | Нарушение формы кольцевого шва. Аномалия находится на отводе. |  | (c)
56331.482000 | 0.000000 | -0.025000 | -2.009000 | -2.034000 | -1616.000000 | -1233.000000 | -1175.000000 | 733.000000 |  | 5049б | Смещение кромок | GWAN |  | 08:06 | 09:08 | 09:17 | 0 | 883 | 3.497000 | EXT | Смещение кромок. Вовнутрь. Аномалия находится на отводе. Величина смещения - 3.5 мм. |  | (c)
56333.491000 | 0.000000 | -0.021000 | -9.431000 | -9.452000 | 1941.000000 | 2193.000000 | -2223.000000 | 1925.000000 |  | 5050а | Смещение кромок | GWAN |  | 03:51 | 04:32 | 04:39 | 0 | 595 | 2.529000 | EXT | Смещение кромок. Вовнутрь. Аномалия находится на отводе. Величина смещения - 2.5 мм. |  | (c)
56342.922000 | 0.000000 | -0.025000 | -10.945000 | -10.970000 | 1070.000000 | 1182.000000 | 1411.000000 | 1070.000000 |  | 5051 | Нарушение формы кольцевого шва | GWAN |  | 08:10 | 08:28 | 09:05 | 0 | 681 |  | EXT | Нарушение формы кольцевого шва. Аномалия находится на упругопластическом изгибе: R=592 D, максимальное растяжение на 5.4 час. |  | (c)
56365.580000 | 0.118000 | 0.103000 | -11.482000 | -11.497000 | -573.000000 | -494.000000 | -399.000000 | 225.000000 | 103.000000 | 5053 |  | CORR | СIGR | 05:11 | 05:24 | 05:39 | 38 | 348 | 12.000000 | EXT | - |  | (c)
56388.672000 | 0.000000 | -0.035000 | -11.625000 | -11.660000 | -73.000000 | 91.000000 | 231.000000 | 0.000000 |  | 5055 | Нарушение формы кольцевого шва | GWAN |  | 07:35 | 08:01 | 08:24 | 0 | 608 |  | EXT | Нарушение формы кольцевого шва |  | (c)
56400.297000 | 0.000000 | -0.037000 | -11.315000 | -11.352000 | 295.000000 | 456.000000 | 451.000000 | 295.000000 |  | 5056 | Нарушение формы кольцевого шва | GWAN |  | 00:10 | 00:36 | 00:35 | 0 | 311 |  | EXT | Нарушение формы кольцевого шва |  | (c)
56400.297000 | 0.000000 | -0.030000 | -11.315000 | -11.345000 | -1519.000000 | -1339.000000 | -1248.000000 | 978.000000 |  | 5056 | Нарушение формы кольцевого шва | GWAN |  | 07:17 | 07:46 | 08:01 | 0 | 541 |  | EXT | Нарушение формы кольцевого шва |  | (c)
56400.297000 | 0.000000 | -0.052000 | -11.315000 | -11.367000 | -683.000000 | -422.000000 | -488.000000 | 294.000000 |  | 5056 | Нарушение формы кольцевого шва | GWAN |  | 09:32 | 10:14 | 10:04 | 0 | 389 |  | EXT | Нарушение формы кольцевого шва |  | (c)
56434.122000 | 0.000000 | -0.026000 | -11.040000 | -11.066000 | 159.000000 | 592.000000 | 610.000000 | 159.000000 |  | 5059 | Нарушение формы кольцевого шва | GWAN |  | 05:21 | 06:31 | 06:34 | 0 | 903 |  | EXT | Нарушение формы кольцевого шва |  | (c)
56434.122000 | 0.000000 | -0.030000 | -11.040000 | -11.070000 | -2122.000000 | -1710.000000 | -1669.000000 | 1215.000000 |  | 5059 | Нарушение формы кольцевого шва | GWAN |  | 11:13 | 00:20 | 00:26 | 0 | 908 |  | EXT | Нарушение формы кольцевого шва |  | (c)
56445.162000 | 0.000000 | -0.033000 | -11.625000 | -11.658000 | -384.000000 | -154.000000 | -134.000000 | 0.000000 |  | 5060 | Нарушение формы кольцевого шва | GWAN |  | 07:18 | 07:55 | 07:59 | 0 | 500 |  | EXT | Нарушение формы кольцевого шва |  | (c)
56479.252000 | 11.105000 | 11.094000 | -0.125000 | -0.136000 | 278.000000 | 367.000000 | 728.000000 | 278.000000 | 59.000000 | 5062 |  | CORR | GENE | 04:49 | 05:04 | 06:02 | 77 | 900 | 12.000000 | EXT | - |  | (c)
56490.632000 | 0.000000 | -0.025000 | -11.510000 | -11.535000 | 121.000000 | 484.000000 | 472.000000 | 121.000000 |  | 5064 | Смещение кромок | GWAN |  | 03:54 | 04:53 | 04:51 | 0 | 703 | 2.852000 | EXT | Смещение кромок. Наружу. Величина смещения - 2.9 мм. |  | (c)
56502.028000 | 11.396000 | 11.373000 | -0.114000 | -0.137000 | 206.000000 | 562.000000 | 477.000000 | 206.000000 | 70.000000 | 5064 |  | CORR | GENE | 04:08 | 05:05 | 04:52 | 67 | 542 | 21.000000 | EXT | - |  | (c)
56502.125000 | 11.493000 | 11.468000 | -0.017000 | -0.042000 | 368.000000 | 565.000000 | 591.000000 | 368.000000 | 8.000000 | 5064 |  | CORR | СIGR | 04:34 | 05:06 | 05:10 | 34 | 447 | 13.000000 | EXT | - |  | (c)
56502.142000 | 0.000000 | -0.028000 | -11.350000 | -11.378000 | 811.000000 | 965.000000 | 1446.000000 | 811.000000 |  | 5065 | Нарушение формы кольцевого шва | GWAN |  | 04:24 | 04:49 | 06:07 | 0 | 1271 |  | EXT | Нарушение формы кольцевого шва |  | (c)
56502.142000 | 0.000000 | -0.026000 | -11.350000 | -11.376000 | -844.000000 | -735.000000 | -404.000000 | 35.000000 |  | 5065 | Нарушение формы кольцевого шва | GWAN |  | 11:57 | 00:15 | 01:08 | 0 | 880 |  | EXT | Нарушение формы кольцевого шва |  | (c)
56502.162000 | 0.020000 | 0.013000 | -11.330000 | -11.337000 | 875.000000 | 964.000000 | 1101.000000 | 875.000000 | 13.000000 | 5065 |  | CORR | СIGR | 04:35 | 04:49 | 05:11 | 34 | 452 | 15.000000 | EXT | - |  | (c)
56513.492000 | 0.000000 | -0.015000 | -11.610000 | -11.625000 | -653.000000 | -250.000000 | 28.000000 | 0.000000 |  | 5066 | Смещение кромок | GWAN |  | 02:24 | 03:30 | 04:14 | 0 | 1362 | 3.066000 | EXT | Смещение кромок. Вовнутрь. Величина смещения - 3.1 мм. |  | (c)
56522.971000 | 9.479000 | 9.412000 | -2.131000 | -2.198000 | 358.000000 | 419.000000 | 414.000000 | 358.000000 | 2061.000000 | 5066 |  | DENT |  | 05:08 | 05:18 | 05:17 | 137 | 112 | 0.352113 |  | - |  | (c)
56524.980000 | 11.488000 | 11.468000 | -0.122000 | -0.142000 | 113.000000 | 334.000000 | 391.000000 | 113.000000 | 48.000000 | 5066 |  | CORR | GENE | 04:28 | 05:04 | 05:13 | 94 | 555 | 20.000000 | EXT | - |  | (c)
56525.102000 | 0.000000 | -0.048000 | -11.590000 | -11.638000 | -1580.000000 | -1141.000000 | -1163.000000 | 745.000000 |  | 5067 | Коррозия на шве | GWAN |  | 04:06 | 05:17 | 05:13 | 99 | 834 | 27.000000 | EXT | Коррозия на шве |  | (c)
56525.102000 | 0.000000 | -0.015000 | -11.590000 | -11.605000 | -317.000000 | -151.000000 | -163.000000 | 9.000000 |  | 5067 | Смещение кромок | GWAN |  | 07:30 | 07:56 | 07:54 | 0 | 308 | 2.399000 | EXT | Смещение кромок. Вовнутрь. Величина смещения - 2.4 мм. |  | (c)
56525.205000 | 0.103000 | 0.060000 | -11.487000 | -11.530000 | -1499.000000 | -1415.000000 | -1216.000000 | 933.000000 | 60.000000 | 5067 |  | CORR | GENE | 04:19 | 04:32 | 05:04 | 68 | 567 | 14.000000 | EXT | - |  | (c)
56536.692000 | 0.000000 | -0.035000 | -11.395000 | -11.430000 | -746.000000 | -653.000000 | -564.000000 | 383.000000 |  | 5068 | Смещение кромок | GWAN |  | 00:22 | 00:37 | 00:51 | 0 | 363 | 2.415000 | EXT | Смещение кромок. Наружу. Величина смещения - 2.4 мм. |  | (c)
56536.692000 | 0.000000 | -0.025000 | -11.395000 | -11.420000 | -290.000000 | 44.000000 | 99.000000 | 0.000000 |  | 5068 | Смещение кромок | GWAN |  | 01:35 | 02:29 | 02:38 | 0 | 778 | 3.624000 | EXT | Смещение кромок. Вовнутрь. Величина смещения - 3.6 мм. |  | (c)
56536.692000 | 0.000000 | -0.024000 | -11.395000 | -11.419000 | -1998.000000 | -1714.000000 | -1824.000000 | 1649.000000 |  | 5068 | Нарушение формы кольцевого шва | GWAN |  | 09:00 | 09:45 | 09:28 | 0 | 349 |  | EXT | Нарушение формы кольцевого шва |  | (c)
56548.809000 | 0.722000 | 0.359000 | -10.863000 | -11.226000 | 2013.000000 | -2195.000000 | 2221.000000 | 2013.000000 | 359.000000 | 5069 |  | GOUG | GENE | 09:25 | 10:06 | 09:58 | 1267 | 416 | 9.000000 | EXT | -. Зона задиров. |  | (c)
56552.728000 | 4.641000 | 3.750000 | -6.944000 | -7.835000 | 1344.000000 | 1409.000000 | 1864.000000 | 1344.000000 | 3362.000000 | 5069 |  | GOUG | GENE | 07:37 | 07:47 | 09:01 | 4473 | 1040 | 11.000000 | EXT | -. Зона задиров. |  | (c)
56554.233000 | 6.146000 | 5.894000 | -5.439000 | -5.691000 | -923.000000 | -715.000000 | -742.000000 | 561.000000 | 3090.000000 | 5069 |  | GOUG | GENE | 01:31 | 02:04 | 02:00 | 2601 | 362 | 7.000000 | EXT | -. Зона задиров. |  | (c)
56558.100000 | 10.013000 | 9.356000 | -1.572000 | -2.229000 | 1484.000000 | 1886.000000 | 1767.000000 | 1484.000000 | 629.000000 | 5069 |  | GOUG | GENE | 07:59 | 09:04 | 08:45 | 1600 | 566 | 9.000000 | EXT | -. Зона задиров. Аномалия находится на упругопластическом изгибе: R=621 D, максимальное растяжение на 6.4 час. |  | (c)
56558.117000 | 10.030000 | 9.521000 | -1.555000 | -2.064000 | -661.000000 | -502.000000 | -524.000000 | 386.000000 | 1394.000000 | 5069 |  | GOUG | GENE | 02:13 | 02:39 | 02:35 | 670 | 275 | 7.000000 | EXT | -. Зона задиров. Аномалия находится на упругопластическом изгибе: R=621 D, максимальное растяжение на 6.4 час. |  | (c)
56559.606000 | 11.519000 | 11.503000 | -0.066000 | -0.082000 | 792.000000 | 877.000000 | 907.000000 | 792.000000 | 45.000000 | 5069 |  | CORR | СIGR | 06:08 | 06:21 | 06:26 | 37 | 230 | 10.000000 | EXT | -. Аномалия находится на упругопластическом изгибе: R=545 D, максимальное растяжение на 6.4 час. |  | (c)
56559.672000 | 0.000000 | -0.037000 | -11.610000 | -11.647000 | 1208.000000 | 1444.000000 | 1468.000000 | 1208.000000 |  | 5070 | Нарушение формы кольцевого шва | GWAN |  | 05:49 | 06:27 | 06:31 | 0 | 519 |  | EXT | Нарушение формы кольцевого шва. Аномалия находится на упругопластическом изгибе: R=545 D, максимальное растяжение на 6.4 час. |  | (c)
56559.692000 | 0.020000 | 0.017000 | -11.590000 | -11.593000 | 1333.000000 | 1444.000000 | 1414.000000 | 1333.000000 | 17.000000 | 5070 |  | CORR | GENE | 06:09 | 06:27 | 06:22 | 58 | 162 | 18.000000 | EXT | -. Аномалия находится на упругопластическом изгибе: R=545 D, максимальное растяжение на 6.4 час. |  | (c)
56561.392000 | 1.720000 | 0.595000 | -9.890000 | -11.015000 | -281.000000 | -104.000000 | -27.000000 | 0.000000 | 595.000000 | 5070 |  | GOUG | GENE | 01:49 | 02:17 | 02:29 | 1265 | 508 | 7.000000 | EXT | -. Зона задиров. Аномалия находится на упругопластическом изгибе: R=493 D, максимальное растяжение на 6.4 час. |  | (c)
56571.282000 | 0.000000 | -0.026000 | -3.520000 | -3.546000 | -1998.000000 | -1840.000000 | -1798.000000 | 1598.000000 |  | 5071 | Нарушение формы кольцевого шва | GWAN |  | 00:26 | 00:51 | 00:58 | 0 | 400 |  | EXT | Нарушение формы кольцевого шва. Аномалия находится на упругопластическом изгибе: R=798 D, максимальное растяжение на 6.6 час. |  | (c)
56571.282000 | 0.000000 | -0.028000 | -3.520000 | -3.548000 | 1068.000000 | 1248.000000 | 1213.000000 | 1068.000000 |  | 5071 | Нарушение формы кольцевого шва | GWAN |  | 08:41 | 09:10 | 09:04 | 0 | 289 |  | EXT | Нарушение формы кольцевого шва. Аномалия находится на упругопластическом изгибе: R=798 D, максимальное растяжение на 6.6 час. |  | (c)
56571.282000 | 0.000000 | -0.023000 | -3.520000 | -3.543000 | 1784.000000 | 1973.000000 | 1978.000000 | 1784.000000 |  | 5071 | Нарушение формы кольцевого шва | GWAN |  | 10:36 | 11:07 | 11:08 | 0 | 387 |  | EXT | Нарушение формы кольцевого шва. Аномалия находится на упругопластическом изгибе: R=798 D, максимальное растяжение на 6.6 час. |  | (c)
56574.490000 | 3.208000 | 3.142000 | -0.312000 | -0.378000 | -273.000000 | -248.000000 | -247.000000 | 222.000000 | 211.000000 | 5071 |  | CORR | GENE | 05:04 | 05:08 | 05:09 | 167 | 51 | 7.000000 | EXT | - |  | (c)
56574.733000 | 3.451000 | 3.375000 | -0.069000 | -0.145000 | -392.000000 | -342.000000 | -357.000000 | 323.000000 | 33.000000 | 5071 |  | CORR | GENE | 04:45 | 04:53 | 04:51 | 112 | 70 | 7.000000 | EXT | - |  | (c)
56574.802000 | 0.000000 | -0.035000 | -3.065000 | -3.100000 | -240.000000 | -89.000000 | 72.000000 | 0.000000 |  | 5072 | Смещение кромок | GWAN |  | 00:23 | 00:47 | 01:13 | 0 | 624 | 4.615000 | EXT | Смещение кромок. Вовнутрь. Величина смещения - 4.6 мм. |  | (c)
56574.802000 | 0.000000 | -0.030000 | -3.065000 | -3.095000 | 1549.000000 | 1674.000000 | 1722.000000 | 13.154745 |  | 5072 | Смещение кромок | GWAN |  | 05:12 | 05:32 | 05:40 | 0 | 346 | 3.228000 | EXT | Смещение кромок. Наружу. Величина смещения - 3.2 мм. |  | (c)
56574.802000 | 0.000000 | -0.020000 | -3.065000 | -3.085000 | 1993.000000 | 2217.000000 | -2196.000000 | 2.773960 |  | 5072 | Смещение кромок | GWAN |  | 06:23 | 07:00 | 07:07 | 0 | 543 | 3.622000 | EXT | Смещение кромок. Вовнутрь. Величина смещения - 3.6 мм. |  | (c)
56574.802000 | 0.000000 | -0.035000 | -3.065000 | -3.100000 | -754.000000 | -561.000000 | -533.000000 | 25.227714 |  | 5072 | Нарушение формы кольцевого шва | GWAN |  | 11:00 | 11:31 | 11:36 | 0 | 441 |  | EXT | Нарушение формы кольцевого шва |  | (c)
56577.867000 | 0.000000 | -0.040000 | -4.485000 | -4.525000 | -1203.000000 | -1103.000000 | -840.000000 | 476.000000 |  | 5073 | Нарушение формы кольцевого шва | GWAN |  | 02:34 | 02:50 | 03:32 | 0 | 727 |  | EXT | Нарушение формы кольцевого шва |  | (c)
56577.867000 | 0.000000 | -0.019000 | -4.485000 | -4.504000 | -241.000000 | 4.000000 | 134.000000 | 0.000000 |  | 5073 | Нарушение формы кольцевого шва | GWAN |  | 05:09 | 05:49 | 06:09 | 0 | 749 |  | EXT | Нарушение формы кольцевого шва |  | (c)
56577.867000 | 0.000000 | -0.030000 | -4.485000 | -4.515000 | 1431.000000 | 1719.000000 | 1747.000000 | 1431.000000 |  | 5073 | Нарушение формы кольцевого шва | GWAN |  | 09:39 | 10:25 | 10:30 | 0 | 630 |  | EXT | Нарушение формы кольцевого шва |  | (c)
56582.352000 | 0.000000 | -0.022000 | -1.730000 | -1.752000 | -849.000000 | -721.000000 | -690.000000 | 532.000000 |  | 5074 | Непровар / утяжина | GWAN |  | 03:27 | 03:47 | 03:52 | 0 | 317 | 10.000000 | INT | Непровар / утяжина |  | (c)
56582.352000 | 0.000000 | -0.036000 | -1.730000 | -1.766000 | -215.000000 | 119.000000 | 167.000000 | 0.000000 |  | 5074 | Смещение кромок | GWAN |  | 05:09 | 06:03 | 06:11 | 0 | 764 | 3.477000 | EXT | Смещение кромок. Наружу. Величина смещения - 3.5 мм. |  | (c)
56582.352000 | 0.000000 | -0.021000 | -1.730000 | -1.751000 | 2010.000000 | 2126.000000 | -2097.000000 | 1742.000000 |  | 5074 | Смещение кромок | GWAN |  | 11:08 | 11:27 | 00:05 | 0 | 709 | 4.167000 | EXT | Смещение кромок. Вовнутрь. Величина смещения - 4.2 мм. |  | (c)
56584.082000 | 0.000000 | -0.034000 | -11.400000 | -11.434000 | -317.000000 | -81.000000 | 47.000000 | 0.000000 |  | 5075 | Нарушение формы кольцевого шва | GWAN |  | 03:09 | 03:47 | 04:08 | 0 | 728 |  | EXT | Нарушение формы кольцевого шва |  | (c)
56602.977000 | 0.000000 | -0.050000 | -1.590000 | -1.640000 | 798.000000 | 975.000000 | 923.000000 | 74.470941 |  | 5077 | Смещение кромок | GWAN |  | 01:48 | 02:16 | 02:08 | 0 | 250 | 2.327000 | EXT | Смещение кромок. Вовнутрь. Аномалия находится на отводе. Величина смещения - 2.3 мм. |  | (c)
56602.977000 | 0.000000 | -0.040000 | -1.590000 | -1.630000 | -1258.000000 | -954.000000 | -997.000000 | 38.270823 |  | 5077 | Смещение кромок | GWAN |  | 08:16 | 09:05 | 08:58 | 0 | 523 | 2.617000 | EXT | Смещение кромок. Вовнутрь. Аномалия находится на отводе. Величина смещения - 2.6 мм. |  | (c)
56602.977000 | 0.000000 | -0.055000 | -1.590000 | -1.645000 | -178.000000 | 28.000000 | -34.000000 | 0.000000 |  | 5077 | Смещение кромок | GWAN |  | 11:10 | 11:43 | 11:33 | 0 | 288 | 2.764000 | EXT | Смещение кромок. Вовнутрь. Аномалия находится на отводе. Величина смещения - 2.8 мм. |  | (c)
56604.567000 | 0.000000 | -0.034000 | -2.320000 | -2.354000 | 1272.000000 | 2056.000000 | 1837.000000 | 1272.000000 |  | 5078 | Нарушение формы кольцевого шва | GWAN |  | 05:17 | 07:23 | 06:48 | 0 | 1131 |  | EXT | Нарушение формы кольцевого шва. Аномалия находится на отводе. |  | (c)
56604.567000 | 0.000000 | -0.030000 | -2.320000 | -2.350000 | -1134.000000 | -458.000000 | -647.000000 | 160.000000 |  | 5078 | Нарушение формы кольцевого шва | GWAN |  | 10:48 | 00:37 | 00:07 | 0 | 974 |  | EXT | Нарушение формы кольцевого шва. Аномалия находится на отводе. |  | (c)
56606.887000 | 0.000000 | -0.023000 | -0.550000 | -0.573000 | 1009.000000 | 1872.000000 | -1558.000000 | 337.000000 |  | 5079 | Нарушение формы кольцевого шва | GWAN |  | 03:30 | 05:50 | 08:36 | 0 | 3789 |  | EXT | Нарушение формы кольцевого шва |  | (c)
56607.437000 | 0.000000 | -0.023000 | -2.860000 | -2.883000 | [5 empty] | 5080 | Нарушение формы кольцевого шва | GWAN |  | 05:41 | 06:34 | 08:35 | 0 | 2155 |  | INT | Нарушение формы кольцевого шва |  | (c)
56610.297000 | 0.000000 | -0.023000 | -0.535000 | -0.558000 | 1290.000000 | 1426.000000 | 1656.000000 | 1290.000000 |  | 5081 | Нарушение формы кольцевого шва | GWAN |  | 02:57 | 03:19 | 03:56 | 0 | 732 |  | INT | Нарушение формы кольцевого шва |  | (c)
56610.297000 | 0.000000 | -0.037000 | -0.535000 | -0.572000 | -1118.000000 | -631.000000 | -628.000000 | 138.000000 |  | 5081 | Нарушение формы кольцевого шва | GWAN |  | 08:29 | 09:47 | 09:48 | 0 | 980 |  | EXT | Нарушение формы кольцевого шва |  | (c)
56610.832000 | 0.000000 | -0.041000 | -2.435000 | -2.476000 | 2155.000000 | -1668.000000 | -1257.000000 | 208.000000 |  | 5082 | Нарушение формы кольцевого шва | GWAN |  | 01:39 | 03:22 | 04:29 | 0 | 2099 |  | EXT | Нарушение формы кольцевого шва |  | (c)
56610.832000 | 0.000000 | -0.044000 | -2.435000 | -2.479000 | 886.000000 | 1122.000000 | 1483.000000 | 886.000000 |  | 5082 | Нарушение формы кольцевого шва | GWAN |  | 10:14 | 10:52 | 11:51 | 0 | 1194 |  | INT | Нарушение формы кольцевого шва |  | (c)
56613.267000 | 0.000000 | -0.015000 | -10.980000 | -10.995000 | -731.000000 | -615.000000 | -105.000000 | 0.000000 |  | 5083 | Нарушение формы кольцевого шва | GWAN |  | 06:11 | 06:29 | 07:51 | 0 | 1250 |  | EXT | Нарушение формы кольцевого шва |  | (c)
56618.942000 | 5.675000 | 5.667000 | -5.305000 | -5.313000 | -2224.000000 | -2139.000000 | -2150.000000 | 2076.000000 | 5273.000000 | 5083 |  | CORR | СIGR | 02:10 | 02:23 | 02:22 | 40 | 148 | 10.000000 | EXT | - |  | (c)
56635.872000 | 0.000000 | -0.048000 | -11.160000 | -11.208000 | -1891.000000 | -1535.000000 | -1079.000000 | 268.000000 |  | 5085 | Нарушение формы кольцевого шва | GWAN |  | 11:17 | 00:14 | 01:28 | 0 | 1623 |  | EXT | Нарушение формы кольцевого шва |  | (c)
56647.032000 | 0.000000 | -0.028000 | -11.330000 | -11.358000 | 1.000000 | 1762.000000 | 1912.000000 | 1.000000 |  | 5086 | Нарушение формы кольцевого шва | GWAN |  | 10:06 | 02:50 | 03:14 | 0 | 3822 |  | EXT | Нарушение формы кольцевого шва |  | (c)
56658.362000 | 0.000000 | -0.032000 | -11.080000 | -11.112000 | -818.000000 | 95.000000 | -216.000000 | 0.000000 |  | 5087 | Нарушение формы кольцевого шва | GWAN |  | 05:04 | 07:32 | 06:41 | 0 | 1204 |  | EXT | Нарушение формы кольцевого шва |  | (c)
56658.362000 | 0.000000 | -0.038000 | -11.080000 | -11.118000 | 1261.000000 | -2226.000000 | 1913.000000 | 1261.000000 |  | 5087 | Нарушение формы кольцевого шва | GWAN |  | 10:40 | 01:17 | 00:25 | 0 | 1302 |  | EXT | Нарушение формы кольцевого шва |  | (c)
56669.442000 | 0.000000 | -0.016000 | -11.095000 | -11.111000 | -838.000000 | -544.000000 | -583.000000 | 329.000000 |  | 5088 | Нарушение формы кольцевого шва | GWAN |  | 05:44 | 06:32 | 06:25 | 0 | 510 |  | EXT | Нарушение формы кольцевого шва |  | (c)
56680.537000 | 0.000000 | -0.032000 | -10.810000 | -10.842000 | 1744.000000 | 1959.000000 | 1926.000000 | 1744.000000 |  | 5089 | Нарушение формы кольцевого шва | GWAN |  | 02:45 | 03:20 | 03:15 | 0 | 364 |  | EXT | Нарушение формы кольцевого шва |  | (c)
56691.347000 | 0.000000 | -0.017000 | -11.565000 | -11.582000 | 1434.000000 | 1736.000000 | 1620.000000 | 1434.000000 |  | 5090 | Нарушение формы кольцевого шва | GWAN |  | 01:13 | 02:02 | 01:43 | 0 | 371 |  | EXT | Нарушение формы кольцевого шва |  | (c)
56691.347000 | 0.000000 | -0.028000 | -11.565000 | -11.593000 | 2199.000000 | -1203.000000 | -1577.000000 | 892.000000 |  | 5090 | Нарушение формы кольцевого шва | GWAN |  | 03:16 | 06:07 | 05:07 | 0 | 1369 |  | EXT | Нарушение формы кольцевого шва |  | (c)
56691.347000 | 0.000000 | -0.034000 | -11.565000 | -11.599000 | -349.000000 | 353.000000 | 255.000000 | 0.000000 |  | 5090 | Нарушение формы кольцевого шва | GWAN |  | 08:25 | 10:18 | 10:03 | 0 | 1207 |  | EXT | Нарушение формы кольцевого шва |  | (c)
56702.912000 | 0.000000 | -0.040000 | -11.460000 | -11.500000 | 1335.000000 | 1577.000000 | -2079.000000 | 1032.000000 |  | 5091 | Нарушение формы кольцевого шва | GWAN |  | 04:24 | 05:03 | 07:13 | 0 | 2094 |  | EXT | Нарушение формы кольцевого шва |  | (c)
56702.912000 | 0.000000 | -0.026000 | -11.460000 | -11.486000 | -753.000000 | -132.000000 | -195.000000 | 362.000000 |  | 5091 | Нарушение формы кольцевого шва | GWAN |  | 10:47 | 00:27 | 00:17 | 0 | 1115 |  | EXT | Нарушение формы кольцевого шва |  | (c)
56714.372000 | 0.000000 | -0.035000 | -9.225000 | -9.260000 | -1948.000000 | -1809.000000 | -1693.000000 | 1437.000000 |  | 5092 | Смещение кромок | GWAN |  | 01:34 | 01:56 | 02:15 | 0 | 511 | 3.012000 | EXT | Смещение кромок. Вовнутрь. Величина смещения - 3 мм. |  | (c)
56714.372000 | 0.000000 | -0.020000 | -9.225000 | -9.245000 | -1173.000000 | -897.000000 | -932.000000 | 691.000000 |  | 5092 | Смещение кромок | GWAN |  | 03:39 | 04:23 | 04:18 | 0 | 482 | 2.469000 | EXT | Смещение кромок. Вовнутрь. Величина смещения - 2.5 мм. |  | (c)
56723.570000 | 9.198000 | 9.079000 | -0.027000 | -0.146000 | -535.000000 | -69.000000 | -75.000000 | 0.000000 | 7.000000 | 5092 |  | CORR | GENE | 05:22 | 06:37 | 06:36 | 139 | 921 | 13.000000 | EXT | - |  | (c)
56723.597000 | 0.000000 | -0.017000 | -11.565000 | -11.582000 | -1802.000000 | -1605.000000 | -1617.000000 | 1433.000000 |  | 5093 | Нарушение формы кольцевого шва | GWAN |  | 02:24 | 02:56 | 02:54 | 0 | 369 |  | EXT | Нарушение формы кольцевого шва |  | (c)
56723.597000 | 0.000000 | -0.033000 | -11.565000 | -11.598000 | -483.000000 | -41.000000 | -165.000000 | 0.000000 |  | 5093 | Коррозия на шве | GWAN |  | 05:57 | 07:08 | 06:48 | 71 | 636 | 15.000000 | EXT | Коррозия на шве |  | (c)
56723.597000 | 0.000000 | -0.026000 | -11.565000 | -11.591000 | 1675.000000 | 1865.000000 | 1812.000000 | 1675.000000 |  | 5093 | Нарушение формы кольцевого шва | GWAN |  | 11:45 | 00:16 | 00:07 | 0 | 274 |  | EXT | Нарушение формы кольцевого шва |  | (c)
56723.612000 | 0.015000 | 0.008000 | -11.550000 | -11.557000 | -260.000000 | 28.000000 | -56.000000 | 0.000000 | 8.000000 | 5093 |  | CORR | СIGR | 06:33 | 07:19 | 07:06 | 34 | 407 | 14.000000 | EXT | - |  | (c)
56735.162000 | 0.000000 | -0.050000 | -11.530000 | -11.580000 | 368.000000 | 893.000000 | 1240.000000 | 368.000000 |  | 5094 | Нарушение формы кольцевого шва | GWAN |  | 02:26 | 03:51 | 04:47 | 0 | 1744 |  | EXT | Нарушение формы кольцевого шва |  | (c)
56735.162000 | 0.000000 | -0.028000 | -11.530000 | -11.558000 | -1637.000000 | -1348.000000 | -1417.000000 | 1196.000000 |  | 5094 | Нарушение формы кольцевого шва | GWAN |  | 09:03 | 09:49 | 09:38 | 0 | 442 |  | EXT | Нарушение формы кольцевого шва |  | (c)
56746.692000 | 0.000000 | -0.025000 | -10.725000 | -10.750000 | 1875.000000 | -2144.000000 | 2202.000000 | 1875.000000 |  | 5095 | Смещение кромок | GWAN |  | 03:08 | 04:19 | 04:00 | 0 | 653 | 2.756000 | EXT | Смещение кромок. Вовнутрь. Величина смещения - 2.8 мм. |  | (c)
56747.941000 | 1.249000 | 1.217000 | -9.476000 | -9.508000 | 1464.000000 | 1545.000000 | 1559.000000 | 1464.000000 | 1217.000000 | 5095 |  | CORR | GENE | 02:01 | 02:14 | 02:17 | 55 | 191 | 13.000000 | EXT | - |  | (c)
56748.004000 | 1.312000 | 1.302000 | -9.413000 | -9.423000 | 1537.000000 | 1603.000000 | 1597.000000 | 1537.000000 | 1302.000000 | 5095 |  | CORR | СIGR | 02:13 | 02:24 | 02:23 | 29 | 121 | 12.000000 | EXT | - |  | (c)
56757.417000 | 0.000000 | -0.041000 | -5.705000 | -5.746000 | 1038.000000 | 1296.000000 | 1250.000000 | 62.033860 |  | 5096 | Смещение кромок | GWAN |  | 01:16 | 01:58 | 01:50 | 0 | 424 | 3.090000 | EXT | Смещение кромок. Вовнутрь. Величина смещения - 3.1 мм. |  | (c)
56757.417000 | 0.000000 | -0.021000 | -5.705000 | -5.726000 | -1800.000000 | -1634.000000 | -1598.000000 | 34.756020 |  | 5096 | Смещение кромок | GWAN |  | 05:38 | 06:05 | 06:11 | 0 | 404 | 3.634000 | EXT | Смещение кромок. Наружу. Величина смещения - 3.6 мм. |  | (c)
56757.417000 | 0.000000 | -0.036000 | -5.705000 | -5.741000 | -644.000000 | -615.000000 | -487.000000 | 13.988330 |  | 5096 | Смещение кромок | GWAN |  | 08:45 | 08:49 | 09:10 | 0 | 314 | 2.781000 | EXT | Смещение кромок. Наружу. Величина смещения - 2.8 мм. |  | (c)
56757.417000 | 0.000000 | -0.046000 | -5.705000 | -5.751000 | 434.000000 | 561.000000 | 559.000000 | 45.079132 |  | 5096 | Смещение кромок | GWAN |  | 11:39 | 11:59 | 11:59 | 0 | 250 | 2.901000 | EXT | Смещение кромок. Наружу. Величина смещения - 2.9 мм. |  | (c)
56761.505000 | 4.088000 | 3.999000 | -1.617000 | -1.706000 | -1587.000000 | -1482.000000 | -1518.000000 | 51.910897 | 1413.000000 | 5096 |  | CORR | GENE | 06:13 | 06:30 | 06:24 | 293 | 138 | 15.000000 | EXT | - |  | (c)
56761.600000 | 4.183000 | 4.174000 | -1.522000 | -1.531000 | -2063.000000 | -1977.000000 | -1989.000000 | 13.498515 | 1505.000000 | 5096 |  | CORR | СIGR | 04:56 | 05:10 | 05:08 | 26 | 148 | 10.000000 | EXT | - |  | (c)
56761.980000 | 4.563000 | 4.548000 | -1.142000 | -1.157000 | -1920.000000 | -1920.000000 | -1859.000000 | 25.038370 | 1116.000000 | 5096 |  | CORR | СIGR | 05:19 | 05:19 | 05:29 | 41 | 122 | 10.000000 | EXT | - |  | (c)
56762.167000 | 4.750000 | 4.748000 | -0.955000 | -0.957000 | -1673.000000 | -1586.000000 | -1621.000000 | 44.970845 | 932.000000 | 5096 |  | CORR | СIGR | 05:59 | 06:13 | 06:07 | 25 | 104 | 10.000000 | EXT | - |  | (c)
56762.173000 | 4.756000 | 4.745000 | -0.949000 | -0.960000 | -1952.000000 | -1921.000000 | -1869.000000 | 22.456025 | 930.000000 | 5096 |  | CORR | СIGR | 05:14 | 05:19 | 05:27 | 30 | 166 | 10.000000 | EXT | - |  | (c)
56762.223000 | 4.806000 | 4.801000 | -0.899000 | -0.904000 | -1656.000000 | -1548.000000 | -1569.000000 | 46.342716 | 884.000000 | 5096 |  | CORR | СIGR | 06:01 | 06:19 | 06:15 | 20 | 175 | 13.000000 | EXT | - |  | (c)
56762.239000 | 4.822000 | 4.817000 | -0.883000 | -0.888000 | -1900.000000 | -1789.000000 | -1843.000000 | 26.652335 | 863.000000 | 5096 |  | CORR | СIGR | 05:22 | 05:40 | 05:31 | 25 | 114 | 15.000000 | EXT | - |  | (c)
56762.380000 | 4.963000 | 4.952000 | -0.742000 | -0.753000 | -1264.000000 | -1230.000000 | -1229.000000 | 77.976442 | 733.000000 | 5096 |  | CORR | СIGR | 07:05 | 07:10 | 07:10 | 20 | 70 | 10.000000 | EXT | - |  | (c)
56762.390000 | 4.973000 | 4.968000 | -0.732000 | -0.737000 | -1932.000000 | -1768.000000 | -1839.000000 | 24.069990 | 717.000000 | 5096 |  | CORR | СIGR | 05:17 | 05:43 | 05:32 | 20 | 187 | 10.000000 | EXT | - |  | (c)
56762.417000 | 5.000000 | 4.985000 | -0.705000 | -0.720000 | -1247.000000 | -1177.000000 | -1183.000000 | 79.376766 | 694.000000 | 5096 |  | CORR | СIGR | 07:07 | 07:19 | 07:18 | 26 | 127 | 11.000000 | EXT | - |  | (c)
56762.480000 | 5.063000 | 5.049000 | -0.642000 | -0.656000 | -2144.000000 | -2110.000000 | -2070.000000 | 6.961955 | 606.000000 | 5096 |  | CORR | GENE | 04:43 | 04:48 | 04:55 | 50 | 148 | 12.000000 | EXT | - |  | (c)
56762.762000 | 5.345000 | 5.337000 | -0.360000 | -0.368000 | -1960.000000 | -1932.000000 | -1922.000000 | 21.810438 | 345.000000 | 5096 |  | CORR | СIGR | 05:12 | 05:17 | 05:18 | 23 | 76 | 11.000000 | EXT | - |  | (c)
56763.122000 | 0.000000 | -0.035000 | -2.385000 | -2.420000 | -770.000000 | -232.000000 | -452.000000 | 133.000000 |  | 5097 | Нарушение формы кольцевого шва | GWAN |  | 01:44 | 03:10 | 02:35 | 0 | 637 |  | EXT | Нарушение формы кольцевого шва |  | (c)
56763.122000 | 0.000000 | -0.045000 | -2.385000 | -2.430000 | 366.000000 | 460.000000 | 579.000000 | 366.000000 |  | 5097 | Нарушение формы кольцевого шва | GWAN |  | 04:47 | 05:02 | 05:21 | 0 | 426 |  | EXT | Нарушение формы кольцевого шва |  | (c)
56763.122000 | 0.000000 | -0.030000 | -2.385000 | -2.415000 | 1508.000000 | -2224.000000 | 1957.000000 | 1508.000000 |  | 5097 | Нарушение формы кольцевого шва | GWAN |  | 07:51 | 09:49 | 09:04 | 0 | 897 |  | EXT | Нарушение формы кольцевого шва |  | (c)
56763.122000 | 0.000000 | -0.044000 | -2.385000 | -2.429000 | -1774.000000 | -1506.000000 | -1433.000000 | 1093.000000 |  | 5097 | Нарушение формы кольцевого шва | GWAN |  | 11:01 | 11:45 | 11:56 | 0 | 681 |  | EXT | Нарушение формы кольцевого шва |  | (c)
56763.298000 | 0.176000 | 0.176000 | -2.209000 | -2.209000 | 946.000000 | 1080.000000 | 1038.000000 | 946.000000 | 176.000000 | 5097 |  | CORR | GENE | 06:20 | 06:42 | 06:35 | 225 | 184 | 15.000000 | EXT | - |  | (c)
56765.507000 | 0.000000 | -0.022000 | -0.520000 | -0.542000 | -1822.000000 | -1555.000000 | -596.000000 | 0.000000 |  | 5098 | Нарушение формы кольцевого шва | GWAN |  | 02:17 | 03:00 | 05:35 | 0 | 2452 |  | EXT | Нарушение формы кольцевого шва |  | (c)
56768.087000 | 0.000000 | -0.023000 | -0.500000 | -0.523000 | -671.000000 | 22.000000 | -123.000000 | 0.000000 |  | 5100 | Нарушение формы кольцевого шва | GWAN |  | 01:41 | 03:33 | 03:09 | 0 | 1097 |  | EXT | Нарушение формы кольцевого шва |  | (c)
56768.087000 | 0.000000 | -0.030000 | -0.500000 | -0.530000 | 1107.000000 | -1739.000000 | 2219.000000 | 1107.000000 |  | 5100 | Нарушение формы кольцевого шва | GWAN |  | 06:28 | 10:49 | 09:28 | 0 | 2226 |  | EXT | Нарушение формы кольцевого шва |  | (c)
56768.587000 | 0.000000 | -0.015000 | -2.170000 | -2.185000 | 2153.000000 | -1630.000000 | -1764.000000 | 1221.000000 |  | 5101 | Нарушение формы кольцевого шва | GWAN |  | 05:57 | 07:46 | 07:25 | 0 | 1087 |  | EXT | Нарушение формы кольцевого шва |  | (c)
56768.587000 | 0.000000 | -0.036000 | -2.170000 | -2.206000 | -801.000000 | 1160.000000 | 368.000000 | 801.000000 |  | 5101 | Нарушение формы кольцевого шва | GWAN |  | 10:00 | 03:17 | 01:09 | 0 | 2338 |  | EXT | Нарушение формы кольцевого шва |  | (c)
56769.901000 | 1.314000 | 1.285000 | -0.856000 | -0.885000 | 1862.000000 | 2019.000000 | 1970.000000 | 1862.000000 | 815.000000 | 5101 |  | CORR | GENE | 05:10 | 05:35 | 05:27 | 70 | 216 | 11.000000 | EXT | - |  | (c)
56769.962000 | 1.375000 | 1.356000 | -0.795000 | -0.814000 | 1707.000000 | 1747.000000 | 1775.000000 | 1707.000000 | 788.000000 | 5101 |  | CORR | СIGR | 04:45 | 04:51 | 04:56 | 26 | 136 | 12.000000 | EXT | - |  | (c)
56769.963000 | 1.376000 | 1.333000 | -0.794000 | -0.837000 | 2139.000000 | -2144.000000 | -2139.000000 | 1956.000000 | 783.000000 | 5101 |  | CORR | GENE | 05:55 | 06:23 | 06:24 | 54 | 366 | 10.000000 | EXT | - |  | (c)
56769.979000 | 1.392000 | 1.367000 | -0.778000 | -0.803000 | -1891.000000 | -1757.000000 | -1789.000000 | 1687.000000 | 778.000000 | 5101 |  | CORR | СIGR | 07:04 | 07:26 | 07:21 | 25 | 204 | 12.000000 | EXT | - |  | (c)
56770.549000 | 1.962000 | 1.535000 | -0.208000 | -0.635000 | 1995.000000 | 2033.000000 | 2074.000000 | 1995.000000 | 189.000000 | 5101 |  | CORR | GENE | 05:31 | 05:38 | 05:44 | 446 | 159 | 14.000000 | EXT | - |  | (c)
56770.577000 | 1.990000 | 1.959000 | -0.180000 | -0.211000 | 1643.000000 | 1679.000000 | 1746.000000 | 1643.000000 | 172.000000 | 5101 |  | CORR | СIGR | 04:35 | 04:40 | 04:51 | 39 | 206 | 11.000000 | EXT | - |  | (c)
56770.687000 | 2.100000 | 2.041000 | -0.070000 | -0.129000 | 1838.000000 | 2017.000000 | 1957.000000 | 1838.000000 | 54.000000 | 5101 |  | CORR | GENE | 05:06 | 05:35 | 05:25 | 75 | 238 | 13.000000 | EXT | - |  | (c)
56770.757000 | 0.000000 | -0.070000 | -11.410000 | -11.480000 | -1068.000000 | -683.000000 | -663.000000 | 258.000000 |  | 5102 | Смещение кромок | GWAN |  | 03:35 | 04:37 | 04:40 | 0 | 810 | 3.651000 | EXT | Смещение кромок. Наружу. Величина смещения - 3.7 мм. |  | (c)
56782.167000 | 0.000000 | -0.034000 | -11.270000 | -11.304000 | 1395.000000 | 1695.000000 | 1608.000000 | 1395.000000 |  | 5103 | Нарушение формы кольцевого шва | GWAN |  | 06:36 | 07:24 | 07:10 | 0 | 426 |  | EXT | Нарушение формы кольцевого шва |  | (c)
56782.167000 | 0.000000 | -0.028000 | -11.270000 | -11.298000 | -1709.000000 | -514.000000 | -794.000000 | 121.000000 |  | 5103 | Нарушение формы кольцевого шва | GWAN |  | 10:15 | 01:28 | 00:42 | 0 | 1830 |  | EXT | Нарушение формы кольцевого шва |  | (c)
56793.068000 | 10.901000 | 10.656000 | -0.369000 | -0.614000 | -35.000000 | -27.000000 | -12.000000 | 0.000000 | 163.000000 | 5103 |  | LWAN |  | 02:45 | 02:46 | 02:49 | 451 | 46 | 10.985220 | EXT | -. Эквивалент потери металла 11%. |  | (c)
56793.437000 | 0.000000 | -0.019000 | -11.190000 | -11.209000 | -897.000000 | -712.000000 | -672.000000 | 448.000000 |  | 5104 | Нарушение формы кольцевого шва | GWAN |  | 02:33 | 03:02 | 03:09 | 0 | 450 |  | EXT | Нарушение формы кольцевого шва |  | (c)
56808.537000 | 0.000000 | -0.029000 | -2.150000 | -2.179000 | -998.000000 | 416.000000 | 116.000000 | 0.000000 |  | 5106 | Нарушение формы кольцевого шва | GWAN |  | 01:39 | 05:27 | 04:39 | 0 | 2228 |  | EXT | Нарушение формы кольцевого шва |  | (c)
56808.754000 | 0.217000 | 0.106000 | -1.933000 | -2.044000 | 424.000000 | 532.000000 | 503.000000 | 424.000000 | 106.000000 | 5106 |  | CORR | GENE | 05:29 | 05:46 | 05:41 | 343 | 158 | 14.000000 | EXT | - |  | (c)
56809.124000 | 0.587000 | 0.462000 | -1.563000 | -1.688000 | 392.000000 | 680.000000 | 682.000000 | 392.000000 | 462.000000 | 5106 |  | CORR | GENE | 05:23 | 06:10 | 06:10 | 156 | 581 | 11.000000 | EXT | - |  | (c)
56809.202000 | 0.665000 | 0.618000 | -1.485000 | -1.532000 | -333.000000 | -168.000000 | -208.000000 | 83.000000 | 618.000000 | 5106 |  | CORR | GENE | 03:26 | 03:53 | 03:47 | 54 | 250 | 10.000000 | EXT | - |  | (c)
56809.259000 | 0.722000 | 0.661000 | -1.428000 | -1.489000 | 648.000000 | 680.000000 | 828.000000 | 648.000000 | 661.000000 | 5106 |  | CORR | GENE | 06:05 | 06:10 | 06:34 | 61 | 361 | 10.000000 | EXT | - |  | (c)
56809.587000 | 1.050000 | 1.030000 | -1.100000 | -1.120000 | 100.000000 | 180.000000 | 169.000000 | 100.000000 | 1030.000000 | 5106 |  | CORR | СIGR | 04:36 | 04:49 | 04:47 | 28 | 138 | 11.000000 | EXT | - |  | (c)
56809.712000 | 1.175000 | 1.106000 | -0.975000 | -1.044000 | 555.000000 | 679.000000 | 827.000000 | 555.000000 | 911.000000 | 5106 |  | CORR | GENE | 05:50 | 06:10 | 06:34 | 133 | 544 | 10.000000 | EXT | - |  | (c)
56809.967000 | 1.430000 | 1.321000 | -0.720000 | -0.829000 | 86.000000 | 670.000000 | 579.000000 | 86.000000 | 712.000000 | 5106 |  | CORR | GENE | 04:34 | 06:08 | 05:54 | 117 | 986 | 10.000000 | EXT | - |  | (c)
56810.687000 | 0.000000 | -0.023000 | -0.820000 | -0.843000 | 560.000000 | 1443.000000 | 1234.000000 | 560.000000 |  | 5107 | Нарушение формы кольцевого шва | GWAN |  | 04:52 | 07:15 | 06:41 | 0 | 1350 |  | EXT | Нарушение формы кольцевого шва |  | (c)
56811.507000 | 0.000000 | -0.040000 | -1.220000 | -1.260000 | -1837.000000 | -1393.000000 | -447.000000 | 942.000000 |  | 5108 | Нарушение формы кольцевого шва | GWAN |  | 08:23 | 09:35 | 00:07 | 0 | 2779 |  | EXT | Нарушение формы кольцевого шва |  | (c)
56812.727000 | 0.000000 | -0.038000 | -2.430000 | -2.468000 | [5 empty] | 5109 | Нарушение формы кольцевого шва | GWAN |  | 11:13 | 03:33 | 01:41 | 0 | 1838 |  | EXT | Нарушение формы кольцевого шва |  | (c)
56815.157000 | 0.000000 | -0.039000 | -1.500000 | -1.539000 | -1941.000000 | -299.000000 | -517.000000 | 907.000000 |  | 5110 | Нарушение формы кольцевого шва | GWAN |  | 07:50 | 00:15 | 11:39 | 0 | 2848 |  | EXT | Нарушение формы кольцевого шва |  | (c)
56819.453000 | 1.976000 | 1.304000 | -0.154000 | -0.826000 | 31.000000 | 323.000000 | 259.000000 | 31.000000 | 76.000000 | 5112 |  | CORR | GENE | 05:17 | 06:04 | 05:54 | 750 | 456 | 15.000000 | EXT | - |  | (c)
56819.607000 | 0.000000 | -0.020000 | -11.550000 | -11.570000 | 772.000000 | 1344.000000 | 1210.000000 | 772.000000 |  | 5113 | Нарушение формы кольцевого шва | GWAN |  | 05:05 | 06:37 | 06:16 | 0 | 876 |  | EXT | Нарушение формы кольцевого шва |  | (c)
56819.607000 | 0.000000 | -0.033000 | -11.550000 | -11.583000 | -1948.000000 | -1689.000000 | -1673.000000 | 1398.000000 |  | 5113 | Нарушение формы кольцевого шва | GWAN |  | 09:46 | 10:28 | 10:30 | 0 | 549 |  | EXT | Нарушение формы кольцевого шва |  | (c)
56842.332000 | 0.000000 | -0.020000 | -11.355000 | -11.375000 | -1186.000000 | -1032.000000 | -1039.000000 | 893.000000 |  | 5115 | Смещение кромок | GWAN |  | 05:27 | 05:52 | 05:51 | 0 | 293 | 3.509000 | EXT | Смещение кромок. Наружу. Величина смещения - 3.5 мм. |  | (c)
56876.162000 | 0.000000 | -0.022000 | -11.510000 | -11.532000 | 254.000000 | 821.000000 | 861.000000 | 254.000000 |  | 5118 | Нарушение формы кольцевого шва | GWAN |  | 06:44 | 08:16 | 08:22 | 0 | 1214 |  | EXT | Нарушение формы кольцевого шва |  | (c)
56887.672000 | 0.000000 | -0.025000 | -10.975000 | -11.000000 | 255.000000 | 700.000000 | 633.000000 | 255.000000 |  | 5119а | Смещение кромок | GWAN |  | 06:52 | 08:04 | 07:53 | 0 | 755 | 3.503000 | EXT | Смещение кромок. Вовнутрь. Величина смещения - 3.5 мм. |  | (c)
56887.672000 | 0.000000 | -0.015000 | -10.975000 | -10.990000 | 358.000000 | 698.000000 | 687.000000 | 358.000000 |  | 5119а | Вышлифовка на шве | GWAN |  | 07:09 | 08:04 | 08:02 | 61 | 658 | 11.000000 | EXT | Вышлифовка на шве |  | (c)
56887.672000 | 0.000000 | -0.040000 | -10.975000 | -11.015000 | 1040.000000 | 1118.000000 | 1198.000000 | 1040.000000 |  | 5119а | Смещение кромок | GWAN |  | 08:59 | 09:11 | 09:24 | 0 | 317 | 2.352000 | EXT | Смещение кромок. Вовнутрь. Величина смещения - 2.4 мм. |  | (c)
56887.672000 | 0.000000 | -0.045000 | -10.975000 | -11.020000 | 1385.000000 | 1455.000000 | 1465.000000 | 1385.000000 |  | 5119а | Смещение кромок | GWAN |  | 09:55 | 10:06 | 10:08 | 0 | 160 | 2.635000 | EXT | Смещение кромок. Вовнутрь. Величина смещения - 2.6 мм. |  | (c)
56898.647000 | 0.000000 | -0.014000 | -1.804000 | -1.818000 | 2173.000000 | -2196.000000 | -1767.000000 | 1245.000000 |  | 5119б | Нарушение формы кольцевого шва | GWAN |  | 05:07 | 05:21 | 06:31 | 0 | 1043 |  | EXT | Нарушение формы кольцевого шва |  | (c)
56898.647000 | 0.000000 | -0.040000 | -1.804000 | -1.844000 | -526.000000 | -451.000000 | -449.000000 | 372.000000 |  | 5119б | Смещение кромок | GWAN |  | 09:51 | 10:03 | 10:03 | 0 | 154 | 2.308000 | EXT | Смещение кромок. Вовнутрь. Величина смещения - 2.3 мм. |  | (c)
56900.451000 | 0.000000 | -0.038000 | -9.246000 | -9.284000 | 1073.000000 | 1140.000000 | 1537.000000 | 1073.000000 |  | 5120а | Нарушение формы кольцевого шва | GWAN |  | 11:29 | 11:40 | 00:44 | 0 | 929 |  | EXT | Нарушение формы кольцевого шва |  | (c)
56909.697000 | 0.000000 | -0.016000 | -11.315000 | -11.331000 | -2187.000000 | -1911.000000 | -1882.000000 | 1577.000000 |  | 5121 | Смещение кромок | GWAN |  | 05:26 | 06:11 | 06:16 | 0 | 610 | 3.845000 | EXT | Смещение кромок. Вовнутрь. Величина смещения - 3.8 мм. |  | (c)
56909.697000 | 0.000000 | -0.031000 | -11.315000 | -11.346000 | -1156.000000 | -1054.000000 | -929.000000 | 703.000000 |  | 5121 | Смещение кромок | GWAN |  | 08:13 | 08:29 | 08:49 | 0 | 453 | 2.627000 | EXT | Смещение кромок. Наружу. Величина смещения - 2.6 мм. |  | (c)
56909.697000 | 0.000000 | -0.026000 | -11.315000 | -11.341000 | -199.000000 | -61.000000 | 413.000000 | 0.000000 |  | 5121 | Нарушение формы кольцевого шва | GWAN |  | 10:47 | 11:10 | 00:26 | 0 | 1223 |  | EXT | Нарушение формы кольцевого шва |  | (c)
56921.012000 | 0.000000 | -0.015000 | -11.260000 | -11.275000 | 1696.000000 | 1976.000000 | 2169.000000 | 1696.000000 |  | 5122 | Нарушение формы кольцевого шва | GWAN |  | 06:50 | 07:35 | 08:06 | 0 | 946 |  | EXT | Нарушение формы кольцевого шва |  | (c)
56929.731000 | 8.719000 | 8.701000 | -2.541000 | -2.559000 | 108.000000 | 209.000000 | 195.000000 | 108.000000 | 2526.000000 | 5122 |  | CORR | СIGR | 02:34 | 02:50 | 02:48 | 33 | 173 | 10.000000 | EXT | - |  | (c)
56932.300000 | 0.028000 | 0.017000 | -6.032000 | -6.043000 | 1080.000000 | 1293.000000 | 1261.000000 | 48.963040 | 17.000000 | 5123 |  | CORR | GENE | 04:55 | 05:30 | 05:25 | 111 | 363 | 13.000000 | EXT | - |  | (c)
56932.305000 | 0.033000 | 0.025000 | -6.027000 | -6.035000 | 1665.000000 | 2186.000000 | 1954.000000 | 0.000000 | 25.000000 | 5123 |  | CORR | GENE | 06:30 | 07:54 | 07:16 | 90 | 577 | 11.000000 | EXT | - |  | (c)
56932.575000 | 0.303000 | 0.294000 | -5.757000 | -5.766000 | 1215.000000 | 1252.000000 | 1251.000000 | 73.241596 | 294.000000 | 5123 |  | CORR | СIGR | 05:17 | 05:23 | 05:23 | 22 | 72 | 11.000000 | EXT | - |  | (c)
56932.948000 | 0.676000 | 0.652000 | -5.384000 | -5.408000 | 547.000000 | 648.000000 | 628.000000 | 44.173945 | 652.000000 | 5123 |  | CORR | GENE | 03:29 | 03:46 | 03:42 | 108 | 161 | 11.000000 | EXT | - |  | (c)
56936.461000 | 4.189000 | 4.165000 | -1.871000 | -1.895000 | 1803.000000 | 1933.000000 | 1894.000000 | 12.438383 | 1851.000000 | 5123 |  | CORR | СIGR | 06:52 | 07:13 | 07:07 | 44 | 182 | 10.000000 | EXT | - |  | (c)
56938.332000 | 0.000000 | -0.017000 | -2.265000 | -2.282000 | 587.000000 | 2103.000000 | 1541.000000 | 587.000000 |  | 5124 | Нарушение формы кольцевого шва | GWAN |  | 01:30 | 05:35 | 04:04 | 0 | 1909 |  | EXT | Нарушение формы кольцевого шва |  | (c)
56941.097000 | 0.000000 | -0.012000 | -2.090000 | -2.102000 | -2124.000000 | -559.000000 | -880.000000 | 0.000000 |  | 5126 | Нарушение формы кольцевого шва | GWAN |  | 02:43 | 06:55 | 06:04 | 0 | 2489 |  | INT | Нарушение формы кольцевого шва |  | (c)
56943.187000 | 0.000000 | -0.013000 | -0.535000 | -0.548000 | 2045.000000 | -2079.000000 | -1202.000000 | 0.000000 |  | 5127 | Нарушение формы кольцевого шва | GWAN |  | 02:38 | 03:32 | 05:54 | 0 | 2429 |  | INT | Нарушение формы кольцевого шва |  | (c)
56966.477000 | 0.000000 | -0.045000 | -11.445000 | -11.490000 | 989.000000 | 1456.000000 | 1314.000000 | 47.705528 |  | 5131 | Смещение кромок | GWAN |  | 00:24 | 01:39 | 01:16 | 0 | 651 | 3.784000 | EXT | Смещение кромок. Вовнутрь. Величина смещения - 3.8 мм. |  | (c)
56966.477000 | 0.000000 | -0.015000 | -11.445000 | -11.460000 | -1294.000000 | -983.000000 | -1056.000000 | 46.780962 |  | 5131 | Смещение кромок | GWAN |  | 06:15 | 07:06 | 06:54 | 0 | 476 | 3.170000 | EXT | Смещение кромок. Вовнутрь. Величина смещения - 3.2 мм. |  | (c)
56966.477000 | 0.000000 | -0.075000 | -11.445000 | -11.520000 | 527.000000 | 617.000000 | 623.000000 | 50.276914 |  | 5131 | Смещение кромок | GWAN |  | 11:09 | 11:24 | 11:25 | 0 | 192 | 2.860000 | EXT | Смещение кромок. Наружу. Величина смещения - 2.9 мм. |  | (c)
56966.554000 | 0.077000 | 0.053000 | -11.368000 | -11.392000 | 2194.000000 | -2210.000000 | -2145.000000 | 0.000000 | 53.000000 | 5131 |  | CORR | GENE | 03:39 | 03:48 | 03:58 | 59 | 244 | 10.000000 | EXT | - |  | (c)
56966.580000 | 0.103000 | 0.090000 | -11.342000 | -11.355000 | -1793.000000 | -1735.000000 | -1716.000000 | 35.336566 | 90.000000 | 5131 |  | CORR | СIGR | 04:55 | 05:04 | 05:07 | 26 | 153 | 10.000000 | EXT | - |  | (c)
56968.909000 | 2.432000 | 2.173000 | -9.013000 | -9.272000 | -1361.000000 | -1265.000000 | -1302.000000 | 70.198224 | 2173.000000 | 5131 |  | CORR | GENE | 06:05 | 06:20 | 06:14 | 687 | 118 | 10.000000 | EXT | - |  | (c)
56969.479000 | 3.002000 | 2.986000 | -8.443000 | -8.459000 | -1540.000000 | -1474.000000 | -1456.000000 | 55.753231 | 2986.000000 | 5131 |  | CORR | GENE | 05:36 | 05:46 | 05:49 | 51 | 168 | 10.000000 | EXT | - |  | (c)
56969.972000 | 3.495000 | 3.241000 | -7.950000 | -8.204000 | 2177.000000 | 2197.000000 | 2199.000000 | 0.689581 | 3241.000000 | 5131 |  | CORR | AXGR | 03:36 | 03:39 | 03:39 | 440 | 45 | 13.000000 | EXT | - |  | (c)
56970.156000 | 3.679000 | 3.499000 | -7.766000 | -7.946000 | 2071.000000 | 2146.000000 | 2117.000000 | 5.387502 | 3499.000000 | 5131 |  | CORR | GENE | 03:19 | 03:31 | 03:26 | 279 | 93 | 10.000000 | EXT | - |  | (c)
56971.457000 | 4.980000 | 4.967000 | -6.465000 | -6.478000 | -1116.000000 | -1033.000000 | -1063.000000 | 77.199671 | 4967.000000 | 5131 |  | CORR | СIGR | 06:44 | 06:58 | 06:53 | 23 | 106 | 11.000000 | EXT | - |  | (c)
56971.660000 | 5.183000 | 5.089000 | -6.262000 | -6.356000 | -1680.000000 | -1280.000000 | -1315.000000 | 44.418880 | 5089.000000 | 5131 |  | CORR | GENE | 05:13 | 06:18 | 06:12 | 371 | 731 | 13.000000 | EXT | - |  | (c)
56977.117000 | 10.640000 | 10.625000 | -0.805000 | -0.820000 | -893.000000 | -854.000000 | -842.000000 | 59.809191 | 797.000000 | 5131 |  | CORR | СIGR | 07:20 | 07:27 | 07:28 | 23 | 101 | 13.000000 | EXT | - |  | (c)
56977.922000 | 0.000000 | -0.015000 | -3.670000 | -3.685000 | 1543.000000 | 1895.000000 | 1755.000000 | 4.120905 |  | 5132 | Смещение кромок | GWAN |  | 04:28 | 05:25 | 05:03 | 0 | 424 | 2.558000 | EXT | Смещение кромок. Наружу. Величина смещения - 2.6 мм. |  | (c)
56977.922000 | 0.000000 | -0.024000 | -3.670000 | -3.694000 | -1196.000000 | -401.000000 | -81.000000 | 6.469493 |  | 5132 | Нарушение формы кольцевого шва | GWAN |  | 09:06 | 11:15 | 00:06 | 0 | 2231 |  | EXT | Нарушение формы кольцевого шва |  | (c)
56981.592000 | 0.000000 | -0.028000 | -6.770000 | -6.798000 | 250.000000 | 668.000000 | 549.000000 | 20.190416 |  | 5133 | Нарушение формы кольцевого шва | GWAN |  | 02:31 | 03:39 | 03:19 | 0 | 597 |  | EXT | Нарушение формы кольцевого шва |  | (c)
56981.592000 | 0.000000 | -0.001000 | -6.770000 | -6.771000 | 761.000000 | 970.000000 | 1019.000000 | 56.021589 |  | 5133 | Смещение кромок | GWAN |  | 03:54 | 04:27 | 04:35 | 0 | 517 | 2.991000 | EXT | Смещение кромок. Вовнутрь. Величина смещения - 3 мм. |  | (c)
56981.592000 | 0.000000 | -0.031000 | -6.770000 | -6.801000 | 1369.000000 | 1681.000000 | 1551.000000 | 25.305745 |  | 5133 | Нарушение формы кольцевого шва | GWAN |  | 05:32 | 06:22 | 06:01 | 0 | 366 |  | EXT | Нарушение формы кольцевого шва |  | (c)
56981.592000 | 0.000000 | -0.011000 | -6.770000 | -6.781000 | 1992.000000 | 2198.000000 | -2190.000000 | 3.278858 |  | 5133 | Смещение кромок | GWAN |  | 07:12 | 07:46 | 07:57 | 0 | 558 | 3.975000 | EXT | Смещение кромок. Вовнутрь. Величина смещения - 4 мм. |  | (c)
56981.592000 | 0.000000 | -0.044000 | -6.770000 | -6.814000 | -758.000000 | -555.000000 | -517.000000 | 22.189191 |  | 5133 | Нарушение формы кольцевого шва | GWAN |  | 11:48 | 00:21 | 00:27 | 0 | 483 |  | EXT | Нарушение формы кольцевого шва |  | (c)
56988.322000 | 6.730000 | 6.681000 | -0.040000 | -0.089000 | 1768.000000 | 2130.000000 | 1995.000000 | 0.000000 | 18.000000 | 5133 |  | CORR | GENE | 06:36 | 07:35 | 07:13 | 71 | 454 | 11.000000 | EXT | - |  | (c)
56988.362000 | 0.000000 | -0.050000 | -11.270000 | -11.320000 | 375.000000 | 967.000000 | 856.000000 | 375.000000 |  | 5134 | Смещение кромок | GWAN |  | 08:08 | 09:43 | 09:25 | 0 | 961 | 3.515000 | EXT | Смещение кромок. Вовнутрь. Величина смещения - 3.5 мм. |  | (c)
56999.632000 | 0.000000 | -0.035000 | -11.265000 | -11.300000 | -1943.000000 | -1558.000000 | -1561.000000 | 1179.000000 |  | 5135 | Нарушение формы кольцевого шва | GWAN |  | 01:34 | 02:36 | 02:36 | 0 | 764 |  | EXT | Нарушение формы кольцевого шва |  | (c)
57011.409000 | 0.512000 | 0.423000 | -10.528000 | -10.617000 | 1143.000000 | 1174.000000 | 1181.000000 | 1143.000000 | 423.000000 | 5136 |  | CORR | GENE | 02:31 | 02:36 | 02:37 | 472 | 76 | 15.000000 | EXT | - |  | (c)
57039.904000 | 6.692000 | 6.591000 | -4.543000 | -4.644000 | 12.000000 | 21.000000 | 20.000000 | 12.000000 | 4455.000000 | 5138 |  | LWAN |  | 10:29 | 10:31 | 10:31 | 189 | 17 | 10.000000 | EXT | -. Эквивалент потери металла 10%. |  | (c)
57042.969000 | 9.757000 | 9.628000 | -1.478000 | -1.607000 | 8.000000 | 18.000000 | 17.000000 | 8.000000 | 1387.000000 | 5138 |  | LWAN |  | 10:29 | 10:30 | 10:30 | 220 | 17 | 10.000000 | EXT | -. Эквивалент потери металла 10%. |  | (c)
57044.447000 | 0.000000 | -0.015000 | -11.245000 | -11.260000 | 2023.000000 | 2189.000000 | 2195.000000 | 2023.000000 |  | 5139 | Нарушение формы кольцевого шва | GWAN |  | 04:28 | 04:55 | 04:56 | 0 | 343 |  | EXT | Нарушение формы кольцевого шва |  | (c)
57078.222000 | 0.000000 | -0.033000 | -7.715000 | -7.748000 | -722.000000 | -360.000000 | -324.000000 | 0.000000 |  | 5142а | Нарушение формы кольцевого шва | GWAN |  | 01:10 | 02:08 | 02:14 | 0 | 796 |  | EXT | Нарушение формы кольцевого шва |  | (c)
57078.222000 | 0.000000 | -0.025000 | -7.715000 | -7.740000 | 2219.000000 | -2132.000000 | -2114.000000 | 1986.000000 |  | 5142а | Нарушение формы кольцевого шва | GWAN |  | 09:04 | 09:22 | 09:25 | 0 | 257 |  | EXT | Нарушение формы кольцевого шва |  | (c)
57089.567000 | 0.000000 | -0.041000 | -10.780000 | -10.821000 | -9.000000 | 253.000000 | 638.000000 | 0.000000 |  | 5143а | Нарушение формы кольцевого шва | GWAN |  | 08:17 | 09:00 | 10:02 | 0 | 1296 |  | EXT | Нарушение формы кольцевого шва. Аномалия находится на упругопластическом изгибе: R=404 D, максимальное растяжение на 6.1 час. |  | (c)
57097.019000 | 7.452000 | 7.306000 | -3.328000 | -3.474000 | -1367.000000 | -988.000000 | -1143.000000 | 919.000000 | 2969.000000 | 5143а |  | DENT |  | 04:38 | 05:39 | 05:14 | 505 | 448 | 0.281690 |  | -. Аномалия находится на упругопластическом изгибе. |  | (c)
57100.347000 | 0.000000 | -0.031000 | -11.090000 | -11.121000 | -220.000000 | 168.000000 | 53.000000 | 0.000000 |  | 5144 | Нарушение формы кольцевого шва | GWAN |  | 07:45 | 08:47 | 08:29 | 0 | 545 |  | EXT | Нарушение формы кольцевого шва. Аномалия находится на упругопластическом изгибе: R=670 D, максимальное растяжение на 5.4 час. |  | (c)
57100.347000 | 0.000000 | -0.026000 | -11.090000 | -11.116000 | 1209.000000 | 1463.000000 | 1422.000000 | 1209.000000 |  | 5144 | Нарушение формы кольцевого шва | GWAN |  | 11:35 | 00:16 | 00:10 | 0 | 426 |  | EXT | Нарушение формы кольцевого шва. Аномалия находится на упругопластическом изгибе: R=670 D, максимальное растяжение на 5.4 час. |  | (c)
57100.369000 | 0.022000 | 0.022000 | -11.068000 | -11.068000 | -802.000000 | -740.000000 | -729.000000 | 656.000000 | 22.000000 | 5144 |  | CORR | GENE | 06:11 | 06:21 | 06:23 | 57 | 146 | 12.000000 | EXT | -. Аномалия находится на упругопластическом изгибе: R=670 D, максимальное растяжение на 5.4 час. |  | (c)
57111.437000 | 0.000000 | -0.016000 | -11.375000 | -11.391000 | 2176.000000 | -2072.000000 | -1964.000000 | 1643.000000 |  | 5145 | Нарушение формы кольцевого шва | GWAN |  | 01:31 | 02:06 | 02:23 | 0 | 642 |  | EXT | Нарушение формы кольцевого шва |  | (c)
57111.437000 | 0.000000 | -0.023000 | -11.375000 | -11.398000 | -938.000000 | -747.000000 | -624.000000 | 311.000000 |  | 5145 | Нарушение формы кольцевого шва | GWAN |  | 05:09 | 05:40 | 05:59 | 0 | 627 |  | EXT | Нарушение формы кольцевого шва |  | (c)
57111.508000 | 0.071000 | 0.056000 | -11.304000 | -11.319000 | -686.000000 | -493.000000 | -518.000000 | 351.000000 | 56.000000 | 5145 |  | CORR | СIGR | 05:49 | 06:21 | 06:16 | 44 | 335 | 13.000000 | EXT | - |  | (c)
57145.207000 | 0.000000 | -0.018000 | -11.475000 | -11.493000 | 1111.000000 | 1187.000000 | 1212.000000 | 1111.000000 |  | 5148 | Нарушение формы кольцевого шва | GWAN |  | 02:43 | 02:55 | 03:00 | 0 | 203 |  | EXT | Нарушение формы кольцевого шва |  | (c)
57145.207000 | 0.000000 | -0.010000 | -11.475000 | -11.485000 | 1688.000000 | 1941.000000 | 1876.000000 | 1688.000000 |  | 5148 | Смещение кромок | GWAN |  | 04:16 | 04:57 | 04:47 | 0 | 375 | 2.591000 | EXT | Смещение кромок. Вовнутрь. Величина смещения - 2.6 мм. |  | (c)
57145.207000 | 0.000000 | -0.012000 | -11.475000 | -11.487000 | -1513.000000 | -1372.000000 | -1230.000000 | 946.000000 |  | 5148 | Нарушение формы кольцевого шва | GWAN |  | 07:40 | 08:02 | 08:25 | 0 | 567 |  | EXT | Нарушение формы кольцевого шва |  | (c)
57145.227000 | 0.020000 | 0.008000 | -11.455000 | -11.467000 | 1778.000000 | 2177.000000 | 2056.000000 | 1778.000000 | 8.000000 | 5148 |  | CORR | GENE | 04:31 | 05:35 | 05:16 | 112 | 557 | 14.000000 | EXT | - |  | (c)
57156.682000 | 0.000000 | -0.025000 | -11.275000 | -11.300000 | 1503.000000 | 1608.000000 | 1665.000000 | 1503.000000 |  | 5149 | Нарушение формы кольцевого шва | GWAN |  | 08:19 | 08:36 | 08:45 | 0 | 324 |  | EXT | Нарушение формы кольцевого шва |  | (c)
57190.267000 | 0.000000 | -0.020000 | -11.300000 | -11.320000 | 778.000000 | 926.000000 | 949.000000 | 778.000000 |  | 5152 | Смещение кромок | GWAN |  | 08:02 | 08:25 | 08:29 | 0 | 343 | 2.306000 | EXT | Смещение кромок. Вовнутрь. Величина смещения - 2.3 мм. |  | (c)
57201.567000 | 0.000000 | -0.037000 | -10.970000 | -11.007000 | -1340.000000 | -994.000000 | -601.000000 | 137.000000 |  | 5153 | Нарушение формы кольцевого шва | GWAN |  | 08:44 | 09:40 | 10:43 | 0 | 1478 |  | EXT | Нарушение формы кольцевого шва |  | (c)
57212.537000 | 0.000000 | -0.025000 | -11.555000 | -11.580000 | 1276.000000 | 1659.000000 | 1571.000000 | 1276.000000 |  | 5154 | Смещение кромок | GWAN |  | 02:50 | 03:52 | 03:37 | 0 | 590 | 2.980000 | EXT | Смещение кромок. Наружу. Величина смещения - 3 мм. |  | (c)
57212.537000 | 0.000000 | -0.024000 | -11.555000 | -11.579000 | 2024.000000 | 2150.000000 | -1860.000000 | 1283.000000 |  | 5154 | Нарушение формы кольцевого шва | GWAN |  | 04:51 | 05:11 | 06:24 | 0 | 1154 |  | EXT | Нарушение формы кольцевого шва |  | (c)
57212.537000 | 0.000000 | -0.027000 | -11.555000 | -11.582000 | -829.000000 | -690.000000 | -657.000000 | 486.000000 |  | 5154 | Нарушение формы кольцевого шва | GWAN |  | 09:10 | 09:33 | 09:38 | 0 | 343 |  | EXT | Нарушение формы кольцевого шва |  | (c)
57246.972000 | 0.000000 | -0.013000 | -11.380000 | -11.393000 | 1227.000000 | 1572.000000 | 1433.000000 | 1227.000000 |  | 5157 | Нарушение формы кольцевого шва | GWAN |  | 04:32 | 05:28 | 05:05 | 0 | 413 |  | EXT | Нарушение формы кольцевого шва |  | (c)
57258.352000 | 0.000000 | -0.027000 | -10.970000 | -10.997000 | -1193.000000 | -847.000000 | -910.000000 | 626.000000 |  | 5158 | Нарушение формы кольцевого шва | GWAN |  | 01:45 | 02:41 | 02:31 | 0 | 567 |  | EXT | Нарушение формы кольцевого шва |  | (c)
57269.322000 | 0.000000 | -0.020000 | -11.350000 | -11.370000 | -1319.000000 | -1123.000000 | -1055.000000 | 792.000000 |  | 5159 | Нарушение формы кольцевого шва | GWAN |  | 02:36 | 03:07 | 03:18 | 0 | 527 |  | EXT | Нарушение формы кольцевого шва |  | (c)
57280.672000 | 0.000000 | -0.021000 | -11.360000 | -11.381000 | 149.000000 | 228.000000 | 279.000000 | 149.000000 |  | 5160 | Нарушение формы кольцевого шва | GWAN |  | 06:09 | 06:22 | 06:30 | 0 | 260 |  | EXT | Нарушение формы кольцевого шва |  | (c)
57280.672000 | 0.000000 | -0.030000 | -11.360000 | -11.390000 | 960.000000 | 1509.000000 | 1308.000000 | 960.000000 |  | 5160 | Смещение кромок | GWAN |  | 08:20 | 09:48 | 09:16 | 0 | 697 | 2.846000 | EXT | Смещение кромок. Вовнутрь. Величина смещения - 2.8 мм. |  | (c)
57292.032000 | 0.000000 | -0.030000 | -11.555000 | -11.585000 | 291.000000 | 627.000000 | 669.000000 | 291.000000 |  | 5161 | Нарушение формы кольцевого шва | GWAN |  | 09:58 | 10:52 | 10:59 | 0 | 756 |  | EXT | Нарушение формы кольцевого шва |  | (c)
57303.587000 | 0.000000 | -0.041000 | -11.605000 | -11.646000 | 2038.000000 | -2202.000000 | -1827.000000 | 1232.000000 |  | 5162 | Нарушение формы кольцевого шва | GWAN |  | 08:28 | 09:03 | 10:04 | 0 | 1191 |  | EXT | Нарушение формы кольцевого шва |  | (c)
57337.467000 | 0.000000 | -0.015000 | -11.280000 | -11.295000 | 2030.000000 | 2187.000000 | -2222.000000 | 2012.000000 |  | 5165 | Смещение кромок | GWAN |  | 04:11 | 04:36 | 04:45 | 0 | 418 | 2.454000 | EXT | Смещение кромок. Вовнутрь. Величина смещения - 2.5 мм. |  | (c)
57337.467000 | 0.000000 | -0.035000 | -11.280000 | -11.315000 | -1234.000000 | -935.000000 | -1041.000000 | 848.000000 |  | 5165 | Смещение кромок | GWAN |  | 07:24 | 08:12 | 07:55 | 0 | 386 | 2.898000 | EXT | Смещение кромок. Наружу. Величина смещения - 2.9 мм. |  | (c)
57348.747000 | 0.000000 | -0.024000 | -11.640000 | -11.664000 | -1203.000000 | -1120.000000 | -1111.000000 | 1019.000000 |  | 5166 | Нарушение формы кольцевого шва | GWAN |  | 01:26 | 01:39 | 01:41 | 0 | 185 |  | EXT | Нарушение формы кольцевого шва |  | (c)
57360.387000 | 0.000000 | -0.028000 | -11.330000 | -11.358000 | -804.000000 | -685.000000 | -663.000000 | 521.000000 |  | 5167 | Нарушение формы кольцевого шва | GWAN |  | 02:48 | 03:07 | 03:11 | 0 | 283 |  | EXT | Нарушение формы кольцевого шва |  | (c)
57360.387000 | 0.000000 | -0.031000 | -11.330000 | -11.361000 | 1282.000000 | 1428.000000 | 1484.000000 | 1282.000000 |  | 5167 | Нарушение формы кольцевого шва | GWAN |  | 08:25 | 08:48 | 08:57 | 0 | 405 |  | EXT | Нарушение формы кольцевого шва |  | (c)
57371.717000 | 0.000000 | -0.022000 | -11.575000 | -11.597000 | -928.000000 | -293.000000 | -493.000000 | 58.000000 |  | 5168 | Нарушение формы кольцевого шва | GWAN |  | 01:22 | 03:05 | 02:32 | 0 | 870 |  | EXT | Нарушение формы кольцевого шва |  | (c)
57405.737000 | 0.000000 | -0.028000 | -11.370000 | -11.398000 | 35.000000 | 1175.000000 | 1342.000000 | 35.000000 |  | 5171 | Нарушение формы кольцевого шва | GWAN |  | 05:23 | 08:27 | 08:54 | 0 | 2614 |  | EXT | Нарушение формы кольцевого шва |  | (c)
57428.587000 | 0.000000 | -0.031000 | -11.340000 | -11.371000 | -1366.000000 | -988.000000 | -1049.000000 | 731.000000 |  | 5173 | Нарушение формы кольцевого шва | GWAN |  | 03:36 | 04:37 | 04:27 | 0 | 636 |  | EXT | Нарушение формы кольцевого шва |  | (c)
57439.927000 | 0.000000 | -0.035000 | -10.925000 | -10.960000 | -2036.000000 | -1417.000000 | -1575.000000 | 1114.000000 |  | 5174 | Нарушение формы кольцевого шва | GWAN |  | 03:07 | 04:47 | 04:21 | 0 | 923 |  | EXT | Нарушение формы кольцевого шва |  | (c)
57439.927000 | 0.000000 | -0.039000 | -10.925000 | -10.964000 | 22.000000 | 488.000000 | 496.000000 | 22.000000 |  | 5174 | Нарушение формы кольцевого шва | GWAN |  | 08:39 | 09:54 | 09:55 | 0 | 948 |  | EXT | Нарушение формы кольцевого шва |  | (c)
57443.727000 | 3.800000 | 3.706000 | -7.125000 | -7.219000 | -29.000000 | -18.000000 | -21.000000 | 12.000000 | 3706.000000 | 5174 |  | LWAN |  | 08:31 | 08:32 | 08:32 | 153 | 18 | 9.581541 | EXT | -. Эквивалент потери металла 10%. |  | (c)
57450.852000 | 0.000000 | -0.025000 | -10.760000 | -10.785000 | 1184.000000 | 1367.000000 | 1340.000000 | 1184.000000 |  | 5175 | Смещение кромок | GWAN |  | 01:16 | 01:46 | 01:42 | 0 | 311 | 3.733000 | EXT | Смещение кромок. Вовнутрь. Величина смещения - 3.7 мм. |  | (c)
57450.852000 | 0.000000 | -0.020000 | -10.760000 | -10.780000 | 1597.000000 | 1672.000000 | 1703.000000 | 1597.000000 |  | 5175 | Смещение кромок | GWAN |  | 02:23 | 02:35 | 02:40 | 0 | 212 | 2.352000 | EXT | Смещение кромок. Вовнутрь. Величина смещения - 2.4 мм. |  | (c)
57450.852000 | 0.000000 | -0.021000 | -10.760000 | -10.781000 | -1735.000000 | -837.000000 | -1124.000000 | 514.000000 |  | 5175 | Нарушение формы кольцевого шва | GWAN |  | 05:25 | 07:50 | 07:04 | 0 | 1221 |  | EXT | Нарушение формы кольцевого шва |  | (c)
57461.612000 | 0.000000 | -0.022000 | -11.360000 | -11.382000 | -1508.000000 | -1424.000000 | -1193.000000 | 879.000000 |  | 5176 | Нарушение формы кольцевого шва | GWAN |  | 02:39 | 02:52 | 03:30 | 0 | 629 |  | EXT | Нарушение формы кольцевого шва |  | (c)
57461.612000 | 0.000000 | -0.038000 | -11.360000 | -11.398000 | 228.000000 | 1078.000000 | 922.000000 | 228.000000 |  | 5176 | Нарушение формы кольцевого шва | GWAN |  | 07:19 | 09:36 | 09:11 | 0 | 1388 |  | EXT | Нарушение формы кольцевого шва |  | (c)
57484.007000 | 0.000000 | -0.020000 | -11.280000 | -11.300000 | -1376.000000 | -1257.000000 | -1193.000000 | 1010.000000 |  | 5178 | Смещение кромок | GWAN |  | 01:29 | 01:48 | 01:59 | 0 | 366 | 2.961000 | EXT | Смещение кромок. Вовнутрь. Величина смещения - 3 мм. |  | (c)
57505.977000 | 0.000000 | -0.035000 | -11.005000 | -11.040000 | 1470.000000 | 1624.000000 | 1698.000000 | 1470.000000 |  | 5180 | Смещение кромок | GWAN |  | 01:02 | 01:27 | 01:39 | 0 | 456 | 3.914000 | EXT | Смещение кромок. Вовнутрь. Величина смещения - 3.9 мм. |  | (c)
57505.977000 | 0.000000 | -0.025000 | -11.005000 | -11.030000 | -1039.000000 | -791.000000 | -645.000000 | 252.000000 |  | 5180 | Нарушение формы кольцевого шва | GWAN |  | 06:17 | 06:57 | 07:21 | 0 | 787 |  | EXT | Нарушение формы кольцевого шва |  | (c)
57506.053000 | 0.076000 | 0.025000 | -10.929000 | -10.980000 | -1915.000000 | -1418.000000 | -1572.000000 | 1229.000000 | 25.000000 | 5180 |  | CORR | GENE | 03:56 | 05:16 | 04:51 | 77 | 686 | 10.000000 | EXT | - |  | (c)
57516.982000 | 0.000000 | -0.015000 | -11.110000 | -11.125000 | 2109.000000 | -2153.000000 | -2134.000000 | 1916.000000 |  | 5181 | Нарушение формы кольцевого шва | GWAN |  | 05:53 | 06:25 | 06:28 | 0 | 437 |  | EXT | Нарушение формы кольцевого шва |  | (c)
57528.092000 | 0.000000 | -0.026000 | -11.080000 | -11.106000 | 1629.000000 | 1840.000000 | 1968.000000 | 1629.000000 |  | 5182 | Нарушение формы кольцевого шва | GWAN |  | 09:19 | 09:53 | 10:13 | 0 | 676 |  | EXT | Нарушение формы кольцевого шва |  | (c)
57528.177000 | 0.085000 | 0.072000 | -10.995000 | -11.008000 | 391.000000 | 468.000000 | 474.000000 | 391.000000 | 72.000000 | 5182 |  | CORR | СIGR | 05:59 | 06:11 | 06:12 | 26 | 166 | 10.000000 | EXT | - |  | (c)
57550.412000 | 0.000000 | -0.030000 | -11.610000 | -11.640000 | -179.000000 | -75.000000 | -81.000000 | 0.000000 |  | 5184 | Смещение кромок | GWAN |  | 02:00 | 02:17 | 02:16 | 0 | 197 | 2.612000 | EXT | Смещение кромок. Вовнутрь. Величина смещения - 2.6 мм. |  | (c)
57585.212000 | 0.000000 | -0.025000 | -11.285000 | -11.310000 | 389.000000 | 1050.000000 | 806.000000 | 389.000000 |  | 5187 | Нарушение формы кольцевого шва | GWAN |  | 10:12 | 11:59 | 11:20 | 0 | 835 |  | EXT | Нарушение формы кольцевого шва |  | (c)
57596.497000 | 0.000000 | -0.040000 | -11.145000 | -11.185000 | 1596.000000 | 1793.000000 | 1724.000000 | 1596.000000 |  | 5188 | Смещение кромок | GWAN |  | 11:44 | 00:16 | 00:04 | 0 | 256 | 2.306000 | EXT | Смещение кромок. Вовнутрь. Величина смещения - 2.3 мм. |  | (c)
57607.516000 | 11.019000 | 10.996000 | -0.126000 | -0.149000 | -740.000000 | -527.000000 | -573.000000 | 406.000000 | 109.000000 | 5188 |  | CORR | СIGR | 05:27 | 06:01 | 05:54 | 40 | 334 | 10.000000 | EXT | - |  | (c)
57618.827000 | 0.000000 | -0.035000 | -11.260000 | -11.295000 | -1045.000000 | -859.000000 | -894.000000 | 743.000000 |  | 5190 | Смещение кромок | GWAN |  | 01:28 | 01:58 | 01:52 | 0 | 302 | 2.626000 | EXT | Смещение кромок. Вовнутрь. Величина смещения - 2.6 мм. |  | (c)
57637.948000 | 7.861000 | 7.798000 | -3.474000 | -3.537000 | 1272.000000 | 1342.000000 | 1316.000000 | 1272.000000 | 3438.000000 | 5191 |  | DENT |  | 10:04 | 10:15 | 10:11 | 99 | 88 | 0.281690 |  | - |  | (c)
57652.617000 | 0.000000 | -0.036000 | -11.390000 | -11.426000 | -1355.000000 | -1103.000000 | -1027.000000 | 699.000000 |  | 5193 | Смещение кромок | GWAN |  | 00:49 | 01:30 | 01:42 | 0 | 656 | 2.677000 | EXT | Смещение кромок. Вовнутрь. Величина смещения - 2.7 мм. |  | (c)
57675.227000 | 0.000000 | -0.046000 | -11.150000 | -11.196000 | 1522.000000 | 1681.000000 | 1667.000000 | 1522.000000 |  | 5195 | Смещение кромок | GWAN |  | 00:37 | 01:03 | 01:00 | 0 | 290 | 3.015000 | EXT | Смещение кромок. Вовнутрь. Величина смещения - 3 мм. |  | (c)
57675.227000 | 0.000000 | -0.046000 | -11.150000 | -11.196000 | 494.000000 | 827.000000 | 732.000000 | 494.000000 |  | 5195 | Смещение кромок | GWAN |  | 09:51 | 10:45 | 10:30 | 0 | 476 | 2.812000 | EXT | Смещение кромок. Вовнутрь. Величина смещения - 2.8 мм. |  | (c)
57686.377000 | 0.000000 | -0.026000 | -11.525000 | -11.551000 | -628.000000 | -463.000000 | -296.000000 | 0.000000 |  | 5196 | Смещение кромок | GWAN |  | 02:25 | 02:51 | 03:18 | 0 | 665 | 3.630000 | EXT | Смещение кромок. Наружу. Величина смещения - 3.6 мм. |  | (c)
57686.377000 | 0.000000 | -0.011000 | -11.525000 | -11.536000 | 917.000000 | 1198.000000 | 1110.000000 | 917.000000 |  | 5196 | Смещение кромок | GWAN |  | 06:34 | 07:20 | 07:05 | 0 | 386 | 2.669000 | EXT | Смещение кромок. Наружу. Величина смещения - 2.7 мм. |  | (c)
57686.377000 | 0.000000 | -0.031000 | -11.525000 | -11.556000 | 1843.000000 | 2218.000000 | 2190.000000 | 1843.000000 |  | 5196 | Смещение кромок | GWAN |  | 09:04 | 10:04 | 10:00 | 0 | 694 | 3.644000 | EXT | Смещение кромок. Вовнутрь. Величина смещения - 3.6 мм. |  | (c)
57699.686000 | 1.784000 | 1.767000 | -9.771000 | -9.788000 | -580.000000 | -401.000000 | -463.000000 | 347.000000 | 1767.000000 | 5197 |  | GOUG | GENE | 07:32 | 08:00 | 07:50 | 75 | 232 | 8.000000 | EXT | -. Задир. |  | (c)
57709.457000 | 0.000000 | -0.026000 | -10.640000 | -10.666000 | 2147.000000 | 2216.000000 | -2120.000000 | 1925.000000 |  | 5198 | Нарушение формы кольцевого шва | GWAN |  | 01:27 | 01:38 | 01:58 | 0 | 389 |  | EXT | Нарушение формы кольцевого шва |  | (c)
57709.457000 | 0.000000 | -0.015000 | -10.640000 | -10.655000 | -1473.000000 | -827.000000 | -698.000000 | 0.000000 |  | 5198 | Нарушение формы кольцевого шва | GWAN |  | 03:43 | 05:27 | 05:48 | 0 | 1549 |  | EXT | Нарушение формы кольцевого шва |  | (c)
57709.457000 | 0.000000 | -0.028000 | -10.640000 | -10.668000 | 424.000000 | 574.000000 | 1031.000000 | 424.000000 |  | 5198 | Нарушение формы кольцевого шва | GWAN |  | 08:49 | 09:13 | 10:27 | 0 | 1215 |  | EXT | Нарушение формы кольцевого шва |  | (c)
57720.097000 | 0.000000 | -0.040000 | -11.145000 | -11.185000 | 968.000000 | 1194.000000 | 1136.000000 | 968.000000 |  | 5199 | Смещение кромок | GWAN |  | 01:24 | 02:01 | 01:51 | 0 | 337 | 2.992000 | EXT | Смещение кромок. Вовнутрь. Величина смещения - 3 мм. |  | (c)
57720.097000 | 0.000000 | -0.030000 | -11.145000 | -11.175000 | 1441.000000 | 1560.000000 | 1787.000000 | 1441.000000 |  | 5199 | Смещение кромок | GWAN |  | 02:41 | 03:00 | 03:36 | 0 | 691 | 2.721000 | EXT | Смещение кромок. Вовнутрь. Величина смещения - 2.7 мм. |  | (c)
57720.097000 | 0.000000 | -0.022000 | -11.145000 | -11.167000 | -1805.000000 | -1484.000000 | -1567.000000 | 1330.000000 |  | 5199 | Нарушение формы кольцевого шва | GWAN |  | 05:57 | 06:48 | 06:35 | 0 | 475 |  | EXT | Нарушение формы кольцевого шва |  | (c)
57720.097000 | 0.000000 | -0.023000 | -11.145000 | -11.168000 | -1109.000000 | -962.000000 | -534.000000 | 0.000000 |  | 5199 | Нарушение формы кольцевого шва | GWAN |  | 07:49 | 08:13 | 09:22 | 0 | 1150 |  | EXT | Нарушение формы кольцевого шва |  | (c)
57720.097000 | 0.000000 | -0.050000 | -11.145000 | -11.195000 | 332.000000 | 413.000000 | 426.000000 | 332.000000 |  | 5199 | Смещение кромок | GWAN |  | 11:41 | 11:55 | 11:57 | 0 | 189 | 2.414000 | EXT | Смещение кромок. Наружу. Величина смещения - 2.4 мм. |  | (c)
57731.410000 | 0.168000 | 0.153000 | -11.112000 | -11.127000 | -357.000000 | 17.000000 | 388.000000 | 0.000000 | 153.000000 | 5200 |  | CORR | СIGR | 03:14 | 04:14 | 05:14 | 28 | 1489 | 14.000000 | EXT | - |  | (c)
57765.222000 | 0.000000 | -0.023000 | -11.435000 | -11.458000 | 2215.000000 | -2066.000000 | -1984.000000 | 1722.000000 |  | 5203 | Нарушение формы кольцевого шва | GWAN |  | 02:30 | 02:59 | 03:13 | 0 | 524 |  | EXT | Нарушение формы кольцевого шва |  | (c)
57776.657000 | 0.000000 | -0.028000 | -11.605000 | -11.633000 | -19.000000 | 607.000000 | 446.000000 | 0.000000 |  | 5204 | Нарушение формы кольцевого шва | GWAN |  | 01:20 | 03:01 | 02:35 | 0 | 930 |  | EXT | Нарушение формы кольцевого шва |  | (c)
57776.657000 | 0.000000 | -0.011000 | -11.605000 | -11.616000 | 1221.000000 | 1371.000000 | 1357.000000 | 1221.000000 |  | 5204 | Нарушение формы кольцевого шва | GWAN |  | 04:40 | 05:04 | 05:02 | 0 | 273 |  | EXT | Нарушение формы кольцевого шва |  | (c)
57799.487000 | 0.000000 | -0.019000 | -11.305000 | -11.324000 | 1904.000000 | 2020.000000 | 2022.000000 | 1904.000000 |  | 5206 | Нарушение формы кольцевого шва | GWAN |  | 07:44 | 08:03 | 08:03 | 0 | 236 |  | EXT | Нарушение формы кольцевого шва |  | (c)
57799.487000 | 0.000000 | -0.024000 | -11.305000 | -11.329000 | -1724.000000 | -1687.000000 | -1320.000000 | 917.000000 |  | 5206 | Нарушение формы кольцевого шва | GWAN |  | 09:59 | 10:04 | 11:04 | 0 | 807 |  | EXT | Нарушение формы кольцевого шва |  | (c)
57805.168000 | 5.681000 | 5.519000 | -5.624000 | -5.786000 | 4.000000 | 15.000000 | 13.000000 | 4.000000 | 5461.000000 | 5206 |  | LWAN |  | 02:37 | 02:39 | 02:39 | 325 | 17 | 10.000000 | EXT | -. Эквивалент потери металла 10%. |  | (c)
57806.405000 | 6.918000 | 6.754000 | -4.387000 | -4.551000 | 7.000000 | 15.000000 | 15.000000 | 7.000000 | 4247.000000 | 5206 |  | LWAN |  | 02:38 | 02:39 | 02:39 | 304 | 16 | 10.000000 | EXT | -. Эквивалент потери металла 10%. |  | (c)
57822.316000 | 11.524000 | 11.445000 | -0.051000 | -0.130000 | 841.000000 | 920.000000 | 1040.000000 | 841.000000 | 29.000000 | 5207 |  | CORR | GENE | 02:15 | 02:28 | 02:48 | 101 | 398 | 12.000000 | EXT | - |  | (c)
57833.527000 | 0.000000 | -0.045000 | -11.405000 | -11.450000 | 1285.000000 | 1507.000000 | 1713.000000 | 1285.000000 |  | 5209 | Нарушение формы кольцевого шва | GWAN |  | 08:00 | 08:35 | 09:08 | 0 | 854 |  | EXT | Нарушение формы кольцевого шва |  | (c)
57833.527000 | 0.000000 | -0.034000 | -11.405000 | -11.439000 | -1937.000000 | -1170.000000 | -1301.000000 | 665.000000 |  | 5209 | Нарушение формы кольцевого шва | GWAN |  | 11:19 | 01:23 | 01:02 | 0 | 1273 |  | EXT | Нарушение формы кольцевого шва |  | (c)
57844.932000 | 0.000000 | -0.030000 | -11.290000 | -11.320000 | -865.000000 | 269.000000 | 188.000000 | 0.000000 |  | 5210 | Нарушение формы кольцевого шва | GWAN |  | 09:03 | 00:06 | 11:53 | 0 | 2105 |  | EXT | Нарушение формы кольцевого шва |  | (c)
57849.465000 | 4.533000 | 4.182000 | -6.757000 | -7.108000 | -32.000000 | -2.000000 | 27.000000 | 0.000000 | 4182.000000 | 5210 |  | LWAN |  | 11:17 | 11:22 | 11:27 | 553 | 118 | 10.000000 | EXT | -. Эквивалент потери металла 10%. |  | (c)
57856.222000 | 0.000000 | -0.035000 | -11.280000 | -11.315000 | 1192.000000 | 1328.000000 | 1298.000000 | 1192.000000 |  | 5211 | Смещение кромок | GWAN |  | 01:59 | 02:21 | 02:17 | 0 | 212 | 2.554000 | EXT | Смещение кромок. Вовнутрь. Величина смещения - 2.6 мм. |  | (c)
57856.222000 | 0.000000 | -0.080000 | -11.280000 | -11.360000 | -1471.000000 | -870.000000 | -1102.000000 | 734.000000 |  | 5211 | Смещение кромок | GWAN |  | 06:50 | 08:27 | 07:49 | 0 | 738 | 3.903000 | EXT | Смещение кромок. Наружу. Величина смещения - 3.9 мм. |  | (c)
57867.502000 | 0.000000 | -0.022000 | -11.475000 | -11.497000 | 1052.000000 | 1862.000000 | 1505.000000 | 1052.000000 |  | 5212 | Нарушение формы кольцевого шва | GWAN |  | 06:15 | 08:26 | 07:28 | 0 | 906 |  | EXT | Нарушение формы кольцевого шва |  | (c)
57867.502000 | 0.000000 | -0.045000 | -11.475000 | -11.520000 | -1969.000000 | -1890.000000 | -1867.000000 | 1765.000000 |  | 5212 | Смещение кромок | GWAN |  | 10:08 | 10:20 | 10:24 | 0 | 203 | 5.042000 | EXT | Смещение кромок. Вовнутрь. Величина смещения - 5 мм. |  | (c)
57878.977000 | 0.000000 | -0.030000 | -11.195000 | -11.225000 | -1459.000000 | -1250.000000 | -1283.000000 | 1108.000000 |  | 5213 | Смещение кромок | GWAN |  | 02:23 | 02:57 | 02:51 | 0 | 351 | 2.979000 | EXT | Смещение кромок. Наружу. Величина смещения - 3 мм. |  | (c)
57878.977000 | 0.000000 | -0.020000 | -11.195000 | -11.215000 | -571.000000 | -304.000000 | -357.000000 | 144.000000 |  | 5213 | Смещение кромок | GWAN |  | 04:46 | 05:30 | 05:21 | 0 | 427 | 2.882000 | EXT | Смещение кромок. Наружу. Величина смещения - 2.9 мм. |  | (c)
57890.172000 | 0.000000 | -0.019000 | -11.305000 | -11.324000 | 1049.000000 | 1154.000000 | 1191.000000 | 1049.000000 |  | 5214 | Нарушение формы кольцевого шва | GWAN |  | 02:43 | 03:00 | 03:06 | 0 | 285 |  | EXT | Нарушение формы кольцевого шва |  | (c)
57890.247000 | 0.075000 | 0.020000 | -11.230000 | -11.285000 | 1591.000000 | -2166.000000 | 2115.000000 | 1591.000000 | 20.000000 | 5214 |  | CORR | GENE | 04:10 | 06:04 | 05:35 | 83 | 1047 | 13.000000 | EXT | - |  | (c)
57901.477000 | 0.000000 | -0.018000 | -11.310000 | -11.328000 | 1040.000000 | -1702.000000 | 1917.000000 | 1040.000000 |  | 5215 | Нарушение формы кольцевого шва | GWAN |  | 04:13 | 08:50 | 06:34 | 0 | 1754 |  | EXT | Нарушение формы кольцевого шва |  | (c)
57901.528000 | 0.051000 | 0.048000 | -11.259000 | -11.262000 | -669.000000 | -318.000000 | -285.000000 | 99.000000 | 48.000000 | 5215 |  | CORR | GENE | 11:37 | 00:34 | 00:39 | 88 | 768 | 11.000000 | EXT | - |  | (c)
57912.787000 | 0.000000 | -0.037000 | -11.310000 | -11.347000 | -1674.000000 | -1290.000000 | -1424.000000 | 1175.000000 |  | 5216 | Нарушение формы кольцевого шва | GWAN |  | 11:26 | 00:28 | 00:06 | 0 | 499 |  | EXT | Нарушение формы кольцевого шва |  | (c)
57924.097000 | 0.000000 | -0.019000 | -11.175000 | -11.194000 | -1148.000000 | -1016.000000 | -761.000000 | 373.000000 |  | 5217 | Нарушение формы кольцевого шва | GWAN |  | 02:48 | 03:10 | 03:51 | 0 | 775 |  | EXT | Нарушение формы кольцевого шва |  | (c)
57946.702000 | 0.000000 | -0.024000 | -11.335000 | -11.359000 | 638.000000 | 1297.000000 | 1065.000000 | 638.000000 |  | 5219 | Нарушение формы кольцевого шва | GWAN |  | 03:35 | 05:21 | 04:44 | 0 | 853 |  | EXT | Нарушение формы кольцевого шва |  | (c)
57953.289000 | 6.587000 | 6.498000 | -4.748000 | -4.837000 | -29.000000 | -17.000000 | -18.000000 | 8.000000 | 4593.000000 | 5219 |  | CORR | AXGR | 01:47 | 01:49 | 01:49 | 244 | 21 | 10.000000 | EXT | - |  | (c)
57969.422000 | 0.000000 | -0.026000 | -11.335000 | -11.361000 | -1217.000000 | -957.000000 | -947.000000 | 677.000000 |  | 5221 | Нарушение формы кольцевого шва | GWAN |  | 06:23 | 07:05 | 07:06 | 0 | 541 |  | EXT | Нарушение формы кольцевого шва |  | (c)
57980.757000 | 0.000000 | -0.030000 | -11.240000 | -11.270000 | -897.000000 | -722.000000 | -509.000000 | 121.000000 |  | 5222 | Смещение кромок | GWAN |  | 08:27 | 08:55 | 09:30 | 0 | 775 | 2.716000 | EXT | Смещение кромок. Вовнутрь. Величина смещения - 2.7 мм. |  | (c)
57991.997000 | 0.000000 | -0.025000 | -11.255000 | -11.280000 | -1160.000000 | -908.000000 | -870.000000 | 579.000000 |  | 5223 | Смещение кромок | GWAN |  | 00:36 | 01:16 | 01:23 | 0 | 581 | 2.719000 | EXT | Смещение кромок. Вовнутрь. Величина смещения - 2.7 мм. |  | (c)
57991.997000 | 0.000000 | -0.010000 | -11.255000 | -11.265000 | 559.000000 | 771.000000 | 787.000000 | 559.000000 |  | 5223 | Смещение кромок | GWAN |  | 05:13 | 05:47 | 05:50 | 0 | 456 | 2.498000 | EXT | Смещение кромок. Вовнутрь. Величина смещения - 2.5 мм. |  | (c)
57992.099000 | 0.102000 | 0.070000 | -11.153000 | -11.185000 | 1379.000000 | 1509.000000 | 1538.000000 | 1379.000000 | 70.000000 | 5223 |  | CORR | GENE | 07:25 | 07:46 | 07:51 | 72 | 318 | 12.000000 | EXT | - |  | (c)
58014.322000 | 0.000000 | -0.028000 | -11.545000 | -11.573000 | 146.000000 | 391.000000 | 599.000000 | 146.000000 |  | 5225 | Нарушение формы кольцевого шва | GWAN |  | 01:31 | 02:11 | 02:44 | 0 | 906 |  | EXT | Нарушение формы кольцевого шва |  | (c)
58014.322000 | 0.000000 | -0.015000 | -11.545000 | -11.560000 | 1438.000000 | 1691.000000 | 1674.000000 | 1438.000000 |  | 5225 | Смещение кромок | GWAN |  | 05:00 | 05:40 | 05:38 | 0 | 471 | 2.284000 | EXT | Смещение кромок. Вовнутрь. Величина смещения - 2.3 мм. |  | (c)
58048.197000 | 0.000000 | -0.019000 | -11.395000 | -11.414000 | 1755.000000 | 2069.000000 | 2067.000000 | 1755.000000 |  | 5228 | Нарушение формы кольцевого шва | GWAN |  | 03:38 | 04:28 | 04:28 | 0 | 625 |  | EXT | Нарушение формы кольцевого шва |  | (c)
58071.042000 | 0.000000 | -0.029000 | -11.315000 | -11.344000 | 433.000000 | 829.000000 | 820.000000 | 433.000000 |  | 5230 | Нарушение формы кольцевого шва | GWAN |  | 02:59 | 04:03 | 04:01 | 0 | 774 |  | EXT | Нарушение формы кольцевого шва |  | (c)
58071.042000 | 0.000000 | -0.037000 | -11.315000 | -11.352000 | -2056.000000 | -695.000000 | -1126.000000 | 195.000000 |  | 5230 | Нарушение формы кольцевого шва | GWAN |  | 08:17 | 11:57 | 10:47 | 0 | 1861 |  | EXT | Нарушение формы кольцевого шва |  | (c)
58082.357000 | 0.000000 | -0.023000 | -11.565000 | -11.588000 | -2221.000000 | -1407.000000 | -1639.000000 | 1056.000000 |  | 5231 | Нарушение формы кольцевого шва | GWAN |  | 02:47 | 04:58 | 04:21 | 0 | 1165 |  | EXT | Нарушение формы кольцевого шва |  | (c)
58105.177000 | 0.000000 | -0.005000 | -11.115000 | -11.120000 | -390.000000 | 6.000000 | 131.000000 | 0.000000 |  | 5233 | Нарушение формы кольцевого шва | GWAN |  | 05:22 | 06:26 | 06:46 | 0 | 1042 |  | EXT | Нарушение формы кольцевого шва |  | (c)
58116.292000 | 0.000000 | -0.030000 | -11.485000 | -11.515000 | -1594.000000 | -1393.000000 | -1239.000000 | 885.000000 |  | 5234 | Смещение кромок | GWAN |  | 00:28 | 01:00 | 01:25 | 0 | 709 | 2.703000 | EXT | Смещение кромок. Вовнутрь. Величина смещения - 2.7 мм. |  | (c)
58116.292000 | 0.000000 | -0.014000 | -11.485000 | -11.499000 | -223.000000 | -33.000000 | 359.000000 | 0.000000 |  | 5234 | Нарушение формы кольцевого шва | GWAN |  | 04:09 | 04:40 | 05:43 | 0 | 1163 |  | EXT | Нарушение формы кольцевого шва |  | (c)
58116.292000 | 0.000000 | -0.020000 | -11.485000 | -11.505000 | 1781.000000 | 1943.000000 | 2025.000000 | 1781.000000 |  | 5234 | Нарушение формы кольцевого шва | GWAN |  | 09:33 | 09:59 | 10:12 | 0 | 488 |  | EXT | Нарушение формы кольцевого шва |  | (c)
58126.971000 | 10.679000 | 10.585000 | -0.806000 | -0.900000 | -304.000000 | -195.000000 | -186.000000 | 68.000000 | 706.000000 | 5234 |  | DENT |  | 03:56 | 04:14 | 04:15 | 194 | 236 | 0.563380 |  | -. Аномалия находится вблизи продольного шва. |  | (c)
58127.777000 | 0.000000 | -0.021000 | -11.395000 | -11.416000 | -1296.000000 | -444.000000 | -136.000000 | 1024.000000 |  | 5235 | Нарушение формы кольцевого шва | GWAN |  | 09:19 | 11:36 | 00:26 | 0 | 2319 |  | EXT | Нарушение формы кольцевого шва |  | (c)
58139.172000 | 0.000000 | -0.035000 | -11.425000 | -11.460000 | -896.000000 | -624.000000 | -188.000000 | 0.000000 |  | 5236 | Нарушение формы кольцевого шва | GWAN |  | 00:19 | 01:03 | 02:13 | 0 | 1416 |  | EXT | Нарушение формы кольцевого шва |  | (c)
58150.597000 | 0.000000 | -0.027000 | -10.410000 | -10.437000 | -353.000000 | 57.000000 | -26.000000 | 0.000000 |  | 5237а | Нарушение формы кольцевого шва | GWAN |  | 03:05 | 04:11 | 03:58 | 0 | 654 |  | EXT | Нарушение формы кольцевого шва |  | (c)
58172.947000 | 0.000000 | -0.020000 | -11.400000 | -11.420000 | -978.000000 | -66.000000 | -210.000000 | 0.000000 |  | 5238б | Нарушение формы кольцевого шва | GWAN |  | 03:53 | 06:21 | 05:57 | 0 | 1536 |  | EXT | Нарушение формы кольцевого шва |  | (c)
58184.347000 | 0.000000 | -0.025000 | -11.015000 | -11.040000 | 645.000000 | 744.000000 | 1025.000000 | 645.000000 |  | 5240 | Нарушение формы кольцевого шва | GWAN |  | 03:17 | 03:33 | 04:19 | 0 | 761 |  | EXT | Нарушение формы кольцевого шва |  | (c)
58184.347000 | 0.000000 | -0.019000 | -11.015000 | -11.034000 | 1732.000000 | 2007.000000 | 2028.000000 | 1732.000000 |  | 5240 | Нарушение формы кольцевого шва | GWAN |  | 06:13 | 06:57 | 07:01 | 0 | 590 |  | EXT | Нарушение формы кольцевого шва |  | (c)
58195.310000 | 10.963000 | 10.924000 | -0.052000 | -0.091000 | 681.000000 | 848.000000 | 894.000000 | 681.000000 | 32.000000 | 5240 |  | CORR | GENE | 03:23 | 03:50 | 03:58 | 59 | 425 | 11.000000 | EXT | - |  | (c)
58195.362000 | 0.000000 | -0.021000 | -10.960000 | -10.981000 | -564.000000 | -482.000000 | -372.000000 | 181.000000 |  | 5241 | Нарушение формы кольцевого шва | GWAN |  | 00:19 | 00:32 | 00:50 | 0 | 383 |  | EXT | Нарушение формы кольцевого шва |  | (c)
58195.362000 | 0.000000 | -0.030000 | -10.960000 | -10.990000 | -88.000000 | 196.000000 | 95.000000 | 0.000000 |  | 5241 | Смещение кромок | GWAN |  | 01:36 | 02:22 | 02:05 | 0 | 366 | 3.627000 | EXT | Смещение кромок. Наружу. Величина смещения - 3.6 мм. |  | (c)
58228.937000 | 0.000000 | -0.035000 | -11.050000 | -11.085000 | -1167.000000 | -987.000000 | -1028.000000 | 889.000000 |  | 5244 | Смещение кромок | GWAN |  | 00:15 | 00:44 | 00:37 | 0 | 279 | 3.568000 | EXT | Смещение кромок. Наружу. Величина смещения - 3.6 мм. |  | (c)
58228.937000 | 0.000000 | -0.025000 | -11.050000 | -11.075000 | -2222.000000 | -2117.000000 | -2068.000000 | 1914.000000 |  | 5244 | Смещение кромок | GWAN |  | 09:24 | 09:41 | 09:49 | 0 | 308 | 2.357000 | EXT | Смещение кромок. Вовнутрь. Величина смещения - 2.4 мм. |  | (c)
58262.012000 | 0.000000 | -0.021000 | -11.030000 | -11.051000 | -1181.000000 | -976.000000 | -544.000000 | 92.000000 |  | 5247 | Нарушение формы кольцевого шва | GWAN |  | 10:18 | 10:51 | 00:01 | 0 | 1273 |  | EXT | Нарушение формы кольцевого шва |  | (c)
58283.577000 | 0.000000 | -0.034000 | -11.620000 | -11.654000 | -802.000000 | -365.000000 | -323.000000 | 0.000000 |  | 5249 | Нарушение формы кольцевого шва | GWAN |  | 02:30 | 03:41 | 03:48 | 0 | 958 |  | EXT | Нарушение формы кольцевого шва |  | (c)
58283.577000 | 0.000000 | -0.024000 | -11.620000 | -11.644000 | 1337.000000 | 1601.000000 | 1647.000000 | 1337.000000 |  | 5249 | Нарушение формы кольцевого шва | GWAN |  | 08:16 | 08:58 | 09:06 | 0 | 620 |  | EXT | Нарушение формы кольцевого шва |  | (c)
58284.808000 | 1.231000 | 0.994000 | -10.389000 | -10.626000 | -40.000000 | -23.000000 | -27.000000 | 14.000000 | 994.000000 | 5249 |  | LWAN |  | 04:33 | 04:36 | 04:35 | 380 | 26 | 10.000000 | EXT | -. Эквивалент потери металла 10%. |  | (c)
58295.197000 | 0.000000 | -0.025000 | -11.600000 | -11.625000 | 2019.000000 | -2134.000000 | -2043.000000 | 1643.000000 |  | 5250 | Смещение кромок | GWAN |  | 01:10 | 02:00 | 02:14 | 0 | 799 | 2.733000 | EXT | Смещение кромок. Вовнутрь. Величина смещения - 2.7 мм. |  | (c)
58318.553000 | 0.146000 | 0.135000 | -11.499000 | -11.510000 | 1121.000000 | 1430.000000 | 1622.000000 | 1121.000000 | 135.000000 | 5252 |  | CORR | СIGR | 03:35 | 04:25 | 04:56 | 23 | 1003 | 11.000000 | EXT | - |  | (c)
58330.052000 | 0.000000 | -0.030000 | -11.340000 | -11.370000 | 342.000000 | 519.000000 | 489.000000 | 342.000000 |  | 5253 | Смещение кромок | GWAN |  | 01:04 | 01:33 | 01:28 | 0 | 293 | 2.724000 | EXT | Смещение кромок. Вовнутрь. Величина смещения - 2.7 мм. |  | (c)
58330.052000 | 0.000000 | -0.029000 | -11.340000 | -11.369000 | 1683.000000 | -2205.000000 | 2072.000000 | 1683.000000 |  | 5253 | Нарушение формы кольцевого шва | GWAN |  | 04:41 | 06:13 | 05:44 | 0 | 777 |  | EXT | Нарушение формы кольцевого шва |  | (c)
58341.392000 | 0.000000 | -0.018000 | -11.270000 | -11.288000 | 1259.000000 | -1158.000000 | -1979.000000 | 756.000000 |  | 5254 | Нарушение формы кольцевого шва | GWAN |  | 10:55 | 04:25 | 02:13 | 0 | 2446 |  | EXT | Нарушение формы кольцевого шва |  | (c)
58352.662000 | 0.000000 | -0.031000 | -11.140000 | -11.171000 | 622.000000 | -1923.000000 | 1799.000000 | 622.000000 |  | 5255 | Нарушение формы кольцевого шва | GWAN |  | 00:05 | 05:14 | 03:15 | 0 | 2354 |  | EXT | Нарушение формы кольцевого шва |  | (c)
58363.802000 | 0.000000 | -0.036000 | -11.095000 | -11.131000 | 2105.000000 | -2193.000000 | 2226.000000 | 2105.000000 |  | 5256 | Смещение кромок | GWAN |  | 00:35 | 01:01 | 00:54 | 0 | 241 | 2.717000 | EXT | Смещение кромок. Вовнутрь. Величина смещения - 2.7 мм. |  | (c)
58363.802000 | 0.000000 | -0.031000 | -11.095000 | -11.126000 | -1865.000000 | -1697.000000 | -1725.000000 | 1586.000000 |  | 5256 | Смещение кромок | GWAN |  | 01:54 | 02:21 | 02:16 | 0 | 279 | 2.924000 | EXT | Смещение кромок. Вовнутрь. Величина смещения - 2.9 мм. |  | (c)
58374.897000 | 0.000000 | -0.017000 | -11.235000 | -11.252000 | -917.000000 | -691.000000 | -559.000000 | 202.000000 |  | 5257 | Нарушение формы кольцевого шва | GWAN |  | 04:52 | 05:28 | 05:50 | 0 | 715 |  | EXT | Нарушение формы кольцевого шва |  | (c)
58386.132000 | 0.000000 | -0.040000 | -11.065000 | -11.105000 | -1857.000000 | -1138.000000 | -871.000000 | 0.000000 |  | 5258 | Нарушение формы кольцевого шва | GWAN |  | 04:14 | 06:10 | 06:53 | 0 | 1970 |  | EXT | Нарушение формы кольцевого шва |  | (c)
58397.197000 | 0.000000 | -0.035000 | -11.340000 | -11.375000 | -1795.000000 | -1653.000000 | -1658.000000 | 1522.000000 |  | 5259 | Смещение кромок | GWAN |  | 00:34 | 00:57 | 00:56 | 0 | 273 | 4.563000 | EXT | Смещение кромок. Вовнутрь. Величина смещения - 4.6 мм. |  | (c)
58397.197000 | 0.000000 | -0.030000 | -11.340000 | -11.370000 | -944.000000 | -807.000000 | -765.000000 | 587.000000 |  | 5259 | Смещение кромок | GWAN |  | 02:51 | 03:13 | 03:20 | 0 | 357 | 2.462000 | EXT | Смещение кромок. Наружу. Величина смещения - 2.5 мм. |  | (c)
58397.197000 | 0.000000 | -0.020000 | -11.340000 | -11.360000 | -250.000000 | 61.000000 | -17.000000 | 0.000000 |  | 5259 | Смещение кромок | GWAN |  | 04:43 | 05:33 | 05:21 | 0 | 465 | 3.882000 | EXT | Смещение кромок. Вовнутрь. Величина смещения - 3.9 мм. |  | (c)
58397.197000 | 0.000000 | -0.030000 | -11.340000 | -11.370000 | -2187.000000 | -2065.000000 | -2100.000000 | 2013.000000 |  | 5259 | Смещение кромок | GWAN |  | 11:31 | 11:50 | 11:45 | 0 | 174 | 3.309000 | EXT | Смещение кромок. Вовнутрь. Величина смещения - 3.3 мм. |  | (c)
58408.537000 | 0.000000 | -0.026000 | -10.880000 | -10.906000 | -1108.000000 | -674.000000 | -641.000000 | 174.000000 |  | 5260 | Нарушение формы кольцевого шва | GWAN |  | 01:51 | 03:01 | 03:06 | 0 | 934 |  | EXT | Нарушение формы кольцевого шва |  | (c)
58418.764000 | 10.227000 | 10.141000 | -0.653000 | -0.739000 | 1552.000000 | 1607.000000 | 1624.000000 | 1552.000000 | 615.000000 | 5260 |  | DENT |  | 09:00 | 09:09 | 09:12 | 124 | 144 | 0.563380 |  | - |  | (c)
58419.417000 | 0.000000 | -0.029000 | -11.045000 | -11.074000 | -1130.000000 | -521.000000 | -202.000000 | 725.000000 |  | 5261 | Нарушение формы кольцевого шва | GWAN |  | 10:42 | 00:20 | 01:12 | 0 | 1855 |  | EXT | Нарушение формы кольцевого шва |  | (c)
58430.462000 | 0.000000 | -0.025000 | -11.505000 | -11.530000 | 1400.000000 | 1536.000000 | 1539.000000 | 1400.000000 |  | 5262 | Смещение кромок | GWAN |  | 02:41 | 03:03 | 03:04 | 0 | 279 | 2.334000 | EXT | Смещение кромок. Вовнутрь. Величина смещения - 2.3 мм. |  | (c)
58465.002000 | 0.000000 | -0.035000 | -11.180000 | -11.215000 | 1262.000000 | 1500.000000 | 1445.000000 | 1262.000000 |  | 5265 | Смещение кромок | GWAN |  | 01:31 | 02:09 | 02:00 | 0 | 366 | 3.299000 | EXT | Смещение кромок. Вовнутрь. Величина смещения - 3.3 мм. |  | (c)
58465.002000 | 0.000000 | -0.031000 | -11.180000 | -11.211000 | -1412.000000 | -1142.000000 | -914.000000 | 415.000000 |  | 5265 | Нарушение формы кольцевого шва | GWAN |  | 06:19 | 07:03 | 07:40 | 0 | 997 |  | EXT | Нарушение формы кольцевого шва |  | (c)
58476.182000 | 0.000000 | -0.019000 | -11.405000 | -11.424000 | 822.000000 | 1031.000000 | 1238.000000 | 822.000000 |  | 5266 | Нарушение формы кольцевого шва | GWAN |  | 05:29 | 06:03 | 06:36 | 0 | 832 |  | EXT | Нарушение формы кольцевого шва |  | (c)
58476.182000 | 0.000000 | -0.033000 | -11.405000 | -11.438000 | -2183.000000 | -1891.000000 | -1886.000000 | 1589.000000 |  | 5266 | Нарушение формы кольцевого шва | GWAN |  | 09:24 | 10:11 | 10:12 | 0 | 594 |  | EXT | Нарушение формы кольцевого шва |  | (c)
58498.627000 | 0.000000 | -0.040000 | -11.305000 | -11.345000 | 1833.000000 | 1946.000000 | 1982.000000 | 1833.000000 |  | 5268 | Смещение кромок | GWAN |  | 02:10 | 02:28 | 02:34 | 0 | 299 | 3.962000 | EXT | Смещение кромок. Вовнутрь. Величина смещения - 4 мм. |  | (c)
58498.627000 | 0.000000 | -0.035000 | -11.305000 | -11.340000 | -1684.000000 | -1548.000000 | -1513.000000 | 1342.000000 |  | 5268 | Смещение кромок | GWAN |  | 04:42 | 05:04 | 05:10 | 0 | 343 | 3.030000 | EXT | Смещение кромок. Наружу. Величина смещения - 3 мм. |  | (c)
58498.627000 | 0.000000 | -0.017000 | -11.305000 | -11.322000 | -1638.000000 | -1511.000000 | -1460.000000 | 1283.000000 |  | 5268 | Вышлифовка на шве | GWAN |  | 04:50 | 05:10 | 05:18 | 44 | 356 | 11.000000 | EXT | Вышлифовка на шве |  | (c)
58498.627000 | 0.000000 | -0.020000 | -11.305000 | -11.325000 | -1168.000000 | -1034.000000 | -985.000000 | 802.000000 |  | 5268 | Смещение кромок | GWAN |  | 06:06 | 06:27 | 06:35 | 0 | 366 | 3.895000 | EXT | Смещение кромок. Вовнутрь. Величина смещения - 3.9 мм. |  | (c)
58498.627000 | 0.000000 | -0.034000 | -11.305000 | -11.339000 | 865.000000 | 1147.000000 | 1119.000000 | 865.000000 |  | 5268 | Нарушение формы кольцевого шва | GWAN |  | 11:34 | 00:19 | 00:15 | 0 | 509 |  | EXT | Нарушение формы кольцевого шва |  | (c)
58509.932000 | 0.000000 | -0.019000 | -11.390000 | -11.409000 | -1014.000000 | -831.000000 | -873.000000 | 732.000000 |  | 5269 | Нарушение формы кольцевого шва | GWAN |  | 04:13 | 04:42 | 04:35 | 0 | 281 |  | EXT | Нарушение формы кольцевого шва |  | (c)
58509.932000 | 0.000000 | -0.029000 | -11.390000 | -11.419000 | 1127.000000 | 1351.000000 | 1322.000000 | 1127.000000 |  | 5269 | Нарушение формы кольцевого шва | GWAN |  | 09:58 | 10:34 | 10:29 | 0 | 390 |  | EXT | Нарушение формы кольцевого шва |  | (c)
58532.627000 | 0.000000 | -0.036000 | -11.185000 | -11.221000 | -1225.000000 | -1124.000000 | -1140.000000 | 1054.000000 |  | 5271 | Смещение кромок | GWAN |  | 11:17 | 11:34 | 11:31 | 0 | 171 | 3.367000 | EXT | Смещение кромок. Наружу. Величина смещения - 3.4 мм. |  | (c)
58566.082000 | 0.000000 | -0.024000 | -11.180000 | -11.204000 | 1723.000000 | 1805.000000 | 1834.000000 | 1723.000000 |  | 5274 | Нарушение формы кольцевого шва | GWAN |  | 00:11 | 00:24 | 00:29 | 0 | 223 |  | EXT | Нарушение формы кольцевого шва |  | (c)
58566.082000 | 0.000000 | -0.035000 | -11.180000 | -11.215000 | -2189.000000 | -2058.000000 | -2026.000000 | 1863.000000 |  | 5274 | Смещение кромок | GWAN |  | 01:40 | 02:01 | 02:06 | 0 | 325 | 3.026000 | EXT | Смещение кромок. Вовнутрь. Величина смещения - 3 мм. |  | (c)
58566.082000 | 0.000000 | -0.015000 | -11.180000 | -11.195000 | -440.000000 | -284.000000 | -205.000000 | 0.000000 |  | 5274 | Смещение кромок | GWAN |  | 06:22 | 06:47 | 07:00 | 0 | 471 | 2.874000 | EXT | Смещение кромок. Вовнутрь. Величина смещения - 2.9 мм. |  | (c)
58566.082000 | 0.000000 | -0.022000 | -11.180000 | -11.202000 | 1111.000000 | 1235.000000 | 1268.000000 | 1111.000000 |  | 5274 | Нарушение формы кольцевого шва | GWAN |  | 10:32 | 10:52 | 10:58 | 0 | 315 |  | EXT | Нарушение формы кольцевого шва |  | (c)
58577.262000 | 0.000000 | -0.028000 | -11.340000 | -11.368000 | -1695.000000 | -958.000000 | -1187.000000 | 679.000000 |  | 5275 | Нарушение формы кольцевого шва | GWAN |  | 02:51 | 04:49 | 04:13 | 0 | 1017 |  | EXT | Нарушение формы кольцевого шва. Аномалия находится на упругопластическом изгибе: R=551 D, максимальное растяжение на 11.7 час. |  | (c)
58577.262000 | 0.000000 | -0.027000 | -11.340000 | -11.367000 | -192.000000 | -16.000000 | 26.000000 | 0.000000 |  | 5275 | Нарушение формы кольцевого шва | GWAN |  | 06:53 | 07:22 | 07:28 | 0 | 437 |  | EXT | Нарушение формы кольцевого шва. Аномалия находится на упругопластическом изгибе: R=551 D, максимальное растяжение на 11.7 час. |  | (c)
58577.262000 | 0.000000 | -0.025000 | -11.340000 | -11.365000 | 1661.000000 | 1802.000000 | 1810.000000 | 1661.000000 |  | 5275 | Нарушение формы кольцевого шва | GWAN |  | 11:52 | 00:15 | 00:16 | 0 | 299 |  | EXT | Нарушение формы кольцевого шва. Аномалия находится на упругопластическом изгибе: R=551 D, максимальное растяжение на 11.7 час. |  | (c)
58599.717000 | 0.000000 | -0.017000 | -11.310000 | -11.327000 | 898.000000 | 1036.000000 | 1059.000000 | 898.000000 |  | 5277 | Нарушение формы кольцевого шва | GWAN |  | 11:54 | 00:16 | 00:20 | 0 | 322 |  | EXT | Нарушение формы кольцевого шва |  | (c)
58633.017000 | 0.000000 | -0.005000 | -11.625000 | -11.630000 | 577.000000 | 795.000000 | 779.000000 | 577.000000 |  | 5280 | Смещение кромок | GWAN |  | 05:23 | 05:58 | 05:55 | 0 | 404 | 3.420000 | EXT | Смещение кромок. Наружу. Величина смещения - 3.4 мм. |  | (c)
58633.017000 | 0.000000 | -0.005000 | -11.625000 | -11.630000 | 1166.000000 | 1378.000000 | 1441.000000 | 1166.000000 |  | 5280 | Смещение кромок | GWAN |  | 06:58 | 07:32 | 07:42 | 0 | 549 | 2.767000 | EXT | Смещение кромок. Вовнутрь. Величина смещения - 2.8 мм. |  | (c)
58633.110000 | 0.093000 | 0.067000 | -11.532000 | -11.558000 | 1219.000000 | 1442.000000 | 1608.000000 | 1219.000000 | 67.000000 | 5280 |  | CORR | GENE | 07:06 | 07:42 | 08:09 | 46 | 779 | 10.000000 | EXT | - |  | (c)
58644.642000 | 0.000000 | -0.025000 | -11.180000 | -11.205000 | -1297.000000 | -1095.000000 | -1140.000000 | 984.000000 |  | 5281 | Нарушение формы кольцевого шва | GWAN |  | 07:58 | 08:31 | 08:24 | 0 | 313 |  | EXT | Нарушение формы кольцевого шва |  | (c)
58644.642000 | 0.000000 | -0.020000 | -11.180000 | -11.200000 | -412.000000 | -50.000000 | -138.000000 | 0.000000 |  | 5281 | Нарушение формы кольцевого шва | GWAN |  | 10:21 | 11:19 | 11:05 | 0 | 548 |  | EXT | Нарушение формы кольцевого шва |  | (c)
58655.822000 | 0.000000 | -0.018000 | -11.240000 | -11.258000 | 6.000000 | 84.000000 | 113.000000 | 6.000000 |  | 5282 | Нарушение формы кольцевого шва | GWAN |  | 09:46 | 09:58 | 10:03 | 0 | 214 |  | EXT | Нарушение формы кольцевого шва |  | (c)
58655.822000 | 0.000000 | -0.026000 | -11.240000 | -11.266000 | 710.000000 | 826.000000 | 991.000000 | 710.000000 |  | 5282 | Нарушение формы кольцевого шва | GWAN |  | 11:39 | 11:58 | 00:25 | 0 | 562 |  | EXT | Нарушение формы кольцевого шва |  | (c)
58667.062000 | 0.000000 | -0.024000 | -11.445000 | -11.469000 | -1643.000000 | -1364.000000 | -1123.000000 | 603.000000 |  | 5283 | Нарушение формы кольцевого шва | GWAN |  | 03:54 | 04:39 | 05:18 | 0 | 1040 |  | EXT | Нарушение формы кольцевого шва |  | (c)
58678.507000 | 0.000000 | -0.009000 | -11.430000 | -11.439000 | 158.000000 | 342.000000 | 469.000000 | 158.000000 |  | 5284 | Нарушение формы кольцевого шва | GWAN |  | 02:45 | 03:15 | 03:35 | 0 | 622 |  | EXT | Нарушение формы кольцевого шва |  | (c)
58689.095000 | 10.588000 | 10.526000 | -0.842000 | -0.904000 | 928.000000 | 964.000000 | 974.000000 | 928.000000 | 792.000000 | 5284 |  | DENT |  | 04:49 | 04:55 | 04:57 | 112 | 93 | 0.281690 |  | - |  | (c)
58701.505000 | 11.568000 | 11.501000 | -0.047000 | -0.114000 | -1109.000000 | -894.000000 | -890.000000 | 670.000000 | 37.000000 | 5285 |  | CORR | GENE | 03:02 | 03:36 | 03:37 | 77 | 439 | 14.000000 | EXT | - |  | (c)
58713.172000 | 0.000000 | -0.041000 | -11.130000 | -11.171000 | -1342.000000 | -1028.000000 | -996.000000 | 651.000000 |  | 5287 | Нарушение формы кольцевого шва | GWAN |  | 03:12 | 04:03 | 04:08 | 0 | 691 |  | EXT | Нарушение формы кольцевого шва |  | (c)
58724.302000 | 0.000000 | -0.022000 | -11.135000 | -11.157000 | 1824.000000 | -2200.000000 | -1674.000000 | 711.000000 |  | 5288 | Нарушение формы кольцевого шва | GWAN |  | 04:03 | 05:14 | 06:39 | 0 | 1925 |  | EXT | Нарушение формы кольцевого шва |  | (c)
58735.437000 | 0.000000 | -0.034000 | -10.880000 | -10.914000 | -1788.000000 | -1374.000000 | -638.000000 | 0.000000 |  | 5289 | Нарушение формы кольцевого шва | GWAN |  | 00:44 | 01:51 | 03:50 | 0 | 2301 |  | EXT | Нарушение формы кольцевого шва |  | (c)
58735.437000 | 0.000000 | -0.031000 | -10.880000 | -10.911000 | 1177.000000 | 1287.000000 | 1458.000000 | 1177.000000 |  | 5289 | Смещение кромок | GWAN |  | 08:43 | 09:01 | 09:28 | 0 | 561 | 3.385000 | EXT | Смещение кромок. Наружу. Величина смещения - 3.4 мм. |  | (c)
58746.317000 | 0.000000 | -0.025000 | -11.280000 | -11.305000 | 1406.000000 | 1627.000000 | -1779.000000 | 502.000000 |  | 5290 | Нарушение формы кольцевого шва | GWAN |  | 00:35 | 01:10 | 04:01 | 0 | 2553 |  | EXT | Нарушение формы кольцевого шва |  | (c)
58757.597000 | 0.000000 | -0.035000 | -11.210000 | -11.245000 | 19.000000 | 288.000000 | 209.000000 | 19.000000 |  | 5291 | Смещение кромок | GWAN |  | 01:05 | 01:48 | 01:35 | 0 | 380 | 3.067000 | EXT | Смещение кромок. Вовнутрь. Величина смещения - 3.1 мм. |  | (c)
58757.597000 | 0.000000 | -0.018000 | -11.210000 | -11.228000 | 756.000000 | 830.000000 | 1432.000000 | 756.000000 |  | 5291 | Нарушение формы кольцевого шва | GWAN |  | 03:04 | 03:16 | 04:53 | 0 | 1351 |  | EXT | Нарушение формы кольцевого шва |  | (c)
58757.597000 | 0.000000 | -0.026000 | -11.210000 | -11.236000 | 2131.000000 | 2222.000000 | -2207.000000 | 2083.000000 |  | 5291 | Нарушение формы кольцевого шва | GWAN |  | 06:46 | 07:00 | 07:06 | 0 | 247 |  | EXT | Нарушение формы кольцевого шва |  | (c)
58768.807000 | 0.000000 | -0.040000 | -11.515000 | -11.555000 | -1693.000000 | -1218.000000 | -1277.000000 | 862.000000 |  | 5292 | Нарушение формы кольцевого шва | GWAN |  | 02:31 | 03:47 | 03:38 | 0 | 832 |  | EXT | Нарушение формы кольцевого шва |  | (c)
58780.322000 | 0.000000 | -0.011000 | -11.230000 | -11.241000 | -324.000000 | -71.000000 | -93.000000 | 0.000000 |  | 5293 | Нарушение формы кольцевого шва | GWAN |  | 02:34 | 03:15 | 03:12 | 0 | 463 |  | EXT | Нарушение формы кольцевого шва |  | (c)
58791.552000 | 0.000000 | -0.025000 | -11.175000 | -11.200000 | 564.000000 | 746.000000 | 805.000000 | 564.000000 |  | 5294 | Нарушение формы кольцевого шва | GWAN |  | 07:32 | 08:02 | 08:11 | 0 | 483 |  | EXT | Нарушение формы кольцевого шва |  | (c)
58791.552000 | 0.000000 | -0.037000 | -11.175000 | -11.212000 | 2206.000000 | -1184.000000 | -1492.000000 | 729.000000 |  | 5294 | Нарушение формы кольцевого шва | GWAN |  | 11:57 | 02:50 | 02:00 | 0 | 1527 |  | EXT | Нарушение формы кольцевого шва |  | (c)
58858.972000 | 0.000000 | -0.029000 | -11.130000 | -11.159000 | -1173.000000 | -503.000000 | -714.000000 | 255.000000 |  | 5300 | Нарушение формы кольцевого шва | GWAN |  | 08:22 | 10:10 | 09:36 | 0 | 918 |  | EXT | Нарушение формы кольцевого шва |  | (c)
58870.102000 | 0.000000 | -0.020000 | -11.120000 | -11.140000 | 68.000000 | 780.000000 | 530.000000 | 68.000000 |  | 5301 | Смещение кромок | GWAN |  | 00:49 | 02:44 | 02:04 | 0 | 924 | 2.891000 | EXT | Смещение кромок. Вовнутрь. Величина смещения - 2.9 мм. |  | (c)
58881.222000 | 0.000000 | -0.060000 | -11.255000 | -11.315000 | -1833.000000 | -1755.000000 | -1569.000000 | 1305.000000 |  | 5302 | Смещение кромок | GWAN |  | 04:15 | 04:27 | 04:57 | 0 | 529 | 2.281000 | EXT | Смещение кромок. Наружу. Величина смещения - 2.3 мм. |  | (c)
58881.222000 | 0.000000 | -0.020000 | -11.255000 | -11.275000 | -788.000000 | -576.000000 | -440.000000 | 91.000000 |  | 5302 | Смещение кромок | GWAN |  | 07:03 | 07:37 | 07:59 | 0 | 697 | 3.519000 | EXT | Смещение кромок. Вовнутрь. Величина смещения - 3.5 мм. |  | (c)
58882.878000 | 1.656000 | 1.463000 | -9.599000 | -9.792000 | -1459.000000 | -1311.000000 | -1330.000000 | 1201.000000 | 1463.000000 | 5302 |  | DENT |  | 05:15 | 05:39 | 05:36 | 335 | 258 | 0.352113 |  | - |  | (c)
58888.031000 | 6.809000 | 6.630000 | -4.446000 | -4.625000 | -1511.000000 | -1206.000000 | -1302.000000 | 1093.000000 | 4310.000000 | 5302 |  | DENT |  | 05:07 | 05:56 | 05:40 | 315 | 418 | 0.352113 |  | - |  | (c)
58903.009000 | 10.532000 | 10.522000 | -0.143000 | -0.153000 | 1475.000000 | 1743.000000 | 1677.000000 | 1475.000000 | 128.000000 | 5303 |  | CORR | СIGR | 06:24 | 07:07 | 06:56 | 25 | 403 | 11.000000 | EXT | - |  | (c)
58903.152000 | 0.000000 | -0.024000 | -11.605000 | -11.629000 | -1045.000000 | -962.000000 | -870.000000 | 696.000000 |  | 5304 | Нарушение формы кольцевого шва | GWAN |  | 05:48 | 06:01 | 06:16 | 0 | 349 |  | EXT | Нарушение формы кольцевого шва |  | (c)
58903.152000 | 0.000000 | -0.032000 | -11.605000 | -11.637000 | 4.000000 | 142.000000 | 478.000000 | 4.000000 |  | 5304 | Нарушение формы кольцевого шва | GWAN |  | 08:37 | 09:00 | 09:54 | 0 | 948 |  | EXT | Нарушение формы кольцевого шва |  | (c)
58903.312000 | 0.160000 | 0.113000 | -11.445000 | -11.492000 | -1732.000000 | -1388.000000 | -1094.000000 | 455.000000 | 113.000000 | 5304 |  | CORR | GENE | 03:57 | 04:53 | 05:40 | 62 | 1277 | 15.000000 | EXT | - |  | (c)
58914.757000 | 0.000000 | -0.026000 | -11.280000 | -11.306000 | -220.000000 | -80.000000 | 132.000000 | 0.000000 |  | 5305 | Нарушение формы кольцевого шва | GWAN |  | 01:54 | 02:17 | 02:51 | 0 | 703 |  | EXT | Нарушение формы кольцевого шва |  | (c)
58914.757000 | 0.000000 | -0.026000 | -11.280000 | -11.306000 | 2207.000000 | -2034.000000 | -2023.000000 | 1792.000000 |  | 5305 | Нарушение формы кольцевого шва | GWAN |  | 08:26 | 09:01 | 09:03 | 0 | 461 |  | EXT | Нарушение формы кольцевого шва |  | (c)
58914.757000 | 0.000000 | -0.024000 | -11.280000 | -11.304000 | -1402.000000 | -1166.000000 | -1223.000000 | 1043.000000 |  | 5305 | Нарушение формы кольцевого шва | GWAN |  | 10:43 | 11:21 | 11:12 | 0 | 358 |  | EXT | Нарушение формы кольцевого шва |  | (c)
58926.022000 | 11.265000 | 11.154000 | -0.015000 | -0.126000 | 898.000000 | 1063.000000 | 1206.000000 | 898.000000 | 5.000000 | 5305 |  | CORR | GENE | 04:54 | 05:21 | 05:44 | 121 | 617 | 10.000000 | EXT | - |  | (c)
58926.037000 | 0.000000 | -0.013000 | -11.385000 | -11.398000 | -1631.000000 | -522.000000 | -394.000000 | 0.000000 |  | 5306 | Нарушение формы кольцевого шва | GWAN |  | 00:52 | 03:51 | 04:11 | 0 | 2473 |  | EXT | Нарушение формы кольцевого шва |  | (c)
58932.621000 | 6.584000 | 6.082000 | -4.801000 | -5.303000 | -52.000000 | -26.000000 | -29.000000 | 7.000000 | 4569.000000 | 5306 |  | LWAN |  | 05:07 | 05:11 | 05:10 | 734 | 45 | 12.000000 | EXT | -. Эквивалент потери металла 12%. |  | (c)
58936.699000 | 10.662000 | 10.441000 | -0.723000 | -0.944000 | -50.000000 | -29.000000 | -35.000000 | 20.000000 | 228.000000 | 5306 |  | LWAN |  | 05:07 | 05:10 | 05:09 | 716 | 30 | 12.000000 | EXT | -. Эквивалент потери металла 12%. |  | (c)
58937.422000 | 0.000000 | -0.037000 | -11.260000 | -11.297000 | 1152.000000 | 1325.000000 | 1415.000000 | 1152.000000 |  | 5307 | Вышлифовка на шве | GWAN |  | 03:18 | 03:46 | 04:01 | 89 | 526 | 11.000000 | EXT | Вышлифовка на шве |  | (c)
58937.422000 | 0.000000 | -0.025000 | -11.260000 | -11.285000 | 1232.000000 | 1450.000000 | 1395.000000 | 1232.000000 |  | 5307 | Смещение кромок | GWAN |  | 03:31 | 04:06 | 03:57 | 0 | 325 | 4.486000 | EXT | Смещение кромок. Наружу. Величина смещения - 4.5 мм. |  | (c)
58937.422000 | 0.000000 | -0.027000 | -11.260000 | -11.287000 | 1811.000000 | 1902.000000 | 1979.000000 | 1811.000000 |  | 5307 | Нарушение формы кольцевого шва | GWAN |  | 05:04 | 05:19 | 05:32 | 0 | 336 |  | EXT | Нарушение формы кольцевого шва |  | (c)
58959.957000 | 0.000000 | -0.025000 | -11.490000 | -11.515000 | 1201.000000 | 1459.000000 | 1454.000000 | 1201.000000 |  | 5309 | Смещение кромок | GWAN |  | 02:52 | 03:33 | 03:32 | 0 | 505 | 3.406000 | EXT | Смещение кромок. Наружу. Величина смещения - 3.4 мм. |  | (c)
58971.447000 | 0.000000 | -0.010000 | -11.040000 | -11.050000 | -1707.000000 | -1570.000000 | -1498.000000 | 1289.000000 |  | 5310 | Нарушение формы кольцевого шва | GWAN |  | 04:58 | 05:20 | 05:32 | 0 | 418 |  | EXT | Нарушение формы кольцевого шва |  | (c)
58971.447000 | 0.000000 | -0.029000 | -11.040000 | -11.069000 | 651.000000 | 1022.000000 | 967.000000 | 651.000000 |  | 5310 | Нарушение формы кольцевого шва | GWAN |  | 11:19 | 00:19 | 00:10 | 0 | 632 |  | EXT | Нарушение формы кольцевого шва |  | (c)
58982.487000 | 0.000000 | -0.013000 | -11.215000 | -11.228000 | -1390.000000 | -1154.000000 | -1155.000000 | 920.000000 |  | 5311 | Нарушение формы кольцевого шва | GWAN |  | 03:23 | 04:01 | 04:01 | 0 | 469 |  | EXT | Нарушение формы кольцевого шва |  | (c)
58982.487000 | 0.000000 | -0.034000 | -11.215000 | -11.249000 | 735.000000 | 851.000000 | 1019.000000 | 735.000000 |  | 5311 | Нарушение формы кольцевого шва | GWAN |  | 09:06 | 09:25 | 09:52 | 0 | 567 |  | EXT | Нарушение формы кольцевого шва |  | (c)
59004.962000 | 0.000000 | -0.036000 | -11.095000 | -11.131000 | 2167.000000 | -1996.000000 | -1892.000000 | 1489.000000 |  | 5313 | Нарушение формы кольцевого шва | GWAN |  | 02:37 | 03:25 | 03:42 | 0 | 806 |  | EXT | Нарушение формы кольцевого шва |  | (c)
59004.962000 | 0.000000 | -0.032000 | -11.095000 | -11.127000 | -937.000000 | -303.000000 | -552.000000 | 167.000000 |  | 5313 | Нарушение формы кольцевого шва | GWAN |  | 06:16 | 07:59 | 07:19 | 0 | 769 |  | EXT | Нарушение формы кольцевого шва |  | (c)
59004.962000 | 0.000000 | -0.030000 | -11.095000 | -11.125000 | 863.000000 | 1060.000000 | 1123.000000 | 863.000000 |  | 5313 | Смещение кромок | GWAN |  | 11:07 | 11:39 | 11:49 | 0 | 520 | 3.772000 | EXT | Смещение кромок. Наружу. Величина смещения - 3.8 мм. |  | (c)
59027.467000 | 0.000000 | -0.016000 | -11.575000 | -11.591000 | 1985.000000 | -2117.000000 | -2170.000000 | 1864.000000 |  | 5315 | Нарушение формы кольцевого шва | GWAN |  | 03:41 | 04:39 | 04:30 | 0 | 612 |  | EXT | Нарушение формы кольцевого шва |  | (c)
59027.467000 | 0.000000 | -0.021000 | -11.575000 | -11.596000 | -1384.000000 | -1133.000000 | -1202.000000 | 1020.000000 |  | 5315 | Нарушение формы кольцевого шва | GWAN |  | 06:37 | 07:18 | 07:06 | 0 | 365 |  | EXT | Нарушение формы кольцевого шва |  | (c)
59050.657000 | 0.000000 | -0.020000 | -10.870000 | -10.890000 | -1687.000000 | -1594.000000 | -1131.000000 | 575.000000 |  | 5317 | Вышлифовка на шве | GWAN |  | 01:50 | 02:05 | 03:20 | 47 | 1112 | 11.000000 | EXT | Вышлифовка на шве |  | (c)
59050.657000 | 0.000000 | -0.030000 | -10.870000 | -10.900000 | -1412.000000 | -1244.000000 | -1090.000000 | 768.000000 |  | 5317 | Смещение кромок | GWAN |  | 02:34 | 03:02 | 03:26 | 0 | 645 | 3.079000 | EXT | Смещение кромок. Наружу. Величина смещения - 3.1 мм. |  | (c)
59050.657000 | 0.000000 | -0.021000 | -10.870000 | -10.891000 | 514.000000 | 1044.000000 | 884.000000 | 514.000000 |  | 5317 | Нарушение формы кольцевого шва | GWAN |  | 07:45 | 09:11 | 08:45 | 0 | 740 |  | EXT | Нарушение формы кольцевого шва |  | (c)
59061.527000 | 0.000000 | -0.025000 | -11.395000 | -11.420000 | -923.000000 | -685.000000 | -756.000000 | 588.000000 |  | 5318 | Нарушение формы кольцевого шва | GWAN |  | 01:16 | 01:54 | 01:43 | 0 | 335 |  | EXT | Нарушение формы кольцевого шва |  | (c)
59061.527000 | 0.000000 | -0.027000 | -11.395000 | -11.422000 | 1743.000000 | 2127.000000 | 2106.000000 | 1743.000000 |  | 5318 | Нарушение формы кольцевого шва | GWAN |  | 08:26 | 09:28 | 09:25 | 0 | 727 |  | EXT | Нарушение формы кольцевого шва |  | (c)
59072.922000 | 0.000000 | -0.030000 | -11.280000 | -11.310000 | 920.000000 | 1082.000000 | 1210.000000 | 920.000000 |  | 5319 | Смещение кромок | GWAN |  | 01:40 | 02:07 | 02:27 | 0 | 581 | 2.778000 | EXT | Смещение кромок. Вовнутрь. Величина смещения - 2.8 мм. |  | (c)
59084.202000 | 0.000000 | -0.022000 | -11.130000 | -11.152000 | -1508.000000 | -1140.000000 | -819.000000 | 131.000000 |  | 5320 | Нарушение формы кольцевого шва | GWAN |  | 02:07 | 03:07 | 03:58 | 0 | 1377 |  | EXT | Нарушение формы кольцевого шва |  | (c)
59084.202000 | 0.000000 | -0.028000 | -11.130000 | -11.158000 | 876.000000 | 1155.000000 | 1043.000000 | 876.000000 |  | 5320 | Нарушение формы кольцевого шва | GWAN |  | 08:32 | 09:17 | 08:59 | 0 | 333 |  | EXT | Нарушение формы кольцевого шва |  | (c)
59095.332000 | 0.000000 | -0.025000 | -11.250000 | -11.275000 | -585.000000 | -431.000000 | -446.000000 | 306.000000 |  | 5321 | Смещение кромок | GWAN |  | 00:28 | 00:53 | 00:51 | 0 | 279 | 2.332000 | EXT | Смещение кромок. Вовнутрь. Величина смещения - 2.3 мм. |  | (c)
59095.332000 | 0.000000 | -0.025000 | -11.250000 | -11.275000 | -2062.000000 | -1914.000000 | -1932.000000 | 1802.000000 |  | 5321 | Нарушение формы кольцевого шва | GWAN |  | 08:30 | 08:54 | 08:51 | 0 | 260 |  | EXT | Нарушение формы кольцевого шва |  | (c)
59095.359000 | 0.027000 | 0.009000 | -11.223000 | -11.241000 | -1207.000000 | -1196.000000 | -1192.000000 | 1177.000000 | 9.000000 | 5321 |  | ARTD | AXGR | 10:48 | 10:50 | 10:50 | 87 | 29 | 12.431812 | EXT | -. Эквивалент потери металла 12%. |  | (c)
59106.582000 | 0.000000 | -0.035000 | -11.230000 | -11.265000 | 625.000000 | 971.000000 | 924.000000 | 625.000000 |  | 5322 | Смещение кромок | GWAN |  | 00:34 | 01:30 | 01:22 | 0 | 598 | 2.759000 | EXT | Смещение кромок. Вовнутрь. Величина смещения - 2.8 мм. |  | (c)
59106.582000 | 0.000000 | -0.035000 | -11.230000 | -11.265000 | 1314.000000 | 1546.000000 | 1556.000000 | 1314.000000 |  | 5322 | Смещение кромок | GWAN |  | 02:25 | 03:02 | 03:04 | 0 | 485 | 2.716000 | EXT | Смещение кромок. Наружу. Величина смещения - 2.7 мм. |  | (c)
59106.582000 | 0.000000 | -0.029000 | -11.230000 | -11.259000 | -2050.000000 | -1596.000000 | -1674.000000 | 1299.000000 |  | 5322 | Нарушение формы кольцевого шва | GWAN |  | 05:22 | 06:35 | 06:23 | 0 | 751 |  | EXT | Нарушение формы кольцевого шва |  | (c)
59117.812000 | 0.000000 | -0.033000 | -11.170000 | -11.203000 | -1411.000000 | -1063.000000 | -1067.000000 | 722.000000 |  | 5323 | Нарушение формы кольцевого шва | GWAN |  | 07:58 | 08:54 | 08:53 | 0 | 688 |  | EXT | Нарушение формы кольцевого шва |  | (c)
59117.812000 | 0.000000 | -0.035000 | -11.170000 | -11.205000 | -164.000000 | 654.000000 | 471.000000 | 0.000000 |  | 5323 | Нарушение формы кольцевого шва | GWAN |  | 11:19 | 01:31 | 01:02 | 0 | 1270 |  | EXT | Нарушение формы кольцевого шва |  | (c)
59128.982000 | 0.000000 | -0.025000 | -11.500000 | -11.525000 | 205.000000 | 863.000000 | 664.000000 | 205.000000 |  | 5324 | Нарушение формы кольцевого шва | GWAN |  | 02:47 | 04:33 | 04:01 | 0 | 919 |  | EXT | Нарушение формы кольцевого шва |  | (c)
59140.482000 | 0.000000 | -0.025000 | -11.240000 | -11.265000 | -957.000000 | -818.000000 | -793.000000 | 629.000000 |  | 5325 | Смещение кромок | GWAN |  | 02:57 | 03:20 | 03:24 | 0 | 328 | 2.604000 | EXT | Смещение кромок. Наружу. Величина смещения - 2.6 мм. |  | (c)
59151.722000 | 0.000000 | -0.021000 | -11.110000 | -11.131000 | -1327.000000 | -1198.000000 | -1007.000000 | 687.000000 |  | 5326 | Нарушение формы кольцевого шва | GWAN |  | 03:30 | 03:51 | 04:22 | 0 | 640 |  | EXT | Нарушение формы кольцевого шва |  | (c)
59151.722000 | 0.000000 | -0.030000 | -11.110000 | -11.140000 | 174.000000 | 492.000000 | 474.000000 | 174.000000 |  | 5326 | Нарушение формы кольцевого шва | GWAN |  | 07:32 | 08:24 | 08:21 | 0 | 599 |  | EXT | Нарушение формы кольцевого шва |  | (c)
59156.667000 | 4.945000 | 4.914000 | -6.165000 | -6.196000 | 858.000000 | 964.000000 | 933.000000 | 858.000000 | 4914.000000 | 5326 |  | GOUG | СIGR | 09:23 | 09:40 | 09:35 | 32 | 149 | 6.000000 | EXT | -. Задир. |  | (c)
59157.422000 | 5.700000 | 5.632000 | -5.410000 | -5.478000 | 804.000000 | 869.000000 | 879.000000 | 804.000000 | 5098.000000 | 5326 |  | GOUG | GENE | 09:14 | 09:24 | 09:26 | 380 | 150 | 6.000000 | EXT | -. Зона задиров. |  | (c)
59159.535000 | 7.813000 | 7.730000 | -3.297000 | -3.380000 | 213.000000 | 254.000000 | 255.000000 | 213.000000 | 3244.000000 | 5326 |  | DENT |  | 07:38 | 07:45 | 07:45 | 136 | 86 | 0.281690 |  | - |  | (c)
59162.832000 | 0.000000 | -0.031000 | -11.075000 | -11.106000 | 2022.000000 | 2167.000000 | -2184.000000 | 1930.000000 |  | 5327 | Нарушение формы кольцевого шва | GWAN |  | 07:20 | 07:44 | 08:01 | 0 | 509 |  | EXT | Нарушение формы кольцевого шва |  | (c)
59164.258000 | 1.426000 | 1.381000 | -9.649000 | -9.694000 | 1009.000000 | 1363.000000 | 1220.000000 | 1009.000000 | 1381.000000 | 5327 |  | GOUG | GENE | 04:37 | 05:34 | 05:11 | 65 | 423 | 9.000000 | EXT | -. Зона задиров. |  | (c)
59173.907000 | 0.000000 | -0.026000 | -11.305000 | -11.331000 | -2187.000000 | -2064.000000 | -2033.000000 | 1879.000000 |  | 5328 | Нарушение формы кольцевого шва | GWAN |  | 00:08 | 00:28 | 00:33 | 0 | 308 |  | EXT | Нарушение формы кольцевого шва |  | (c)
59185.212000 | 0.000000 | -0.036000 | -11.495000 | -11.531000 | 724.000000 | 1225.000000 | 1417.000000 | 724.000000 |  | 5329 | Нарушение формы кольцевого шва | GWAN |  | 03:29 | 04:50 | 05:21 | 0 | 1387 |  | EXT | Нарушение формы кольцевого шва |  | (c)
59185.212000 | 0.000000 | -0.035000 | -11.495000 | -11.530000 | -2064.000000 | -1572.000000 | -1149.000000 | 235.000000 |  | 5329 | Нарушение формы кольцевого шва | GWAN |  | 07:59 | 09:18 | 10:26 | 0 | 1829 |  | EXT | Нарушение формы кольцевого шва |  | (c)
59208.542000 | 0.000000 | -0.031000 | -9.690000 | -9.721000 | 405.000000 | 626.000000 | 758.000000 | 405.000000 |  | 5331а | Смещение кромок | GWAN |  | 03:13 | 03:48 | 04:10 | 0 | 706 | 2.823000 | EXT | Смещение кромок. Наружу. Величина смещения - 2.8 мм. |  | (c)
59219.782000 | 0.000000 | -0.049000 | -10.640000 | -10.689000 | 2068.000000 | -1813.000000 | -1936.000000 | 1479.000000 |  | 5332а | Нарушение формы кольцевого шва | GWAN |  | 00:57 | 02:30 | 02:11 | 0 | 915 |  | EXT | Нарушение формы кольцевого шва |  | (c)
59219.782000 | 0.000000 | -0.037000 | -10.640000 | -10.677000 | -10.000000 | 678.000000 | 541.000000 | 0.000000 |  | 5332а | Нарушение формы кольцевого шва | GWAN |  | 07:22 | 09:13 | 08:50 | 0 | 1101 |  | EXT | Нарушение формы кольцевого шва |  | (c)
59240.872000 | 0.000000 | -0.024000 | -11.320000 | -11.344000 | 1204.000000 | 1338.000000 | 1383.000000 | 1204.000000 |  | 5334 | Нарушение формы кольцевого шва | GWAN |  | 05:50 | 06:12 | 06:19 | 0 | 358 |  | EXT | Нарушение формы кольцевого шва. Аномалия находится на упругопластическом изгибе: R=863 D, максимальное растяжение на 6.8 час. |  | (c)
59240.872000 | 0.000000 | -0.051000 | -11.320000 | -11.371000 | -1812.000000 | -1171.000000 | -1281.000000 | 749.000000 |  | 5334 | Смещение кромок | GWAN |  | 09:43 | 11:27 | 11:09 | 0 | 1063 | 4.530000 | EXT | Смещение кромок. Наружу. Величина смещения - 4.5 мм. Аномалия находится на упругопластическом изгибе: R=863 D, максимальное растяжение на 6.8 час. |  | (c)
59252.192000 | 0.000000 | -0.040000 | -11.330000 | -11.370000 | 637.000000 | 756.000000 | 808.000000 | 637.000000 |  | 5335 | Смещение кромок | GWAN |  | 10:23 | 10:42 | 10:51 | 0 | 343 | 2.758000 | EXT | Смещение кромок. Вовнутрь. Величина смещения - 2.8 мм. Аномалия находится на упругопластическом изгибе: R=475 D, максимальное растяжение на 6.5 час. |  | (c)
59263.522000 | 0.000000 | -0.001000 | -10.230000 | -10.231000 | -486.000000 | -51.000000 | -77.000000 | 0.000000 |  | 5336а | Смещение кромок | GWAN |  | 05:42 | 06:52 | 06:48 | 0 | 819 | 3.276000 | EXT | Смещение кромок. Наружу. Величина смещения - 3.3 мм. |  | (c)
59273.752000 | 0.000000 | -0.061000 | -1.540000 | -1.601000 | -85.000000 | 568.000000 | 711.000000 | 0.000000 |  | 5336б | Нарушение формы кольцевого шва | GWAN |  | 05:16 | 07:01 | 07:24 | 0 | 1591 |  | EXT | Нарушение формы кольцевого шва |  | (c)
59286.157000 | 0.000000 | -0.036000 | -10.760000 | -10.796000 | -22.000000 | 549.000000 | 604.000000 | 0.000000 |  | 5337б | Нарушение формы кольцевого шва | GWAN |  | 04:02 | 05:34 | 05:43 | 0 | 1252 |  | EXT | Нарушение формы кольцевого шва |  | (c)
59286.157000 | 0.000000 | -0.043000 | -10.760000 | -10.803000 | 1991.000000 | -2208.000000 | -2220.000000 | 1970.000000 |  | 5337б | Вышлифовка на шве | GWAN |  | 09:27 | 10:10 | 10:08 | 68 | 500 | 11.000000 | EXT | Вышлифовка на шве |  | (c)
59286.157000 | 0.000000 | -0.040000 | -10.760000 | -10.800000 | 1993.000000 | 2193.000000 | -2209.000000 | 1951.000000 |  | 5337б | Смещение кромок | GWAN |  | 09:28 | 10:00 | 10:09 | 0 | 517 | 4.549000 | EXT | Смещение кромок. Вовнутрь. Величина смещения - 4.5 мм. |  | (c)
59296.917000 | 0.000000 | -0.031000 | -10.415000 | -10.446000 | -2081.000000 | -1594.000000 | -1140.000000 | 198.000000 |  | 5338а | Нарушение формы кольцевого шва | GWAN |  | 05:00 | 06:18 | 07:32 | 0 | 1884 |  | EXT | Нарушение формы кольцевого шва |  | (c)
59307.332000 | 0.000000 | -0.042000 | -1.515000 | -1.557000 | -1719.000000 | -1505.000000 | -1583.000000 | 1447.000000 |  | 5339а | Нарушение формы кольцевого шва | GWAN |  | 02:08 | 02:42 | 02:30 | 0 | 271 |  | EXT | Нарушение формы кольцевого шва |  | (c)
59307.332000 | 0.000000 | -0.035000 | -1.515000 | -1.550000 | 931.000000 | 1114.000000 | 1169.000000 | 931.000000 |  | 5339а | Смещение кромок | GWAN |  | 09:16 | 09:45 | 09:54 | 0 | 476 | 3.095000 | EXT | Смещение кромок. Вовнутрь. Величина смещения - 3.1 мм. |  | (c)
59319.732000 | 0.000000 | -0.040000 | -10.495000 | -10.535000 | 172.000000 | 346.000000 | 310.000000 | 172.000000 |  | 5341а | Смещение кромок | GWAN |  | 09:38 | 10:06 | 10:00 | 0 | 276 | 2.716000 | EXT | Смещение кромок. Вовнутрь. Величина смещения - 2.7 мм. |  | (c)
59331.727000 | 0.000000 | -0.045000 | -9.675000 | -9.720000 | -2127.000000 | -1955.000000 | -1662.000000 | 1197.000000 |  | 5342а | Нарушение формы кольцевого шва | GWAN |  | 09:11 | 09:39 | 10:26 | 0 | 930 |  | EXT | Нарушение формы кольцевого шва |  | (c)
59337.971000 | 6.244000 | 6.003000 | -3.431000 | -3.672000 | 443.000000 | 817.000000 | 743.000000 | 443.000000 | 3308.000000 | 5342а |  | DENT |  | 04:06 | 05:06 | 04:54 | 364 | 602 | 0.915493 |  | - |  | (c)
59342.952000 | 0.000000 | -0.017000 | -10.355000 | -10.372000 | -1463.000000 | -481.000000 | -743.000000 | 22.000000 |  | 5343а | Нарушение формы кольцевого шва | GWAN |  | 04:35 | 07:14 | 06:31 | 0 | 1441 |  | EXT | Нарушение формы кольцевого шва |  | (c)
59353.307000 | 0.000000 | -0.026000 | -11.620000 | -11.646000 | -5.000000 | 978.000000 | 565.000000 | 0.000000 |  | 5344 | Нарушение формы кольцевого шва | GWAN |  | 04:58 | 07:37 | 06:30 | 0 | 1139 |  | EXT | Нарушение формы кольцевого шва |  | (c)
59364.927000 | 0.000000 | -0.021000 | -11.395000 | -11.416000 | 708.000000 | 1521.000000 | 1430.000000 | 708.000000 |  | 5345 | Вышлифовка на шве | GWAN |  | 03:23 | 05:34 | 05:20 | 53 | 1444 | 10.000000 | EXT | Вышлифовка на шве |  | (c)
59376.322000 | 0.000000 | -0.032000 | -11.595000 | -11.627000 | -246.000000 | 161.000000 | 330.000000 | 0.000000 |  | 5346 | Нарушение формы кольцевого шва | GWAN |  | 09:18 | 10:24 | 10:51 | 0 | 1152 |  | EXT | Нарушение формы кольцевого шва |  | (c)
59387.917000 | 0.000000 | -0.031000 | -10.855000 | -10.886000 | 1321.000000 | 1448.000000 | 1552.000000 | 1321.000000 |  | 5347 | Вышлифовка на шве | GWAN |  | 03:25 | 03:46 | 04:03 | 72 | 461 | 11.000000 | EXT | Вышлифовка на шве |  | (c)
59387.917000 | 0.000000 | -0.031000 | -10.855000 | -10.886000 | -1353.000000 | -1130.000000 | -531.000000 | 0.000000 |  | 5347 | Нарушение формы кольцевого шва | GWAN |  | 08:14 | 08:50 | 10:26 | 0 | 1644 |  | EXT | Нарушение формы кольцевого шва |  | (c)
59398.772000 | 0.000000 | -0.035000 | -11.335000 | -11.370000 | 1831.000000 | 1938.000000 | -1908.000000 | 1186.000000 |  | 5348 | Нарушение формы кольцевого шва | GWAN |  | 06:44 | 07:01 | 08:40 | 0 | 1445 |  | EXT | Нарушение формы кольцевого шва |  | (c)
59405.461000 | 6.689000 | 6.533000 | -4.646000 | -4.802000 | 1292.000000 | 1445.000000 | 1404.000000 | 1292.000000 | 4572.000000 | 5348 |  | DENT |  | 05:17 | 05:42 | 05:35 | 230 | 224 | 0.352113 |  | - |  | (c)
59410.107000 | 0.000000 | -0.036000 | -11.175000 | -11.211000 | 296.000000 | 762.000000 | 761.000000 | 296.000000 |  | 5349 | Нарушение формы кольцевого шва | GWAN |  | 08:29 | 09:45 | 09:44 | 0 | 929 |  | EXT | Нарушение формы кольцевого шва |  | (c)
59421.282000 | 0.000000 | -0.025000 | -11.340000 | -11.365000 | -47.000000 | 61.000000 | 85.000000 | 0.000000 |  | 5350 | Смещение кромок | GWAN |  | 03:27 | 03:44 | 03:48 | 0 | 264 | 2.941000 | EXT | Смещение кромок. Вовнутрь. Величина смещения - 2.9 мм. Аномалия находится на упругопластическом изгибе: R=506 D, максимальное растяжение на 6.1 час. |  | (c)
59421.282000 | 0.000000 | -0.026000 | -11.340000 | -11.366000 | 1149.000000 | 1885.000000 | 1703.000000 | 1149.000000 |  | 5350 | Нарушение формы кольцевого шва | GWAN |  | 06:40 | 08:39 | 08:09 | 0 | 1107 |  | EXT | Нарушение формы кольцевого шва. Аномалия находится на упругопластическом изгибе: R=506 D, максимальное растяжение на 6.1 час. |  | (c)
59432.622000 | 0.000000 | -0.010000 | -10.940000 | -10.950000 | 1019.000000 | 1159.000000 | 1119.000000 | 1019.000000 |  | 5351 | Смещение кромок | GWAN |  | 04:24 | 04:46 | 04:40 | 0 | 200 | 2.714000 | EXT | Смещение кромок. Вовнутрь. Величина смещения - 2.7 мм. Аномалия находится на упругопластическом изгибе: R=571 D, максимальное растяжение на 6.2 час. |  | (c)
59432.622000 | 0.000000 | -0.034000 | -10.940000 | -10.974000 | 1762.000000 | 2021.000000 | -2032.000000 | 1366.000000 |  | 5351 | Нарушение формы кольцевого шва | GWAN |  | 06:23 | 07:05 | 08:11 | 0 | 1334 |  | EXT | Нарушение формы кольцевого шва. Аномалия находится на упругопластическом изгибе: R=571 D, максимальное растяжение на 6.2 час. |  | (c)
59443.497000 | 10.875000 | 10.809000 | -0.065000 | -0.131000 | 630.000000 | 848.000000 | 1032.000000 | 630.000000 | 38.000000 | 5351 |  | CORR | GENE | 03:21 | 03:56 | 04:26 | 93 | 804 | 11.000000 | EXT | - |  | (c)
59457.181000 | 2.444000 | 2.363000 | -8.671000 | -8.752000 | -1985.000000 | -1865.000000 | -1912.000000 | 1839.000000 | 2363.000000 | 5353 |  | GOUG | GENE | 03:54 | 04:13 | 04:06 | 82 | 145 | 7.000000 | EXT | -. Задир. |  | (c)
59476.867000 | 0.000000 | -0.026000 | -11.325000 | -11.351000 | -295.000000 | 17.000000 | 29.000000 | 0.000000 |  | 5355 | Нарушение формы кольцевого шва | GWAN |  | 03:55 | 04:45 | 04:47 | 0 | 646 |  | EXT | Нарушение формы кольцевого шва |  | (c)
59476.867000 | 0.000000 | -0.044000 | -11.325000 | -11.369000 | 735.000000 | 1275.000000 | 1618.000000 | 735.000000 |  | 5355 | Нарушение формы кольцевого шва | GWAN |  | 06:41 | 08:08 | 09:04 | 0 | 1767 |  | EXT | Нарушение формы кольцевого шва |  | (c)
59482.429000 | 5.562000 | 5.503000 | -5.763000 | -5.822000 | -20.000000 | -12.000000 | -11.000000 | 2.000000 | 5503.000000 | 5355 |  | LWAN |  | 04:39 | 04:41 | 04:41 | 113 | 18 | 10.000000 | EXT | -. Эквивалент потери металла 10%. |  | (c)
59488.192000 | 0.000000 | -0.026000 | -11.090000 | -11.116000 | -645.000000 | -104.000000 | 33.000000 | 0.000000 |  | 5356 | Нарушение формы кольцевого шва | GWAN |  | 06:35 | 08:02 | 08:24 | 0 | 1356 |  | EXT | Нарушение формы кольцевого шва |  | (c)
59501.549000 | 2.267000 | 2.263000 | -9.333000 | -9.337000 | -387.000000 | -335.000000 | -341.000000 | 296.000000 | 2263.000000 | 5357 |  | GOUG | СIGR | 10:19 | 10:28 | 10:27 | 32 | 91 | 9.000000 | EXT | -. Задир. |  | (c)
59510.882000 | 0.000000 | -0.025000 | -11.470000 | -11.495000 | 1672.000000 | 1779.000000 | 1820.000000 | 1672.000000 |  | 5358 | Смещение кромок | GWAN |  | 03:03 | 03:20 | 03:27 | 0 | 296 | 2.821000 | EXT | Смещение кромок. Наружу. Величина смещения - 2.8 мм. |  | (c)
59510.923000 | 0.041000 | 0.034000 | -11.429000 | -11.436000 | 1530.000000 | 1656.000000 | 1753.000000 | 1530.000000 | 34.000000 | 5358 |  | CORR | СIGR | 02:40 | 03:00 | 03:16 | 33 | 447 | 10.000000 | EXT | - |  | (c)
59522.352000 | 0.000000 | -0.040000 | -11.295000 | -11.335000 | -536.000000 | -148.000000 | -247.000000 | 0.000000 |  | 5359 | Нарушение формы кольцевого шва | GWAN |  | 09:53 | 10:56 | 10:40 | 0 | 578 |  | EXT | Нарушение формы кольцевого шва |  | (c)
59533.647000 | 0.000000 | -0.035000 | -11.475000 | -11.510000 | 950.000000 | 1749.000000 | 1543.000000 | 950.000000 |  | 5360 | Нарушение формы кольцевого шва | GWAN |  | 06:13 | 08:22 | 07:49 | 0 | 1186 |  | EXT | Нарушение формы кольцевого шва |  | (c)
59545.122000 | 0.000000 | -0.005000 | -11.365000 | -11.370000 | -717.000000 | -546.000000 | -580.000000 | 444.000000 |  | 5361 | Смещение кромок | GWAN |  | 05:16 | 05:44 | 05:39 | 0 | 273 | 2.528000 | EXT | Смещение кромок. Вовнутрь. Величина смещения - 2.5 мм. |  | (c)
59545.122000 | 0.000000 | -0.020000 | -11.365000 | -11.385000 | 358.000000 | 552.000000 | 538.000000 | 358.000000 |  | 5361 | Смещение кромок | GWAN |  | 08:10 | 08:41 | 08:39 | 0 | 360 | 2.770000 | EXT | Смещение кромок. Вовнутрь. Величина смещения - 2.8 мм. |  | (c)
59545.122000 | 0.000000 | -0.030000 | -11.365000 | -11.395000 | 1508.000000 | 1627.000000 | 1621.000000 | 1508.000000 |  | 5361 | Смещение кромок | GWAN |  | 11:16 | 11:35 | 11:34 | 0 | 227 | 2.533000 | EXT | Смещение кромок. Вовнутрь. Величина смещения - 2.5 мм. |  | (c)
59556.487000 | 0.000000 | -0.033000 | -11.155000 | -11.188000 | -182.000000 | 770.000000 | 488.000000 | 0.000000 |  | 5362 | Нарушение формы кольцевого шва | GWAN |  | 08:56 | 11:29 | 10:44 | 0 | 1340 |  | EXT | Нарушение формы кольцевого шва |  | (c)
59600.942000 | 0.000000 | -0.020000 | -11.320000 | -11.340000 | 948.000000 | 1154.000000 | 1392.000000 | 948.000000 |  | 5366 | Смещение кромок | GWAN |  | 07:06 | 07:39 | 08:17 | 0 | 889 | 2.776000 | EXT | Смещение кромок. Вовнутрь. Величина смещения - 2.8 мм. |  | (c)
59600.942000 | 0.000000 | -0.024000 | -11.320000 | -11.344000 | -2016.000000 | -1754.000000 | -1534.000000 | 1053.000000 |  | 5366 | Нарушение формы кольцевого шва | GWAN |  | 11:07 | 11:50 | 00:25 | 0 | 963 |  | EXT | Нарушение формы кольцевого шва |  | (c)
59645.612000 | 0.000000 | -0.025000 | -11.495000 | -11.520000 | -1363.000000 | -1137.000000 | -1175.000000 | 987.000000 |  | 5370 | Нарушение формы кольцевого шва | GWAN |  | 01:23 | 01:59 | 01:53 | 0 | 375 |  | EXT | Нарушение формы кольцевого шва |  | (c)
59652.607000 | 6.995000 | 6.958000 | -4.500000 | -4.537000 | 72.000000 | 246.000000 | 306.000000 | 72.000000 | 4467.000000 | 5370 |  | CORR | GENE | 05:14 | 05:42 | 05:52 | 70 | 468 | 12.000000 | EXT | - |  | (c)
59657.107000 | 0.000000 | -0.023000 | -11.485000 | -11.508000 | 1078.000000 | 1290.000000 | 1319.000000 | 1078.000000 |  | 5371 | Нарушение формы кольцевого шва | GWAN |  | 00:06 | 00:41 | 00:45 | 0 | 483 |  | EXT | Нарушение формы кольцевого шва |  | (c)
59657.107000 | 0.000000 | -0.024000 | -11.485000 | -11.509000 | -42.000000 | 384.000000 | 399.000000 | 0.000000 |  | 5371 | Нарушение формы кольцевого шва | GWAN |  | 09:06 | 10:14 | 10:17 | 0 | 883 |  | EXT | Нарушение формы кольцевого шва |  | (c)
59661.684000 | 4.577000 | 4.542000 | -6.908000 | -6.943000 | -509.000000 | -116.000000 | -213.000000 | 0.000000 | 4542.000000 | 5371 |  | CORR | GENE | 07:50 | 08:54 | 08:38 | 88 | 592 | 12.000000 | EXT | - |  | (c)
59668.592000 | 0.000000 | -0.023000 | -11.395000 | -11.418000 | -1915.000000 | -1586.000000 | -1720.000000 | 1525.000000 |  | 5372 | Нарушение формы кольцевого шва | GWAN |  | 01:12 | 02:05 | 01:43 | 0 | 389 |  | EXT | Нарушение формы кольцевого шва |  | (c)
59668.592000 | 0.000000 | -0.010000 | -11.395000 | -11.405000 | 532.000000 | 601.000000 | 617.000000 | 532.000000 |  | 5372 | Нарушение формы кольцевого шва | GWAN |  | 07:46 | 07:58 | 08:00 | 0 | 169 |  | EXT | Нарушение формы кольцевого шва |  | (c)
59668.592000 | 0.000000 | -0.025000 | -11.395000 | -11.420000 | 1107.000000 | 1279.000000 | 1245.000000 | 1107.000000 |  | 5372 | Нарушение формы кольцевого шва | GWAN |  | 09:19 | 09:47 | 09:42 | 0 | 276 |  | EXT | Нарушение формы кольцевого шва |  | (c)
59691.172000 | 0.000000 | -0.031000 | -11.255000 | -11.286000 | -1606.000000 | -1340.000000 | -860.000000 | 114.000000 |  | 5374 | Нарушение формы кольцевого шва | GWAN |  | 04:17 | 05:00 | 06:17 | 0 | 1492 |  | EXT | Нарушение формы кольцевого шва |  | (c)
59725.152000 | 0.000000 | -0.030000 | -11.390000 | -11.420000 | -1007.000000 | -957.000000 | -954.000000 | 902.000000 |  | 5377 | Смещение кромок | GWAN |  | 09:54 | 10:02 | 10:02 | 0 | 105 | 2.912000 | EXT | Смещение кромок. Вовнутрь. Величина смещения - 2.9 мм. |  | (c)
59758.977000 | 0.000000 | -0.037000 | -10.735000 | -10.772000 | -74.000000 | 1123.000000 | 719.000000 | 0.000000 |  | 5380 | Нарушение формы кольцевого шва | GWAN |  | 01:04 | 04:17 | 03:12 | 0 | 1586 |  | EXT | Нарушение формы кольцевого шва |  | (c)
59769.712000 | 0.000000 | -0.021000 | -11.420000 | -11.441000 | 1121.000000 | 1864.000000 | 1775.000000 | 1121.000000 |  | 5381 | Нарушение формы кольцевого шва | GWAN |  | 01:57 | 03:57 | 03:43 | 0 | 1308 |  | EXT | Нарушение формы кольцевого шва |  | (c)
59769.712000 | 0.000000 | -0.038000 | -11.420000 | -11.458000 | -638.000000 | 17.000000 | -47.000000 | 0.000000 |  | 5381 | Нарушение формы кольцевого шва | GWAN |  | 09:13 | 10:59 | 10:49 | 0 | 1182 |  | EXT | Нарушение формы кольцевого шва |  | (c)
59781.132000 | 0.000000 | -0.026000 | -11.180000 | -11.206000 | 760.000000 | 1052.000000 | 1111.000000 | 760.000000 |  | 5382 | Нарушение формы кольцевого шва | GWAN |  | 00:46 | 01:33 | 01:43 | 0 | 702 |  | EXT | Нарушение формы кольцевого шва |  | (c)
59803.912000 | 0.000000 | -0.026000 | -11.610000 | -11.636000 | 1385.000000 | 1545.000000 | 1824.000000 | 1385.000000 |  | 5384 | Нарушение формы кольцевого шва | GWAN |  | 06:44 | 07:10 | 07:55 | 0 | 878 |  | EXT | Нарушение формы кольцевого шва |  | (c)
59849.257000 | 0.000000 | -0.040000 | -11.625000 | -11.665000 | -700.000000 | 868.000000 | 106.000000 | 0.000000 |  | 5388 | Смещение кромок | GWAN |  | 00:56 | 05:09 | 03:06 | 0 | 1612 | 5.493000 | EXT | Смещение кромок. Вовнутрь. Аномалия находится на отводе. Величина смещения - 5.5 мм. |  | (c)
59849.257000 | 0.000000 | -0.005000 | -11.625000 | -11.630000 | 673.000000 | 1208.000000 | 994.000000 | 673.000000 |  | 5388 |  | GWAN |  | 04:38 | 06:04 | 05:29 | 0 | 641 |  | EXT | -. Аномалия находится на отводе. Подбивка кромок величиной 16 мм. |  | (c)
59849.257000 | 0.000000 | -0.060000 | -11.625000 | -11.685000 | -1874.000000 | -1598.000000 | -1547.000000 | 1220.000000 |  | 5388 | Смещение кромок | GWAN |  | 09:46 | 10:31 | 10:39 | 0 | 653 | 4.030000 | EXT | Смещение кромок. Наружу. Аномалия находится на отводе. Величина смещения - 4 мм. |  | (c)
59849.257000 | 0.000000 | -0.030000 | -11.625000 | -11.655000 | -1732.000000 | -1417.000000 | -1464.000000 | 1196.000000 |  | 5388 | Вышлифовка на шве | GWAN |  | 10:09 | 11:00 | 10:53 | 57 | 536 | 11.000000 | EXT | Вышлифовка на шве. Аномалия находится на отводе. |  | (c)
59860.882000 | 0.000000 | -0.015000 | -11.515000 | -11.530000 | -817.000000 | -721.000000 | -695.000000 | 573.000000 |  | 5389 | Смещение кромок | GWAN |  | 06:02 | 06:17 | 06:21 | 0 | 244 | 2.999000 | EXT | Смещение кромок. Наружу. Аномалия находится на отводе. Величина смещения - 3 мм. |  | (c)
59860.882000 | 0.000000 | -0.032000 | -11.515000 | -11.547000 | 702.000000 | 974.000000 | 937.000000 | 702.000000 |  | 5389 | Нарушение формы кольцевого шва | GWAN |  | 10:07 | 10:51 | 10:45 | 0 | 470 |  | EXT | Нарушение формы кольцевого шва. Аномалия находится на отводе. |  | (c)
59860.989000 | 0.107000 | 0.067000 | -11.408000 | -11.448000 | -293.000000 | -189.000000 | -166.000000 | 39.000000 | 67.000000 | 5389 |  | CORR | GENE | 07:26 | 07:43 | 07:47 | 58 | 253 | 10.000000 | EXT | - |  | (c)
59883.647000 | 0.000000 | -0.024000 | -11.210000 | -11.234000 | 535.000000 | 1738.000000 | 1230.000000 | 535.000000 |  | 5391 | Нарушение формы кольцевого шва | GWAN |  | 05:44 | 08:59 | 07:37 | 0 | 1389 |  | EXT | Нарушение формы кольцевого шва. Аномалия находится на упругопластическом изгибе: R=412 D, максимальное растяжение на 6.1 час. |  | (c)
59894.857000 | 0.000000 | -0.021000 | -11.075000 | -11.096000 | 722.000000 | 1569.000000 | 1243.000000 | 722.000000 |  | 5392 | Нарушение формы кольцевого шва | GWAN |  | 09:53 | 00:10 | 11:17 | 0 | 1041 |  | EXT | Нарушение формы кольцевого шва. Аномалия находится на упругопластическом изгибе: R=709 D, максимальное растяжение на 5.3 час. |  | (c)
59905.932000 | 0.000000 | -0.027000 | -11.050000 | -11.077000 | 970.000000 | 1155.000000 | 1841.000000 | 970.000000 |  | 5393 | Нарушение формы кольцевого шва | GWAN |  | 07:25 | 07:55 | 09:46 | 0 | 1742 |  | EXT | Нарушение формы кольцевого шва |  | (c)
59916.982000 | 0.000000 | -0.028000 | -11.140000 | -11.168000 | 2187.000000 | -1879.000000 | -1934.000000 | 1595.000000 |  | 5394 | Нарушение формы кольцевого шва | GWAN |  | 09:41 | 10:44 | 10:35 | 0 | 679 |  | EXT | Нарушение формы кольцевого шва |  | (c)
59939.377000 | 0.000000 | -0.030000 | -11.015000 | -11.045000 | 1853.000000 | -1943.000000 | -2223.000000 | 1839.000000 |  | 5396 | Нарушение формы кольцевого шва | GWAN |  | 01:05 | 02:52 | 02:07 | 0 | 769 |  | EXT | Нарушение формы кольцевого шва |  | (c)
59939.377000 | 0.000000 | -0.015000 | -11.015000 | -11.030000 | -1363.000000 | -1075.000000 | -1132.000000 | 901.000000 |  | 5396 | Смещение кромок | GWAN |  | 04:26 | 05:12 | 05:03 | 0 | 462 | 2.617000 | EXT | Смещение кромок. Вовнутрь. Величина смещения - 2.6 мм. |  | (c)
59950.392000 | 0.000000 | -0.029000 | -11.040000 | -11.069000 | -728.000000 | -438.000000 | -51.000000 | 626.000000 |  | 5397 | Нарушение формы кольцевого шва | GWAN |  | 11:21 | 00:07 | 01:10 | 0 | 1354 |  | EXT | Нарушение формы кольцевого шва |  | (c)
59972.687000 | 0.000000 | -0.027000 | -11.245000 | -11.272000 | -1541.000000 | -988.000000 | -819.000000 | 97.000000 |  | 5399 | Нарушение формы кольцевого шва | GWAN |  | 09:45 | 11:14 | 11:41 | 0 | 1444 |  | EXT | Нарушение формы кольцевого шва |  | (c)
59973.849000 | 1.162000 | 1.147000 | -10.083000 | -10.098000 | 1011.000000 | 1200.000000 | 1135.000000 | 1011.000000 | 1147.000000 | 5399 |  | GOUG | GENE | 04:36 | 05:07 | 04:57 | 87 | 249 | 6.000000 | EXT | -. Задир. |  | (c)
59983.932000 | 0.000000 | -0.025000 | -11.220000 | -11.245000 | 1154.000000 | 1912.000000 | -1886.000000 | 464.000000 |  | 5400 | Нарушение формы кольцевого шва | GWAN |  | 09:20 | 11:23 | 01:10 | 0 | 2843 |  | EXT | Нарушение формы кольцевого шва |  | (c)
59995.152000 | 0.000000 | -0.024000 | -11.090000 | -11.114000 | 1195.000000 | 1406.000000 | 1399.000000 | 1195.000000 |  | 5401 | Нарушение формы кольцевого шва | GWAN |  | 05:41 | 06:16 | 06:14 | 0 | 409 |  | EXT | Нарушение формы кольцевого шва |  | (c)
59995.152000 | 0.000000 | -0.036000 | -11.090000 | -11.126000 | -2010.000000 | -1822.000000 | -1445.000000 | 880.000000 |  | 5401 | Нарушение формы кольцевого шва | GWAN |  | 09:04 | 09:35 | 10:35 | 0 | 1130 |  | EXT | Нарушение формы кольцевого шва |  | (c)
60006.242000 | 0.000000 | -0.023000 | -11.535000 | -11.558000 | 483.000000 | 1437.000000 | 1547.000000 | 483.000000 |  | 5402 | Нарушение формы кольцевого шва | GWAN |  | 02:40 | 05:14 | 05:32 | 0 | 2128 |  | EXT | Нарушение формы кольцевого шва |  | (c)
60017.777000 | 0.000000 | -0.025000 | -11.615000 | -11.640000 | -774.000000 | -474.000000 | -337.000000 | 0.000000 |  | 5403 | Нарушение формы кольцевого шва | GWAN |  | 02:04 | 02:52 | 03:15 | 0 | 874 |  | EXT | Нарушение формы кольцевого шва |  | (c)
60027.839000 | 10.062000 | 9.317000 | -1.553000 | -2.298000 | 433.000000 | 665.000000 | 690.000000 | 433.000000 | 913.000000 | 5403 |  | DENT |  | 05:19 | 05:56 | 06:00 | 1385 | 513 | 0.422535 |  | - |  | (c)
60029.392000 | 0.000000 | -0.035000 | -10.925000 | -10.960000 | 349.000000 | 758.000000 | 577.000000 | 349.000000 |  | 5404 | Смещение кромок | GWAN |  | 01:04 | 02:11 | 01:41 | 0 | 456 | 2.618000 | EXT | Смещение кромок. Вовнутрь. Величина смещения - 2.6 мм. |  | (c)
60029.392000 | 0.000000 | -0.040000 | -10.925000 | -10.965000 | 927.000000 | 1159.000000 | 1132.000000 | 927.000000 |  | 5404 | Смещение кромок | GWAN |  | 02:38 | 03:15 | 03:11 | 0 | 410 | 4.251000 | EXT | Смещение кромок. Вовнутрь. Величина смещения - 4.3 мм. |  | (c)
60029.392000 | 0.000000 | -0.016000 | -10.925000 | -10.941000 | -1606.000000 | -1343.000000 | -1285.000000 | 964.000000 |  | 5404 | Нарушение формы кольцевого шва | GWAN |  | 07:49 | 08:31 | 08:41 | 0 | 642 |  | EXT | Нарушение формы кольцевого шва |  | (c)
60040.317000 | 0.000000 | -0.027000 | -10.995000 | -11.022000 | -1955.000000 | -1696.000000 | -1326.000000 | 697.000000 |  | 5405 | Нарушение формы кольцевого шва | GWAN |  | 00:24 | 01:06 | 02:05 | 0 | 1259 |  | EXT | Нарушение формы кольцевого шва |  | (c)
60040.317000 | 0.000000 | -0.020000 | -10.995000 | -11.015000 | 697.000000 | 1081.000000 | 1037.000000 | 697.000000 |  | 5405 | Нарушение формы кольцевого шва | GWAN |  | 07:32 | 08:34 | 08:27 | 0 | 680 |  | EXT | Нарушение формы кольцевого шва |  | (c)
60051.312000 | 0.000000 | -0.019000 | -11.435000 | -11.454000 | -175.000000 | 32.000000 | -28.000000 | 0.000000 |  | 5406 | Нарушение формы кольцевого шва | GWAN |  | 06:35 | 07:08 | 06:59 | 0 | 294 |  | EXT | Нарушение формы кольцевого шва |  | (c)
60051.312000 | 0.000000 | -0.030000 | -11.435000 | -11.465000 | 1054.000000 | 1722.000000 | 1775.000000 | 1054.000000 |  | 5406 | Нарушение формы кольцевого шва | GWAN |  | 09:53 | 11:41 | 11:50 | 0 | 1441 |  | EXT | Нарушение формы кольцевого шва |  | (c)
60062.747000 | 0.000000 | -0.028000 | -11.430000 | -11.458000 | -359.000000 | -173.000000 | 949.000000 | 0.000000 |  | 5407 | Нарушение формы кольцевого шва | GWAN |  | 07:58 | 08:28 | 11:29 | 0 | 2615 |  | EXT | Нарушение формы кольцевого шва. Аномалия находится на отводе. |  | (c)
60074.177000 | 0.000000 | -0.024000 | -10.890000 | -10.914000 | -233.000000 | 42.000000 | 48.000000 | 0.000000 |  | 5408 | Нарушение формы кольцевого шва | GWAN |  | 06:22 | 07:07 | 07:07 | 0 | 563 |  | EXT | Нарушение формы кольцевого шва. Аномалия находится на отводе. |  | (c)
60074.177000 | 0.000000 | -0.037000 | -10.890000 | -10.927000 | 767.000000 | 1206.000000 | 1121.000000 | 767.000000 |  | 5408 | Нарушение формы кольцевого шва | GWAN |  | 09:04 | 10:14 | 10:01 | 0 | 708 |  | EXT | Нарушение формы кольцевого шва. Аномалия находится на отводе. |  | (c)
60107.507000 | 0.000000 | -0.030000 | -11.195000 | -11.225000 | 125.000000 | 377.000000 | 363.000000 | 125.000000 |  | 5411 | Смещение кромок | GWAN |  | 01:18 | 01:58 | 01:56 | 0 | 476 | 3.004000 | EXT | Смещение кромок. Вовнутрь. Величина смещения - 3 мм. |  | (c)
60107.507000 | 0.000000 | -0.030000 | -11.195000 | -11.225000 | -384.000000 | -253.000000 | -262.000000 | 140.000000 |  | 5411 | Смещение кромок | GWAN |  | 11:56 | 00:17 | 00:15 | 0 | 244 | 3.744000 | EXT | Смещение кромок. Наружу. Величина смещения - 3.7 мм. |  | (c)
60118.702000 | 0.000000 | -0.041000 | -10.900000 | -10.941000 | 197.000000 | -2063.000000 | 1773.000000 | 197.000000 |  | 5412 | Нарушение формы кольцевого шва | GWAN |  | 05:03 | 10:59 | 09:18 | 0 | 3153 |  | EXT | Нарушение формы кольцевого шва |  | (c)
60129.602000 | 0.000000 | -0.023000 | -11.100000 | -11.123000 | 638.000000 | 1140.000000 | 1165.000000 | 638.000000 |  | 5413 | Нарушение формы кольцевого шва | GWAN |  | 08:49 | 10:10 | 10:14 | 0 | 1054 |  | EXT | Нарушение формы кольцевого шва |  | (c)
60140.702000 | 0.000000 | -0.025000 | -11.575000 | -11.600000 | 18.000000 | 147.000000 | 220.000000 | 18.000000 |  | 5414 | Нарушение формы кольцевого шва | GWAN |  | 05:47 | 06:07 | 06:19 | 0 | 404 |  | EXT | Нарушение формы кольцевого шва |  | (c)
60140.702000 | 0.000000 | -0.041000 | -11.575000 | -11.616000 | 1641.000000 | 1851.000000 | 1807.000000 | 1641.000000 |  | 5414 | Нарушение формы кольцевого шва | GWAN |  | 10:09 | 10:42 | 10:35 | 0 | 332 |  | EXT | Нарушение формы кольцевого шва |  | (c)
60152.438000 | 0.161000 | 0.132000 | -11.254000 | -11.283000 | 1220.000000 | 1365.000000 | 1428.000000 | 1220.000000 | 132.000000 | 5415 |  | CORR | GENE | 05:36 | 06:00 | 06:10 | 50 | 417 | 13.000000 | EXT | - |  | (c)
60163.692000 | 0.000000 | -0.031000 | -11.295000 | -11.326000 | -623.000000 | -342.000000 | -239.000000 | 0.000000 |  | 5416 | Нарушение формы кольцевого шва | GWAN |  | 02:38 | 03:23 | 03:40 | 0 | 768 |  | EXT | Нарушение формы кольцевого шва |  | (c)
60174.987000 | 0.000000 | -0.035000 | -11.055000 | -11.090000 | -575.000000 | -166.000000 | -299.000000 | 22.000000 |  | 5417 | Нарушение формы кольцевого шва | GWAN |  | 01:32 | 02:38 | 02:17 | 0 | 554 |  | EXT | Нарушение формы кольцевого шва. Аномалия находится на упругопластическом изгибе: R=550 D, максимальное растяжение на 6.8 час. |  | (c)
60197.157000 | 0.000000 | -0.027000 | -10.650000 | -10.677000 | -780.000000 | -622.000000 | -625.000000 | 470.000000 |  | 5419а | Нарушение формы кольцевого шва | GWAN |  | 07:02 | 07:28 | 07:27 | 0 | 310 |  | EXT | Нарушение формы кольцевого шва. Аномалия находится на упругопластическом изгибе: R=344 D, максимальное растяжение на 6.2 час. |  | (c)
60197.157000 | 0.000000 | -0.041000 | -10.650000 | -10.691000 | 551.000000 | 749.000000 | 939.000000 | 551.000000 |  | 5419а | Нарушение формы кольцевого шва | GWAN |  | 10:37 | 11:09 | 11:40 | 0 | 777 |  | EXT | Нарушение формы кольцевого шва. Аномалия находится на упругопластическом изгибе: R=344 D, максимальное растяжение на 6.2 час. |  | (c)
60199.259000 | 2.102000 | 2.077000 | -8.548000 | -8.573000 | -1077.000000 | -1034.000000 | -888.000000 | 698.000000 | 2077.000000 | 5419а |  | GOUG | GENE | 06:14 | 06:21 | 06:45 | 133 | 378 | 6.000000 | EXT | -. Зона задиров. Аномалия находится на упругопластическом изгибе: R=339 D, максимальное растяжение на 6.2 час. |  | (c)
60207.807000 | 0.000000 | -0.010000 | -11.635000 | -11.645000 | 732.000000 | 923.000000 | 1121.000000 | 26.733729 |  | 5419б | Смещение кромок | GWAN |  | 04:10 | 04:41 | 05:12 | 0 | 778 | 2.755000 | EXT | Смещение кромок. Наружу. Величина смещения - 2.8 мм. Аномалия находится на упругопластическом изгибе: R=522 D, максимальное растяжение на 5.3 час. |  | (c)
60207.807000 | 0.000000 | -0.041000 | -11.635000 | -11.676000 | -1728.000000 | -1654.000000 | -1568.000000 | 53.456995 |  | 5419б | Нарушение формы кольцевого шва | GWAN |  | 09:33 | 09:45 | 09:58 | 0 | 321 |  | EXT | Нарушение формы кольцевого шва. Аномалия находится на упругопластическом изгибе: R=522 D, максимальное растяжение на 5.3 час. |  | (c)
60219.442000 | 0.000000 | -0.030000 | -11.490000 | -11.520000 | -2128.000000 | -1826.000000 | -1901.000000 | 1675.000000 |  | 5420а | Смещение кромок | GWAN |  | 01:43 | 02:32 | 02:20 | 0 | 453 | 3.691000 | EXT | Смещение кромок. Вовнутрь. Величина смещения - 3.7 мм. Аномалия находится на упругопластическом изгибе: R=586 D, максимальное растяжение на 6.3 час. |  | (c)
60219.442000 | 0.000000 | -0.019000 | -11.490000 | -11.509000 | -544.000000 | -305.000000 | -353.000000 | 162.000000 |  | 5420а | Нарушение формы кольцевого шва | GWAN |  | 05:59 | 06:37 | 06:29 | 0 | 382 |  | INT | Нарушение формы кольцевого шва. Аномалия находится на упругопластическом изгибе: R=586 D, максимальное растяжение на 6.3 час. |  | (c)
60219.442000 | 0.000000 | -0.030000 | -11.490000 | -11.520000 | 167.000000 | 246.000000 | 263.000000 | 167.000000 |  | 5420а | Нарушение формы кольцевого шва | GWAN |  | 07:53 | 08:06 | 08:09 | 0 | 193 |  | EXT | Нарушение формы кольцевого шва. Аномалия находится на упругопластическом изгибе: R=586 D, максимальное растяжение на 6.3 час. |  | (c)
60231.040000 | 0.108000 | 0.026000 | -11.487000 | -11.569000 | -210.000000 | 698.000000 | 414.000000 | 0.000000 | 26.000000 | 5422 |  | CORR | GENE | 00:38 | 03:04 | 02:18 | 122 | 1248 | 11.000000 | EXT | - |  | (c)
60254.142000 | 0.000000 | -0.017000 | -11.450000 | -11.467000 | -570.000000 | -388.000000 | -364.000000 | 158.000000 |  | 5424 | Нарушение формы кольцевого шва | GWAN |  | 05:50 | 06:19 | 06:23 | 0 | 412 |  | EXT | Нарушение формы кольцевого шва |  | (c)
60265.592000 | 0.000000 | -0.031000 | -11.165000 | -11.196000 | -98.000000 | -64.000000 | 147.000000 | 0.000000 |  | 5425 | Нарушение формы кольцевого шва | GWAN |  | 02:14 | 02:20 | 02:54 | 0 | 490 |  | EXT | Нарушение формы кольцевого шва |  | (c)
60276.757000 | 0.000000 | -0.034000 | -11.220000 | -11.254000 | -2086.000000 | -1919.000000 | -1473.000000 | 860.000000 |  | 5426 | Нарушение формы кольцевого шва | GWAN |  | 01:39 | 02:06 | 03:18 | 0 | 1227 |  | EXT | Нарушение формы кольцевого шва |  | (c)
60287.977000 | 0.000000 | -0.035000 | -10.880000 | -10.915000 | 672.000000 | 1057.000000 | 1037.000000 | 672.000000 |  | 5427 | Нарушение формы кольцевого шва | GWAN |  | 05:47 | 06:49 | 06:46 | 0 | 730 |  | EXT | Нарушение формы кольцевого шва |  | (c)
60321.207000 | 0.000000 | -0.030000 | -11.175000 | -11.205000 | -517.000000 | -421.000000 | -315.000000 | 113.000000 |  | 5430 | Смещение кромок | GWAN |  | 01:19 | 01:34 | 01:51 | 0 | 404 | 2.500000 | EXT | Смещение кромок. Наружу. Аномалия находится на отводе. Величина смещения - 2.5 мм. |  | (c)
60321.207000 | 0.000000 | -0.020000 | -11.175000 | -11.195000 | 160.000000 | 485.000000 | 629.000000 | 160.000000 |  | 5430 | Смещение кромок | GWAN |  | 03:08 | 04:01 | 04:24 | 0 | 938 | 2.944000 | EXT | Смещение кромок. Наружу. Аномалия находится на отводе. Величина смещения - 2.9 мм. |  | (c)
60332.382000 | 0.000000 | -0.015000 | -11.220000 | -11.235000 | -890.000000 | -573.000000 | -521.000000 | 152.000000 |  | 5431 | Смещение кромок | GWAN |  | 05:19 | 06:10 | 06:19 | 0 | 738 | 3.269000 | EXT | Смещение кромок. Вовнутрь. Аномалия находится на отводе. Величина смещения - 3.3 мм. |  | (c)
60332.382000 | 0.000000 | -0.040000 | -11.220000 | -11.260000 | 859.000000 | 1811.000000 | 1495.000000 | 859.000000 |  | 5431 | Смещение кромок | GWAN |  | 10:01 | 00:35 | 11:44 | 0 | 1272 | 4.196000 | EXT | Смещение кромок. Наружу. Аномалия находится на отводе. Величина смещения - 4.2 мм. |  | (c)
60332.445000 | 0.063000 | 0.024000 | -11.157000 | -11.196000 | -1725.000000 | -549.000000 | -957.000000 | 189.000000 | 24.000000 | 5431 |  | CORR | GENE | 03:04 | 06:14 | 05:08 | 73 | 1536 | 11.000000 | EXT | - |  | (c)
60355.082000 | 0.000000 | -0.042000 | -10.795000 | -10.837000 | -1570.000000 | -1349.000000 | -1280.000000 | 990.000000 |  | 5433 | Нарушение формы кольцевого шва | GWAN |  | 07:34 | 08:10 | 08:21 | 0 | 580 |  | EXT | Нарушение формы кольцевого шва |  | (c)
60365.877000 | 0.000000 | -0.024000 | -11.215000 | -11.239000 | -1711.000000 | -905.000000 | -1190.000000 | 669.000000 |  | 5434 | Нарушение формы кольцевого шва | GWAN |  | 06:11 | 08:21 | 07:35 | 0 | 1042 |  | EXT | Нарушение формы кольцевого шва |  | (c)
60399.237000 | 0.000000 | -0.024000 | -11.590000 | -11.614000 | 2203.000000 | -2109.000000 | -2064.000000 | 1870.000000 |  | 5437 | Нарушение формы кольцевого шва | GWAN |  | 06:06 | 06:31 | 06:38 | 0 | 388 |  | EXT | Нарушение формы кольцевого шва |  | (c)
60410.827000 | 0.000000 | -0.018000 | -10.950000 | -10.968000 | 1364.000000 | 1482.000000 | 1505.000000 | 1364.000000 |  | 5438 | Нарушение формы кольцевого шва | GWAN |  | 03:15 | 03:34 | 03:38 | 0 | 282 |  | EXT | Нарушение формы кольцевого шва |  | (c)
60410.827000 | 0.000000 | -0.017000 | -10.950000 | -10.967000 | 2166.000000 | -2216.000000 | -2166.000000 | 2036.000000 |  | 5438 | Нарушение формы кольцевого шва | GWAN |  | 05:25 | 05:37 | 05:46 | 0 | 259 |  | EXT | Нарушение формы кольцевого шва |  | (c)
60410.827000 | 0.000000 | -0.029000 | -10.950000 | -10.979000 | -1596.000000 | -1400.000000 | -1267.000000 | 939.000000 |  | 5438 | Вышлифовка на шве | GWAN |  | 07:17 | 07:49 | 08:11 | 65 | 657 | 10.000000 | EXT | Вышлифовка на шве |  | (c)
60410.827000 | 0.000000 | -0.028000 | -10.950000 | -10.978000 | -172.000000 | 31.000000 | 31.000000 | 0.000000 |  | 5438 | Вышлифовка на шве | GWAN |  | 11:07 | 11:40 | 11:40 | 55 | 405 | 10.000000 | EXT | Вышлифовка на шве |  | (c)
60433.017000 | 0.000000 | -0.016000 | -11.175000 | -11.191000 | -1997.000000 | -1923.000000 | -1842.000000 | 1687.000000 |  | 5440 | Нарушение формы кольцевого шва | GWAN |  | 02:28 | 02:40 | 02:53 | 0 | 310 |  | EXT | Нарушение формы кольцевого шва |  | (c)
60433.017000 | 0.000000 | -0.051000 | -11.175000 | -11.226000 | 669.000000 | 958.000000 | 1120.000000 | 669.000000 |  | 5440 | Нарушение формы кольцевого шва | GWAN |  | 09:39 | 10:25 | 10:52 | 0 | 903 |  | EXT | Нарушение формы кольцевого шва |  | (c)
60443.807000 | 10.790000 | 10.740000 | -0.385000 | -0.435000 | 281.000000 | 329.000000 | 332.000000 | 281.000000 | 327.000000 | 5440 |  | DENT |  | 08:36 | 08:44 | 08:44 | 108 | 100 | 0.492958 |  | - |  | (c)
60444.192000 | 0.000000 | -0.027000 | -11.190000 | -11.217000 | 1770.000000 | 1882.000000 | 2002.000000 | 1770.000000 |  | 5441 | Нарушение формы кольцевого шва | GWAN |  | 03:19 | 03:38 | 03:57 | 0 | 464 |  | EXT | Нарушение формы кольцевого шва |  | (c)
60466.972000 | 0.000000 | -0.034000 | -10.990000 | -11.024000 | 1392.000000 | 1752.000000 | 2114.000000 | 1392.000000 |  | 5443 | Нарушение формы кольцевого шва | GWAN |  | 07:13 | 08:11 | 09:09 | 0 | 1443 |  | EXT | Нарушение формы кольцевого шва |  | (c)
60477.962000 | 0.000000 | -0.042000 | -10.785000 | -10.827000 | -376.000000 | 647.000000 | 1583.000000 | 0.000000 |  | 5444 | Нарушение формы кольцевого шва | GWAN |  | 00:15 | 03:00 | 05:31 | 0 | 3918 |  | EXT | Нарушение формы кольцевого шва |  | (c)
60500.027000 | 0.000000 | -0.025000 | -11.330000 | -11.355000 | 702.000000 | 1233.000000 | 978.000000 | 702.000000 |  | 5446 | Смещение кромок | GWAN |  | 01:17 | 02:43 | 02:02 | 0 | 552 | 2.446000 | EXT | Смещение кромок. Вовнутрь. Величина смещения - 2.4 мм. |  | (c)
60500.027000 | 0.000000 | -0.015000 | -11.330000 | -11.345000 | 1857.000000 | 2081.000000 | 2142.000000 | 1857.000000 |  | 5446 | Смещение кромок | GWAN |  | 04:24 | 05:00 | 05:10 | 0 | 569 | 2.896000 | EXT | Смещение кромок. Вовнутрь. Величина смещения - 2.9 мм. |  | (c)
60511.357000 | 0.000000 | -0.018000 | -11.090000 | -11.108000 | -747.000000 | -15.000000 | -3.000000 | 0.000000 |  | 5447 | Нарушение формы кольцевого шва | GWAN |  | 02:03 | 04:01 | 04:03 | 0 | 1487 |  | EXT | Нарушение формы кольцевого шва |  | (c)
60522.447000 | 0.000000 | -0.024000 | -11.190000 | -11.214000 | -1400.000000 | -1060.000000 | -1076.000000 | 752.000000 |  | 5448 | Нарушение формы кольцевого шва | GWAN |  | 04:15 | 05:10 | 05:08 | 0 | 648 |  | EXT | Нарушение формы кольцевого шва |  | (c)
60533.637000 | 0.000000 | -0.023000 | -11.195000 | -11.218000 | -1871.000000 | -1725.000000 | -1588.000000 | 1306.000000 |  | 5449 | Нарушение формы кольцевого шва | GWAN |  | 06:04 | 06:28 | 06:50 | 0 | 564 |  | EXT | Нарушение формы кольцевого шва |  | (c)
60544.832000 | 0.000000 | -0.041000 | -11.110000 | -11.151000 | 287.000000 | 575.000000 | 581.000000 | 287.000000 |  | 5450 | Нарушение формы кольцевого шва | GWAN |  | 10:49 | 11:36 | 11:37 | 0 | 587 |  | EXT | Нарушение формы кольцевого шва |  | (c)
60555.942000 | 0.000000 | -0.032000 | -11.070000 | -11.102000 | -1736.000000 | 306.000000 | -388.000000 | 0.000000 |  | 5451 | Нарушение формы кольцевого шва | GWAN |  | 04:58 | 10:28 | 08:36 | 0 | 2697 |  | EXT | Нарушение формы кольцевого шва |  | (c)
60600.402000 | 0.000000 | -0.025000 | -11.610000 | -11.635000 | -1021.000000 | -722.000000 | -620.000000 | 219.000000 |  | 5455 | Смещение кромок | GWAN |  | 01:21 | 02:09 | 02:26 | 0 | 802 | 2.985000 | EXT | Смещение кромок. Вовнутрь. Величина смещения - 3 мм. |  | (c)
60600.402000 | 0.000000 | -0.031000 | -11.610000 | -11.641000 | 803.000000 | 1087.000000 | 1007.000000 | 803.000000 |  | 5455 | Нарушение формы кольцевого шва | GWAN |  | 06:15 | 07:01 | 06:48 | 0 | 408 |  | EXT | Нарушение формы кольцевого шва |  | (c)
60611.840000 | 11.438000 | 11.425000 | -0.172000 | -0.185000 | 1073.000000 | 1374.000000 | 1335.000000 | 1073.000000 | 165.000000 | 5455 |  | CORR | СIGR | 06:59 | 07:47 | 07:41 | 20 | 525 | 10.000000 | EXT | - |  | (c)
60634.167000 | 0.000000 | -0.025000 | -11.150000 | -11.175000 | 1232.000000 | 1746.000000 | 1569.000000 | 1232.000000 |  | 5458 | Смещение кромок | GWAN |  | 01:36 | 02:59 | 02:30 | 0 | 674 | 3.027000 | EXT | Смещение кромок. Вовнутрь. Величина смещения - 3 мм. |  | (c)
60656.637000 | 0.000000 | -0.027000 | -11.195000 | -11.222000 | -618.000000 | -497.000000 | -84.000000 | 0.000000 |  | 5460 | Нарушение формы кольцевого шва | GWAN |  | 08:58 | 09:18 | 10:25 | 0 | 1067 |  | EXT | Нарушение формы кольцевого шва |  | (c)
60679.097000 | 0.000000 | -0.025000 | -11.295000 | -11.320000 | -633.000000 | -315.000000 | -334.000000 | 36.000000 |  | 5462 | Нарушение формы кольцевого шва | GWAN |  | 02:11 | 03:03 | 03:00 | 0 | 597 |  | EXT | Нарушение формы кольцевого шва |  | (c)
60712.862000 | 0.000000 | -0.025000 | -11.580000 | -11.605000 | -1970.000000 | -1229.000000 | -1397.000000 | 824.000000 |  | 5465 | Нарушение формы кольцевого шва | GWAN |  | 07:06 | 09:05 | 08:38 | 0 | 1146 |  | EXT | Нарушение формы кольцевого шва |  | (c)
60719.155000 | 6.293000 | 6.135000 | -5.287000 | -5.445000 | 1446.000000 | 1686.000000 | 1614.000000 | 1446.000000 | 5116.000000 | 5465 |  | DENT |  | 04:17 | 04:56 | 04:44 | 329 | 335 | 0.352113 |  | - |  | (c)
60747.132000 | 0.000000 | -0.027000 | -11.140000 | -11.167000 | -25.000000 | 113.000000 | 186.000000 | 0.000000 |  | 5468 | Нарушение формы кольцевого шва | GWAN |  | 02:44 | 03:06 | 03:18 | 0 | 422 |  | EXT | Нарушение формы кольцевого шва |  | (c)
60747.132000 | 0.000000 | -0.026000 | -11.140000 | -11.166000 | 815.000000 | 1031.000000 | 1257.000000 | 815.000000 |  | 5468 | Нарушение формы кольцевого шва | GWAN |  | 04:59 | 05:34 | 06:11 | 0 | 884 |  | EXT | Нарушение формы кольцевого шва |  | (c)
60803.482000 | 0.000000 | -0.023000 | -11.115000 | -11.138000 | -1015.000000 | -932.000000 | -838.000000 | 662.000000 |  | 5473 | Нарушение формы кольцевого шва | GWAN |  | 02:10 | 02:23 | 02:38 | 0 | 353 |  | EXT | Нарушение формы кольцевого шва |  | (c)
60803.482000 | 0.000000 | -0.017000 | -11.115000 | -11.132000 | 394.000000 | 584.000000 | 622.000000 | 394.000000 |  | 5473 | Нарушение формы кольцевого шва | GWAN |  | 05:57 | 06:28 | 06:34 | 0 | 456 |  | EXT | Нарушение формы кольцевого шва |  | (c)
60803.777000 | 0.295000 | 0.172000 | -10.820000 | -10.943000 | -101.000000 | -28.000000 | -62.000000 | 24.000000 | 172.000000 | 5473 |  | CORR | GENE | 04:37 | 04:49 | 04:44 | 3936 | 77 | 10.000000 | EXT | - |  | (c)
60825.902000 | 0.000000 | -0.022000 | -11.340000 | -11.362000 | -1974.000000 | -1717.000000 | -1781.000000 | 1588.000000 |  | 5475 | Нарушение формы кольцевого шва | GWAN |  | 03:42 | 04:24 | 04:13 | 0 | 386 |  | EXT | Нарушение формы кольцевого шва |  | (c)
60825.902000 | 0.000000 | -0.031000 | -11.340000 | -11.371000 | -659.000000 | -95.000000 | -55.000000 | 0.000000 |  | 5475 | Нарушение формы кольцевого шва | GWAN |  | 07:14 | 08:45 | 08:52 | 0 | 1207 |  | EXT | Нарушение формы кольцевого шва |  | (c)
60860.262000 | 0.000000 | -0.024000 | -11.555000 | -11.579000 | -1212.000000 | -818.000000 | -901.000000 | 589.000000 |  | 5478 | Нарушение формы кольцевого шва | GWAN |  | 06:29 | 07:32 | 07:19 | 0 | 624 |  | EXT | Нарушение формы кольцевого шва |  | (c)
60883.087000 | 0.000000 | -0.029000 | -11.410000 | -11.439000 | 522.000000 | 1129.000000 | 1030.000000 | 522.000000 |  | 5480 | Нарушение формы кольцевого шва | GWAN |  | 05:13 | 06:51 | 06:35 | 0 | 1016 |  | EXT | Нарушение формы кольцевого шва |  | (c)
60894.497000 | 0.000000 | -0.028000 | -11.095000 | -11.123000 | 1802.000000 | 1961.000000 | -1949.000000 | 1238.000000 |  | 5481 | Нарушение формы кольцевого шва | GWAN |  | 03:42 | 04:08 | 05:36 | 0 | 1421 |  | EXT | Нарушение формы кольцевого шва |  | (c)
60905.592000 | 0.000000 | -0.055000 | -9.915000 | -9.970000 | 1341.000000 | 1809.000000 | 1606.000000 | 29.089836 |  | 5482 | Смещение кромок | GWAN |  | 03:16 | 04:32 | 03:59 | 0 | 529 | 3.615000 | EXT | Смещение кромок. Наружу. Величина смещения - 3.6 мм. |  | (c)
60905.592000 | 0.000000 | -0.035000 | -9.915000 | -9.950000 | -1874.000000 | -1389.000000 | -1386.000000 | 28.793805 |  | 5482 | Смещение кромок | GWAN |  | 06:38 | 07:56 | 07:56 | 0 | 976 | 3.516000 | EXT | Смещение кромок. Вовнутрь. Величина смещения - 3.5 мм. |  | (c)
60940.307000 | 3.520000 | 3.498000 | -7.615000 | -7.637000 | 861.000000 | 1053.000000 | 1028.000000 | 69.499002 | 3498.000000 | 5485 |  | CORR | GENE | 05:05 | 05:35 | 05:31 | 46 | 333 | 10.000000 | EXT | - |  | (c)
60941.214000 | 4.427000 | 4.393000 | -6.708000 | -6.742000 | 1043.000000 | 1123.000000 | 1187.000000 | 61.085521 | 4393.000000 | 5485 |  | CORR | GENE | 05:34 | 05:47 | 05:57 | 56 | 287 | 10.000000 | EXT | - |  | (c)
60941.676000 | 4.889000 | 4.889000 | -6.246000 | -6.246000 | 874.000000 | 1284.000000 | 1139.000000 | 45.417834 | 4889.000000 | 5485 |  | CORR | GENE | 05:07 | 06:13 | 05:49 | 45 | 529 | 10.000000 | EXT | - |  | (c)
60943.308000 | 6.521000 | 6.511000 | -4.614000 | -4.624000 | 1329.000000 | 1375.000000 | 1391.000000 | 57.765602 | 4595.000000 | 5485 |  | CORR | СIGR | 06:20 | 06:28 | 06:30 | 29 | 124 | 10.000000 | EXT | - |  | (c)
60945.979000 | 9.192000 | 9.169000 | -1.943000 | -1.966000 | 993.000000 | 1220.000000 | 1213.000000 | 46.709007 | 1889.000000 | 5485 |  | CORR | GENE | 05:26 | 06:02 | 06:01 | 77 | 439 | 10.000000 | EXT | - |  | (c)
60947.326000 | 10.539000 | 10.499000 | -0.596000 | -0.636000 | 1092.000000 | 1318.000000 | 1265.000000 | 49.977287 | 569.000000 | 5485 |  | CORR | GENE | 05:42 | 06:18 | 06:10 | 67 | 346 | 10.000000 | EXT | - |  | (c)
60947.583000 | 10.796000 | 10.782000 | -0.339000 | -0.353000 | 904.000000 | 1120.000000 | 1194.000000 | 36.650540 | 316.000000 | 5485 |  | CORR | СIGR | 05:11 | 05:46 | 05:58 | 37 | 582 | 12.000000 | EXT | - |  | (c)
60947.922000 | 0.000000 | -0.001000 | -10.500000 | -10.501000 | -1042.000000 | -894.000000 | -934.000000 | 58.060494 |  | 5486 | Смещение кромок | GWAN |  | 07:10 | 07:34 | 07:27 | 0 | 215 | 2.350000 | EXT | Смещение кромок. Вовнутрь. Величина смещения - 2.4 мм. |  | (c)
60968.803000 | 10.381000 | 10.207000 | -0.954000 | -1.128000 | -35.000000 | -29.000000 | 14.000000 | 0.000000 | 799.000000 | 5487 |  | LWAN |  | 01:21 | 01:22 | 01:29 | 329 | 99 | 11.000000 | EXT | -. Эквивалент потери металла 11%. |  | (c)
60969.757000 | 0.000000 | -0.025000 | -11.045000 | -11.070000 | -630.000000 | -157.000000 | -168.000000 | 0.000000 |  | 5488а | Смещение кромок | GWAN |  | 07:00 | 08:16 | 08:14 | 0 | 924 | 3.271000 | EXT | Смещение кромок. Вовнутрь. Аномалия находится на отводе. Величина смещения - 3.3 мм. |  | (c)
60982.317000 | 0.000000 | -0.036000 | -4.745000 | -4.781000 | -2225.000000 | -2195.000000 | -2059.000000 | 1892.000000 |  | 5489а | Нарушение формы кольцевого шва | GWAN |  | 02:10 | 02:14 | 02:36 | 0 | 333 |  | EXT | Нарушение формы кольцевого шва |  | (c)
60986.327000 | 4.010000 | 3.907000 | -0.735000 | -0.838000 | -1526.000000 | -1276.000000 | -1284.000000 | 1041.000000 | 643.000000 | 5489а |  | ARTD | GENE | 04:02 | 04:43 | 04:42 | 195 | 485 | 10.000000 | EXT | -. Эквивалент потери металла 10%. |  | (c)
60992.712000 | 0.000000 | -0.050000 | -1.550000 | -1.600000 | -730.000000 | -408.000000 | -407.000000 | 85.000000 |  | 5491а | Смещение кромок | GWAN |  | 09:30 | 10:22 | 10:22 | 0 | 645 | 3.666000 | EXT | Смещение кромок. Вовнутрь. Величина смещения - 3.7 мм. |  | (c)
60994.262000 | 0.000000 | -0.044000 | -9.035000 | -9.079000 | -1111.000000 | -480.000000 | -694.000000 | 22.354069 |  | 5491б | Нарушение формы кольцевого шва | GWAN |  | 10:06 | 11:48 | 11:13 | 0 | 834 |  | EXT | Нарушение формы кольцевого шва |  | (c)
61003.297000 | 0.000000 | -0.035000 | -11.625000 | -11.660000 | -2033.000000 | -1841.000000 | -1876.000000 | 1719.000000 |  | 5492а | Смещение кромок | GWAN |  | 02:12 | 02:43 | 02:37 | 0 | 314 | 2.365000 | EXT | Смещение кромок. Вовнутрь. Величина смещения - 2.4 мм. |  | (c)
61003.297000 | 0.000000 | -0.020000 | -11.625000 | -11.645000 | -1214.000000 | -810.000000 | -867.000000 | 520.000000 |  | 5492а | Смещение кромок | GWAN |  | 04:24 | 05:29 | 05:20 | 0 | 694 | 3.511000 | EXT | Смещение кромок. Вовнутрь. Величина смещения - 3.5 мм. |  | (c)
61014.922000 | 0.000000 | -0.046000 | -10.970000 | -11.016000 | -208.000000 | 150.000000 | 97.000000 | 16.758198 |  | 5493а | Нарушение формы кольцевого шва | GWAN |  | 11:58 | 00:56 | 00:47 | 0 | 610 |  | EXT | Нарушение формы кольцевого шва. Аномалия находится на упругопластическом изгибе: R=943 D, максимальное растяжение на 9.8 час. |  | (c)
61021.764000 | 6.842000 | 6.639000 | -4.128000 | -4.331000 | -1481.000000 | -1266.000000 | -1270.000000 | 77.535790 | 3979.000000 | 5493а |  | GOUG | GENE | 08:33 | 09:07 | 09:07 | 352 | 423 | 7.000000 | EXT | -. Зона задиров. Аномалия находится на упругопластическом изгибе: R=455 D, максимальное растяжение на 10.4 час. |  | (c)
61024.466000 | 9.544000 | 9.486000 | -1.426000 | -1.484000 | -1464.000000 | -1340.000000 | -1312.000000 | 74.111739 | 1337.000000 | 5493а |  | GOUG | GENE | 08:35 | 08:55 | 09:00 | 147 | 304 | 8.000000 | EXT | -. Зона задиров. Аномалия находится на упругопластическом изгибе: R=429 D, максимальное растяжение на 10.7 час. |  | (c)
61024.935000 | 10.013000 | 9.648000 | -0.957000 | -1.322000 | -1323.000000 | -1297.000000 | -1266.000000 | 77.848716 | 93.000000 | 5493а |  | GOUG | GENE | 08:58 | 09:02 | 09:07 | 1229 | 114 | 9.000000 | EXT | -. Задир. Аномалия находится на упругопластическом изгибе: R=426 D, максимальное растяжение на 10.8 час. |  | (b)
61025.892000 | 0.000000 | -0.022000 | -11.295000 | -11.317000 | 678.000000 | 889.000000 | 863.000000 | 69.625072 |  | 5494 | Нарушение формы кольцевого шва | GWAN |  | 01:49 | 02:23 | 02:19 | 0 | 370 |  | EXT | Нарушение формы кольцевого шва. Аномалия находится на упругопластическом изгибе: R=423 D, максимальное растяжение на 10.9 час. |  | (c)
61025.892000 | 0.000000 | -0.026000 | -11.295000 | -11.321000 | 1343.000000 | 1746.000000 | 1608.000000 | 28.815137 |  | 5494 | Нарушение формы кольцевого шва | GWAN |  | 03:36 | 04:41 | 04:19 | 0 | 531 |  | EXT | Нарушение формы кольцевого шва. Аномалия находится на упругопластическом изгибе: R=423 D, максимальное растяжение на 10.9 час. |  | (c)
61034.430000 | 8.538000 | 8.251000 | -2.757000 | -3.044000 | 965.000000 | 1122.000000 | 1175.000000 | 68.237897 | 2690.000000 | 5494 |  | GOUG | GENE | 02:35 | 03:01 | 03:09 | 354 | 420 | 6.000000 | EXT | -. Задир. Аномалия находится на упругопластическом изгибе: R=340 D, максимальное растяжение на 11.3 час. |  | (c)
61037.187000 | 0.000000 | -0.050000 | -11.530000 | -11.580000 | 1133.000000 | 1261.000000 | 1278.000000 | 65.134387 |  | 5495 | Смещение кромок | GWAN |  | 00:42 | 01:03 | 01:05 | 0 | 290 | 2.291000 | EXT | Смещение кромок. Вовнутрь. Величина смещения - 2.3 мм. Аномалия находится на упругопластическом изгибе: R=337 D, максимальное растяжение на 11.2 час. |  | (c)
61037.187000 | 0.000000 | -0.015000 | -11.530000 | -11.545000 | -1824.000000 | -1763.000000 | -1702.000000 | 32.831143 |  | 5495 | Смещение кромок | GWAN |  | 04:45 | 04:55 | 05:04 | 0 | 244 | 2.408000 | EXT | Смещение кромок. Наружу. Величина смещения - 2.4 мм. Аномалия находится на упругопластическом изгибе: R=337 D, максимальное растяжение на 11.2 час. |  | (c)
61037.187000 | 0.000000 | -0.060000 | -11.530000 | -11.590000 | -871.000000 | -578.000000 | -681.000000 | 24.235916 |  | 5495 | Смещение кромок | GWAN |  | 07:18 | 08:06 | 07:49 | 0 | 380 | 3.611000 | EXT | Смещение кромок. Наружу. Величина смещения - 3.6 мм. Аномалия находится на упругопластическом изгибе: R=337 D, максимальное растяжение на 11.2 час. |  | (c)
61037.187000 | 0.000000 | -0.050000 | -11.530000 | -11.580000 | 172.000000 | 241.000000 | 281.000000 | 22.639044 |  | 5495 | Смещение кромок | GWAN |  | 10:07 | 10:18 | 10:24 | 0 | 218 | 2.338000 | EXT | Смещение кромок. Наружу. Величина смещения - 2.3 мм. Аномалия находится на упругопластическом изгибе: R=337 D, максимальное растяжение на 11.2 час. |  | (c)
61042.800000 | 5.613000 | 5.489000 | -5.917000 | -6.041000 | -2213.000000 | -2199.000000 | -2199.000000 | 1.450293 | 5489.000000 | 5495 |  | LWAN |  | 03:42 | 03:44 | 03:44 | 208 | 28 | 9.922831 | EXT | -. Эквивалент потери металла 10%. Аномалия находится на упругопластическом изгибе: R=402 D, максимальное растяжение на 10.9 час. |  | (c)
61048.717000 | 0.000000 | -0.026000 | -11.370000 | -11.396000 | -194.000000 | -116.000000 | -101.000000 | 0.648323 |  | 5496 | Смещение кромок | GWAN |  | 01:13 | 01:26 | 01:28 | 0 | 186 | 3.114000 | EXT | Смещение кромок. Наружу. Величина смещения - 3.1 мм. Аномалия находится на упругопластическом изгибе: R=652 D, максимальное растяжение на 10.5 час. |  | (c)
61048.717000 | 0.000000 | -0.016000 | -11.370000 | -11.386000 | 108.000000 | 184.000000 | 281.000000 | 8.725528 |  | 5496 | Смещение кромок | GWAN |  | 02:02 | 02:14 | 02:30 | 0 | 346 | 3.151000 | EXT | Смещение кромок. Вовнутрь. Величина смещения - 3.2 мм. Аномалия находится на упругопластическом изгибе: R=652 D, максимальное растяжение на 10.5 час. |  | (c)
61048.717000 | 0.000000 | -0.001000 | -11.370000 | -11.371000 | 738.000000 | 1264.000000 | 1401.000000 | 0.000000 |  | 5496 | Смещение кромок | GWAN |  | 03:44 | 05:08 | 05:31 | 0 | 1324 | 2.828000 | EXT | Смещение кромок. Вовнутрь. Величина смещения - 2.8 мм. Аномалия находится на упругопластическом изгибе: R=652 D, максимальное растяжение на 10.5 час. |  | (c)
61048.717000 | 0.000000 | -0.006000 | -11.370000 | -11.376000 | -2160.000000 | -2070.000000 | -2038.000000 | 15.519918 |  | 5496 | Смещение кромок | GWAN |  | 07:56 | 08:10 | 08:16 | 0 | 244 | 3.155000 | EXT | Смещение кромок. Вовнутрь. Величина смещения - 3.2 мм. Аномалия находится на упругопластическом изгибе: R=652 D, максимальное растяжение на 10.5 час. |  | (c)
61060.087000 | 0.000000 | -0.020000 | -11.495000 | -11.515000 | 1928.000000 | 2000.000000 | 2023.000000 | 1.241082 |  | 5497 | Смещение кромок | GWAN |  | 07:01 | 07:12 | 07:16 | 0 | 192 | 2.758000 | EXT | Смещение кромок. Наружу. Величина смещения - 2.8 мм. Аномалия находится на упругопластическом изгибе: R=537 D, максимальное растяжение на 7.2 час. |  | (c)
61071.582000 | 0.000000 | -0.028000 | -11.515000 | -11.543000 | 1567.000000 | 1712.000000 | 1751.000000 | 23.855248 |  | 5498 | Нарушение формы кольцевого шва | GWAN |  | 03:19 | 03:42 | 03:49 | 0 | 368 |  | EXT | Нарушение формы кольцевого шва. Аномалия находится на упругопластическом изгибе: R=873 D, максимальное растяжение на 8.8 час. |  | (c)
61071.582000 | 0.000000 | -0.044000 | -11.515000 | -11.559000 | -648.000000 | -574.000000 | -482.000000 | 12.066018 |  | 5498 | Нарушение формы кольцевого шва | GWAN |  | 09:21 | 09:34 | 09:48 | 0 | 333 |  | EXT | Нарушение формы кольцевого шва. Аномалия находится на упругопластическом изгибе: R=873 D, максимальное растяжение на 8.8 час. |  | (c)
61078.604000 | 7.022000 | 6.315000 | -4.493000 | -5.200000 | 1800.000000 | 1843.000000 | 1890.000000 | 20.298542 | 4170.000000 | 5498 |  | CORR | GENE | 03:57 | 04:04 | 04:11 | 1030 | 179 | 10.000000 | EXT | - |  | (c)
61080.449000 | 8.867000 | 8.855000 | -2.648000 | -2.660000 | 1555.000000 | 1769.000000 | 1743.000000 | 24.118272 | 2581.000000 | 5498 |  | CORR | GENE | 03:17 | 03:52 | 03:47 | 79 | 377 | 12.000000 | EXT | - |  | (c)
61083.097000 | 0.000000 | -0.040000 | -11.320000 | -11.360000 | 989.000000 | 1100.000000 | 1097.000000 | 82.810724 |  | 5499 | Смещение кромок | GWAN |  | 01:40 | 01:58 | 01:57 | 0 | 215 | 2.338000 | EXT | Смещение кромок. Вовнутрь. Величина смещения - 2.3 мм. |  | (c)
61083.097000 | 0.000000 | -0.015000 | -11.320000 | -11.335000 | -2054.000000 | -1877.000000 | -1915.000000 | 14.225186 |  | 5499 | Смещение кромок | GWAN |  | 05:28 | 05:57 | 05:51 | 0 | 279 | 2.539000 | EXT | Смещение кромок. Вовнутрь. Величина смещения - 2.5 мм. |  | (c)
61083.097000 | 0.000000 | -0.029000 | -11.320000 | -11.349000 | -659.000000 | -220.000000 | -407.000000 | 0.000000 |  | 5499 | Нарушение формы кольцевого шва | GWAN |  | 09:14 | 10:25 | 09:54 | 0 | 505 |  | EXT | Нарушение формы кольцевого шва |  | (c)
61094.417000 | 0.000000 | -0.040000 | -11.470000 | -11.510000 | 654.000000 | 715.000000 | 730.000000 | 58.890190 |  | 5500 | Смещение кромок | GWAN |  | 01:33 | 01:43 | 01:46 | 0 | 151 | 3.016000 | EXT | Смещение кромок. Вовнутрь. Величина смещения - 3 мм. |  | (c)
61094.417000 | 0.000000 | -0.040000 | -11.470000 | -11.510000 | -2026.000000 | -1860.000000 | -1730.000000 | 16.521516 |  | 5500 | Нарушение формы кольцевого шва | GWAN |  | 06:21 | 06:48 | 07:09 | 0 | 591 |  | EXT | Нарушение формы кольцевого шва |  | (c)
61094.417000 | 0.000000 | -0.040000 | -11.470000 | -11.510000 | -1091.000000 | -882.000000 | -782.000000 | 13.180110 |  | 5500 | Смещение кромок | GWAN |  | 08:52 | 09:25 | 09:42 | 0 | 619 | 2.847000 | EXT | Смещение кромок. Вовнутрь. Величина смещения - 2.8 мм. |  | (c)
61098.069000 | 3.652000 | 3.633000 | -7.818000 | -7.837000 | 2226.000000 | -2189.000000 | -2200.000000 | 0.000000 | 3633.000000 | 5500 |  | LWAN |  | 05:47 | 05:54 | 05:53 | 34 | 70 | 10.000000 | INT | -. Эквивалент потери металла 10%. |  | (c)
61105.887000 | 0.000000 | -0.050000 | -11.305000 | -11.355000 | -484.000000 | -261.000000 | -285.000000 | 6.971311 |  | 5501 | Смещение кромок | GWAN |  | 00:45 | 01:21 | 01:17 | 0 | 398 | 3.187000 | EXT | Смещение кромок. Вовнутрь. Величина смещения - 3.2 мм. |  | (c)
61105.887000 | 0.000000 | -0.020000 | -11.305000 | -11.325000 | 683.000000 | 875.000000 | 1071.000000 | 31.002889 |  | 5501 | Смещение кромок | GWAN |  | 03:53 | 04:24 | 04:56 | 0 | 775 | 4.397000 | EXT | Смещение кромок. Вовнутрь. Величина смещения - 4.4 мм. |  | (c)
61105.887000 | 0.000000 | -0.035000 | -11.305000 | -11.340000 | 1601.000000 | 1851.000000 | 1783.000000 | 6.855623 |  | 5501 | Смещение кромок | GWAN |  | 06:21 | 07:01 | 06:50 | 0 | 363 | 2.947000 | EXT | Смещение кромок. Наружу. Величина смещения - 2.9 мм. |  | (c)
61106.845000 | 0.958000 | 0.813000 | -10.347000 | -10.492000 | -2229.000000 | -2206.000000 | -2213.000000 | 1.391770 | 813.000000 | 5501 |  | CORR | AXGR | 08:03 | 08:07 | 08:05 | 437 | 32 | 15.000000 | EXT | - |  | (c)
61107.644000 | 1.757000 | 1.649000 | -9.548000 | -9.656000 | -2217.000000 | -2210.000000 | -2209.000000 | 1.728417 | 1649.000000 | 5501 |  | CORR | AXGR | 08:05 | 08:06 | 08:06 | 244 | 17 | 12.000000 | EXT | - |  | (c)
61115.617000 | 9.730000 | 7.912000 | -1.575000 | -3.393000 | -2224.000000 | -2209.000000 | -2212.000000 | 1.532583 | 678.000000 | 5501 |  | CORR | AXGR | 08:04 | 08:06 | 08:06 | 2715 | 24 | 12.000000 | EXT | - |  | (c)
61117.192000 | 0.000000 | -0.015000 | -11.320000 | -11.335000 | 764.000000 | 1061.000000 | 1049.000000 | 764.000000 |  | 5502 | Смещение кромок | GWAN |  | 02:40 | 03:28 | 03:26 | 0 | 569 | 2.744000 | EXT | Смещение кромок. Наружу. Величина смещения - 2.7 мм. |  | (c)
61117.192000 | 0.000000 | -0.025000 | -11.320000 | -11.345000 | 1447.000000 | 1656.000000 | 1691.000000 | 1447.000000 |  | 5502 | Смещение кромок | GWAN |  | 04:30 | 05:04 | 05:09 | 0 | 488 | 3.103000 | EXT | Смещение кромок. Наружу. Величина смещения - 3.1 мм. |  | (c)
61123.410000 | 6.218000 | 4.230000 | -5.102000 | -7.090000 | -1773.000000 | -1622.000000 | -1554.000000 | 1334.000000 | 4230.000000 | 5502 |  | CORR | GENE | 07:50 | 08:15 | 08:26 | 2142 | 439 | 10.000000 | EXT | - |  | (c)
61127.129000 | 9.937000 | 9.707000 | -1.383000 | -1.613000 | 1136.000000 | 1234.000000 | 1212.000000 | 1136.000000 | 847.000000 | 5502 |  | CORR | GENE | 03:40 | 03:56 | 03:52 | 766 | 152 | 9.000000 | EXT | - |  | (c)
61127.525000 | 10.333000 | 10.249000 | -0.987000 | -1.071000 | 1378.000000 | 1423.000000 | 1410.000000 | 1378.000000 | 792.000000 | 5502 |  | CORR | GENE | 04:19 | 04:26 | 04:24 | 279 | 64 | 10.000000 | EXT | - |  | (c)
61127.687000 | 10.495000 | 9.756000 | -0.825000 | -1.564000 | -1695.000000 | -1622.000000 | -1624.000000 | 1553.000000 | 505.000000 | 5502 |  | CORR | GENE | 08:03 | 08:15 | 08:14 | 1059 | 142 | 12.000000 | EXT | - |  | (c)
61127.904000 | 10.712000 | 10.692000 | -0.608000 | -0.628000 | 1154.000000 | 1186.000000 | 1215.000000 | 1154.000000 | 607.000000 | 5502 |  | CORR | СIGR | 03:43 | 03:48 | 03:53 | 21 | 122 | 10.000000 | EXT | - |  | (c)
61127.946000 | 10.754000 | 10.723000 | -0.566000 | -0.597000 | 1375.000000 | 1446.000000 | 1452.000000 | 1375.000000 | 565.000000 | 5502 |  | CORR | СIGR | 04:18 | 04:30 | 04:31 | 32 | 155 | 10.000000 | EXT | - |  | (c)
61128.141000 | 10.949000 | 10.568000 | -0.371000 | -0.752000 | 1295.000000 | 1336.000000 | 1328.000000 | 1295.000000 | 107.000000 | 5502 |  | CORR | GENE | 04:05 | 04:12 | 04:11 | 645 | 67 | 14.000000 | EXT | - |  | (c)
61128.512000 | 0.000000 | -0.045000 | -11.265000 | -11.310000 | -1925.000000 | -1853.000000 | -1816.000000 | 1707.000000 |  | 5503 | Смещение кромок | GWAN |  | 03:05 | 03:17 | 03:23 | 0 | 218 | 2.506000 | EXT | Смещение кромок. Наружу. Величина смещения - 2.5 мм. |  | (c)
61128.512000 | 0.000000 | -0.040000 | -11.265000 | -11.305000 | -1611.000000 | -1243.000000 | -1325.000000 | 1039.000000 |  | 5503 | Смещение кромок | GWAN |  | 03:56 | 04:55 | 04:42 | 0 | 572 | 4.784000 | EXT | Смещение кромок. Наружу. Величина смещения - 4.8 мм. |  | (c)
61128.512000 | 0.000000 | -0.025000 | -11.265000 | -11.290000 | -984.000000 | -819.000000 | -733.000000 | 482.000000 |  | 5503 | Смещение кромок | GWAN |  | 05:37 | 06:04 | 06:18 | 0 | 502 | 2.804000 | EXT | Смещение кромок. Наружу. Величина смещения - 2.8 мм. |  | (c)
61128.512000 | 0.000000 | -0.028000 | -11.265000 | -11.293000 | -140.000000 | -15.000000 | -25.000000 | 0.000000 |  | 5503 | Нарушение формы кольцевого шва | GWAN |  | 07:53 | 08:13 | 08:12 | 0 | 230 |  | EXT | Нарушение формы кольцевого шва |  | (c)
61128.608000 | 0.096000 | 0.034000 | -11.169000 | -11.231000 | -2167.000000 | -2132.000000 | -2135.000000 | 2103.000000 | 34.000000 | 5503 |  | ARTD | GENE | 02:26 | 02:32 | 02:31 | 119 | 64 | 11.411820 | EXT | -. Эквивалент потери металла 11%. |  | (c)
61134.343000 | 5.831000 | 5.710000 | -5.434000 | -5.555000 | 299.000000 | 399.000000 | 404.000000 | 299.000000 | 5327.000000 | 5503 |  | GOUG | GENE | 09:04 | 09:20 | 09:21 | 228 | 208 | 7.000000 | EXT | -. Задир. |  | (c)
61136.086000 | 7.574000 | 7.572000 | -3.691000 | -3.693000 | -504.000000 | -452.000000 | -377.000000 | 251.000000 | 3659.000000 | 5503 |  | CORR | СIGR | 06:55 | 07:03 | 07:15 | 34 | 253 | 10.000000 | EXT | - |  | (c)
61136.166000 | 7.654000 | 7.654000 | -3.611000 | -3.611000 | -553.000000 | -302.000000 | -390.000000 | 227.000000 | 3542.000000 | 5503 |  | CORR | GENE | 06:47 | 07:27 | 07:13 | 69 | 326 | 11.000000 | EXT | - |  | (c)
61136.833000 | 8.321000 | 7.827000 | -2.944000 | -3.438000 | -375.000000 | -296.000000 | -309.000000 | 243.000000 | 2773.000000 | 5503 |  | CORR | GENE | 07:15 | 07:28 | 07:26 | 665 | 132 | 10.000000 | EXT | - |  | (c)
61139.777000 | 0.000000 | -0.036000 | -10.500000 | -10.536000 | 955.000000 | 1085.000000 | 1056.000000 | 955.000000 |  | 5504 | Нарушение формы кольцевого шва | GWAN |  | 02:09 | 02:30 | 02:25 | 0 | 203 |  | EXT | Нарушение формы кольцевого шва |  | (c)
61139.777000 | 0.000000 | -0.029000 | -10.500000 | -10.529000 | -1514.000000 | -1042.000000 | -978.000000 | 441.000000 |  | 5504 | Нарушение формы кольцевого шва | GWAN |  | 07:31 | 08:47 | 08:57 | 0 | 1073 |  | EXT | Нарушение формы кольцевого шва |  | (c)
61148.046000 | 8.269000 | 8.214000 | -2.231000 | -2.286000 | -1911.000000 | -1896.000000 | -1898.000000 | 1884.000000 | 2179.000000 | 5504 |  | CORR | AXGR | 06:27 | 06:29 | 06:29 | 107 | 27 | 10.000000 | EXT | -. Аномалия находится на упругопластическом изгибе: R=498 D, максимальное растяжение на 5.6 час. |  | (c)
61150.277000 | 0.000000 | -0.015000 | -11.500000 | -11.515000 | 1735.000000 | 1874.000000 | 1919.000000 | 0.000000 |  | 5505 | Смещение кромок | GWAN |  | 05:09 | 05:32 | 05:39 | 0 | 369 | 3.130000 | EXT | Смещение кромок. Вовнутрь. Величина смещения - 3.1 мм. Аномалия находится на упругопластическом изгибе: R=406 D, максимальное растяжение на 5.5 час. |  | (c)
61150.277000 | 0.000000 | -0.025000 | -11.500000 | -11.525000 | 2126.000000 | -1853.000000 | -1679.000000 | 44.540852 |  | 5505 | Нарушение формы кольцевого шва | GWAN |  | 06:12 | 07:30 | 07:58 | 0 | 1312 |  | EXT | Нарушение формы кольцевого шва. Аномалия находится на упругопластическом изгибе: R=406 D, максимальное растяжение на 5.5 час. |  | (c)
61151.937000 | 1.660000 | 1.651000 | -9.840000 | -9.849000 | -1769.000000 | -1690.000000 | -1718.000000 | 41.374800 | 1651.000000 | 5505 |  | CORR | СIGR | 07:44 | 07:56 | 07:52 | 26 | 103 | 10.000000 | EXT | -. Аномалия находится на упругопластическом изгибе: R=365 D, максимальное растяжение на 5.5 час. |  | (c)
61155.983000 | 5.706000 | 5.671000 | -5.794000 | -5.829000 | 606.000000 | 663.000000 | 648.000000 | 48.882224 | 5671.000000 | 5505 |  | DENT |  | 02:07 | 02:16 | 02:14 | 77 | 85 | 0.211268 |  | -. Аномалия находится на упругопластическом изгибе. |  | (c)
61157.930000 | 7.653000 | 7.633000 | -3.847000 | -3.867000 | 2057.000000 | 2172.000000 | 2151.000000 | 0.000000 | 3842.000000 | 5505 |  | CORR | СIGR | 06:01 | 06:20 | 06:16 | 25 | 188 | 10.000000 | EXT | -. Аномалия находится на упругопластическом изгибе: R=312 D, максимальное растяжение на 5.7 час. |  | (c)
61159.097000 | 8.820000 | 8.712000 | -2.680000 | -2.788000 | 1619.000000 | 1764.000000 | 1947.000000 | 0.000000 | 2643.000000 | 5505 |  | CORR | GENE | 04:51 | 05:14 | 05:43 | 145 | 656 | 10.000000 | EXT | -. Аномалия находится на упругопластическом изгибе: R=317 D, максимальное растяжение на 5.6 час. |  | (c)
61159.431000 | 9.154000 | 9.139000 | -2.346000 | -2.361000 | -1735.000000 | -1643.000000 | -1650.000000 | 46.821934 | 2323.000000 | 5505 |  | CORR | СIGR | 07:49 | 08:04 | 08:03 | 38 | 170 | 10.000000 | EXT | -. Аномалия находится на упругопластическом изгибе: R=326 D, максимальное растяжение на 5.6 час. |  | (c)
61160.346000 | 10.069000 | 10.028000 | -1.431000 | -1.472000 | 1487.000000 | 1529.000000 | 1628.000000 | 25.929309 | 1419.000000 | 5505 |  | CORR | GENE | 04:29 | 04:36 | 04:52 | 53 | 281 | 10.000000 | EXT | -. Аномалия находится на упругопластическом изгибе: R=343 D, максимальное растяжение на 5.6 час. |  | (c)
61160.953000 | 10.676000 | 10.654000 | -0.824000 | -0.846000 | -1972.000000 | -1881.000000 | -1890.000000 | 27.494696 | 810.000000 | 5505 |  | CORR | СIGR | 07:11 | 07:26 | 07:24 | 36 | 165 | 10.000000 | EXT | -. Аномалия находится на упругопластическом изгибе: R=364 D, максимальное растяжение на 5.5 час. |  | (c)
61160.979000 | 10.702000 | 10.539000 | -0.798000 | -0.961000 | -1371.000000 | -1360.000000 | -1338.000000 | 72.028328 | 759.000000 | 5505 |  | CORR | GENE | 08:48 | 08:50 | 08:53 | 202 | 67 | 10.000000 | EXT | -. Аномалия находится на упругопластическом изгибе: R=364 D, максимальное растяжение на 5.5 час. |  | (c)
61161.593000 | 11.316000 | 11.235000 | -0.184000 | -0.265000 | -1863.000000 | -1848.000000 | -1844.000000 | 31.221991 | 144.000000 | 5505 |  | CORR | AXGR | 07:29 | 07:31 | 07:32 | 121 | 38 | 10.000000 | EXT | -. Аномалия находится на упругопластическом изгибе: R=383 D, максимальное растяжение на 5.5 час. |  | (c)
61161.725000 | 11.448000 | 11.426000 | -0.052000 | -0.074000 | -1768.000000 | -1684.000000 | -1688.000000 | 43.755399 | 36.000000 | 5505 |  | CORR | СIGR | 07:44 | 07:57 | 07:57 | 38 | 160 | 13.000000 | EXT | -. Аномалия находится на упругопластическом изгибе: R=393 D, максимальное растяжение на 5.5 час. |  | (c)
61161.958000 | 0.181000 | 0.037000 | -11.029000 | -11.173000 | 1431.000000 | 2105.000000 | 1884.000000 | 0.000000 | 37.000000 | 5506 |  | CORR | GENE | 06:51 | 08:39 | 08:04 | 182 | 907 | 10.000000 | EXT | -. Аномалия находится на упругопластическом изгибе: R=404 D, максимальное растяжение на 5.4 час. |  | (c)
61162.065000 | 0.288000 | 0.268000 | -10.922000 | -10.942000 | 1498.000000 | 1561.000000 | 1818.000000 | 0.000000 | 268.000000 | 5506 |  | CORR | GENE | 07:01 | 07:12 | 07:53 | 222 | 641 | 12.000000 | EXT | -. Аномалия находится на упругопластическом изгибе: R=404 D, максимальное растяжение на 5.4 час. |  | (c)
61162.340000 | 0.563000 | 0.449000 | -10.647000 | -10.761000 | 2150.000000 | 2165.000000 | 2178.000000 | 0.000000 | 449.000000 | 5506 |  | CORR | GENE | 08:47 | 08:49 | 08:51 | 242 | 56 | 11.000000 | EXT | -. Аномалия находится на упругопластическом изгибе: R=416 D, максимальное растяжение на 5.4 час. |  | (c)
61162.574000 | 0.797000 | 0.676000 | -10.413000 | -10.534000 | 2069.000000 | 2134.000000 | 2106.000000 | 3.970769 | 676.000000 | 5506 |  | CORR | GENE | 08:34 | 08:44 | 08:40 | 311 | 75 | 11.000000 | EXT | -. Аномалия находится на упругопластическом изгибе: R=428 D, максимальное растяжение на 5.4 час. |  | (c)
61163.036000 | 1.259000 | 1.167000 | -9.951000 | -10.043000 | 497.000000 | 519.000000 | 528.000000 | 40.108897 | 1167.000000 | 5506 |  | CORR | GENE | 04:20 | 04:23 | 04:25 | 620 | 62 | 10.000000 | EXT | -. Аномалия находится на упругопластическом изгибе: R=458 D, максимальное растяжение на 5.3 час. |  | (c)
61163.174000 | 1.397000 | 1.231000 | -9.813000 | -9.979000 | 2157.000000 | 2200.000000 | 2189.000000 | 0.000000 | 1231.000000 | 5506 |  | CORR | GENE | 08:48 | 08:55 | 08:53 | 215 | 65 | 13.000000 | EXT | -. Аномалия находится на упругопластическом изгибе: R=474 D, максимальное растяжение на 5.3 час. |  | (c)
61163.239000 | 1.462000 | 1.462000 | -9.748000 | -9.748000 | -368.000000 | -307.000000 | -305.000000 | 19.462355 | 1462.000000 | 5506 |  | CORR | СIGR | 02:00 | 02:10 | 02:10 | 28 | 127 | 11.000000 | EXT | -. Аномалия находится на упругопластическом изгибе: R=474 D, максимальное растяжение на 5.3 час. |  | (c)
61163.404000 | 1.627000 | 1.504000 | -9.583000 | -9.706000 | 1376.000000 | 1512.000000 | 1812.000000 | 0.000000 | 1504.000000 | 5506 |  | CORR | GENE | 06:42 | 07:04 | 07:52 | 163 | 872 | 10.000000 | EXT | -. Аномалия находится на упругопластическом изгибе: R=493 D, максимальное растяжение на 5.3 час. |  | (c)
61163.754000 | 1.977000 | 1.934000 | -9.233000 | -9.276000 | 1545.000000 | 1660.000000 | 1752.000000 | 5.221593 | 1934.000000 | 5506 |  | CORR | GENE | 07:09 | 07:28 | 07:42 | 95 | 414 | 12.000000 | EXT | -. Аномалия находится на упругопластическом изгибе: R=514 D, максимальное растяжение на 5.2 час. |  | (c)
61164.202000 | 2.425000 | 2.230000 | -8.785000 | -8.980000 | 1378.000000 | 1628.000000 | 1796.000000 | 0.000000 | 2230.000000 | 5506 |  | CORR | GENE | 06:42 | 07:22 | 07:50 | 280 | 836 | 10.000000 | EXT | -. Аномалия находится на упругопластическом изгибе: R=560 D, максимальное растяжение на 5.1 час. |  | (c)
61164.332000 | 2.555000 | 2.544000 | -8.655000 | -8.666000 | 1564.000000 | 1659.000000 | 1634.000000 | 36.734271 | 2544.000000 | 5506 |  | CORR | СIGR | 07:12 | 07:27 | 07:23 | 37 | 141 | 11.000000 | EXT | -. Аномалия находится на упругопластическом изгибе: R=560 D, максимальное растяжение на 5.1 час. |  | (c)
61164.407000 | 2.630000 | 2.609000 | -8.580000 | -8.601000 | 1533.000000 | 1745.000000 | 1664.000000 | 24.589180 | 2609.000000 | 5506 |  | CORR | GENE | 07:07 | 07:41 | 07:28 | 54 | 262 | 10.000000 | EXT | -. Аномалия находится на упругопластическом изгибе: R=587 D, максимальное растяжение на 5.1 час. |  | (c)
61164.443000 | 2.666000 | 2.642000 | -8.544000 | -8.568000 | 1883.000000 | 1953.000000 | 1951.000000 | 11.519907 | 2642.000000 | 5506 |  | CORR | СIGR | 08:04 | 08:15 | 08:15 | 41 | 137 | 9.000000 | EXT | -. Аномалия находится на упругопластическом изгибе: R=587 D, максимальное растяжение на 5.1 час. |  | (c)
61164.572000 | 2.795000 | 2.779000 | -8.415000 | -8.431000 | 1758.000000 | 1894.000000 | 1847.000000 | 16.600050 | 2779.000000 | 5506 |  | CORR | СIGR | 07:43 | 08:05 | 07:58 | 39 | 178 | 11.000000 | EXT | -. Аномалия находится на упругопластическом изгибе: R=587 D, максимальное растяжение на 5.1 час. |  | (c)
61164.705000 | 2.928000 | 2.643000 | -8.282000 | -8.567000 | 2124.000000 | 2224.000000 | 2176.000000 | 0.000000 | 2643.000000 | 5506 |  | CORR | GENE | 08:42 | 08:59 | 08:51 | 323 | 105 | 11.000000 | EXT | -. Аномалия находится на упругопластическом изгибе: R=618 D, максимальное растяжение на 5 час. |  | (c)
61164.812000 | 3.035000 | 2.952000 | -8.175000 | -8.258000 | 1644.000000 | 1689.000000 | 1709.000000 | 31.488883 | 2952.000000 | 5506 |  | CORR | GENE | 07:25 | 07:32 | 07:36 | 175 | 131 | 12.000000 | EXT | -. Аномалия находится на упругопластическом изгибе: R=618 D, максимальное растяжение на 5 час. |  | (c)
61164.896000 | 3.119000 | 2.839000 | -8.091000 | -8.371000 | 1987.000000 | 2003.000000 | 2048.000000 | 4.914482 | 2839.000000 | 5506 |  | CORR | GENE | 08:20 | 08:23 | 08:30 | 411 | 122 | 10.000000 | EXT | -. Аномалия находится на упругопластическом изгибе: R=654 D, максимальное растяжение на 5 час. |  | (c)
61165.133000 | 3.356000 | 3.293000 | -7.854000 | -7.917000 | 1563.000000 | 1715.000000 | 1901.000000 | 0.000000 | 3293.000000 | 5506 |  | CORR | GENE | 07:12 | 07:36 | 08:07 | 118 | 677 | 13.000000 | EXT | -. Аномалия находится на упругопластическом изгибе: R=694 D, максимальное растяжение на 4.9 час. |  | (c)
61165.367000 | 3.590000 | 3.413000 | -7.620000 | -7.797000 | 1317.000000 | 1924.000000 | 1781.000000 | 0.000000 | 3413.000000 | 5506 |  | CORR | GENE | 06:32 | 08:10 | 07:47 | 271 | 929 | 11.000000 | EXT | -. Аномалия находится на упругопластическом изгибе: R=694 D, максимальное растяжение на 4.9 час. |  | (c)
61165.771000 | 3.994000 | 3.839000 | -7.216000 | -7.371000 | -20.000000 | 419.000000 | 363.000000 | 0.000000 | 3839.000000 | 5506 |  | CORR | GENE | 02:56 | 04:07 | 03:58 | 289 | 766 | 10.000000 | EXT | -. Аномалия находится на упругопластическом изгибе: R=788 D, максимальное растяжение на 4.7 час. |  | (c)
61165.854000 | 4.077000 | 3.971000 | -7.133000 | -7.239000 | 1266.000000 | 1791.000000 | 1666.000000 | 0.000000 | 3971.000000 | 5506 |  | CORR | GENE | 06:24 | 07:49 | 07:29 | 401 | 800 | 11.000000 | EXT | -. Аномалия находится на упругопластическом изгибе: R=788 D, максимальное растяжение на 4.7 час. |  | (c)
61166.052000 | 4.275000 | 4.213000 | -6.935000 | -6.997000 | 35.000000 | 35.000000 | 51.000000 | 2.810370 | 4213.000000 | 5506 |  | CORR | AXGR | 03:05 | 03:05 | 03:08 | 721 | 33 | 10.000000 | EXT | -. Аномалия находится на упругопластическом изгибе: R=837 D, максимальное растяжение на 4.6 час. |  | (c)
61166.232000 | 4.455000 | 4.452000 | -6.755000 | -6.758000 | 1481.000000 | 1667.000000 | 1660.000000 | 17.043891 | 4452.000000 | 5506 |  | CORR | GENE | 06:59 | 07:29 | 07:28 | 62 | 359 | 10.000000 | EXT | -. Аномалия находится на упругопластическом изгибе: R=883 D, максимальное растяжение на 4.5 час. |  | (c)
61166.288000 | 4.511000 | 4.241000 | -6.699000 | -6.969000 | 2075.000000 | 2130.000000 | 2132.000000 | 0.000000 | 4241.000000 | 5506 |  | CORR | GENE | 08:35 | 08:43 | 08:44 | 442 | 115 | 12.000000 | EXT | -. Аномалия находится на упругопластическом изгибе: R=883 D, максимальное растяжение на 4.5 час. |  | (c)
61166.774000 | 4.997000 | 4.956000 | -6.213000 | -6.254000 | 1517.000000 | 1589.000000 | 1851.000000 | 0.000000 | 4956.000000 | 5506 |  | CORR | GENE | 07:04 | 07:16 | 07:58 | 116 | 669 | 12.000000 | EXT | -. Аномалия находится на упругопластическом изгибе: R=981 D, максимальное растяжение на 4.4 час. |  | (c)
61166.963000 | 5.186000 | 5.028000 | -6.024000 | -6.182000 | 21.000000 | 479.000000 | 420.000000 | 1.680595 | 5028.000000 | 5506 |  | CORR | GENE | 03:03 | 04:17 | 04:07 | 216 | 798 | 10.000000 | EXT | -. Аномалия находится на упругопластическом изгибе: R=1031 D, максимальное растяжение на 4.2 час. |  | (c)
61167.209000 | 5.432000 | 5.432000 | -5.778000 | -5.778000 | 1363.000000 | 1545.000000 | 1495.000000 | 38.065793 | 5432.000000 | 5506 |  | CORR | GENE | 06:40 | 07:09 | 07:01 | 50 | 264 | 13.000000 | EXT | - |  | (c)
61167.424000 | 5.647000 | 5.643000 | -5.563000 | -5.567000 | 280.000000 | 359.000000 | 376.000000 | 22.581449 | 5531.000000 | 5506 |  | CORR | СIGR | 03:45 | 03:58 | 04:00 | 36 | 193 | 11.000000 | EXT | - |  | (c)
61167.477000 | 5.700000 | 5.672000 | -5.510000 | -5.538000 | 1448.000000 | 1585.000000 | 1635.000000 | 17.770175 | 5455.000000 | 5506 |  | CORR | GENE | 06:53 | 07:15 | 07:24 | 83 | 375 | 13.000000 | EXT | - |  | (c)
61167.580000 | 5.803000 | 5.594000 | -5.407000 | -5.616000 | 2200.000000 | 2222.000000 | 2215.000000 | 0.000000 | 5364.000000 | 5506 |  | CORR | AXGR | 08:55 | 08:58 | 08:57 | 252 | 30 | 11.000000 | EXT | - |  | (c)
61167.629000 | 5.852000 | 5.833000 | -5.358000 | -5.377000 | 651.000000 | 671.000000 | 780.000000 | 52.520512 | 5328.000000 | 5506 |  | CORR | GENE | 04:45 | 04:48 | 05:06 | 49 | 258 | 10.000000 | EXT | - |  | (c)
61167.793000 | 6.016000 | 5.981000 | -5.194000 | -5.229000 | 1400.000000 | 2131.000000 | 1819.000000 | 0.000000 | 5060.000000 | 5506 |  | CORR | GENE | 06:46 | 08:44 | 07:53 | 169 | 838 | 10.000000 | EXT | - |  | (c)
61168.254000 | 6.477000 | 6.469000 | -4.733000 | -4.741000 | 77.000000 | 205.000000 | 186.000000 | 6.199698 | 4694.000000 | 5506 |  | CORR | GENE | 03:12 | 03:33 | 03:30 | 47 | 218 | 10.000000 | EXT | - |  | (c)
61168.317000 | 6.540000 | 6.533000 | -4.670000 | -4.677000 | 1364.000000 | 1423.000000 | 1506.000000 | 35.443099 | 4641.000000 | 5506 |  | CORR | СIGR | 06:40 | 06:49 | 07:03 | 36 | 285 | 10.000000 | EXT | - |  | (c)
61169.031000 | 7.254000 | 7.246000 | -3.956000 | -3.964000 | 407.000000 | 501.000000 | 567.000000 | 32.830131 | 3922.000000 | 5506 |  | CORR | СIGR | 04:05 | 04:21 | 04:31 | 42 | 320 | 10.000000 | EXT | - |  | (c)
61169.137000 | 7.360000 | 7.360000 | -3.850000 | -3.850000 | 1380.000000 | 1469.000000 | 1507.000000 | 37.783349 | 3807.000000 | 5506 |  | CORR | СIGR | 06:42 | 06:57 | 07:03 | 43 | 255 | 10.000000 | EXT | - |  | (c)
61169.327000 | 7.550000 | 7.549000 | -3.660000 | -3.661000 | 1822.000000 | 1874.000000 | 1924.000000 | 8.288127 | 3613.000000 | 5506 |  | CORR | GENE | 07:54 | 08:02 | 08:10 | 48 | 204 | 10.000000 | EXT | - |  | (c)
61169.522000 | 7.745000 | 7.710000 | -3.465000 | -3.500000 | 1454.000000 | 1603.000000 | 1650.000000 | 15.228180 | 3433.000000 | 5506 |  | CORR | GENE | 06:54 | 07:18 | 07:26 | 67 | 392 | 10.000000 | EXT | - |  | (c)
61169.664000 | 7.887000 | 7.842000 | -3.323000 | -3.368000 | 2120.000000 | 2136.000000 | 2153.000000 | 0.839030 | 3186.000000 | 5506 |  | CORR | GENE | 08:42 | 08:44 | 08:47 | 182 | 67 | 11.000000 | EXT | - |  | (c)
61169.916000 | 8.139000 | 7.917000 | -3.071000 | -3.293000 | 515.000000 | 590.000000 | 573.000000 | 41.523469 | 2995.000000 | 5506 |  | CORR | GENE | 04:23 | 04:35 | 04:32 | 298 | 118 | 11.000000 | EXT | - |  | (c)
61170.122000 | 8.345000 | 8.332000 | -2.865000 | -2.878000 | 1793.000000 | 1905.000000 | 1940.000000 | 0.000000 | 2835.000000 | 5506 |  | CORR | СIGR | 07:49 | 08:07 | 08:13 | 43 | 294 | 12.000000 | EXT | - |  | (c)
61170.303000 | 8.526000 | 8.407000 | -2.684000 | -2.803000 | 2218.000000 | -2226.000000 | 2230.000000 | 0.000000 | 2611.000000 | 5506 |  | CORR | AXGR | 08:58 | 09:00 | 09:00 | 192 | 25 | 10.000000 | EXT | - |  | (c)
61170.314000 | 8.537000 | 8.522000 | -2.673000 | -2.688000 | 1496.000000 | 1732.000000 | 1660.000000 | 19.534326 | 2629.000000 | 5506 |  | CORR | GENE | 07:01 | 07:39 | 07:28 | 59 | 329 | 10.000000 | EXT | - |  | (c)
61170.711000 | 8.934000 | 8.462000 | -2.276000 | -2.748000 | -2144.000000 | -2128.000000 | -2102.000000 | 10.341064 | 2188.000000 | 5506 |  | CORR | GENE | 09:14 | 09:16 | 09:20 | 560 | 84 | 10.000000 | EXT | - |  | (c)
61170.745000 | 8.968000 | 8.316000 | -2.242000 | -2.894000 | 523.000000 | 595.000000 | 643.000000 | 42.191132 | 1816.000000 | 5506 |  | CORR | GENE | 04:24 | 04:36 | 04:43 | 1078 | 241 | 13.000000 | EXT | - |  | (c)
61170.789000 | 9.012000 | 8.566000 | -2.198000 | -2.644000 | 2084.000000 | 2116.000000 | 2140.000000 | 0.000000 | 2143.000000 | 5506 |  | CORR | GENE | 08:36 | 08:41 | 08:45 | 501 | 112 | 10.000000 | EXT | - |  | (c)
61170.876000 | 9.099000 | 8.880000 | -2.111000 | -2.330000 | 2219.000000 | 2230.000000 | -2226.000000 | 0.346589 | 2006.000000 | 5506 |  | CORR | AXGR | 08:58 | 09:00 | 09:00 | 324 | 32 | 10.000000 | EXT | - |  | (c)
61170.907000 | 9.130000 | 9.126000 | -2.080000 | -2.084000 | 1881.000000 | 2067.000000 | 2019.000000 | 0.000000 | 2037.000000 | 5506 |  | CORR | GENE | 08:03 | 08:33 | 08:26 | 47 | 277 | 10.000000 | EXT | - |  | (c)
61170.955000 | 9.178000 | 9.178000 | -2.032000 | -2.032000 | 1449.000000 | 1475.000000 | 1512.000000 | 47.709238 | 2002.000000 | 5506 |  | CORR | СIGR | 06:53 | 06:58 | 07:04 | 30 | 127 | 10.000000 | EXT | - |  | (c)
61171.367000 | 9.590000 | 9.278000 | -1.620000 | -1.932000 | 1442.000000 | 1498.000000 | 1509.000000 | 47.305746 | 1406.000000 | 5506 |  | CORR | GENE | 06:52 | 07:01 | 07:03 | 526 | 135 | 10.000000 | EXT | - |  | (c)
61171.629000 | 9.852000 | 9.826000 | -1.358000 | -1.384000 | 1509.000000 | 1736.000000 | 1702.000000 | 11.516059 | 1322.000000 | 5506 |  | CORR | GENE | 07:03 | 07:40 | 07:34 | 62 | 386 | 10.000000 | EXT | - |  | (c)
61172.526000 | 10.749000 | 10.742000 | -0.461000 | -0.468000 | 944.000000 | 1016.000000 | 1007.000000 | 76.165108 | 438.000000 | 5506 |  | CORR | СIGR | 05:32 | 05:44 | 05:42 | 30 | 127 | 10.000000 | EXT | - |  | (c)
61172.847000 | 11.070000 | 11.036000 | -0.140000 | -0.174000 | -12.000000 | 72.000000 | 74.000000 | 0.000000 | 111.000000 | 5506 |  | CORR | GENE | 02:58 | 03:11 | 03:12 | 63 | 172 | 12.000000 | EXT | - |  | (c)
61172.922000 | 11.145000 | 11.139000 | -0.065000 | -0.071000 | -417.000000 | -336.000000 | -326.000000 | 18.897467 | 43.000000 | 5506 |  | CORR | СIGR | 01:52 | 02:05 | 02:07 | 28 | 183 | 12.000000 | EXT | - |  | (c)
61172.951000 | 11.174000 | 11.144000 | -0.036000 | -0.066000 | 1831.000000 | 1948.000000 | 1934.000000 | 7.319748 | 15.000000 | 5506 |  | CORR | GENE | 07:55 | 08:14 | 08:12 | 51 | 206 | 11.000000 | EXT | - |  | (c)
61172.987000 | 0.000000 | -0.056000 | -11.350000 | -11.406000 | 112.000000 | 275.000000 | 382.000000 | 9.007174 |  | 5507 | Коррозия на шве | GWAN |  | 02:59 | 03:26 | 03:43 | 86 | 540 | 12.000000 | EXT | Коррозия на шве |  | (c)
61172.987000 | 0.000000 | -0.020000 | -11.350000 | -11.370000 | 1426.000000 | 1847.000000 | 1750.000000 | 0.000000 |  | 5507 | Смещение кромок | GWAN |  | 06:31 | 07:39 | 07:24 | 0 | 648 | 3.149000 | EXT | Смещение кромок. Вовнутрь. Величина смещения - 3.1 мм. |  | (c)
61172.987000 | 0.000000 | -0.045000 | -11.350000 | -11.395000 | -1841.000000 | -1629.000000 | -1675.000000 | 44.794974 |  | 5507 | Смещение кромок | GWAN |  | 09:44 | 10:18 | 10:11 | 0 | 331 | 3.035000 | EXT | Смещение кромок. Наружу. Величина смещения - 3 мм. |  | (c)
61173.049000 | 0.062000 | 0.057000 | -11.288000 | -11.293000 | 1519.000000 | 1659.000000 | 1637.000000 | 28.877741 | 57.000000 | 5507 |  | CORR | СIGR | 06:46 | 07:09 | 07:05 | 44 | 236 | 12.000000 | EXT | - |  | (c)
61173.060000 | 0.073000 | 0.035000 | -11.277000 | -11.315000 | -408.000000 | -120.000000 | 6.000000 | 0.000000 | 35.000000 | 5507 |  | CORR | GENE | 01:35 | 02:22 | 02:42 | 146 | 829 | 10.000000 | EXT | - |  | (c)
61173.681000 | 0.694000 | 0.071000 | -10.656000 | -11.279000 | 2000.000000 | 2077.000000 | 2108.000000 | 0.000000 | 71.000000 | 5507 |  | CORR | GENE | 08:04 | 08:16 | 08:21 | 1060 | 216 | 13.000000 | EXT | - |  | (c)
61174.174000 | 1.187000 | 1.167000 | -10.163000 | -10.183000 | 1664.000000 | 1829.000000 | 1779.000000 | 17.781727 | 1167.000000 | 5507 |  | CORR | СIGR | 07:10 | 07:37 | 07:28 | 41 | 231 | 12.000000 | EXT | - |  | (c)
61174.261000 | 1.274000 | 1.272000 | -10.076000 | -10.078000 | 1697.000000 | 1765.000000 | 1790.000000 | 20.444770 | 1272.000000 | 5507 |  | CORR | СIGR | 07:15 | 07:26 | 07:30 | 29 | 187 | 10.000000 | EXT | - |  | (c)
61174.429000 | 1.442000 | 1.420000 | -9.908000 | -9.930000 | 1709.000000 | 1851.000000 | 1866.000000 | 4.103368 | 1420.000000 | 5507 |  | CORR | GENE | 07:17 | 07:40 | 07:42 | 63 | 314 | 10.000000 | EXT | - |  | (c)
61174.948000 | 1.961000 | 1.825000 | -9.389000 | -9.525000 | -2110.000000 | -2110.000000 | -2092.000000 | 11.188956 | 1825.000000 | 5507 |  | CORR | AXGR | 09:01 | 09:01 | 09:04 | 229 | 37 | 10.000000 | EXT | - |  | (c)
61176.491000 | 3.504000 | 3.483000 | -7.846000 | -7.867000 | 1615.000000 | 1753.000000 | 1740.000000 | 19.314994 | 3483.000000 | 5507 |  | CORR | GENE | 07:02 | 07:24 | 07:22 | 52 | 251 | 10.000000 | EXT | - |  | (c)
61176.991000 | 4.004000 | 3.654000 | -7.346000 | -7.696000 | 1875.000000 | 1948.000000 | 1929.000000 | 15.639165 | 3654.000000 | 5507 |  | CORR | GENE | 07:44 | 07:56 | 07:53 | 482 | 108 | 11.000000 | EXT | - |  | (c)
61178.765000 | 5.778000 | 5.405000 | -5.572000 | -5.945000 | 1926.000000 | 1996.000000 | 2047.000000 | 0.000000 | 5292.000000 | 5507 |  | CORR | GENE | 07:52 | 08:03 | 08:12 | 653 | 241 | 9.000000 | EXT | - |  | (c)
61181.853000 | 8.866000 | 8.834000 | -2.484000 | -2.516000 | 510.000000 | 581.000000 | 622.000000 | 41.130502 | 2458.000000 | 5507 |  | CORR | GENE | 04:04 | 04:15 | 04:22 | 58 | 224 | 10.000000 | EXT | - |  | (c)
61184.151000 | 11.164000 | 9.500000 | -0.186000 | -1.850000 | 2140.000000 | 2194.000000 | 2185.000000 | 0.000000 | 83.000000 | 5507 |  | CORR | GENE | 08:27 | 08:35 | 08:34 | 1767 | 91 | 13.000000 | EXT | - |  | (c)
61184.515000 | 0.178000 | 0.166000 | -11.022000 | -11.034000 | 1540.000000 | 1837.000000 | 1745.000000 | 1540.000000 | 166.000000 | 5508 |  | CORR | GENE | 07:41 | 08:29 | 08:14 | 75 | 410 | 13.000000 | EXT | -. Аномалия находится на отводе. |  | (c)
61186.470000 | 2.133000 | 2.110000 | -9.067000 | -9.090000 | 1145.000000 | 1216.000000 | 1192.000000 | 1145.000000 | 2110.000000 | 5508 |  | DENT |  | 06:37 | 06:49 | 06:45 | 57 | 95 | 0.281690 |  | -. Аномалия находится на отводе. |  | (c)
61186.615000 | 2.278000 | 2.246000 | -8.922000 | -8.954000 | 1106.000000 | 1170.000000 | 1164.000000 | 1106.000000 | 2246.000000 | 5508 |  | DENT |  | 06:31 | 06:41 | 06:40 | 74 | 116 | 0.563380 |  | -. Аномалия находится на отводе. |  | (c)
61189.426000 | 5.089000 | 5.042000 | -6.111000 | -6.158000 | 1378.000000 | 1432.000000 | 1432.000000 | 1378.000000 | 5042.000000 | 5508 |  | DENT |  | 07:15 | 07:24 | 07:24 | 102 | 108 | 0.422535 |  | -. Аномалия находится на отводе. Аномалия находится вблизи дефекта потери металла. |  | (c)
61190.746000 | 6.409000 | 5.076000 | -4.791000 | -6.124000 | 1538.000000 | 1569.000000 | 1622.000000 | 1538.000000 | 4145.000000 | 5508 |  | CORR | GENE | 07:41 | 07:46 | 07:54 | 1979 | 169 | 11.000000 | EXT | -. Аномалия находится на отводе. |  | (c)
61190.778000 | 6.441000 | 6.399000 | -4.759000 | -4.801000 | 1305.000000 | 1426.000000 | 1474.000000 | 1305.000000 | 4492.000000 | 5508 |  | DENT |  | 07:03 | 07:23 | 07:30 | 309 | 338 | 0.211268 |  | -. Аномалия находится на отводе. Аномалия находится вблизи дефекта потери металла. |  | (c)
61191.259000 | 6.922000 | 6.856000 | -4.278000 | -4.344000 | 1716.000000 | 1815.000000 | 1891.000000 | 1716.000000 | 4211.000000 | 5508 |  | CORR | GENE | 08:09 | 08:25 | 08:38 | 133 | 351 | 11.000000 | EXT | -. Аномалия находится на отводе. |  | (c)
61191.392000 | 7.055000 | 7.031000 | -4.145000 | -4.169000 | -24.000000 | 291.000000 | 222.000000 | 0.000000 | 4013.000000 | 5508 |  | CORR | GENE | 03:29 | 04:19 | 04:08 | 156 | 493 | 10.000000 | EXT | -. Аномалия находится на отводе. |  | (c)
61191.559000 | 7.222000 | 7.206000 | -3.978000 | -3.994000 | 1545.000000 | 1811.000000 | 1757.000000 | 1545.000000 | 3884.000000 | 5508 |  | CORR | GENE | 07:42 | 08:25 | 08:16 | 110 | 425 | 11.000000 | EXT | -. Аномалия находится на отводе. |  | (c)
61191.621000 | 7.284000 | 7.284000 | -3.916000 | -3.916000 | 1431.000000 | 1498.000000 | 1469.000000 | 1431.000000 | 3893.000000 | 5508 |  | CORR | СIGR | 07:23 | 07:34 | 07:29 | 23 | 76 | 11.000000 | EXT | -. Аномалия находится на отводе. |  | (c)
61191.877000 | 7.540000 | 7.405000 | -3.660000 | -3.795000 | 1579.000000 | 1633.000000 | 1647.000000 | 1579.000000 | 3527.000000 | 5508 |  | CORR | GENE | 07:47 | 07:56 | 07:58 | 268 | 136 | 11.000000 | EXT | -. Аномалия находится на отводе. |  | (c)
61192.053000 | 7.716000 | 7.396000 | -3.484000 | -3.804000 | 1394.000000 | 1414.000000 | 1466.000000 | 1394.000000 | 3080.000000 | 5508 |  | CORR | GENE | 07:17 | 07:21 | 07:29 | 724 | 144 | 15.000000 | EXT | -. Аномалия находится на отводе. |  | (c)
61192.128000 | 7.791000 | 7.710000 | -3.409000 | -3.490000 | 1599.000000 | 1784.000000 | 1774.000000 | 1599.000000 | 3371.000000 | 5508 |  | CORR | GENE | 07:50 | 08:20 | 08:19 | 119 | 351 | 12.000000 | EXT | -. Аномалия находится на отводе. |  | (c)
61192.706000 | 8.369000 | 8.246000 | -2.831000 | -2.954000 | -511.000000 | -302.000000 | -208.000000 | 0.000000 | 2208.000000 | 5508 |  | ARTD | GENE | 02:10 | 02:44 | 02:59 | 746 | 606 | 10.000000 | EXT | -. Эквивалент потери металла 10%. Аномалия находится на отводе. От изолировочной машины. |  | (c)
61192.843000 | 8.506000 | 8.213000 | -2.694000 | -2.987000 | 1351.000000 | 1419.000000 | 1425.000000 | 1351.000000 | 2049.000000 | 5508 |  | CORR | GENE | 07:10 | 07:21 | 07:22 | 938 | 148 | 12.000000 | EXT | -. Аномалия находится на отводе. |  | (c)
61192.943000 | 8.606000 | 8.317000 | -2.594000 | -2.883000 | 2213.000000 | -2050.000000 | -1972.000000 | 1696.000000 | 2217.000000 | 5508 |  | ARTD | GENE | 09:30 | 10:02 | 10:14 | 666 | 552 | 10.000000 | EXT | -. Эквивалент потери металла 10%. Аномалия находится на отводе. От изолировочной машины. |  | (c)
61193.050000 | 8.713000 | 8.608000 | -2.487000 | -2.592000 | 1532.000000 | 1693.000000 | 1637.000000 | 1532.000000 | 2408.000000 | 5508 |  | DENT |  | 07:40 | 08:06 | 07:57 | 184 | 211 | 0.281690 |  | -. Аномалия находится на отводе. Аномалия находится вблизи дефекта потери металла. |  | (c)
61194.599000 | 10.262000 | 10.139000 | -0.938000 | -1.061000 | 1404.000000 | 1435.000000 | 1563.000000 | 1404.000000 | 72.000000 | 5508 |  | CORR | GENE | 07:19 | 07:24 | 07:45 | 989 | 318 | 12.000000 | EXT | -. Аномалия находится на отводе. |  | (c)
61194.641000 | 10.304000 | 10.207000 | -0.896000 | -0.993000 | 1731.000000 | 1825.000000 | 1814.000000 | 1731.000000 | 795.000000 | 5508 |  | DENT |  | 08:12 | 08:27 | 08:25 | 198 | 167 | 0.211268 |  | -. Аномалия находится на отводе. Аномалия находится вблизи дефекта потери металла. |  | (c)
61195.089000 | 10.752000 | 10.717000 | -0.448000 | -0.483000 | 1581.000000 | 1600.000000 | 1599.000000 | 1581.000000 | 427.000000 | 5508 |  | DENT |  | 07:48 | 07:51 | 07:50 | 56 | 36 | 0.140845 |  | -. Аномалия находится на отводе. Аномалия находится вблизи дефекта потери металла. |  | (c)
61195.292000 | 10.955000 | 10.928000 | -0.245000 | -0.272000 | 1789.000000 | 1817.000000 | 1816.000000 | 1789.000000 | 214.000000 | 5508 |  | DENT |  | 08:21 | 08:26 | 08:26 | 58 | 54 | 0.140845 |  | -. Аномалия находится на отводе. Аномалия находится вблизи дефекта потери металла. |  | (c)
61197.933000 | 2.396000 | 2.232000 | -8.209000 | -8.373000 | 0.000000 | 22.000000 | 20.000000 | 0.022318 | 2232.000000 | 5509 |  | LWAN |  | 01:58 | 02:02 | 02:01 | 180 | 39 | 15.000000 | INT | -. Эквивалент потери металла 15%. |  | (c)
61198.787000 | 3.250000 | 3.132000 | -7.355000 | -7.473000 | 1456.000000 | 1528.000000 | 1531.000000 | 44.341015 | 3132.000000 | 5509 |  | DENT |  | 05:53 | 06:05 | 06:05 | 201 | 150 | 1.267606 |  | - |  | (c)
61206.142000 | 0.000000 | -0.028000 | -11.285000 | -11.313000 | -1784.000000 | -1056.000000 | -1287.000000 | 63.743965 |  | 5510 | Нарушение формы кольцевого шва | GWAN |  | 07:27 | 09:25 | 08:47 | 0 | 994 |  | EXT | Нарушение формы кольцевого шва |  | (c)
61210.725000 | 4.583000 | 4.178000 | -6.702000 | -7.107000 | 2224.000000 | 2228.000000 | -2218.000000 | 1.020879 | 4178.000000 | 5510 |  | CORR | AXGR | 06:14 | 06:15 | 06:17 | 754 | 38 | 11.000000 | EXT | - |  | (c)
61211.349000 | 5.207000 | 5.131000 | -6.078000 | -6.154000 | 1845.000000 | 2007.000000 | 1950.000000 | 5.677078 | 5131.000000 | 5510 |  | CORR | GENE | 05:13 | 05:39 | 05:30 | 104 | 210 | 10.000000 | EXT | - |  | (c)
61217.359000 | 11.217000 | 11.202000 | -0.068000 | -0.083000 | 1998.000000 | 2128.000000 | 2093.000000 | 0.000000 | 50.000000 | 5510 |  | CORR | СIGR | 05:37 | 05:58 | 05:53 | 33 | 189 | 12.000000 | EXT | - |  | (c)
61217.427000 | 0.000000 | -0.028000 | -10.990000 | -11.018000 | 1541.000000 | 1612.000000 | 1702.000000 | 29.625807 |  | 5511 | Нарушение формы кольцевого шва | GWAN |  | 02:29 | 02:40 | 02:55 | 0 | 322 |  | EXT | Нарушение формы кольцевого шва |  | (c)
61217.427000 | 0.000000 | -0.031000 | -10.990000 | -11.021000 | -2155.000000 | -2012.000000 | -1984.000000 | 6.122454 |  | 5511 | Нарушение формы кольцевого шва | GWAN |  | 04:32 | 04:55 | 05:00 | 0 | 342 |  | EXT | Нарушение формы кольцевого шва |  | (c)
61217.427000 | 0.000000 | -0.029000 | -10.990000 | -11.019000 | 461.000000 | 555.000000 | 561.000000 | 45.251579 |  | 5511 | Нарушение формы кольцевого шва | GWAN |  | 11:35 | 11:50 | 11:51 | 0 | 199 |  | EXT | Нарушение формы кольцевого шва |  | (c)
61218.848000 | 1.421000 | 1.402000 | -9.569000 | -9.588000 | -2073.000000 | -1930.000000 | -1930.000000 | 12.689866 | 1402.000000 | 5511 |  | CORR | GENE | 04:46 | 05:09 | 05:09 | 68 | 287 | 11.000000 | EXT | - |  | (c)
61219.629000 | 2.202000 | 1.935000 | -8.788000 | -9.055000 | -1903.000000 | -1665.000000 | -1690.000000 | 26.408574 | 1935.000000 | 5511 |  | CORR | GENE | 05:13 | 05:51 | 05:47 | 320 | 426 | 13.000000 | EXT | - |  | (c)
61220.163000 | 2.736000 | 2.733000 | -8.254000 | -8.257000 | -1848.000000 | -1731.000000 | -1755.000000 | 30.846979 | 2733.000000 | 5511 |  | CORR | СIGR | 05:22 | 05:41 | 05:37 | 37 | 187 | 10.000000 | EXT | - |  | (c)
61220.536000 | 3.109000 | 2.902000 | -7.881000 | -8.088000 | 2073.000000 | -832.000000 | -1551.000000 | 0.000000 | 2902.000000 | 5511 |  | CORR | GENE | 03:55 | 08:06 | 06:10 | 272 | 1674 | 10.000000 | EXT | - |  | (c)
61227.394000 | 9.967000 | 9.200000 | -1.023000 | -1.790000 | -1288.000000 | -1159.000000 | -1091.000000 | 56.370438 | 716.000000 | 5511 |  | CORR | GENE | 06:52 | 07:13 | 07:24 | 1074 | 393 | 10.000000 | EXT | - |  | (c)
61228.417000 | 0.000000 | -0.029000 | -11.410000 | -11.439000 | 263.000000 | 529.000000 | 844.000000 | 18.269974 |  | 5512 | Нарушение формы кольцевого шва | GWAN |  | 03:20 | 04:03 | 04:54 | 0 | 1160 |  | EXT | Нарушение формы кольцевого шва |  | (c)
61228.417000 | 0.000000 | -0.028000 | -11.410000 | -11.438000 | 1605.000000 | 2124.000000 | 1930.000000 | 0.000000 |  | 5512 | Нарушение формы кольцевого шва | GWAN |  | 06:57 | 08:21 | 07:49 | 0 | 649 |  | EXT | Нарушение формы кольцевого шва |  | (c)
61228.417000 | 0.000000 | -0.035000 | -11.410000 | -11.445000 | -1749.000000 | -1543.000000 | -1558.000000 | 54.242438 |  | 5512 | Смещение кромок | GWAN |  | 09:56 | 10:29 | 10:26 | 0 | 380 | 2.675000 | EXT | Смещение кромок. Вовнутрь. Величина смещения - 2.7 мм. |  | (c)
61237.863000 | 9.446000 | 7.858000 | -1.964000 | -3.552000 | 2171.000000 | 2221.000000 | 2223.000000 | 0.000000 | 1675.000000 | 5512 |  | CORR | GENE | 08:28 | 08:36 | 08:37 | 1877 | 104 | 13.000000 | EXT | - |  | (c)
61239.153000 | 10.736000 | 9.850000 | -0.674000 | -1.560000 | 2148.000000 | 2210.000000 | 2206.000000 | 0.000000 | 155.000000 | 5512 |  | CORR | GENE | 08:25 | 08:35 | 08:34 | 1405 | 115 | 11.000000 | EXT | - |  | (c)
61239.827000 | 0.000000 | -0.015000 | -11.550000 | -11.565000 | 861.000000 | 1165.000000 | 1057.000000 | 78.917269 |  | 5513 | Смещение кромок | GWAN |  | 01:00 | 01:50 | 01:32 | 0 | 392 | 2.705000 | EXT | Смещение кромок. Вовнутрь. Величина смещения - 2.7 мм. |  | (c)
61239.827000 | 0.000000 | -0.010000 | -11.550000 | -11.560000 | 1906.000000 | 2013.000000 | 2018.000000 | 8.137596 |  | 5513 | Смещение кромок | GWAN |  | 03:49 | 04:07 | 04:07 | 0 | 224 | 2.395000 | EXT | Смещение кромок. Вовнутрь. Величина смещения - 2.4 мм. |  | (c)
61239.827000 | 0.000000 | -0.015000 | -11.550000 | -11.565000 | -1440.000000 | -1280.000000 | -1226.000000 | 63.817135 |  | 5513 | Смещение кромок | GWAN |  | 06:49 | 07:15 | 07:24 | 0 | 427 | 3.469000 | EXT | Смещение кромок. Вовнутрь. Величина смещения - 3.5 мм. |  | (c)
61239.827000 | 0.000000 | -0.030000 | -11.550000 | -11.580000 | -243.000000 | -107.000000 | -142.000000 | 0.000000 |  | 5513 | Смещение кромок | GWAN |  | 10:02 | 10:24 | 10:19 | 0 | 203 | 2.386000 | EXT | Смещение кромок. Вовнутрь. Величина смещения - 2.4 мм. |  | (c)
61251.377000 | 0.000000 | -0.015000 | -11.335000 | -11.350000 | 118.000000 | 205.000000 | 256.000000 | 9.489371 |  | 5514 | Смещение кромок | GWAN |  | 02:54 | 03:08 | 03:17 | 0 | 276 | 3.925000 | EXT | Смещение кромок. Вовнутрь. Величина смещения - 3.9 мм. |  | (c)
61251.377000 | 0.000000 | -0.020000 | -11.335000 | -11.355000 | 1587.000000 | 1786.000000 | 1725.000000 | 18.609127 |  | 5514 | Нарушение формы кольцевого шва | GWAN |  | 06:51 | 07:24 | 07:14 | 0 | 275 |  | INT | Нарушение формы кольцевого шва |  | (c)
61251.377000 | 0.000000 | -0.035000 | -11.335000 | -11.370000 | -2145.000000 | -1944.000000 | -1995.000000 | 18.970478 |  | 5514 | Смещение кромок | GWAN |  | 08:49 | 09:21 | 09:13 | 0 | 299 | 2.730000 | EXT | Смещение кромок. Вовнутрь. Величина смещения - 2.7 мм. |  | (c)
61251.377000 | 0.000000 | -0.040000 | -11.335000 | -11.375000 | -1724.000000 | -1581.000000 | -1587.000000 | 51.900241 |  | 5514 | Смещение кромок | GWAN |  | 09:57 | 10:20 | 10:19 | 0 | 273 | 2.365000 | EXT | Смещение кромок. Наружу. Величина смещения - 2.4 мм. |  | (c)
61259.804000 | 8.427000 | 8.424000 | -2.908000 | -2.911000 | 1369.000000 | 1432.000000 | 1446.000000 | 50.913324 | 2881.000000 | 5514 |  | CORR | СIGR | 06:16 | 06:26 | 06:29 | 30 | 154 | 10.000000 | EXT | - |  | (c)
61260.578000 | 9.201000 | 9.187000 | -2.134000 | -2.148000 | 1322.000000 | 1426.000000 | 1464.000000 | 38.848931 | 2105.000000 | 5514 |  | CORR | СIGR | 06:09 | 06:25 | 06:32 | 43 | 285 | 10.000000 | EXT | - |  | (c)
61262.712000 | 0.000000 | -0.022000 | -11.560000 | -11.582000 | 593.000000 | 783.000000 | 757.000000 | 47.857320 |  | 5515 | Нарушение формы кольцевого шва | GWAN |  | 01:53 | 02:24 | 02:20 | 0 | 327 |  | EXT | Нарушение формы кольцевого шва |  | (c)
61262.712000 | 0.000000 | -0.023000 | -11.560000 | -11.583000 | -2158.000000 | -2098.000000 | -2018.000000 | 17.159698 |  | 5515 | Нарушение формы кольцевого шва | GWAN |  | 06:29 | 06:39 | 06:52 | 0 | 279 |  | EXT | Нарушение формы кольцевого шва |  | (c)
61262.712000 | 0.000000 | -0.030000 | -11.560000 | -11.590000 | -1691.000000 | -1290.000000 | -1325.000000 | 73.054523 |  | 5515 | Смещение кромок | GWAN |  | 07:45 | 08:49 | 08:44 | 0 | 732 | 2.947000 | EXT | Смещение кромок. Вовнутрь. Величина смещения - 2.9 мм. |  | (c)
61262.712000 | 0.000000 | -0.035000 | -11.560000 | -11.595000 | -236.000000 | 34.000000 | 82.000000 | 19.054848 |  | 5515 | Смещение кромок | GWAN |  | 11:40 | 00:23 | 00:31 | 0 | 636 | 2.845000 | EXT | Смещение кромок. Наружу. Величина смещения - 2.8 мм. |  | (c)
61263.744000 | 1.032000 | 0.883000 | -10.528000 | -10.677000 | 2157.000000 | 2191.000000 | 2179.000000 | 0.517758 | 883.000000 | 5515 |  | CORR | GENE | 06:06 | 06:11 | 06:09 | 320 | 45 | 10.000000 | EXT | - |  | (c)
61263.786000 | 1.074000 | 0.099000 | -10.486000 | -11.461000 | -2222.000000 | -2167.000000 | -2178.000000 | 4.203092 | 99.000000 | 5515 |  | CORR | GENE | 06:19 | 06:28 | 06:26 | 2470 | 88 | 14.000000 | EXT | - |  | (c)
61265.012000 | 2.300000 | 2.280000 | -9.260000 | -9.280000 | -2054.000000 | -1954.000000 | -1945.000000 | 23.005791 | 2280.000000 | 5515 |  | CORR | GENE | 06:46 | 07:02 | 07:04 | 45 | 218 | 10.000000 | EXT | - |  | (c)
61267.245000 | 4.533000 | 4.485000 | -7.027000 | -7.075000 | -1945.000000 | -1779.000000 | -1780.000000 | 36.321007 | 4485.000000 | 5515 |  | CORR | GENE | 07:04 | 07:31 | 07:30 | 126 | 330 | 10.000000 | EXT | - |  | (c)
61268.874000 | 6.162000 | 6.108000 | -5.398000 | -5.452000 | 1659.000000 | 1748.000000 | 1880.000000 | 0.000000 | 5378.000000 | 5515 |  | CORR | GENE | 04:45 | 05:00 | 05:21 | 74 | 442 | 14.000000 | EXT | - |  | (c)
61269.233000 | 6.521000 | 6.341000 | -5.039000 | -5.219000 | 1115.000000 | 1973.000000 | 1979.000000 | 0.000000 | 4909.000000 | 5515 |  | CORR | GENE | 03:18 | 05:36 | 05:37 | 310 | 1729 | 11.000000 | EXT | - |  | (c)
61274.272000 | 0.000000 | -0.015000 | -11.405000 | -11.420000 | 1040.000000 | 1313.000000 | 1351.000000 | 20.817520 |  | 5516 | Смещение кромок | GWAN |  | 05:26 | 06:10 | 06:16 | 0 | 622 | 2.907000 | EXT | Смещение кромок. Вовнутрь. Величина смещения - 2.9 мм. |  | (c)
61274.272000 | 0.000000 | -0.035000 | -11.405000 | -11.440000 | 1685.000000 | 1943.000000 | 1918.000000 | 0.000000 |  | 5516 | Смещение кромок | GWAN |  | 07:10 | 07:51 | 07:47 | 0 | 465 | 4.291000 | EXT | Смещение кромок. Вовнутрь. Величина смещения - 4.3 мм. |  | (c)
61275.687000 | 1.415000 | 1.297000 | -9.990000 | -10.108000 | 2220.000000 | -2186.000000 | -2206.000000 | 1.950222 | 1297.000000 | 5516 |  | LWAN |  | 08:36 | 08:45 | 08:42 | 197 | 69 | 13.264195 | EXT | -. Эквивалент потери металла 13%. |  | (c)
61275.943000 | 1.671000 | 1.602000 | -9.734000 | -9.803000 | 60.000000 | 168.000000 | 253.000000 | 4.815615 | 1602.000000 | 5516 |  | CORR | GENE | 02:47 | 03:05 | 03:19 | 94 | 387 | 10.000000 | EXT | - |  | (c)
61276.277000 | 2.005000 | 1.596000 | -9.400000 | -9.809000 | 1179.000000 | 1297.000000 | 1276.000000 | 61.392217 | 1596.000000 | 5516 |  | CORR | GENE | 05:48 | 06:07 | 06:04 | 639 | 194 | 10.000000 | EXT | - |  | (c)
61278.581000 | 4.309000 | 4.293000 | -7.096000 | -7.112000 | 51.000000 | 85.000000 | 132.000000 | 4.138471 | 4293.000000 | 5516 |  | CORR | СIGR | 02:46 | 02:51 | 02:59 | 33 | 161 | 12.000000 | EXT | - |  | (c)
61278.583000 | 4.311000 | 4.266000 | -7.094000 | -7.139000 | 505.000000 | 572.000000 | 657.000000 | 40.761178 | 4266.000000 | 5516 |  | CORR | GENE | 03:59 | 04:10 | 04:24 | 60 | 305 | 9.000000 | EXT | - |  | (c)
61279.304000 | 5.032000 | 5.014000 | -6.373000 | -6.391000 | 134.000000 | 263.000000 | 224.000000 | 10.837849 | 5014.000000 | 5516 |  | CORR | СIGR | 02:59 | 03:20 | 03:14 | 29 | 180 | 10.000000 | EXT | - |  | (c)
61285.020000 | 10.748000 | 10.721000 | -0.657000 | -0.684000 | 1437.000000 | 1476.000000 | 1521.000000 | 43.798792 | 646.000000 | 5516 |  | CORR | СIGR | 06:30 | 06:36 | 06:43 | 38 | 167 | 10.000000 | EXT | - |  | (c)
61285.677000 | 0.000000 | -0.020000 | -10.860000 | -10.880000 | -1649.000000 | -1559.000000 | -1510.000000 | 46.899102 |  | 5517 | Смещение кромок | GWAN |  | 06:56 | 07:10 | 07:18 | 0 | 279 | 3.197000 | EXT | Смещение кромок. Вовнутрь. Величина смещения - 3.2 мм. |  | (c)
61285.677000 | 0.000000 | -0.040000 | -10.860000 | -10.900000 | -819.000000 | -415.000000 | -517.000000 | 0.000000 |  | 5517 | Смещение кромок | GWAN |  | 09:10 | 10:15 | 09:59 | 0 | 604 | 3.098000 | EXT | Смещение кромок. Вовнутрь. Величина смещения - 3.1 мм. |  | (c)
61287.031000 | 1.354000 | 1.334000 | -9.506000 | -9.526000 | -1628.000000 | -1556.000000 | -1544.000000 | 48.613939 | 1334.000000 | 5517 |  | CORR | СIGR | 06:59 | 07:11 | 07:13 | 34 | 168 | 12.000000 | EXT | - |  | (c)
61288.757000 | 3.080000 | 2.350000 | -7.780000 | -8.510000 | -1714.000000 | -1478.000000 | -1573.000000 | 41.700991 | 2350.000000 | 5517 |  | CORR | GENE | 06:45 | 07:23 | 07:08 | 1737 | 281 | 10.000000 | EXT | - |  | (c)
61289.768000 | 4.091000 | 4.046000 | -6.769000 | -6.814000 | -1366.000000 | -1247.000000 | -1238.000000 | 69.756889 | 4046.000000 | 5517 |  | CORR | GENE | 07:41 | 08:01 | 08:02 | 69 | 257 | 12.000000 | EXT | - |  | (c)
61291.640000 | 5.963000 | 5.955000 | -4.897000 | -4.905000 | -1362.000000 | -1279.000000 | -1270.000000 | 70.079682 | 4872.000000 | 5517 |  | CORR | СIGR | 07:42 | 07:56 | 07:57 | 33 | 184 | 13.000000 | EXT | - |  | (c)
61296.537000 | 0.000000 | -0.025000 | -11.485000 | -11.510000 | 793.000000 | 1510.000000 | 1199.000000 | 50.421070 |  | 5518 | Смещение кромок | GWAN |  | 00:03 | 01:59 | 01:09 | 0 | 813 | 3.599000 | EXT | Смещение кромок. Вовнутрь. Величина смещения - 3.6 мм. |  | (c)
61296.537000 | 0.000000 | -0.021000 | -11.485000 | -11.506000 | -1717.000000 | -1272.000000 | -1123.000000 | 0.000000 |  | 5518 | Нарушение формы кольцевого шва | GWAN |  | 05:18 | 06:30 | 06:54 | 0 | 1189 |  | EXT | Нарушение формы кольцевого шва |  | (c)
61296.537000 | 0.000000 | -0.035000 | -11.485000 | -11.520000 | 174.000000 | 441.000000 | 335.000000 | 27.047166 |  | 5518 | Смещение кромок | GWAN |  | 10:23 | 11:06 | 10:49 | 0 | 322 | 2.534000 | EXT | Смещение кромок. Вовнутрь. Величина смещения - 2.5 мм. |  | (c)
61296.681000 | 0.144000 | 0.091000 | -11.341000 | -11.394000 | -1455.000000 | -1346.000000 | -1228.000000 | 62.554985 | 91.000000 | 5518 |  | CORR | GENE | 06:00 | 06:18 | 06:37 | 79 | 453 | 10.000000 | EXT | - |  | (c)
61297.048000 | 0.511000 | 0.450000 | -10.974000 | -11.035000 | -2014.000000 | -1692.000000 | -1699.000000 | 17.434711 | 450.000000 | 5518 |  | CORR | GENE | 04:30 | 05:22 | 05:21 | 78 | 630 | 10.000000 | EXT | - |  | (c)
61301.436000 | 4.899000 | 4.850000 | -6.586000 | -6.635000 | -2222.000000 | -2215.000000 | -2179.000000 | 0.713027 | 4438.000000 | 5518 |  | CORR | GENE | 03:56 | 03:58 | 04:03 | 2197 | 85 | 10.000000 | EXT | - |  | (c)
61308.022000 | 0.000000 | -0.043000 | -11.220000 | -11.263000 | 116.000000 | 628.000000 | 522.000000 | 9.334675 |  | 5519 | Смещение кромок | GWAN |  | 00:31 | 01:54 | 01:37 | 0 | 813 | 2.962533 | EXT | Смещение кромок. Вовнутрь. Величина смещения - 3 мм. |  | (c)
61308.022000 | 0.000000 | -0.040000 | -11.220000 | -11.260000 | -987.000000 | -720.000000 | -823.000000 | 53.159452 |  | 5519 | Смещение кромок | GWAN |  | 09:33 | 10:17 | 10:00 | 0 | 328 | 3.417000 | EXT | Смещение кромок. Наружу. Величина смещения - 3.4 мм. |  | (c)
61311.335000 | 3.313000 | 3.174000 | -7.907000 | -8.046000 | 1724.000000 | 1832.000000 | 1844.000000 | 11.704898 | 3174.000000 | 5519 |  | DENT |  | 04:51 | 05:08 | 05:10 | 286 | 241 | 0.281690 |  | - |  | (c)
61318.223000 | 10.201000 | 9.455000 | -1.019000 | -1.765000 | -1910.000000 | -1656.000000 | -1741.000000 | 39.526694 | 242.000000 | 5519 |  | CORR | GENE | 07:05 | 07:45 | 07:32 | 1523 | 338 | 10.000000 | EXT | - |  | (c)
61327.182000 | 7.940000 | 6.285000 | -3.010000 | -4.665000 | -1863.000000 | -1769.000000 | -1776.000000 | 29.697505 | 2917.000000 | 5520 |  | CORR | GENE | 07:02 | 07:17 | 07:16 | 1748 | 173 | 10.000000 | EXT | - |  | (c)
61330.144000 | 10.902000 | 10.852000 | -0.048000 | -0.098000 | 1095.000000 | 1264.000000 | 1338.000000 | 52.451999 | 27.000000 | 5520 |  | CORR | GENE | 02:59 | 03:26 | 03:38 | 71 | 486 | 12.000000 | EXT | - |  | (c)
61330.378000 | 0.186000 | 0.081000 | -11.314000 | -11.419000 | -1719.000000 | -1465.000000 | -1373.000000 | 1027.000000 | 81.000000 | 5521 |  | CORR | GENE | 03:19 | 04:00 | 04:15 | 167 | 692 | 12.000000 | EXT | - |  | (c)
61334.652000 | 4.460000 | 4.415000 | -7.040000 | -7.085000 | -1788.000000 | -1612.000000 | -1559.000000 | 1329.000000 | 4415.000000 | 5521 |  | CORR | GENE | 03:08 | 03:36 | 03:45 | 73 | 459 | 10.000000 | EXT | - |  | (c)
61341.692000 | 0.000000 | -0.050000 | -11.340000 | -11.390000 | -122.000000 | 346.000000 | 259.000000 | 0.000000 |  | 5522 | Смещение кромок | GWAN |  | 11:16 | 00:31 | 00:17 | 0 | 761 | 3.402000 | EXT | Смещение кромок. Наружу. Величина смещения - 3.4 мм. |  | (c)
61348.583000 | 6.891000 | 6.839000 | -4.449000 | -4.501000 | 1223.000000 | 1240.000000 | 1240.000000 | 1223.000000 | 4356.000000 | 5522 |  | ARTD | AXGR | 02:52 | 02:55 | 02:55 | 145 | 34 | 10.757555 | EXT | -. Эквивалент потери металла 11%. |  | (c)
61353.114000 | 0.082000 | 0.011000 | -11.318000 | -11.389000 | -1065.000000 | -1041.000000 | -1041.000000 | 80.113743 | 11.000000 | 5523 |  | ARTD | GENE | 06:31 | 06:35 | 06:35 | 190 | 48 | 10.000000 | EXT | -. Эквивалент потери металла 10%. |  | (c)
61360.476000 | 7.444000 | 7.202000 | -3.956000 | -4.198000 | -2112.000000 | -2092.000000 | -2081.000000 | 9.532252 | 3797.000000 | 5523 |  | CORR | GENE | 03:42 | 03:45 | 03:47 | 401 | 62 | 10.000000 | EXT | - |  | (c)
61364.381000 | 11.349000 | 11.198000 | -0.051000 | -0.202000 | -1068.000000 | -1038.000000 | -1042.000000 | 79.924290 | 35.000000 | 5523 |  | ARTD | GENE | 06:30 | 06:35 | 06:35 | 167 | 52 | 14.508987 | EXT | -. Эквивалент потери металла 15%. |  | (c)
61364.432000 | 0.000000 | -0.040000 | -11.315000 | -11.355000 | -173.000000 | 285.000000 | 258.000000 | 0.000000 |  | 5524 | Смещение кромок | GWAN |  | 00:13 | 01:27 | 01:22 | 0 | 862 | 2.507173 | EXT | Смещение кромок. Вовнутрь. Величина смещения - 2.5 мм. |  | (c)
61364.432000 | 0.000000 | -0.015000 | -11.315000 | -11.330000 | 1104.000000 | 2202.000000 | 2132.000000 | 1104.000000 |  | 5524 | Нарушение формы кольцевого шва | GWAN |  | 03:39 | 06:36 | 06:25 | 0 | 2057 |  | EXT | Нарушение формы кольцевого шва |  | (c)
61387.362000 | 0.000000 | -0.015000 | -11.140000 | -11.155000 | 503.000000 | 917.000000 | 1019.000000 | 503.000000 |  | 5526 | Нарушение формы кольцевого шва | GWAN |  | 06:36 | 07:42 | 07:59 | 0 | 1031 |  | EXT | Нарушение формы кольцевого шва |  | (c)
61390.455000 | 3.093000 | 3.037000 | -8.047000 | -8.103000 | -110.000000 | 114.000000 | 55.000000 | 0.000000 | 3037.000000 | 5526 |  | CORR | GENE | 04:57 | 05:33 | 05:23 | 95 | 329 | 13.000000 | EXT | - |  | (c)
61391.824000 | 4.462000 | 4.327000 | -6.678000 | -6.813000 | 1005.000000 | 1025.000000 | 1035.000000 | 1005.000000 | 4327.000000 | 5526 |  | CORR | GENE | 07:57 | 08:00 | 08:01 | 531 | 60 | 10.000000 | EXT | - |  | (c)
61409.857000 | 0.000000 | -0.020000 | -11.465000 | -11.485000 | 1181.000000 | 1358.000000 | 1317.000000 | 51.665607 |  | 5528 | Смещение кромок | GWAN |  | 05:35 | 06:03 | 05:57 | 0 | 273 | 2.564000 | EXT | Смещение кромок. Вовнутрь. Величина смещения - 2.6 мм. |  | (c)
61420.822000 | 10.965000 | 10.527000 | -0.500000 | -0.938000 | -2155.000000 | -2055.000000 | -2094.000000 | 11.033239 | 108.000000 | 5528 |  | CORR | GENE | 08:36 | 08:53 | 08:46 | 830 | 123 | 11.000000 | EXT | - |  | (c)
61421.322000 | 0.000000 | -0.031000 | -10.920000 | -10.951000 | 1181.000000 | 1570.000000 | 1415.000000 | 1181.000000 |  | 5529 | Нарушение формы кольцевого шва | GWAN |  | 02:13 | 03:15 | 02:50 | 0 | 467 |  | EXT | Нарушение формы кольцевого шва |  | (c)
61421.322000 | 0.000000 | -0.015000 | -10.920000 | -10.935000 | 1959.000000 | 2142.000000 | 2126.000000 | 1959.000000 |  | 5529 | Смещение кромок | GWAN |  | 04:18 | 04:48 | 04:45 | 0 | 334 | 2.904000 | EXT | Смещение кромок. Наружу. Величина смещения - 2.9 мм. |  | (c)
61421.322000 | 0.000000 | -0.032000 | -10.920000 | -10.952000 | -1918.000000 | -1476.000000 | -1399.000000 | 880.000000 |  | 5529 | Нарушение формы кольцевого шва | GWAN |  | 05:52 | 07:04 | 07:16 | 0 | 1038 |  | EXT | Нарушение формы кольцевого шва |  | (c)
61430.494000 | 9.172000 | 9.170000 | -1.748000 | -1.750000 | 2183.000000 | 2222.000000 | -2189.000000 | 2099.000000 | 1704.000000 | 5529 |  | CORR | GENE | 04:54 | 05:01 | 05:09 | 46 | 179 | 15.000000 | EXT | - |  | (c)
61432.433000 | 0.191000 | 0.173000 | -11.404000 | -11.422000 | -1785.000000 | -1697.000000 | -1671.000000 | 1556.000000 | 173.000000 | 5530 |  | CORR | GENE | 04:48 | 05:02 | 05:06 | 47 | 229 | 10.000000 | EXT | - |  | (c)
61453.220000 | 9.383000 | 9.144000 | -1.922000 | -2.161000 | 293.000000 | 371.000000 | 391.000000 | 293.000000 | 1734.000000 | 5531 |  | CORR | GENE | 07:26 | 07:39 | 07:42 | 427 | 196 | 10.000000 | EXT | - |  | (c)
61453.434000 | 9.597000 | 9.581000 | -1.708000 | -1.724000 | 202.000000 | 293.000000 | 290.000000 | 202.000000 | 1689.000000 | 5531 |  | CORR | СIGR | 07:11 | 07:26 | 07:26 | 35 | 177 | 10.000000 | EXT | - |  | (c)
61453.567000 | 9.730000 | 9.721000 | -1.575000 | -1.584000 | 37.000000 | 185.000000 | 183.000000 | 37.000000 | 1543.000000 | 5531 |  | CORR | СIGR | 06:45 | 07:09 | 07:08 | 41 | 292 | 10.000000 | EXT | - |  | (c)
61454.100000 | 10.263000 | 9.816000 | -1.042000 | -1.489000 | -3.000000 | 23.000000 | 91.000000 | 0.000000 | 39.000000 | 5531 |  | CORR | GENE | 06:38 | 06:42 | 06:53 | 1450 | 189 | 14.000000 | EXT | - |  | (c)
61454.180000 | 10.343000 | 8.903000 | -0.962000 | -2.402000 | 521.000000 | 676.000000 | 641.000000 | 521.000000 | 570.000000 | 5531 |  | CORR | GENE | 08:03 | 08:28 | 08:22 | 1832 | 241 | 13.000000 | EXT | - |  | (c)
61454.977000 | 11.140000 | 10.920000 | -0.165000 | -0.385000 | 248.000000 | 1032.000000 | 728.000000 | 248.000000 | 98.000000 | 5531 |  | CORR | GENE | 07:19 | 09:25 | 08:36 | 287 | 958 | 13.000000 | EXT | - |  | (c)
61455.091000 | 11.254000 | 11.153000 | -0.051000 | -0.152000 | -1230.000000 | -1217.000000 | -1211.000000 | 1191.000000 | 29.000000 | 5531 |  | CORR | AXGR | 03:20 | 03:22 | 03:23 | 123 | 39 | 12.000000 | EXT | - |  | (c)
61455.142000 | 0.000000 | -0.025000 | -11.260000 | -11.285000 | -107.000000 | -49.000000 | 36.000000 | 0.000000 |  | 5532 | Нарушение формы кольцевого шва | GWAN |  | 02:43 | 02:52 | 03:06 | 0 | 286 |  | EXT | Нарушение формы кольцевого шва |  | (c)
61455.142000 | 0.000000 | -0.024000 | -11.260000 | -11.284000 | 745.000000 | 1156.000000 | 958.000000 | 745.000000 |  | 5532 | Нарушение формы кольцевого шва | GWAN |  | 05:01 | 06:07 | 05:35 | 0 | 427 |  | EXT | Нарушение формы кольцевого шва |  | (c)
61455.142000 | 0.000000 | -0.022000 | -11.260000 | -11.282000 | 1331.000000 | 1471.000000 | 1453.000000 | 1331.000000 |  | 5532 | Нарушение формы кольцевого шва | GWAN |  | 06:35 | 06:58 | 06:55 | 0 | 243 |  | EXT | Нарушение формы кольцевого шва |  | (c)
61455.183000 | 0.041000 | 0.016000 | -11.219000 | -11.244000 | 2110.000000 | -1762.000000 | -2049.000000 | 1746.000000 | 16.000000 | 5532 |  | CORR | GENE | 08:41 | 10:16 | 09:30 | 100 | 605 | 12.000000 | EXT | - |  | (c)
61455.290000 | 0.148000 | 0.109000 | -11.112000 | -11.151000 | 239.000000 | 512.000000 | 429.000000 | 239.000000 | 109.000000 | 5532 |  | CORR | GENE | 03:39 | 04:23 | 04:10 | 86 | 380 | 12.000000 | EXT | - |  | (c)
61455.301000 | 0.159000 | 0.129000 | -11.101000 | -11.131000 | -49.000000 | 27.000000 | 62.000000 | 0.000000 | 129.000000 | 5532 |  | CORR | GENE | 02:52 | 03:05 | 03:10 | 68 | 222 | 10.000000 | EXT | - |  | (c)
61455.556000 | 0.414000 | 0.385000 | -10.846000 | -10.875000 | 1609.000000 | 1776.000000 | 1783.000000 | 1609.000000 | 385.000000 | 5532 |  | CORR | GENE | 07:20 | 07:47 | 07:48 | 48 | 348 | 13.000000 | EXT | - |  | (c)
61455.709000 | 0.567000 | 0.401000 | -10.693000 | -10.859000 | -2226.000000 | -2206.000000 | -2205.000000 | 2183.000000 | 401.000000 | 5532 |  | CORR | AXGR | 09:01 | 09:04 | 09:04 | 539 | 43 | 11.000000 | EXT | - |  | (c)
61455.844000 | 0.702000 | 0.489000 | -10.558000 | -10.771000 | 1660.000000 | 1737.000000 | 1720.000000 | 1660.000000 | 489.000000 | 5532 |  | CORR | GENE | 07:28 | 07:41 | 07:38 | 331 | 120 | 9.000000 | EXT | - |  | (c)
61456.332000 | 1.190000 | 1.039000 | -10.070000 | -10.221000 | 1561.000000 | 1603.000000 | 1592.000000 | 1561.000000 | 1039.000000 | 5532 |  | CORR | GENE | 07:12 | 07:19 | 07:17 | 262 | 62 | 10.000000 | EXT | - |  | (c)
61456.927000 | 1.785000 | 1.702000 | -9.475000 | -9.558000 | 1591.000000 | 1621.000000 | 1625.000000 | 1591.000000 | 1702.000000 | 5532 |  | CORR | GENE | 07:17 | 07:22 | 07:23 | 402 | 68 | 10.000000 | EXT | - |  | (c)
61457.330000 | 2.188000 | 1.796000 | -9.072000 | -9.464000 | 1867.000000 | 1913.000000 | 1905.000000 | 1867.000000 | 1796.000000 | 5532 |  | CORR | GENE | 08:02 | 08:09 | 08:08 | 1287 | 76 | 11.000000 | EXT | - |  | (c)
61457.672000 | 2.530000 | 2.212000 | -8.730000 | -9.048000 | -2182.000000 | -2097.000000 | -2096.000000 | 2011.000000 | 2212.000000 | 5532 |  | CORR | GENE | 09:08 | 09:22 | 09:22 | 653 | 171 | 10.000000 | EXT | - |  | (c)
61457.939000 | 2.797000 | 2.791000 | -8.463000 | -8.469000 | 1966.000000 | 1999.000000 | 2053.000000 | 1966.000000 | 2791.000000 | 5532 |  | CORR | СIGR | 08:18 | 08:23 | 08:32 | 32 | 174 | 15.000000 | EXT | - |  | (c)
61458.379000 | 3.237000 | 3.232000 | -8.023000 | -8.028000 | 1826.000000 | 2154.000000 | 2058.000000 | 1826.000000 | 3232.000000 | 5532 |  | CORR | GENE | 07:55 | 08:48 | 08:33 | 87 | 465 | 13.000000 | EXT | - |  | (c)
61458.477000 | 3.335000 | 3.112000 | -7.925000 | -8.148000 | -524.000000 | 6.000000 | -50.000000 | 0.000000 | 3112.000000 | 5532 |  | CORR | GENE | 01:36 | 03:01 | 02:52 | 261 | 948 | 12.000000 | EXT | - |  | (c)
61458.498000 | 3.356000 | 3.341000 | -7.904000 | -7.919000 | 1274.000000 | 1524.000000 | 1496.000000 | 1274.000000 | 3341.000000 | 5532 |  | CORR | GENE | 06:26 | 07:06 | 07:02 | 64 | 445 | 10.000000 | EXT | - |  | (c)
61458.553000 | 3.411000 | 3.355000 | -7.849000 | -7.905000 | 1758.000000 | 1906.000000 | 2005.000000 | 1758.000000 | 3355.000000 | 5532 |  | CORR | GENE | 07:44 | 08:08 | 08:24 | 129 | 494 | 14.000000 | EXT | - |  | (c)
61458.689000 | 3.547000 | 3.525000 | -7.713000 | -7.735000 | 1616.000000 | 1685.000000 | 1746.000000 | 1616.000000 | 3525.000000 | 5532 |  | CORR | GENE | 07:21 | 07:32 | 07:42 | 49 | 261 | 14.000000 | EXT | - |  | (c)
61458.704000 | 3.562000 | 3.558000 | -7.698000 | -7.702000 | 1978.000000 | 2152.000000 | 2115.000000 | 1978.000000 | 3558.000000 | 5532 |  | CORR | GENE | 08:20 | 08:48 | 08:42 | 50 | 275 | 12.000000 | EXT | - |  | (c)
61458.713000 | 3.571000 | 3.565000 | -7.689000 | -7.695000 | 1334.000000 | 1475.000000 | 1458.000000 | 1334.000000 | 3565.000000 | 5532 |  | CORR | СIGR | 06:36 | 06:58 | 06:56 | 30 | 249 | 11.000000 | EXT | - |  | (c)
61458.931000 | 3.789000 | 3.707000 | -7.471000 | -7.553000 | 2008.000000 | 2036.000000 | 2044.000000 | 2008.000000 | 3707.000000 | 5532 |  | CORR | GENE | 08:25 | 08:29 | 08:30 | 319 | 72 | 9.000000 | EXT | - |  | (c)
61459.039000 | 3.897000 | 3.877000 | -7.363000 | -7.383000 | 1314.000000 | 1421.000000 | 1401.000000 | 1314.000000 | 3877.000000 | 5532 |  | CORR | GENE | 06:32 | 06:50 | 06:46 | 46 | 175 | 12.000000 | EXT | - |  | (c)
61459.243000 | 4.101000 | 4.016000 | -7.159000 | -7.244000 | 1875.000000 | 1890.000000 | 1912.000000 | 1875.000000 | 4016.000000 | 5532 |  | CORR | GENE | 08:03 | 08:05 | 08:09 | 442 | 75 | 10.000000 | EXT | - |  | (c)
61459.587000 | 4.445000 | 4.413000 | -6.815000 | -6.847000 | 1202.000000 | 1342.000000 | 1328.000000 | 1202.000000 | 4413.000000 | 5532 |  | CORR | GENE | 06:14 | 06:37 | 06:35 | 47 | 252 | 10.000000 | EXT | - |  | (c)
61459.648000 | 4.506000 | 4.050000 | -6.754000 | -7.210000 | 1136.000000 | 1157.000000 | 1158.000000 | 1136.000000 | 4050.000000 | 5532 |  | CORR | GENE | 06:04 | 06:07 | 06:07 | 602 | 45 | 11.000000 | EXT | - |  | (c)
61459.916000 | 4.774000 | 4.664000 | -6.486000 | -6.596000 | 61.000000 | 88.000000 | 79.000000 | 61.000000 | 4664.000000 | 5532 |  | CORR | AXGR | 03:10 | 03:14 | 03:13 | 291 | 37 | 10.000000 | EXT | - |  | (c)
61459.929000 | 4.787000 | 4.758000 | -6.473000 | -6.502000 | 869.000000 | 925.000000 | 978.000000 | 869.000000 | 4758.000000 | 5532 |  | CORR | GENE | 05:21 | 05:30 | 05:38 | 47 | 219 | 10.000000 | EXT | - |  | (c)
61460.291000 | 5.149000 | 5.139000 | -6.111000 | -6.121000 | 795.000000 | 815.000000 | 840.000000 | 795.000000 | 5139.000000 | 5532 |  | CORR | СIGR | 05:09 | 05:12 | 05:16 | 25 | 90 | 10.000000 | EXT | - |  | (c)
61460.312000 | 5.170000 | 5.154000 | -6.090000 | -6.106000 | -854.000000 | -784.000000 | -775.000000 | 696.000000 | 5154.000000 | 5532 |  | CORR | СIGR | 00:42 | 00:54 | 00:55 | 32 | 158 | 10.000000 | EXT | - |  | (c)
61460.368000 | 5.226000 | 5.206000 | -6.034000 | -6.054000 | 958.000000 | 1153.000000 | 1056.000000 | 958.000000 | 5206.000000 | 5532 |  | CORR | СIGR | 05:35 | 06:06 | 05:51 | 38 | 196 | 10.000000 | EXT | - |  | (c)
61460.373000 | 5.231000 | 5.219000 | -6.029000 | -6.041000 | 1174.000000 | 1317.000000 | 1333.000000 | 1174.000000 | 5219.000000 | 5532 |  | CORR | СIGR | 06:10 | 06:33 | 06:35 | 32 | 318 | 10.000000 | EXT | - |  | (c)
61460.550000 | 5.408000 | 5.396000 | -5.852000 | -5.864000 | 427.000000 | 450.000000 | 485.000000 | 427.000000 | 5396.000000 | 5532 |  | CORR | СIGR | 04:09 | 04:13 | 04:19 | 35 | 117 | 14.000000 | EXT | - |  | (c)
61460.998000 | 5.856000 | 5.748000 | -5.404000 | -5.512000 | 72.000000 | 87.000000 | 92.000000 | 72.000000 | 5355.000000 | 5532 |  | CORR | AXGR | 03:12 | 03:14 | 03:15 | 157 | 40 | 11.000000 | EXT | - |  | (c)
61461.685000 | 6.543000 | 6.540000 | -4.717000 | -4.720000 | 45.000000 | 104.000000 | 148.000000 | 45.000000 | 4679.000000 | 5532 |  | CORR | СIGR | 03:08 | 03:17 | 03:24 | 41 | 206 | 13.000000 | EXT | - |  | (c)
61461.972000 | 6.830000 | 6.818000 | -4.430000 | -4.442000 | 1311.000000 | 1372.000000 | 1377.000000 | 1311.000000 | 4406.000000 | 5532 |  | CORR | СIGR | 06:32 | 06:42 | 06:43 | 36 | 133 | 11.000000 | EXT | - |  | (c)
61462.058000 | 6.916000 | 6.909000 | -4.344000 | -4.351000 | 445.000000 | 494.000000 | 529.000000 | 445.000000 | 4315.000000 | 5532 |  | CORR | СIGR | 04:12 | 04:20 | 04:26 | 36 | 168 | 10.000000 | EXT | - |  | (c)
61462.301000 | 7.159000 | 7.155000 | -4.101000 | -4.105000 | 1473.000000 | 1666.000000 | 1645.000000 | 1473.000000 | 4079.000000 | 5532 |  | CORR | СIGR | 06:58 | 07:29 | 07:26 | 26 | 345 | 11.000000 | EXT | - |  | (c)
61462.381000 | 7.239000 | 7.198000 | -4.021000 | -4.062000 | 539.000000 | 1283.000000 | 979.000000 | 539.000000 | 3912.000000 | 5532 |  | CORR | GENE | 04:27 | 06:27 | 05:38 | 150 | 881 | 14.000000 | EXT | - |  | (c)
61462.757000 | 7.615000 | 7.611000 | -3.645000 | -3.649000 | 1310.000000 | 1499.000000 | 1460.000000 | 1310.000000 | 3563.000000 | 5532 |  | CORR | GENE | 06:32 | 07:02 | 06:56 | 86 | 301 | 12.000000 | EXT | - |  | (c)
61462.788000 | 7.646000 | 7.629000 | -3.614000 | -3.631000 | 197.000000 | 311.000000 | 278.000000 | 197.000000 | 3597.000000 | 5532 |  | CORR | СIGR | 03:32 | 03:50 | 03:45 | 34 | 163 | 12.000000 | EXT | - |  | (c)
61462.934000 | 7.792000 | 7.674000 | -3.468000 | -3.586000 | 445.000000 | 1148.000000 | 849.000000 | 445.000000 | 3468.000000 | 5532 |  | CORR | GENE | 04:12 | 06:06 | 05:17 | 118 | 809 | 10.000000 | EXT | - |  | (c)
61463.236000 | 8.094000 | 8.077000 | -3.166000 | -3.183000 | 511.000000 | 530.000000 | 592.000000 | 511.000000 | 3147.000000 | 5532 |  | CORR | СIGR | 04:23 | 04:26 | 04:36 | 36 | 163 | 11.000000 | EXT | - |  | (c)
61463.341000 | 8.199000 | 8.183000 | -3.061000 | -3.077000 | 106.000000 | 130.000000 | 171.000000 | 106.000000 | 3046.000000 | 5532 |  | CORR | СIGR | 03:17 | 03:21 | 03:28 | 31 | 131 | 11.000000 | EXT | - |  | (c)
61463.646000 | 8.504000 | 8.410000 | -2.756000 | -2.850000 | 1003.000000 | 1013.000000 | 1016.000000 | 1003.000000 | 2670.000000 | 5532 |  | CORR | AXGR | 05:42 | 05:44 | 05:44 | 180 | 25 | 11.000000 | EXT | - |  | (c)
61464.252000 | 9.110000 | 9.014000 | -2.150000 | -2.246000 | 225.000000 | 244.000000 | 246.000000 | 225.000000 | 2092.000000 | 5532 |  | CORR | AXGR | 03:37 | 03:40 | 03:40 | 154 | 41 | 9.000000 | EXT | - |  | (c)
61464.879000 | 9.737000 | 9.656000 | -1.523000 | -1.604000 | -402.000000 | -292.000000 | -96.000000 | 0.000000 | 1495.000000 | 5532 |  | CORR | GENE | 01:55 | 02:13 | 02:45 | 109 | 612 | 10.000000 | EXT | - |  | (c)
61466.210000 | 11.068000 | 11.016000 | -0.192000 | -0.244000 | -328.000000 | -157.000000 | 32.000000 | 0.000000 | 175.000000 | 5532 |  | CORR | GENE | 02:07 | 02:35 | 03:05 | 69 | 720 | 10.000000 | EXT | - |  | (c)
61466.283000 | 11.141000 | 11.118000 | -0.119000 | -0.142000 | 329.000000 | 494.000000 | 520.000000 | 329.000000 | 81.000000 | 5532 |  | CORR | GENE | 03:53 | 04:20 | 04:24 | 61 | 382 | 12.000000 | EXT | - |  | (c)
61466.292000 | 11.150000 | 11.106000 | -0.110000 | -0.154000 | 2044.000000 | -1995.000000 | -2129.000000 | 1841.000000 | 91.000000 | 5532 |  | CORR | GENE | 08:30 | 09:38 | 09:17 | 63 | 576 | 11.000000 | EXT | - |  | (c)
61466.296000 | 11.154000 | 11.107000 | -0.106000 | -0.153000 | 730.000000 | 1037.000000 | 959.000000 | 730.000000 | 54.000000 | 5532 |  | CORR | GENE | 04:58 | 05:48 | 05:35 | 99 | 459 | 10.000000 | EXT | - |  | (c)
61466.402000 | 0.000000 | -0.020000 | -11.170000 | -11.190000 | 376.000000 | 507.000000 | 590.000000 | 30.373233 |  | 5533 | Смещение кромок | GWAN |  | 01:39 | 02:00 | 02:14 | 0 | 427 | 3.699000 | EXT | Смещение кромок. Вовнутрь. Величина смещения - 3.7 мм. |  | (c)
61466.402000 | 0.000000 | -0.072000 | -11.170000 | -11.242000 | 825.000000 | 856.000000 | 1031.000000 | 63.551126 |  | 5533 | Коррозия на шве | GWAN |  | 02:52 | 02:57 | 03:25 | 105 | 412 | 12.000000 | EXT | Коррозия на шве |  | (c)
61466.402000 | 0.000000 | -0.010000 | -11.170000 | -11.180000 | 1538.000000 | 1773.000000 | 1728.000000 | 9.827435 |  | 5533 | Смещение кромок | GWAN |  | 04:47 | 05:25 | 05:18 | 0 | 380 | 2.557000 | EXT | Смещение кромок. Вовнутрь. Величина смещения - 2.6 мм. |  | (c)
61466.402000 | 0.000000 | -0.021000 | -11.170000 | -11.191000 | 1945.000000 | 2023.000000 | 2183.000000 | 0.000000 |  | 5533 | Нарушение формы кольцевого шва | GWAN |  | 05:53 | 06:05 | 06:31 | 0 | 475 |  | EXT | Нарушение формы кольцевого шва |  | (c)
61466.402000 | 0.000000 | -0.025000 | -11.170000 | -11.195000 | -2023.000000 | -1439.000000 | -1310.000000 | 48.137141 |  | 5533 | Смещение кромок | GWAN |  | 07:12 | 08:46 | 09:07 | 0 | 1426 | 4.511000 | EXT | Смещение кромок. Вовнутрь. Величина смещения - 4.5 мм. |  | (c)
61468.443000 | 2.041000 | 1.999000 | -9.129000 | -9.171000 | 1185.000000 | 1294.000000 | 1305.000000 | 55.230032 | 1999.000000 | 5533 |  | CORR | GENE | 03:50 | 04:07 | 04:09 | 47 | 241 | 10.000000 | EXT | - |  | (c)
61468.561000 | 2.159000 | 2.151000 | -9.011000 | -9.019000 | 641.000000 | 762.000000 | 779.000000 | 51.697674 | 2151.000000 | 5533 |  | CORR | СIGR | 02:22 | 02:42 | 02:44 | 39 | 277 | 10.000000 | EXT | - |  | (c)
61468.844000 | 2.442000 | 2.416000 | -8.728000 | -8.754000 | -1803.000000 | -1603.000000 | -1669.000000 | 45.279677 | 2416.000000 | 5533 |  | CORR | СIGR | 07:48 | 08:20 | 08:09 | 41 | 268 | 11.000000 | EXT | - |  | (c)
61469.746000 | 3.344000 | 3.319000 | -7.826000 | -7.851000 | -1551.000000 | -1397.000000 | -1392.000000 | 67.633101 | 3319.000000 | 5533 |  | CORR | СIGR | 08:28 | 08:53 | 08:54 | 25 | 318 | 10.000000 | EXT | - |  | (c)
61470.549000 | 4.147000 | 4.093000 | -7.023000 | -7.077000 | 839.000000 | 864.000000 | 991.000000 | 67.675934 | 4093.000000 | 5533 |  | CORR | GENE | 02:54 | 02:58 | 03:19 | 63 | 304 | 10.000000 | EXT | - |  | (c)
61471.247000 | 4.845000 | 4.760000 | -6.325000 | -6.410000 | -1723.000000 | -1409.000000 | -1481.000000 | 60.491303 | 4760.000000 | 5533 |  | CORR | GENE | 08:00 | 08:51 | 08:40 | 180 | 485 | 10.000000 | EXT | - |  | (c)
61471.306000 | 4.904000 | 4.879000 | -6.266000 | -6.291000 | 733.000000 | 890.000000 | 857.000000 | 59.121916 | 4879.000000 | 5533 |  | CORR | GENE | 02:37 | 03:02 | 02:57 | 58 | 248 | 13.000000 | EXT | - |  | (c)
61471.876000 | 5.474000 | 5.441000 | -5.696000 | -5.729000 | -2045.000000 | -1970.000000 | -1946.000000 | 22.926253 | 5441.000000 | 5533 |  | CORR | GENE | 07:09 | 07:21 | 07:24 | 49 | 198 | 14.000000 | EXT | - |  | (c)
61473.513000 | 7.111000 | 6.368000 | -4.059000 | -4.802000 | 511.000000 | 825.000000 | 677.000000 | 41.274115 | 3785.000000 | 5533 |  | CORR | GENE | 02:01 | 02:52 | 02:28 | 1017 | 331 | 10.000000 | EXT | - |  | (c)
61475.481000 | 9.079000 | 8.518000 | -2.091000 | -2.652000 | -1180.000000 | -1048.000000 | -1099.000000 | 82.171858 | 2039.000000 | 5533 |  | CORR | GENE | 09:28 | 09:49 | 09:41 | 613 | 162 | 10.000000 | EXT | - |  | (c)
61475.930000 | 9.528000 | 9.113000 | -1.642000 | -2.057000 | 34.000000 | 64.000000 | 75.000000 | 2.753662 | 1561.000000 | 5533 |  | CORR | GENE | 00:44 | 00:49 | 00:51 | 496 | 81 | 11.000000 | EXT | - |  | (c)
61477.572000 | 0.000000 | -0.015000 | -11.300000 | -11.315000 | -1543.000000 | -1458.000000 | -1441.000000 | 55.522318 |  | 5534 | Смещение кромок | GWAN |  | 05:59 | 06:13 | 06:16 | 0 | 203 | 3.048000 | EXT | Смещение кромок. Наружу. Величина смещения - 3 мм. |  | (c)
61477.572000 | 0.000000 | -0.040000 | -11.300000 | -11.340000 | -73.000000 | 116.000000 | 116.000000 | 9.346898 |  | 5534 | Смещение кромок | GWAN |  | 09:56 | 10:27 | 10:27 | 0 | 378 | 2.824000 | EXT | Смещение кромок. Наружу. Величина смещения - 2.8 мм. |  | (c)
61479.257000 | 1.685000 | 1.683000 | -9.615000 | -9.617000 | 1489.000000 | 1592.000000 | 1659.000000 | 32.418343 | 1683.000000 | 5534 |  | CORR | СIGR | 02:08 | 02:25 | 02:36 | 26 | 340 | 10.000000 | EXT | - |  | (c)
61484.059000 | 6.487000 | 6.459000 | -4.813000 | -4.841000 | 1909.000000 | 1930.000000 | 2040.000000 | 4.819530 | 4794.000000 | 5534 |  | CORR | GENE | 03:16 | 03:20 | 03:37 | 47 | 262 | 10.000000 | EXT | - |  | (c)
61484.632000 | 7.060000 | 7.036000 | -4.240000 | -4.264000 | -516.000000 | -370.000000 | -302.000000 | 0.000000 | 4227.000000 | 5534 |  | CORR | СIGR | 08:45 | 09:09 | 09:19 | 37 | 429 | 10.000000 | EXT | - |  | (c)
61485.005000 | 7.433000 | 7.422000 | -3.867000 | -3.878000 | -1127.000000 | -1085.000000 | -1061.000000 | 74.868123 | 3857.000000 | 5534 |  | CORR | СIGR | 07:06 | 07:13 | 07:17 | 21 | 133 | 10.000000 | EXT | - |  | (c)
61486.217000 | 8.645000 | 8.608000 | -2.655000 | -2.692000 | -901.000000 | -723.000000 | -711.000000 | 26.731598 | 2619.000000 | 5534 |  | CORR | GENE | 07:43 | 08:11 | 08:13 | 73 | 380 | 11.000000 | EXT | - |  | (c)
61486.281000 | 8.709000 | 8.672000 | -2.591000 | -2.628000 | -2113.000000 | -1993.000000 | -1882.000000 | 9.493465 | 2562.000000 | 5534 |  | CORR | GENE | 04:27 | 04:47 | 05:04 | 66 | 463 | 10.000000 | EXT | - |  | (c)
61486.997000 | 9.425000 | 9.356000 | -1.875000 | -1.944000 | -2123.000000 | -1520.000000 | -1669.000000 | 8.657082 | 1778.000000 | 5534 |  | CORR | GENE | 04:25 | 06:03 | 05:39 | 166 | 908 | 10.000000 | EXT | - |  | (c)
61487.437000 | 9.865000 | 9.664000 | -1.435000 | -1.636000 | 52.000000 | 61.000000 | 68.000000 | 5.467016 | 1284.000000 | 5534 |  | CORR | AXGR | 10:17 | 10:18 | 10:19 | 352 | 32 | 14.000000 | EXT | - |  | (c)
61487.717000 | 10.145000 | 10.104000 | -1.155000 | -1.196000 | -2223.000000 | -1836.000000 | -1931.000000 | 0.587254 | 1101.000000 | 5534 |  | CORR | GENE | 04:09 | 05:12 | 04:56 | 95 | 584 | 10.000000 | EXT | - |  | (c)
61488.103000 | 10.531000 | 10.502000 | -0.769000 | -0.798000 | -1997.000000 | -1713.000000 | -1774.000000 | 18.812654 | 722.000000 | 5534 |  | CORR | GENE | 04:46 | 05:32 | 05:22 | 76 | 447 | 10.000000 | EXT | - |  | (c)
61489.148000 | 0.276000 | 0.080000 | -11.029000 | -11.225000 | -1252.000000 | -1182.000000 | -1194.000000 | 78.937956 | 80.000000 | 5535 |  | CORR | GENE | 08:08 | 08:19 | 08:17 | 242 | 116 | 10.000000 | EXT | - |  | (c)
61489.636000 | 0.764000 | 0.734000 | -10.541000 | -10.571000 | -1585.000000 | -1417.000000 | -1350.000000 | 52.065094 | 734.000000 | 5535 |  | CORR | GENE | 07:14 | 07:41 | 07:52 | 48 | 471 | 10.000000 | EXT | - |  | (c)
61489.769000 | 0.897000 | 0.855000 | -10.408000 | -10.450000 | -1560.000000 | -1374.000000 | -1382.000000 | 54.082551 | 855.000000 | 5535 |  | CORR | GENE | 07:18 | 07:48 | 07:47 | 59 | 357 | 10.000000 | EXT | - |  | (c)
61489.834000 | 0.962000 | 0.853000 | -10.343000 | -10.452000 | -1792.000000 | -1734.000000 | -1746.000000 | 35.397107 | 853.000000 | 5535 |  | CORR | GENE | 06:41 | 06:50 | 06:48 | 315 | 91 | 10.000000 | EXT | - |  | (c)
61490.244000 | 1.372000 | 1.092000 | -9.933000 | -10.213000 | -1539.000000 | -1372.000000 | -1369.000000 | 55.800425 | 1092.000000 | 5535 |  | CORR | GENE | 07:22 | 07:49 | 07:49 | 794 | 340 | 11.000000 | EXT | - |  | (c)
61491.308000 | 2.436000 | 2.434000 | -8.869000 | -8.871000 | 1309.000000 | 1388.000000 | 1410.000000 | 58.088059 | 2434.000000 | 5535 |  | CORR | GENE | 03:01 | 03:14 | 03:18 | 45 | 202 | 11.000000 | EXT | - |  | (c)
61492.113000 | 3.241000 | 3.207000 | -8.064000 | -8.098000 | 1338.000000 | 1461.000000 | 1509.000000 | 44.450050 | 3207.000000 | 5535 |  | CORR | GENE | 03:06 | 03:26 | 03:34 | 81 | 342 | 10.000000 | EXT | - |  | (c)
61492.123000 | 3.251000 | 3.251000 | -8.054000 | -8.054000 | -1981.000000 | -1784.000000 | -1815.000000 | 20.108575 | 3251.000000 | 5535 |  | CORR | СIGR | 06:10 | 06:42 | 06:37 | 42 | 332 | 10.000000 | EXT | - |  | (c)
61493.134000 | 4.262000 | 4.061000 | -7.043000 | -7.244000 | 1046.000000 | 1666.000000 | 1551.000000 | 14.007741 | 4061.000000 | 5535 |  | CORR | GENE | 02:19 | 03:59 | 03:40 | 467 | 1011 | 9.000000 | EXT | - |  | (c)
61493.557000 | 4.685000 | 4.679000 | -6.620000 | -6.626000 | -2040.000000 | -2019.000000 | -1879.000000 | 15.347376 | 4679.000000 | 5535 |  | CORR | GENE | 06:01 | 06:04 | 06:27 | 80 | 323 | 10.000000 | EXT | - |  | (c)
61494.381000 | 5.509000 | 5.238000 | -5.796000 | -6.067000 | -1400.000000 | -1392.000000 | -1376.000000 | 66.994276 | 5238.000000 | 5535 |  | CORR | GENE | 07:44 | 07:45 | 07:48 | 335 | 48 | 10.000000 | EXT | - |  | (c)
61498.589000 | 9.717000 | 9.701000 | -1.588000 | -1.604000 | 1954.000000 | 2034.000000 | 2052.000000 | 6.521858 | 1564.000000 | 5535 |  | CORR | СIGR | 04:45 | 04:58 | 05:01 | 40 | 196 | 10.000000 | EXT | - |  | (c)
61499.289000 | 10.417000 | 10.399000 | -0.888000 | -0.906000 | -2076.000000 | -1844.000000 | -1874.000000 | 12.442238 | 871.000000 | 5535 |  | CORR | СIGR | 05:55 | 06:32 | 06:28 | 35 | 404 | 11.000000 | EXT | - |  | (c)
61499.859000 | 10.987000 | 10.979000 | -0.318000 | -0.326000 | 1261.000000 | 1389.000000 | 1389.000000 | 57.603870 | 296.000000 | 5535 |  | CORR | СIGR | 02:54 | 03:14 | 03:14 | 30 | 256 | 10.000000 | EXT | - |  | (c)
61500.118000 | 11.246000 | 11.133000 | -0.059000 | -0.172000 | 1489.000000 | 1490.000000 | 1725.000000 | 21.773833 | 56.000000 | 5535 |  | CORR | GENE | 03:30 | 03:31 | 04:08 | 116 | 472 | 10.000000 | EXT | - |  | (c)
61500.126000 | 11.254000 | 11.233000 | -0.051000 | -0.072000 | 1162.000000 | 1249.000000 | 1299.000000 | 64.140430 | 39.000000 | 5535 |  | CORR | СIGR | 02:38 | 02:52 | 03:00 | 33 | 274 | 12.000000 | EXT | - |  | (c)
61500.177000 | 0.000000 | -0.020000 | -11.040000 | -11.060000 | 829.000000 | 1108.000000 | 1070.000000 | 54.756663 |  | 5536а | Смещение кромок | GWAN |  | 02:58 | 03:43 | 03:37 | 0 | 482 | 2.989000 | EXT | Смещение кромок. Наружу. Величина смещения - 3 мм. |  | (c)
61500.177000 | 0.000000 | -0.025000 | -11.040000 | -11.065000 | -1239.000000 | -1193.000000 | -999.000000 | 61.317304 |  | 5536а | Смещение кромок | GWAN |  | 09:25 | 09:32 | 10:03 | 0 | 479 | 2.742000 | EXT | Смещение кромок. Вовнутрь. Величина смещения - 2.7 мм. |  | (c)
61500.177000 | 0.000000 | -0.035000 | -11.040000 | -11.075000 | -368.000000 | -275.000000 | -233.000000 | 7.876428 |  | 5536а | Смещение кромок | GWAN |  | 11:45 | 00:00 | 00:07 | 0 | 270 | 3.018000 | EXT | Смещение кромок. Наружу. Величина смещения - 3 мм. |  | (c)
61500.244000 | 0.067000 | 0.059000 | -10.973000 | -10.981000 | 1267.000000 | 1948.000000 | 1652.000000 | 0.000000 | 59.000000 | 5536а |  | CORR | GENE | 04:09 | 05:59 | 05:11 | 113 | 771 | 10.000000 | EXT | - |  | (c)
61507.793000 | 7.616000 | 7.595000 | -3.424000 | -3.445000 | 1251.000000 | 1404.000000 | 1567.000000 | 2.560630 | 3401.000000 | 5536а |  | CORR | СIGR | 04:06 | 04:31 | 04:57 | 44 | 632 | 10.000000 | EXT | - |  | (c)
61509.139000 | 8.962000 | 8.889000 | -2.078000 | -2.151000 | -2072.000000 | -1820.000000 | -1837.000000 | 31.736140 | 2062.000000 | 5536а |  | CORR | GENE | 07:10 | 07:51 | 07:48 | 89 | 470 | 12.000000 | EXT | - |  | (c)
61509.495000 | 9.318000 | 9.268000 | -1.722000 | -1.772000 | -2138.000000 | -1715.000000 | -1863.000000 | 29.678333 | 1661.000000 | 5536а |  | CORR | GENE | 06:59 | 08:08 | 07:44 | 111 | 551 | 12.000000 | EXT | - |  | (c)
61511.217000 | 0.000000 | -0.022000 | -10.486000 | -10.508000 | -826.000000 | -794.000000 | -770.000000 | 715.000000 |  | 5536б | Нарушение формы кольцевого шва | GWAN |  | 00:41 | 00:46 | 00:50 | 0 | 111 |  | EXT | Нарушение формы кольцевого шва |  | (c)
61511.217000 | 0.000000 | -0.020000 | -10.486000 | -10.506000 | 101.000000 | 284.000000 | 239.000000 | 101.000000 |  | 5536б | Смещение кромок | GWAN |  | 03:11 | 03:40 | 03:33 | 0 | 276 | 2.624000 | EXT | Смещение кромок. Наружу. Величина смещения - 2.6 мм. |  | (c)
61511.217000 | 0.000000 | -0.010000 | -10.486000 | -10.496000 | 557.000000 | 755.000000 | 792.000000 | 557.000000 |  | 5536б | Смещение кромок | GWAN |  | 04:24 | 04:56 | 05:02 | 0 | 471 | 2.504000 | EXT | Смещение кромок. Вовнутрь. Величина смещения - 2.5 мм. |  | (c)
61511.217000 | 0.000000 | -0.018000 | -10.486000 | -10.504000 | 952.000000 | 1197.000000 | 1192.000000 | 952.000000 |  | 5536б | Непровар / утяжина | GWAN |  | 05:28 | 06:08 | 06:07 | 0 | 481 | 10.000000 | INT | Непровар / утяжина |  | (c)
61511.217000 | 0.000000 | -0.025000 | -10.486000 | -10.511000 | 1995.000000 | -2103.000000 | -2182.000000 | 1897.000000 |  | 5536б | Смещение кромок | GWAN |  | 08:16 | 09:15 | 09:02 | 0 | 569 | 3.046000 | EXT | Смещение кромок. Вовнутрь. Величина смещения - 3 мм. |  | (c)
61522.812000 | 0.000000 | -0.030000 | -11.295000 | -11.325000 | 433.000000 | 578.000000 | 571.000000 | 46.047451 |  | 5538 | Смещение кромок | GWAN |  | 01:02 | 01:25 | 01:24 | 0 | 276 | 2.385000 | EXT | Смещение кромок. Наружу. Величина смещения - 2.4 мм. |  | (c)
61522.812000 | 0.000000 | -0.050000 | -11.295000 | -11.345000 | -1045.000000 | -706.000000 | -659.000000 | 0.000000 |  | 5538 | Смещение кромок | GWAN |  | 09:03 | 09:58 | 10:06 | 0 | 773 | 3.326000 | EXT | Смещение кромок. Наружу. Величина смещения - 3.3 мм. |  | (c)
61525.326000 | 2.514000 | 2.498000 | -8.781000 | -8.797000 | -1458.000000 | -1384.000000 | -1349.000000 | 62.316344 | 2498.000000 | 5538 |  | CORR | СIGR | 07:57 | 08:09 | 08:14 | 39 | 218 | 11.000000 | EXT | - |  | (c)
61525.915000 | 3.103000 | 3.074000 | -8.192000 | -8.221000 | -1642.000000 | -1388.000000 | -1408.000000 | 47.467860 | 3074.000000 | 5538 |  | CORR | GENE | 07:27 | 08:08 | 08:05 | 88 | 468 | 14.000000 | EXT | - |  | (c)
61526.557000 | 3.745000 | 3.696000 | -7.550000 | -7.599000 | -2199.000000 | -2112.000000 | -2150.000000 | 2.518918 | 3696.000000 | 5538 |  | DENT |  | 05:57 | 06:11 | 06:05 | 152 | 99 | 0.140845 |  | -. Аномалия находится вблизи продольного шва. |  | (c)
61534.107000 | 0.000000 | -0.015000 | -10.300000 | -10.315000 | 2195.000000 | -2124.000000 | -2072.000000 | 1877.000000 |  | 5539 | Смещение кромок | GWAN |  | 05:20 | 05:43 | 05:51 | 0 | 389 | 3.339000 | EXT | Смещение кромок. Вовнутрь. Величина смещения - 3.3 мм. |  | (c)
61544.407000 | 0.000000 | -0.030000 | -11.335000 | -11.365000 | 1209.000000 | 1380.000000 | 1713.000000 | 1.116919 |  | 5540 | Смещение кромок | GWAN |  | 01:45 | 02:13 | 03:07 | 0 | 1008 | 3.560000 | EXT | Смещение кромок. Наружу. Величина смещения - 3.6 мм. Аномалия находится на упругопластическом изгибе: R=510 D, максимальное растяжение на 6.3 час. |  | (c)
61544.407000 | 0.000000 | -0.015000 | -11.335000 | -11.350000 | -1696.000000 | -1626.000000 | -1592.000000 | 43.172978 |  | 5540 | Смещение кромок | GWAN |  | 05:57 | 06:08 | 06:13 | 0 | 206 | 2.334000 | EXT | Смещение кромок. Наружу. Величина смещения - 2.3 мм. Аномалия находится на упругопластическом изгибе: R=510 D, максимальное растяжение на 6.3 час. |  | (c)
61544.407000 | 0.000000 | -0.029000 | -11.335000 | -11.364000 | -1440.000000 | -916.000000 | -654.000000 | 0.000000 |  | 5540 | Нарушение формы кольцевого шва | GWAN |  | 06:38 | 08:02 | 08:45 | 0 | 1571 |  | EXT | Нарушение формы кольцевого шва. Аномалия находится на упругопластическом изгибе: R=510 D, максимальное растяжение на 6.3 час. |  | (c)
61544.407000 | 0.000000 | -0.027000 | -11.335000 | -11.362000 | 467.000000 | 951.000000 | 757.000000 | 61.067603 |  | 5540 | Нарушение формы кольцевого шва | GWAN |  | 11:46 | 01:04 | 00:32 | 0 | 580 |  | EXT | Нарушение формы кольцевого шва. Аномалия находится на упругопластическом изгибе: R=510 D, максимальное растяжение на 6.3 час. |  | (c)
61545.858000 | 1.451000 | 1.441000 | -9.884000 | -9.894000 | 1922.000000 | 2072.000000 | 2048.000000 | 4.618010 | 1441.000000 | 5540 |  | CORR | СIGR | 03:40 | 04:05 | 04:01 | 40 | 251 | 10.000000 | EXT | -. Аномалия находится на упругопластическом изгибе: R=498 D, максимальное растяжение на 6.3 час. |  | (c)
61547.186000 | 2.779000 | 2.722000 | -8.556000 | -8.613000 | -1201.000000 | -1125.000000 | -1024.000000 | 54.169239 | 2722.000000 | 5540 |  | CORR | GENE | 07:16 | 07:29 | 07:45 | 75 | 353 | 11.000000 | EXT | -. Аномалия находится на упругопластическом изгибе: R=509 D, максимальное растяжение на 6.3 час. |  | (c)
61547.436000 | 3.029000 | 3.003000 | -8.306000 | -8.332000 | -956.000000 | -901.000000 | -822.000000 | 44.808239 | 3003.000000 | 5540 |  | CORR | GENE | 07:56 | 08:05 | 08:18 | 45 | 267 | 10.000000 | EXT | -. Аномалия находится на упругопластическом изгибе: R=512 D, максимальное растяжение на 6.3 час. |  | (c)
61548.018000 | 3.611000 | 3.607000 | -7.724000 | -7.728000 | -1237.000000 | -947.000000 | -1064.000000 | 58.042757 | 3607.000000 | 5540 |  | CORR | СIGR | 07:11 | 07:57 | 07:38 | 31 | 345 | 12.000000 | EXT | -. Аномалия находится на упругопластическом изгибе: R=520 D, максимальное растяжение на 6.3 час. |  | (c)
61548.732000 | 4.325000 | 4.285000 | -7.010000 | -7.050000 | -1295.000000 | -1123.000000 | -1133.000000 | 65.386300 | 4285.000000 | 5540 |  | CORR | GENE | 07:01 | 07:29 | 07:27 | 66 | 323 | 10.000000 | EXT | -. Аномалия находится на упругопластическом изгибе: R=527 D, максимальное растяжение на 6.3 час. |  | (c)
61549.560000 | 5.153000 | 5.110000 | -6.182000 | -6.225000 | -1374.000000 | -1264.000000 | -1229.000000 | 69.140218 | 5110.000000 | 5540 |  | CORR | GENE | 06:48 | 07:06 | 07:12 | 66 | 290 | 13.000000 | EXT | -. Аномалия находится на упругопластическом изгибе: R=561 D, максимальное растяжение на 6.3 час. |  | (c)
61550.340000 | 5.933000 | 5.925000 | -5.402000 | -5.410000 | -1915.000000 | -1881.000000 | -1846.000000 | 25.482448 | 5379.000000 | 5540 |  | CORR | СIGR | 05:21 | 05:27 | 05:32 | 31 | 137 | 13.000000 | EXT | -. Аномалия находится на упругопластическом изгибе: R=592 D, максимальное растяжение на 6.3 час. |  | (c)
61550.519000 | 6.112000 | 6.112000 | -5.223000 | -5.223000 | -2054.000000 | -1984.000000 | -1942.000000 | 14.265387 | 5184.000000 | 5540 |  | CORR | СIGR | 04:59 | 05:10 | 05:17 | 39 | 224 | 10.000000 | EXT | -. Аномалия находится на упругопластическом изгибе: R=607 D, максимальное растяжение на 6.3 час. |  | (c)
61551.387000 | 6.980000 | 6.950000 | -4.355000 | -4.385000 | -2098.000000 | -1741.000000 | -1609.000000 | 10.714663 | 4209.000000 | 5540 |  | CORR | GENE | 04:52 | 05:49 | 06:11 | 176 | 978 | 13.000000 | EXT | -. Аномалия находится на упругопластическом изгибе: R=639 D, максимальное растяжение на 6.3 час. |  | (c)
61552.669000 | 8.262000 | 8.236000 | -3.073000 | -3.099000 | -2182.000000 | -1514.000000 | -1733.000000 | 3.936007 | 2914.000000 | 5540 |  | CORR | GENE | 04:38 | 06:26 | 05:50 | 185 | 897 | 10.000000 | EXT | -. Аномалия находится на упругопластическом изгибе: R=634 D, максимальное растяжение на 6.3 час. |  | (c)
61563.541000 | 7.799000 | 7.791000 | -3.441000 | -3.449000 | 455.000000 | 555.000000 | 582.000000 | 36.713341 | 3416.000000 | 5541 |  | CORR | СIGR | 03:48 | 04:04 | 04:08 | 33 | 255 | 10.000000 | EXT | -. Аномалия находится на упругопластическом изгибе: R=945 D, максимальное растяжение на 5.5 час. |  | (c)
61566.982000 | 0.000000 | -0.029000 | -11.480000 | -11.509000 | 1846.000000 | 2169.000000 | 2099.000000 | 0.000000 |  | 5542 | Смещение кромок | GWAN |  | 02:02 | 02:54 | 02:43 | 0 | 506 | 3.511511 | EXT | Смещение кромок. Вовнутрь. Величина смещения - 3.5 мм. |  | (c)
61566.982000 | 0.000000 | -0.021000 | -11.480000 | -11.501000 | -1974.000000 | -1780.000000 | -1775.000000 | 20.671085 |  | 5542 | Смещение кромок | GWAN |  | 03:46 | 04:17 | 04:18 | 0 | 398 | 3.888000 | EXT | Смещение кромок. Вовнутрь. Величина смещения - 3.9 мм. |  | (c)
61566.982000 | 0.000000 | -0.016000 | -11.480000 | -11.496000 | -1455.000000 | -737.000000 | -1013.000000 | 10.500862 |  | 5542 | Смещение кромок | GWAN |  | 05:10 | 07:05 | 06:21 | 0 | 883 | 2.366000 | EXT | Смещение кромок. Вовнутрь. Величина смещения - 2.4 мм. |  | (c)
61578.462000 | 0.000000 | -0.040000 | -10.970000 | -11.010000 | 594.000000 | 847.000000 | 835.000000 | 67.413303 |  | 5543 | Смещение кромок | GWAN |  | 00:44 | 01:25 | 01:23 | 0 | 482 | 2.548000 | EXT | Смещение кромок. Вовнутрь. Величина смещения - 2.5 мм. |  | (c)
61578.462000 | 0.000000 | -0.025000 | -10.970000 | -10.995000 | 1524.000000 | 1599.000000 | 1588.000000 | 46.734564 |  | 5543 | Смещение кромок | GWAN |  | 03:14 | 03:26 | 03:24 | 0 | 128 | 2.398000 | EXT | Смещение кромок. Наружу. Величина смещения - 2.4 мм. |  | (c)
61578.462000 | 0.000000 | -0.020000 | -10.970000 | -10.990000 | 1834.000000 | 2212.000000 | 2190.000000 | 0.000000 |  | 5543 | Смещение кромок | GWAN |  | 04:04 | 05:05 | 05:01 | 0 | 712 | 3.033000 | EXT | Смещение кромок. Вовнутрь. Величина смещения - 3 мм. |  | (c)
61578.462000 | 0.000000 | -0.025000 | -10.970000 | -10.995000 | -1660.000000 | -1555.000000 | -1490.000000 | 46.077987 |  | 5543 | Смещение кромок | GWAN |  | 06:40 | 06:57 | 07:08 | 0 | 340 | 2.895000 | EXT | Смещение кромок. Наружу. Величина смещения - 2.9 мм. |  | (c)
61588.750000 | 10.288000 | 10.271000 | -0.682000 | -0.699000 | -1809.000000 | -1638.000000 | -1676.000000 | 33.979805 | 660.000000 | 5543 |  | CORR | СIGR | 06:16 | 06:44 | 06:37 | 39 | 266 | 10.000000 | EXT | - |  | (c)
61589.672000 | 0.240000 | 0.116000 | -10.990000 | -11.114000 | -1509.000000 | -1359.000000 | -1338.000000 | 58.218251 | 116.000000 | 5544 |  | CORR | GENE | 06:19 | 06:44 | 06:47 | 168 | 343 | 10.000000 | EXT | - |  | (c)
61591.058000 | 1.626000 | 1.612000 | -9.604000 | -9.618000 | -1366.000000 | -1268.000000 | -1302.000000 | 69.758105 | 1612.000000 | 5544 |  | CORR | СIGR | 06:43 | 06:58 | 06:53 | 35 | 128 | 12.000000 | EXT | - |  | (c)
61592.257000 | 2.825000 | 1.714000 | -8.405000 | -9.516000 | 2151.000000 | 2194.000000 | 2187.000000 | 0.530098 | 1714.000000 | 5544 |  | CORR | GENE | 04:10 | 04:17 | 04:16 | 2114 | 73 | 13.000000 | EXT | - |  | (c)
61594.585000 | 5.153000 | 5.094000 | -6.077000 | -6.136000 | -2081.000000 | -1702.000000 | -1841.000000 | 12.058834 | 5094.000000 | 5544 |  | CORR | GENE | 04:47 | 05:48 | 05:26 | 74 | 480 | 11.000000 | EXT | - |  | (c)
61594.740000 | 5.308000 | 5.289000 | -5.922000 | -5.941000 | -2187.000000 | -2083.000000 | -2082.000000 | 3.504816 | 5289.000000 | 5544 |  | CORR | СIGR | 04:30 | 04:47 | 04:47 | 37 | 210 | 10.000000 | EXT | - |  | (c)
61594.846000 | 5.414000 | 5.188000 | -5.816000 | -6.042000 | -973.000000 | -936.000000 | -900.000000 | 60.863672 | 5188.000000 | 5544 |  | CORR | GENE | 07:46 | 07:52 | 07:58 | 440 | 146 | 10.000000 | EXT | - |  | (c)
61595.424000 | 5.992000 | 5.852000 | -5.238000 | -5.378000 | 1632.000000 | 2082.000000 | 2039.000000 | 0.000000 | 5200.000000 | 5544 |  | CORR | GENE | 02:46 | 03:59 | 03:52 | 178 | 814 | 10.000000 | EXT | - |  | (c)
61597.057000 | 7.625000 | 7.614000 | -3.605000 | -3.616000 | -1149.000000 | -1099.000000 | -995.000000 | 55.447762 | 3581.000000 | 5544 |  | CORR | СIGR | 07:18 | 07:26 | 07:42 | 35 | 308 | 11.000000 | EXT | - |  | (c)
61598.421000 | 8.989000 | 8.970000 | -2.241000 | -2.260000 | 1721.000000 | 1807.000000 | 1837.000000 | 22.377794 | 2219.000000 | 5544 |  | CORR | СIGR | 03:01 | 03:15 | 03:20 | 41 | 232 | 8.000000 | EXT | - |  | (c)
61599.110000 | 9.678000 | 9.652000 | -1.552000 | -1.578000 | -1953.000000 | -1846.000000 | -1850.000000 | 22.388214 | 1549.000000 | 5544 |  | CORR | СIGR | 05:08 | 05:25 | 05:24 | 29 | 207 | 10.000000 | EXT | - |  | (c)
61599.344000 | 9.912000 | 9.817000 | -1.318000 | -1.413000 | -1828.000000 | -1279.000000 | -1136.000000 | 0.000000 | 1239.000000 | 5544 |  | CORR | GENE | 05:28 | 06:57 | 07:20 | 174 | 1384 | 10.000000 | EXT | - |  | (c)
61599.783000 | 10.351000 | 10.317000 | -0.879000 | -0.913000 | -1810.000000 | -1655.000000 | -1627.000000 | 33.918362 | 849.000000 | 5544 |  | CORR | GENE | 05:31 | 05:56 | 06:00 | 64 | 366 | 10.000000 | EXT | - |  | (c)
61600.459000 | 11.027000 | 10.986000 | -0.203000 | -0.244000 | -1649.000000 | -1553.000000 | -1526.000000 | 46.920492 | 199.000000 | 5544 |  | CORR | GENE | 05:57 | 06:12 | 06:17 | 45 | 247 | 10.000000 | EXT | - |  | (c)
61600.722000 | 0.060000 | 0.035000 | -11.075000 | -11.100000 | 1847.000000 | 1972.000000 | 2188.000000 | 0.000000 | 35.000000 | 5545 |  | CORR | GENE | 05:51 | 06:11 | 06:46 | 141 | 683 | 12.000000 | EXT | - |  | (c)
61601.390000 | 0.728000 | 0.677000 | -10.407000 | -10.458000 | 1891.000000 | 2125.000000 | 2097.000000 | 0.000000 | 677.000000 | 5545 |  | CORR | GENE | 05:58 | 06:35 | 06:31 | 61 | 413 | 10.000000 | EXT | - |  | (c)
61603.595000 | 2.933000 | 2.832000 | -8.202000 | -8.303000 | -2137.000000 | -2043.000000 | -1971.000000 | 20.974410 | 2832.000000 | 5545 |  | CORR | GENE | 07:08 | 07:23 | 07:34 | 457 | 334 | 10.000000 | EXT | - |  | (c)
61608.739000 | 8.077000 | 7.791000 | -3.058000 | -3.344000 | -2190.000000 | -2175.000000 | -2176.000000 | 4.429409 | 2577.000000 | 5545 |  | LWAN |  | 06:59 | 07:01 | 07:01 | 767 | 30 | 9.779669 | INT | -. Эквивалент потери металла 10%. |  | (c)
61611.797000 | 0.000000 | -0.036000 | -10.915000 | -10.951000 | -97.000000 | 48.000000 | 361.000000 | 0.000000 |  | 5546 | Нарушение формы кольцевого шва | GWAN |  | 03:16 | 03:39 | 04:30 | 0 | 916 |  | EXT | Нарушение формы кольцевого шва |  | (c)
61619.159000 | 7.362000 | 7.144000 | -3.553000 | -3.771000 | 35.000000 | 1100.000000 | 859.000000 | 35.000000 | 3389.000000 | 5546 |  | CORR | GENE | 03:37 | 06:29 | 05:50 | 382 | 1648 | 13.000000 | EXT | - |  | (c)
61640.930000 | 6.578000 | 6.549000 | -4.852000 | -4.881000 | 1193.000000 | 1444.000000 | 1381.000000 | 38.242138 | 4817.000000 | 5548 |  | CORR | GENE | 04:21 | 05:01 | 04:51 | 64 | 376 | 10.000000 | EXT | -. Аномалия находится на упругопластическом изгибе: R=664 D, максимальное растяжение на 7 час. |  | (c)
61641.687000 | 7.335000 | 7.324000 | -4.095000 | -4.106000 | 1344.000000 | 1445.000000 | 1447.000000 | 46.634759 | 4078.000000 | 5548 |  | CORR | СIGR | 04:45 | 05:01 | 05:02 | 28 | 206 | 11.000000 | EXT | -. Аномалия находится на упругопластическом изгибе: R=619 D, максимальное растяжение на 7 час. |  | (c)
61642.087000 | 7.735000 | 7.724000 | -3.695000 | -3.706000 | 1061.000000 | 1320.000000 | 1269.000000 | 43.931366 | 3643.000000 | 5548 |  | CORR | GENE | 03:59 | 04:41 | 04:33 | 63 | 417 | 10.000000 | EXT | -. Аномалия находится на упругопластическом изгибе: R=587 D, максимальное растяжение на 7.1 час. |  | (c)
61642.472000 | 8.120000 | 8.100000 | -3.310000 | -3.330000 | 1022.000000 | 1372.000000 | 1243.000000 | 44.052414 | 3255.000000 | 5548 |  | CORR | GENE | 03:53 | 04:50 | 04:29 | 75 | 442 | 10.000000 | EXT | -. Аномалия находится на упругопластическом изгибе: R=558 D, максимальное растяжение на 7.1 час. |  | (c)
61643.432000 | 9.080000 | 8.773000 | -2.350000 | -2.657000 | 2129.000000 | 2197.000000 | 2184.000000 | 0.000000 | 2204.000000 | 5548 |  | CORR | GENE | 06:52 | 07:03 | 07:01 | 453 | 110 | 12.000000 | EXT | -. Аномалия находится на упругопластическом изгибе: R=522 D, максимальное растяжение на 7.1 час. |  | (c)
61644.467000 | 10.115000 | 9.507000 | -1.315000 | -1.923000 | 2165.000000 | -2225.000000 | 2202.000000 | 0.000000 | 355.000000 | 5548 |  | CORR | GENE | 06:58 | 07:09 | 07:04 | 1568 | 75 | 10.000000 | EXT | -. Аномалия находится на упругопластическом изгибе: R=487 D, максимальное растяжение на 7.2 час. |  | (c)
61650.254000 | 4.472000 | 4.332000 | -7.033000 | -7.173000 | -27.000000 | -14.000000 | -10.000000 | 0.000000 | 4332.000000 | 5549 |  | LWAN |  | 01:22 | 01:24 | 01:24 | 209 | 34 | 14.047879 | INT | -. Эквивалент потери металла 14%. Аномалия находится на упругопластическом изгибе: R=431 D, максимальное растяжение на 7 час. |  | (c)
61653.536000 | 7.754000 | 7.740000 | -3.751000 | -3.765000 | 1800.000000 | 2075.000000 | 1985.000000 | 0.000000 | 3665.000000 | 5549 |  | CORR | GENE | 06:16 | 07:01 | 06:46 | 100 | 369 | 9.000000 | EXT | -. Аномалия находится на упругопластическом изгибе: R=562 D, максимальное растяжение на 6.7 час. |  | (c)
61653.801000 | 8.019000 | 7.992000 | -3.486000 | -3.513000 | 1852.000000 | 2080.000000 | 2049.000000 | 0.000000 | 3471.000000 | 5549 |  | CORR | СIGR | 06:25 | 07:02 | 06:56 | 42 | 393 | 10.000000 | EXT | -. Аномалия находится на упругопластическом изгибе: R=567 D, максимальное растяжение на 6.7 час. |  | (c)
61655.723000 | 9.941000 | 9.791000 | -1.564000 | -1.714000 | 1713.000000 | 1970.000000 | 2052.000000 | 0.000000 | 1447.000000 | 5549 |  | CORR | GENE | 06:02 | 06:44 | 06:57 | 267 | 677 | 10.000000 | EXT | -. Аномалия находится на упругопластическом изгибе: R=645 D, максимальное растяжение на 6.9 час. |  | (c)
61656.951000 | 11.169000 | 11.128000 | -0.336000 | -0.377000 | 1652.000000 | 2009.000000 | 1986.000000 | 0.000000 | 287.000000 | 5549 |  | CORR | GENE | 05:52 | 06:50 | 06:46 | 90 | 667 | 10.000000 | EXT | -. Аномалия находится на упругопластическом изгибе: R=704 D, максимальное растяжение на 7 час. |  | (c)
61657.287000 | 0.000000 | -0.015000 | -11.425000 | -11.440000 | -2153.000000 | -1944.000000 | -1940.000000 | 6.226493 |  | 5550 | Смещение кромок | GWAN |  | 05:21 | 05:55 | 05:56 | 0 | 427 | 3.925000 | EXT | Смещение кромок. Вовнутрь. Величина смещения - 3.9 мм. Аномалия находится на упругопластическом изгибе: R=715 D, максимальное растяжение на 7.1 час. |  | (c)
61657.287000 | 0.000000 | -0.025000 | -11.425000 | -11.450000 | -1070.000000 | -753.000000 | -830.000000 | 28.334970 |  | 5550 | Смещение кромок | GWAN |  | 08:16 | 09:07 | 08:55 | 0 | 479 | 2.843000 | EXT | Смещение кромок. Вовнутрь. Величина смещения - 2.8 мм. Аномалия находится на упругопластическом изгибе: R=715 D, максимальное растяжение на 7.1 час. |  | (c)
61657.287000 | 0.000000 | -0.035000 | -11.425000 | -11.460000 | 124.000000 | 339.000000 | 352.000000 | 28.395202 |  | 5550 | Смещение кромок | GWAN |  | 11:29 | 00:04 | 00:06 | 0 | 456 | 3.278000 | EXT | Смещение кромок. Вовнутрь. Величина смещения - 3.3 мм. Аномалия находится на упругопластическом изгибе: R=715 D, максимальное растяжение на 7.1 час. |  | (c)
61659.969000 | 2.682000 | 2.656000 | -8.743000 | -8.769000 | 1647.000000 | 1745.000000 | 2019.000000 | 0.000000 | 2656.000000 | 5550 |  | CORR | GENE | 03:35 | 03:51 | 04:35 | 141 | 744 | 10.000000 | EXT | -. Аномалия находится на упругопластическом изгибе: R=858 D, максимальное растяжение на 7.7 час. |  | (c)
61660.408000 | 3.121000 | 3.121000 | -8.304000 | -8.304000 | 1698.000000 | 1744.000000 | 1780.000000 | 29.703605 | 3121.000000 | 5550 |  | CORR | СIGR | 03:43 | 03:50 | 03:56 | 37 | 164 | 10.000000 | EXT | -. Аномалия находится на упругопластическом изгибе: R=871 D, максимальное растяжение на 7.7 час. |  | (c)
61661.731000 | 4.444000 | 4.406000 | -6.981000 | -7.019000 | -1182.000000 | -808.000000 | -957.000000 | 40.882801 | 4406.000000 | 5550 |  | CORR | GENE | 07:58 | 08:59 | 08:35 | 81 | 450 | 10.000000 | EXT | -. Аномалия находится на упругопластическом изгибе: R=933 D, максимальное растяжение на 8.2 час. |  | (c)
61664.168000 | 6.881000 | 6.499000 | -4.544000 | -4.926000 | 2142.000000 | 2221.000000 | 2190.000000 | 0.000000 | 2373.000000 | 5550 |  | CORR | GENE | 04:55 | 05:07 | 05:02 | 2553 | 95 | 10.000000 | EXT | - |  | (c)
61667.648000 | 10.361000 | 10.354000 | -1.064000 | -1.071000 | 1722.000000 | 1789.000000 | 1802.000000 | 28.089639 | 1035.000000 | 5550 |  | CORR | СIGR | 03:47 | 03:58 | 04:00 | 36 | 160 | 10.000000 | EXT | - |  | (c)
61668.051000 | 10.764000 | 10.748000 | -0.661000 | -0.677000 | 1489.000000 | 1650.000000 | 1682.000000 | 28.654527 | 626.000000 | 5550 |  | CORR | GENE | 03:09 | 03:35 | 03:40 | 51 | 386 | 10.000000 | EXT | - |  | (c)
61668.174000 | 10.887000 | 9.112000 | -0.538000 | -2.313000 | 2161.000000 | 2198.000000 | 2200.000000 | 0.000000 | 370.000000 | 5550 |  | CORR | GENE | 04:58 | 05:04 | 05:04 | 1943 | 78 | 10.000000 | EXT | - |  | (c)
61668.510000 | 11.223000 | 11.164000 | -0.202000 | -0.261000 | 1283.000000 | -2216.000000 | 1764.000000 | 0.000000 | 22.000000 | 5550 |  | CORR | GENE | 02:36 | 05:11 | 03:54 | 239 | 962 | 10.000000 | EXT | - |  | (c)
61668.712000 | 0.000000 | -0.020000 | -11.375000 | -11.395000 | 113.000000 | 422.000000 | 440.000000 | 9.142022 |  | 5551 | Нарушение формы кольцевого шва | GWAN |  | 02:28 | 03:18 | 03:21 | 0 | 652 |  | EXT | Нарушение формы кольцевого шва |  | (c)
61668.712000 | 0.000000 | -0.015000 | -11.375000 | -11.390000 | 892.000000 | 1127.000000 | 1086.000000 | 60.929908 |  | 5551 | Смещение кромок | GWAN |  | 04:33 | 05:11 | 05:05 | 0 | 389 | 2.947000 | EXT | Смещение кромок. Вовнутрь. Величина смещения - 2.9 мм. |  | (c)
61668.712000 | 0.000000 | -0.015000 | -11.375000 | -11.390000 | 1330.000000 | 1507.000000 | 1500.000000 | 31.515944 |  | 5551 | Смещение кромок | GWAN |  | 05:44 | 06:13 | 06:12 | 0 | 340 | 2.908000 | EXT | Смещение кромок. Вовнутрь. Величина смещения - 2.9 мм. |  | (c)
61668.712000 | 0.000000 | -0.040000 | -11.375000 | -11.415000 | -976.000000 | -723.000000 | -454.000000 | 5.401312 |  | 5551 | Смещение кромок | GWAN |  | 11:32 | 00:13 | 00:56 | 0 | 1043 | 4.753000 | EXT | Смещение кромок. Наружу. Величина смещения - 4.8 мм. |  | (c)
61668.808000 | 0.096000 | 0.043000 | -11.279000 | -11.332000 | 1801.000000 | -2196.000000 | 2055.000000 | 0.000000 | 43.000000 | 5551 |  | CORR | GENE | 07:00 | 08:15 | 07:41 | 86 | 507 | 10.000000 | EXT | - |  | (c)
61670.080000 | 1.368000 | 1.036000 | -10.007000 | -10.339000 | 1917.000000 | 1985.000000 | 1975.000000 | 11.291150 | 1036.000000 | 5551 |  | CORR | GENE | 07:19 | 07:30 | 07:28 | 682 | 116 | 9.000000 | EXT | - |  | (c)
61671.812000 | 3.100000 | 2.716000 | -8.275000 | -8.659000 | 1922.000000 | 1977.000000 | 1980.000000 | 10.819992 | 2716.000000 | 5551 |  | CORR | GENE | 07:20 | 07:29 | 07:29 | 1657 | 117 | 9.000000 | EXT | - |  | (c)
61673.721000 | 5.009000 | 4.985000 | -6.366000 | -6.390000 | 414.000000 | 1006.000000 | 798.000000 | 33.421384 | 4985.000000 | 5551 |  | CORR | GENE | 03:16 | 04:52 | 04:18 | 133 | 767 | 11.000000 | EXT | - |  | (c)
61680.087000 | 0.000000 | -0.040000 | -11.335000 | -11.375000 | -614.000000 | -539.000000 | -430.000000 | 19.805196 |  | 5552 | Смещение кромок | GWAN |  | 00:35 | 00:47 | 01:04 | 0 | 369 | 2.974000 | EXT | Смещение кромок. Наружу. Величина смещения - 3 мм. |  | (c)
61680.087000 | 0.000000 | -0.033000 | -11.335000 | -11.368000 | 286.000000 | 823.000000 | 1054.000000 | 0.000000 |  | 5552 | Нарушение формы кольцевого шва | GWAN |  | 03:00 | 04:27 | 05:04 | 0 | 1537 |  | EXT | Нарушение формы кольцевого шва |  | (c)
61680.556000 | 0.469000 | 0.418000 | -10.866000 | -10.917000 | 392.000000 | 1163.000000 | 1125.000000 | 0.000000 | 418.000000 | 5552 |  | CORR | GENE | 03:17 | 05:22 | 05:15 | 181 | 1467 | 10.000000 | EXT | - |  | (c)
61682.533000 | 2.446000 | 2.392000 | -8.889000 | -8.943000 | 443.000000 | 629.000000 | 674.000000 | 35.754981 | 2392.000000 | 5552 |  | CORR | GENE | 03:25 | 03:55 | 04:03 | 83 | 461 | 10.000000 | EXT | - |  | (c)
61685.636000 | 5.549000 | 5.481000 | -5.786000 | -5.854000 | 212.000000 | 440.000000 | 553.000000 | 17.103106 | 5481.000000 | 5552 |  | CORR | GENE | 02:48 | 03:25 | 03:43 | 111 | 682 | 8.000000 | EXT | - |  | (c)
61691.325000 | 11.238000 | 11.211000 | -0.097000 | -0.124000 | -40.000000 | 238.000000 | 455.000000 | 0.000000 | 41.000000 | 5552 |  | CORR | GENE | 02:07 | 02:52 | 03:27 | 83 | 991 | 10.000000 | EXT | - |  | (c)
61691.422000 | 0.000000 | -0.030000 | -10.750000 | -10.780000 | 574.000000 | 690.000000 | 657.000000 | 574.000000 |  | 5553 | Смещение кромок | GWAN |  | 00:27 | 00:46 | 00:40 | 0 | 166 | 2.487000 | EXT | Смещение кромок. Наружу. Величина смещения - 2.5 мм. |  | (c)
61691.422000 | 0.000000 | -0.030000 | -10.750000 | -10.780000 | 888.000000 | 1074.000000 | 1112.000000 | 888.000000 |  | 5553 | Смещение кромок | GWAN |  | 01:18 | 01:48 | 01:54 | 0 | 447 | 2.836000 | EXT | Смещение кромок. Наружу. Величина смещения - 2.8 мм. |  | (c)
61691.422000 | 0.000000 | -0.020000 | -10.750000 | -10.770000 | 1838.000000 | -1151.000000 | -1646.000000 | 669.000000 |  | 5553 | Смещение кромок | GWAN |  | 03:51 | 07:49 | 06:29 | 0 | 1955 | 3.406000 | EXT | Смещение кромок. Наружу. Величина смещения - 3.4 мм. |  | (c)
61691.422000 | 0.000000 | -0.024000 | -10.750000 | -10.774000 | -558.000000 | -413.000000 | -411.000000 | 264.000000 |  | 5553 | Нарушение формы кольцевого шва | GWAN |  | 09:24 | 09:48 | 09:48 | 0 | 294 |  | EXT | Нарушение формы кольцевого шва |  | (c)
61691.422000 | 0.000000 | -0.022000 | -10.750000 | -10.772000 | -190.000000 | -127.000000 | -67.000000 | 0.000000 |  | 5553 | Нарушение формы кольцевого шва | GWAN |  | 10:24 | 10:34 | 10:44 | 0 | 247 |  | EXT | Нарушение формы кольцевого шва |  | (c)
61691.422000 | 0.000000 | -0.025000 | -10.750000 | -10.775000 | 171.000000 | 226.000000 | 306.000000 | 171.000000 |  | 5553 | Смещение кромок | GWAN |  | 11:22 | 11:31 | 11:44 | 0 | 270 | 2.985000 | EXT | Смещение кромок. Наружу. Величина смещения - 3 мм. |  | (c)
61698.824000 | 7.402000 | 7.373000 | -3.348000 | -3.377000 | 1770.000000 | 1872.000000 | 1911.000000 | 1770.000000 | 3321.000000 | 5553 |  | CORR | GENE | 03:40 | 03:57 | 04:03 | 56 | 282 | 10.000000 | EXT | - |  | (c)
61702.172000 | 0.000000 | -0.033000 | -11.580000 | -11.613000 | -381.000000 | -308.000000 | -303.000000 | 226.000000 |  | 5554 | Нарушение формы кольцевого шва | GWAN |  | 00:43 | 00:54 | 00:55 | 0 | 154 |  | EXT | Нарушение формы кольцевого шва |  | (c)
61702.172000 | 0.000000 | -0.030000 | -11.580000 | -11.610000 | -201.000000 | -128.000000 | 33.000000 | 0.000000 |  | 5554 | Смещение кромок | GWAN |  | 01:12 | 01:23 | 01:49 | 0 | 468 | 3.569000 | EXT | Смещение кромок. Вовнутрь. Величина смещения - 3.6 мм. |  | (c)
61702.172000 | 0.000000 | -0.025000 | -11.580000 | -11.605000 | 1107.000000 | 1189.000000 | 1175.000000 | 1107.000000 |  | 5554 | Нарушение формы кольцевого шва | GWAN |  | 04:43 | 04:56 | 04:54 | 0 | 136 |  | EXT | Нарушение формы кольцевого шва |  | (c)
61702.172000 | 0.000000 | -0.010000 | -11.580000 | -11.590000 | 1492.000000 | 1638.000000 | 1683.000000 | 1492.000000 |  | 5554 | Смещение кромок | GWAN |  | 05:45 | 06:08 | 06:16 | 0 | 380 | 2.825000 | EXT | Смещение кромок. Вовнутрь. Величина смещения - 2.8 мм. |  | (c)
61702.172000 | 0.000000 | -0.030000 | -11.580000 | -11.610000 | -1658.000000 | -1561.000000 | -1443.000000 | 1227.000000 |  | 5554 | Нарушение формы кольцевого шва | GWAN |  | 09:16 | 09:32 | 09:51 | 0 | 431 |  | EXT | Нарушение формы кольцевого шва |  | (c)
61702.865000 | 0.693000 | 0.656000 | -10.887000 | -10.924000 | 1239.000000 | 1542.000000 | 1740.000000 | 1239.000000 | 656.000000 | 5554 |  | CORR | GENE | 05:04 | 05:53 | 06:25 | 165 | 1002 | 10.000000 | EXT | - |  | (c)
61709.698000 | 7.526000 | 7.525000 | -4.054000 | -4.055000 | 2151.000000 | 2229.000000 | 2228.000000 | 2151.000000 | 4016.000000 | 5554 |  | CORR | СIGR | 07:31 | 07:44 | 07:44 | 39 | 154 | 10.000000 | EXT | - |  | (c)
61721.053000 | 7.301000 | 7.150000 | -4.074000 | -4.225000 | -677.000000 | -321.000000 | -422.000000 | 167.000000 | 3938.000000 | 5555 |  | DENT |  | 04:33 | 05:30 | 05:14 | 287 | 510 | 0.563380 |  | - |  | (c)
61742.419000 | 6.042000 | 6.030000 | -4.458000 | -4.470000 | -1722.000000 | -1664.000000 | -1623.000000 | 1525.000000 | 4440.000000 | 5557 |  | CORR | СIGR | 05:18 | 05:28 | 05:34 | 30 | 197 | 10.000000 | EXT | - |  | (c)
61757.722000 | 0.000000 | -0.035000 | -10.915000 | -10.950000 | 2058.000000 | 2194.000000 | 2206.000000 | 2058.000000 |  | 5559 | Смещение кромок | GWAN |  | 00:24 | 00:46 | 00:48 | 0 | 296 | 3.343000 | EXT | Смещение кромок. Наружу. Величина смещения - 3.3 мм. |  | (c)
61757.722000 | 0.000000 | -0.020000 | -10.915000 | -10.935000 | -1308.000000 | -1195.000000 | -1157.000000 | 1006.000000 |  | 5559 | Смещение кромок | GWAN |  | 03:21 | 03:39 | 03:45 | 0 | 302 | 2.567000 | EXT | Смещение кромок. Наружу. Величина смещения - 2.6 мм. |  | (c)
61768.637000 | 0.000000 | -0.040000 | -10.860000 | -10.900000 | -450.000000 | -230.000000 | -276.000000 | 8.174754 |  | 5560 | Смещение кромок | GWAN |  | 11:55 | 00:30 | 00:23 | 0 | 349 | 3.010000 | EXT | Смещение кромок. Наружу. Величина смещения - 3 мм. |  | (c)
61779.497000 | 0.000000 | -0.040000 | -11.510000 | -11.550000 | 1472.000000 | 1765.000000 | 1691.000000 | 25.836776 |  | 5561 | Смещение кромок | GWAN |  | 01:47 | 02:34 | 02:22 | 0 | 439 | 3.600000 | EXT | Смещение кромок. Вовнутрь. Величина смещения - 3.6 мм. |  | (c)
61779.497000 | 0.000000 | -0.030000 | -11.510000 | -11.540000 | 2143.000000 | -2185.000000 | -2189.000000 | 0.000000 |  | 5561 | Смещение кромок | GWAN |  | 03:35 | 03:57 | 03:56 | 0 | 257 | 2.729679 | EXT | Смещение кромок. Наружу. Величина смещения - 2.7 мм. |  | (c)
61791.007000 | 0.000000 | -0.045000 | -11.510000 | -11.555000 | -58.000000 | 760.000000 | 514.000000 | 0.000000 |  | 5562 | Смещение кромок | GWAN |  | 00:44 | 02:56 | 02:16 | 0 | 1144 | 4.157000 | EXT | Смещение кромок. Наружу. Величина смещения - 4.2 мм. |  | (c)
61791.007000 | 0.000000 | -0.044000 | -11.510000 | -11.554000 | 1093.000000 | 1229.000000 | 1258.000000 | 51.768083 |  | 5562 | Нарушение формы кольцевого шва | GWAN |  | 03:49 | 04:11 | 04:16 | 0 | 331 |  | EXT | Нарушение формы кольцевого шва |  | (c)
61791.007000 | 0.000000 | -0.017000 | -11.510000 | -11.527000 | 1460.000000 | 1583.000000 | 1779.000000 | 0.000000 |  | 5562 | Смещение кромок | GWAN |  | 04:49 | 05:08 | 05:40 | 0 | 637 | 3.246465 | EXT | Смещение кромок. Вовнутрь. Величина смещения - 3.2 мм. |  | (c)
61791.007000 | 0.000000 | -0.010000 | -11.510000 | -11.520000 | -1804.000000 | -1584.000000 | -1586.000000 | 51.976310 |  | 5562 | Смещение кромок | GWAN |  | 08:02 | 08:37 | 08:37 | 0 | 436 | 4.008000 | EXT | Смещение кромок. Вовнутрь. Величина смещения - 4 мм. |  | (c)
61793.863000 | 2.856000 | 2.825000 | -8.654000 | -8.685000 | 1751.000000 | 1824.000000 | 1836.000000 | 18.156592 | 2825.000000 | 5562 |  | CORR | СIGR | 05:36 | 05:47 | 05:49 | 37 | 170 | 10.000000 | EXT | - |  | (c)
61802.517000 | 0.000000 | -0.030000 | -11.395000 | -11.425000 | 379.000000 | 451.000000 | 492.000000 | 379.000000 |  | 5563 | Смещение кромок | GWAN |  | 09:14 | 09:25 | 09:32 | 0 | 227 | 3.000000 | EXT | Смещение кромок. Наружу. Величина смещения - 3 мм. Аномалия находится на упругопластическом изгибе: R=584 D, максимальное растяжение на 6.1 час. |  | (c)
61802.517000 | 0.000000 | -0.040000 | -11.395000 | -11.435000 | 937.000000 | 1096.000000 | 1064.000000 | 937.000000 |  | 5563 | Смещение кромок | GWAN |  | 10:44 | 11:09 | 11:04 | 0 | 256 | 3.218000 | EXT | Смещение кромок. Наружу. Величина смещения - 3.2 мм. Аномалия находится на упругопластическом изгибе: R=584 D, максимальное растяжение на 6.1 час. |  | (c)
61806.155000 | 3.638000 | 3.424000 | -7.757000 | -7.971000 | -1308.000000 | -1164.000000 | -1191.000000 | 1074.000000 | 3424.000000 | 5563 |  | DENT |  | 04:41 | 05:05 | 05:00 | 446 | 234 | 0.211268 |  | -. Аномалия находится на упругопластическом изгибе. |  | (c)
61842.922000 | 6.020000 | 5.916000 | -5.210000 | -5.314000 | 1429.000000 | 1569.000000 | 1554.000000 | 34.525009 | 5117.000000 | 5566 |  | DENT |  | 05:09 | 05:32 | 05:29 | 197 | 249 | 0.211268 |  | - |  | (c)
61843.400000 | 6.498000 | 6.216000 | -4.732000 | -5.014000 | 1467.000000 | 1655.000000 | 1602.000000 | 28.916479 | 4567.000000 | 5566 |  | DENT |  | 05:15 | 05:45 | 05:37 | 447 | 270 | 0.211268 |  | - |  | (c)
61847.751000 | 10.849000 | 10.827000 | -0.381000 | -0.403000 | 1492.000000 | 1654.000000 | 1624.000000 | 27.625306 | 363.000000 | 5566 |  | CORR | СIGR | 05:19 | 05:45 | 05:40 | 40 | 264 | 10.000000 | EXT | - |  | (c)
61849.999000 | 1.867000 | 1.866000 | -9.233000 | -9.234000 | -1586.000000 | -1479.000000 | -1512.000000 | 52.005948 | 1866.000000 | 5567 |  | CORR | СIGR | 05:07 | 05:25 | 05:19 | 24 | 149 | 14.000000 | EXT | - |  | (c)
61859.232000 | 0.000000 | -0.045000 | -11.495000 | -11.540000 | 1087.000000 | 1267.000000 | 1278.000000 | 61.546682 |  | 5568 | Смещение кромок | GWAN |  | 01:58 | 02:27 | 02:29 | 0 | 380 | 3.300000 | EXT | Смещение кромок. Наружу. Величина смещения - 3.3 мм. |  | (c)
61859.232000 | 0.000000 | -0.035000 | -11.495000 | -11.530000 | 1593.000000 | 1822.000000 | 1754.000000 | 25.461816 |  | 5568 | Смещение кромок | GWAN |  | 03:20 | 03:57 | 03:46 | 0 | 322 | 2.698000 | EXT | Смещение кромок. Наружу. Величина смещения - 2.7 мм. |  | (c)
61859.232000 | 0.000000 | -0.045000 | -11.495000 | -11.540000 | -365.000000 | -176.000000 | -74.000000 | 0.000000 |  | 5568 | Смещение кромок | GWAN |  | 10:04 | 10:34 | 10:51 | 0 | 581 | 3.829000 | EXT | Смещение кромок. Вовнутрь. Величина смещения - 3.8 мм. |  | (c)
61870.727000 | 0.000000 | -0.036000 | -11.070000 | -11.106000 | 1278.000000 | 1842.000000 | 1753.000000 | 0.272514 |  | 5569 | Нарушение формы кольцевого шва | GWAN |  | 00:41 | 02:12 | 01:57 | 0 | 949 |  | EXT | Нарушение формы кольцевого шва. Аномалия находится на упругопластическом изгибе: R=647 D, максимальное растяжение на 5.8 час. |  | (c)
61870.727000 | 0.000000 | -0.020000 | -11.070000 | -11.090000 | -42.000000 | 50.000000 | 77.000000 | 6.186849 |  | 5569 | Смещение кромок | GWAN |  | 09:08 | 09:23 | 09:27 | 0 | 238 | 2.679000 | EXT | Смещение кромок. Наружу. Величина смещения - 2.7 мм. Аномалия находится на упругопластическом изгибе: R=647 D, максимальное растяжение на 5.8 час. |  | (c)
61870.727000 | 0.000000 | -0.020000 | -11.070000 | -11.090000 | 216.000000 | 256.000000 | 302.000000 | 24.350904 |  | 5569 | Смещение кромок | GWAN |  | 09:50 | 09:56 | 10:03 | 0 | 171 | 3.335000 | EXT | Смещение кромок. Наружу. Величина смещения - 3.3 мм. Аномалия находится на упругопластическом изгибе: R=647 D, максимальное растяжение на 5.8 час. |  | (c)
61870.727000 | 0.000000 | -0.025000 | -11.070000 | -11.095000 | 440.000000 | 500.000000 | 509.000000 | 41.112502 |  | 5569 | Смещение кромок | GWAN |  | 10:26 | 10:35 | 10:37 | 0 | 139 | 2.680000 | EXT | Смещение кромок. Наружу. Величина смещения - 2.7 мм. Аномалия находится на упругопластическом изгибе: R=647 D, максимальное растяжение на 5.8 час. |  | (c)
61870.727000 | 0.000000 | -0.027000 | -11.070000 | -11.097000 | 669.000000 | 899.000000 | 904.000000 | 72.940052 |  | 5569 | Смещение кромок | GWAN |  | 11:03 | 11:40 | 11:41 | 0 | 469 | 3.808257 | EXT | Смещение кромок. Наружу. Величина смещения - 3.8 мм. Аномалия находится на упругопластическом изгибе: R=647 D, максимальное растяжение на 5.8 час. |  | (c)
61881.797000 | 0.000000 | -0.015000 | -11.350000 | -11.365000 | 1239.000000 | 1503.000000 | 1519.000000 | 12.203414 |  | 5570 | Смещение кромок | GWAN |  | 04:08 | 04:50 | 04:53 | 0 | 561 | 3.014000 | EXT | Смещение кромок. Вовнутрь. Величина смещения - 3 мм. Аномалия находится на упругопластическом изгибе: R=516 D, максимальное растяжение на 6.5 час. |  | (c)
61881.797000 | 0.000000 | -0.015000 | -11.350000 | -11.365000 | 2133.000000 | -2131.000000 | -1948.000000 | 22.835655 |  | 5570 | Смещение кромок | GWAN |  | 06:32 | 07:04 | 07:33 | 0 | 761 | 3.074000 | EXT | Смещение кромок. Вовнутрь. Величина смещения - 3.1 мм. Аномалия находится на упругопластическом изгибе: R=516 D, максимальное растяжение на 6.5 час. |  | (c)
61881.797000 | 0.000000 | -0.060000 | -11.350000 | -11.410000 | -455.000000 | -202.000000 | -282.000000 | 8.795909 |  | 5570 | Смещение кромок | GWAN |  | 11:34 | 00:15 | 00:02 | 0 | 346 | 2.517000 | EXT | Смещение кромок. Наружу. Величина смещения - 2.5 мм. Аномалия находится на упругопластическом изгибе: R=516 D, максимальное растяжение на 6.5 час. |  | (c)
61900.405000 | 7.258000 | 7.147000 | -4.077000 | -4.188000 | 1644.000000 | 1796.000000 | 1763.000000 | 1644.000000 | 3974.000000 | 5571 |  | DENT |  | 04:30 | 04:55 | 04:49 | 214 | 239 | 0.211268 |  | - |  | (c)
61904.482000 | 0.000000 | -0.040000 | -11.675000 | -11.715000 | 8.000000 | 118.000000 | 131.000000 | 0.644877 |  | 5572 | Смещение кромок | GWAN |  | 01:18 | 01:36 | 01:38 | 0 | 247 | 3.060000 | EXT | Смещение кромок. Вовнутрь. Величина смещения - 3.1 мм. |  | (c)
61904.482000 | 0.000000 | -0.020000 | -11.675000 | -11.695000 | 1260.000000 | -1961.000000 | 1984.000000 | 0.000000 |  | 5572 | Смещение кромок | GWAN |  | 04:40 | 08:00 | 06:37 | 0 | 1449 | 3.251000 | EXT | Смещение кромок. Вовнутрь. Величина смещения - 3.3 мм. |  | (c)
61904.482000 | 0.000000 | -0.050000 | -11.675000 | -11.725000 | -767.000000 | -518.000000 | -621.000000 | 38.256111 |  | 5572 | Смещение кромок | GWAN |  | 11:13 | 11:53 | 11:36 | 0 | 293 | 2.426000 | EXT | Смещение кромок. Наружу. Величина смещения - 2.4 мм. |  | (c)
61922.620000 | 6.463000 | 6.329000 | -4.792000 | -4.926000 | -37.000000 | -15.000000 | -7.000000 | 0.000000 | 3180.000000 | 5573 |  | CORR | GENE | 07:20 | 07:23 | 07:25 | 1746 | 60 | 12.000000 | EXT | - |  | (c)
61925.026000 | 8.869000 | 8.834000 | -2.386000 | -2.421000 | 29.000000 | 78.000000 | 140.000000 | 29.000000 | 2355.000000 | 5573 |  | CORR | GENE | 07:30 | 07:38 | 07:48 | 66 | 223 | 14.000000 | EXT | - |  | (c)
61925.089000 | 8.932000 | 8.194000 | -2.323000 | -3.061000 | -27.000000 | -23.000000 | -4.000000 | 0.000000 | 1975.000000 | 5573 |  | CORR | GENE | 07:21 | 07:22 | 07:25 | 1086 | 46 | 14.000000 | EXT | - |  | (c)
61925.354000 | 9.197000 | 9.178000 | -2.058000 | -2.077000 | 273.000000 | 383.000000 | 377.000000 | 273.000000 | 2032.000000 | 5573 |  | CORR | GENE | 08:10 | 08:28 | 08:27 | 45 | 208 | 10.000000 | EXT | - |  | (c)
61927.202000 | 11.045000 | 9.787000 | -0.210000 | -1.468000 | -65.000000 | 6.000000 | -21.000000 | 0.000000 | 116.000000 | 5573 |  | CORR | GENE | 07:15 | 07:27 | 07:22 | 1352 | 88 | 14.000000 | EXT | - |  | (c)
61927.412000 | 0.000000 | -0.065000 | -11.510000 | -11.575000 | 114.000000 | 607.000000 | 491.000000 | 9.169334 |  | 5574 | Смещение кромок | GWAN |  | 00:29 | 01:48 | 01:30 | 0 | 755 | 3.227000 | EXT | Смещение кромок. Наружу. Величина смещения - 3.2 мм. |  | (c)
61927.412000 | 0.000000 | -0.015000 | -11.510000 | -11.525000 | -1803.000000 | -1684.000000 | -1661.000000 | 45.955717 |  | 5574 | Смещение кромок | GWAN |  | 07:19 | 07:39 | 07:42 | 0 | 285 | 3.622000 | EXT | Смещение кромок. Наружу. Величина смещения - 3.6 мм. |  | (c)
61927.412000 | 0.000000 | -0.029000 | -11.510000 | -11.539000 | -602.000000 | -582.000000 | -532.000000 | 37.313235 |  | 5574 | Нарушение формы кольцевого шва | GWAN |  | 10:33 | 10:36 | 10:44 | 0 | 140 |  | EXT | Нарушение формы кольцевого шва |  | (c)
61928.394000 | 0.982000 | 0.629000 | -10.528000 | -10.881000 | -2097.000000 | -2081.000000 | -2063.000000 | 13.491817 | 629.000000 | 5574 |  | CORR | GENE | 06:32 | 06:35 | 06:37 | 434 | 68 | 15.000000 | EXT | - |  | (c)
61929.006000 | 1.594000 | 1.589000 | -9.916000 | -9.921000 | 2064.000000 | -2162.000000 | 2182.000000 | 0.000000 | 1589.000000 | 5574 |  | CORR | СIGR | 05:43 | 06:21 | 06:02 | 37 | 236 | 11.000000 | EXT | - |  | (c)
61930.572000 | 3.160000 | 3.134000 | -8.350000 | -8.376000 | 2101.000000 | -2171.000000 | -2185.000000 | 3.646626 | 3134.000000 | 5574 |  | CORR | СIGR | 05:49 | 06:20 | 06:18 | 41 | 350 | 10.000000 | EXT | - |  | (c)
61944.775000 | 5.853000 | 5.842000 | -5.632000 | -5.643000 | 1378.000000 | 1466.000000 | 1475.000000 | 45.224151 | 5594.000000 | 5575 |  | CORR | GENE | 06:19 | 06:33 | 06:35 | 49 | 195 | 10.000000 | EXT | - |  | (c)
61945.350000 | 6.428000 | 6.149000 | -5.057000 | -5.336000 | 945.000000 | 1280.000000 | 1319.000000 | 13.106235 | 4966.000000 | 5575 |  | CORR | GENE | 05:09 | 06:03 | 06:10 | 370 | 749 | 14.000000 | EXT | - |  | (c)
61945.884000 | 6.962000 | 6.545000 | -4.523000 | -4.940000 | 844.000000 | 1276.000000 | 1133.000000 | 41.834823 | 4052.000000 | 5575 |  | CORR | GENE | 04:53 | 06:03 | 05:40 | 888 | 579 | 14.000000 | EXT | - |  | (c)
61948.069000 | 9.147000 | 9.126000 | -2.338000 | -2.359000 | 863.000000 | 961.000000 | 1036.000000 | 68.384557 | 2290.000000 | 5575 |  | CORR | GENE | 04:56 | 05:12 | 05:24 | 69 | 347 | 11.000000 | EXT | - |  | (c)
61950.382000 | 11.460000 | 11.372000 | -0.025000 | -0.113000 | 711.000000 | 973.000000 | 861.000000 | 57.345849 | 24.000000 | 5575 |  | CORR | GENE | 04:31 | 05:14 | 04:56 | 89 | 300 | 12.000000 | EXT | - |  | (c)
61950.407000 | 0.000000 | -0.015000 | -11.625000 | -11.640000 | 1549.000000 | 1813.000000 | 1830.000000 | 1549.000000 |  | 5576 | Смещение кромок | GWAN |  | 04:01 | 04:44 | 04:47 | 0 | 563 | 3.237000 | EXT | Смещение кромок. Вовнутрь. Величина смещения - 3.2 мм. |  | (c)
61950.575000 | 0.168000 | 0.143000 | -11.457000 | -11.482000 | 2037.000000 | 2103.000000 | 2137.000000 | 2037.000000 | 143.000000 | 5576 |  | CORR | GENE | 05:20 | 05:31 | 05:36 | 65 | 199 | 10.000000 | EXT | - |  | (c)
61950.591000 | 0.184000 | 0.170000 | -11.441000 | -11.455000 | 1651.000000 | 1722.000000 | 1783.000000 | 1651.000000 | 170.000000 | 5576 |  | CORR | GENE | 04:18 | 04:29 | 04:39 | 46 | 263 | 10.000000 | EXT | - |  | (c)
61951.073000 | 0.666000 | 0.638000 | -10.959000 | -10.987000 | 1780.000000 | 1895.000000 | 1953.000000 | 1780.000000 | 638.000000 | 5576 |  | CORR | GENE | 04:38 | 04:57 | 05:06 | 53 | 346 | 13.000000 | EXT | - |  | (c)
61951.129000 | 0.722000 | 0.703000 | -10.903000 | -10.922000 | -1309.000000 | -1163.000000 | -1144.000000 | 979.000000 | 703.000000 | 5576 |  | CORR | GENE | 08:20 | 08:43 | 08:46 | 45 | 330 | 10.000000 | EXT | - |  | (c)
61951.307000 | 0.900000 | 0.838000 | -10.725000 | -10.787000 | 1920.000000 | -2210.000000 | 2129.000000 | 1920.000000 | 838.000000 | 5576 |  | CORR | GENE | 05:01 | 05:54 | 05:35 | 80 | 418 | 14.000000 | EXT | - |  | (c)
61951.901000 | 1.494000 | 1.441000 | -10.131000 | -10.184000 | 1832.000000 | 1954.000000 | 1963.000000 | 1832.000000 | 1441.000000 | 5576 |  | CORR | GENE | 04:47 | 05:07 | 05:08 | 90 | 262 | 12.000000 | EXT | - |  | (c)
61955.728000 | 5.321000 | 5.286000 | -6.304000 | -6.339000 | -2203.000000 | -2118.000000 | -2046.000000 | 1889.000000 | 5286.000000 | 5576 |  | CORR | GENE | 05:56 | 06:09 | 06:21 | 57 | 314 | 10.000000 | EXT | - |  | (c)
61956.762000 | 6.355000 | 6.294000 | -5.270000 | -5.331000 | 1837.000000 | 1914.000000 | 1973.000000 | 1837.000000 | 5256.000000 | 5576 |  | CORR | GENE | 04:48 | 05:00 | 05:09 | 75 | 272 | 9.000000 | EXT | - |  | (c)
61967.497000 | 5.465000 | 5.139000 | -5.895000 | -6.221000 | 1417.000000 | 1432.000000 | 1442.000000 | 1417.000000 | 5139.000000 | 5577 |  | CORR | GENE | 05:00 | 05:02 | 05:04 | 397 | 50 | 10.000000 | EXT | - |  | (c)
61968.818000 | 6.786000 | 6.760000 | -4.574000 | -4.600000 | 740.000000 | 1115.000000 | 1012.000000 | 740.000000 | 4484.000000 | 5577 |  | CORR | GENE | 03:10 | 04:11 | 03:54 | 116 | 544 | 13.000000 | EXT | - |  | (c)
61973.392000 | 0.000000 | -0.030000 | -11.365000 | -11.395000 | 453.000000 | 460.000000 | 968.000000 | 18.758444 |  | 5578 | Нарушение формы кольцевого шва | GWAN |  | 01:51 | 01:52 | 03:14 | 0 | 1030 |  | EXT | Нарушение формы кольцевого шва |  | (c)
61973.392000 | 0.000000 | -0.020000 | -11.365000 | -11.385000 | 1679.000000 | -2086.000000 | 2106.000000 | 0.000000 |  | 5578 | Нарушение формы кольцевого шва | GWAN |  | 05:09 | 07:01 | 06:18 | 0 | 854 |  | EXT | Нарушение формы кольцевого шва |  | (c)
61973.392000 | 0.000000 | -0.018000 | -11.365000 | -11.383000 | -1515.000000 | -188.000000 | -676.000000 | 13.147491 |  | 5578 | Нарушение формы кольцевого шва | GWAN |  | 08:33 | 00:07 | 10:49 | 0 | 1678 |  | EXT | Нарушение формы кольцевого шва |  | (c)
61975.446000 | 2.054000 | 1.417000 | -9.311000 | -9.948000 | 1434.000000 | 1613.000000 | 1536.000000 | 39.560667 | 1417.000000 | 5578 |  | CORR | GENE | 04:29 | 04:58 | 04:46 | 705 | 204 | 10.000000 | EXT | - |  | (c)
61975.562000 | 2.170000 | 2.154000 | -9.195000 | -9.211000 | 633.000000 | 1607.000000 | 1168.000000 | 0.000000 | 2154.000000 | 5578 |  | CORR | GENE | 02:20 | 04:57 | 03:46 | 199 | 1070 | 10.000000 | EXT | - |  | (c)
61976.521000 | 3.129000 | 3.025000 | -8.236000 | -8.340000 | -1429.000000 | -1410.000000 | -1408.000000 | 66.344746 | 3025.000000 | 5578 |  | CORR | AXGR | 08:47 | 08:50 | 08:51 | 251 | 42 | 13.000000 | EXT | - |  | (c)
61978.167000 | 4.775000 | 4.746000 | -6.590000 | -6.619000 | -1790.000000 | -1406.000000 | -1513.000000 | 57.887980 | 4746.000000 | 5578 |  | CORR | GENE | 07:49 | 08:51 | 08:34 | 46 | 553 | 10.000000 | EXT | - |  | (c)
61978.171000 | 4.779000 | 4.760000 | -6.586000 | -6.605000 | 1456.000000 | 1726.000000 | 1686.000000 | 6.791692 | 4760.000000 | 5578 |  | CORR | GENE | 04:33 | 05:17 | 05:10 | 48 | 460 | 11.000000 | EXT | - |  | (c)
61978.499000 | 5.107000 | 5.097000 | -6.258000 | -6.268000 | -1643.000000 | -1542.000000 | -1529.000000 | 56.596807 | 5097.000000 | 5578 |  | CORR | СIGR | 08:13 | 08:29 | 08:31 | 37 | 227 | 11.000000 | EXT | - |  | (c)
61978.695000 | 5.303000 | 5.285000 | -6.062000 | -6.080000 | 1788.000000 | 1952.000000 | 2016.000000 | 0.000000 | 5285.000000 | 5578 |  | CORR | GENE | 05:27 | 05:53 | 06:03 | 50 | 455 | 14.000000 | EXT | - |  | (c)
61978.939000 | 5.547000 | 5.424000 | -5.818000 | -5.941000 | 1467.000000 | -1638.000000 | -2045.000000 | 14.996843 | 5424.000000 | 5578 |  | CORR | GENE | 04:35 | 08:13 | 07:08 | 357 | 1898 | 12.000000 | EXT | - |  | (c)
61979.609000 | 6.217000 | 6.157000 | -5.148000 | -5.208000 | 420.000000 | 429.000000 | 431.000000 | 33.923075 | 5070.000000 | 5578 |  | CORR | AXGR | 01:46 | 01:47 | 01:47 | 138 | 21 | 12.000000 | EXT | - |  | (c)
61980.196000 | 6.804000 | 5.997000 | -4.561000 | -5.368000 | -1099.000000 | -1043.000000 | -1024.000000 | 76.582768 | 4403.000000 | 5578 |  | CORR | GENE | 09:41 | 09:50 | 09:53 | 965 | 150 | 9.000000 | EXT | - |  | (c)
61980.584000 | 7.192000 | 6.753000 | -4.173000 | -4.612000 | -2230.000000 | -2216.000000 | -2220.000000 | 0.837905 | 3925.000000 | 5578 |  | LWAN |  | 06:38 | 06:40 | 06:40 | 687 | 20 | 10.000000 | INT | -. Эквивалент потери металла 10%. |  | (c)
61982.807000 | 9.415000 | 9.105000 | -1.950000 | -2.260000 | -1189.000000 | -1163.000000 | -1117.000000 | 84.399287 | 1801.000000 | 5578 |  | CORR | GENE | 09:26 | 09:30 | 09:38 | 459 | 143 | 9.000000 | EXT | - |  | (c)
61983.380000 | 9.988000 | 9.983000 | -1.377000 | -1.382000 | -1319.000000 | -1174.000000 | -1194.000000 | 83.671081 | 1338.000000 | 5578 |  | CORR | СIGR | 09:05 | 09:28 | 09:25 | 44 | 250 | 10.000000 | EXT | - |  | (c)
61984.757000 | 0.000000 | -0.015000 | -11.290000 | -11.305000 | 1577.000000 | 1699.000000 | 1697.000000 | 23.587133 |  | 5579 | Смещение кромок | GWAN |  | 05:28 | 05:47 | 05:47 | 0 | 241 | 2.619000 | EXT | Смещение кромок. Наружу. Величина смещения - 2.6 мм. |  | (c)
61984.820000 | 0.063000 | 0.044000 | -11.227000 | -11.246000 | -1867.000000 | -1450.000000 | -1568.000000 | 53.469685 | 44.000000 | 5579 |  | CORR | GENE | 08:12 | 09:19 | 09:00 | 127 | 599 | 10.000000 | EXT | - |  | (c)
61993.526000 | 8.769000 | 8.633000 | -2.521000 | -2.657000 | 917.000000 | 1179.000000 | 1062.000000 | 70.926715 | 927.000000 | 5579 |  | CORR | GENE | 03:41 | 04:23 | 04:05 | 1730 | 290 | 10.000000 | EXT | - |  | (c)
61994.994000 | 10.237000 | 10.221000 | -1.053000 | -1.069000 | 575.000000 | 647.000000 | 714.000000 | 46.370721 | 1029.000000 | 5579 |  | CORR | СIGR | 02:46 | 02:58 | 03:08 | 40 | 279 | 10.000000 | EXT | - |  | (c)
61995.392000 | 10.635000 | 10.446000 | -0.655000 | -0.844000 | 581.000000 | 632.000000 | 648.000000 | 46.854910 | 465.000000 | 5579 |  | CORR | GENE | 02:47 | 02:55 | 02:58 | 379 | 135 | 15.000000 | EXT | - |  | (c)
61995.718000 | 10.961000 | 10.950000 | -0.329000 | -0.340000 | 819.000000 | 954.000000 | 932.000000 | 66.061101 | 275.000000 | 5579 |  | CORR | GENE | 03:25 | 03:47 | 03:44 | 65 | 227 | 11.000000 | EXT | - |  | (c)
61996.285000 | 0.238000 | 0.076000 | -9.597000 | -9.759000 | 781.000000 | 915.000000 | 873.000000 | 63.050951 | 76.000000 | 5580а |  | CORR | GENE | 02:59 | 03:21 | 03:14 | 1440 | 184 | 14.000000 | EXT | - |  | (c)
61997.689000 | 1.642000 | 1.612000 | -8.193000 | -8.223000 | 591.000000 | 698.000000 | 715.000000 | 47.718278 | 1612.000000 | 5580а |  | CORR | GENE | 02:29 | 02:46 | 02:49 | 52 | 248 | 13.000000 | EXT | - |  | (c)
62001.906000 | 5.859000 | 5.842000 | -3.976000 | -3.993000 | -1076.000000 | -1006.000000 | -1002.000000 | 74.948078 | 3962.000000 | 5580а |  | CORR | СIGR | 10:00 | 10:11 | 10:11 | 31 | 147 | 10.000000 | EXT | - |  | (c)
62002.732000 | 6.685000 | 6.599000 | -3.150000 | -3.236000 | -1196.000000 | -1104.000000 | -929.000000 | 53.401637 | 3129.000000 | 5580а |  | CORR | GENE | 09:40 | 09:55 | 10:23 | 107 | 534 | 12.000000 | EXT | - |  | (c)
62004.367000 | 8.320000 | 8.209000 | -1.515000 | -1.626000 | -1137.000000 | -1117.000000 | -1107.000000 | 86.972122 | 1383.000000 | 5580а |  | CORR | GENE | 09:50 | 09:53 | 09:55 | 243 | 59 | 13.000000 | EXT | - |  | (c)
62007.387000 | 0.000000 | -0.015000 | -8.685000 | -8.700000 | -1529.000000 | -1314.000000 | -1210.000000 | 46.065008 |  | 5580в | Смещение кромок | GWAN |  | 05:03 | 05:38 | 05:55 | 0 | 639 | 2.875000 | EXT | Смещение кромок. Вовнутрь. Величина смещения - 2.9 мм. |  | (c)
62007.387000 | 0.000000 | -0.055000 | -8.685000 | -8.740000 | 344.000000 | 573.000000 | 516.000000 | 41.613741 |  | 5580в | Смещение кромок | GWAN |  | 10:05 | 10:42 | 10:33 | 0 | 343 | 2.346000 | EXT | Смещение кромок. Наружу. Величина смещения - 2.3 мм. |  | (c)
62008.883000 | 1.496000 | 1.433000 | -7.189000 | -7.252000 | 1272.000000 | 1392.000000 | 1463.000000 | 46.523117 | 1433.000000 | 5580в |  | CORR | GENE | 00:35 | 00:54 | 01:06 | 79 | 382 | 12.000000 | EXT | - |  | (c)
62016.072000 | 0.000000 | -0.001000 | -2.625000 | -2.626000 | 2173.000000 | -2053.000000 | -2076.000000 | 1864.000000 |  | 5581а | Смещение кромок | GWAN |  | 05:52 | 06:30 | 06:26 | 0 | 424 | 2.414000 | EXT | Смещение кромок. Наружу. Величина смещения - 2.4 мм. |  | (c)
62018.697000 | 0.000000 | -0.016000 | -10.445000 | -10.461000 | 1316.000000 | 1771.000000 | 1609.000000 | 2.820076 |  | 5581б | Смещение кромок | GWAN |  | 06:26 | 07:40 | 07:14 | 0 | 587 | 2.612000 | EXT | Смещение кромок. Наружу. Величина смещения - 2.6 мм. |  | (c)
62023.634000 | 4.937000 | 4.887000 | -5.508000 | -5.558000 | -758.000000 | -321.000000 | -383.000000 | 0.694213 | 4887.000000 | 5581б |  | CORR | GENE | 00:52 | 02:02 | 01:52 | 165 | 749 | 10.000000 | EXT | - |  | (c)
62025.290000 | 6.593000 | 6.564000 | -3.852000 | -3.881000 | -2154.000000 | -2096.000000 | -2103.000000 | 10.286389 | 3351.000000 | 5581б |  | GOUG | GENE | 09:06 | 09:16 | 09:14 | 530 | 101 | 7.000000 | EXT | -. Зона задиров. |  | (c)
62030.652000 | 0.000000 | -0.021000 | -9.890000 | -9.911000 | 1536.000000 | 1722.000000 | 1760.000000 | 19.950845 |  | 5583а | Смещение кромок | GWAN |  | 03:44 | 04:14 | 04:20 | 0 | 447 | 2.921000 | EXT | Смещение кромок. Наружу. Величина смещения - 2.9 мм. |  | (c)
62030.652000 | 0.000000 | -0.016000 | -9.890000 | -9.906000 | -1743.000000 | -1633.000000 | -1627.000000 | 39.339979 |  | 5583а | Смещение кромок | GWAN |  | 06:55 | 07:13 | 07:14 | 0 | 232 | 2.589000 | EXT | Смещение кромок. Наружу. Величина смещения - 2.6 мм. |  | (c)
62032.243000 | 1.591000 | 1.081000 | -8.299000 | -8.809000 | -2097.000000 | -1912.000000 | -1582.000000 | 10.758781 | 1081.000000 | 5583а |  | GOUG | GENE | 05:58 | 06:28 | 07:21 | 533 | 1031 | 11.000000 | EXT | -. Зона задиров. |  | (c)
62049.459000 | 7.077000 | 6.847000 | -3.783000 | -4.013000 | 717.000000 | 738.000000 | 751.000000 | 57.831269 | 3604.000000 | 5584а |  | CORR | GENE | 03:03 | 03:06 | 03:08 | 409 | 68 | 12.000000 | EXT | -. Аномалия находится на упругопластическом изгибе: R=553 D, максимальное растяжение на 6.2 час. |  | (c)
62053.242000 | 0.000000 | -0.030000 | -11.260000 | -11.290000 | 1790.000000 | 1982.000000 | 2110.000000 | 0.000000 |  | 5585а | Смещение кромок | GWAN |  | 02:29 | 03:00 | 03:21 | 0 | 639 | 3.334000 | EXT | Смещение кромок. Вовнутрь. Величина смещения - 3.3 мм. Аномалия находится на упругопластическом изгибе: R=398 D, максимальное растяжение на 6 час. |  | (c)
62053.242000 | 0.000000 | -0.046000 | -11.260000 | -11.306000 | 470.000000 | 631.000000 | 594.000000 | 47.903235 |  | 5585а | Нарушение формы кольцевого шва | GWAN |  | 10:56 | 11:22 | 11:16 | 0 | 247 |  | EXT | Нарушение формы кольцевого шва. Аномалия находится на упругопластическом изгибе: R=398 D, максимальное растяжение на 6 час. |  | (c)
62082.505000 | 6.723000 | 6.517000 | -4.427000 | -4.633000 | 441.000000 | 489.000000 | 504.000000 | 441.000000 | 3709.000000 | 5587а |  | CORR | GENE | 03:27 | 03:35 | 03:37 | 924 | 127 | 13.000000 | EXT | - |  | (c)
62083.619000 | 7.837000 | 7.612000 | -3.313000 | -3.538000 | 551.000000 | 552.000000 | 572.000000 | 551.000000 | 3033.000000 | 5587а |  | CORR | AXGR | 03:45 | 03:45 | 03:48 | 505 | 41 | 11.000000 | EXT | - |  | (c)
62084.495000 | 8.713000 | 8.391000 | -2.437000 | -2.759000 | 41.000000 | 87.000000 | 119.000000 | 41.000000 | 1781.000000 | 5587а |  | CORR | GENE | 02:22 | 02:30 | 02:35 | 978 | 155 | 12.000000 | EXT | - |  | (c)
62085.159000 | 9.377000 | 9.347000 | -1.773000 | -1.803000 | -537.000000 | -311.000000 | -360.000000 | 184.000000 | 1717.000000 | 5587а |  | CORR | GENE | 00:49 | 01:25 | 01:18 | 86 | 353 | 10.000000 | EXT | - |  | (c)
62098.802000 | 0.000000 | -0.030000 | -10.930000 | -10.960000 | -501.000000 | -393.000000 | -296.000000 | 91.000000 |  | 5589а | Нарушение формы кольцевого шва | GWAN |  | 07:27 | 07:45 | 08:00 | 0 | 411 |  | EXT | Нарушение формы кольцевого шва |  | (c)
62098.802000 | 0.000000 | -0.033000 | -10.930000 | -10.963000 | -2.000000 | 159.000000 | 362.000000 | 0.000000 |  | 5589а | Нарушение формы кольцевого шва | GWAN |  | 08:48 | 09:14 | 09:47 | 0 | 728 |  | EXT | Нарушение формы кольцевого шва |  | (c)
62098.802000 | 0.000000 | -0.032000 | -10.930000 | -10.962000 | 1150.000000 | 2179.000000 | -1965.000000 | 620.000000 |  | 5589а | Нарушение формы кольцевого шва | GWAN |  | 11:54 | 02:40 | 03:31 | 0 | 2691 |  | EXT | Нарушение формы кольцевого шва |  | (c)
62102.603000 | 3.801000 | 3.782000 | -7.129000 | -7.148000 | -1639.000000 | -1462.000000 | -1473.000000 | 1306.000000 | 3782.000000 | 5589а |  | CORR | GENE | 04:24 | 04:52 | 04:50 | 63 | 333 | 10.000000 | EXT | - |  | (c)
62113.602000 | 3.870000 | 3.819000 | -7.370000 | -7.421000 | -1926.000000 | -1842.000000 | -1780.000000 | 24.542635 | 3819.000000 | 5590а |  | CORR | GENE | 03:51 | 04:05 | 04:15 | 59 | 293 | 10.000000 | EXT | -. Аномалия находится на отводе. |  | (c)
62113.780000 | 4.048000 | 3.535000 | -7.192000 | -7.705000 | -541.000000 | -540.000000 | -454.000000 | 22.627994 | 3535.000000 | 5590а |  | CORR | GENE | 07:34 | 07:35 | 07:49 | 793 | 174 | 10.000000 | EXT | -. Аномалия находится на отводе. |  | (c)
62114.239000 | 4.507000 | 4.366000 | -6.733000 | -6.874000 | 2160.000000 | 2196.000000 | 2203.000000 | 0.000000 | 4366.000000 | 5590а |  | CORR | GENE | 02:50 | 02:56 | 02:57 | 248 | 87 | 10.000000 | EXT | -. Аномалия находится на отводе. |  | (c)
62115.228000 | 5.496000 | 2.988000 | -5.744000 | -8.252000 | -2155.000000 | -2147.000000 | -2112.000000 | 6.062729 | 2988.000000 | 5590а |  | CORR | GENE | 03:14 | 03:15 | 03:21 | 2686 | 86 | 12.000000 | EXT | -. Аномалия находится на отводе. |  | (c)
62115.684000 | 5.952000 | 3.763000 | -5.288000 | -7.477000 | -40.000000 | 9.000000 | 14.000000 | 1.097300 | 3763.000000 | 5590а |  | CORR | GENE | 08:55 | 09:03 | 09:04 | 2243 | 108 | 12.000000 | EXT | -. Аномалия находится на отводе. |  | (c)
62115.843000 | 6.111000 | 6.097000 | -5.129000 | -5.143000 | -648.000000 | -573.000000 | -478.000000 | 11.047791 | 5098.000000 | 5590а |  | CORR | GENE | 07:17 | 07:29 | 07:45 | 45 | 341 | 11.000000 | EXT | -. Аномалия находится на отводе. |  | (c)
62115.951000 | 6.219000 | 6.156000 | -5.021000 | -5.084000 | 2226.000000 | -2065.000000 | -1955.000000 | 0.000000 | 5009.000000 | 5590а |  | CORR | GENE | 03:01 | 03:29 | 03:46 | 75 | 560 | 10.000000 | EXT | -. Аномалия находится на отводе. |  | (c)
62116.064000 | 6.332000 | 6.321000 | -4.908000 | -4.919000 | 2147.000000 | -2089.000000 | -2137.000000 | 0.000000 | 4888.000000 | 5590а |  | CORR | СIGR | 02:48 | 03:25 | 03:17 | 31 | 354 | 10.000000 | EXT | -. Аномалия находится на отводе. |  | (c)
62116.576000 | 6.844000 | 6.828000 | -4.396000 | -4.412000 | -273.000000 | -205.000000 | -155.000000 | 0.000000 | 4378.000000 | 5590а |  | CORR | СIGR | 08:18 | 08:29 | 08:37 | 34 | 236 | 10.000000 | EXT | -. Аномалия находится на отводе. |  | (c)
62116.694000 | 6.962000 | 6.831000 | -4.278000 | -4.409000 | -2199.000000 | -2075.000000 | -1893.000000 | 2.512004 | 4227.000000 | 5590а |  | CORR | GENE | 03:07 | 03:27 | 03:56 | 182 | 612 | 11.000000 | EXT | -. Аномалия находится на отводе. |  | (c)
62116.804000 | 7.072000 | 7.038000 | -4.168000 | -4.202000 | -2053.000000 | -1970.000000 | -1907.000000 | 14.293953 | 4146.000000 | 5590а |  | CORR | GENE | 03:30 | 03:44 | 03:54 | 56 | 293 | 15.000000 | EXT | -. Аномалия находится на отводе. |  | (c)
62117.538000 | 7.806000 | 7.789000 | -3.434000 | -3.451000 | -2070.000000 | -1999.000000 | -1888.000000 | 12.922083 | 3402.000000 | 5590а |  | CORR | GENE | 03:28 | 03:39 | 03:57 | 49 | 364 | 11.000000 | EXT | -. Аномалия находится на отводе. |  | (c)
62118.498000 | 8.766000 | 8.686000 | -2.474000 | -2.554000 | -220.000000 | -197.000000 | -200.000000 | 12.824591 | 2418.000000 | 5590а |  | CORR | AXGR | 08:26 | 08:30 | 08:30 | 136 | 41 | 8.000000 | EXT | -. Аномалия находится на отводе. |  | (c)
62118.852000 | 9.120000 | 9.091000 | -2.120000 | -2.149000 | -1308.000000 | -747.000000 | -959.000000 | 21.094727 | 2082.000000 | 5590а |  | CORR | GENE | 05:31 | 07:01 | 06:27 | 67 | 698 | 10.000000 | EXT | -. Аномалия находится на отводе. |  | (c)
62119.024000 | 9.292000 | 9.163000 | -1.948000 | -2.077000 | -219.000000 | -204.000000 | -201.000000 | 13.378687 | 1861.000000 | 5590а |  | CORR | AXGR | 08:27 | 08:29 | 08:29 | 216 | 35 | 10.000000 | EXT | -. Аномалия находится на отводе. |  | (c)
62119.841000 | 10.109000 | 10.094000 | -1.131000 | -1.146000 | -2132.000000 | -2073.000000 | -2060.000000 | 7.918789 | 1117.000000 | 5590а |  | CORR | СIGR | 03:18 | 03:27 | 03:29 | 29 | 144 | 10.000000 | EXT | -. Аномалия находится на отводе. |  | (c)
62120.799000 | 11.067000 | 11.039000 | -0.173000 | -0.201000 | 2207.000000 | -2077.000000 | -2129.000000 | 0.000000 | 149.000000 | 5590а |  | CORR | GENE | 02:58 | 03:27 | 03:18 | 52 | 250 | 11.000000 | EXT | -. Аномалия находится на отводе. |  | (c)
62120.841000 | 11.109000 | 11.094000 | -0.131000 | -0.146000 | -2097.000000 | -2076.000000 | -1928.000000 | 10.743229 | 101.000000 | 5590а |  | CORR | GENE | 03:23 | 03:27 | 03:51 | 45 | 339 | 11.000000 | EXT | -. Аномалия находится на отводе. |  | (c)
62120.930000 | 11.198000 | 11.152000 | -0.042000 | -0.088000 | -2138.000000 | -2076.000000 | -1500.000000 | 7.434599 | 14.000000 | 5590а |  | CORR | GENE | 03:17 | 03:27 | 05:00 | 74 | 1277 | 12.000000 | EXT | -. Аномалия находится на отводе. |  | (c)
62120.972000 | 0.000000 | -0.043000 | -1.505000 | -1.548000 | -303.000000 | -109.000000 | 139.000000 | 0.000000 |  | 5591а | Коррозия на шве | GWAN |  | 00:43 | 01:14 | 01:54 | 67 | 884 | 18.000000 | EXT | Коррозия на шве. Аномалия находится на отводе. |  | (c)
62120.972000 | 0.000000 | -0.060000 | -1.505000 | -1.565000 | -959.000000 | -906.000000 | -698.000000 | 437.000000 |  | 5591а | Коррозия на шве | GWAN |  | 10:57 | 11:06 | 11:39 | 71 | 522 | 11.000000 | EXT | Коррозия на шве. Аномалия находится на отводе. |  | (c)
62122.498000 | 0.021000 | 0.012000 | -9.249000 | -9.258000 | -1327.000000 | -1323.000000 | -1259.000000 | 1190.000000 | 12.000000 | 5591б |  | CORR | GENE | 05:00 | 05:00 | 05:11 | 424 | 137 | 13.000000 | EXT | - |  | (c)
62122.537000 | 0.060000 | 0.060000 | -9.210000 | -9.210000 | -1019.000000 | -748.000000 | -883.000000 | 746.000000 | 60.000000 | 5591б |  | CORR | GENE | 05:49 | 06:33 | 06:11 | 473 | 273 | 12.000000 | EXT | - |  | (c)
62126.604000 | 4.127000 | 3.212000 | -5.143000 | -6.058000 | -1527.000000 | -1454.000000 | -1407.000000 | 1287.000000 | 3212.000000 | 5591б |  | CORR | GENE | 04:27 | 04:39 | 04:47 | 1314 | 240 | 14.000000 | EXT | - |  | (c)
62131.747000 | 0.000000 | -0.035000 | -11.620000 | -11.655000 | -1947.000000 | -1792.000000 | -1649.000000 | 1351.000000 |  | 5592а | Смещение кромок | GWAN |  | 07:13 | 07:38 | 08:01 | 0 | 595 | 3.616000 | EXT | Смещение кромок. Наружу. Величина смещения - 3.6 мм. |  | (c)
62131.747000 | 0.000000 | -0.037000 | -11.620000 | -11.657000 | -1242.000000 | 22.000000 | 599.000000 | 1242.000000 |  | 5592а | Нарушение формы кольцевого шва | GWAN |  | 09:07 | 00:31 | 02:04 | 0 | 3683 |  | EXT | Нарушение формы кольцевого шва |  | (c)
62153.782000 | 0.000000 | -0.037000 | -1.495000 | -1.532000 | -140.000000 | 738.000000 | 918.000000 | 0.000000 |  | 5593б | Нарушение формы кольцевого шва | GWAN |  | 09:21 | 11:42 | 00:12 | 0 | 2117 |  | EXT | Нарушение формы кольцевого шва |  | (c)
62155.277000 | 0.000000 | -0.034000 | -10.465000 | -10.499000 | -1787.000000 | -1467.000000 | -1590.000000 | 51.682075 |  | 5594а | Нарушение формы кольцевого шва | GWAN |  | 09:20 | 10:12 | 09:52 | 0 | 394 |  | EXT | Нарушение формы кольцевого шва |  | (c)
62155.277000 | 0.000000 | -0.035000 | -10.465000 | -10.500000 | -1311.000000 | -1163.000000 | -1099.000000 | 71.578537 |  | 5594а | Смещение кромок | GWAN |  | 10:37 | 11:01 | 11:11 | 0 | 424 | 2.965000 | EXT | Смещение кромок. Вовнутрь. Величина смещения - 3 мм. |  | (c)
62158.234000 | 2.957000 | 2.939000 | -7.508000 | -7.526000 | 1593.000000 | 1765.000000 | 1742.000000 | 15.289488 | 2939.000000 | 5594а |  | CORR | GENE | 06:26 | 06:54 | 06:50 | 52 | 299 | 11.000000 | EXT | - |  | (c)
62161.163000 | 5.886000 | 5.814000 | -4.579000 | -4.651000 | 1145.000000 | 1635.000000 | 1455.000000 | 12.586095 | 4355.000000 | 5594а |  | DENT |  | 05:14 | 06:33 | 06:04 | 296 | 620 | 0.492958 |  | - |  | (c)
62165.742000 | 0.000000 | -0.025000 | -11.480000 | -11.505000 | -787.000000 | -667.000000 | -699.000000 | 49.409141 |  | 5595а | Смещение кромок | GWAN |  | 00:29 | 00:49 | 00:43 | 0 | 174 | 3.263000 | EXT | Смещение кромок. Вовнутрь. Величина смещения - 3.3 мм. |  | (c)
62165.742000 | 0.000000 | -0.035000 | -11.480000 | -11.515000 | -1992.000000 | -1797.000000 | -1654.000000 | 46.560462 |  | 5595а | Смещение кромок | GWAN |  | 09:15 | 09:46 | 10:09 | 0 | 677 | 4.005000 | EXT | Смещение кромок. Вовнутрь. Величина смещения - 4 мм. |  | (c)
62177.222000 | 0.000000 | -0.040000 | -10.690000 | -10.730000 | 1214.000000 | 1690.000000 | 1561.000000 | 26.056599 |  | 5596а | Смещение кромок | GWAN |  | 03:04 | 04:20 | 04:00 | 0 | 694 | 3.009000 | EXT | Смещение кромок. Наружу. Величина смещения - 3 мм. |  | (c)
62177.222000 | 0.000000 | -0.040000 | -10.690000 | -10.730000 | -805.000000 | -637.000000 | -625.000000 | 21.369062 |  | 5596а | Смещение кромок | GWAN |  | 09:38 | 10:05 | 10:07 | 0 | 360 | 3.757000 | EXT | Смещение кромок. Вовнутрь. Величина смещения - 3.8 мм. |  | (c)
62189.412000 | 0.000000 | -0.016000 | -10.160000 | -10.176000 | 1491.000000 | 2215.000000 | -2169.000000 | 0.000000 |  | 5597а | Смещение кромок | GWAN |  | 03:05 | 05:02 | 05:14 | 0 | 1602 | 3.382073 | EXT | Смещение кромок. Наружу. Величина смещения - 3.4 мм. |  | (c)
62189.412000 | 0.000000 | -0.035000 | -10.160000 | -10.195000 | -832.000000 | -710.000000 | -682.000000 | 30.899630 |  | 5597а | Смещение кромок | GWAN |  | 08:50 | 09:10 | 09:14 | 0 | 299 | 3.075000 | EXT | Смещение кромок. Наружу. Величина смещения - 3.1 мм. |  | (c)
62203.305000 | 3.733000 | 3.329000 | -7.647000 | -8.051000 | 1641.000000 | 1725.000000 | 1826.000000 | 2.794360 | 3329.000000 | 5598 |  | CORR | GENE | 05:31 | 05:44 | 06:01 | 712 | 370 | 9.000000 | EXT | - |  | (c)
62203.850000 | 4.278000 | 4.263000 | -7.102000 | -7.117000 | 1700.000000 | 1841.000000 | 1886.000000 | 0.000000 | 4263.000000 | 5598 |  | CORR | GENE | 05:40 | 06:03 | 06:10 | 45 | 371 | 10.000000 | EXT | - |  | (c)
62204.247000 | 4.675000 | 4.652000 | -6.705000 | -6.728000 | 1707.000000 | 1811.000000 | 1807.000000 | 18.139378 | 4652.000000 | 5598 |  | CORR | СIGR | 05:41 | 05:58 | 05:57 | 36 | 199 | 10.000000 | EXT | - |  | (c)
62205.133000 | 5.561000 | 5.356000 | -5.819000 | -6.024000 | 1730.000000 | 1881.000000 | 1850.000000 | 11.310729 | 5356.000000 | 5598 |  | CORR | GENE | 05:45 | 06:09 | 06:04 | 596 | 240 | 10.000000 | EXT | - |  | (c)
62205.750000 | 6.178000 | 6.174000 | -5.202000 | -5.206000 | 1995.000000 | 2072.000000 | 2063.000000 | 2.645308 | 5176.000000 | 5598 |  | CORR | СIGR | 06:28 | 06:40 | 06:39 | 30 | 135 | 10.000000 | EXT | - |  | (c)
62206.069000 | 6.497000 | 6.432000 | -4.883000 | -4.948000 | 2028.000000 | 2057.000000 | 2055.000000 | 9.743839 | 4777.000000 | 5598 |  | CORR | GENE | 06:33 | 06:38 | 06:38 | 171 | 54 | 11.000000 | EXT | - |  | (c)
62206.083000 | 6.511000 | 6.499000 | -4.869000 | -4.881000 | 1448.000000 | 1565.000000 | 1558.000000 | 36.539858 | 4841.000000 | 5598 |  | GOUG | СIGR | 05:00 | 05:18 | 05:17 | 40 | 220 | 9.000000 | EXT | -. Задир. |  | (c)
62206.966000 | 7.394000 | 6.844000 | -3.986000 | -4.536000 | 1780.000000 | 1891.000000 | 1883.000000 | 11.522119 | 3675.000000 | 5598 |  | CORR | GENE | 05:53 | 06:11 | 06:10 | 861 | 205 | 12.000000 | EXT | - |  | (c)
62207.159000 | 7.587000 | 7.587000 | -3.793000 | -3.793000 | 1634.000000 | 1705.000000 | 1705.000000 | 30.930055 | 3765.000000 | 5598 |  | CORR | СIGR | 05:30 | 05:41 | 05:41 | 28 | 142 | 11.000000 | EXT | - |  | (c)
62207.396000 | 7.824000 | 7.814000 | -3.556000 | -3.566000 | 1682.000000 | 1845.000000 | 1798.000000 | 16.162270 | 3534.000000 | 5598 |  | CORR | СIGR | 05:37 | 06:04 | 05:56 | 32 | 232 | 10.000000 | EXT | - |  | (c)
62207.842000 | 8.270000 | 8.244000 | -3.110000 | -3.136000 | 1720.000000 | 1833.000000 | 1829.000000 | 14.911446 | 3091.000000 | 5598 |  | CORR | GENE | 05:43 | 06:02 | 06:01 | 45 | 217 | 15.000000 | EXT | - |  | (c)
62208.080000 | 8.508000 | 8.119000 | -2.872000 | -3.261000 | 1959.000000 | 2035.000000 | 2017.000000 | 7.971394 | 2582.000000 | 5598 |  | CORR | GENE | 06:22 | 06:34 | 06:31 | 679 | 115 | 12.000000 | EXT | - |  | (c)
62208.575000 | 9.003000 | 9.003000 | -2.377000 | -2.377000 | 1882.000000 | 1923.000000 | 1960.000000 | 9.222218 | 2353.000000 | 5598 |  | CORR | СIGR | 06:10 | 06:16 | 06:22 | 24 | 156 | 10.000000 | EXT | - |  | (c)
62208.701000 | 9.129000 | 8.916000 | -2.251000 | -2.464000 | 1829.000000 | 1861.000000 | 1847.000000 | 28.145965 | 2224.000000 | 5598 |  | CORR | AXGR | 06:01 | 06:06 | 06:04 | 240 | 35 | 11.000000 | EXT | - |  | (c)
62208.774000 | 9.202000 | 9.200000 | -2.178000 | -2.180000 | 1787.000000 | 1846.000000 | 1860.000000 | 18.099029 | 2151.000000 | 5598 |  | CORR | СIGR | 05:54 | 06:04 | 06:06 | 29 | 146 | 11.000000 | EXT | - |  | (c)
62208.818000 | 9.246000 | 9.157000 | -2.134000 | -2.223000 | 2024.000000 | 2045.000000 | 2061.000000 | 7.809998 | 1910.000000 | 5598 |  | CORR | GENE | 06:33 | 06:36 | 06:38 | 313 | 73 | 12.000000 | EXT | - |  | (c)
62209.144000 | 9.572000 | 9.529000 | -1.808000 | -1.851000 | -1435.000000 | -1348.000000 | -1349.000000 | 71.109910 | 1794.000000 | 5598 |  | GOUG | GENE | 09:14 | 09:28 | 09:28 | 57 | 171 | 11.000000 | EXT | -. Задир. |  | (c)
62209.422000 | 9.850000 | 9.850000 | -1.530000 | -1.530000 | 1831.000000 | 1869.000000 | 1858.000000 | 25.805714 | 1510.000000 | 5598 |  | CORR | СIGR | 06:01 | 06:07 | 06:06 | 20 | 53 | 11.000000 | EXT | - |  | (c)
62209.581000 | 10.009000 | 10.005000 | -1.371000 | -1.375000 | 1821.000000 | 1877.000000 | 1899.000000 | 14.144813 | 1340.000000 | 5598 |  | CORR | СIGR | 06:00 | 06:09 | 06:12 | 35 | 156 | 11.000000 | EXT | - |  | (c)
62209.919000 | 10.347000 | 10.332000 | -1.033000 | -1.048000 | 1728.000000 | 1847.000000 | 1863.000000 | 7.850347 | 994.000000 | 5598 |  | CORR | GENE | 05:45 | 06:04 | 06:07 | 54 | 270 | 14.000000 | EXT | - |  | (c)
62210.231000 | 10.659000 | 10.658000 | -0.721000 | -0.722000 | 1906.000000 | 1949.000000 | 1950.000000 | 15.637731 | 695.000000 | 5598 |  | CORR | СIGR | 06:13 | 06:20 | 06:20 | 27 | 87 | 10.000000 | EXT | - |  | (c)
62210.315000 | 10.743000 | 10.742000 | -0.637000 | -0.638000 | 1814.000000 | 1846.000000 | 1849.000000 | 25.119779 | 618.000000 | 5598 |  | CORR | СIGR | 05:59 | 06:04 | 06:04 | 20 | 70 | 12.000000 | EXT | - |  | (c)
62210.675000 | 11.103000 | 11.087000 | -0.277000 | -0.293000 | 1963.000000 | 2158.000000 | 2103.000000 | 0.000000 | 249.000000 | 5598 |  | CORR | СIGR | 06:23 | 06:54 | 06:45 | 44 | 280 | 10.000000 | EXT | - |  | (c)
62210.883000 | 11.311000 | 11.287000 | -0.069000 | -0.093000 | 1628.000000 | 1834.000000 | 1827.000000 | 0.426105 | 44.000000 | 5598 |  | CORR | GENE | 05:29 | 06:02 | 06:01 | 49 | 398 | 10.000000 | EXT | - |  | (c)
62212.043000 | 1.091000 | 1.089000 | -10.124000 | -10.126000 | -1938.000000 | -1841.000000 | -1827.000000 | 23.623650 | 1089.000000 | 5599 |  | CORR | СIGR | 06:30 | 06:46 | 06:48 | 42 | 222 | 11.000000 | EXT | - |  | (c)
62214.283000 | 3.331000 | 3.290000 | -7.884000 | -7.925000 | 2028.000000 | 2111.000000 | 2211.000000 | 0.000000 | 3290.000000 | 5599 |  | CORR | GENE | 05:10 | 05:24 | 05:40 | 73 | 366 | 15.000000 | EXT | - |  | (c)
62214.453000 | 3.501000 | 3.493000 | -7.714000 | -7.722000 | 2151.000000 | 2200.000000 | -2222.000000 | 0.000000 | 3493.000000 | 5599 |  | CORR | СIGR | 05:30 | 05:38 | 05:44 | 42 | 175 | 10.000000 | EXT | - |  | (c)
62220.742000 | 9.790000 | 9.212000 | -1.425000 | -2.003000 | 2230.000000 | -2194.000000 | -2206.000000 | 0.000000 | 1110.000000 | 5599 |  | CORR | GENE | 05:43 | 05:49 | 05:47 | 893 | 50 | 13.000000 | EXT | - |  | (c)
62233.387000 | 0.000000 | -0.012000 | -11.595000 | -11.607000 | 646.000000 | 793.000000 | 789.000000 | 52.157252 |  | 5601 | Нарушение формы кольцевого шва | GWAN |  | 03:07 | 03:31 | 03:30 | 0 | 286 |  | EXT | Нарушение формы кольцевого шва |  | (c)
62233.387000 | 0.000000 | -0.037000 | -11.595000 | -11.632000 | 1725.000000 | -2074.000000 | -1984.000000 | 19.903445 |  | 5601 | Нарушение формы кольцевого шва | GWAN |  | 06:01 | 07:48 | 08:03 | 0 | 1505 |  | EXT | Нарушение формы кольцевого шва |  | (c)
62241.699000 | 8.312000 | 8.277000 | -3.283000 | -3.318000 | -1746.000000 | -1629.000000 | -1641.000000 | 47.584291 | 3276.000000 | 5601 |  | CORR | СIGR | 08:41 | 09:00 | 08:58 | 42 | 210 | 12.000000 | EXT | - |  | (c)
62242.557000 | 9.170000 | 9.108000 | -2.425000 | -2.487000 | -1810.000000 | -1716.000000 | -1644.000000 | 47.342196 | 2416.000000 | 5601 |  | CORR | GENE | 08:31 | 08:46 | 08:58 | 71 | 332 | 11.000000 | EXT | - |  | (c)
62242.858000 | 9.471000 | 9.261000 | -2.124000 | -2.334000 | -2098.000000 | -2048.000000 | -2050.000000 | 14.578694 | 2001.000000 | 5601 |  | CORR | GENE | 07:44 | 07:52 | 07:52 | 333 | 96 | 10.000000 | EXT | - |  | (c)
62244.982000 | 0.000000 | -0.040000 | -11.035000 | -11.075000 | 1415.000000 | 1966.000000 | 1843.000000 | 0.000000 |  | 5602 | Смещение кромок | GWAN |  | 03:06 | 04:35 | 04:15 | 0 | 857 | 4.161000 | EXT | Смещение кромок. Наружу. Величина смещения - 4.2 мм. |  | (c)
62244.982000 | 0.000000 | -0.034000 | -11.035000 | -11.069000 | -1664.000000 | -1559.000000 | -1418.000000 | 45.748271 |  | 5602 | Нарушение формы кольцевого шва | GWAN |  | 06:49 | 07:06 | 07:29 | 0 | 490 |  | EXT | Нарушение формы кольцевого шва |  | (c)
62244.982000 | 0.000000 | -0.045000 | -11.035000 | -11.080000 | -1101.000000 | -703.000000 | -823.000000 | 21.667475 |  | 5602 | Смещение кромок | GWAN |  | 08:20 | 09:24 | 09:05 | 0 | 555 | 3.252000 | EXT | Смещение кромок. Вовнутрь. Величина смещения - 3.3 мм. |  | (c)
62244.982000 | 0.000000 | -0.056000 | -11.035000 | -11.091000 | -298.000000 | -62.000000 | 15.000000 | 1.218243 |  | 5602 | Смещение кромок | GWAN |  | 10:29 | 11:07 | 11:20 | 0 | 626 | 2.974730 | EXT | Смещение кромок. Вовнутрь. Величина смещения - 3 мм. |  | (c)
62245.023000 | 0.041000 | 0.015000 | -10.994000 | -11.020000 | -1496.000000 | 10.000000 | -480.000000 | 0.000000 | 15.000000 | 5602 |  | CORR | GENE | 07:16 | 11:19 | 10:00 | 143 | 2031 | 14.000000 | EXT | - |  | (c)
62252.257000 | 7.275000 | 7.255000 | -3.760000 | -3.780000 | -1578.000000 | -1456.000000 | -1471.000000 | 52.691745 | 3740.000000 | 5602 |  | CORR | СIGR | 07:03 | 07:23 | 07:20 | 40 | 213 | 12.000000 | EXT | - |  | (c)
62254.414000 | 9.432000 | 9.326000 | -1.603000 | -1.709000 | 2075.000000 | -1591.000000 | -1946.000000 | 0.000000 | 1279.000000 | 5602 |  | CORR | GENE | 04:52 | 07:01 | 06:03 | 430 | 880 | 10.000000 | EXT | - |  | (c)
62255.359000 | 10.377000 | 10.085000 | -0.658000 | -0.950000 | 1892.000000 | -2127.000000 | -2085.000000 | 0.000000 | 651.000000 | 5602 |  | CORR | GENE | 04:23 | 05:34 | 05:41 | 299 | 968 | 11.000000 | EXT | - |  | (c)
62255.359000 | 10.377000 | 10.358000 | -0.658000 | -0.677000 | -2191.000000 | -2128.000000 | -2061.000000 | 3.223699 | 648.000000 | 5602 |  | CORR | СIGR | 05:24 | 05:34 | 05:45 | 29 | 260 | 11.000000 | EXT | - |  | (c)
62255.985000 | 11.003000 | 10.929000 | -0.032000 | -0.106000 | 1660.000000 | 2128.000000 | 2116.000000 | 0.000000 | 25.000000 | 5602 |  | CORR | GENE | 03:45 | 05:01 | 04:59 | 81 | 911 | 13.000000 | EXT | - |  | (c)
62256.017000 | 0.000000 | -0.030000 | -11.220000 | -11.250000 | 1851.000000 | 2220.000000 | 2144.000000 | 0.000000 |  | 5603 | Смещение кромок | GWAN |  | 02:48 | 03:48 | 03:35 | 0 | 587 | 2.625000 | EXT | Смещение кромок. Наружу. Величина смещения - 2.6 мм. |  | (c)
62256.017000 | 0.000000 | -0.015000 | -11.220000 | -11.235000 | -1930.000000 | -1794.000000 | -1811.000000 | 24.219198 |  | 5603 | Смещение кромок | GWAN |  | 04:38 | 05:00 | 04:57 | 0 | 238 | 2.476000 | EXT | Смещение кромок. Наружу. Величина смещения - 2.5 мм. |  | (c)
62256.017000 | 0.000000 | -0.035000 | -11.220000 | -11.255000 | -1047.000000 | -417.000000 | -615.000000 | 0.000000 |  | 5603 | Смещение кромок | GWAN |  | 07:00 | 08:42 | 08:10 | 0 | 865 | 3.169000 | EXT | Смещение кромок. Наружу. Величина смещения - 3.2 мм. |  | (c)
62256.248000 | 0.231000 | 0.205000 | -10.989000 | -11.015000 | -2152.000000 | -2051.000000 | -2061.000000 | 6.357525 | 205.000000 | 5603 |  | CORR | GENE | 04:02 | 04:18 | 04:17 | 56 | 181 | 10.000000 | EXT | - |  | (c)
62256.605000 | 0.588000 | 0.556000 | -10.632000 | -10.664000 | -1336.000000 | -1260.000000 | -1182.000000 | 70.631120 | 556.000000 | 5603 |  | CORR | GENE | 06:14 | 06:26 | 06:39 | 80 | 307 | 10.000000 | EXT | - |  | (c)
62256.872000 | 0.855000 | 0.822000 | -10.365000 | -10.398000 | -1347.000000 | -1283.000000 | -1270.000000 | 71.319641 | 822.000000 | 5603 |  | CORR | СIGR | 06:12 | 06:22 | 06:24 | 40 | 154 | 10.000000 | EXT | - |  | (c)
62257.089000 | 1.072000 | 1.052000 | -10.148000 | -10.168000 | -1996.000000 | -1874.000000 | -1866.000000 | 18.946457 | 1052.000000 | 5603 |  | CORR | GENE | 04:27 | 04:47 | 04:48 | 84 | 260 | 11.000000 | EXT | - |  | (c)
62258.175000 | 2.158000 | 1.982000 | -9.062000 | -9.238000 | -2004.000000 | -1948.000000 | -1953.000000 | 18.300870 | 1982.000000 | 5603 |  | CORR | GENE | 04:26 | 04:35 | 04:34 | 357 | 101 | 12.000000 | EXT | - |  | (c)
62258.657000 | 2.640000 | 2.453000 | -8.580000 | -8.767000 | -2046.000000 | -1982.000000 | -1972.000000 | 14.911543 | 2453.000000 | 5603 |  | CORR | GENE | 04:19 | 04:30 | 04:31 | 268 | 148 | 10.000000 | EXT | - |  | (c)
62261.694000 | 5.677000 | 5.529000 | -5.543000 | -5.691000 | -1912.000000 | -1891.000000 | -1870.000000 | 25.734580 | 5112.000000 | 5603 |  | CORR | GENE | 04:41 | 04:44 | 04:48 | 579 | 83 | 10.000000 | EXT | - |  | (c)
62262.345000 | 6.328000 | 6.281000 | -4.892000 | -4.939000 | -1271.000000 | -1026.000000 | -1102.000000 | 61.633261 | 4863.000000 | 5603 |  | CORR | GENE | 06:24 | 07:04 | 06:52 | 76 | 338 | 12.000000 | EXT | - |  | (c)
62264.044000 | 8.027000 | 7.394000 | -3.193000 | -3.826000 | -1518.000000 | -1294.000000 | -1333.000000 | 57.520235 | 2739.000000 | 5603 |  | DENT |  | 05:44 | 06:21 | 06:14 | 1087 | 370 | 0.352113 |  | - |  | (c)
62265.640000 | 9.623000 | 9.623000 | -1.597000 | -1.597000 | -956.000000 | -895.000000 | -898.000000 | 63.085830 | 1573.000000 | 5603 |  | CORR | СIGR | 07:15 | 07:25 | 07:24 | 24 | 116 | 10.000000 | EXT | - |  | (c)
62266.525000 | 10.508000 | 9.963000 | -0.712000 | -1.257000 | -823.000000 | -800.000000 | -640.000000 | 22.109316 | 599.000000 | 5603 |  | CORR | GENE | 07:36 | 07:40 | 08:06 | 658 | 366 | 11.000000 | EXT | - |  | (c)
62266.964000 | 10.947000 | 10.941000 | -0.273000 | -0.279000 | -1227.000000 | -1061.000000 | -1124.000000 | 74.181844 | 228.000000 | 5603 |  | CORR | GENE | 06:31 | 06:58 | 06:48 | 51 | 205 | 11.000000 | EXT | - |  | (c)
62267.168000 | 11.151000 | 11.104000 | -0.069000 | -0.116000 | -1636.000000 | -1126.000000 | -1317.000000 | 47.997838 | 5.000000 | 5603 |  | CORR | GENE | 05:25 | 06:48 | 06:17 | 111 | 637 | 12.000000 | EXT | - |  | (c)
62267.237000 | 0.000000 | -0.020000 | -11.450000 | -11.470000 | 1300.000000 | 1483.000000 | 1448.000000 | 39.224145 |  | 5604 | Смещение кромок | GWAN |  | 03:37 | 04:06 | 04:01 | 0 | 296 | 3.220000 | EXT | Смещение кромок. Наружу. Величина смещения - 3.2 мм. |  | (c)
62267.237000 | 0.000000 | -0.045000 | -11.450000 | -11.495000 | -498.000000 | -321.000000 | -322.000000 | 11.801180 |  | 5604 | Смещение кромок | GWAN |  | 10:47 | 11:15 | 11:15 | 0 | 351 | 3.109000 | EXT | Смещение кромок. Вовнутрь. Величина смещения - 3.1 мм. |  | (c)
62267.465000 | 0.228000 | 0.170000 | -11.222000 | -11.280000 | -2063.000000 | -1997.000000 | -1943.000000 | 23.219517 | 170.000000 | 5604 |  | CORR | GENE | 06:34 | 06:45 | 06:54 | 72 | 241 | 12.000000 | EXT | - |  | (c)
62267.486000 | 0.249000 | 0.222000 | -11.201000 | -11.228000 | 2028.000000 | 2081.000000 | 2102.000000 | 0.000000 | 222.000000 | 5604 |  | CORR | СIGR | 05:34 | 05:43 | 05:46 | 36 | 149 | 12.000000 | EXT | - |  | (c)
62267.514000 | 0.277000 | 0.266000 | -11.173000 | -11.184000 | 2225.000000 | -2153.000000 | -2139.000000 | 7.402654 | 266.000000 | 5604 |  | CORR | СIGR | 06:06 | 06:20 | 06:22 | 30 | 195 | 14.000000 | EXT | - |  | (c)
62268.252000 | 1.015000 | 0.978000 | -10.435000 | -10.472000 | 1676.000000 | 1785.000000 | 1931.000000 | 0.000000 | 978.000000 | 5604 |  | CORR | GENE | 04:38 | 04:55 | 05:19 | 87 | 511 | 11.000000 | EXT | - |  | (c)
62268.432000 | 1.195000 | 1.184000 | -10.255000 | -10.266000 | -2106.000000 | -1939.000000 | -1963.000000 | 21.565202 | 1184.000000 | 5604 |  | CORR | СIGR | 06:27 | 06:54 | 06:50 | 40 | 286 | 10.000000 | EXT | - |  | (c)
62268.475000 | 1.238000 | 1.236000 | -10.212000 | -10.214000 | -2185.000000 | -2099.000000 | -2123.000000 | 8.693826 | 1236.000000 | 5604 |  | CORR | СIGR | 06:14 | 06:28 | 06:25 | 22 | 125 | 10.000000 | EXT | - |  | (c)
62268.552000 | 1.315000 | 1.216000 | -10.135000 | -10.234000 | -1610.000000 | -1602.000000 | -1600.000000 | 50.891188 | 1216.000000 | 5604 |  | CORR | AXGR | 07:47 | 07:49 | 07:49 | 141 | 21 | 13.000000 | EXT | - |  | (c)
62269.230000 | 1.993000 | 1.965000 | -9.457000 | -9.485000 | 2225.000000 | -2159.000000 | -2091.000000 | 11.235822 | 1965.000000 | 5604 |  | CORR | СIGR | 06:06 | 06:19 | 06:30 | 44 | 290 | 10.000000 | EXT | - |  | (c)
62269.724000 | 2.487000 | 2.441000 | -8.963000 | -9.009000 | 1196.000000 | 1452.000000 | 1549.000000 | 0.000000 | 2441.000000 | 5604 |  | CORR | GENE | 03:20 | 04:02 | 04:17 | 95 | 706 | 10.000000 | EXT | - |  | (c)
62270.837000 | 3.600000 | 3.362000 | -7.850000 | -8.088000 | 1183.000000 | 1235.000000 | 1227.000000 | 73.770859 | 3362.000000 | 5604 |  | CORR | GENE | 03:18 | 03:27 | 03:25 | 981 | 89 | 9.000000 | EXT | - |  | (c)
62273.823000 | 6.586000 | 6.381000 | -4.864000 | -5.069000 | -1978.000000 | -1614.000000 | -1774.000000 | 36.816227 | 3066.000000 | 5604 |  | CORR | GENE | 06:48 | 07:47 | 07:21 | 2003 | 408 | 10.000000 | EXT | - |  | (c)
62276.030000 | 8.793000 | 8.783000 | -2.657000 | -2.667000 | -1795.000000 | -1672.000000 | -1717.000000 | 41.457328 | 2622.000000 | 5604 |  | CORR | GENE | 07:17 | 07:37 | 07:30 | 45 | 157 | 10.000000 | EXT | - |  | (c)
62277.369000 | 10.132000 | 9.638000 | -1.318000 | -1.812000 | -1376.000000 | -1354.000000 | -1313.000000 | 74.083138 | 1098.000000 | 5604 |  | CORR | GENE | 08:25 | 08:29 | 08:35 | 714 | 128 | 9.000000 | EXT | - |  | (c)
62277.512000 | 10.275000 | 10.212000 | -1.175000 | -1.238000 | -1743.000000 | -1713.000000 | -1613.000000 | 49.849949 | 1153.000000 | 5604 |  | CORR | GENE | 07:26 | 07:31 | 07:47 | 85 | 261 | 11.000000 | EXT | - |  | (c)
62277.620000 | 10.383000 | 9.911000 | -1.067000 | -1.539000 | -2071.000000 | -1965.000000 | -2000.000000 | 18.570575 | 895.000000 | 5604 |  | CORR | GENE | 06:33 | 06:50 | 06:44 | 644 | 141 | 9.000000 | EXT | - |  | (c)
62277.864000 | 10.627000 | 10.578000 | -0.823000 | -0.872000 | -1752.000000 | -1688.000000 | -1648.000000 | 47.025510 | 802.000000 | 5604 |  | CORR | GENE | 07:24 | 07:35 | 07:41 | 70 | 209 | 11.000000 | EXT | - |  | (c)
62278.613000 | 11.376000 | 11.344000 | -0.074000 | -0.106000 | -2065.000000 | -1728.000000 | -1817.000000 | 33.387500 | 39.000000 | 5604 |  | CORR | GENE | 06:34 | 07:28 | 07:14 | 67 | 497 | 12.000000 | EXT | - |  | (c)
62278.687000 | 0.000000 | -0.021000 | -11.310000 | -11.331000 | 323.000000 | 427.000000 | 429.000000 | 26.036622 |  | 5605 | Смещение кромок | GWAN |  | 02:08 | 02:25 | 02:25 | 0 | 212 | 3.259000 | EXT | Смещение кромок. Вовнутрь. Величина смещения - 3.3 мм. |  | (c)
62278.687000 | 0.000000 | -0.016000 | -11.310000 | -11.326000 | 619.000000 | 732.000000 | 742.000000 | 49.941082 |  | 5605 | Смещение кромок | GWAN |  | 02:56 | 03:14 | 03:16 | 0 | 247 | 3.214000 | EXT | Смещение кромок. Наружу. Величина смещения - 3.2 мм. |  | (c)
62278.687000 | 0.000000 | -0.029000 | -11.310000 | -11.339000 | -2000.000000 | -1903.000000 | -1820.000000 | 33.126479 |  | 5605 | Смещение кромок | GWAN |  | 07:53 | 08:09 | 08:22 | 0 | 360 | 2.502814 | EXT | Смещение кромок. Вовнутрь. Величина смещения - 2.5 мм. |  | (c)
62278.687000 | 0.000000 | -0.056000 | -11.310000 | -11.366000 | -1559.000000 | -1255.000000 | -1341.000000 | 71.760105 |  | 5605 | Смещение кромок | GWAN |  | 09:04 | 09:54 | 09:40 | 0 | 436 | 3.559000 | EXT | Смещение кромок. Наружу. Величина смещения - 3.6 мм. |  | (c)
62280.363000 | 1.676000 | 1.637000 | -9.634000 | -9.673000 | 1426.000000 | 1489.000000 | 1511.000000 | 44.247604 | 1637.000000 | 5605 |  | CORR | СIGR | 05:06 | 05:16 | 05:20 | 44 | 171 | 14.000000 | EXT | - |  | (c)
62280.827000 | 2.140000 | 2.112000 | -9.170000 | -9.198000 | 1696.000000 | 2122.000000 | 1950.000000 | 0.000000 | 2112.000000 | 5605 |  | CORR | GENE | 05:50 | 06:59 | 06:31 | 73 | 508 | 10.000000 | EXT | - |  | (c)
62287.427000 | 8.740000 | 8.702000 | -2.570000 | -2.608000 | 1395.000000 | 1454.000000 | 1515.000000 | 38.396978 | 2567.000000 | 5605 |  | CORR | СIGR | 05:01 | 05:11 | 05:21 | 41 | 240 | 10.000000 | EXT | - |  | (c)
62288.200000 | 9.513000 | 9.451000 | -1.797000 | -1.859000 | 1796.000000 | 1972.000000 | 1988.000000 | 0.000000 | 1656.000000 | 5605 |  | CORR | GENE | 06:06 | 06:34 | 06:37 | 203 | 384 | 10.000000 | EXT | - |  | (c)
62288.841000 | 10.154000 | 9.915000 | -1.156000 | -1.395000 | 1628.000000 | 1694.000000 | 1687.000000 | 34.400043 | 1070.000000 | 5605 |  | CORR | GENE | 05:39 | 05:49 | 05:48 | 325 | 118 | 10.000000 | EXT | - |  | (c)
62288.906000 | 10.219000 | 10.169000 | -1.091000 | -1.141000 | 1350.000000 | 1423.000000 | 1462.000000 | 43.916089 | 1077.000000 | 5605 |  | CORR | GENE | 04:54 | 05:06 | 05:12 | 64 | 225 | 9.000000 | EXT | - |  | (c)
62289.022000 | 10.335000 | 10.325000 | -0.975000 | -0.985000 | 1429.000000 | 1505.000000 | 1499.000000 | 47.715594 | 958.000000 | 5605 |  | CORR | СIGR | 05:07 | 05:19 | 05:18 | 27 | 140 | 9.000000 | EXT | - |  | (c)
62289.105000 | 10.418000 | 8.896000 | -0.892000 | -2.414000 | -2071.000000 | -2041.000000 | -1993.000000 | 19.181245 | 625.000000 | 5605 |  | CORR | GENE | 07:42 | 07:47 | 07:54 | 1789 | 157 | 10.000000 | EXT | - |  | (c)
62289.130000 | 10.443000 | 10.395000 | -0.867000 | -0.915000 | 1566.000000 | 1734.000000 | 1695.000000 | 22.297671 | 867.000000 | 5605 |  | CORR | GENE | 05:29 | 05:56 | 05:50 | 48 | 259 | 10.000000 | EXT | - |  | (c)
62289.292000 | 10.605000 | 10.531000 | -0.705000 | -0.779000 | 1309.000000 | 1400.000000 | 1482.000000 | 32.448652 | 689.000000 | 5605 |  | CORR | GENE | 04:47 | 05:02 | 05:15 | 90 | 346 | 10.000000 | EXT | - |  | (c)
62289.474000 | 10.787000 | 10.484000 | -0.523000 | -0.826000 | -2186.000000 | -2163.000000 | -2135.000000 | 7.722089 | 110.000000 | 5605 |  | CORR | GENE | 07:23 | 07:27 | 07:32 | 716 | 103 | 10.000000 | EXT | - |  | (c)
62289.668000 | 10.981000 | 10.876000 | -0.329000 | -0.434000 | 1717.000000 | 1755.000000 | 1799.000000 | 21.586727 | 199.000000 | 5605 |  | CORR | GENE | 05:53 | 05:59 | 06:06 | 235 | 164 | 8.000000 | EXT | - |  | (c)
62289.997000 | 0.000000 | -0.012000 | -11.180000 | -11.192000 | 1718.000000 | 1877.000000 | 2215.000000 | 1718.000000 |  | 5606 | Нарушение формы кольцевого шва | GWAN |  | 03:21 | 03:47 | 04:41 | 0 | 994 |  | EXT | Нарушение формы кольцевого шва |  | (c)
62289.997000 | 0.000000 | -0.005000 | -11.180000 | -11.185000 | -1480.000000 | -1361.000000 | -1381.000000 | 1282.000000 |  | 5606 | Смещение кромок | GWAN |  | 06:45 | 07:04 | 07:01 | 0 | 197 | 2.393000 | EXT | Смещение кромок. Вовнутрь. Величина смещения - 2.4 мм. |  | (c)
62289.997000 | 0.000000 | -0.020000 | -11.180000 | -11.200000 | -1122.000000 | -1056.000000 | -1051.000000 | 980.000000 |  | 5606 | Смещение кромок | GWAN |  | 07:43 | 07:54 | 07:54 | 0 | 142 | 2.611000 | EXT | Смещение кромок. Наружу. Величина смещения - 2.6 мм. |  | (c)
62289.997000 | 0.000000 | -0.030000 | -11.180000 | -11.210000 | -893.000000 | -565.000000 | -637.000000 | 382.000000 |  | 5606 | Смещение кромок | GWAN |  | 08:20 | 09:13 | 09:01 | 0 | 511 | 2.839000 | EXT | Смещение кромок. Вовнутрь. Величина смещения - 2.8 мм. |  | (c)
62289.997000 | 0.000000 | -0.024000 | -11.180000 | -11.204000 | -268.000000 | -79.000000 | 228.000000 | 0.000000 |  | 5606 | Смещение кромок | GWAN |  | 10:01 | 10:31 | 11:21 | 0 | 992 | 2.687554 | EXT | Смещение кромок. Наружу. Величина смещения - 2.7 мм. |  | (c)
62290.410000 | 0.413000 | 0.090000 | -10.767000 | -11.090000 | -2086.000000 | -1812.000000 | -1850.000000 | 1614.000000 | 90.000000 | 5606 |  | CORR | GENE | 05:07 | 05:52 | 05:45 | 592 | 472 | 10.000000 | EXT | - |  | (c)
62296.187000 | 6.190000 | 5.999000 | -4.990000 | -5.181000 | 1582.000000 | 1946.000000 | 1875.000000 | 1582.000000 | 3460.000000 | 5606 |  | CORR | GENE | 02:59 | 03:58 | 03:46 | 1721 | 585 | 10.000000 | EXT | - |  | (c)
62296.338000 | 6.341000 | 6.112000 | -4.839000 | -5.068000 | -1084.000000 | -1007.000000 | -935.000000 | 785.000000 | 3939.000000 | 5606 |  | CORR | GENE | 07:49 | 08:01 | 08:13 | 1129 | 299 | 10.000000 | EXT | - |  | (c)
62298.757000 | 8.760000 | 8.584000 | -2.420000 | -2.596000 | -2008.000000 | -1941.000000 | -1936.000000 | 1865.000000 | 1758.000000 | 5606 |  | CORR | GENE | 05:20 | 05:31 | 05:31 | 838 | 143 | 10.000000 | EXT | - |  | (c)
62300.772000 | 10.775000 | 10.754000 | -0.405000 | -0.426000 | -1891.000000 | -1847.000000 | -1827.000000 | 1762.000000 | 402.000000 | 5606 |  | CORR | СIGR | 05:39 | 05:46 | 05:49 | 24 | 129 | 11.000000 | EXT | - |  | (c)
62301.177000 | 0.000000 | -0.015000 | -11.340000 | -11.355000 | 1846.000000 | -2089.000000 | -2187.000000 | 1758.000000 |  | 5607 | Смещение кромок | GWAN |  | 04:22 | 05:47 | 05:31 | 0 | 857 | 2.566000 | EXT | Смещение кромок. Наружу. Величина смещения - 2.6 мм. |  | (c)
62301.886000 | 0.709000 | 0.653000 | -10.631000 | -10.687000 | 1768.000000 | 2007.000000 | 1975.000000 | 1768.000000 | 653.000000 | 5607 |  | CORR | GENE | 04:09 | 04:48 | 04:43 | 112 | 414 | 10.000000 | EXT | - |  | (c)
62303.615000 | 2.438000 | 2.423000 | -8.902000 | -8.917000 | 1966.000000 | 2046.000000 | 2062.000000 | 1966.000000 | 2423.000000 | 5607 |  | GOUG | СIGR | 04:41 | 04:54 | 04:57 | 27 | 192 | 13.000000 | EXT | -. Задир. |  | (c)
62311.620000 | 10.443000 | 10.441000 | -0.897000 | -0.899000 | -999.000000 | -952.000000 | -948.000000 | 898.000000 | 875.000000 | 5607 |  | CORR | СIGR | 08:43 | 08:50 | 08:51 | 24 | 101 | 15.000000 | EXT | - |  | (c)
62312.517000 | 0.000000 | -0.025000 | -11.640000 | -11.665000 | -230.000000 | -137.000000 | 17.000000 | 0.000000 |  | 5608 | Смещение кромок | GWAN |  | 02:14 | 02:29 | 02:54 | 0 | 494 | 3.173000 | EXT | Смещение кромок. Вовнутрь. Величина смещения - 3.2 мм. |  | (c)
62312.632000 | 0.115000 | 0.039000 | -11.525000 | -11.601000 | 1127.000000 | 1346.000000 | 1369.000000 | 30.577712 | 39.000000 | 5608 |  | CORR | GENE | 05:53 | 06:28 | 06:32 | 113 | 483 | 15.000000 | EXT | - |  | (c)
62313.182000 | 0.665000 | 0.631000 | -10.975000 | -11.009000 | 1094.000000 | 1345.000000 | 1380.000000 | 22.588583 | 631.000000 | 5608 |  | CORR | GENE | 05:48 | 06:28 | 06:34 | 89 | 571 | 12.000000 | EXT | - |  | (c)
62313.710000 | 1.193000 | 1.173000 | -10.447000 | -10.467000 | 102.000000 | 271.000000 | 216.000000 | 8.240645 | 1173.000000 | 5608 |  | CORR | СIGR | 03:08 | 03:35 | 03:26 | 37 | 227 | 10.000000 | EXT | - |  | (c)
62313.714000 | 1.197000 | 1.168000 | -10.443000 | -10.472000 | 410.000000 | 463.000000 | 508.000000 | 33.095715 | 1168.000000 | 5608 |  | CORR | СIGR | 03:57 | 04:06 | 04:13 | 38 | 195 | 14.000000 | EXT | - |  | (c)
62313.913000 | 1.396000 | 1.354000 | -10.244000 | -10.286000 | 1042.000000 | 1324.000000 | 1272.000000 | 40.342204 | 1354.000000 | 5608 |  | CORR | GENE | 05:39 | 06:25 | 06:16 | 103 | 459 | 19.000000 | EXT | - |  | (c)
62314.492000 | 1.975000 | 1.674000 | -9.665000 | -9.966000 | 1640.000000 | 1746.000000 | 1763.000000 | 17.743181 | 1674.000000 | 5608 |  | CORR | GENE | 07:16 | 07:33 | 07:36 | 1229 | 247 | 9.000000 | EXT | - |  | (c)
62314.631000 | 2.114000 | 1.882000 | -9.526000 | -9.758000 | 149.000000 | 253.000000 | 366.000000 | 12.039975 | 1882.000000 | 5608 |  | CORR | GENE | 03:15 | 03:32 | 03:50 | 513 | 433 | 9.000000 | EXT | - |  | (c)
62316.374000 | 3.857000 | 3.345000 | -7.783000 | -8.295000 | 2186.000000 | 2193.000000 | 2222.000000 | 0.000000 | 3345.000000 | 5608 |  | CORR | GENE | 08:44 | 08:45 | 08:50 | 1916 | 72 | 10.000000 | EXT | - |  | (c)
62316.399000 | 3.882000 | 3.832000 | -7.758000 | -7.808000 | 300.000000 | 545.000000 | 531.000000 | 24.218905 | 3832.000000 | 5608 |  | CORR | GENE | 03:40 | 04:19 | 04:17 | 100 | 461 | 11.000000 | EXT | - |  | (c)
62317.274000 | 4.757000 | 4.524000 | -6.883000 | -7.116000 | 46.000000 | 73.000000 | 71.000000 | 3.751278 | 4524.000000 | 5608 |  | CORR | GENE | 02:59 | 03:03 | 03:03 | 1035 | 49 | 10.000000 | EXT | - |  | (c)
62317.351000 | 4.834000 | 4.783000 | -6.806000 | -6.857000 | 1732.000000 | 1865.000000 | 1907.000000 | 0.000000 | 4783.000000 | 5608 |  | CORR | GENE | 07:31 | 07:52 | 07:59 | 105 | 350 | 10.000000 | EXT | - |  | (c)
62318.429000 | 5.912000 | 5.743000 | -5.728000 | -5.897000 | 2183.000000 | 2195.000000 | 2198.000000 | 0.194810 | 5410.000000 | 5608 |  | CORR | AXGR | 08:44 | 08:46 | 08:46 | 487 | 30 | 10.000000 | EXT | - |  | (c)
62318.443000 | 5.926000 | 5.888000 | -5.714000 | -5.752000 | 1589.000000 | 1799.000000 | 1793.000000 | 2.373663 | 5693.000000 | 5608 |  | CORR | GENE | 07:08 | 07:42 | 07:41 | 59 | 408 | 13.000000 | EXT | - |  | (c)
62318.468000 | 5.951000 | 5.906000 | -5.689000 | -5.734000 | 110.000000 | 355.000000 | 356.000000 | 8.881911 | 5646.000000 | 5608 |  | CORR | GENE | 03:09 | 03:49 | 03:49 | 88 | 492 | 9.000000 | EXT | - |  | (c)
62318.921000 | 6.404000 | 6.382000 | -5.236000 | -5.258000 | 1681.000000 | 1859.000000 | 1827.000000 | 9.111970 | 5175.000000 | 5608 |  | CORR | GENE | 07:23 | 07:51 | 07:46 | 83 | 291 | 10.000000 | EXT | - |  | (c)
62319.782000 | 7.265000 | 6.660000 | -4.375000 | -4.980000 | 2172.000000 | 2203.000000 | 2206.000000 | 0.000000 | 2818.000000 | 5608 |  | CORR | GENE | 08:42 | 08:47 | 08:47 | 2162 | 67 | 11.000000 | EXT | - |  | (c)
62321.492000 | 8.975000 | 8.887000 | -2.665000 | -2.753000 | 1568.000000 | 1587.000000 | 1589.000000 | 48.371683 | 2563.000000 | 5608 |  | CORR | AXGR | 07:04 | 07:07 | 07:08 | 190 | 42 | 11.000000 | EXT | - |  | (c)
62321.754000 | 9.237000 | 9.212000 | -2.403000 | -2.428000 | 269.000000 | 535.000000 | 530.000000 | 21.712887 | 2344.000000 | 5608 |  | CORR | GENE | 03:35 | 04:18 | 04:17 | 84 | 522 | 10.000000 | EXT | - |  | (c)
62321.862000 | 9.345000 | 9.093000 | -2.295000 | -2.547000 | 2183.000000 | 2194.000000 | 2202.000000 | 0.000000 | 1555.000000 | 5608 |  | CORR | AXGR | 08:44 | 08:45 | 08:47 | 992 | 38 | 10.000000 | EXT | - |  | (c)
62322.118000 | 9.601000 | 9.568000 | -2.039000 | -2.072000 | 133.000000 | 513.000000 | 413.000000 | 10.746087 | 1977.000000 | 5608 |  | CORR | GENE | 03:13 | 04:14 | 03:58 | 95 | 559 | 11.000000 | EXT | - |  | (c)
62322.360000 | 9.843000 | 9.806000 | -1.797000 | -1.834000 | 315.000000 | 360.000000 | 438.000000 | 25.429379 | 1781.000000 | 5608 |  | CORR | GENE | 03:42 | 03:49 | 04:02 | 53 | 245 | 10.000000 | EXT | - |  | (c)
62322.527000 | 10.010000 | 9.928000 | -1.630000 | -1.712000 | 32.000000 | 357.000000 | 434.000000 | 2.591765 | 1436.000000 | 5608 |  | CORR | GENE | 02:56 | 03:49 | 04:01 | 276 | 803 | 10.000000 | EXT | - |  | (c)
62322.648000 | 10.131000 | 10.025000 | -1.509000 | -1.615000 | 1006.000000 | 1263.000000 | 1259.000000 | 37.679161 | 1470.000000 | 5608 |  | CORR | GENE | 05:34 | 06:15 | 06:14 | 145 | 505 | 10.000000 | EXT | - |  | (c)
62322.895000 | 10.378000 | 10.310000 | -1.262000 | -1.330000 | 119.000000 | 217.000000 | 382.000000 | 9.612516 | 1237.000000 | 5608 |  | CORR | GENE | 03:10 | 03:26 | 03:53 | 93 | 526 | 10.000000 | EXT | - |  | (c)
62323.603000 | 11.086000 | 10.899000 | -0.554000 | -0.741000 | -444.000000 | -71.000000 | 198.000000 | 0.000000 | 358.000000 | 5608 |  | CORR | GENE | 01:40 | 02:40 | 03:23 | 383 | 1283 | 10.000000 | EXT | - |  | (c)
62324.041000 | 11.524000 | 11.326000 | -0.116000 | -0.314000 | 2139.000000 | 2170.000000 | 2171.000000 | 0.000000 | 24.000000 | 5608 |  | CORR | GENE | 08:36 | 08:42 | 08:42 | 290 | 63 | 13.000000 | EXT | - |  | (c)
62324.157000 | 0.000000 | -0.030000 | -11.505000 | -11.535000 | 1069.000000 | 1185.000000 | 1188.000000 | 74.482032 |  | 5609 | Смещение кромок | GWAN |  | 00:09 | 00:28 | 00:28 | 0 | 238 | 4.283000 | EXT | Смещение кромок. Наружу. Величина смещения - 4.3 мм. |  | (c)
62324.157000 | 0.000000 | -0.020000 | -11.505000 | -11.525000 | 1418.000000 | 1499.000000 | 1524.000000 | 48.476578 |  | 5609 | Смещение кромок | GWAN |  | 01:05 | 01:19 | 01:23 | 0 | 212 | 2.289000 | EXT | Смещение кромок. Вовнутрь. Величина смещения - 2.3 мм. |  | (c)
62324.157000 | 0.000000 | -0.030000 | -11.505000 | -11.535000 | 1990.000000 | -2166.000000 | -2143.000000 | 0.000000 |  | 5609 | Смещение кромок | GWAN |  | 02:38 | 03:27 | 03:31 | 0 | 656 | 4.079000 | EXT | Смещение кромок. Наружу. Величина смещения - 4.1 мм. |  | (c)
62324.157000 | 0.000000 | -0.033000 | -11.505000 | -11.538000 | -1205.000000 | -769.000000 | -767.000000 | 0.000000 |  | 5609 | Нарушение формы кольцевого шва | GWAN |  | 06:02 | 07:12 | 07:13 | 0 | 877 |  | EXT | Нарушение формы кольцевого шва |  | (c)
62324.157000 | 0.000000 | -0.035000 | -11.505000 | -11.540000 | -55.000000 | 90.000000 | 75.000000 | 6.030225 |  | 5609 | Смещение кромок | GWAN |  | 09:08 | 09:31 | 09:29 | 0 | 258 | 2.958000 | EXT | Смещение кромок. Наружу. Величина смещения - 3 мм. |  | (c)
62324.157000 | 0.000000 | -0.035000 | -11.505000 | -11.540000 | 288.000000 | 477.000000 | 451.000000 | 36.381796 |  | 5609 | Смещение кромок | GWAN |  | 10:03 | 10:34 | 10:29 | 0 | 325 | 3.167000 | EXT | Смещение кромок. Вовнутрь. Величина смещения - 3.2 мм. |  | (c)
62324.179000 | 0.022000 | 0.022000 | -11.483000 | -11.483000 | 2208.000000 | -2029.000000 | -1828.000000 | 0.000000 | 22.000000 | 5609 |  | CORR | GENE | 03:13 | 03:49 | 04:22 | 107 | 849 | 15.000000 | EXT | - |  | (c)
62324.194000 | 0.037000 | 0.018000 | -11.468000 | -11.487000 | -1169.000000 | -346.000000 | -256.000000 | 0.000000 | 18.000000 | 5609 |  | CORR | GENE | 06:08 | 08:21 | 08:35 | 68 | 1825 | 12.000000 | EXT | - |  | (c)
62324.392000 | 0.235000 | 0.198000 | -11.270000 | -11.307000 | 1861.000000 | 2002.000000 | 2044.000000 | 0.343766 | 198.000000 | 5609 |  | CORR | GENE | 02:17 | 02:40 | 02:46 | 72 | 365 | 15.000000 | EXT | - |  | (c)
62324.454000 | 0.297000 | 0.239000 | -11.208000 | -11.266000 | -2077.000000 | -1925.000000 | -1900.000000 | 12.406562 | 239.000000 | 5609 |  | CORR | GENE | 03:41 | 04:06 | 04:10 | 79 | 353 | 10.000000 | EXT | - |  | (c)
62324.815000 | 0.658000 | 0.339000 | -10.847000 | -11.166000 | -2142.000000 | -2140.000000 | -2129.000000 | 7.104704 | 339.000000 | 5609 |  | CORR | AXGR | 03:31 | 03:31 | 03:33 | 370 | 26 | 11.000000 | EXT | - |  | (c)
62324.849000 | 0.692000 | 0.668000 | -10.813000 | -10.837000 | 2109.000000 | 2205.000000 | 2202.000000 | 0.000000 | 668.000000 | 5609 |  | CORR | GENE | 02:57 | 03:12 | 03:12 | 49 | 186 | 11.000000 | EXT | - |  | (c)
62325.072000 | 0.915000 | 0.893000 | -10.590000 | -10.612000 | -2178.000000 | -2106.000000 | -2083.000000 | 4.256036 | 893.000000 | 5609 |  | CORR | СIGR | 03:25 | 03:37 | 03:40 | 39 | 190 | 10.000000 | EXT | - |  | (c)
62325.879000 | 1.722000 | 1.005000 | -9.783000 | -10.500000 | -2193.000000 | -2188.000000 | -2109.000000 | 3.045562 | 1005.000000 | 5609 |  | CORR | GENE | 03:23 | 03:24 | 03:36 | 1507 | 168 | 10.000000 | EXT | - |  | (c)
62326.085000 | 1.928000 | 1.288000 | -9.577000 | -10.217000 | -76.000000 | -55.000000 | -48.000000 | 0.000000 | 1288.000000 | 5609 |  | CORR | GENE | 09:04 | 09:08 | 09:09 | 700 | 56 | 9.000000 | EXT | - |  | (c)
62326.710000 | 2.553000 | 2.521000 | -8.952000 | -8.984000 | -956.000000 | -722.000000 | -798.000000 | 38.865414 | 2521.000000 | 5609 |  | CORR | GENE | 06:42 | 07:20 | 07:08 | 105 | 316 | 9.000000 | EXT | - |  | (c)
62326.872000 | 2.715000 | 2.549000 | -8.790000 | -8.956000 | -2184.000000 | -2150.000000 | -2053.000000 | 3.771846 | 2549.000000 | 5609 |  | CORR | GENE | 03:24 | 03:30 | 03:45 | 647 | 261 | 12.000000 | EXT | - |  | (c)
62327.538000 | 3.381000 | 3.218000 | -8.124000 | -8.287000 | -890.000000 | -679.000000 | -706.000000 | 27.259127 | 3218.000000 | 5609 |  | CORR | GENE | 06:53 | 07:27 | 07:23 | 182 | 368 | 10.000000 | EXT | - |  | (c)
62327.955000 | 3.798000 | 3.678000 | -7.707000 | -7.827000 | -2168.000000 | -2161.000000 | -2142.000000 | 5.063019 | 3678.000000 | 5609 |  | CORR | GENE | 03:27 | 03:28 | 03:31 | 516 | 51 | 11.000000 | EXT | - |  | (c)
62329.038000 | 4.881000 | 4.820000 | -6.624000 | -6.685000 | -701.000000 | -507.000000 | -532.000000 | 15.782095 | 4820.000000 | 5609 |  | CORR | GENE | 07:24 | 07:55 | 07:51 | 83 | 337 | 8.000000 | EXT | - |  | (c)
62329.080000 | 4.923000 | 4.908000 | -6.582000 | -6.597000 | -1088.000000 | -934.000000 | -966.000000 | 58.247267 | 4908.000000 | 5609 |  | CORR | СIGR | 06:21 | 06:46 | 06:41 | 39 | 244 | 10.000000 | EXT | - |  | (c)
62329.225000 | 5.068000 | 5.004000 | -6.437000 | -6.501000 | -1378.000000 | -996.000000 | -1144.000000 | 54.656193 | 5004.000000 | 5609 |  | CORR | GENE | 05:34 | 06:36 | 06:12 | 115 | 467 | 10.000000 | EXT | - |  | (c)
62329.244000 | 5.087000 | 4.251000 | -6.418000 | -7.254000 | -235.000000 | -189.000000 | -166.000000 | 2.296259 | 4251.000000 | 5609 |  | CORR | GENE | 08:39 | 08:46 | 08:50 | 1017 | 138 | 9.000000 | EXT | - |  | (c)
62329.553000 | 5.396000 | 5.363000 | -6.109000 | -6.142000 | -723.000000 | -600.000000 | -594.000000 | 27.218778 | 5363.000000 | 5609 |  | CORR | GENE | 07:20 | 07:40 | 07:41 | 52 | 257 | 10.000000 | EXT | - |  | (c)
62329.815000 | 5.658000 | 5.601000 | -5.847000 | -5.904000 | -767.000000 | -688.000000 | -642.000000 | 31.737881 | 5601.000000 | 5609 |  | CORR | GENE | 07:13 | 07:26 | 07:33 | 81 | 249 | 12.000000 | EXT | - |  | (c)
62330.036000 | 5.879000 | 5.862000 | -5.626000 | -5.643000 | -1563.000000 | -1435.000000 | -1420.000000 | 53.885479 | 5600.000000 | 5609 |  | CORR | СIGR | 05:04 | 05:25 | 05:27 | 43 | 286 | 11.000000 | EXT | - |  | (c)
62332.515000 | 8.358000 | 8.276000 | -3.147000 | -3.229000 | -1262.000000 | -878.000000 | -844.000000 | 0.749742 | 2949.000000 | 5609 |  | CORR | GENE | 05:53 | 06:55 | 07:00 | 280 | 835 | 10.000000 | EXT | - |  | (c)
62333.054000 | 8.897000 | 8.810000 | -2.608000 | -2.695000 | -805.000000 | -710.000000 | -485.000000 | 0.000000 | 2543.000000 | 5609 |  | CORR | GENE | 07:07 | 07:22 | 07:58 | 152 | 639 | 11.000000 | EXT | - |  | (c)
62333.391000 | 9.234000 | 9.188000 | -2.271000 | -2.317000 | -876.000000 | -693.000000 | -711.000000 | 30.729153 | 2229.000000 | 5609 |  | CORR | GENE | 06:55 | 07:25 | 07:22 | 88 | 330 | 12.000000 | EXT | - |  | (c)
62333.797000 | 9.640000 | 9.578000 | -1.865000 | -1.927000 | -763.000000 | -649.000000 | -612.000000 | 25.120622 | 1843.000000 | 5609 |  | CORR | GENE | 07:14 | 07:32 | 07:38 | 84 | 301 | 14.000000 | EXT | - |  | (c)
62334.143000 | 9.986000 | 9.928000 | -1.519000 | -1.577000 | -716.000000 | -436.000000 | -530.000000 | 12.854484 | 1498.000000 | 5609 |  | CORR | GENE | 07:21 | 08:06 | 07:51 | 79 | 371 | 10.000000 | EXT | - |  | (c)
62334.382000 | 10.225000 | 10.115000 | -1.280000 | -1.390000 | -1260.000000 | -1073.000000 | -853.000000 | 3.251388 | 1256.000000 | 5609 |  | CORR | GENE | 05:53 | 06:23 | 06:59 | 134 | 813 | 10.000000 | EXT | - |  | (c)
62335.662000 | 0.000000 | -0.025000 | -11.565000 | -11.590000 | 1004.000000 | 1094.000000 | 1083.000000 | 86.307510 |  | 5610 | Смещение кромок | GWAN |  | 01:53 | 02:07 | 02:06 | 0 | 157 | 3.245000 | EXT | Смещение кромок. Вовнутрь. Величина смещения - 3.2 мм. |  | (c)
62335.662000 | 0.000000 | -0.050000 | -11.565000 | -11.615000 | -625.000000 | -434.000000 | -410.000000 | 0.000000 |  | 5610 | Смещение кромок | GWAN |  | 09:30 | 10:01 | 10:05 | 0 | 430 | 3.412000 | EXT | Смещение кромок. Наружу. Величина смещения - 3.4 мм. |  | (c)
62336.072000 | 0.410000 | 0.298000 | -11.155000 | -11.267000 | -1678.000000 | -1518.000000 | -1434.000000 | 44.626133 | 298.000000 | 5610 |  | CORR | GENE | 06:40 | 07:06 | 07:19 | 154 | 487 | 12.000000 | EXT | - |  | (c)
62336.240000 | 0.578000 | 0.507000 | -10.987000 | -11.058000 | 1736.000000 | 1854.000000 | 1838.000000 | 23.442186 | 507.000000 | 5610 |  | CORR | GENE | 03:51 | 04:10 | 04:08 | 946 | 204 | 9.000000 | EXT | - |  | (c)
62336.977000 | 1.315000 | 1.297000 | -10.250000 | -10.268000 | -1877.000000 | -1728.000000 | -1733.000000 | 28.567175 | 1297.000000 | 5610 |  | CORR | GENE | 06:08 | 06:32 | 06:31 | 57 | 288 | 14.000000 | EXT | - |  | (c)
62340.719000 | 5.057000 | 5.034000 | -6.508000 | -6.531000 | -2202.000000 | -2099.000000 | -2102.000000 | 2.340233 | 5034.000000 | 5610 |  | CORR | СIGR | 05:16 | 05:32 | 05:32 | 37 | 200 | 10.000000 | EXT | - |  | (c)
62340.735000 | 5.073000 | 5.045000 | -6.492000 | -6.520000 | 1920.000000 | 1984.000000 | 2008.000000 | 10.894285 | 5045.000000 | 5610 |  | CORR | GENE | 04:21 | 04:31 | 04:35 | 104 | 176 | 13.000000 | EXT | - |  | (c)
62341.026000 | 5.364000 | 5.202000 | -6.201000 | -6.363000 | 1938.000000 | 2134.000000 | 2048.000000 | 5.853076 | 5202.000000 | 5610 |  | CORR | GENE | 04:24 | 04:55 | 04:41 | 209 | 220 | 13.000000 | EXT | - |  | (c)
62342.922000 | 7.260000 | 7.202000 | -4.305000 | -4.363000 | -2155.000000 | -2107.000000 | -2076.000000 | 6.133052 | 4283.000000 | 5610 |  | CORR | GENE | 05:23 | 05:31 | 05:36 | 80 | 157 | 10.000000 | EXT | - |  | (c)
62342.973000 | 7.311000 | 7.267000 | -4.254000 | -4.298000 | 1734.000000 | 1986.000000 | 1947.000000 | 5.648897 | 4208.000000 | 5610 |  | CORR | GENE | 03:51 | 04:31 | 04:25 | 90 | 427 | 14.000000 | EXT | - |  | (c)
62343.194000 | 7.532000 | 7.435000 | -4.033000 | -4.130000 | 1926.000000 | 2022.000000 | 2065.000000 | 2.178870 | 3910.000000 | 5610 |  | CORR | GENE | 04:22 | 04:37 | 04:44 | 220 | 278 | 13.000000 | EXT | - |  | (c)
62343.532000 | 7.870000 | 7.819000 | -3.695000 | -3.746000 | 931.000000 | 982.000000 | 957.000000 | 77.190373 | 3683.000000 | 5610 |  | DENT |  | 01:41 | 01:49 | 01:45 | 63 | 52 | 0.140845 |  | - |  | (c)
62344.158000 | 8.496000 | 8.388000 | -3.069000 | -3.177000 | 1401.000000 | 1495.000000 | 1457.000000 | 57.860684 | 3047.000000 | 5610 |  | DENT |  | 02:57 | 03:12 | 03:06 | 130 | 113 | 0.281690 |  | -. Аномалия находится вблизи дефекта потери металла. |  | (c)
62344.169000 | 8.507000 | 8.497000 | -3.058000 | -3.068000 | 1438.000000 | 1502.000000 | 1502.000000 | 53.537173 | 3037.000000 | 5610 |  | GOUG | СIGR | 03:03 | 03:13 | 03:13 | 31 | 129 | 10.000000 | EXT | -. Задир. |  | (c)
62344.349000 | 8.687000 | 8.647000 | -2.878000 | -2.918000 | -1879.000000 | -1685.000000 | -1742.000000 | 28.405778 | 2875.000000 | 5610 |  | CORR | СIGR | 06:08 | 06:39 | 06:30 | 43 | 273 | 10.000000 | EXT | - |  | (c)
62344.417000 | 8.755000 | 8.747000 | -2.810000 | -2.818000 | 1341.000000 | 1404.000000 | 1409.000000 | 60.882206 | 2801.000000 | 5610 |  | GOUG | СIGR | 02:47 | 02:58 | 02:58 | 17 | 135 | 8.000000 | EXT | -. Задир. |  | (c)
62344.432000 | 8.770000 | 8.719000 | -2.795000 | -2.846000 | 1393.000000 | 1420.000000 | 1412.000000 | 64.558642 | 2772.000000 | 5610 |  | DENT |  | 02:56 | 03:00 | 02:59 | 74 | 38 | 0.281690 |  | -. Аномалия находится вблизи дефекта потери металла. |  | (c)
62345.310000 | 9.648000 | 9.222000 | -1.917000 | -2.343000 | -2163.000000 | -1091.000000 | -1476.000000 | 5.487466 | 1682.000000 | 5610 |  | CORR | GENE | 05:22 | 08:15 | 07:13 | 661 | 1374 | 11.000000 | EXT | - |  | (c)
62345.418000 | 9.756000 | 9.673000 | -1.809000 | -1.892000 | 1658.000000 | 1769.000000 | 1730.000000 | 34.619579 | 1732.000000 | 5610 |  | DENT |  | 03:38 | 03:56 | 03:50 | 160 | 144 | 0.352113 |  | - |  | (c)
62345.823000 | 10.161000 | 10.108000 | -1.404000 | -1.457000 | -1963.000000 | -1808.000000 | -1750.000000 | 21.627122 | 1370.000000 | 5610 |  | CORR | GENE | 05:54 | 06:19 | 06:28 | 87 | 426 | 11.000000 | EXT | - |  | (c)
62345.920000 | 10.258000 | 10.185000 | -1.307000 | -1.380000 | 1990.000000 | 2050.000000 | 2223.000000 | 0.000000 | 1307.000000 | 5610 |  | CORR | GENE | 04:32 | 04:42 | 05:10 | 73 | 466 | 12.000000 | EXT | - |  | (c)
62346.297000 | 10.635000 | 10.609000 | -0.930000 | -0.956000 | 1950.000000 | 2015.000000 | 2014.000000 | 12.266156 | 928.000000 | 5610 |  | CORR | СIGR | 04:25 | 04:36 | 04:36 | 28 | 129 | 10.000000 | EXT | - |  | (c)
62346.704000 | 11.042000 | 10.992000 | -0.523000 | -0.573000 | -2179.000000 | -2091.000000 | -2085.000000 | 4.196294 | 523.000000 | 5610 |  | CORR | GENE | 05:19 | 05:33 | 05:34 | 50 | 188 | 13.000000 | EXT | - |  | (c)
62346.773000 | 11.111000 | 11.087000 | -0.454000 | -0.478000 | 2222.000000 | -2157.000000 | -2172.000000 | 0.000000 | 454.000000 | 5610 |  | CORR | СIGR | 05:09 | 05:23 | 05:20 | 24 | 135 | 11.000000 | EXT | - |  | (c)
62347.035000 | 11.373000 | 11.353000 | -0.192000 | -0.212000 | 2144.000000 | -2220.000000 | -2029.000000 | 0.000000 | 35.000000 | 5610 |  | CORR | GENE | 04:57 | 05:12 | 05:43 | 177 | 578 | 10.000000 | EXT | - |  | (c)
62347.227000 | 0.000000 | -0.020000 | -11.495000 | -11.515000 | -2191.000000 | -2043.000000 | -2053.000000 | 14.303012 |  | 5611 | Смещение кромок | GWAN |  | 06:18 | 06:42 | 06:40 | 0 | 276 | 3.146000 | EXT | Смещение кромок. Вовнутрь. Величина смещения - 3.1 мм. |  | (c)
62347.227000 | 0.000000 | -0.035000 | -11.495000 | -11.530000 | -1018.000000 | -858.000000 | -889.000000 | 61.276141 |  | 5611 | Смещение кромок | GWAN |  | 09:27 | 09:53 | 09:48 | 0 | 258 | 3.292000 | EXT | Смещение кромок. Вовнутрь. Величина смещения - 3.3 мм. |  | (c)
62347.227000 | 0.000000 | -0.030000 | -11.495000 | -11.525000 | -94.000000 | -16.000000 | 70.000000 | 7.605361 |  | 5611 | Смещение кромок | GWAN |  | 11:56 | 00:09 | 00:23 | 0 | 328 | 3.633000 | EXT | Смещение кромок. Вовнутрь. Величина смещения - 3.6 мм. |  | (c)
62347.372000 | 0.145000 | 0.088000 | -11.350000 | -11.407000 | 1570.000000 | 1948.000000 | 1857.000000 | 0.000000 | 88.000000 | 5611 |  | CORR | GENE | 04:25 | 05:26 | 05:11 | 67 | 574 | 11.000000 | EXT | - |  | (c)
62347.803000 | 0.576000 | 0.204000 | -10.919000 | -11.291000 | 2107.000000 | 2164.000000 | 2158.000000 | 0.000000 | 204.000000 | 5611 |  | CORR | GENE | 05:51 | 06:01 | 06:00 | 835 | 102 | 10.000000 | EXT | - |  | (c)
62348.101000 | 0.874000 | 0.814000 | -10.621000 | -10.681000 | 1571.000000 | 2034.000000 | 1818.000000 | 0.000000 | 814.000000 | 5611 |  | CORR | GENE | 04:25 | 05:40 | 05:05 | 141 | 494 | 11.000000 | EXT | - |  | (c)
62348.839000 | 1.612000 | 1.076000 | -9.883000 | -10.419000 | 2076.000000 | 2160.000000 | 2142.000000 | 0.000000 | 1076.000000 | 5611 |  | CORR | GENE | 05:46 | 06:00 | 05:57 | 1906 | 132 | 14.000000 | EXT | - |  | (c)
62349.187000 | 1.960000 | 1.834000 | -9.535000 | -9.661000 | -2096.000000 | -2059.000000 | -1810.000000 | 33.900246 | 1834.000000 | 5611 |  | CORR | GENE | 06:33 | 06:39 | 07:19 | 332 | 572 | 12.000000 | EXT | - |  | (c)
62349.805000 | 2.578000 | 0.177000 | -8.917000 | -11.318000 | 2229.000000 | -2226.000000 | -2174.000000 | 4.526071 | 177.000000 | 5611 |  | CORR | GENE | 06:11 | 06:12 | 06:20 | 3017 | 116 | 12.000000 | EXT | - |  | (c)
62350.242000 | 3.015000 | 2.936000 | -8.480000 | -8.559000 | -2093.000000 | -2052.000000 | -1871.000000 | 29.018000 | 2936.000000 | 5611 |  | CORR | GENE | 06:33 | 06:40 | 07:09 | 118 | 445 | 11.000000 | EXT | - |  | (c)
62350.505000 | 3.278000 | 1.656000 | -8.217000 | -9.839000 | 1467.000000 | 1533.000000 | 1596.000000 | 30.416284 | 1656.000000 | 5611 |  | CORR | GENE | 04:08 | 04:19 | 04:29 | 2322 | 258 | 13.000000 | EXT | - |  | (c)
62350.590000 | 3.363000 | 3.278000 | -8.132000 | -8.217000 | -2037.000000 | -1788.000000 | -1802.000000 | 34.586181 | 3278.000000 | 5611 |  | CORR | GENE | 06:43 | 07:23 | 07:21 | 101 | 471 | 12.000000 | EXT | - |  | (c)
62351.754000 | 4.527000 | 4.436000 | -6.968000 | -7.059000 | -2206.000000 | -1988.000000 | -1916.000000 | 25.346228 | 4436.000000 | 5611 |  | CORR | GENE | 06:15 | 06:50 | 07:02 | 153 | 580 | 10.000000 | EXT | - |  | (c)
62351.953000 | 4.726000 | 4.231000 | -6.769000 | -7.264000 | 1351.000000 | 1498.000000 | 1509.000000 | 32.635487 | 4231.000000 | 5611 |  | CORR | GENE | 03:49 | 04:13 | 04:15 | 1507 | 317 | 10.000000 | EXT | - |  | (c)
62352.337000 | 5.110000 | 4.853000 | -6.385000 | -6.642000 | -1965.000000 | -1905.000000 | -1916.000000 | 25.395369 | 4853.000000 | 5611 |  | CORR | GENE | 06:54 | 07:04 | 07:02 | 378 | 98 | 11.000000 | EXT | - |  | (c)
62352.590000 | 5.363000 | 5.322000 | -6.132000 | -6.173000 | -2060.000000 | -1900.000000 | -1953.000000 | 22.360391 | 5322.000000 | 5611 |  | CORR | СIGR | 06:39 | 07:05 | 06:56 | 43 | 214 | 11.000000 | EXT | - |  | (c)
62352.635000 | 5.408000 | 5.388000 | -6.087000 | -6.107000 | -1929.000000 | -1851.000000 | -1868.000000 | 29.260094 | 5388.000000 | 5611 |  | CORR | СIGR | 07:00 | 07:13 | 07:10 | 24 | 123 | 10.000000 | EXT | - |  | (c)
62353.132000 | 5.905000 | 5.487000 | -5.590000 | -6.008000 | -1853.000000 | -1756.000000 | -1785.000000 | 35.917703 | 5487.000000 | 5611 |  | CORR | GENE | 07:12 | 07:28 | 07:23 | 458 | 136 | 11.000000 | EXT | - |  | (c)
62353.352000 | 6.125000 | 6.106000 | -5.370000 | -5.389000 | -1918.000000 | -1762.000000 | -1751.000000 | 38.701793 | 5349.000000 | 5611 |  | CORR | СIGR | 07:02 | 07:27 | 07:29 | 40 | 335 | 10.000000 | EXT | - |  | (c)
62353.712000 | 6.485000 | 6.416000 | -5.010000 | -5.079000 | 1130.000000 | 1529.000000 | 1398.000000 | 23.839375 | 4972.000000 | 5611 |  | CORR | GENE | 03:14 | 04:18 | 03:57 | 107 | 537 | 10.000000 | EXT | - |  | (c)
62354.197000 | 6.970000 | 6.731000 | -4.525000 | -4.764000 | 1560.000000 | 1609.000000 | 1600.000000 | 44.275739 | 4421.000000 | 5611 |  | CORR | GENE | 04:23 | 04:31 | 04:30 | 343 | 81 | 9.000000 | EXT | - |  | (c)
62354.538000 | 7.311000 | 6.876000 | -4.184000 | -4.619000 | -1917.000000 | -1863.000000 | -1788.000000 | 35.675608 | 4012.000000 | 5611 |  | CORR | GENE | 07:02 | 07:11 | 07:23 | 607 | 258 | 15.000000 | EXT | - |  | (c)
62356.278000 | 9.051000 | 8.088000 | -2.444000 | -3.407000 | -2009.000000 | -1620.000000 | -1742.000000 | 39.428078 | 1452.000000 | 5611 |  | CORR | GENE | 06:47 | 07:50 | 07:30 | 1955 | 535 | 14.000000 | EXT | - |  | (c)
62356.754000 | 9.527000 | 9.460000 | -1.968000 | -2.035000 | -1394.000000 | -1360.000000 | -1372.000000 | 69.306267 | 1719.000000 | 5611 |  | CORR | AXGR | 08:26 | 08:32 | 08:30 | 316 | 44 | 11.000000 | EXT | - |  | (c)
62357.585000 | 10.358000 | 10.121000 | -1.137000 | -1.374000 | -2221.000000 | -2141.000000 | -2097.000000 | 10.780188 | 176.000000 | 5611 |  | CORR | GENE | 06:13 | 06:26 | 06:33 | 1198 | 249 | 14.000000 | EXT | - |  | (c)
62357.650000 | 10.423000 | 10.397000 | -1.072000 | -1.098000 | 1931.000000 | 2005.000000 | 2019.000000 | 2.898171 | 1067.000000 | 5611 |  | CORR | СIGR | 05:23 | 05:35 | 05:37 | 31 | 176 | 10.000000 | EXT | - |  | (c)
62358.021000 | 10.794000 | 10.468000 | -0.701000 | -1.027000 | 2115.000000 | 2137.000000 | 2162.000000 | 0.000000 | 337.000000 | 5611 |  | CORR | GENE | 05:53 | 05:56 | 06:00 | 690 | 94 | 9.000000 | EXT | - |  | (c)
62358.273000 | 11.046000 | 10.998000 | -0.449000 | -0.497000 | -1377.000000 | -1372.000000 | -1352.000000 | 70.860058 | 110.000000 | 5611 |  | CORR | GENE | 08:29 | 08:30 | 08:33 | 387 | 50 | 12.000000 | EXT | - |  | (c)
62358.662000 | 11.435000 | 11.389000 | -0.060000 | -0.106000 | -2127.000000 | -1936.000000 | -1983.000000 | 19.939443 | 28.000000 | 5611 |  | CORR | GENE | 06:28 | 06:59 | 06:51 | 78 | 288 | 15.000000 | EXT | - |  | (c)
62358.678000 | 11.451000 | 11.421000 | -0.044000 | -0.074000 | 1485.000000 | 1562.000000 | 1562.000000 | 41.431600 | 33.000000 | 5611 |  | CORR | СIGR | 04:11 | 04:23 | 04:23 | 41 | 155 | 13.000000 | EXT | - |  | (c)
62358.722000 | 0.000000 | -0.040000 | -11.450000 | -11.490000 | -1872.000000 | -1814.000000 | -1795.000000 | 28.953990 |  | 5612 | Нарушение формы кольцевого шва | GWAN |  | 04:42 | 04:51 | 04:54 | 0 | 153 |  | EXT | Нарушение формы кольцевого шва |  | (c)
62358.722000 | 0.000000 | -0.025000 | -11.450000 | -11.475000 | -1656.000000 | -1540.000000 | -1571.000000 | 46.371901 |  | 5612 | Нарушение формы кольцевого шва | GWAN |  | 05:17 | 05:35 | 05:30 | 0 | 169 |  | EXT | Нарушение формы кольцевого шва |  | (c)
62358.722000 | 0.000000 | -0.023000 | -11.450000 | -11.473000 | -886.000000 | -554.000000 | -378.000000 | 0.000000 |  | 5612 | Нарушение формы кольцевого шва | GWAN |  | 07:21 | 08:14 | 08:43 | 0 | 1015 |  | EXT | Нарушение формы кольцевого шва |  | (c)
62358.722000 | 0.000000 | -0.019000 | -11.450000 | -11.469000 | 258.000000 | 371.000000 | 398.000000 | 32.156295 |  | 5612 | Нарушение формы кольцевого шва | GWAN |  | 10:25 | 10:44 | 10:48 | 0 | 282 |  | EXT | Нарушение формы кольцевого шва |  | (c)
62358.722000 | 0.000000 | -0.042000 | -11.450000 | -11.492000 | 709.000000 | 864.000000 | 1405.000000 | 10.428301 |  | 5612 | Нарушение формы кольцевого шва | GWAN |  | 11:38 | 00:03 | 01:31 | 0 | 1393 |  | EXT | Нарушение формы кольцевого шва |  | (c)
62358.812000 | 0.090000 | 0.056000 | -11.360000 | -11.394000 | -1355.000000 | -1265.000000 | -1209.000000 | 70.687119 | 56.000000 | 5612 |  | CORR | СIGR | 06:05 | 06:20 | 06:29 | 44 | 291 | 11.000000 | EXT | - |  | (c)
62358.865000 | 0.143000 | 0.118000 | -11.307000 | -11.332000 | -1273.000000 | -1209.000000 | -1185.000000 | 77.304378 | 118.000000 | 5612 |  | CORR | СIGR | 06:18 | 06:29 | 06:33 | 38 | 176 | 10.000000 | EXT | - |  | (c)
62360.603000 | 1.881000 | 1.778000 | -9.569000 | -9.672000 | -2066.000000 | -1710.000000 | -1526.000000 | 13.310641 | 1778.000000 | 5612 |  | CORR | GENE | 04:10 | 05:08 | 05:38 | 192 | 1080 | 10.000000 | EXT | - |  | (c)
62361.764000 | 3.042000 | 2.539000 | -8.408000 | -8.911000 | -1155.000000 | -880.000000 | -925.000000 | 37.612458 | 2539.000000 | 5612 |  | CORR | GENE | 06:38 | 07:22 | 07:15 | 1771 | 459 | 11.000000 | EXT | - |  | (c)
62368.136000 | 9.414000 | 9.389000 | -2.036000 | -2.061000 | -2092.000000 | -2016.000000 | -1960.000000 | 11.212486 | 2017.000000 | 5612 |  | CORR | СIGR | 04:06 | 04:18 | 04:28 | 44 | 264 | 10.000000 | EXT | - |  | (c)
62368.601000 | 9.879000 | 9.718000 | -1.571000 | -1.732000 | -991.000000 | -965.000000 | -966.000000 | 73.886336 | 1474.000000 | 5612 |  | CORR | GENE | 07:04 | 07:08 | 07:08 | 258 | 50 | 11.000000 | EXT | - |  | (c)
62368.613000 | 9.891000 | 9.859000 | -1.559000 | -1.591000 | -2079.000000 | -1964.000000 | -1962.000000 | 12.261564 | 1545.000000 | 5612 |  | CORR | GENE | 04:08 | 04:27 | 04:27 | 46 | 234 | 10.000000 | EXT | - |  | (c)
62368.844000 | 10.122000 | 10.027000 | -1.328000 | -1.423000 | -2063.000000 | -2051.000000 | -2035.000000 | 13.499529 | 1227.000000 | 5612 |  | CORR | GENE | 04:11 | 04:13 | 04:15 | 196 | 57 | 9.000000 | EXT | - |  | (c)
62369.035000 | 10.313000 | 10.255000 | -1.137000 | -1.195000 | -1390.000000 | -1012.000000 | -1107.000000 | 43.745528 | 1079.000000 | 5612 |  | CORR | GENE | 06:00 | 07:01 | 06:45 | 116 | 565 | 10.000000 | EXT | - |  | (c)
62369.779000 | 11.057000 | 11.045000 | -0.393000 | -0.405000 | -1802.000000 | -1664.000000 | -1665.000000 | 34.614987 | 376.000000 | 5612 |  | CORR | СIGR | 04:53 | 05:15 | 05:15 | 29 | 273 | 10.000000 | EXT | - |  | (c)
62370.172000 | 0.000000 | -0.045000 | -11.060000 | -11.105000 | -119.000000 | 69.000000 | 87.000000 | 0.000000 |  | 5613 | Смещение кромок | GWAN |  | 01:18 | 01:48 | 01:51 | 0 | 412 | 3.253000 | EXT | Смещение кромок. Наружу. Величина смещения - 3.3 мм. |  | (c)
62370.172000 | 0.000000 | -0.030000 | -11.060000 | -11.090000 | 2001.000000 | -2153.000000 | 2219.000000 | 0.000000 |  | 5613 | Смещение кромок | GWAN |  | 07:00 | 07:49 | 07:35 | 0 | 436 | 3.002000 | EXT | Смещение кромок. Наружу. Величина смещения - 3 мм. |  | (c)
62370.234000 | 0.062000 | 0.020000 | -10.998000 | -11.040000 | 1626.000000 | 2096.000000 | 1966.000000 | 0.000000 | 20.000000 | 5613 |  | CORR | GENE | 05:59 | 07:15 | 06:54 | 81 | 680 | 12.000000 | EXT | - |  | (c)
62370.445000 | 0.273000 | 0.243000 | -10.787000 | -10.817000 | 1214.000000 | 1426.000000 | 1408.000000 | 35.077990 | 243.000000 | 5613 |  | CORR | GENE | 04:53 | 05:27 | 05:24 | 47 | 388 | 13.000000 | EXT | - |  | (c)
62371.139000 | 0.967000 | 0.943000 | -10.093000 | -10.117000 | 1936.000000 | 2095.000000 | 2086.000000 | 0.000000 | 943.000000 | 5613 |  | CORR | GENE | 06:49 | 07:15 | 07:14 | 49 | 300 | 10.000000 | EXT | - |  | (c)
62371.281000 | 1.109000 | 0.918000 | -9.951000 | -10.142000 | 1119.000000 | 1175.000000 | 1240.000000 | 60.308382 | 918.000000 | 5613 |  | CORR | GENE | 04:37 | 04:46 | 04:57 | 217 | 243 | 10.000000 | EXT | - |  | (c)
62371.722000 | 1.550000 | 1.498000 | -9.510000 | -9.562000 | 1422.000000 | 2059.000000 | 1825.000000 | 0.000000 | 1498.000000 | 5613 |  | CORR | GENE | 05:26 | 07:09 | 06:31 | 459 | 806 | 11.000000 | EXT | - |  | (c)
62371.886000 | 1.714000 | 1.660000 | -9.346000 | -9.400000 | 889.000000 | 1082.000000 | 1049.000000 | 69.415108 | 1660.000000 | 5613 |  | CORR | GENE | 04:00 | 04:31 | 04:26 | 136 | 321 | 10.000000 | EXT | - |  | (c)
62372.020000 | 1.848000 | 1.049000 | -9.212000 | -10.011000 | 434.000000 | 539.000000 | 519.000000 | 34.999905 | 1049.000000 | 5613 |  | CORR | GENE | 02:47 | 03:04 | 03:01 | 973 | 170 | 9.000000 | EXT | - |  | (c)
62372.830000 | 2.658000 | 2.543000 | -8.402000 | -8.517000 | -2204.000000 | -2186.000000 | -2177.000000 | 4.343120 | 2543.000000 | 5613 |  | CORR | GENE | 07:41 | 07:44 | 07:46 | 196 | 55 | 10.000000 | EXT | - |  | (c)
62373.251000 | 3.079000 | 2.837000 | -7.981000 | -8.223000 | 1758.000000 | 2021.000000 | 2013.000000 | 0.000000 | 2837.000000 | 5613 |  | CORR | GENE | 06:21 | 07:03 | 07:02 | 287 | 511 | 11.000000 | EXT | - |  | (c)
62373.535000 | 3.363000 | 3.261000 | -7.697000 | -7.799000 | 1846.000000 | 2095.000000 | 2120.000000 | 0.000000 | 3261.000000 | 5613 |  | CORR | GENE | 06:35 | 07:15 | 07:19 | 179 | 549 | 12.000000 | EXT | - |  | (c)
62374.405000 | 4.233000 | 4.165000 | -6.827000 | -6.895000 | 2047.000000 | 2189.000000 | -2147.000000 | 6.723720 | 4165.000000 | 5613 |  | CORR | GENE | 07:07 | 07:30 | 07:50 | 209 | 534 | 10.000000 | EXT | - |  | (c)
62374.474000 | 4.302000 | 2.759000 | -6.758000 | -8.301000 | 899.000000 | 978.000000 | 1029.000000 | 72.563001 | 2759.000000 | 5613 |  | CORR | GENE | 04:02 | 04:15 | 04:23 | 2217 | 260 | 11.000000 | EXT | - |  | (c)
62377.383000 | 7.211000 | 6.687000 | -3.849000 | -4.373000 | -1723.000000 | -1618.000000 | -1633.000000 | 48.243372 | 3454.000000 | 5613 |  | GOUG | GENE | 08:59 | 09:16 | 09:13 | 919 | 181 | 11.000000 | EXT | -. Зона задиров. |  | (c)
62378.733000 | 8.561000 | 8.547000 | -2.499000 | -2.513000 | 1925.000000 | 1979.000000 | 1980.000000 | 11.352695 | 2473.000000 | 5613 |  | CORR | СIGR | 06:48 | 06:56 | 06:56 | 40 | 110 | 10.000000 | EXT | - |  | (c)
62379.513000 | 9.341000 | 9.341000 | -1.719000 | -1.719000 | -1736.000000 | -1678.000000 | -1672.000000 | 45.055403 | 1692.000000 | 5613 |  | CORR | СIGR | 08:57 | 09:06 | 09:07 | 27 | 128 | 10.000000 | EXT | - |  | (c)
62379.726000 | 9.554000 | 9.548000 | -1.506000 | -1.512000 | 2129.000000 | 2180.000000 | 2187.000000 | 0.000000 | 1480.000000 | 5613 |  | CORR | СIGR | 07:20 | 07:29 | 07:30 | 32 | 116 | 11.000000 | EXT | - |  | (c)
62379.796000 | 9.624000 | 9.229000 | -1.436000 | -1.831000 | -2172.000000 | -2132.000000 | -2133.000000 | 7.853496 | 1218.000000 | 5613 |  | CORR | GENE | 07:46 | 07:53 | 07:53 | 613 | 78 | 11.000000 | EXT | - |  | (c)
62379.855000 | 9.683000 | 9.658000 | -1.377000 | -1.402000 | 1982.000000 | 2088.000000 | 2081.000000 | 0.000000 | 1361.000000 | 5613 |  | CORR | СIGR | 06:57 | 07:14 | 07:13 | 41 | 198 | 10.000000 | EXT | - |  | (c)
62380.448000 | 10.276000 | 10.266000 | -0.784000 | -0.794000 | 1857.000000 | 2152.000000 | 2038.000000 | 0.000000 | 759.000000 | 5613 |  | CORR | СIGR | 06:37 | 07:24 | 07:06 | 35 | 362 | 13.000000 | EXT | - |  | (c)
62381.091000 | 10.919000 | 10.889000 | -0.141000 | -0.171000 | 1852.000000 | 1991.000000 | 1966.000000 | 2.839027 | 127.000000 | 5613 |  | CORR | СIGR | 06:36 | 06:58 | 06:54 | 44 | 229 | 10.000000 | EXT | - |  | (c)
62381.155000 | 10.983000 | 10.961000 | -0.077000 | -0.099000 | 1453.000000 | 1615.000000 | 1596.000000 | 28.016890 | 54.000000 | 5613 |  | CORR | GENE | 05:31 | 05:58 | 05:55 | 45 | 287 | 11.000000 | EXT | - |  | (c)
62381.232000 | 0.000000 | -0.045000 | -11.385000 | -11.430000 | -357.000000 | -110.000000 | -156.000000 | 0.000000 |  | 5614 | Смещение кромок | GWAN |  | 01:08 | 01:47 | 01:40 | 0 | 401 | 2.872000 | EXT | Смещение кромок. Вовнутрь. Величина смещения - 2.9 мм. |  | (c)
62381.232000 | 0.000000 | -0.030000 | -11.385000 | -11.415000 | 477.000000 | 566.000000 | 596.000000 | 38.464662 |  | 5614 | Смещение кромок | GWAN |  | 03:22 | 03:37 | 03:41 | 0 | 238 | 2.832000 | EXT | Смещение кромок. Наружу. Величина смещения - 2.8 мм. |  | (c)
62381.232000 | 0.000000 | -0.025000 | -11.385000 | -11.410000 | 1577.000000 | 1751.000000 | 1759.000000 | 8.763338 |  | 5614 | Смещение кромок | GWAN |  | 06:20 | 06:48 | 06:49 | 0 | 363 | 2.836000 | EXT | Смещение кромок. Наружу. Величина смещения - 2.8 мм. |  | (c)
62383.528000 | 2.296000 | 2.120000 | -9.089000 | -9.265000 | 841.000000 | 943.000000 | 908.000000 | 67.856721 | 2120.000000 | 5614 |  | CORR | GENE | 04:21 | 04:37 | 04:32 | 354 | 134 | 10.000000 | EXT | - |  | (c)
62383.556000 | 2.324000 | 2.308000 | -9.061000 | -9.077000 | 1977.000000 | 2041.000000 | 2091.000000 | 0.000000 | 2308.000000 | 5614 |  | CORR | СIGR | 07:24 | 07:35 | 07:43 | 36 | 228 | 10.000000 | EXT | - |  | (c)
62384.293000 | 3.061000 | 2.973000 | -8.324000 | -8.412000 | 954.000000 | 994.000000 | 997.000000 | 76.977979 | 2973.000000 | 5614 |  | CORR | GENE | 04:39 | 04:46 | 04:46 | 202 | 87 | 9.000000 | EXT | - |  | (c)
62384.672000 | 3.440000 | 3.419000 | -7.945000 | -7.966000 | 1825.000000 | 1926.000000 | 1943.000000 | 4.170062 | 3419.000000 | 5614 |  | CORR | СIGR | 07:00 | 07:16 | 07:19 | 41 | 236 | 12.000000 | EXT | - |  | (c)
62385.402000 | 4.170000 | 4.122000 | -7.215000 | -7.263000 | 1523.000000 | 1779.000000 | 1705.000000 | 13.054113 | 4122.000000 | 5614 |  | CORR | GENE | 06:11 | 06:52 | 06:40 | 84 | 364 | 11.000000 | EXT | - |  | (c)
62386.413000 | 5.181000 | 5.011000 | -6.204000 | -6.374000 | 1734.000000 | 1851.000000 | 1942.000000 | 0.000000 | 5011.000000 | 5614 |  | CORR | GENE | 06:45 | 07:04 | 07:19 | 842 | 416 | 11.000000 | EXT | - |  | (c)
62388.487000 | 7.255000 | 7.240000 | -4.130000 | -4.145000 | 1356.000000 | 1571.000000 | 1595.000000 | 12.551879 | 4037.000000 | 5614 |  | CORR | GENE | 05:44 | 06:19 | 06:23 | 108 | 480 | 9.000000 | EXT | - |  | (c)
62389.893000 | 8.661000 | 8.527000 | -2.724000 | -2.858000 | 1740.000000 | 1954.000000 | 1947.000000 | 0.000000 | 2649.000000 | 5614 |  | CORR | GENE | 06:46 | 07:21 | 07:19 | 209 | 414 | 11.000000 | EXT | - |  | (c)
62391.344000 | 10.112000 | 9.867000 | -1.273000 | -1.518000 | -2201.000000 | -2189.000000 | -2187.000000 | 3.496275 | 854.000000 | 5614 |  | CORR | AXGR | 08:10 | 08:12 | 08:12 | 664 | 28 | 11.000000 | EXT | - |  | (c)
62391.380000 | 10.148000 | 9.586000 | -1.237000 | -1.799000 | -2029.000000 | -1949.000000 | -1985.000000 | 19.837677 | 1105.000000 | 5614 |  | CORR | GENE | 08:38 | 08:51 | 08:45 | 694 | 89 | 10.000000 | EXT | - |  | (c)
62392.617000 | 0.000000 | -0.025000 | -10.965000 | -10.990000 | -696.000000 | -395.000000 | -358.000000 | 0.000000 |  | 5615 | Смещение кромок | GWAN |  | 07:24 | 08:13 | 08:19 | 0 | 677 | 4.007000 | EXT | Смещение кромок. Вовнутрь. Величина смещения - 4 мм. |  | (c)
62392.971000 | 0.354000 | 0.267000 | -10.611000 | -10.698000 | -1376.000000 | -1082.000000 | -1160.000000 | 58.643081 | 267.000000 | 5615 |  | CORR | GENE | 05:34 | 06:22 | 06:09 | 96 | 433 | 12.000000 | EXT | - |  | (c)
62393.430000 | 0.813000 | 0.797000 | -10.152000 | -10.168000 | -150.000000 | -48.000000 | -71.000000 | 0.000000 | 797.000000 | 5615 |  | CORR | СIGR | 08:52 | 09:09 | 09:05 | 30 | 158 | 10.000000 | EXT | - |  | (c)
62396.780000 | 4.163000 | 3.314000 | -6.802000 | -7.651000 | -981.000000 | -855.000000 | -883.000000 | 55.459846 | 3314.000000 | 5615 |  | CORR | GENE | 06:38 | 06:58 | 06:54 | 1445 | 196 | 9.000000 | EXT | - |  | (c)
62397.023000 | 4.406000 | 4.342000 | -6.559000 | -6.623000 | 343.000000 | 505.000000 | 455.000000 | 36.742287 | 4342.000000 | 5615 |  | DENT |  | 10:12 | 10:38 | 10:30 | 212 | 225 | 0.352113 |  | - |  | (c)
62399.319000 | 6.702000 | 6.476000 | -4.263000 | -4.489000 | -2094.000000 | -2074.000000 | -2063.000000 | 11.031774 | 4205.000000 | 5615 |  | CORR | GENE | 03:38 | 03:42 | 03:43 | 284 | 61 | 11.000000 | EXT | - |  | (c)
62399.681000 | 7.064000 | 5.524000 | -3.901000 | -5.441000 | -1057.000000 | -914.000000 | -966.000000 | 63.383936 | 3748.000000 | 5615 |  | CORR | GENE | 06:26 | 06:49 | 06:40 | 1693 | 181 | 9.000000 | EXT | - |  | (c)
62400.500000 | 7.883000 | 7.858000 | -3.082000 | -3.107000 | -1587.000000 | -1526.000000 | -1506.000000 | 51.916048 | 3069.000000 | 5615 |  | CORR | СIGR | 05:00 | 05:10 | 05:13 | 38 | 163 | 15.000000 | EXT | - |  | (c)
62400.878000 | 8.261000 | 8.174000 | -2.704000 | -2.791000 | -1588.000000 | -1400.000000 | -1424.000000 | 51.835350 | 2674.000000 | 5615 |  | CORR | GENE | 05:00 | 05:30 | 05:27 | 117 | 328 | 10.000000 | EXT | - |  | (c)
62400.980000 | 8.363000 | 8.349000 | -2.602000 | -2.616000 | -1339.000000 | -1278.000000 | -1213.000000 | 71.925330 | 2166.000000 | 5615 |  | CORR | GENE | 05:40 | 05:50 | 06:01 | 450 | 252 | 12.000000 | EXT | - |  | (c)
62401.267000 | 8.650000 | 8.572000 | -2.315000 | -2.393000 | -989.000000 | -947.000000 | -850.000000 | 46.175197 | 2294.000000 | 5615 |  | CORR | GENE | 06:37 | 06:44 | 06:59 | 99 | 278 | 15.000000 | EXT | - |  | (c)
62402.225000 | 9.608000 | 9.555000 | -1.357000 | -1.410000 | -693.000000 | -571.000000 | -618.000000 | 37.931920 | 897.000000 | 5615 |  | CORR | GENE | 07:25 | 07:44 | 07:37 | 513 | 148 | 9.000000 | EXT | - |  | (c)
62403.582000 | 0.000000 | -0.030000 | -11.570000 | -11.600000 | 1689.000000 | 2046.000000 | 2090.000000 | 0.000000 |  | 5616 | Смещение кромок | GWAN |  | 04:40 | 05:37 | 05:44 | 0 | 802 | 3.752000 | EXT | Смещение кромок. Наружу. Величина смещения - 3.8 мм. |  | (c)
62404.983000 | 1.401000 | 1.266000 | -10.169000 | -10.304000 | 2204.000000 | -2059.000000 | -2086.000000 | 11.645192 | 1266.000000 | 5616 |  | CORR | GENE | 06:03 | 06:35 | 06:30 | 137 | 342 | 11.000000 | EXT | - |  | (c)
62406.497000 | 2.915000 | 2.824000 | -8.655000 | -8.746000 | 2193.000000 | -2069.000000 | -2136.000000 | 7.610278 | 2824.000000 | 5616 |  | CORR | GENE | 06:01 | 06:33 | 06:22 | 106 | 264 | 12.000000 | EXT | - |  | (c)
62406.699000 | 3.117000 | 2.986000 | -8.453000 | -8.584000 | -2215.000000 | -2204.000000 | -2202.000000 | 2.339476 | 2986.000000 | 5616 |  | CORR | AXGR | 06:09 | 06:11 | 06:12 | 350 | 27 | 12.000000 | EXT | - |  | (c)
62409.087000 | 5.505000 | 5.428000 | -6.065000 | -6.142000 | -1714.000000 | -1701.000000 | -1694.000000 | 43.321496 | 5428.000000 | 5616 |  | CORR | AXGR | 07:30 | 07:32 | 07:34 | 166 | 40 | 12.000000 | EXT | - |  | (c)
62412.299000 | 8.717000 | 8.568000 | -2.853000 | -3.002000 | -568.000000 | -491.000000 | -486.000000 | 32.674238 | 2771.000000 | 5616 |  | DENT |  | 10:35 | 10:48 | 10:48 | 231 | 163 | 1.338028 |  | - |  | (c)
62413.222000 | 9.640000 | 9.459000 | -1.930000 | -2.111000 | -2169.000000 | -2159.000000 | -2143.000000 | 7.045390 | 1824.000000 | 5616 |  | CORR | GENE | 06:17 | 06:19 | 06:21 | 287 | 52 | 10.000000 | EXT | - |  | (c)
62414.211000 | 10.629000 | 10.084000 | -0.941000 | -1.486000 | -1935.000000 | -1645.000000 | -1703.000000 | 42.581636 | 320.000000 | 5616 |  | CORR | GENE | 06:55 | 07:42 | 07:32 | 1166 | 464 | 12.000000 | EXT | - |  | (c)
62415.152000 | 0.000000 | -0.020000 | -11.455000 | -11.475000 | 538.000000 | 654.000000 | 732.000000 | 59.087064 |  | 5617 | Смещение кромок | GWAN |  | 01:15 | 01:34 | 01:47 | 0 | 389 | 3.736000 | EXT | Смещение кромок. Вовнутрь. Величина смещения - 3.7 мм. |  | (c)
62415.152000 | 0.000000 | -0.020000 | -11.455000 | -11.475000 | -531.000000 | -252.000000 | -324.000000 | 0.000000 |  | 5617 | Смещение кромок | GWAN |  | 10:23 | 11:08 | 10:56 | 0 | 415 | 3.685000 | EXT | Смещение кромок. Вовнутрь. Величина смещения - 3.7 мм. |  | (c)
62415.455000 | 0.303000 | 0.191000 | -11.152000 | -11.264000 | -1825.000000 | -1796.000000 | -1797.000000 | 32.709623 | 191.000000 | 5617 |  | CORR | GENE | 06:54 | 06:58 | 06:58 | 144 | 56 | 12.000000 | EXT | - |  | (c)
62416.156000 | 1.004000 | 0.220000 | -10.451000 | -11.235000 | -1665.000000 | -1517.000000 | -1554.000000 | 45.618585 | 220.000000 | 5617 |  | CORR | GENE | 07:20 | 07:44 | 07:38 | 1104 | 222 | 9.000000 | EXT | - |  | (c)
62416.842000 | 1.690000 | 1.613000 | -9.765000 | -9.842000 | -1992.000000 | -1847.000000 | -1838.000000 | 19.233010 | 1613.000000 | 5617 |  | CORR | GENE | 06:27 | 06:50 | 06:52 | 100 | 308 | 13.000000 | EXT | - |  | (c)
62417.248000 | 2.096000 | 2.074000 | -9.359000 | -9.381000 | -1786.000000 | -1692.000000 | -1699.000000 | 35.856856 | 2074.000000 | 5617 |  | CORR | СIGR | 07:00 | 07:15 | 07:14 | 39 | 174 | 10.000000 | EXT | - |  | (c)
62417.594000 | 2.442000 | 2.337000 | -9.013000 | -9.118000 | -1937.000000 | -1772.000000 | -1785.000000 | 23.671416 | 2337.000000 | 5617 |  | CORR | GENE | 06:36 | 07:02 | 07:00 | 130 | 304 | 10.000000 | EXT | - |  | (c)
62418.951000 | 3.799000 | 3.778000 | -7.656000 | -7.677000 | -2212.000000 | -2153.000000 | -2146.000000 | 1.479388 | 3778.000000 | 5617 |  | CORR | СIGR | 05:51 | 06:01 | 06:02 | 41 | 133 | 10.000000 | EXT | - |  | (c)
62419.210000 | 4.058000 | 4.048000 | -7.397000 | -7.407000 | -2197.000000 | -2133.000000 | -2142.000000 | 2.689863 | 4048.000000 | 5617 |  | CORR | СIGR | 05:54 | 06:04 | 06:03 | 23 | 111 | 10.000000 | EXT | - |  | (c)
62421.136000 | 5.984000 | 5.791000 | -5.471000 | -5.664000 | 1946.000000 | 2143.000000 | -2205.000000 | 0.000000 | 5428.000000 | 5617 |  | CORR | GENE | 05:02 | 05:34 | 05:52 | 236 | 620 | 10.000000 | EXT | - |  | (c)
62421.429000 | 6.277000 | 6.167000 | -5.178000 | -5.288000 | 1959.000000 | -2143.000000 | -2181.000000 | 0.000000 | 5027.000000 | 5617 |  | CORR | GENE | 05:05 | 06:02 | 05:56 | 261 | 643 | 11.000000 | EXT | - |  | (c)
62422.220000 | 7.068000 | 7.053000 | -4.387000 | -4.402000 | 2093.000000 | 2137.000000 | 2145.000000 | 2.636224 | 4380.000000 | 5617 |  | CORR | СIGR | 05:26 | 05:33 | 05:35 | 22 | 105 | 11.000000 | EXT | - |  | (c)
62422.355000 | 7.203000 | 6.805000 | -4.252000 | -4.650000 | -1272.000000 | -1242.000000 | -1220.000000 | 77.349396 | 4113.000000 | 5617 |  | CORR | GENE | 08:23 | 08:28 | 08:31 | 537 | 104 | 9.000000 | EXT | - |  | (c)
62422.501000 | 7.349000 | 7.327000 | -4.106000 | -4.128000 | -2171.000000 | -1988.000000 | -2043.000000 | 4.788018 | 4055.000000 | 5617 |  | CORR | GENE | 05:58 | 06:27 | 06:19 | 73 | 256 | 10.000000 | EXT | - |  | (c)
62422.592000 | 7.440000 | 7.424000 | -4.015000 | -4.031000 | -1921.000000 | -1860.000000 | -1810.000000 | 24.962588 | 3993.000000 | 5617 |  | CORR | СIGR | 06:38 | 06:48 | 06:56 | 38 | 223 | 10.000000 | EXT | - |  | (c)
62423.905000 | 8.753000 | 8.633000 | -2.702000 | -2.822000 | 2182.000000 | -1930.000000 | -2074.000000 | 0.000000 | 2670.000000 | 5617 |  | CORR | GENE | 05:41 | 06:37 | 06:14 | 152 | 410 | 10.000000 | EXT | - |  | (c)
62424.190000 | 9.038000 | 9.016000 | -2.417000 | -2.439000 | 2050.000000 | 2104.000000 | 2125.000000 | 2.450143 | 2402.000000 | 5617 |  | CORR | СIGR | 05:19 | 05:28 | 05:31 | 37 | 150 | 11.000000 | EXT | - |  | (c)
62424.520000 | 9.368000 | 9.356000 | -2.087000 | -2.099000 | -2214.000000 | -2066.000000 | -2107.000000 | 1.317992 | 2079.000000 | 5617 |  | CORR | СIGR | 05:51 | 06:15 | 06:08 | 20 | 215 | 11.000000 | EXT | - |  | (c)
62426.557000 | 11.405000 | 11.356000 | -0.050000 | -0.099000 | 2223.000000 | -2197.000000 | -2032.000000 | 0.000000 | 21.000000 | 5617 |  | CORR | GENE | 05:47 | 05:54 | 06:20 | 78 | 412 | 12.000000 | EXT | - |  | (c)
62432.614000 | 6.007000 | 5.872000 | -5.738000 | -5.873000 | 2142.000000 | 2181.000000 | 2175.000000 | 0.000000 | 5630.000000 | 5618 |  | CORR | GENE | 07:57 | 08:03 | 08:03 | 243 | 67 | 10.000000 | EXT | - |  | (c)
62434.816000 | 8.209000 | 7.579000 | -3.536000 | -4.166000 | 1690.000000 | 1829.000000 | 1873.000000 | 0.000000 | 2582.000000 | 5618 |  | CORR | GENE | 06:44 | 07:07 | 07:14 | 1584 | 366 | 8.000000 | EXT | - |  | (c)
62438.352000 | 0.000000 | -0.035000 | -11.730000 | -11.765000 | 462.000000 | 549.000000 | 549.000000 | 44.316403 |  | 5619 | Смещение кромок | GWAN |  | 00:19 | 00:33 | 00:33 | 0 | 174 | 2.806000 | EXT | Смещение кромок. Наружу. Величина смещения - 2.8 мм. |  | (c)
62438.352000 | 0.000000 | -0.025000 | -11.730000 | -11.755000 | 1334.000000 | 1439.000000 | 1620.000000 | 26.183745 |  | 5619 | Нарушение формы кольцевого шва | GWAN |  | 02:40 | 02:56 | 03:26 | 0 | 572 |  | EXT | Нарушение формы кольцевого шва |  | (c)
62438.352000 | 0.000000 | -0.020000 | -11.730000 | -11.750000 | 1990.000000 | 2196.000000 | -2223.000000 | 0.000000 |  | 5619 | Смещение кромок | GWAN |  | 04:25 | 04:59 | 05:05 | 0 | 497 | 2.838000 | EXT | Смещение кромок. Наружу. Величина смещения - 2.8 мм. |  | (c)
62438.352000 | 0.000000 | -0.015000 | -11.730000 | -11.745000 | -1853.000000 | -1760.000000 | -1514.000000 | 30.477834 |  | 5619 | Смещение кромок | GWAN |  | 06:05 | 06:20 | 07:00 | 0 | 677 | 2.915000 | EXT | Смещение кромок. Наружу. Величина смещения - 2.9 мм. |  | (c)
62438.352000 | 0.000000 | -0.028000 | -11.730000 | -11.758000 | -573.000000 | -509.000000 | -453.000000 | 17.137206 |  | 5619 | Нарушение формы кольцевого шва | GWAN |  | 09:32 | 09:42 | 09:51 | 0 | 241 |  | EXT | Нарушение формы кольцевого шва |  | (c)
62438.608000 | 0.256000 | 0.256000 | -11.474000 | -11.474000 | -1790.000000 | -1635.000000 | -1598.000000 | 35.534934 | 256.000000 | 5619 |  | CORR | GENE | 06:15 | 06:40 | 06:46 | 1512 | 384 | 10.000000 | EXT | - |  | (c)
62442.123000 | 3.771000 | 2.996000 | -7.959000 | -8.734000 | -1345.000000 | -1206.000000 | -1262.000000 | 71.492941 | 2996.000000 | 5619 |  | CORR | GENE | 07:27 | 07:50 | 07:41 | 1082 | 165 | 9.000000 | EXT | - |  | (c)
62448.366000 | 10.014000 | 9.967000 | -1.716000 | -1.763000 | -2102.000000 | -1903.000000 | -1844.000000 | 10.342149 | 1563.000000 | 5619 |  | CORR | GENE | 05:25 | 05:57 | 06:07 | 200 | 517 | 10.000000 | EXT | - |  | (c)
62448.407000 | 10.055000 | 10.041000 | -1.675000 | -1.689000 | -1334.000000 | -1229.000000 | -1224.000000 | 72.318428 | 1656.000000 | 5619 |  | CORR | СIGR | 07:29 | 07:46 | 07:47 | 33 | 221 | 11.000000 | EXT | - |  | (c)
62450.339000 | 0.257000 | 0.099000 | -10.998000 | -11.156000 | -1800.000000 | -1477.000000 | -1464.000000 | 34.714879 | 99.000000 | 5620 |  | CORR | GENE | 04:41 | 05:34 | 05:36 | 205 | 673 | 10.000000 | EXT | - |  | (c)
62452.823000 | 2.741000 | 2.669000 | -8.514000 | -8.586000 | -1832.000000 | -1536.000000 | -1552.000000 | 32.149069 | 2669.000000 | 5620 |  | CORR | GENE | 04:36 | 05:24 | 05:22 | 88 | 560 | 8.000000 | EXT | - |  | (c)
62457.350000 | 7.268000 | 7.152000 | -3.987000 | -4.103000 | -687.000000 | -670.000000 | -668.000000 | 50.969297 | 3930.000000 | 5620 |  | CORR | AXGR | 07:41 | 07:44 | 07:44 | 173 | 37 | 10.000000 | EXT | - |  | (c)
62457.991000 | 7.909000 | 7.886000 | -3.346000 | -3.369000 | -1686.000000 | -1620.000000 | -1573.000000 | 43.914483 | 3339.000000 | 5620 |  | CORR | СIGR | 05:00 | 05:11 | 05:18 | 30 | 226 | 12.000000 | EXT | - |  | (c)
62458.188000 | 8.106000 | 7.972000 | -3.149000 | -3.283000 | -1524.000000 | -1489.000000 | -1470.000000 | 56.995910 | 3024.000000 | 5620 |  | CORR | GENE | 05:26 | 05:32 | 05:35 | 259 | 108 | 10.000000 | EXT | - |  | (c)
62458.835000 | 8.753000 | 8.738000 | -2.502000 | -2.517000 | -1592.000000 | -1540.000000 | -1540.000000 | 51.500121 | 2492.000000 | 5620 |  | CORR | СIGR | 05:15 | 05:23 | 05:24 | 25 | 105 | 10.000000 | EXT | - |  | (c)
62459.414000 | 9.332000 | 9.316000 | -1.923000 | -1.939000 | -1470.000000 | -1367.000000 | -1396.000000 | 61.345311 | 1909.000000 | 5620 |  | CORR | СIGR | 05:35 | 05:51 | 05:47 | 30 | 148 | 10.000000 | EXT | - |  | (c)
62459.952000 | 9.870000 | 8.854000 | -1.385000 | -2.401000 | -911.000000 | -755.000000 | -782.000000 | 42.263660 | 986.000000 | 5620 |  | CORR | GENE | 07:05 | 07:30 | 07:26 | 1415 | 258 | 10.000000 | EXT | - |  | (c)
62461.087000 | 11.005000 | 10.629000 | -0.250000 | -0.626000 | -999.000000 | -946.000000 | -910.000000 | 58.978310 | 52.000000 | 5620 |  | CORR | GENE | 06:51 | 06:59 | 07:05 | 574 | 179 | 14.000000 | EXT | - |  | (c)
62461.337000 | 0.000000 | -0.019000 | -11.435000 | -11.454000 | -905.000000 | -319.000000 | -361.000000 | 0.000000 |  | 5621 | Нарушение формы кольцевого шва | GWAN |  | 00:02 | 01:36 | 01:29 | 0 | 1088 |  | EXT | Нарушение формы кольцевого шва |  | (c)
62461.337000 | 0.000000 | -0.035000 | -11.435000 | -11.470000 | 231.000000 | 301.000000 | 327.000000 | 18.658796 |  | 5621 | Смещение кромок | GWAN |  | 03:05 | 03:16 | 03:21 | 0 | 192 | 2.989000 | EXT | Смещение кромок. Наружу. Величина смещения - 3 мм. |  | (c)
62461.337000 | 0.000000 | -0.013000 | -11.435000 | -11.448000 | 609.000000 | 979.000000 | 874.000000 | 49.136319 |  | 5621 | Нарушение формы кольцевого шва | GWAN |  | 04:06 | 05:06 | 04:49 | 0 | 531 |  | EXT | Нарушение формы кольцевого шва |  | (c)
62461.337000 | 0.000000 | -0.025000 | -11.435000 | -11.460000 | -1666.000000 | -1602.000000 | -1584.000000 | 52.156897 |  | 5621 | Смещение кромок | GWAN |  | 09:59 | 10:09 | 10:12 | 0 | 163 | 3.219000 | EXT | Смещение кромок. Вовнутрь. Величина смещения - 3.2 мм. |  | (c)
62461.397000 | 0.060000 | 0.018000 | -11.375000 | -11.417000 | 1616.000000 | 1977.000000 | -1886.000000 | 27.839337 | 18.000000 | 5621 |  | CORR | GENE | 06:48 | 07:47 | 09:23 | 64 | 1920 | 10.000000 | EXT | - |  | (c)
62462.036000 | 0.699000 | 0.657000 | -10.736000 | -10.778000 | 321.000000 | 536.000000 | 580.000000 | 25.875559 | 657.000000 | 5621 |  | CORR | GENE | 03:20 | 03:54 | 04:01 | 144 | 518 | 9.000000 | EXT | - |  | (c)
62463.209000 | 1.872000 | 1.430000 | -9.563000 | -10.005000 | 1929.000000 | 1937.000000 | 1972.000000 | 13.841325 | 1430.000000 | 5621 |  | CORR | GENE | 07:39 | 07:40 | 07:46 | 614 | 87 | 10.000000 | EXT | - |  | (c)
62465.421000 | 4.084000 | 3.876000 | -7.351000 | -7.559000 | 1031.000000 | 1615.000000 | 1419.000000 | 2.906708 | 3876.000000 | 5621 |  | CORR | GENE | 05:14 | 06:48 | 06:17 | 226 | 776 | 13.000000 | EXT | - |  | (c)
62467.463000 | 6.126000 | 6.097000 | -5.309000 | -5.338000 | 1606.000000 | 1699.000000 | 1710.000000 | 25.260132 | 5302.000000 | 5621 |  | CORR | СIGR | 06:47 | 07:02 | 07:04 | 36 | 208 | 12.000000 | EXT | - |  | (c)
62468.784000 | 7.447000 | 7.403000 | -3.988000 | -4.032000 | 1289.000000 | 1412.000000 | 1416.000000 | 45.273305 | 3965.000000 | 5621 |  | CORR | GENE | 05:56 | 06:16 | 06:16 | 67 | 254 | 10.000000 | EXT | - |  | (c)
62469.094000 | 7.757000 | 7.736000 | -3.678000 | -3.699000 | 1167.000000 | 1364.000000 | 1326.000000 | 47.371461 | 3589.000000 | 5621 |  | CORR | GENE | 05:36 | 06:08 | 06:02 | 110 | 318 | 10.000000 | EXT | - |  | (c)
62470.031000 | 8.694000 | 8.607000 | -2.741000 | -2.828000 | 1114.000000 | 1359.000000 | 1312.000000 | 42.156815 | 2710.000000 | 5621 |  | CORR | GENE | 05:28 | 06:07 | 06:00 | 118 | 396 | 10.000000 | EXT | - |  | (c)
62472.772000 | 0.000000 | -0.035000 | -11.540000 | -11.575000 | -590.000000 | -492.000000 | -386.000000 | 14.588104 |  | 5622 | Смещение кромок | GWAN |  | 01:12 | 01:28 | 01:45 | 0 | 410 | 2.461000 | EXT | Смещение кромок. Наружу. Величина смещения - 2.5 мм. |  | (c)
62472.772000 | 0.000000 | -0.020000 | -11.540000 | -11.560000 | 115.000000 | 446.000000 | 335.000000 | 9.309498 |  | 5622 | Смещение кромок | GWAN |  | 03:06 | 03:59 | 03:41 | 0 | 439 | 2.613000 | EXT | Смещение кромок. Вовнутрь. Величина смещения - 2.6 мм. |  | (c)
62472.772000 | 0.000000 | -0.020000 | -11.540000 | -11.560000 | 1669.000000 | 1774.000000 | 1791.000000 | 15.768657 |  | 5622 | Смещение кромок | GWAN |  | 07:17 | 07:34 | 07:36 | 0 | 244 | 3.136000 | EXT | Смещение кромок. Наружу. Величина смещения - 3.1 мм. |  | (c)
62473.665000 | 0.893000 | 0.851000 | -10.647000 | -10.689000 | 204.000000 | 421.000000 | 414.000000 | 16.433287 | 851.000000 | 5622 |  | CORR | GENE | 03:20 | 03:55 | 03:54 | 73 | 421 | 10.000000 | EXT | - |  | (c)
62483.831000 | 11.059000 | 11.059000 | -0.481000 | -0.481000 | 1368.000000 | 1423.000000 | 1417.000000 | 57.771266 | 460.000000 | 5622 |  | CORR | СIGR | 06:28 | 06:37 | 06:36 | 21 | 98 | 13.000000 | EXT | - |  | (c)
62484.022000 | 11.250000 | 11.045000 | -0.290000 | -0.495000 | 1161.000000 | 1193.000000 | 1217.000000 | 72.772322 | 242.000000 | 5622 |  | CORR | GENE | 05:55 | 06:00 | 06:04 | 253 | 112 | 9.000000 | EXT | - |  | (c)
62484.312000 | 0.000000 | -0.030000 | -11.405000 | -11.435000 | -10.000000 | 97.000000 | 351.000000 | 0.000000 |  | 5623 | Смещение кромок | GWAN |  | 02:33 | 02:51 | 03:32 | 0 | 723 | 3.441000 | EXT | Смещение кромок. Вовнутрь. Величина смещения - 3.4 мм. |  | (c)
62484.312000 | 0.000000 | -0.059000 | -11.405000 | -11.464000 | 1968.000000 | -2129.000000 | -2030.000000 | 16.208752 |  | 5623 | Нарушение формы кольцевого шва | GWAN |  | 07:53 | 08:51 | 09:07 | 0 | 926 |  | EXT | Нарушение формы кольцевого шва |  | (c)
62484.312000 | 0.000000 | -0.046000 | -11.405000 | -11.451000 | -1435.000000 | -1217.000000 | -1021.000000 | 48.958692 |  | 5623 | Нарушение формы кольцевого шва | GWAN |  | 10:43 | 11:19 | 11:50 | 0 | 829 |  | EXT | Нарушение формы кольцевого шва |  | (c)
62488.169000 | 3.857000 | 3.612000 | -7.548000 | -7.793000 | 1803.000000 | 1848.000000 | 1846.000000 | 24.109098 | 3612.000000 | 5623 |  | CORR | GENE | 07:26 | 07:33 | 07:33 | 430 | 86 | 9.000000 | EXT | - |  | (c)
62489.789000 | 5.477000 | 5.467000 | -5.928000 | -5.938000 | 1284.000000 | 1356.000000 | 1334.000000 | 64.184270 | 5467.000000 | 5623 |  | CORR | СIGR | 06:02 | 06:14 | 06:10 | 23 | 101 | 11.000000 | EXT | - |  | (c)
62490.120000 | 5.808000 | 5.772000 | -5.597000 | -5.633000 | 1096.000000 | 1208.000000 | 1213.000000 | 63.135193 | 5520.000000 | 5623 |  | CORR | GENE | 05:32 | 05:50 | 05:51 | 113 | 235 | 11.000000 | EXT | - |  | (c)
62490.508000 | 6.196000 | 5.987000 | -5.209000 | -5.418000 | 1066.000000 | 1174.000000 | 1245.000000 | 50.667308 | 5135.000000 | 5623 |  | CORR | GENE | 05:27 | 05:44 | 05:56 | 283 | 358 | 11.000000 | EXT | - |  | (c)
62490.952000 | 6.640000 | 6.333000 | -4.765000 | -5.072000 | 1113.000000 | 1191.000000 | 1310.000000 | 42.516782 | 4753.000000 | 5623 |  | CORR | GENE | 05:35 | 05:47 | 06:06 | 319 | 394 | 12.000000 | EXT | - |  | (c)
62491.240000 | 6.928000 | 6.904000 | -4.477000 | -4.501000 | 1169.000000 | 1245.000000 | 1275.000000 | 59.907262 | 4463.000000 | 5623 |  | CORR | СIGR | 05:44 | 05:56 | 06:01 | 38 | 213 | 11.000000 | EXT | - |  | (c)
62492.121000 | 7.809000 | 7.625000 | -3.596000 | -3.780000 | 1168.000000 | 1496.000000 | 1383.000000 | 33.599622 | 3571.000000 | 5623 |  | CORR | GENE | 05:43 | 06:37 | 06:18 | 209 | 431 | 11.000000 | EXT | - |  | (c)
62494.738000 | 10.426000 | 8.784000 | -0.979000 | -2.621000 | 1192.000000 | 1205.000000 | 1382.000000 | 37.715234 | 689.000000 | 5623 |  | CORR | GENE | 05:47 | 05:50 | 06:18 | 1932 | 381 | 10.000000 | EXT | - |  | (c)
62495.717000 | 0.000000 | -0.027000 | -11.185000 | -11.212000 | -804.000000 | -383.000000 | -181.000000 | 0.000000 |  | 5624 | Нарушение формы кольцевого шва | GWAN |  | 00:53 | 02:01 | 02:33 | 0 | 1244 |  | EXT | Нарушение формы кольцевого шва. Аномалия находится на отводе. |  | (c)
62495.717000 | 0.000000 | -0.021000 | -11.185000 | -11.206000 | 452.000000 | 1181.000000 | 1135.000000 | 452.000000 |  | 5624 |  | GWAN |  | 04:15 | 06:13 | 06:06 | 0 | 1366 |  | EXT | -. Аномалия находится на отводе. Подбивка кромок величиной 6 мм. |  | (c)
62495.717000 | 0.000000 | -0.041000 | -11.185000 | -11.226000 | 1911.000000 | -2214.000000 | -2041.000000 | 1532.000000 |  | 5624 | Смещение кромок | GWAN |  | 08:11 | 09:05 | 09:33 | 0 | 1019 | 2.948775 | EXT | Смещение кромок. Вовнутрь. Аномалия находится на отводе. Величина смещения - 2.9 мм. |  | (c)
62497.601000 | 1.884000 | 1.166000 | -9.301000 | -10.019000 | 1394.000000 | 1450.000000 | 1470.000000 | 1394.000000 | 1166.000000 | 5624 |  | CORR | GENE | 06:48 | 06:57 | 07:00 | 985 | 151 | 10.000000 | EXT | -. Аномалия находится на отводе. |  | (c)
62498.661000 | 2.944000 | 2.619000 | -8.241000 | -8.566000 | 1583.000000 | 1625.000000 | 1642.000000 | 1583.000000 | 2619.000000 | 5624 |  | CORR | GENE | 07:18 | 07:25 | 07:27 | 437 | 116 | 10.000000 | EXT | -. Аномалия находится на отводе. |  | (c)
62500.330000 | 4.613000 | 4.595000 | -6.572000 | -6.590000 | 1517.000000 | 1632.000000 | 1618.000000 | 1517.000000 | 4595.000000 | 5624 |  | CORR | СIGR | 07:07 | 07:26 | 07:24 | 34 | 202 | 10.000000 | EXT | -. Аномалия находится на отводе. |  | (c)
62502.972000 | 7.255000 | 6.269000 | -3.930000 | -4.916000 | 1577.000000 | 1665.000000 | 1668.000000 | 1577.000000 | 3065.000000 | 5624 |  | CORR | GENE | 07:17 | 07:31 | 07:32 | 1851 | 182 | 10.000000 | EXT | -. Аномалия находится на отводе. |  | (c)
62506.902000 | 0.000000 | -0.037000 | -11.505000 | -11.542000 | -2036.000000 | -1746.000000 | -1822.000000 | 1607.000000 |  | 5625 | Нарушение формы кольцевого шва | GWAN |  | 01:16 | 02:03 | 01:51 | 0 | 429 |  | EXT | Нарушение формы кольцевого шва. Аномалия находится на отводе. |  | (c)
62506.902000 | 0.000000 | -0.035000 | -11.505000 | -11.540000 | -1591.000000 | -1263.000000 | -1214.000000 | 838.000000 |  | 5625 | Смещение кромок | GWAN |  | 02:28 | 03:21 | 03:29 | 0 | 752 | 3.753000 | EXT | Смещение кромок. Наружу. Аномалия находится на отводе. Величина смещения - 3.8 мм. |  | (c)
62506.902000 | 0.000000 | -0.025000 | -11.505000 | -11.530000 | -774.000000 | -699.000000 | -633.000000 | 493.000000 |  | 5625 | Смещение кромок | GWAN |  | 04:40 | 04:52 | 05:02 | 0 | 282 | 2.509000 | EXT | Смещение кромок. Наружу. Аномалия находится на отводе. Величина смещения - 2.5 мм. |  | (c)
62506.902000 | 0.000000 | -0.013000 | -11.505000 | -11.518000 | -205.000000 | -63.000000 | 43.000000 | 0.000000 |  | 5625 | Нарушение формы кольцевого шва | GWAN |  | 06:12 | 06:35 | 06:52 | 0 | 496 |  | EXT | Нарушение формы кольцевого шва. Аномалия находится на отводе. |  | (c)
62516.662000 | 9.760000 | 9.615000 | -1.745000 | -1.890000 | 95.000000 | 216.000000 | 178.000000 | 95.000000 | 1221.000000 | 5625 |  | CORR | GENE | 07:00 | 07:20 | 07:13 | 669 | 166 | 9.000000 | EXT | - |  | (c)
62540.717000 | 0.000000 | -0.015000 | -11.435000 | -11.450000 | 1149.000000 | 1239.000000 | 1255.000000 | 61.645373 |  | 5628 | Смещение кромок | GWAN |  | 04:34 | 04:49 | 04:52 | 0 | 212 | 4.167000 | EXT | Смещение кромок. Вовнутрь. Величина смещения - 4.2 мм. |  | (c)
62574.827000 | 0.000000 | -0.025000 | -11.525000 | -11.550000 | 884.000000 | 965.000000 | 1165.000000 | 63.227993 |  | 5631 | Смещение кромок | GWAN |  | 01:44 | 01:57 | 02:29 | 0 | 563 | 3.877000 | EXT | Смещение кромок. Вовнутрь. Величина смещения - 3.9 мм. |  | (c)
62574.827000 | 0.000000 | -0.027000 | -11.525000 | -11.552000 | 1455.000000 | 2113.000000 | 1795.000000 | 7.682723 |  | 5631 | Нарушение формы кольцевого шва | GWAN |  | 03:16 | 05:02 | 04:11 | 0 | 680 |  | EXT | Нарушение формы кольцевого шва |  | (c)
62574.827000 | 0.000000 | -0.015000 | -11.525000 | -11.540000 | 2147.000000 | -1841.000000 | -2021.000000 | 0.000000 |  | 5631 | Смещение кромок | GWAN |  | 05:08 | 06:24 | 05:55 | 0 | 587 | 2.582000 | EXT | Смещение кромок. Вовнутрь. Величина смещения - 2.6 мм. |  | (c)
62574.827000 | 0.000000 | -0.027000 | -11.525000 | -11.552000 | -1121.000000 | -1034.000000 | -1012.000000 | 64.119329 |  | 5631 | Нарушение формы кольцевого шва | GWAN |  | 08:20 | 08:34 | 08:38 | 0 | 217 |  | EXT | Нарушение формы кольцевого шва |  | (c)
62574.827000 | 0.000000 | -0.022000 | -11.525000 | -11.547000 | -658.000000 | -564.000000 | -566.000000 | 30.866366 |  | 5631 | Нарушение формы кольцевого шва | GWAN |  | 09:35 | 09:50 | 09:50 | 0 | 184 |  | EXT | Нарушение формы кольцевого шва |  | (c)
62574.827000 | 0.000000 | -0.030000 | -11.525000 | -11.555000 | 73.000000 | 157.000000 | 269.000000 | 21.737728 |  | 5631 | Смещение кромок | GWAN |  | 11:33 | 11:47 | 00:05 | 0 | 392 | 4.940000 | EXT | Смещение кромок. Наружу. Величина смещения - 4.9 мм. |  | (c)
62586.352000 | 0.000000 | -0.025000 | -11.470000 | -11.495000 | 217.000000 | 336.000000 | 392.000000 | 17.539867 |  | 5632 | Смещение кромок | GWAN |  | 01:36 | 01:56 | 02:05 | 0 | 349 | 4.364000 | EXT | Смещение кромок. Вовнутрь. Величина смещения - 4.4 мм. |  | (c)
62597.822000 | 0.000000 | -0.010000 | -11.480000 | -11.490000 | 1601.000000 | 1725.000000 | 1749.000000 | 14.980800 |  | 5633 | Смещение кромок | GWAN |  | 05:55 | 06:15 | 06:19 | 0 | 296 | 2.294000 | EXT | Смещение кромок. Наружу. Величина смещения - 2.3 мм. |  | (c)
62597.822000 | 0.000000 | -0.025000 | -11.480000 | -11.505000 | -2017.000000 | -1641.000000 | -1743.000000 | 39.356073 |  | 5633 | Нарушение формы кольцевого шва | GWAN |  | 08:11 | 09:12 | 08:55 | 0 | 548 |  | EXT | Нарушение формы кольцевого шва |  | (c)
62609.302000 | 0.000000 | -0.025000 | -11.260000 | -11.285000 | 1223.000000 | 1499.000000 | 1881.000000 | 0.000000 |  | 5634 | Смещение кромок | GWAN |  | 05:20 | 06:04 | 07:06 | 0 | 1316 | 2.831000 | EXT | Смещение кромок. Вовнутрь. Величина смещения - 2.8 мм. |  | (c)
62609.302000 | 0.000000 | -0.030000 | -11.260000 | -11.290000 | -1876.000000 | -1731.000000 | -1726.000000 | 40.685205 |  | 5634 | Смещение кромок | GWAN |  | 09:00 | 09:23 | 09:24 | 0 | 299 | 2.282000 | EXT | Смещение кромок. Вовнутрь. Величина смещения - 2.3 мм. |  | (c)
62620.562000 | 0.000000 | -0.030000 | -11.475000 | -11.505000 | -906.000000 | -706.000000 | -751.000000 | 48.057785 |  | 5635 | Смещение кромок | GWAN |  | 00:02 | 00:34 | 00:27 | 0 | 311 | 3.847000 | EXT | Смещение кромок. Вовнутрь. Величина смещения - 3.8 мм. |  | (c)
62620.562000 | 0.000000 | -0.030000 | -11.475000 | -11.505000 | 415.000000 | 514.000000 | 530.000000 | 33.504724 |  | 5635 | Смещение кромок | GWAN |  | 03:35 | 03:51 | 03:54 | 0 | 229 | 2.309000 | EXT | Смещение кромок. Вовнутрь. Величина смещения - 2.3 мм. |  | (c)
62632.037000 | 0.000000 | -0.030000 | -11.205000 | -11.235000 | -345.000000 | -206.000000 | -231.000000 | 9.345179 |  | 5636 | Смещение кромок | GWAN |  | 00:46 | 01:09 | 01:05 | 0 | 229 | 3.442000 | EXT | Смещение кромок. Вовнутрь. Величина смещения - 3.4 мм. |  | (c)
62643.242000 | 0.000000 | -0.027000 | -11.465000 | -11.492000 | 1264.000000 | 1633.000000 | 1857.000000 | 0.000000 |  | 5637 | Смещение кромок | GWAN |  | 02:33 | 03:32 | 04:08 | 0 | 1186 | 3.248541 | EXT | Смещение кромок. Наружу. Величина смещения - 3.2 мм. |  | (c)
62665.795000 | 11.088000 | 10.998000 | -0.322000 | -0.412000 | 1343.000000 | 1567.000000 | 1545.000000 | 22.817819 | 220.000000 | 5638 |  | DENT |  | 04:30 | 05:06 | 05:02 | 192 | 403 | 0.422535 |  | - |  | (c)
62666.117000 | 0.000000 | -0.020000 | -10.955000 | -10.975000 | -1635.000000 | -1431.000000 | -1479.000000 | 48.086301 |  | 5639 | Смещение кромок | GWAN |  | 07:01 | 07:34 | 07:26 | 0 | 312 | 2.732726 | EXT | Смещение кромок. Наружу. Величина смещения - 2.7 мм. |  | (c)
62666.117000 | 0.000000 | -0.020000 | -10.955000 | -10.975000 | -1258.000000 | -1090.000000 | -1076.000000 | 57.552105 |  | 5639 | Смещение кромок | GWAN |  | 08:01 | 08:29 | 08:31 | 0 | 363 | 3.698000 | EXT | Смещение кромок. Вовнутрь. Величина смещения - 3.7 мм. |  | (c)
62666.318000 | 0.201000 | 0.147000 | -10.754000 | -10.808000 | 1917.000000 | 2021.000000 | 2012.000000 | 10.035219 | 147.000000 | 5639 |  | CORR | GENE | 04:34 | 04:51 | 04:49 | 506 | 189 | 10.000000 | EXT | - |  | (c)
62677.072000 | 0.000000 | -0.020000 | -11.340000 | -11.360000 | -1915.000000 | -1160.000000 | -854.000000 | 208.000000 |  | 5640 | Смещение кромок | GWAN |  | 09:36 | 11:38 | 00:27 | 0 | 2123 | 5.691000 | EXT | Смещение кромок. Вовнутрь. Аномалия находится на отводе. Величина смещения - 5.7 мм. |  | (c)
62690.858000 | 2.446000 | 2.432000 | -9.194000 | -9.208000 | 1034.000000 | 1100.000000 | 1108.000000 | 78.637236 | 2432.000000 | 5641 |  | CORR | СIGR | 05:34 | 05:45 | 05:46 | 38 | 148 | 15.000000 | EXT | - |  | (c)
62691.570000 | 3.158000 | 3.153000 | -8.482000 | -8.487000 | 1220.000000 | 1368.000000 | 1319.000000 | 57.696032 | 3153.000000 | 5641 |  | CORR | СIGR | 06:04 | 06:28 | 06:20 | 23 | 197 | 11.000000 | EXT | - |  | (c)
62700.052000 | 0.000000 | -0.040000 | -11.710000 | -11.750000 | -809.000000 | -742.000000 | -688.000000 | 45.648426 |  | 5642 | Нарушение формы кольцевого шва | GWAN |  | 00:44 | 00:55 | 01:04 | 0 | 244 |  | EXT | Нарушение формы кольцевого шва |  | (c)
62700.052000 | 0.000000 | -0.020000 | -11.710000 | -11.730000 | 443.000000 | 564.000000 | 580.000000 | 35.711846 |  | 5642 | Смещение кромок | GWAN |  | 04:06 | 04:26 | 04:29 | 0 | 276 | 3.282000 | EXT | Смещение кромок. Наружу. Величина смещения - 3.3 мм. |  | (c)
62700.052000 | 0.000000 | -0.020000 | -11.710000 | -11.730000 | 1415.000000 | 1549.000000 | 1517.000000 | 41.163198 |  | 5642 | Смещение кромок | GWAN |  | 06:43 | 07:05 | 07:00 | 0 | 203 | 2.516000 | EXT | Смещение кромок. Наружу. Величина смещения - 2.5 мм. |  | (c)
62711.762000 | 0.000000 | -0.019000 | -11.670000 | -11.689000 | 1930.000000 | 2019.000000 | 2036.000000 | 0.000000 |  | 5643 | Нарушение формы кольцевого шва | GWAN |  | 06:39 | 06:53 | 06:56 | 0 | 212 |  | EXT | Нарушение формы кольцевого шва |  | (c)
62711.762000 | 0.000000 | -0.020000 | -11.670000 | -11.690000 | -2129.000000 | -1943.000000 | -2003.000000 | 18.375773 |  | 5643 | Смещение кромок | GWAN |  | 07:44 | 08:14 | 08:04 | 0 | 253 | 2.659000 | EXT | Смещение кромок. Вовнутрь. Величина смещения - 2.7 мм. |  | (c)
62711.762000 | 0.000000 | -0.025000 | -11.670000 | -11.695000 | -1659.000000 | -1336.000000 | -1357.000000 | 70.527546 |  | 5643 | Смещение кромок | GWAN |  | 09:00 | 09:52 | 09:49 | 0 | 604 | 3.512000 | EXT | Смещение кромок. Вовнутрь. Величина смещения - 3.5 мм. |  | (c)
62711.762000 | 0.000000 | -0.035000 | -11.670000 | -11.705000 | -729.000000 | -616.000000 | -594.000000 | 37.043598 |  | 5643 | Смещение кромок | GWAN |  | 11:30 | 11:48 | 11:52 | 0 | 270 | 2.357000 | EXT | Смещение кромок. Наружу. Величина смещения - 2.4 мм. |  | (c)
62719.618000 | 7.856000 | 7.613000 | -3.814000 | -4.057000 | 1561.000000 | 1615.000000 | 1595.000000 | 45.661845 | 3714.000000 | 5643 |  | CORR | GENE | 05:39 | 05:48 | 05:45 | 343 | 69 | 9.000000 | EXT | - |  | (c)
62721.510000 | 9.748000 | 8.224000 | -1.922000 | -3.446000 | 1993.000000 | 2027.000000 | 2083.000000 | 0.000000 | 1468.000000 | 5643 |  | CORR | GENE | 06:49 | 06:55 | 07:04 | 1978 | 180 | 11.000000 | EXT | - |  | (c)
62722.150000 | 10.388000 | 9.371000 | -1.282000 | -2.299000 | 1456.000000 | 1846.000000 | 1670.000000 | 10.653827 | 1086.000000 | 5643 |  | CORR | GENE | 05:23 | 06:26 | 05:57 | 1213 | 428 | 9.000000 | EXT | - |  | (c)
62723.432000 | 0.000000 | -0.040000 | -11.405000 | -11.445000 | -211.000000 | 230.000000 | 344.000000 | 0.000000 |  | 5644 | Смещение кромок | GWAN |  | 01:40 | 02:51 | 03:09 | 0 | 1109 | 3.666000 | EXT | Смещение кромок. Вовнутрь. Величина смещения - 3.7 мм. |  | (c)
62723.432000 | 0.000000 | -0.035000 | -11.405000 | -11.440000 | -1503.000000 | -1324.000000 | -1344.000000 | 1184.000000 |  | 5644 | Смещение кромок | GWAN |  | 10:11 | 10:40 | 10:37 | 0 | 319 | 2.294000 | EXT | Смещение кромок. Наружу. Величина смещения - 2.3 мм. |  | (c)
62723.638000 | 0.206000 | 0.143000 | -11.199000 | -11.262000 | 1239.000000 | 1332.000000 | 1455.000000 | 1239.000000 | 143.000000 | 5644 |  | CORR | GENE | 05:34 | 05:49 | 06:09 | 129 | 432 | 10.000000 | EXT | - |  | (c)
62723.789000 | 0.357000 | 0.357000 | -11.048000 | -11.048000 | 1222.000000 | 1320.000000 | 1393.000000 | 1222.000000 | 357.000000 | 5644 |  | CORR | СIGR | 05:31 | 05:47 | 05:59 | 37 | 342 | 10.000000 | EXT | - |  | (c)
62724.720000 | 1.288000 | 1.274000 | -10.117000 | -10.131000 | 1176.000000 | 1314.000000 | 1342.000000 | 1176.000000 | 1274.000000 | 5644 |  | CORR | GENE | 05:24 | 05:46 | 05:50 | 58 | 331 | 10.000000 | EXT | - |  | (c)
62743.689000 | 8.852000 | 8.829000 | -2.083000 | -2.106000 | 677.000000 | 725.000000 | 736.000000 | 677.000000 | 2082.000000 | 5645 |  | CORR | СIGR | 05:31 | 05:38 | 05:40 | 24 | 118 | 10.000000 | EXT | - |  | (c)
62752.496000 | 6.724000 | 6.696000 | -4.516000 | -4.544000 | 1504.000000 | 1530.000000 | 1574.000000 | 1504.000000 | 4516.000000 | 5646 |  | CORR | СIGR | 06:14 | 06:18 | 06:25 | 28 | 141 | 10.000000 | EXT | - |  | (c)
62753.597000 | 7.825000 | 7.794000 | -3.415000 | -3.446000 | 1438.000000 | 1463.000000 | 1510.000000 | 1438.000000 | 3415.000000 | 5646 |  | CORR | СIGR | 06:03 | 06:07 | 06:15 | 31 | 144 | 10.000000 | EXT | - |  | (c)
62754.952000 | 9.180000 | 8.946000 | -2.060000 | -2.294000 | 1266.000000 | 1426.000000 | 1450.000000 | 1266.000000 | 2004.000000 | 5646 |  | CORR | GENE | 05:36 | 06:01 | 06:05 | 290 | 368 | 11.000000 | EXT | - |  | (c)
62755.434000 | 9.662000 | 9.485000 | -1.578000 | -1.755000 | 1311.000000 | 1421.000000 | 1396.000000 | 1311.000000 | 1248.000000 | 5646 |  | CORR | GENE | 05:43 | 06:01 | 05:57 | 507 | 170 | 13.000000 | EXT | - |  | (c)
62760.278000 | 3.266000 | 3.166000 | -7.284000 | -7.384000 | 1975.000000 | -2013.000000 | -2160.000000 | 1834.000000 | 3166.000000 | 5647 |  | CORR | GENE | 05:30 | 06:46 | 06:23 | 805 | 652 | 11.000000 | EXT | - |  | (c)
62762.722000 | 5.710000 | 5.674000 | -4.840000 | -4.876000 | -1930.000000 | -1797.000000 | -1716.000000 | 1501.000000 | 4811.000000 | 5647 |  | CORR | GENE | 07:00 | 07:21 | 07:34 | 65 | 429 | 10.000000 | EXT | - |  | (c)
62765.616000 | 8.604000 | 8.376000 | -1.946000 | -2.174000 | -1744.000000 | -1707.000000 | -1704.000000 | 1663.000000 | 1608.000000 | 5647 |  | CORR | GENE | 07:30 | 07:36 | 07:36 | 566 | 81 | 9.000000 | EXT | - |  | (c)
62767.562000 | 0.000000 | -0.015000 | -11.155000 | -11.170000 | -314.000000 | -177.000000 | -46.000000 | 0.000000 |  | 5648 | Смещение кромок | GWAN |  | 03:30 | 03:52 | 04:13 | 0 | 534 | 3.445000 | EXT | Смещение кромок. Наружу. Величина смещения - 3.4 мм. |  | (c)
62767.562000 | 0.000000 | -0.028000 | -11.155000 | -11.183000 | -1733.000000 | -1615.000000 | -1506.000000 | 1279.000000 |  | 5648 | Смещение кромок | GWAN |  | 11:41 | 12:00 | 00:17 | 0 | 455 | 2.571372 | EXT | Смещение кромок. Наружу. Величина смещения - 2.6 мм. |  | (c)
62767.646000 | 0.084000 | 0.042000 | -11.071000 | -11.113000 | 963.000000 | 1226.000000 | 1557.000000 | 963.000000 | 42.000000 | 5648 |  | CORR | GENE | 06:56 | 07:38 | 08:32 | 56 | 1187 | 10.000000 | EXT | - |  | (c)
62768.007000 | 0.445000 | 0.320000 | -10.710000 | -10.835000 | 1184.000000 | 1296.000000 | 1276.000000 | 1184.000000 | 320.000000 | 5648 |  | CORR | GENE | 07:31 | 07:49 | 07:46 | 482 | 184 | 9.000000 | EXT | - |  | (c)
62768.836000 | 1.274000 | 1.259000 | -9.881000 | -9.896000 | 269.000000 | 364.000000 | 376.000000 | 269.000000 | 1259.000000 | 5648 |  | CORR | СIGR | 05:04 | 05:19 | 05:21 | 42 | 214 | 13.000000 | EXT | - |  | (c)
62770.351000 | 2.789000 | 2.653000 | -8.366000 | -8.502000 | 143.000000 | 814.000000 | 571.000000 | 143.000000 | 2653.000000 | 5648 |  | CORR | GENE | 04:43 | 06:32 | 05:52 | 289 | 856 | 14.000000 | EXT | - |  | (c)
62770.991000 | 3.429000 | 3.374000 | -7.726000 | -7.781000 | 260.000000 | 541.000000 | 543.000000 | 260.000000 | 3374.000000 | 5648 |  | CORR | GENE | 05:02 | 05:48 | 05:48 | 109 | 565 | 11.000000 | EXT | - |  | (c)
62773.765000 | 6.203000 | 5.446000 | -4.952000 | -5.709000 | 482.000000 | 739.000000 | 646.000000 | 482.000000 | 2895.000000 | 5648 |  | CORR | GENE | 05:38 | 06:20 | 06:05 | 2814 | 329 | 11.000000 | EXT | - |  | (c)
62778.062000 | 10.500000 | 10.158000 | -0.655000 | -0.997000 | 182.000000 | 463.000000 | 360.000000 | 182.000000 | 641.000000 | 5648 |  | CORR | GENE | 04:50 | 05:35 | 05:18 | 356 | 355 | 11.000000 | EXT | - |  | (c)
62778.884000 | 0.167000 | 0.157000 | -10.943000 | -10.953000 | 565.000000 | 639.000000 | 637.000000 | 565.000000 | 157.000000 | 5649 |  | CORR | СIGR | 05:52 | 06:04 | 06:04 | 20 | 143 | 12.000000 | EXT | - |  | (c)
62779.068000 | 0.351000 | 0.319000 | -10.759000 | -10.791000 | 364.000000 | 694.000000 | 549.000000 | 364.000000 | 319.000000 | 5649 |  | CORR | GENE | 05:19 | 06:13 | 05:49 | 251 | 371 | 10.000000 | EXT | - |  | (c)
62779.457000 | 0.740000 | 0.659000 | -10.370000 | -10.451000 | 1107.000000 | 1172.000000 | 1212.000000 | 1107.000000 | 659.000000 | 5649 |  | CORR | GENE | 07:19 | 07:30 | 07:36 | 1059 | 209 | 8.000000 | EXT | - |  | (c)
62779.525000 | 0.808000 | 0.777000 | -10.302000 | -10.333000 | 270.000000 | 353.000000 | 474.000000 | 270.000000 | 777.000000 | 5649 |  | CORR | GENE | 05:04 | 05:18 | 05:37 | 142 | 407 | 11.000000 | EXT | - |  | (c)
62779.758000 | 1.041000 | 1.015000 | -10.069000 | -10.095000 | 369.000000 | 431.000000 | 461.000000 | 369.000000 | 1015.000000 | 5649 |  | CORR | СIGR | 05:20 | 05:30 | 05:35 | 41 | 185 | 9.000000 | EXT | - |  | (c)
62779.873000 | 1.156000 | 1.092000 | -9.954000 | -10.018000 | -780.000000 | -692.000000 | -702.000000 | 624.000000 | 1092.000000 | 5649 |  | DENT |  | 02:15 | 02:29 | 02:28 | 151 | 156 | 0.633803 |  | - |  | (c)
62780.392000 | 1.675000 | 1.642000 | -9.435000 | -9.468000 | 157.000000 | 230.000000 | 287.000000 | 157.000000 | 1642.000000 | 5649 |  | CORR | GENE | 04:46 | 04:58 | 05:07 | 131 | 261 | 10.000000 | EXT | - |  | (c)
62780.789000 | 2.072000 | 1.997000 | -9.038000 | -9.113000 | -696.000000 | -606.000000 | -612.000000 | 528.000000 | 1997.000000 | 5649 |  | DENT |  | 02:28 | 02:43 | 02:42 | 184 | 168 | 0.140845 |  | - |  | (c)
62782.497000 | 3.780000 | 3.276000 | -7.330000 | -7.834000 | 278.000000 | 388.000000 | 362.000000 | 278.000000 | 3276.000000 | 5649 |  | CORR | GENE | 05:06 | 05:23 | 05:19 | 1062 | 169 | 10.000000 | EXT | - |  | (c)
62784.766000 | 6.049000 | 5.142000 | -5.061000 | -5.968000 | 959.000000 | 979.000000 | 1089.000000 | 959.000000 | 4185.000000 | 5649 |  | CORR | GENE | 06:56 | 06:59 | 07:17 | 1783 | 260 | 11.000000 | EXT | - |  | (c)
62786.325000 | 7.608000 | 7.598000 | -3.502000 | -3.512000 | 345.000000 | 438.000000 | 530.000000 | 345.000000 | 3340.000000 | 5649 |  | CORR | GENE | 05:16 | 05:32 | 05:46 | 172 | 369 | 10.000000 | EXT | - |  | (c)
62787.860000 | 9.143000 | 8.904000 | -1.967000 | -2.206000 | 311.000000 | 818.000000 | 759.000000 | 311.000000 | 1919.000000 | 5649 |  | CORR | GENE | 05:11 | 06:33 | 06:23 | 287 | 895 | 10.000000 | EXT | - |  | (c)
62788.174000 | 9.457000 | 9.324000 | -1.653000 | -1.786000 | 153.000000 | 606.000000 | 552.000000 | 153.000000 | 1320.000000 | 5649 |  | CORR | GENE | 04:46 | 05:59 | 05:50 | 466 | 797 | 10.000000 | EXT | - |  | (c)
62788.917000 | 10.200000 | 9.847000 | -0.910000 | -1.263000 | 410.000000 | 680.000000 | 659.000000 | 410.000000 | 797.000000 | 5649 |  | CORR | GENE | 05:27 | 06:11 | 06:07 | 466 | 499 | 12.000000 | EXT | - |  | (c)
62789.716000 | 10.999000 | 10.451000 | -0.111000 | -0.659000 | 370.000000 | 821.000000 | 694.000000 | 370.000000 | 37.000000 | 5649 |  | CORR | GENE | 05:21 | 06:33 | 06:13 | 622 | 647 | 12.000000 | EXT | - |  | (c)
62790.301000 | 0.474000 | 0.114000 | -10.846000 | -11.206000 | -1332.000000 | -1050.000000 | -1143.000000 | 61.578190 | 114.000000 | 5650 |  | CORR | GENE | 05:41 | 06:27 | 06:12 | 564 | 380 | 10.000000 | EXT | - |  | (c)
62798.687000 | 8.860000 | 8.496000 | -2.460000 | -2.824000 | -1528.000000 | -1088.000000 | -1236.000000 | 52.552920 | 1604.000000 | 5650 |  | CORR | GENE | 05:10 | 06:21 | 05:57 | 1220 | 584 | 10.000000 | EXT | - |  | (c)
62800.074000 | 10.247000 | 10.075000 | -1.073000 | -1.245000 | -1557.000000 | -1278.000000 | -1155.000000 | 28.224964 | 842.000000 | 5650 |  | CORR | GENE | 05:05 | 05:50 | 06:10 | 403 | 805 | 10.000000 | EXT | - |  | (c)
62823.992000 | 0.000000 | -0.035000 | -11.415000 | -11.450000 | 2066.000000 | -2134.000000 | -2077.000000 | 0.000000 |  | 5653 | Смещение кромок | GWAN |  | 02:56 | 03:38 | 03:47 | 0 | 636 | 3.263000 | EXT | Смещение кромок. Наружу. Величина смещения - 3.3 мм. |  | (c)
62823.992000 | 0.000000 | -0.020000 | -11.415000 | -11.435000 | -1120.000000 | -623.000000 | -838.000000 | 22.177448 |  | 5653 | Смещение кромок | GWAN |  | 06:22 | 07:42 | 07:07 | 0 | 563 | 3.113000 | EXT | Смещение кромок. Наружу. Величина смещения - 3.1 мм. |  | (c)
62823.992000 | 0.000000 | -0.026000 | -11.415000 | -11.441000 | -207.000000 | 530.000000 | 220.000000 | 17.760296 |  | 5653 | Нарушение формы кольцевого шва | GWAN |  | 08:49 | 10:48 | 09:58 | 0 | 855 |  | EXT | Нарушение формы кольцевого шва |  | (c)
62823.992000 | 0.000000 | -0.036000 | -11.415000 | -11.451000 | 808.000000 | 1026.000000 | 1037.000000 | 77.851982 |  | 5653 | Нарушение формы кольцевого шва | GWAN |  | 11:33 | 00:08 | 00:10 | 0 | 458 |  | EXT | Нарушение формы кольцевого шва |  | (c)
62824.338000 | 0.346000 | 0.333000 | -11.069000 | -11.082000 | -2210.000000 | -2176.000000 | -2174.000000 | 1.684541 | 333.000000 | 5653 |  | CORR | GENE | 03:26 | 03:31 | 03:32 | 1768 | 72 | 10.000000 | EXT | - |  | (c)
62835.407000 | 0.000000 | -0.036000 | -11.400000 | -11.436000 | 949.000000 | 1065.000000 | 1105.000000 | 78.326403 |  | 5654 | Смещение кромок | GWAN |  | 01:33 | 01:52 | 01:58 | 0 | 311 | 2.561000 | EXT | Смещение кромок. Вовнутрь. Величина смещения - 2.6 мм. |  | (c)
62835.407000 | 0.000000 | -0.036000 | -11.400000 | -11.436000 | 1385.000000 | 1698.000000 | 1667.000000 | 22.779541 |  | 5654 | Смещение кромок | GWAN |  | 02:43 | 03:34 | 03:29 | 0 | 563 | 3.336000 | EXT | Смещение кромок. Наружу. Величина смещения - 3.3 мм. |  | (c)
62846.807000 | 0.000000 | -0.054000 | -11.550000 | -11.604000 | 643.000000 | 1435.000000 | 1302.000000 | 21.707583 |  | 5655 | Смещение кромок | GWAN |  | 00:10 | 02:18 | 01:57 | 0 | 1319 | 2.385879 | EXT | Смещение кромок. Вовнутрь. Величина смещения - 2.4 мм. Аномалия находится на упругопластическом изгибе: R=885 D, максимальное растяжение на 4.6 час. |  | (c)
62846.807000 | 0.000000 | -0.020000 | -11.550000 | -11.570000 | 2203.000000 | -2192.000000 | -2174.000000 | 0.000000 |  | 5655 | Смещение кромок | GWAN |  | 04:22 | 04:33 | 04:35 | 0 | 168 | 2.388000 | EXT | Смещение кромок. Вовнутрь. Величина смещения - 2.4 мм. Аномалия находится на упругопластическом изгибе: R=885 D, максимальное растяжение на 4.6 час. |  | (c)
62846.807000 | 0.000000 | -0.040000 | -11.550000 | -11.590000 | -330.000000 | -141.000000 | -151.000000 | 0.000000 |  | 5655 | Смещение кромок | GWAN |  | 09:33 | 10:04 | 10:02 | 0 | 357 | 2.626000 | EXT | Смещение кромок. Вовнутрь. Величина смещения - 2.6 мм. Аномалия находится на упругопластическом изгибе: R=885 D, максимальное растяжение на 4.6 час. |  | (c)
62855.274000 | 8.467000 | 8.457000 | -3.083000 | -3.093000 | -684.000000 | -617.000000 | -617.000000 | 38.926577 | 3065.000000 | 5655 |  | GOUG | СIGR | 08:36 | 08:47 | 08:47 | 28 | 134 | 10.000000 | EXT | -. Задир. Аномалия находится на упругопластическом изгибе: R=213 D, максимальное растяжение на 6.3 час. |  | (a)
62858.357000 | 0.000000 | -0.046000 | -11.100000 | -11.146000 | -733.000000 | -487.000000 | -489.000000 | 246.000000 |  | 5656а | Смещение кромок | GWAN |  | 01:06 | 01:46 | 01:46 | 0 | 488 | 3.492000 | EXT | Смещение кромок. Наружу. Величина смещения - 3.5 мм. Аномалия находится на упругопластическом изгибе: R=761 D, максимальное растяжение на 7.1 час. |  | (c)
62858.357000 | 0.000000 | -0.031000 | -11.100000 | -11.131000 | -217.000000 | 106.000000 | 35.000000 | 0.000000 |  | 5656а | Смещение кромок | GWAN |  | 02:30 | 03:22 | 03:10 | 0 | 502 | 2.548000 | EXT | Смещение кромок. Наружу. Аномалия находится на отводе. Величина смещения - 2.5 мм. Аномалия находится на упругопластическом изгибе: R=761 D, максимальное растяжение на 7.1 час. |  | (c)
62858.357000 | 0.000000 | -0.027000 | -11.100000 | -11.127000 | 536.000000 | 954.000000 | 785.000000 | 536.000000 |  | 5656а | Нарушение формы кольцевого шва | GWAN |  | 04:31 | 05:39 | 05:11 | 0 | 499 |  | INT | Нарушение формы кольцевого шва. Аномалия находится на отводе. Аномалия находится на упругопластическом изгибе: R=761 D, максимальное растяжение на 7.1 час. |  | (c)
62869.357000 | 11.000000 | 10.981000 | -0.100000 | -0.119000 | 950.000000 | 1052.000000 | 1049.000000 | 950.000000 | 78.000000 | 5656а |  | CORR | СIGR | 05:38 | 05:55 | 05:54 | 41 | 197 | 10.000000 | EXT | -. Аномалия находится на отводе. |  | (c)
62903.797000 | 0.000000 | -0.020000 | -11.410000 | -11.430000 | -98.000000 | 317.000000 | 207.000000 | 0.000000 |  | 5660 | Смещение кромок | GWAN |  | 01:04 | 02:11 | 01:53 | 0 | 610 | 2.862000 | EXT | Смещение кромок. Вовнутрь. Величина смещения - 2.9 мм. |  | (c)
62903.797000 | 0.000000 | -0.024000 | -11.410000 | -11.434000 | 849.000000 | 2004.000000 | 1478.000000 | 0.000000 |  | 5660 | Нарушение формы кольцевого шва | GWAN |  | 03:37 | 06:44 | 05:19 | 0 | 1259 |  | EXT | Нарушение формы кольцевого шва |  | (c)
62915.207000 | 0.000000 | -0.019000 | -11.475000 | -11.494000 | 1139.000000 | 1475.000000 | 1359.000000 | 52.538606 |  | 5661 | Нарушение формы кольцевого шва | GWAN |  | 02:24 | 03:18 | 02:59 | 0 | 440 |  | EXT | Нарушение формы кольцевого шва |  | (c)
62915.207000 | 0.000000 | -0.020000 | -11.475000 | -11.495000 | -1750.000000 | -1616.000000 | -1530.000000 | 38.805571 |  | 5661 | Смещение кромок | GWAN |  | 06:38 | 06:59 | 07:13 | 0 | 439 | 2.763000 | EXT | Смещение кромок. Наружу. Величина смещения - 2.8 мм. |  | (c)
62915.207000 | 0.000000 | -0.032000 | -11.475000 | -11.507000 | -888.000000 | -748.000000 | -577.000000 | 0.000000 |  | 5661 | Нарушение формы кольцевого шва | GWAN |  | 08:57 | 09:19 | 09:47 | 0 | 623 |  | EXT | Нарушение формы кольцевого шва |  | (c)
62926.682000 | 0.000000 | -0.043000 | -11.650000 | -11.693000 | 954.000000 | 1092.000000 | 1073.000000 | 83.822234 |  | 5662 | Нарушение формы кольцевого шва | GWAN |  | 01:06 | 01:28 | 01:25 | 0 | 238 |  | EXT | Нарушение формы кольцевого шва |  | (c)
62926.682000 | 0.000000 | -0.021000 | -11.650000 | -11.671000 | -2214.000000 | -1415.000000 | -1654.000000 | 1.314233 |  | 5662 | Нарушение формы кольцевого шва | GWAN |  | 04:34 | 06:43 | 06:05 | 0 | 1121 |  | EXT | Нарушение формы кольцевого шва |  | (c)
62926.682000 | 0.000000 | -0.034000 | -11.650000 | -11.684000 | 432.000000 | 569.000000 | 595.000000 | 48.038909 |  | 5662 | Нарушение формы кольцевого шва | GWAN |  | 11:41 | 00:03 | 00:08 | 0 | 326 |  | EXT | Нарушение формы кольцевого шва |  | (c)
62938.332000 | 0.000000 | -0.032000 | -11.580000 | -11.612000 | 677.000000 | 1896.000000 | -1763.000000 | 0.000000 |  | 5663 | Нарушение формы кольцевого шва | GWAN |  | 00:44 | 04:00 | 06:10 | 0 | 4041 |  | EXT | Нарушение формы кольцевого шва |  | (c)
62949.912000 | 0.000000 | -0.025000 | -10.975000 | -11.000000 | -1184.000000 | -1038.000000 | -547.000000 | 0.000000 |  | 5664 | Нарушение формы кольцевого шва | GWAN |  | 01:25 | 01:49 | 03:08 | 0 | 1274 |  | EXT | Нарушение формы кольцевого шва |  | (c)
62949.912000 | 0.000000 | -0.033000 | -10.975000 | -11.008000 | 732.000000 | 968.000000 | 1281.000000 | 732.000000 |  | 5664 | Нарушение формы кольцевого шва | GWAN |  | 06:35 | 07:13 | 08:03 | 0 | 1098 |  | EXT | Нарушение формы кольцевого шва |  | (c)
62960.887000 | 0.000000 | -0.022000 | -11.585000 | -11.607000 | -2041.000000 | -1876.000000 | -1865.000000 | 1690.000000 |  | 5665 | Нарушение формы кольцевого шва | GWAN |  | 05:14 | 05:41 | 05:43 | 0 | 351 |  | EXT | Нарушение формы кольцевого шва |  | (c)
62960.887000 | 0.000000 | -0.040000 | -11.585000 | -11.625000 | -1225.000000 | -862.000000 | -746.000000 | 267.000000 |  | 5665 | Смещение кромок | GWAN |  | 07:26 | 08:25 | 08:43 | 0 | 958 | 3.894000 | EXT | Смещение кромок. Вовнутрь. Величина смещения - 3.9 мм. |  | (c)
62960.887000 | 0.000000 | -0.052000 | -11.585000 | -11.637000 | 315.000000 | 825.000000 | 712.000000 | 315.000000 |  | 5665 | Смещение кромок | GWAN |  | 11:35 | 00:57 | 00:39 | 0 | 795 | 2.775835 | EXT | Смещение кромок. Вовнутрь. Величина смещения - 2.8 мм. |  | (c)
62972.472000 | 0.000000 | -0.026000 | -11.260000 | -11.286000 | 326.000000 | 1036.000000 | 1293.000000 | 326.000000 |  | 5666 | Нарушение формы кольцевого шва | GWAN |  | 01:51 | 03:46 | 04:27 | 0 | 1932 |  | EXT | Нарушение формы кольцевого шва |  | (c)
62972.472000 | 0.000000 | -0.030000 | -11.260000 | -11.290000 | -2106.000000 | -1723.000000 | -1853.000000 | 1601.000000 |  | 5666 | Смещение кромок | GWAN |  | 07:19 | 08:21 | 07:59 | 0 | 505 | 3.132000 | EXT | Смещение кромок. Вовнутрь. Величина смещения - 3.1 мм. |  | (c)
62972.472000 | 0.000000 | -0.040000 | -11.260000 | -11.300000 | -1397.000000 | -1246.000000 | -1265.000000 | 1133.000000 |  | 5666 | Смещение кромок | GWAN |  | 09:13 | 09:37 | 09:34 | 0 | 264 | 3.358000 | EXT | Смещение кромок. Вовнутрь. Величина смещения - 3.4 мм. |  | (c)
63006.752000 | 0.000000 | -0.011000 | -11.425000 | -11.436000 | 858.000000 | 968.000000 | 1027.000000 | 858.000000 |  | 5669 | Смещение кромок | GWAN |  | 04:08 | 04:26 | 04:35 | 0 | 337 | 2.841000 | EXT | Смещение кромок. Наружу. Величина смещения - 2.8 мм. |  | (c)
63006.752000 | 0.000000 | -0.006000 | -11.425000 | -11.431000 | 1959.000000 | 1962.000000 | 2121.000000 | 1959.000000 |  | 5669 | Смещение кромок | GWAN |  | 07:06 | 07:06 | 07:32 | 0 | 325 | 2.808000 | EXT | Смещение кромок. Наружу. Величина смещения - 2.8 мм. |  | (c)
63006.752000 | 0.000000 | -0.016000 | -11.425000 | -11.441000 | -2038.000000 | -1930.000000 | -1926.000000 | 1814.000000 |  | 5669 | Смещение кромок | GWAN |  | 08:21 | 08:38 | 08:39 | 0 | 224 | 2.406000 | EXT | Смещение кромок. Наружу. Величина смещения - 2.4 мм. |  | (c)
63013.192000 | 6.440000 | 6.373000 | -4.985000 | -5.052000 | 1251.000000 | 1422.000000 | 1621.000000 | 1251.000000 | 4870.000000 | 5669 |  | CORR | GENE | 05:11 | 05:39 | 06:11 | 182 | 741 | 11.000000 | EXT | -. Аномалия находится на упругопластическом изгибе: R=539 D, максимальное растяжение на 5.5 час. |  | (c)
63014.561000 | 7.809000 | 7.604000 | -3.616000 | -3.821000 | 1157.000000 | 2010.000000 | 1645.000000 | 1157.000000 | 3583.000000 | 5669 |  | CORR | GENE | 04:56 | 07:14 | 06:15 | 238 | 975 | 11.000000 | EXT | -. Аномалия находится на упругопластическом изгибе: R=497 D, максимальное растяжение на 5.5 час. |  | (c)
63018.177000 | 0.000000 | -0.040000 | -11.555000 | -11.595000 | 1036.000000 | 1170.000000 | 1150.000000 | 1036.000000 |  | 5670 | Смещение кромок | GWAN |  | 04:51 | 05:12 | 05:09 | 0 | 227 | 2.614000 | EXT | Смещение кромок. Наружу. Величина смещения - 2.6 мм. Аномалия находится на упругопластическом изгибе: R=390 D, максимальное растяжение на 5.6 час. |  | (c)
63029.732000 | 0.000000 | -0.021000 | -11.400000 | -11.421000 | -1675.000000 | -1312.000000 | -1436.000000 | 1196.000000 |  | 5671 | Смещение кромок | GWAN |  | 08:07 | 09:05 | 08:45 | 0 | 479 | 3.387000 | EXT | Смещение кромок. Вовнутрь. Величина смещения - 3.4 мм. Аномалия находится на упругопластическом изгибе: R=407 D, максимальное растяжение на 5.6 час. |  | (c)
63041.132000 | 0.000000 | -0.025000 | -11.180000 | -11.205000 | 1240.000000 | 1478.000000 | 1552.000000 | 29.528557 |  | 5672 | Смещение кромок | GWAN |  | 02:09 | 02:48 | 03:00 | 0 | 624 | 3.375000 | EXT | Смещение кромок. Наружу. Величина смещения - 3.4 мм. |  | (c)
63041.132000 | 0.000000 | -0.015000 | -11.180000 | -11.195000 | -1179.000000 | -738.000000 | -844.000000 | 13.947510 |  | 5672 | Смещение кромок | GWAN |  | 07:39 | 08:50 | 08:33 | 0 | 671 | 3.348000 | EXT | Смещение кромок. Вовнутрь. Величина смещения - 3.3 мм. |  | (c)
63057.458000 | 5.146000 | 4.309000 | -6.274000 | -7.111000 | 2133.000000 | 2198.000000 | 2167.000000 | 0.000000 | 4309.000000 | 5673 |  | CORR | GENE | 06:53 | 07:04 | 06:59 | 862 | 68 | 11.000000 | EXT | - |  | (c)
63058.617000 | 6.305000 | 5.976000 | -5.115000 | -5.444000 | 2124.000000 | 2207.000000 | 2179.000000 | 0.000000 | 4753.000000 | 5673 |  | CORR | GENE | 06:52 | 07:05 | 07:01 | 691 | 109 | 10.000000 | EXT | - |  | (c)
63059.634000 | 7.322000 | 7.173000 | -4.098000 | -4.247000 | 2182.000000 | -2219.000000 | 2214.000000 | 0.000000 | 3226.000000 | 5673 |  | CORR | GENE | 07:01 | 07:11 | 07:07 | 1021 | 64 | 10.000000 | EXT | - |  | (c)
63063.732000 | 0.000000 | -0.040000 | -11.440000 | -11.480000 | -1164.000000 | -909.000000 | -916.000000 | 33.817757 |  | 5674 | Смещение кромок | GWAN |  | 08:32 | 09:14 | 09:12 | 0 | 497 | 2.519000 | EXT | Смещение кромок. Вовнутрь. Величина смещения - 2.5 мм. |  | (c)
63072.008000 | 8.276000 | 7.783000 | -3.164000 | -3.657000 | -1738.000000 | -1676.000000 | -1676.000000 | 39.751266 | 2175.000000 | 5674 |  | CORR | GENE | 07:00 | 07:10 | 07:10 | 1482 | 123 | 12.000000 | EXT | - |  | (c)
63075.172000 | 0.000000 | -0.040000 | -11.225000 | -11.265000 | 97.000000 | 512.000000 | 617.000000 | 7.807871 |  | 5675 | Смещение кромок | GWAN |  | 02:24 | 03:31 | 03:48 | 0 | 1040 | 4.577000 | EXT | Смещение кромок. Наружу. Величина смещения - 4.6 мм. |  | (c)
63075.172000 | 0.000000 | -0.020000 | -11.225000 | -11.245000 | 1619.000000 | 1703.000000 | 1712.000000 | 26.883761 |  | 5675 | Смещение кромок | GWAN |  | 06:29 | 06:43 | 06:44 | 0 | 186 | 2.696000 | EXT | Смещение кромок. Наружу. Величина смещения - 2.7 мм. |  | (c)
63075.172000 | 0.000000 | -0.036000 | -11.225000 | -11.261000 | -2011.000000 | -1748.000000 | -1698.000000 | 42.963269 |  | 5675 | Нарушение формы кольцевого шва | GWAN |  | 08:44 | 09:26 | 09:34 | 0 | 626 |  | EXT | Нарушение формы кольцевого шва |  | (c)
63077.586000 | 2.414000 | 0.314000 | -8.811000 | -10.911000 | 2136.000000 | 2223.000000 | 2188.000000 | 0.000000 | 314.000000 | 5675 |  | CORR | GENE | 07:53 | 08:07 | 08:01 | 2424 | 103 | 12.000000 | EXT | - |  | (c)
63084.141000 | 8.969000 | 8.813000 | -2.256000 | -2.412000 | 280.000000 | 523.000000 | 876.000000 | 13.211305 | 2214.000000 | 5675 |  | CORR | GENE | 02:53 | 03:33 | 04:29 | 198 | 1191 | 10.000000 | EXT | -. Аномалия находится на упругопластическом изгибе: R=458 D, максимальное растяжение на 5.7 час. |  | (c)
63084.942000 | 9.770000 | 9.762000 | -1.455000 | -1.463000 | 191.000000 | 410.000000 | 369.000000 | 15.439069 | 1405.000000 | 5675 |  | CORR | GENE | 02:39 | 03:14 | 03:08 | 58 | 356 | 11.000000 | EXT | -. Аномалия находится на упругопластическом изгибе: R=428 D, максимальное растяжение на 5.7 час. |  | (c)
63086.493000 | 0.096000 | 0.047000 | -10.704000 | -10.753000 | 1139.000000 | 1393.000000 | 1428.000000 | 18.032339 | 47.000000 | 5676 |  | CORR | GENE | 05:13 | 05:54 | 06:00 | 85 | 579 | 11.000000 | EXT | -. Аномалия находится на упругопластическом изгибе: R=387 D, максимальное растяжение на 5.7 час. |  | (c)
63087.080000 | 0.683000 | 0.307000 | -10.117000 | -10.493000 | -49.000000 | 16.000000 | -10.000000 | 0.000000 | 307.000000 | 5676 |  | LWAN |  | 02:02 | 02:12 | 02:08 | 551 | 79 | 10.000000 | INT | -. Эквивалент потери металла 10%. Аномалия находится на упругопластическом изгибе: R=379 D, максимальное растяжение на 5.7 час. |  | (c)
63088.264000 | 1.867000 | 1.141000 | -8.933000 | -9.659000 | 1.000000 | 18.000000 | 34.000000 | 0.046560 | 1141.000000 | 5676 |  | CORR | GENE | 02:10 | 02:12 | 02:15 | 1273 | 66 | 13.000000 | EXT | -. Аномалия находится на упругопластическом изгибе: R=369 D, максимальное растяжение на 5.8 час. |  | (c)
63088.757000 | 2.360000 | 2.263000 | -8.440000 | -8.537000 | 879.000000 | 1214.000000 | 1324.000000 | 1.368144 | 2263.000000 | 5676 |  | CORR | GENE | 04:31 | 05:25 | 05:43 | 150 | 890 | 12.000000 | EXT | -. Аномалия находится на упругопластическом изгибе: R=368 D, максимальное растяжение на 5.8 час. |  | (c)
63088.931000 | 2.534000 | 2.510000 | -8.266000 | -8.290000 | -2196.000000 | -2063.000000 | -2048.000000 | 14.731163 | 2510.000000 | 5676 |  | CORR | СIGR | 08:15 | 08:37 | 08:39 | 41 | 297 | 10.000000 | EXT | -. Аномалия находится на упругопластическом изгибе: R=368 D, максимальное растяжение на 5.8 час. |  | (c)
63089.191000 | 2.794000 | 2.656000 | -8.006000 | -8.144000 | 723.000000 | 930.000000 | 1168.000000 | 13.943452 | 2656.000000 | 5676 |  | CORR | GENE | 04:06 | 04:40 | 05:18 | 177 | 890 | 9.000000 | EXT | -. Аномалия находится на упругопластическом изгибе: R=369 D, максимальное растяжение на 5.8 час. |  | (c)
63089.517000 | 3.120000 | 3.088000 | -7.680000 | -7.712000 | 1358.000000 | 1429.000000 | 1497.000000 | 36.794689 | 3088.000000 | 5676 |  | CORR | GENE | 05:49 | 06:00 | 06:11 | 48 | 278 | 11.000000 | EXT | -. Аномалия находится на упругопластическом изгибе: R=368 D, максимальное растяжение на 5.8 час. |  | (c)
63090.892000 | 4.495000 | 4.443000 | -6.305000 | -6.357000 | 173.000000 | 376.000000 | 336.000000 | 13.926665 | 4443.000000 | 5676 |  | CORR | GENE | 02:37 | 03:10 | 03:04 | 181 | 327 | 10.000000 | EXT | -. Аномалия находится на упругопластическом изгибе: R=394 D, максимальное растяжение на 6 час. |  | (c)
63091.412000 | 5.015000 | 4.733000 | -5.785000 | -6.067000 | -170.000000 | 8.000000 | 1140.000000 | 0.000000 | 4733.000000 | 5676 |  | CORR | GENE | 01:42 | 02:11 | 05:14 | 605 | 2621 | 10.000000 | EXT | -. Аномалия находится на упругопластическом изгибе: R=405 D, максимальное растяжение на 6 час. |  | (c)
63092.741000 | 6.344000 | 6.329000 | -4.456000 | -4.471000 | 1223.000000 | 1282.000000 | 1311.000000 | 60.035794 | 4435.000000 | 5676 |  | CORR | СIGR | 05:27 | 05:36 | 05:41 | 36 | 176 | 12.000000 | EXT | -. Аномалия находится на упругопластическом изгибе: R=423 D, максимальное растяжение на 6 час. |  | (c)
63093.298000 | 6.901000 | 6.889000 | -3.899000 | -3.911000 | 329.000000 | 462.000000 | 449.000000 | 26.515596 | 3865.000000 | 5676 |  | CORR | GENE | 03:03 | 03:24 | 03:22 | 46 | 240 | 10.000000 | EXT | -. Аномалия находится на упругопластическом изгибе: R=423 D, максимальное растяжение на 6.1 час. |  | (c)
63093.334000 | 6.937000 | 6.920000 | -3.863000 | -3.880000 | 47.000000 | 110.000000 | 151.000000 | 3.758681 | 3836.000000 | 5676 |  | CORR | СIGR | 02:17 | 02:27 | 02:34 | 44 | 208 | 13.000000 | EXT | -. Аномалия находится на упругопластическом изгибе: R=423 D, максимальное растяжение на 6.1 час. |  | (c)
63096.098000 | 9.701000 | 9.680000 | -1.099000 | -1.120000 | 217.000000 | 363.000000 | 376.000000 | 17.477389 | 1065.000000 | 5676 |  | CORR | GENE | 02:44 | 03:08 | 03:10 | 55 | 318 | 10.000000 | EXT | -. Аномалия находится на упругопластическом изгибе: R=378 D, максимальное растяжение на 6 час. |  | (c)
63098.294000 | 1.097000 | 1.068000 | -10.403000 | -10.432000 | 1314.000000 | 1425.000000 | 1441.000000 | 43.185499 | 1068.000000 | 5677 |  | CORR | GENE | 05:58 | 06:16 | 06:19 | 55 | 254 | 10.000000 | EXT | -. Аномалия находится на упругопластическом изгибе: R=348 D, максимальное растяжение на 5.9 час. |  | (c)
63099.682000 | 2.485000 | 2.411000 | -9.015000 | -9.089000 | 467.000000 | 612.000000 | 662.000000 | 37.717012 | 2411.000000 | 5677 |  | CORR | GENE | 03:41 | 04:05 | 04:13 | 98 | 390 | 10.000000 | EXT | -. Аномалия находится на упругопластическом изгибе: R=337 D, максимальное растяжение на 5.9 час. |  | (c)
63101.142000 | 3.945000 | 3.945000 | -7.555000 | -7.555000 | 484.000000 | 559.000000 | 553.000000 | 39.088883 | 3945.000000 | 5677 |  | CORR | СIGR | 03:44 | 03:56 | 03:55 | 21 | 138 | 11.000000 | EXT | -. Аномалия находится на упругопластическом изгибе: R=338 D, максимальное растяжение на 5.8 час. |  | (c)
63108.697000 | 0.000000 | -0.020000 | -11.715000 | -11.735000 | -537.000000 | 500.000000 | 386.000000 | 0.000000 |  | 5678 | Смещение кромок | GWAN |  | 01:34 | 04:21 | 04:03 | 0 | 1847 | 3.537000 | EXT | Смещение кромок. Вовнутрь. Аномалия находится на отводе. Величина смещения - 3.5 мм. |  | (c)
63108.697000 | 0.000000 | -0.028000 | -11.715000 | -11.743000 | 1941.000000 | -2181.000000 | -1787.000000 | 1053.000000 |  | 5678 | Нарушение формы кольцевого шва | GWAN |  | 08:14 | 09:08 | 10:12 | 0 | 1467 |  | EXT | Нарушение формы кольцевого шва. Аномалия находится на отводе. |  | (c)
63110.550000 | 1.853000 | 1.840000 | -9.862000 | -9.875000 | 466.000000 | 565.000000 | 539.000000 | 466.000000 | 1840.000000 | 5678 |  | CORR | СIGR | 04:15 | 04:31 | 04:27 | 29 | 146 | 11.000000 | EXT | -. Аномалия находится на отводе. |  | (c)
63111.335000 | 2.638000 | 2.610000 | -9.077000 | -9.105000 | 1208.000000 | 1279.000000 | 1289.000000 | 1208.000000 | 2610.000000 | 5678 |  | CORR | СIGR | 06:15 | 06:27 | 06:28 | 41 | 163 | 14.000000 | EXT | -. Аномалия находится на отводе. |  | (c)
63112.135000 | 3.438000 | 3.421000 | -8.277000 | -8.294000 | 380.000000 | 466.000000 | 513.000000 | 380.000000 | 3421.000000 | 5678 |  | CORR | СIGR | 04:02 | 04:15 | 04:23 | 30 | 266 | 12.000000 | EXT | -. Аномалия находится на отводе. |  | (c)
63112.818000 | 4.121000 | 4.096000 | -7.594000 | -7.619000 | -2108.000000 | -1936.000000 | -1974.000000 | 1839.000000 | 4096.000000 | 5678 |  | CORR | GENE | 09:20 | 09:48 | 09:42 | 59 | 269 | 10.000000 | EXT | -. Аномалия находится на отводе. |  | (c)
63114.718000 | 6.021000 | 5.823000 | -5.694000 | -5.892000 | -2081.000000 | -2042.000000 | -2047.000000 | 2013.000000 | 5193.000000 | 5678 |  | CORR | GENE | 09:24 | 09:31 | 09:30 | 699 | 68 | 15.000000 | EXT | -. Аномалия находится на отводе. |  | (c)
63117.909000 | 9.212000 | 9.196000 | -2.503000 | -2.519000 | 314.000000 | 383.000000 | 381.000000 | 314.000000 | 2491.000000 | 5678 |  | CORR | СIGR | 03:51 | 04:02 | 04:02 | 28 | 134 | 12.000000 | EXT | -. Аномалия находится на отводе. |  | (c)
63119.123000 | 10.426000 | 10.406000 | -1.289000 | -1.309000 | 419.000000 | 449.000000 | 489.000000 | 419.000000 | 1275.000000 | 5678 |  | CORR | СIGR | 04:08 | 04:13 | 04:19 | 34 | 140 | 10.000000 | EXT | -. Аномалия находится на отводе. |  | (c)
63119.390000 | 10.693000 | 10.680000 | -1.022000 | -1.035000 | 472.000000 | 553.000000 | 560.000000 | 472.000000 | 1002.000000 | 5678 |  | CORR | СIGR | 04:16 | 04:30 | 04:31 | 33 | 176 | 10.000000 | EXT | -. Аномалия находится на отводе. |  | (c)
63120.225000 | 11.528000 | 11.511000 | -0.187000 | -0.204000 | 859.000000 | 894.000000 | 904.000000 | 859.000000 | 186.000000 | 5678 |  | CORR | СIGR | 05:19 | 05:25 | 05:26 | 18 | 90 | 12.000000 | EXT | -. Аномалия находится на отводе. |  | (c)
63120.412000 | 0.000000 | -0.020000 | -11.555000 | -11.575000 | -114.000000 | -9.000000 | -2.000000 | 0.000000 |  | 5679 | Смещение кромок | GWAN |  | 01:54 | 02:11 | 02:12 | 0 | 224 | 2.679000 | EXT | Смещение кромок. Вовнутрь. Аномалия находится на отводе. Величина смещения - 2.7 мм. |  | (c)
63120.412000 | 0.000000 | -0.010000 | -11.555000 | -11.565000 | 400.000000 | 508.000000 | 547.000000 | 400.000000 |  | 5679 | Смещение кромок | GWAN |  | 03:17 | 03:34 | 03:40 | 0 | 293 | 3.583000 | EXT | Смещение кромок. Наружу. Аномалия находится на отводе. Величина смещения - 3.6 мм. |  | (c)
63120.412000 | 0.000000 | -0.014000 | -11.555000 | -11.569000 | 696.000000 | 716.000000 | 774.000000 | 696.000000 |  | 5679 | Нарушение формы кольцевого шва | GWAN |  | 04:04 | 04:08 | 04:17 | 0 | 156 |  | EXT | Нарушение формы кольцевого шва. Аномалия находится на отводе. |  | (c)
63120.412000 | 0.000000 | -0.005000 | -11.555000 | -11.560000 | 935.000000 | 1057.000000 | 1132.000000 | 935.000000 |  | 5679 | Смещение кромок | GWAN |  | 04:43 | 05:03 | 05:15 | 0 | 395 | 3.523000 | EXT | Смещение кромок. Наружу. Аномалия находится на отводе. Величина смещения - 3.5 мм. |  | (c)
63120.412000 | 0.000000 | -0.021000 | -11.555000 | -11.576000 | -2191.000000 | -1901.000000 | -2014.000000 | 1837.000000 |  | 5679 | Нарушение формы кольцевого шва | GWAN |  | 08:18 | 09:05 | 08:47 | 0 | 354 |  | EXT | Нарушение формы кольцевого шва. Аномалия находится на отводе. |  | (c)
63120.412000 | 0.000000 | -0.029000 | -11.555000 | -11.584000 | -1452.000000 | -966.000000 | -1092.000000 | 733.000000 |  | 5679 | Нарушение формы кольцевого шва | GWAN |  | 10:18 | 11:36 | 11:16 | 0 | 720 |  | EXT | Нарушение формы кольцевого шва. Аномалия находится на отводе. |  | (c)
63120.696000 | 0.284000 | 0.261000 | -11.271000 | -11.294000 | 1410.000000 | 1572.000000 | 1632.000000 | 1410.000000 | 261.000000 | 5679 |  | CORR | GENE | 06:00 | 06:26 | 06:36 | 100 | 445 | 10.000000 | EXT | - |  | (c)
63121.917000 | 1.505000 | 1.498000 | -10.050000 | -10.057000 | 2229.000000 | -2157.000000 | -2157.000000 | 2081.000000 | 1498.000000 | 5679 |  | CORR | СIGR | 08:12 | 08:24 | 08:24 | 40 | 151 | 11.000000 | EXT | - |  | (c)
63121.951000 | 1.539000 | 1.517000 | -10.016000 | -10.038000 | 809.000000 | 901.000000 | 947.000000 | 809.000000 | 1517.000000 | 5679 |  | CORR | СIGR | 04:23 | 04:38 | 04:45 | 42 | 276 | 12.000000 | EXT | - |  | (c)
63121.980000 | 1.568000 | 1.559000 | -9.987000 | -9.996000 | 1934.000000 | 1984.000000 | 2022.000000 | 1934.000000 | 1559.000000 | 5679 |  | CORR | СIGR | 07:24 | 07:32 | 07:38 | 27 | 176 | 11.000000 | EXT | - |  | (c)
63122.077000 | 1.665000 | 1.651000 | -9.890000 | -9.904000 | 1423.000000 | 1622.000000 | 1624.000000 | 1423.000000 | 1651.000000 | 5679 |  | CORR | GENE | 06:02 | 06:34 | 06:34 | 46 | 403 | 12.000000 | EXT | - |  | (c)
63123.195000 | 2.783000 | 2.767000 | -8.772000 | -8.788000 | 1031.000000 | 1099.000000 | 1112.000000 | 1031.000000 | 2767.000000 | 5679 |  | CORR | СIGR | 04:58 | 05:09 | 05:11 | 25 | 162 | 11.000000 | EXT | - |  | (c)
63123.548000 | 3.136000 | 3.125000 | -8.419000 | -8.430000 | 836.000000 | 881.000000 | 893.000000 | 836.000000 | 3125.000000 | 5679 |  | CORR | СIGR | 04:27 | 04:34 | 04:36 | 23 | 115 | 15.000000 | EXT | - |  | (c)
63130.002000 | 9.590000 | 9.568000 | -1.965000 | -1.987000 | 262.000000 | 337.000000 | 338.000000 | 262.000000 | 1958.000000 | 5679 |  | CORR | СIGR | 02:54 | 03:06 | 03:07 | 29 | 153 | 10.000000 | EXT | - |  | (c)
63131.198000 | 10.786000 | 10.610000 | -0.769000 | -0.945000 | 2086.000000 | 2124.000000 | 2201.000000 | 2086.000000 | 83.000000 | 5679 |  | CORR | GENE | 07:49 | 07:55 | 08:07 | 862 | 231 | 11.000000 | EXT | - |  | (c)
63132.020000 | 0.053000 | 0.022000 | -10.162000 | -10.193000 | -36.000000 | 389.000000 | 411.000000 | 0.000000 | 22.000000 | 5680 |  | CORR | GENE | 03:03 | 04:12 | 04:15 | 91 | 894 | 11.000000 | EXT | - |  | (c)
63132.497000 | 0.530000 | 0.520000 | -9.685000 | -9.695000 | 1445.000000 | 1524.000000 | 1512.000000 | 1445.000000 | 520.000000 | 5680 |  | CORR | СIGR | 07:02 | 07:15 | 07:13 | 25 | 135 | 13.000000 | EXT | - |  | (c)
63133.459000 | 1.492000 | 1.465000 | -8.723000 | -8.750000 | 1504.000000 | 1714.000000 | 1615.000000 | 1504.000000 | 1465.000000 | 5680 |  | CORR | СIGR | 07:11 | 07:45 | 07:29 | 40 | 222 | 11.000000 | EXT | - |  | (c)
63133.814000 | 1.847000 | 1.817000 | -8.368000 | -8.398000 | 1374.000000 | 1488.000000 | 1517.000000 | 1374.000000 | 1817.000000 | 5680 |  | CORR | СIGR | 06:50 | 07:09 | 07:14 | 43 | 286 | 10.000000 | EXT | - |  | (c)
63134.090000 | 2.123000 | 2.097000 | -8.092000 | -8.118000 | 817.000000 | 899.000000 | 883.000000 | 817.000000 | 2097.000000 | 5680 |  | CORR | СIGR | 05:21 | 05:34 | 05:31 | 32 | 133 | 10.000000 | EXT | - |  | (c)
63136.731000 | 4.764000 | 4.617000 | -5.451000 | -5.598000 | 820.000000 | 1220.000000 | 1164.000000 | 820.000000 | 4617.000000 | 5680 |  | CORR | GENE | 05:21 | 06:26 | 06:17 | 199 | 688 | 10.000000 | EXT | - |  | (c)
63150.722000 | 8.540000 | 8.389000 | -3.105000 | -3.256000 | -2132.000000 | -1865.000000 | -1882.000000 | 1631.000000 | 3046.000000 | 5681 |  | CORR | GENE | 03:01 | 03:44 | 03:41 | 210 | 501 | 10.000000 | EXT | -. Аномалия находится на упругопластическом изгибе: R=480 D, максимальное растяжение на 0.1 час. |  | (c)
63153.841000 | 0.014000 | 0.013000 | -10.611000 | -10.612000 | 2131.000000 | 2136.000000 | -1836.000000 | 31.817977 | 13.000000 | 5682а |  | CORR | GENE | 06:49 | 06:50 | 08:09 | 71 | 988 | 10.000000 | EXT | -. Аномалия находится на упругопластическом изгибе: R=469 D, максимальное растяжение на 0.5 час. |  | (c)
63156.499000 | 2.672000 | 2.637000 | -7.953000 | -7.988000 | 944.000000 | 1015.000000 | 1041.000000 | 76.164166 | 2637.000000 | 5682а |  | CORR | СIGR | 03:38 | 03:49 | 03:53 | 44 | 194 | 10.000000 | EXT | -. Аномалия находится на упругопластическом изгибе: R=471 D, максимальное растяжение на 0.8 час. |  | (c)
63158.813000 | 4.986000 | 4.294000 | -5.639000 | -6.331000 | -2163.000000 | -1993.000000 | -1967.000000 | 21.256913 | 4294.000000 | 5682а |  | CORR | GENE | 07:16 | 07:44 | 07:48 | 1241 | 391 | 10.000000 | EXT | -. Аномалия находится на упругопластическом изгибе: R=445 D, максимальное растяжение на 1 час. |  | (c)
63159.492000 | 5.665000 | 5.586000 | -4.960000 | -5.039000 | 1018.000000 | 1277.000000 | 1288.000000 | 32.498553 | 4944.000000 | 5682а |  | CORR | GENE | 03:50 | 04:31 | 04:33 | 95 | 540 | 10.000000 | EXT | -. Аномалия находится на упругопластическом изгибе: R=423 D, максимальное растяжение на 1.1 час. |  | (c)
63159.806000 | 5.979000 | 5.955000 | -4.646000 | -4.670000 | 818.000000 | 945.000000 | 942.000000 | 65.996183 | 4633.000000 | 5682а |  | CORR | СIGR | 03:17 | 03:38 | 03:37 | 37 | 248 | 10.000000 | EXT | -. Аномалия находится на упругопластическом изгибе: R=417 D, максимальное растяжение на 1.1 час. |  | (c)
63159.852000 | 6.025000 | 5.823000 | -4.600000 | -4.802000 | -2123.000000 | -2046.000000 | -2056.000000 | 14.045922 | 3619.000000 | 5682а |  | CORR | GENE | 07:23 | 07:35 | 07:33 | 1183 | 132 | 9.000000 | EXT | -. Аномалия находится на упругопластическом изгибе: R=414 D, максимальное растяжение на 1.1 час. |  | (c)
63160.185000 | 6.358000 | 6.329000 | -4.267000 | -4.296000 | 1194.000000 | 1366.000000 | 1399.000000 | 34.031821 | 4254.000000 | 5682а |  | CORR | СIGR | 04:18 | 04:46 | 04:51 | 42 | 410 | 10.000000 | EXT | -. Аномалия находится на упругопластическом изгибе: R=411 D, максимальное растяжение на 1.2 час. |  | (c)
63160.571000 | 6.744000 | 6.722000 | -3.881000 | -3.903000 | 735.000000 | 873.000000 | 880.000000 | 59.298226 | 3860.000000 | 5682а |  | CORR | СIGR | 03:04 | 03:26 | 03:27 | 43 | 291 | 10.000000 | EXT | -. Аномалия находится на упругопластическом изгибе: R=407 D, максимальное растяжение на 1.2 час. |  | (c)
63161.116000 | 7.289000 | 7.256000 | -3.336000 | -3.369000 | 1221.000000 | 1295.000000 | 1296.000000 | 63.204249 | 3326.000000 | 5682а |  | CORR | СIGR | 04:22 | 04:34 | 04:34 | 43 | 151 | 10.000000 | EXT | -. Аномалия находится на упругопластическом изгибе: R=408 D, максимальное растяжение на 1.3 час. |  | (c)
63161.669000 | 7.842000 | 7.817000 | -2.783000 | -2.808000 | 994.000000 | 1047.000000 | 1084.000000 | 77.891336 | 2768.000000 | 5682а |  | CORR | СIGR | 03:46 | 03:54 | 04:00 | 40 | 181 | 12.000000 | EXT | -. Аномалия находится на упругопластическом изгибе: R=415 D, максимальное растяжение на 1.3 час. |  | (c)
63163.851000 | 10.024000 | 10.008000 | -0.601000 | -0.617000 | -1846.000000 | -1695.000000 | -1712.000000 | 41.824564 | 580.000000 | 5682а |  | CORR | СIGR | 08:07 | 08:32 | 08:29 | 37 | 268 | 10.000000 | EXT | -. Аномалия находится на упругопластическом изгибе: R=496 D, максимальное растяжение на 1.6 час. |  | (c)
63165.942000 | 0.000000 | -0.020000 | -10.520000 | -10.540000 | -1770.000000 | -1663.000000 | -1644.000000 | 37.176169 |  | 5683а | Смещение кромок | GWAN |  | 04:34 | 04:51 | 04:54 | 0 | 253 | 2.421000 | EXT | Смещение кромок. Наружу. Величина смещения - 2.4 мм. Аномалия находится на упругопластическом изгибе: R=634 D, максимальное растяжение на 1.9 час. |  | (c)
63165.942000 | 0.000000 | -0.025000 | -10.520000 | -10.545000 | -713.000000 | -507.000000 | -557.000000 | 19.887140 |  | 5683а | Смещение кромок | GWAN |  | 07:24 | 07:58 | 07:49 | 0 | 311 | 2.970000 | EXT | Смещение кромок. Наружу. Величина смещения - 3 мм. Аномалия находится на упругопластическом изгибе: R=634 D, максимальное растяжение на 1.9 час. |  | (c)
63176.574000 | 0.112000 | 0.109000 | -10.533000 | -10.536000 | -723.000000 | -660.000000 | -653.000000 | 582.000000 | 109.000000 | 5683б |  | CORR | СIGR | 01:23 | 01:33 | 01:34 | 31 | 141 | 12.000000 | EXT | - |  | (c)
63178.943000 | 2.481000 | 2.404000 | -8.164000 | -8.241000 | 4.000000 | 8.000000 | 140.000000 | 4.000000 | 2404.000000 | 5683б |  | DENT |  | 03:20 | 03:21 | 03:42 | 451 | 272 | 0.492958 |  | -. Аномалия находится вблизи продольного шва. |  | (c)
63181.756000 | 5.294000 | 5.195000 | -5.351000 | -5.450000 | 31.000000 | 125.000000 | 144.000000 | 31.000000 | 5195.000000 | 5683б |  | DENT |  | 03:25 | 03:40 | 03:43 | 211 | 227 | 0.352113 |  | -. Аномалия находится вблизи продольного шва. |  | (c)
63185.100000 | 8.638000 | 8.497000 | -2.007000 | -2.148000 | -245.000000 | 81.000000 | -19.000000 | 0.000000 | 1899.000000 | 5683б |  | DENT |  | 02:40 | 03:33 | 03:17 | 249 | 452 | 0.774648 |  | -. Аномалия находится вблизи продольного шва. |  | (c)
63188.902000 | 0.000000 | -0.031000 | -10.485000 | -10.516000 | -1891.000000 | -1673.000000 | -1705.000000 | 27.422489 |  | 5685а | Смещение кромок | GWAN |  | 04:01 | 04:36 | 04:31 | 0 | 372 | 2.525000 | EXT | Смещение кромок. Наружу. Величина смещения - 2.5 мм. |  | (c)
63188.902000 | 0.000000 | -0.031000 | -10.485000 | -10.516000 | 398.000000 | 866.000000 | 762.000000 | 61.524085 |  | 5685а | Смещение кромок | GWAN |  | 10:11 | 11:26 | 11:09 | 0 | 729 | 3.042000 | EXT | Смещение кромок. Наружу. Величина смещения - 3 мм. |  | (c)
63192.662000 | 3.760000 | 3.579000 | -6.725000 | -6.906000 | -825.000000 | -769.000000 | -714.000000 | 39.663585 | 3579.000000 | 5685а |  | CORR | GENE | 06:53 | 07:02 | 07:11 | 1310 | 222 | 9.000000 | EXT | - |  | (c)
63193.952000 | 5.050000 | 4.938000 | -5.435000 | -5.547000 | -1771.000000 | -1463.000000 | -1580.000000 | 37.082757 | 4938.000000 | 5685а |  | DENT |  | 04:20 | 05:10 | 04:51 | 230 | 383 | 0.211268 |  | - |  | (c)
63194.028000 | 5.126000 | 5.062000 | -5.359000 | -5.423000 | -353.000000 | -332.000000 | -332.000000 | 23.485067 | 5062.000000 | 5685а |  | CORR | AXGR | 08:09 | 08:13 | 08:13 | 243 | 41 | 11.000000 | EXT | - |  | (c)
63198.379000 | 9.477000 | 9.442000 | -1.008000 | -1.043000 | 2210.000000 | -2147.000000 | -2127.000000 | 0.000000 | 991.000000 | 5685а |  | CORR | GENE | 03:03 | 03:20 | 03:23 | 52 | 248 | 15.000000 | EXT | - |  | (c)
63198.408000 | 9.506000 | 9.245000 | -0.979000 | -1.240000 | -808.000000 | -236.000000 | -417.000000 | 0.000000 | 919.000000 | 5685а |  | CORR | GENE | 06:56 | 08:28 | 07:59 | 321 | 782 | 10.000000 | EXT | - |  | (c)
63199.244000 | 10.342000 | 10.257000 | -0.143000 | -0.228000 | -2047.000000 | -1770.000000 | -1759.000000 | 14.810031 | 42.000000 | 5685а |  | CORR | GENE | 03:36 | 04:21 | 04:22 | 186 | 576 | 10.000000 | EXT | - |  | (c)
63199.293000 | 10.391000 | 10.357000 | -0.094000 | -0.128000 | -1275.000000 | -809.000000 | -937.000000 | 21.062839 | 41.000000 | 5685а |  | CORR | GENE | 05:41 | 06:56 | 06:35 | 87 | 676 | 11.000000 | EXT | - |  | (c)
63199.998000 | 0.611000 | 0.588000 | -10.734000 | -10.757000 | 1905.000000 | 2007.000000 | 2059.000000 | 1.334092 | 588.000000 | 5686 |  | CORR | СIGR | 04:11 | 04:28 | 04:36 | 29 | 309 | 10.000000 | EXT | - |  | (c)
63200.868000 | 1.481000 | 0.647000 | -9.864000 | -10.698000 | -1181.000000 | -1081.000000 | -1106.000000 | 77.152611 | 647.000000 | 5686 |  | CORR | GENE | 07:53 | 08:09 | 08:05 | 880 | 150 | 10.000000 | EXT | - |  | (c)
63200.875000 | 1.488000 | 1.099000 | -9.857000 | -10.246000 | 1682.000000 | 1716.000000 | 1766.000000 | 30.762491 | 1099.000000 | 5686 |  | CORR | GENE | 03:35 | 03:41 | 03:49 | 781 | 167 | 9.000000 | EXT | - |  | (c)
63201.809000 | 2.422000 | 2.258000 | -8.923000 | -9.087000 | 1700.000000 | 1813.000000 | 1910.000000 | 8.919730 | 2258.000000 | 5686 |  | CORR | GENE | 03:38 | 03:56 | 04:12 | 202 | 420 | 10.000000 | EXT | - |  | (c)
63202.465000 | 3.078000 | 3.003000 | -8.267000 | -8.342000 | -1550.000000 | -1515.000000 | -1382.000000 | 54.912610 | 3003.000000 | 5686 |  | CORR | GENE | 06:53 | 06:59 | 07:21 | 87 | 336 | 12.000000 | EXT | - |  | (c)
63203.540000 | 4.153000 | 3.937000 | -7.192000 | -7.408000 | -1468.000000 | -1409.000000 | -1378.000000 | 61.559097 | 3937.000000 | 5686 |  | CORR | GENE | 07:07 | 07:16 | 07:21 | 512 | 179 | 9.000000 | EXT | - |  | (c)
63203.948000 | 4.561000 | 4.528000 | -6.784000 | -6.817000 | -1917.000000 | -1856.000000 | -1799.000000 | 25.296341 | 4528.000000 | 5686 |  | CORR | GENE | 05:54 | 06:04 | 06:13 | 66 | 237 | 11.000000 | EXT | - |  | (c)
63204.512000 | 5.125000 | 5.082000 | -6.220000 | -6.263000 | -2201.000000 | -2049.000000 | -2055.000000 | 2.378029 | 5082.000000 | 5686 |  | CORR | GENE | 05:08 | 05:33 | 05:32 | 56 | 292 | 10.000000 | EXT | - |  | (c)
63205.042000 | 5.655000 | 5.640000 | -5.690000 | -5.705000 | -1319.000000 | -1122.000000 | -1162.000000 | 68.316149 | 5640.000000 | 5686 |  | CORR | СIGR | 07:31 | 08:03 | 07:56 | 39 | 315 | 10.000000 | EXT | - |  | (c)
63205.084000 | 5.697000 | 5.587000 | -5.648000 | -5.758000 | 2150.000000 | -2227.000000 | -2084.000000 | 0.000000 | 5456.000000 | 5686 |  | DENT |  | 04:51 | 05:04 | 05:27 | 302 | 454 | 0.422535 |  | -. Аномалия находится вблизи продольного шва. |  | (c)
63206.971000 | 7.584000 | 7.492000 | -3.761000 | -3.853000 | 1701.000000 | 1757.000000 | 1861.000000 | 16.875502 | 3746.000000 | 5686 |  | CORR | GENE | 03:38 | 03:47 | 04:04 | 107 | 320 | 8.000000 | EXT | - |  | (c)
63207.295000 | 7.908000 | 7.884000 | -3.437000 | -3.461000 | -1383.000000 | -1141.000000 | -1243.000000 | 68.389223 | 3394.000000 | 5686 |  | CORR | GENE | 07:20 | 08:00 | 07:43 | 67 | 280 | 13.000000 | EXT | - |  | (c)
63207.378000 | 7.991000 | 7.963000 | -3.354000 | -3.382000 | -1356.000000 | -1148.000000 | -1252.000000 | 70.568076 | 3331.000000 | 5686 |  | CORR | GENE | 07:25 | 07:58 | 07:42 | 51 | 208 | 10.000000 | EXT | - |  | (c)
63208.173000 | 8.786000 | 8.745000 | -2.559000 | -2.600000 | -1413.000000 | -1141.000000 | -1233.000000 | 65.968274 | 2513.000000 | 5686 |  | CORR | GENE | 07:16 | 08:00 | 07:45 | 87 | 361 | 11.000000 | EXT | - |  | (c)
63208.409000 | 9.022000 | 8.906000 | -2.323000 | -2.439000 | -1688.000000 | -1140.000000 | -1329.000000 | 43.776247 | 2290.000000 | 5686 |  | CORR | GENE | 06:31 | 08:00 | 07:29 | 149 | 719 | 12.000000 | EXT | - |  | (c)
63209.443000 | 10.056000 | 10.054000 | -1.289000 | -1.291000 | -1237.000000 | -1140.000000 | -1043.000000 | 52.862429 | 1226.000000 | 5686 |  | CORR | GENE | 07:44 | 08:00 | 08:15 | 65 | 388 | 10.000000 | EXT | - |  | (c)
63209.847000 | 10.460000 | 10.452000 | -0.885000 | -0.893000 | -1365.000000 | -1313.000000 | -1294.000000 | 69.841792 | 863.000000 | 5686 |  | CORR | СIGR | 07:23 | 07:32 | 07:35 | 30 | 143 | 10.000000 | EXT | - |  | (c)
63209.994000 | 10.607000 | 10.486000 | -0.738000 | -0.859000 | -1873.000000 | -1818.000000 | -1721.000000 | 28.864925 | 382.000000 | 5686 |  | CORR | GENE | 06:01 | 06:10 | 06:26 | 477 | 304 | 8.000000 | EXT | - |  | (c)
63210.666000 | 11.279000 | 11.273000 | -0.066000 | -0.072000 | -1557.000000 | -1514.000000 | -1367.000000 | 54.347722 | 7.000000 | 5686 |  | CORR | GENE | 06:52 | 06:59 | 07:23 | 65 | 380 | 15.000000 | EXT | - |  | (c)
63217.679000 | 6.947000 | 5.775000 | -4.663000 | -5.835000 | 1784.000000 | 1864.000000 | 1853.000000 | 1784.000000 | 4190.000000 | 5687 |  | CORR | GENE | 07:11 | 07:24 | 07:22 | 1645 | 137 | 10.000000 | EXT | -. Аномалия находится на упругопластическом изгибе: R=903 D, максимальное растяжение на 5.9 час. |  | (c)
63218.272000 | 7.540000 | 7.513000 | -4.070000 | -4.097000 | 955.000000 | 1121.000000 | 1107.000000 | 955.000000 | 4050.000000 | 5687 |  | CORR | GENE | 04:58 | 05:24 | 05:22 | 47 | 305 | 10.000000 | EXT | -. Аномалия находится на упругопластическом изгибе: R=775 D, максимальное растяжение на 5.9 час. |  | (c)
63220.050000 | 9.318000 | 9.297000 | -2.292000 | -2.313000 | 330.000000 | 631.000000 | 644.000000 | 330.000000 | 2277.000000 | 5687 |  | CORR | СIGR | 03:17 | 04:05 | 04:08 | 36 | 629 | 10.000000 | EXT | -. Аномалия находится на упругопластическом изгибе: R=537 D, максимальное растяжение на 5.9 час. |  | (c)
63222.342000 | 0.000000 | -0.015000 | -11.370000 | -11.385000 | -183.000000 | 96.000000 | 51.000000 | 0.000000 |  | 5688 | Смещение кромок | GWAN |  | 01:22 | 02:07 | 02:00 | 0 | 468 | 2.774000 | EXT | Смещение кромок. Вовнутрь. Величина смещения - 2.8 мм. Аномалия находится на упругопластическом изгибе: R=405 D, максимальное растяжение на 5.8 час. |  | (c)
63222.342000 | 0.000000 | -0.020000 | -11.370000 | -11.390000 | 488.000000 | 691.000000 | 661.000000 | 488.000000 |  | 5688 | Смещение кромок | GWAN |  | 03:11 | 03:43 | 03:38 | 0 | 346 | 2.997000 | EXT | Смещение кромок. Наружу. Величина смещения - 3 мм. Аномалия находится на упругопластическом изгибе: R=405 D, максимальное растяжение на 5.8 час. |  | (c)
63222.342000 | 0.000000 | -0.015000 | -11.370000 | -11.385000 | 938.000000 | 1246.000000 | 1122.000000 | 938.000000 |  | 5688 | Смещение кромок | GWAN |  | 04:23 | 05:13 | 04:53 | 0 | 369 | 3.133000 | EXT | Смещение кромок. Наружу. Величина смещения - 3.1 мм. Аномалия находится на упругопластическом изгибе: R=405 D, максимальное растяжение на 5.8 час. |  | (c)
63222.342000 | 0.000000 | -0.020000 | -11.370000 | -11.390000 | 1565.000000 | 1705.000000 | 1809.000000 | 1565.000000 |  | 5688 | Смещение кромок | GWAN |  | 06:04 | 06:27 | 06:44 | 0 | 488 | 3.420000 | EXT | Смещение кромок. Наружу. Величина смещения - 3.4 мм. Аномалия находится на упругопластическом изгибе: R=405 D, максимальное растяжение на 5.8 час. |  | (c)
63222.342000 | 0.000000 | -0.035000 | -11.370000 | -11.405000 | -1836.000000 | -1484.000000 | -1555.000000 | 1275.000000 |  | 5688 | Смещение кромок | GWAN |  | 08:56 | 09:52 | 09:41 | 0 | 561 | 3.851000 | EXT | Смещение кромок. Вовнутрь. Величина смещения - 3.9 мм. Аномалия находится на упругопластическом изгибе: R=405 D, максимальное растяжение на 5.8 час. |  | (c)
63222.909000 | 0.567000 | 0.344000 | -10.803000 | -11.026000 | 1952.000000 | 1979.000000 | 1978.000000 | 1952.000000 | 344.000000 | 5688 |  | CORR | GENE | 07:07 | 07:11 | 07:11 | 368 | 51 | 10.000000 | EXT | -. Аномалия находится на упругопластическом изгибе: R=382 D, максимальное растяжение на 5.8 час. |  | (c)
63223.768000 | 1.426000 | 1.104000 | -9.944000 | -10.266000 | 2173.000000 | -2206.000000 | -2191.000000 | 2094.000000 | 1104.000000 | 5688 |  | CORR | GENE | 07:43 | 07:56 | 07:58 | 671 | 194 | 10.000000 | EXT | -. Аномалия находится на упругопластическом изгибе: R=363 D, максимальное растяжение на 5.8 час. |  | (c)
63228.732000 | 6.390000 | 6.390000 | -4.980000 | -4.980000 | 1809.000000 | 1837.000000 | 1865.000000 | 1809.000000 | 4945.000000 | 5688 |  | CORR | СIGR | 06:44 | 06:48 | 06:53 | 35 | 111 | 10.000000 | EXT | -. Аномалия находится на упругопластическом изгибе: R=326 D, максимальное растяжение на 5.8 час. |  | (c)
63228.829000 | 6.487000 | 6.391000 | -4.883000 | -4.979000 | 1488.000000 | 1515.000000 | 1511.000000 | 1488.000000 | 4839.000000 | 5688 |  | CORR | GENE | 05:52 | 05:56 | 05:56 | 140 | 46 | 11.000000 | EXT | -. Аномалия находится на упругопластическом изгибе: R=326 D, максимальное растяжение на 5.8 час. |  | (c)
63228.962000 | 6.620000 | 6.613000 | -4.750000 | -4.757000 | 1526.000000 | 1666.000000 | 1636.000000 | 1526.000000 | 4718.000000 | 5688 |  | CORR | СIGR | 05:58 | 06:21 | 06:16 | 39 | 219 | 11.000000 | EXT | -. Аномалия находится на упругопластическом изгибе: R=326 D, максимальное растяжение на 5.8 час. |  | (c)
63228.984000 | 6.642000 | 6.621000 | -4.728000 | -4.749000 | 2034.000000 | 2134.000000 | 2125.000000 | 2034.000000 | 4719.000000 | 5688 |  | CORR | СIGR | 07:20 | 07:36 | 07:35 | 30 | 182 | 10.000000 | EXT | -. Аномалия находится на упругопластическом изгибе: R=326 D, максимальное растяжение на 5.8 час. |  | (c)
63229.190000 | 6.848000 | 6.810000 | -4.522000 | -4.560000 | 1001.000000 | 1192.000000 | 1158.000000 | 1001.000000 | 4510.000000 | 5688 |  | CORR | GENE | 04:33 | 05:04 | 04:59 | 50 | 314 | 10.000000 | EXT | -. Аномалия находится на упругопластическом изгибе: R=328 D, максимальное растяжение на 5.8 час. |  | (c)
63229.265000 | 6.923000 | 6.894000 | -4.447000 | -4.476000 | -2205.000000 | -2115.000000 | -2079.000000 | 1953.000000 | 4424.000000 | 5688 |  | CORR | GENE | 07:56 | 08:10 | 08:16 | 52 | 252 | 10.000000 | EXT | -. Аномалия находится на упругопластическом изгибе: R=328 D, максимальное растяжение на 5.8 час. |  | (c)
63229.340000 | 6.998000 | 6.975000 | -4.372000 | -4.395000 | 1731.000000 | 1808.000000 | 1844.000000 | 1731.000000 | 4347.000000 | 5688 |  | CORR | GENE | 06:31 | 06:44 | 06:49 | 48 | 226 | 11.000000 | EXT | -. Аномалия находится на упругопластическом изгибе: R=328 D, максимальное растяжение на 5.8 час. |  | (c)
63229.396000 | 7.054000 | 7.028000 | -4.316000 | -4.342000 | -2061.000000 | -1947.000000 | -1939.000000 | 1818.000000 | 4286.000000 | 5688 |  | CORR | GENE | 08:19 | 08:38 | 08:39 | 56 | 243 | 10.000000 | EXT | -. Аномалия находится на упругопластическом изгибе: R=330 D, максимальное растяжение на 5.9 час. |  | (c)
63229.406000 | 7.064000 | 7.037000 | -4.306000 | -4.333000 | 2127.000000 | -2201.000000 | 2224.000000 | 2127.000000 | 4302.000000 | 5688 |  | CORR | СIGR | 07:35 | 07:57 | 07:51 | 31 | 193 | 10.000000 | EXT | -. Аномалия находится на упругопластическом изгибе: R=330 D, максимальное растяжение на 5.9 час. |  | (c)
63229.642000 | 7.300000 | 7.139000 | -4.070000 | -4.231000 | -2136.000000 | -2023.000000 | -2028.000000 | 1920.000000 | 3810.000000 | 5688 |  | CORR | GENE | 08:07 | 08:25 | 08:24 | 421 | 216 | 11.000000 | EXT | -. Аномалия находится на упругопластическом изгибе: R=332 D, максимальное растяжение на 5.9 час. |  | (c)
63229.690000 | 7.348000 | 7.339000 | -4.022000 | -4.031000 | 1831.000000 | 1898.000000 | 1917.000000 | 1831.000000 | 4014.000000 | 5688 |  | CORR | СIGR | 06:47 | 06:58 | 07:01 | 17 | 171 | 11.000000 | EXT | -. Аномалия находится на упругопластическом изгибе: R=332 D, максимальное растяжение на 5.9 час. |  | (c)
63229.841000 | 7.499000 | 7.489000 | -3.871000 | -3.881000 | 1895.000000 | 1990.000000 | 1995.000000 | 1895.000000 | 3862.000000 | 5688 |  | CORR | СIGR | 06:58 | 07:13 | 07:14 | 19 | 200 | 11.000000 | EXT | -. Аномалия находится на упругопластическом изгибе: R=332 D, максимальное растяжение на 5.9 час. |  | (c)
63229.913000 | 7.571000 | 7.548000 | -3.799000 | -3.822000 | 1370.000000 | 1546.000000 | 1550.000000 | 1370.000000 | 3784.000000 | 5688 |  | CORR | СIGR | 05:33 | 06:01 | 06:02 | 38 | 360 | 10.000000 | EXT | -. Аномалия находится на упругопластическом изгибе: R=334 D, максимальное растяжение на 5.9 час. |  | (c)
63229.947000 | 7.605000 | 7.593000 | -3.765000 | -3.777000 | 1914.000000 | 2048.000000 | 2018.000000 | 1914.000000 | 3753.000000 | 5688 |  | CORR | СIGR | 07:01 | 07:22 | 07:18 | 24 | 208 | 10.000000 | EXT | -. Аномалия находится на упругопластическом изгибе: R=334 D, максимальное растяжение на 5.9 час. |  | (c)
63230.040000 | 7.698000 | 7.626000 | -3.672000 | -3.744000 | -2230.000000 | -2189.000000 | -2176.000000 | 2122.000000 | 3434.000000 | 5688 |  | CORR | GENE | 07:52 | 07:59 | 08:01 | 310 | 108 | 9.000000 | EXT | -. Аномалия находится на упругопластическом изгибе: R=334 D, максимальное растяжение на 5.9 час. |  | (c)
63230.527000 | 8.185000 | 8.163000 | -3.185000 | -3.207000 | 2157.000000 | -2201.000000 | -2198.000000 | 2092.000000 | 3176.000000 | 5688 |  | CORR | СIGR | 07:40 | 07:57 | 07:57 | 31 | 212 | 11.000000 | EXT | -. Аномалия находится на упругопластическом изгибе: R=336 D, максимальное растяжение на 5.9 час. |  | (c)
63231.255000 | 8.913000 | 8.876000 | -2.457000 | -2.494000 | 1270.000000 | 1306.000000 | 1445.000000 | 1270.000000 | 2436.000000 | 5688 |  | CORR | GENE | 05:17 | 05:23 | 05:45 | 58 | 350 | 11.000000 | EXT | -. Аномалия находится на упругопластическом изгибе: R=335 D, максимальное растяжение на 5.9 час. |  | (c)
63231.510000 | 9.168000 | 9.139000 | -2.202000 | -2.231000 | 1371.000000 | 1478.000000 | 1499.000000 | 1371.000000 | 2178.000000 | 5688 |  | CORR | GENE | 05:33 | 05:50 | 05:54 | 53 | 255 | 11.000000 | EXT | -. Аномалия находится на упругопластическом изгибе: R=336 D, максимальное растяжение на 5.9 час. |  | (c)
63231.721000 | 9.379000 | 9.351000 | -1.991000 | -2.019000 | 1311.000000 | 1688.000000 | 1875.000000 | 1311.000000 | 1759.000000 | 5688 |  | CORR | GENE | 05:23 | 06:24 | 06:54 | 260 | 1128 | 10.000000 | EXT | -. Аномалия находится на упругопластическом изгибе: R=336 D, максимальное растяжение на 5.9 час. |  | (c)
63232.495000 | 10.153000 | 10.127000 | -1.217000 | -1.243000 | 1440.000000 | 1504.000000 | 1555.000000 | 1440.000000 | 1197.000000 | 5688 |  | CORR | GENE | 05:44 | 05:55 | 06:03 | 46 | 230 | 10.000000 | EXT | -. Аномалия находится на упругопластическом изгибе: R=340 D, максимальное растяжение на 5.9 час. |  | (c)
63232.761000 | 10.419000 | 10.357000 | -0.951000 | -1.013000 | 1407.000000 | 1759.000000 | 2148.000000 | 1407.000000 | 871.000000 | 5688 |  | CORR | GENE | 05:39 | 06:36 | 07:39 | 142 | 1482 | 10.000000 | EXT | -. Аномалия находится на упругопластическом изгибе: R=341 D, максимальное растяжение на 5.9 час. |  | (c)
63233.821000 | 0.109000 | 0.056000 | -11.061000 | -11.114000 | 995.000000 | 1236.000000 | 1208.000000 | 995.000000 | 56.000000 | 5689 |  | CORR | GENE | 05:12 | 05:51 | 05:46 | 94 | 427 | 14.000000 | EXT | -. Аномалия находится на упругопластическом изгибе: R=349 D, максимальное растяжение на 5.9 час. |  | (c)
63233.981000 | 0.269000 | 0.231000 | -10.901000 | -10.939000 | 1609.000000 | 2028.000000 | 2069.000000 | 1609.000000 | 231.000000 | 5689 |  | CORR | GENE | 06:51 | 07:59 | 08:05 | 284 | 921 | 10.000000 | EXT | -. Аномалия находится на упругопластическом изгибе: R=351 D, максимальное растяжение на 5.9 час. |  | (c)
63236.225000 | 2.513000 | 2.491000 | -8.657000 | -8.679000 | 1815.000000 | 1878.000000 | 1883.000000 | 1815.000000 | 2491.000000 | 5689 |  | CORR | GENE | 07:24 | 07:35 | 07:35 | 45 | 137 | 12.000000 | EXT | -. Аномалия находится на упругопластическом изгибе: R=388 D, максимальное растяжение на 5.9 час. |  | (c)
63245.188000 | 0.306000 | 0.129000 | -10.819000 | -10.996000 | 241.000000 | 329.000000 | 348.000000 | 241.000000 | 129.000000 | 5690 |  | CORR | GENE | 02:44 | 02:58 | 03:01 | 513 | 214 | 9.000000 | EXT | - |  | (c)
63251.237000 | 6.355000 | 6.338000 | -4.770000 | -4.787000 | 1431.000000 | 1483.000000 | 1499.000000 | 1431.000000 | 4758.000000 | 5690 |  | CORR | СIGR | 05:56 | 06:04 | 06:07 | 29 | 135 | 10.000000 | EXT | - |  | (c)
63252.306000 | 7.424000 | 7.394000 | -3.701000 | -3.731000 | 972.000000 | 1043.000000 | 1060.000000 | 972.000000 | 3689.000000 | 5690 |  | CORR | СIGR | 04:42 | 04:53 | 04:56 | 42 | 176 | 10.000000 | EXT | - |  | (c)
63253.523000 | 8.641000 | 8.604000 | -2.484000 | -2.521000 | 263.000000 | 337.000000 | 376.000000 | 263.000000 | 2471.000000 | 5690 |  | CORR | GENE | 02:47 | 02:59 | 03:05 | 50 | 226 | 10.000000 | EXT | - |  | (c)
63253.526000 | 8.644000 | 8.532000 | -2.481000 | -2.593000 | 1892.000000 | -2136.000000 | -1991.000000 | 1413.000000 | 2338.000000 | 5690 |  | CORR | GENE | 07:10 | 08:20 | 08:43 | 255 | 1156 | 10.000000 | EXT | - |  | (c)
63253.795000 | 8.913000 | 8.897000 | -2.212000 | -2.228000 | 2185.000000 | -2139.000000 | -2148.000000 | 2020.000000 | 2196.000000 | 5690 |  | CORR | СIGR | 07:57 | 08:19 | 08:18 | 32 | 256 | 10.000000 | EXT | - |  | (c)
63255.187000 | 10.305000 | 9.667000 | -0.820000 | -1.458000 | 1877.000000 | 2180.000000 | -2156.000000 | 1729.000000 | 768.000000 | 5690 |  | CORR | GENE | 07:08 | 07:56 | 08:17 | 690 | 855 | 10.000000 | EXT | - |  | (c)
63255.464000 | 10.582000 | 10.195000 | -0.543000 | -0.930000 | 89.000000 | 90.000000 | 645.000000 | 89.000000 | 539.000000 | 5690 |  | CORR | GENE | 02:19 | 02:19 | 03:49 | 391 | 1112 | 10.000000 | EXT | - |  | (c)
63255.490000 | 10.608000 | 10.579000 | -0.517000 | -0.546000 | 2225.000000 | -2132.000000 | -2144.000000 | 2053.000000 | 499.000000 | 5690 |  | CORR | GENE | 08:04 | 08:21 | 08:19 | 47 | 183 | 10.000000 | EXT | - |  | (c)
63255.564000 | 10.682000 | 10.626000 | -0.443000 | -0.499000 | 230.000000 | 411.000000 | 419.000000 | 230.000000 | 341.000000 | 5690 |  | CORR | GENE | 02:42 | 03:11 | 03:12 | 158 | 378 | 10.000000 | EXT | - |  | (c)
63256.007000 | 0.000000 | -0.005000 | -11.500000 | -11.505000 | 2004.000000 | -2138.000000 | 2229.000000 | 0.000000 |  | 5691 | Смещение кромок | GWAN |  | 05:09 | 06:00 | 05:45 | 0 | 450 | 3.413000 | EXT | Смещение кромок. Наружу. Величина смещения - 3.4 мм. |  | (c)
63256.061000 | 0.054000 | 0.023000 | -11.446000 | -11.477000 | -2143.000000 | -1780.000000 | -1360.000000 | 0.000000 | 23.000000 | 5691 |  | CORR | GENE | 06:00 | 06:58 | 08:06 | 65 | 1566 | 14.000000 | EXT | - |  | (c)
63256.066000 | 0.059000 | 0.030000 | -11.441000 | -11.470000 | 722.000000 | 943.000000 | 1016.000000 | 74.265196 | 30.000000 | 5691 |  | CORR | GENE | 01:42 | 02:18 | 02:29 | 96 | 588 | 11.000000 | EXT | - |  | (c)
63256.651000 | 0.644000 | 0.618000 | -10.856000 | -10.882000 | -1311.000000 | -1199.000000 | -1185.000000 | 74.219641 | 618.000000 | 5691 |  | CORR | GENE | 08:14 | 08:32 | 08:34 | 46 | 252 | 10.000000 | EXT | - |  | (c)
63267.424000 | 11.417000 | 11.383000 | -0.083000 | -0.117000 | 193.000000 | 380.000000 | 335.000000 | 27.053980 | 54.000000 | 5691 |  | CORR | GENE | 00:17 | 00:47 | 00:40 | 63 | 284 | 11.000000 | EXT | -. Аномалия находится на упругопластическом изгибе: R=556 D, максимальное растяжение на 6.1 час. |  | (c)
63267.507000 | 0.000000 | -0.030000 | -11.495000 | -11.525000 | 500.000000 | 596.000000 | 588.000000 | 40.382346 |  | 5692 | Смещение кромок | GWAN |  | 01:53 | 02:08 | 02:07 | 0 | 174 | 3.038000 | EXT | Смещение кромок. Наружу. Величина смещения - 3 мм. Аномалия находится на упругопластическом изгибе: R=547 D, максимальное растяжение на 6.1 час. |  | (c)
63267.507000 | 0.000000 | -0.015000 | -11.495000 | -11.510000 | 1462.000000 | 1636.000000 | 1631.000000 | 20.922569 |  | 5692 | Смещение кромок | GWAN |  | 04:28 | 04:56 | 04:55 | 0 | 340 | 2.488000 | EXT | Смещение кромок. Наружу. Величина смещения - 2.5 мм. Аномалия находится на упругопластическом изгибе: R=547 D, максимальное растяжение на 6.1 час. |  | (c)
63269.774000 | 2.267000 | 2.150000 | -9.228000 | -9.345000 | 1051.000000 | 1075.000000 | 1068.000000 | 84.843036 | 2150.000000 | 5692 |  | CORR | AXGR | 03:22 | 03:26 | 03:24 | 211 | 34 | 13.000000 | EXT | -. Аномалия находится на упругопластическом изгибе: R=501 D, максимальное растяжение на 6.3 час. |  | (c)
63277.441000 | 9.934000 | 9.754000 | -1.561000 | -1.741000 | 27.000000 | 40.000000 | 61.000000 | 2.150321 | 1156.000000 | 5692 |  | LWAN |  | 00:36 | 00:38 | 00:42 | 585 | 68 | 9.503730 | INT | -. Эквивалент потери металла 10%. |  | (c)
63283.266000 | 4.264000 | 4.156000 | -7.141000 | -7.249000 | -1070.000000 | -991.000000 | -1021.000000 | 74.524316 | 4156.000000 | 5693 |  | CORR | GENE | 07:29 | 07:41 | 07:37 | 434 | 98 | 8.000000 | EXT | - |  | (c)
63287.362000 | 8.360000 | 8.299000 | -3.045000 | -3.106000 | -1623.000000 | -1322.000000 | -1266.000000 | 44.441632 | 2983.000000 | 5693 |  | CORR | GENE | 05:59 | 06:48 | 06:57 | 123 | 715 | 12.000000 | EXT | - |  | (c)
63288.711000 | 9.709000 | 9.598000 | -1.696000 | -1.807000 | -2172.000000 | -1492.000000 | -1426.000000 | 0.000000 | 1604.000000 | 5693 |  | CORR | GENE | 04:31 | 06:21 | 06:31 | 203 | 1493 | 10.000000 | EXT | - |  | (c)
63289.703000 | 10.701000 | 10.661000 | -0.704000 | -0.744000 | -2126.000000 | -2096.000000 | -2025.000000 | 8.418227 | 697.000000 | 5693 |  | CORR | GENE | 04:38 | 04:43 | 04:55 | 47 | 202 | 11.000000 | EXT | - |  | (c)
63289.980000 | 10.978000 | 10.784000 | -0.427000 | -0.621000 | -2152.000000 | -2128.000000 | -2120.000000 | 6.320071 | 250.000000 | 5693 |  | CORR | GENE | 04:34 | 04:38 | 04:39 | 371 | 64 | 14.000000 | EXT | - |  | (c)
63290.262000 | 11.260000 | 11.221000 | -0.145000 | -0.184000 | -1182.000000 | -1054.000000 | -1043.000000 | 61.751413 | 108.000000 | 5693 |  | CORR | GENE | 07:11 | 07:31 | 07:33 | 76 | 278 | 10.000000 | EXT | - |  | (c)
63290.336000 | 11.334000 | 11.322000 | -0.071000 | -0.083000 | -2144.000000 | -2036.000000 | -2053.000000 | 6.965658 | 30.000000 | 5693 |  | CORR | GENE | 04:35 | 04:53 | 04:50 | 53 | 183 | 12.000000 | EXT | - |  | (c)
63290.575000 | 0.168000 | 0.147000 | -11.342000 | -11.363000 | -2199.000000 | -2137.000000 | -2138.000000 | 7.429389 | 147.000000 | 5694 |  | CORR | СIGR | 07:51 | 08:01 | 08:01 | 29 | 121 | 10.000000 | EXT | - |  | (c)
63291.084000 | 0.677000 | 0.649000 | -10.833000 | -10.861000 | 1881.000000 | 1972.000000 | 2068.000000 | 0.000000 | 649.000000 | 5694 |  | CORR | GENE | 06:49 | 07:04 | 07:20 | 50 | 373 | 12.000000 | EXT | - |  | (c)
63291.448000 | 1.041000 | 0.294000 | -10.469000 | -11.216000 | 54.000000 | 97.000000 | 91.000000 | 4.369145 | 294.000000 | 5694 |  | CORR | GENE | 01:55 | 02:02 | 02:01 | 1146 | 74 | 11.000000 | EXT | - |  | (c)
63292.546000 | 2.139000 | 1.456000 | -9.371000 | -10.054000 | 2164.000000 | 2182.000000 | 2220.000000 | 0.000000 | 1456.000000 | 5694 |  | CORR | GENE | 07:35 | 07:38 | 07:44 | 832 | 111 | 10.000000 | EXT | - |  | (c)
63293.063000 | 2.656000 | 2.440000 | -8.854000 | -9.070000 | 2137.000000 | 2184.000000 | 2207.000000 | 0.000000 | 2440.000000 | 5694 |  | CORR | GENE | 07:31 | 07:38 | 07:42 | 1037 | 140 | 10.000000 | EXT | - |  | (c)
63294.554000 | 4.147000 | 1.870000 | -7.363000 | -9.640000 | 49.000000 | 124.000000 | 108.000000 | 3.966883 | 1870.000000 | 5694 |  | CORR | GENE | 01:54 | 02:06 | 02:03 | 2491 | 118 | 13.000000 | EXT | - |  | (c)
63295.448000 | 5.041000 | 4.025000 | -6.469000 | -7.485000 | 1014.000000 | 1124.000000 | 1133.000000 | 69.288962 | 4025.000000 | 5694 |  | CORR | GENE | 04:30 | 04:47 | 04:49 | 1396 | 239 | 11.000000 | EXT | - |  | (c)
63296.614000 | 6.207000 | 6.181000 | -5.303000 | -5.329000 | 998.000000 | 1063.000000 | 1089.000000 | 77.545901 | 5300.000000 | 5694 |  | CORR | СIGR | 04:27 | 04:37 | 04:42 | 29 | 181 | 12.000000 | EXT | - |  | (c)
63296.666000 | 6.259000 | 6.122000 | -5.251000 | -5.388000 | -2181.000000 | -2149.000000 | -2123.000000 | 8.641946 | 4418.000000 | 5694 |  | CORR | GENE | 07:54 | 07:59 | 08:03 | 970 | 116 | 13.000000 | EXT | - |  | (c)
63297.650000 | 7.243000 | 7.010000 | -4.267000 | -4.500000 | 2212.000000 | -2223.000000 | -2230.000000 | 0.045044 | 3822.000000 | 5694 |  | CORR | AXGR | 07:43 | 07:47 | 07:46 | 678 | 38 | 14.000000 | EXT | - |  | (c)
63298.992000 | 8.585000 | 7.778000 | -2.925000 | -3.732000 | 895.000000 | 1015.000000 | 972.000000 | 72.246952 | 2762.000000 | 5694 |  | CORR | GENE | 04:10 | 04:30 | 04:23 | 970 | 153 | 10.000000 | EXT | - |  | (c)
63299.801000 | 9.394000 | 9.350000 | -2.116000 | -2.160000 | 852.000000 | 961.000000 | 988.000000 | 68.762567 | 2097.000000 | 5694 |  | CORR | GENE | 04:03 | 04:21 | 04:25 | 63 | 271 | 10.000000 | EXT | - |  | (c)
63300.394000 | 9.987000 | 9.919000 | -1.523000 | -1.591000 | 1651.000000 | 1904.000000 | 1897.000000 | 0.000000 | 1484.000000 | 5694 |  | CORR | GENE | 06:12 | 06:53 | 06:52 | 107 | 492 | 10.000000 | EXT | - |  | (c)
63300.735000 | 10.328000 | 10.198000 | -1.182000 | -1.312000 | 1334.000000 | 1388.000000 | 1374.000000 | 62.707517 | 863.000000 | 5694 |  | CORR | GENE | 05:21 | 05:30 | 05:28 | 449 | 80 | 11.000000 | EXT | - |  | (c)
63301.917000 | 0.000000 | -0.015000 | -11.475000 | -11.490000 | 1111.000000 | 1305.000000 | 1270.000000 | 64.584973 |  | 5695 | Смещение кромок | GWAN |  | 02:51 | 03:22 | 03:16 | 0 | 319 | 4.189000 | EXT | Смещение кромок. Вовнутрь. Величина смещения - 4.2 мм. |  | (c)
63301.917000 | 0.000000 | -0.015000 | -11.475000 | -11.490000 | -2177.000000 | -2000.000000 | -2033.000000 | 4.321315 |  | 5695 | Смещение кромок | GWAN |  | 06:00 | 06:29 | 06:23 | 0 | 288 | 3.676000 | EXT | Смещение кромок. Вовнутрь. Величина смещения - 3.7 мм. |  | (c)
63301.917000 | 0.000000 | -0.035000 | -11.475000 | -11.510000 | -1012.000000 | -832.000000 | -808.000000 | 32.131181 |  | 5695 | Смещение кромок | GWAN |  | 09:08 | 09:37 | 09:41 | 0 | 410 | 3.544000 | EXT | Смещение кромок. Вовнутрь. Величина смещения - 3.5 мм. |  | (c)
63307.610000 | 5.693000 | 5.573000 | -5.782000 | -5.902000 | -1590.000000 | -1571.000000 | -1561.000000 | 51.682649 | 5573.000000 | 5695 |  | CORR | GENE | 07:35 | 07:38 | 07:39 | 205 | 59 | 10.000000 | EXT | - |  | (c)
63309.541000 | 7.624000 | 7.565000 | -3.851000 | -3.910000 | 1523.000000 | 1663.000000 | 1634.000000 | 39.127855 | 3783.000000 | 5695 |  | DENT |  | 03:57 | 04:20 | 04:15 | 127 | 223 | 0.281690 |  | - |  | (c)
63310.196000 | 8.279000 | 8.143000 | -3.196000 | -3.332000 | 1808.000000 | -2229.000000 | -2174.000000 | 0.000000 | 3062.000000 | 5695 |  | CORR | GENE | 04:43 | 05:52 | 06:00 | 270 | 959 | 10.000000 | EXT | - |  | (c)
63310.543000 | 8.626000 | 8.605000 | -2.849000 | -2.870000 | 1984.000000 | 2141.000000 | 2129.000000 | 0.000000 | 2834.000000 | 5695 |  | CORR | СIGR | 05:11 | 05:37 | 05:35 | 36 | 291 | 12.000000 | EXT | - |  | (c)
63311.371000 | 9.454000 | 9.282000 | -2.021000 | -2.193000 | -1234.000000 | -1213.000000 | -1206.000000 | 80.383348 | 1877.000000 | 5695 |  | CORR | GENE | 08:32 | 08:36 | 08:37 | 316 | 56 | 10.000000 | EXT | - |  | (c)
63311.441000 | 9.524000 | 9.169000 | -1.951000 | -2.306000 | -1596.000000 | -1558.000000 | -1562.000000 | 51.224572 | 1634.000000 | 5695 |  | CORR | GENE | 07:34 | 07:40 | 07:39 | 672 | 67 | 10.000000 | EXT | - |  | (c)
63313.392000 | 0.000000 | -0.035000 | -11.290000 | -11.325000 | 923.000000 | 1109.000000 | 1096.000000 | 77.591615 |  | 5696 | Смещение кромок | GWAN |  | 01:04 | 01:34 | 01:32 | 0 | 346 | 2.390000 | EXT | Смещение кромок. Вовнутрь. Величина смещения - 2.4 мм. |  | (c)
63313.392000 | 0.000000 | -0.040000 | -11.290000 | -11.330000 | -352.000000 | -58.000000 | -148.000000 | 0.000000 |  | 5696 | Смещение кромок | GWAN |  | 09:38 | 10:25 | 10:11 | 0 | 407 | 3.069000 | EXT | Смещение кромок. Вовнутрь. Величина смещения - 3.1 мм. |  | (c)
63315.778000 | 2.386000 | 2.360000 | -8.904000 | -8.930000 | -2127.000000 | -1973.000000 | -1963.000000 | 8.372888 | 2360.000000 | 5696 |  | CORR | GENE | 04:51 | 05:16 | 05:18 | 73 | 327 | 11.000000 | EXT | - |  | (c)
63316.063000 | 2.671000 | 2.639000 | -8.619000 | -8.651000 | -1628.000000 | -1563.000000 | -1564.000000 | 48.641330 | 2639.000000 | 5696 |  | CORR | СIGR | 06:12 | 06:23 | 06:22 | 38 | 127 | 10.000000 | EXT | - |  | (c)
63317.622000 | 4.230000 | 4.082000 | -7.060000 | -7.208000 | -2039.000000 | -1563.000000 | -1792.000000 | 15.474336 | 4082.000000 | 5696 |  | CORR | GENE | 05:06 | 06:22 | 05:45 | 199 | 493 | 10.000000 | EXT | - |  | (c)
63317.831000 | 4.439000 | 4.434000 | -6.851000 | -6.856000 | -1546.000000 | -1536.000000 | -1511.000000 | 55.258589 | 4434.000000 | 5696 |  | CORR | СIGR | 06:25 | 06:27 | 06:31 | 20 | 70 | 11.000000 | EXT | - |  | (c)
63318.255000 | 4.863000 | 4.844000 | -6.427000 | -6.446000 | -1871.000000 | -1737.000000 | -1731.000000 | 29.031648 | 4844.000000 | 5696 |  | CORR | СIGR | 05:33 | 05:54 | 05:55 | 40 | 279 | 11.000000 | EXT | - |  | (c)
63318.378000 | 4.986000 | 4.972000 | -6.304000 | -6.318000 | -1759.000000 | -1695.000000 | -1658.000000 | 38.069855 | 4972.000000 | 5696 |  | CORR | СIGR | 05:51 | 06:01 | 06:07 | 28 | 202 | 10.000000 | EXT | - |  | (c)
63318.606000 | 5.214000 | 5.208000 | -6.076000 | -6.082000 | -1720.000000 | -1684.000000 | -1676.000000 | 41.217088 | 5208.000000 | 5696 |  | CORR | СIGR | 05:57 | 06:03 | 06:04 | 25 | 87 | 10.000000 | EXT | - |  | (c)
63318.621000 | 5.229000 | 5.227000 | -6.061000 | -6.063000 | -1902.000000 | -1856.000000 | -1839.000000 | 26.530001 | 5227.000000 | 5696 |  | CORR | СIGR | 05:28 | 05:35 | 05:38 | 20 | 125 | 10.000000 | EXT | - |  | (c)
63319.703000 | 6.311000 | 6.296000 | -4.979000 | -4.994000 | -1572.000000 | -1525.000000 | -1501.000000 | 53.118139 | 4969.000000 | 5696 |  | CORR | СIGR | 06:21 | 06:29 | 06:32 | 25 | 143 | 15.000000 | EXT | - |  | (c)
63319.885000 | 6.493000 | 6.463000 | -4.797000 | -4.827000 | -1961.000000 | -1867.000000 | -1756.000000 | 21.768802 | 4779.000000 | 5696 |  | CORR | GENE | 05:18 | 05:33 | 05:51 | 48 | 409 | 12.000000 | EXT | - |  | (c)
63320.170000 | 6.778000 | 6.682000 | -4.512000 | -4.608000 | -2030.000000 | -1768.000000 | -1551.000000 | 16.200621 | 4506.000000 | 5696 |  | CORR | GENE | 05:07 | 05:49 | 06:24 | 102 | 957 | 10.000000 | EXT | - |  | (c)
63321.829000 | 8.437000 | 7.475000 | -2.853000 | -3.815000 | -2186.000000 | -2176.000000 | -2152.000000 | 3.606303 | 2258.000000 | 5696 |  | CORR | GENE | 04:42 | 04:44 | 04:47 | 1557 | 68 | 11.000000 | EXT | - |  | (c)
63322.278000 | 8.886000 | 8.866000 | -2.404000 | -2.424000 | -1782.000000 | -1351.000000 | -1498.000000 | 36.213795 | 2226.000000 | 5696 |  | CORR | GENE | 05:47 | 06:57 | 06:33 | 198 | 568 | 11.000000 | EXT | - |  | (c)
63322.550000 | 9.158000 | 9.119000 | -2.132000 | -2.171000 | -1533.000000 | -1454.000000 | -1448.000000 | 56.307667 | 2064.000000 | 5696 |  | CORR | GENE | 06:27 | 06:40 | 06:41 | 107 | 169 | 10.000000 | EXT | - |  | (c)
63322.706000 | 9.314000 | 9.300000 | -1.976000 | -1.990000 | -1439.000000 | -1384.000000 | -1375.000000 | 63.893305 | 1964.000000 | 5696 |  | CORR | СIGR | 06:43 | 06:51 | 06:53 | 26 | 127 | 10.000000 | EXT | - |  | (c)
63322.803000 | 9.411000 | 9.379000 | -1.879000 | -1.911000 | -1996.000000 | -1921.000000 | -1882.000000 | 18.944363 | 1864.000000 | 5696 |  | CORR | GENE | 05:13 | 05:25 | 05:31 | 47 | 227 | 10.000000 | EXT | - |  | (c)
63323.509000 | 10.117000 | 10.075000 | -1.173000 | -1.215000 | -2013.000000 | -1560.000000 | -1695.000000 | 17.572492 | 1100.000000 | 5696 |  | CORR | GENE | 05:10 | 06:23 | 06:01 | 115 | 635 | 10.000000 | EXT | - |  | (c)
63324.062000 | 10.670000 | 10.342000 | -0.620000 | -0.948000 | -1502.000000 | -1366.000000 | -1418.000000 | 58.809313 | 209.000000 | 5696 |  | CORR | GENE | 06:32 | 06:54 | 06:46 | 739 | 167 | 13.000000 | EXT | - |  | (c)
63324.664000 | 11.272000 | 11.194000 | -0.018000 | -0.096000 | 2155.000000 | 2189.000000 | -1829.000000 | 0.000000 | 18.000000 | 5696 |  | CORR | GENE | 04:23 | 04:28 | 05:40 | 78 | 954 | 14.000000 | EXT | - |  | (c)
63324.682000 | 0.000000 | -0.028000 | -11.370000 | -11.398000 | -1112.000000 | -978.000000 | -971.000000 | 55.629909 |  | 5697 |  | GWAN |  | 08:52 | 09:13 | 09:14 | 0 | 282 |  | EXT | -. Подбивка кромок величиной 7 мм. |  | (c)
63324.682000 | 0.000000 | -0.053000 | -11.370000 | -11.423000 | -752.000000 | -579.000000 | -640.000000 | 33.479364 |  | 5697 | Нарушение формы кольцевого шва | GWAN |  | 09:50 | 10:18 | 10:08 | 0 | 225 |  | EXT | Нарушение формы кольцевого шва |  | (c)
63336.052000 | 0.000000 | -0.017000 | -11.230000 | -11.247000 | 1155.000000 | 1745.000000 | 1699.000000 | 0.000000 |  | 5698 | Нарушение формы кольцевого шва | GWAN |  | 02:49 | 04:24 | 04:17 | 0 | 1088 |  | EXT | Нарушение формы кольцевого шва |  | (c)
63336.052000 | 0.000000 | -0.026000 | -11.230000 | -11.256000 | -1846.000000 | -1547.000000 | -1635.000000 | 31.021532 |  | 5698 | Нарушение формы кольцевого шва | GWAN |  | 06:45 | 07:33 | 07:19 | 0 | 422 |  | EXT | Нарушение формы кольцевого шва |  | (c)
63343.231000 | 7.179000 | 7.073000 | -4.051000 | -4.157000 | 2126.000000 | -1997.000000 | -2136.000000 | 0.000000 | 4044.000000 | 5698 |  | CORR | GENE | 05:26 | 06:20 | 05:58 | 113 | 398 | 12.000000 | EXT | - |  | (c)
63345.471000 | 9.419000 | 9.362000 | -1.811000 | -1.868000 | -2100.000000 | -2008.000000 | -1992.000000 | 10.498779 | 1774.000000 | 5698 |  | CORR | GENE | 06:03 | 06:18 | 06:21 | 94 | 216 | 11.000000 | EXT | - |  | (c)
63346.890000 | 10.838000 | 10.808000 | -0.392000 | -0.422000 | -1863.000000 | -1800.000000 | -1678.000000 | 29.624271 | 375.000000 | 5698 |  | CORR | СIGR | 06:42 | 06:52 | 07:12 | 47 | 371 | 10.000000 | EXT | - |  | (c)
63356.499000 | 9.217000 | 9.211000 | -2.423000 | -2.429000 | -403.000000 | -280.000000 | -317.000000 | 11.586060 | 2398.000000 | 5699 |  | CORR | СIGR | 08:09 | 08:29 | 08:23 | 31 | 173 | 10.000000 | EXT | - |  | (c)
63358.793000 | 11.511000 | 11.489000 | -0.129000 | -0.151000 | -734.000000 | -532.000000 | -596.000000 | 25.829306 | 104.000000 | 5699 |  | CORR | СIGR | 07:15 | 07:48 | 07:38 | 47 | 276 | 12.000000 | EXT | - |  | (c)
63363.854000 | 4.932000 | 4.912000 | -6.283000 | -6.303000 | -521.000000 | -438.000000 | -448.000000 | 376.000000 | 4912.000000 | 5700 |  | CORR | СIGR | 07:41 | 07:54 | 07:52 | 22 | 145 | 12.000000 | EXT | -. Аномалия находится на отводе. |  | (c)
63368.273000 | 9.351000 | 9.329000 | -1.864000 | -1.886000 | -2210.000000 | -2145.000000 | -2143.000000 | 2077.000000 | 1853.000000 | 5700 |  | CORR | СIGR | 03:08 | 03:19 | 03:19 | 33 | 133 | 11.000000 | EXT | -. Аномалия находится на отводе. |  | (c)
63370.137000 | 0.000000 | -0.028000 | -10.390000 | -10.418000 | 879.000000 | 1402.000000 | 1411.000000 | 0.000000 |  | 5701 | Нарушение формы кольцевого шва | GWAN |  | 02:38 | 04:02 | 04:04 | 0 | 1064 |  | EXT | Нарушение формы кольцевого шва. Аномалия находится на отводе. |  | (c)
63370.137000 | 0.000000 | -0.010000 | -10.390000 | -10.400000 | 2010.000000 | -2103.000000 | -2180.000000 | 4.102167 |  | 5701 | Смещение кромок | GWAN |  | 05:41 | 06:37 | 06:24 | 0 | 543 | 3.708000 | EXT | Смещение кромок. Вовнутрь. Аномалия находится на отводе. Величина смещения - 3.7 мм. |  | (c)
63380.527000 | 0.000000 | -0.040000 | -11.365000 | -11.405000 | -961.000000 | -848.000000 | -822.000000 | 55.087701 |  | 5702 | Смещение кромок | GWAN |  | 00:09 | 00:27 | 00:31 | 0 | 279 | 2.728000 | EXT | Смещение кромок. Наружу. Величина смещения - 2.7 мм. Аномалия находится на упругопластическом изгибе: R=374 D, максимальное растяжение на 6.1 час. |  | (c)
63380.527000 | 0.000000 | -0.034000 | -11.365000 | -11.399000 | -587.000000 | -500.000000 | -473.000000 | 29.032340 |  | 5702 | Нарушение формы кольцевого шва | GWAN |  | 01:09 | 01:23 | 01:28 | 0 | 227 |  | EXT | Нарушение формы кольцевого шва. Аномалия находится на упругопластическом изгибе: R=374 D, максимальное растяжение на 6.1 час. |  | (c)
63380.527000 | 0.000000 | -0.035000 | -11.365000 | -11.400000 | -15.000000 | 157.000000 | 247.000000 | 0.000000 |  | 5702 | Смещение кромок | GWAN |  | 02:42 | 03:09 | 03:24 | 0 | 523 | 3.160000 | EXT | Смещение кромок. Наружу. Величина смещения - 3.2 мм. Аномалия находится на упругопластическом изгибе: R=374 D, максимальное растяжение на 6.1 час. |  | (c)
63380.527000 | 0.000000 | -0.035000 | -11.365000 | -11.400000 | -2071.000000 | -1987.000000 | -1990.000000 | 19.445271 |  | 5702 | Смещение кромок | GWAN |  | 09:10 | 09:23 | 09:23 | 0 | 163 | 3.019000 | EXT | Смещение кромок. Наружу. Величина смещения - 3 мм. Аномалия находится на упругопластическом изгибе: R=374 D, максимальное растяжение на 6.1 час. |  | (c)
63380.527000 | 0.000000 | -0.015000 | -11.365000 | -11.380000 | -1614.000000 | -1536.000000 | -1539.000000 | 55.786354 |  | 5702 | Нарушение формы кольцевого шва | GWAN |  | 10:24 | 10:36 | 10:36 | 0 | 150 |  | EXT | Нарушение формы кольцевого шва. Аномалия находится на упругопластическом изгибе: R=374 D, максимальное растяжение на 6.1 час. |  | (c)
63381.204000 | 0.677000 | 0.667000 | -10.688000 | -10.698000 | 989.000000 | 1292.000000 | 1315.000000 | 21.352753 | 667.000000 | 5702 |  | CORR | GENE | 05:24 | 06:13 | 06:16 | 167 | 651 | 10.000000 | EXT | -. Аномалия находится на упругопластическом изгибе: R=362 D, максимальное растяжение на 6.1 час. |  | (c)
63390.777000 | 10.250000 | 10.232000 | -1.115000 | -1.133000 | 321.000000 | 432.000000 | 423.000000 | 25.938924 | 1105.000000 | 5702 |  | CORR | СIGR | 03:36 | 03:54 | 03:52 | 28 | 204 | 10.000000 | EXT | -. Аномалия находится на упругопластическом изгибе: R=414 D, максимальное растяжение на 5.8 час. |  | (c)
63391.892000 | 0.000000 | -0.035000 | -10.730000 | -10.765000 | -375.000000 | -244.000000 | -282.000000 | 15.232201 |  | 5703а | Смещение кромок | GWAN |  | 01:15 | 01:36 | 01:30 | 0 | 186 | 2.506000 | EXT | Смещение кромок. Вовнутрь. Величина смещения - 2.5 мм. Аномалия находится на упругопластическом изгибе: R=387 D, максимальное растяжение на 5.8 час. |  | (c)
63391.892000 | 0.000000 | -0.040000 | -10.730000 | -10.770000 | -1833.000000 | -1725.000000 | -1626.000000 | 48.748484 |  | 5703а | Смещение кромок | GWAN |  | 09:20 | 09:37 | 09:53 | 0 | 412 | 3.310000 | EXT | Смещение кромок. Вовнутрь. Величина смещения - 3.3 мм. Аномалия находится на упругопластическом изгибе: R=387 D, максимальное растяжение на 5.8 час. |  | (c)
63402.622000 | 0.000000 | -0.053000 | -1.625000 | -1.678000 | -759.000000 | -740.000000 | -544.000000 | 329.000000 |  | 5703б | Нарушение формы кольцевого шва | GWAN |  | 02:15 | 02:18 | 02:49 | 0 | 430 |  | EXT | Нарушение формы кольцевого шва. Аномалия находится на упругопластическом изгибе: R=293 D, максимальное растяжение на 6 час. |  | (c)
63402.622000 | 0.000000 | -0.049000 | -1.625000 | -1.674000 | -196.000000 | -35.000000 | -26.000000 | 0.000000 |  | 5703б | Нарушение формы кольцевого шва | GWAN |  | 03:46 | 04:12 | 04:13 | 0 | 338 |  | EXT | Нарушение формы кольцевого шва. Аномалия находится на упругопластическом изгибе: R=293 D, максимальное растяжение на 6 час. |  | (c)
63402.622000 | 0.000000 | -0.020000 | -1.625000 | -1.645000 | 1141.000000 | 1505.000000 | 1422.000000 | 1141.000000 |  | 5703б | Нарушение формы кольцевого шва | GWAN |  | 07:21 | 08:20 | 08:07 | 0 | 563 |  | INT | Нарушение формы кольцевого шва. Аномалия находится на упругопластическом изгибе: R=293 D, максимальное растяжение на 6 час. |  | (c)
63402.622000 | 0.000000 | -0.025000 | -1.625000 | -1.650000 | 1933.000000 | -2211.000000 | 2184.000000 | 1933.000000 |  | 5703б | Смещение кромок | GWAN |  | 09:29 | 10:20 | 10:10 | 0 | 502 | 2.792000 | EXT | Смещение кромок. Вовнутрь. Величина смещения - 2.8 мм. Аномалия находится на упругопластическом изгибе: R=293 D, максимальное растяжение на 6 час. |  | (c)
63409.285000 | 5.038000 | 4.995000 | -5.767000 | -5.810000 | -1344.000000 | -1335.000000 | -1334.000000 | 1324.000000 | 4995.000000 | 5704а |  | CORR | AXGR | 07:13 | 07:14 | 07:14 | 110 | 21 | 9.000000 | EXT | -. Аномалия находится на упругопластическом изгибе: R=436 D, максимальное растяжение на 6 час. |  | (c)
63426.157000 | 0.000000 | -0.015000 | -11.225000 | -11.240000 | 598.000000 | 1092.000000 | 1065.000000 | 598.000000 |  | 5706 | Смещение кромок | GWAN |  | 04:50 | 06:10 | 06:05 | 0 | 932 | 3.677000 | EXT | Смещение кромок. Наружу. Величина смещения - 3.7 мм. |  | (c)
63448.537000 | 0.000000 | -0.030000 | -11.660000 | -11.690000 | 1461.000000 | 1754.000000 | 1746.000000 | 16.168973 |  | 5708 | Смещение кромок | GWAN |  | 03:12 | 03:59 | 03:58 | 0 | 569 | 3.700000 | EXT | Смещение кромок. Наружу. Величина смещения - 3.7 мм. |  | (c)
63448.537000 | 0.000000 | -0.040000 | -11.660000 | -11.700000 | -1214.000000 | -659.000000 | -581.000000 | 0.000000 |  | 5708 | Смещение кромок | GWAN |  | 08:00 | 09:30 | 09:43 | 0 | 1266 | 4.353000 | EXT | Смещение кромок. Вовнутрь. Величина смещения - 4.4 мм. |  | (c)
63471.897000 | 0.000000 | -0.026000 | -11.525000 | -11.551000 | 1050.000000 | 1152.000000 | 1180.000000 | 74.352127 |  | 5710 | Нарушение формы кольцевого шва | GWAN |  | 00:27 | 00:43 | 00:47 | 0 | 259 |  | EXT | Нарушение формы кольцевого шва. Аномалия находится на отводе. |  | (c)
63471.897000 | 0.000000 | -0.030000 | -11.525000 | -11.555000 | -424.000000 | -311.000000 | -306.000000 | 5.721460 |  | 5710 | Смещение кромок | GWAN |  | 08:29 | 08:47 | 08:48 | 0 | 235 | 2.313000 | EXT | Смещение кромок. Вовнутрь. Аномалия находится на отводе. Величина смещения - 2.3 мм. |  | (c)
63471.897000 | 0.000000 | -0.014000 | -11.525000 | -11.539000 | -140.000000 | 123.000000 | 156.000000 | 12.604872 |  | 5710 | Нарушение формы кольцевого шва | GWAN |  | 09:14 | 09:57 | 10:02 | 0 | 593 |  | EXT | Нарушение формы кольцевого шва. Аномалия находится на отводе. |  | (c)
63483.422000 | 0.000000 | -0.028000 | -11.180000 | -11.208000 | 1894.000000 | -1214.000000 | -1745.000000 | 0.000000 |  | 5711 | Смещение кромок | GWAN |  | 04:15 | 07:54 | 06:28 | 0 | 1644 | 2.822599 | EXT | Смещение кромок. Вовнутрь. Аномалия находится на отводе. Величина смещения - 2.8 мм. |  | (c)
63483.422000 | 0.000000 | -0.030000 | -11.180000 | -11.210000 | -783.000000 | -652.000000 | -649.000000 | 30.845732 |  | 5711 | Смещение кромок | GWAN |  | 09:03 | 09:24 | 09:25 | 0 | 267 | 2.570000 | EXT | Смещение кромок. Вовнутрь. Аномалия находится на отводе. Величина смещения - 2.6 мм. |  | (c)
63483.422000 | 0.000000 | -0.035000 | -11.180000 | -11.215000 | 222.000000 | 286.000000 | 393.000000 | 31.732243 |  | 5711 | Смещение кромок | GWAN |  | 11:45 | 11:56 | 00:13 | 0 | 343 | 2.772000 | EXT | Смещение кромок. Наружу. Аномалия находится на отводе. Величина смещения - 2.8 мм. |  | (c)
63494.602000 | 0.000000 | -0.030000 | -11.620000 | -11.650000 | -740.000000 | -539.000000 | -567.000000 | 17.859089 |  | 5712 | Смещение кромок | GWAN |  | 07:45 | 08:17 | 08:12 | 0 | 346 | 2.566000 | EXT | Смещение кромок. Наружу. Величина смещения - 2.6 мм. |  | (c)
63506.054000 | 11.452000 | 11.204000 | -0.168000 | -0.416000 | -1161.000000 | -910.000000 | -929.000000 | 37.424420 | 36.000000 | 5712 |  | DENT |  | 06:37 | 07:17 | 07:14 | 380 | 465 | 0.211268 |  | -. Аномалия находится вблизи кольцевого сварного шва. |  | (c)
63506.518000 | 0.296000 | 0.140000 | -10.984000 | -11.140000 | -1785.000000 | -1477.000000 | -1496.000000 | 35.958431 | 140.000000 | 5713 |  | DENT |  | 06:35 | 07:24 | 07:21 | 272 | 578 | 0.422535 |  | -. Аномалия находится вблизи кольцевого сварного шва. |  | (c)
63513.377000 | 7.155000 | 5.420000 | -4.125000 | -5.860000 | -1891.000000 | -1762.000000 | -1768.000000 | 27.367067 | 3193.000000 | 5713 |  | CORR | GENE | 06:18 | 06:38 | 06:38 | 2667 | 247 | 9.000000 | EXT | - |  | (c)
63515.054000 | 8.832000 | 8.824000 | -2.448000 | -2.456000 | -1770.000000 | -1373.000000 | -1530.000000 | 37.168906 | 2384.000000 | 5713 |  | CORR | GENE | 06:37 | 07:41 | 07:16 | 72 | 480 | 11.000000 | EXT | - |  | (c)
63517.502000 | 0.000000 | -0.025000 | -11.270000 | -11.295000 | -1624.000000 | -1502.000000 | -1462.000000 | 1299.000000 |  | 5714 | Смещение кромок | GWAN |  | 00:05 | 00:25 | 00:31 | 0 | 325 | 3.341000 | EXT | Смещение кромок. Наружу. Величина смещения - 3.3 мм. |  | (c)
63517.502000 | 0.000000 | -0.001000 | -11.270000 | -11.271000 | 330.000000 | 359.000000 | 477.000000 | 330.000000 |  | 5714 | Смещение кромок | GWAN |  | 05:21 | 05:25 | 05:44 | 0 | 293 | 3.002000 | EXT | Смещение кромок. Наружу. Величина смещения - 3 мм. |  | (c)
63517.502000 | 0.000000 | -0.015000 | -11.270000 | -11.285000 | 920.000000 | 1048.000000 | 1064.000000 | 920.000000 |  | 5714 | Смещение кромок | GWAN |  | 06:56 | 07:16 | 07:19 | 0 | 288 | 3.289000 | EXT | Смещение кромок. Наружу. Величина смещения - 3.3 мм. |  | (c)
63517.502000 | 0.000000 | -0.025000 | -11.270000 | -11.295000 | 1225.000000 | 1925.000000 | 1672.000000 | 1225.000000 |  | 5714 | Смещение кромок | GWAN |  | 07:45 | 09:38 | 08:57 | 0 | 895 | 3.909000 | EXT | Смещение кромок. Наружу. Величина смещения - 3.9 мм. |  | (c)
63517.502000 | 0.000000 | -0.030000 | -11.270000 | -11.300000 | -2022.000000 | -1874.000000 | -1845.000000 | 1668.000000 |  | 5714 | Смещение кромок | GWAN |  | 11:01 | 11:25 | 11:30 | 0 | 354 | 2.747000 | EXT | Смещение кромок. Наружу. Величина смещения - 2.7 мм. |  | (c)
63517.910000 | 0.408000 | 0.363000 | -10.862000 | -10.907000 | 1023.000000 | 1384.000000 | 1359.000000 | 1023.000000 | 363.000000 | 5714 |  | CORR | GENE | 07:13 | 08:11 | 08:07 | 110 | 672 | 10.000000 | EXT | - |  | (c)
63522.252000 | 4.750000 | 4.654000 | -6.520000 | -6.616000 | 1052.000000 | 1139.000000 | 1106.000000 | 1052.000000 | 4654.000000 | 5714 |  | CORR | GENE | 07:17 | 07:31 | 07:26 | 162 | 107 | 13.000000 | EXT | - |  | (c)
63522.476000 | 4.974000 | 4.925000 | -6.296000 | -6.345000 | 811.000000 | 933.000000 | 938.000000 | 811.000000 | 4925.000000 | 5714 |  | CORR | GENE | 06:38 | 06:58 | 06:59 | 109 | 254 | 10.000000 | EXT | - |  | (c)
63523.011000 | 5.509000 | 5.110000 | -5.761000 | -6.160000 | 1028.000000 | 1123.000000 | 1089.000000 | 1028.000000 | 5110.000000 | 5714 |  | CORR | GENE | 07:13 | 07:29 | 07:23 | 534 | 122 | 12.000000 | EXT | - |  | (c)
63523.293000 | 5.791000 | 5.625000 | -5.479000 | -5.645000 | 1281.000000 | 1281.000000 | 1297.000000 | 1281.000000 | 5404.000000 | 5714 |  | CORR | AXGR | 07:54 | 07:54 | 07:57 | 241 | 31 | 14.000000 | EXT | - |  | (c)
63524.942000 | 7.440000 | 7.000000 | -3.830000 | -4.270000 | 1023.000000 | 1126.000000 | 1123.000000 | 1023.000000 | 3441.000000 | 5714 |  | CORR | GENE | 07:13 | 07:29 | 07:29 | 829 | 200 | 10.000000 | EXT | - |  | (c)
63534.133000 | 5.361000 | 5.350000 | -5.814000 | -5.825000 | 2081.000000 | 2197.000000 | 2182.000000 | 2081.000000 | 5350.000000 | 5715 |  | CORR | СIGR | 05:16 | 05:35 | 05:33 | 33 | 201 | 10.000000 | EXT | - |  | (c)
63540.213000 | 0.266000 | 0.163000 | -11.004000 | -11.107000 | -1155.000000 | -1137.000000 | -1121.000000 | 1087.000000 | 163.000000 | 5716 |  | CORR | GENE | 07:19 | 07:22 | 07:25 | 157 | 68 | 12.000000 | EXT | - |  | (c)
63551.217000 | 0.000000 | -0.020000 | -11.190000 | -11.210000 | 773.000000 | 1615.000000 | 1363.000000 | 22.458435 |  | 5717 | Смещение кромок | GWAN |  | 00:38 | 02:54 | 02:13 | 0 | 1179 | 3.204000 | EXT | Смещение кромок. Вовнутрь. Величина смещения - 3.2 мм. |  | (c)
63551.217000 | 0.000000 | -0.023000 | -11.190000 | -11.213000 | -2166.000000 | -1844.000000 | -1935.000000 | 5.208702 |  | 5717 | Нарушение формы кольцевого шва | GWAN |  | 04:44 | 05:36 | 05:21 | 0 | 463 |  | EXT | Нарушение формы кольцевого шва |  | (c)
63562.407000 | 0.000000 | -0.030000 | -11.395000 | -11.425000 | 498.000000 | 779.000000 | 672.000000 | 40.169637 |  | 5718 | Смещение кромок | GWAN |  | 03:28 | 04:13 | 03:56 | 0 | 349 | 3.003000 | EXT | Смещение кромок. Наружу. Величина смещения - 3 мм. |  | (c)
63562.407000 | 0.000000 | -0.015000 | -11.395000 | -11.410000 | 1508.000000 | 1775.000000 | 1703.000000 | 11.184153 |  | 5718 | Смещение кромок | GWAN |  | 06:11 | 06:54 | 06:42 | 0 | 389 | 3.231000 | EXT | Смещение кромок. Наружу. Величина смещения - 3.2 мм. |  | (c)
63575.042000 | 1.240000 | 1.149000 | -10.175000 | -10.266000 | 1192.000000 | 1214.000000 | 1207.000000 | 80.203697 | 1149.000000 | 5719 |  | CORR | AXGR | 04:48 | 04:51 | 04:50 | 128 | 30 | 13.000000 | EXT | -. Аномалия находится на упругопластическом изгибе: R=489 D, максимальное растяжение на 6 час. |  | (c)
63583.114000 | 9.312000 | 9.239000 | -2.103000 | -2.176000 | 2150.000000 | 2179.000000 | 2168.000000 | 2.047412 | 1968.000000 | 5719 |  | CORR | AXGR | 07:22 | 07:27 | 07:25 | 208 | 37 | 10.000000 | EXT | -. Аномалия находится на упругопластическом изгибе: R=493 D, максимальное растяжение на 5.6 час. |  | (c)
63585.217000 | 0.000000 | -0.030000 | -11.070000 | -11.100000 | 947.000000 | 984.000000 | 986.000000 | 79.566111 |  | 5720 | Смещение кромок | GWAN |  | 00:26 | 00:32 | 00:32 | 0 | 78 | 2.592000 | EXT | Смещение кромок. Наружу. Величина смещения - 2.6 мм. Аномалия находится на упругопластическом изгибе: R=579 D, максимальное растяжение на 5.4 час. |  | (c)
63585.217000 | 0.000000 | -0.025000 | -11.070000 | -11.095000 | 1626.000000 | 1890.000000 | 1905.000000 | 3.754217 |  | 5720 | Смещение кромок | GWAN |  | 02:16 | 02:58 | 03:01 | 0 | 558 | 3.056000 | EXT | Смещение кромок. Вовнутрь. Величина смещения - 3.1 мм. Аномалия находится на упругопластическом изгибе: R=579 D, максимальное растяжение на 5.4 час. |  | (c)
63585.217000 | 0.000000 | -0.010000 | -11.070000 | -11.080000 | -1505.000000 | -1351.000000 | -1336.000000 | 58.576621 |  | 5720 | Смещение кромок | GWAN |  | 05:50 | 06:15 | 06:18 | 0 | 337 | 2.659000 | EXT | Смещение кромок. Вовнутрь. Величина смещения - 2.7 мм. Аномалия находится на упругопластическом изгибе: R=579 D, максимальное растяжение на 5.4 час. |  | (c)
63585.217000 | 0.000000 | -0.020000 | -11.070000 | -11.090000 | -627.000000 | -555.000000 | -549.000000 | 31.648780 |  | 5720 | Смещение кромок | GWAN |  | 08:12 | 08:24 | 08:25 | 0 | 157 | 2.456000 | EXT | Смещение кромок. Вовнутрь. Величина смещения - 2.5 мм. Аномалия находится на упругопластическом изгибе: R=579 D, максимальное растяжение на 5.4 час. |  | (c)
63585.217000 | 0.000000 | -0.040000 | -11.070000 | -11.110000 | 770.000000 | 868.000000 | 845.000000 | 68.205062 |  | 5720 | Смещение кромок | GWAN |  | 11:57 | 00:13 | 00:10 | 0 | 151 | 5.102000 | EXT | Смещение кромок. Вовнутрь. Величина смещения - 5.1 мм. Аномалия находится на упругопластическом изгибе: R=579 D, максимальное растяжение на 5.4 час. |  | (c)
63586.593000 | 1.376000 | 1.362000 | -9.694000 | -9.708000 | -1468.000000 | -1415.000000 | -1405.000000 | 61.544853 | 1362.000000 | 5720 |  | CORR | СIGR | 05:56 | 06:05 | 06:07 | 26 | 126 | 14.000000 | EXT | -. Аномалия находится на упругопластическом изгибе: R=712 D, максимальное растяжение на 5.1 час. |  | (c)
63595.631000 | 10.414000 | 10.192000 | -0.656000 | -0.878000 | -1953.000000 | -1926.000000 | -1911.000000 | 22.406187 | 555.000000 | 5720 |  | CORR | GENE | 04:38 | 04:42 | 04:45 | 323 | 84 | 11.000000 | EXT | - |  | (c)
63596.287000 | 0.000000 | -0.010000 | -11.335000 | -11.345000 | 2127.000000 | -2224.000000 | -2186.000000 | 0.000000 |  | 5721 | Смещение кромок | GWAN |  | 05:09 | 05:27 | 05:33 | 0 | 296 | 2.348000 | EXT | Смещение кромок. Вовнутрь. Величина смещения - 2.3 мм. |  | (c)
63596.287000 | 0.000000 | -0.016000 | -11.335000 | -11.351000 | -1567.000000 | -1477.000000 | -1469.000000 | 53.531460 |  | 5721 | Нарушение формы кольцевого шва | GWAN |  | 07:13 | 07:27 | 07:28 | 0 | 196 |  | EXT | Нарушение формы кольцевого шва |  | (c)
63596.287000 | 0.000000 | -0.030000 | -11.335000 | -11.365000 | -307.000000 | -257.000000 | -227.000000 | 5.420810 |  | 5721 | Смещение кромок | GWAN |  | 10:36 | 10:44 | 10:49 | 0 | 160 | 2.464000 | EXT | Смещение кромок. Наружу. Величина смещения - 2.5 мм. |  | (c)
63596.368000 | 0.081000 | 0.064000 | -11.254000 | -11.271000 | -1643.000000 | -1590.000000 | -1521.000000 | 47.417657 | 64.000000 | 5721 |  | CORR | GENE | 07:00 | 07:09 | 07:20 | 56 | 244 | 12.000000 | EXT | - |  | (c)
63596.666000 | 0.379000 | 0.321000 | -10.956000 | -11.014000 | -1469.000000 | -1462.000000 | -1447.000000 | 61.459158 | 321.000000 | 5721 |  | CORR | AXGR | 07:29 | 07:30 | 07:32 | 167 | 44 | 10.000000 | EXT | - |  | (c)
63598.511000 | 2.224000 | 2.218000 | -9.111000 | -9.117000 | -1551.000000 | -1513.000000 | -1514.000000 | 54.841899 | 2218.000000 | 5721 |  | CORR | СIGR | 07:15 | 07:21 | 07:21 | 17 | 73 | 13.000000 | EXT | - |  | (c)
63599.322000 | 3.035000 | 2.989000 | -8.300000 | -8.346000 | -1412.000000 | -1392.000000 | -1384.000000 | 66.058960 | 2989.000000 | 5721 |  | CORR | GENE | 07:38 | 07:41 | 07:42 | 455 | 55 | 10.000000 | EXT | - |  | (c)
63600.736000 | 4.449000 | 4.438000 | -6.886000 | -6.897000 | 1868.000000 | 1938.000000 | 1941.000000 | 17.544459 | 4438.000000 | 5721 |  | CORR | СIGR | 04:27 | 04:38 | 04:39 | 30 | 145 | 10.000000 | EXT | - |  | (c)
63601.247000 | 4.960000 | 4.865000 | -6.375000 | -6.470000 | -1497.000000 | -1419.000000 | -1328.000000 | 59.199606 | 4865.000000 | 5721 |  | CORR | GENE | 07:24 | 07:37 | 07:51 | 128 | 338 | 10.000000 | EXT | - |  | (c)
63603.062000 | 6.775000 | 6.775000 | -4.560000 | -4.560000 | 2112.000000 | -2126.000000 | -1944.000000 | 0.000000 | 4369.000000 | 5721 |  | CORR | GENE | 05:06 | 05:43 | 06:12 | 191 | 810 | 14.000000 | EXT | - |  | (c)
63603.274000 | 6.987000 | 6.975000 | -4.348000 | -4.360000 | -1584.000000 | -1525.000000 | -1513.000000 | 52.178856 | 4328.000000 | 5721 |  | CORR | СIGR | 07:10 | 07:20 | 07:21 | 32 | 141 | 10.000000 | EXT | - |  | (c)
63603.351000 | 7.064000 | 7.047000 | -4.271000 | -4.288000 | -1803.000000 | -1710.000000 | -1665.000000 | 34.505932 | 4236.000000 | 5721 |  | CORR | GENE | 06:35 | 06:50 | 06:57 | 52 | 275 | 13.000000 | EXT | - |  | (c)
63603.481000 | 7.194000 | 7.141000 | -4.141000 | -4.194000 | 1909.000000 | 2099.000000 | -2156.000000 | 0.000000 | 4092.000000 | 5721 |  | CORR | GENE | 04:34 | 05:04 | 05:38 | 102 | 792 | 12.000000 | EXT | - |  | (c)
63604.167000 | 7.880000 | 7.345000 | -3.455000 | -3.990000 | 2217.000000 | -2173.000000 | -2186.000000 | 0.000000 | 2897.000000 | 5721 |  | CORR | GENE | 05:23 | 05:35 | 05:33 | 1093 | 116 | 12.000000 | EXT | - |  | (c)
63604.196000 | 7.909000 | 7.886000 | -3.426000 | -3.449000 | 1942.000000 | 2049.000000 | 2051.000000 | 5.762510 | 3411.000000 | 5721 |  | CORR | СIGR | 04:39 | 04:56 | 04:57 | 38 | 217 | 10.000000 | EXT | - |  | (c)
63606.423000 | 10.136000 | 10.087000 | -1.199000 | -1.248000 | -1904.000000 | -1807.000000 | -1753.000000 | 26.355406 | 1181.000000 | 5721 |  | CORR | GENE | 06:18 | 06:34 | 06:43 | 67 | 301 | 10.000000 | EXT | - |  | (c)
63606.556000 | 10.269000 | 10.230000 | -1.066000 | -1.105000 | -1801.000000 | -1756.000000 | -1684.000000 | 34.667329 | 989.000000 | 5721 |  | CORR | GENE | 06:35 | 06:42 | 06:54 | 116 | 233 | 13.000000 | EXT | - |  | (c)
63607.622000 | 0.000000 | -0.018000 | -10.950000 | -10.968000 | 266.000000 | 1210.000000 | 1439.000000 | 30.713633 |  | 5722 | Нарушение формы кольцевого шва | GWAN |  | 10:39 | 01:11 | 01:48 | 0 | 2345 |  | EXT | Нарушение формы кольцевого шва |  | (c)
63618.572000 | 0.000000 | -0.055000 | -11.465000 | -11.520000 | 518.000000 | 692.000000 | 711.000000 | 41.761846 |  | 5723 | Смещение кромок | GWAN |  | 02:36 | 03:04 | 03:07 | 0 | 386 | 2.654000 | EXT | Смещение кромок. Наружу. Величина смещения - 2.7 мм. |  | (c)
63618.572000 | 0.000000 | -0.013000 | -11.465000 | -11.478000 | 1605.000000 | 1916.000000 | 1812.000000 | 0.444763 |  | 5723 | Нарушение формы кольцевого шва | GWAN |  | 05:31 | 06:22 | 06:05 | 0 | 413 |  | EXT | Нарушение формы кольцевого шва |  | (c)
63618.572000 | 0.000000 | -0.025000 | -11.465000 | -11.490000 | -1783.000000 | -1661.000000 | -1680.000000 | 44.449783 |  | 5723 | Смещение кромок | GWAN |  | 08:25 | 08:44 | 08:41 | 0 | 206 | 2.988000 | EXT | Смещение кромок. Наружу. Величина смещения - 3 мм. |  | (c)
63618.572000 | 0.000000 | -0.030000 | -11.465000 | -11.495000 | -603.000000 | -328.000000 | -370.000000 | 11.075634 |  | 5723 | Нарушение формы кольцевого шва | GWAN |  | 11:35 | 00:19 | 00:13 | 0 | 466 |  | EXT | Нарушение формы кольцевого шва |  | (c)
63623.662000 | 5.090000 | 5.068000 | -6.375000 | -6.397000 | 2121.000000 | 2149.000000 | 2166.000000 | 0.000000 | 5068.000000 | 5723 |  | CORR | СIGR | 06:55 | 06:59 | 07:02 | 22 | 90 | 10.000000 | EXT | - |  | (c)
63630.037000 | 0.000000 | -0.025000 | -11.080000 | -11.105000 | 981.000000 | 1277.000000 | 1468.000000 | 22.299163 |  | 5724 | Смещение кромок | GWAN |  | 01:30 | 02:18 | 02:48 | 0 | 973 | 3.819000 | EXT | Смещение кромок. Вовнутрь. Величина смещения - 3.8 мм. Аномалия находится на упругопластическом изгибе: R=563 D, максимальное растяжение на 6.1 час. |  | (c)
63630.037000 | 0.000000 | -0.015000 | -11.080000 | -11.095000 | 2047.000000 | -2086.000000 | -2192.000000 | 0.000000 |  | 5724 | Смещение кромок | GWAN |  | 04:22 | 05:15 | 04:58 | 0 | 444 | 3.340000 | EXT | Смещение кромок. Вовнутрь. Величина смещения - 3.3 мм. Аномалия находится на упругопластическом изгибе: R=563 D, максимальное растяжение на 6.1 час. |  | (c)
63630.037000 | 0.000000 | -0.020000 | -11.080000 | -11.100000 | -827.000000 | -729.000000 | -434.000000 | 0.000000 |  | 5724 | Нарушение формы кольцевого шва | GWAN |  | 08:38 | 08:54 | 09:41 | 0 | 787 |  | EXT | Нарушение формы кольцевого шва. Аномалия находится на упругопластическом изгибе: R=563 D, максимальное растяжение на 6.1 час. |  | (c)
63630.037000 | 0.000000 | -0.026000 | -11.080000 | -11.106000 | 307.000000 | 616.000000 | 619.000000 | 49.933929 |  | 5724 | Нарушение формы кольцевого шва | GWAN |  | 11:41 | 00:31 | 00:31 | 0 | 624 |  | EXT | Нарушение формы кольцевого шва. Аномалия находится на упругопластическом изгибе: R=563 D, максимальное растяжение на 6.1 час. |  | (c)
63641.117000 | 0.000000 | -0.030000 | -11.530000 | -11.560000 | -1872.000000 | -1640.000000 | -1659.000000 | 28.920031 |  | 5725 | Смещение кромок | GWAN |  | 04:44 | 05:21 | 05:18 | 0 | 427 | 2.742000 | EXT | Смещение кромок. Наружу. Величина смещения - 2.7 мм. Аномалия находится на упругопластическом изгибе: R=486 D, максимальное растяжение на 6.2 час. |  | (c)
63641.117000 | 0.000000 | -0.100000 | -11.530000 | -11.630000 | 437.000000 | 559.000000 | 552.000000 | 44.526239 |  | 5725 | Смещение кромок | GWAN |  | 10:57 | 11:16 | 11:15 | 0 | 229 | 2.323000 | EXT | Смещение кромок. Наружу. Величина смещения - 2.3 мм. Аномалия находится на упругопластическом изгибе: R=486 D, максимальное растяжение на 6.2 час. |  | (c)
63642.631000 | 1.514000 | 1.504000 | -10.016000 | -10.026000 | -1543.000000 | -1496.000000 | -1491.000000 | 55.513553 | 1504.000000 | 5725 |  | CORR | СIGR | 05:37 | 05:44 | 05:45 | 25 | 103 | 13.000000 | EXT | -. Аномалия находится на упругопластическом изгибе: R=682 D, максимальное растяжение на 6.1 час. |  | (c)
63645.804000 | 4.687000 | 4.661000 | -6.843000 | -6.869000 | -1332.000000 | -1238.000000 | -1264.000000 | 72.540891 | 4661.000000 | 5725 |  | CORR | СIGR | 06:11 | 06:26 | 06:22 | 33 | 136 | 10.000000 | EXT | - |  | (c)
63647.333000 | 6.216000 | 6.200000 | -5.314000 | -5.330000 | -2102.000000 | -2044.000000 | -2017.000000 | 10.403214 | 5303.000000 | 5725 |  | CORR | СIGR | 04:07 | 04:16 | 04:20 | 27 | 169 | 10.000000 | EXT | - |  | (c)
63647.750000 | 6.633000 | 6.610000 | -4.897000 | -4.920000 | -1082.000000 | -947.000000 | -971.000000 | 60.533059 | 4877.000000 | 5725 |  | CORR | СIGR | 06:51 | 07:13 | 07:09 | 43 | 221 | 12.000000 | EXT | - |  | (c)
63649.083000 | 7.966000 | 7.865000 | -3.564000 | -3.665000 | -1273.000000 | -720.000000 | -883.000000 | 8.280922 | 3449.000000 | 5725 |  | CORR | GENE | 06:21 | 07:50 | 07:24 | 216 | 780 | 10.000000 | EXT | - |  | (c)
63649.587000 | 8.470000 | 8.329000 | -3.060000 | -3.201000 | -1146.000000 | -818.000000 | -804.000000 | 9.773840 | 2628.000000 | 5725 |  | CORR | GENE | 06:41 | 07:34 | 07:36 | 573 | 683 | 10.000000 | EXT | - |  | (c)
63651.076000 | 9.959000 | 9.937000 | -1.571000 | -1.593000 | -833.000000 | -722.000000 | -682.000000 | 30.755393 | 1513.000000 | 5725 |  | CORR | GENE | 07:32 | 07:49 | 07:56 | 80 | 301 | 10.000000 | EXT | - |  | (c)
63652.099000 | 10.982000 | 10.954000 | -0.548000 | -0.576000 | 1892.000000 | 2090.000000 | 2193.000000 | 0.000000 | 447.000000 | 5725 |  | CORR | GENE | 02:51 | 03:23 | 03:40 | 129 | 601 | 10.000000 | EXT | - |  | (c)
63652.433000 | 11.316000 | 11.255000 | -0.214000 | -0.275000 | 2095.000000 | -2211.000000 | -2009.000000 | 0.000000 | 129.000000 | 5725 |  | CORR | GENE | 03:24 | 03:49 | 04:22 | 146 | 713 | 12.000000 | EXT | - |  | (c)
63652.443000 | 11.326000 | 11.150000 | -0.204000 | -0.380000 | -1121.000000 | -732.000000 | -751.000000 | 0.856680 | 102.000000 | 5725 |  | CORR | GENE | 06:45 | 07:48 | 07:45 | 278 | 740 | 10.000000 | EXT | - |  | (c)
63652.647000 | 0.000000 | -0.020000 | -11.185000 | -11.205000 | 534.000000 | 726.000000 | 682.000000 | 43.106707 |  | 5726 | Смещение кромок | GWAN |  | 02:22 | 02:53 | 02:46 | 0 | 296 | 3.344000 | EXT | Смещение кромок. Вовнутрь. Величина смещения - 3.3 мм. |  | (c)
63652.647000 | 0.000000 | -0.012000 | -11.185000 | -11.197000 | 1622.000000 | 1788.000000 | 1747.000000 | 18.816232 |  | 5726 | Нарушение формы кольцевого шва | GWAN |  | 05:18 | 05:44 | 05:38 | 0 | 250 |  | EXT | Нарушение формы кольцевого шва |  | (c)
63652.647000 | 0.000000 | -0.023000 | -11.185000 | -11.208000 | -2144.000000 | -1700.000000 | -1872.000000 | 28.928675 |  | 5726 | Нарушение формы кольцевого шва | GWAN |  | 07:10 | 08:21 | 07:54 | 0 | 544 |  | EXT | Нарушение формы кольцевого шва |  | (c)
63652.647000 | 0.000000 | -0.025000 | -11.185000 | -11.210000 | -1432.000000 | -1011.000000 | -1144.000000 | 69.055188 |  | 5726 | Нарушение формы кольцевого шва | GWAN |  | 09:05 | 10:13 | 09:51 | 0 | 576 |  | EXT | Нарушение формы кольцевого шва |  | (c)
63652.647000 | 0.000000 | -0.025000 | -11.185000 | -11.210000 | -664.000000 | -548.000000 | -348.000000 | 2.592425 |  | 5726 | Смещение кромок | GWAN |  | 11:09 | 11:28 | 12:00 | 0 | 632 | 3.304912 | EXT | Смещение кромок. Наружу. Величина смещения - 3.3 мм. |  | (c)
63652.670000 | 0.023000 | 0.023000 | -11.162000 | -11.162000 | 1061.000000 | 1557.000000 | 1309.000000 | 34.368898 | 23.000000 | 5726 |  | CORR | GENE | 03:47 | 05:07 | 04:27 | 94 | 496 | 12.000000 | EXT | - |  | (c)
63652.820000 | 0.173000 | 0.155000 | -11.012000 | -11.030000 | 1130.000000 | 1210.000000 | 1209.000000 | 69.714745 | 155.000000 | 5726 |  | CORR | СIGR | 03:58 | 04:11 | 04:11 | 31 | 158 | 12.000000 | EXT | - |  | (c)
63656.371000 | 3.724000 | 3.494000 | -7.461000 | -7.691000 | -2097.000000 | -1851.000000 | -1876.000000 | 28.616111 | 3494.000000 | 5726 |  | CORR | GENE | 07:17 | 07:57 | 07:53 | 250 | 443 | 10.000000 | EXT | - |  | (c)
63656.820000 | 4.173000 | 4.143000 | -7.012000 | -7.042000 | 1196.000000 | 1257.000000 | 1347.000000 | 46.836782 | 4143.000000 | 5726 |  | CORR | GENE | 04:09 | 04:19 | 04:33 | 46 | 303 | 10.000000 | EXT | - |  | (c)
63656.886000 | 4.239000 | 3.808000 | -6.946000 | -7.377000 | -1980.000000 | -1876.000000 | -1873.000000 | 28.817856 | 3808.000000 | 5726 |  | CORR | GENE | 07:36 | 07:53 | 07:54 | 1092 | 214 | 12.000000 | EXT | - |  | (c)
63668.784000 | 4.952000 | 4.826000 | -6.398000 | -6.524000 | 1373.000000 | 1387.000000 | 1428.000000 | 55.985844 | 4826.000000 | 5727 |  | CORR | GENE | 04:24 | 04:26 | 04:33 | 468 | 109 | 11.000000 | EXT | -. Аномалия находится на упругопластическом изгибе: R=702 D, максимальное растяжение на 6 час. |  | (c)
63673.337000 | 9.505000 | 8.903000 | -1.845000 | -2.447000 | 1348.000000 | 1378.000000 | 1490.000000 | 36.695723 | 1672.000000 | 5727 |  | CORR | GENE | 04:20 | 04:25 | 04:43 | 775 | 285 | 9.000000 | EXT | -. Аномалия находится на упругопластическом изгибе: R=476 D, максимальное растяжение на 5.7 час. |  | (c)
63675.147000 | 11.315000 | 11.222000 | -0.035000 | -0.128000 | 1089.000000 | 1637.000000 | 1416.000000 | 13.054359 | 29.000000 | 5727 |  | CORR | GENE | 03:38 | 05:06 | 04:31 | 99 | 653 | 11.000000 | EXT | -. Аномалия находится на упругопластическом изгибе: R=454 D, максимальное растяжение на 5.7 час. |  | (c)
63675.960000 | 0.778000 | 0.760000 | -10.467000 | -10.485000 | -1813.000000 | -1681.000000 | -1703.000000 | 33.692034 | 760.000000 | 5728 |  | CORR | СIGR | 04:25 | 04:46 | 04:42 | 40 | 220 | 10.000000 | EXT | -. Аномалия находится на упругопластическом изгибе: R=448 D, максимальное растяжение на 5.6 час. |  | (c)
63676.681000 | 1.499000 | 1.253000 | -9.746000 | -9.992000 | -2026.000000 | -2001.000000 | -1844.000000 | 16.477320 | 1253.000000 | 5728 |  | CORR | GENE | 03:50 | 03:54 | 04:20 | 923 | 365 | 10.000000 | EXT | -. Аномалия находится на упругопластическом изгибе: R=441 D, максимальное растяжение на 5.6 час. |  | (c)
63686.427000 | 0.000000 | -0.015000 | -11.320000 | -11.335000 | 991.000000 | 1415.000000 | 1649.000000 | 0.000000 |  | 5729 | Смещение кромок | GWAN |  | 03:02 | 04:10 | 04:48 | 0 | 1316 | 3.661000 | EXT | Смещение кромок. Вовнутрь. Величина смещения - 3.7 мм. Аномалия находится на упругопластическом изгибе: R=286 D, максимальное растяжение на 5.8 час. |  | (c)
63686.427000 | 0.000000 | -0.025000 | -11.320000 | -11.345000 | -2021.000000 | -1521.000000 | -1418.000000 | 65.538376 |  | 5729 | Смещение кромок | GWAN |  | 06:56 | 08:17 | 08:33 | 0 | 1205 | 4.425000 | EXT | Смещение кромок. Вовнутрь. Величина смещения - 4.4 мм. Аномалия находится на упругопластическом изгибе: R=286 D, максимальное растяжение на 5.8 час. |  | (c)
63686.427000 | 0.000000 | -0.040000 | -11.320000 | -11.360000 | -348.000000 | -43.000000 | 67.000000 | 28.092700 |  | 5729 | Смещение кромок | GWAN |  | 11:26 | 00:15 | 00:33 | 0 | 831 | 3.334000 | EXT | Смещение кромок. Наружу. Величина смещения - 3.3 мм. Аномалия находится на упругопластическом изгибе: R=286 D, максимальное растяжение на 5.8 час. |  | (c)
63689.658000 | 3.231000 | 1.399000 | -8.089000 | -9.921000 | 1365.000000 | 1529.000000 | 1520.000000 | 32.350703 | 1399.000000 | 5729 |  | CORR | GENE | 04:02 | 04:29 | 04:27 | 2032 | 310 | 11.000000 | EXT | -. Аномалия находится на упругопластическом изгибе: R=273 D, максимальное растяжение на 5.7 час. |  | (c)
63697.747000 | 0.000000 | -0.026000 | -11.200000 | -11.226000 | -423.000000 | -258.000000 | -279.000000 | 0.000000 |  | 5730 | Смещение кромок | GWAN |  | 09:01 | 09:28 | 09:24 | 0 | 288 | 3.131000 | EXT | Смещение кромок. Наружу. Величина смещения - 3.1 мм. Аномалия находится на упругопластическом изгибе: R=476 D, максимальное растяжение на 5.8 час. |  | (c)
63702.147000 | 4.400000 | 4.384000 | -6.800000 | -6.816000 | -1793.000000 | -1718.000000 | -1654.000000 | 35.304666 | 4384.000000 | 5730 |  | CORR | СIGR | 05:20 | 05:32 | 05:42 | 37 | 278 | 11.000000 | EXT | -. Аномалия находится на упругопластическом изгибе: R=914 D, максимальное растяжение на 6.7 час. |  | (c)
63708.947000 | 0.000000 | -0.022000 | -11.525000 | -11.547000 | 1212.000000 | 1533.000000 | 1445.000000 | 25.722120 |  | 5731 | Нарушение формы кольцевого шва | GWAN |  | 04:05 | 04:57 | 04:43 | 0 | 467 |  | EXT | Нарушение формы кольцевого шва |  | (c)
63708.947000 | 0.000000 | -0.030000 | -11.525000 | -11.555000 | 2146.000000 | -1643.000000 | -1894.000000 | 27.176996 |  | 5731 | Нарушение формы кольцевого шва | GWAN |  | 06:36 | 08:25 | 07:44 | 0 | 843 |  | EXT | Нарушение формы кольцевого шва |  | (c)
63708.947000 | 0.000000 | -0.034000 | -11.525000 | -11.559000 | -1288.000000 | -1198.000000 | -1157.000000 | 82.796276 |  | 5731 | Нарушение формы кольцевого шва | GWAN |  | 09:22 | 09:36 | 09:43 | 0 | 262 |  | EXT | Нарушение формы кольцевого шва |  | (c)
63720.472000 | 0.000000 | -0.020000 | -11.440000 | -11.460000 | -2192.000000 | -1928.000000 | -1864.000000 | 3.117426 |  | 5732 | Смещение кромок | GWAN |  | 05:55 | 06:37 | 06:48 | 0 | 656 | 3.926000 | EXT | Смещение кромок. Вовнутрь. Величина смещения - 3.9 мм. |  | (c)
63720.472000 | 0.000000 | -0.025000 | -11.440000 | -11.465000 | -1483.000000 | -1289.000000 | -1126.000000 | 33.205488 |  | 5732 | Смещение кромок | GWAN |  | 07:49 | 08:21 | 08:47 | 0 | 714 | 2.951000 | EXT | Смещение кромок. Вовнутрь. Величина смещения - 3 мм. |  | (c)
63720.472000 | 0.000000 | -0.028000 | -11.440000 | -11.468000 | -199.000000 | -116.000000 | -102.000000 | 0.000000 |  | 5732 | Нарушение формы кольцевого шва | GWAN |  | 11:16 | 11:30 | 11:32 | 0 | 194 |  | EXT | Нарушение формы кольцевого шва |  | (c)
63731.912000 | 0.000000 | -0.035000 | -11.605000 | -11.640000 | -2213.000000 | -2024.000000 | -2063.000000 | 13.490766 |  | 5733 | Смещение кромок | GWAN |  | 08:16 | 08:46 | 08:40 | 0 | 299 | 2.771000 | EXT | Смещение кромок. Наружу. Величина смещения - 2.8 мм. |  | (c)
63731.912000 | 0.000000 | -0.029000 | -11.605000 | -11.634000 | -1758.000000 | -1571.000000 | -1563.000000 | 53.871686 |  | 5733 | Нарушение формы кольцевого шва | GWAN |  | 09:29 | 09:59 | 10:01 | 0 | 390 |  | EXT | Нарушение формы кольцевого шва |  | (c)
63743.517000 | 0.000000 | -0.035000 | -11.325000 | -11.360000 | -438.000000 | -307.000000 | -335.000000 | 18.702772 |  | 5734 | Смещение кромок | GWAN |  | 00:12 | 00:33 | 00:29 | 0 | 206 | 2.330000 | EXT | Смещение кромок. Вовнутрь. Величина смещения - 2.3 мм. |  | (c)
63743.517000 | 0.000000 | -0.030000 | -11.325000 | -11.355000 | 500.000000 | 607.000000 | 663.000000 | 40.358007 |  | 5734 | Смещение кромок | GWAN |  | 02:44 | 03:01 | 03:10 | 0 | 325 | 3.728000 | EXT | Смещение кромок. Вовнутрь. Величина смещения - 3.7 мм. |  | (c)
63743.517000 | 0.000000 | -0.015000 | -11.325000 | -11.340000 | 965.000000 | 1108.000000 | 1222.000000 | 39.813774 |  | 5734 | Нарушение формы кольцевого шва | GWAN |  | 03:59 | 04:22 | 04:40 | 0 | 515 |  | EXT | Нарушение формы кольцевого шва |  | (c)
63743.517000 | 0.000000 | -0.015000 | -11.325000 | -11.340000 | 1522.000000 | 1737.000000 | 1912.000000 | 0.000000 |  | 5734 | Смещение кромок | GWAN |  | 05:29 | 06:03 | 06:32 | 0 | 778 | 3.502000 | EXT | Смещение кромок. Вовнутрь. Величина смещения - 3.5 мм. |  | (c)
63743.517000 | 0.000000 | -0.034000 | -11.325000 | -11.359000 | -2101.000000 | -1405.000000 | -1526.000000 | 56.816830 |  | 5734 | Смещение кромок | GWAN |  | 07:44 | 09:36 | 09:17 | 0 | 1149 | 2.341961 | EXT | Смещение кромок. Вовнутрь. Величина смещения - 2.3 мм. |  | (c)
63754.842000 | 0.000000 | -0.039000 | -10.125000 | -10.164000 | -1586.000000 | -1483.000000 | -1496.000000 | 59.315291 |  | 5735 | Нарушение формы кольцевого шва | GWAN |  | 08:06 | 08:23 | 08:21 | 0 | 180 |  | EXT | Нарушение формы кольцевого шва |  | (c)
63754.842000 | 0.000000 | -0.027000 | -10.125000 | -10.152000 | -329.000000 | 1038.000000 | 1135.000000 | 0.000000 |  | 5735 | Нарушение формы кольцевого шва | GWAN |  | 11:29 | 03:10 | 03:26 | 0 | 2927 |  | EXT | Нарушение формы кольцевого шва |  | (c)
63757.881000 | 3.039000 | 2.713000 | -7.086000 | -7.412000 | 1455.000000 | 1614.000000 | 1623.000000 | 21.815917 | 2713.000000 | 5735 |  | DENT |  | 04:17 | 04:43 | 04:44 | 460 | 337 | 0.281690 |  | - |  | (c)
63764.967000 | 0.000000 | -0.035000 | -11.560000 | -11.595000 | 472.000000 | 582.000000 | 601.000000 | 38.091026 |  | 5736 | Смещение кромок | GWAN |  | 01:28 | 01:46 | 01:49 | 0 | 258 | 3.939000 | EXT | Смещение кромок. Наружу. Величина смещения - 3.9 мм. |  | (c)
63764.967000 | 0.000000 | -0.033000 | -11.560000 | -11.593000 | 854.000000 | 962.000000 | 948.000000 | 68.955718 |  | 5736 | Нарушение формы кольцевого шва | GWAN |  | 02:30 | 02:47 | 02:45 | 0 | 188 |  | EXT | Нарушение формы кольцевого шва |  | (c)
63764.967000 | 0.000000 | -0.015000 | -11.560000 | -11.575000 | 1119.000000 | 1986.000000 | 1647.000000 | 0.000000 |  | 5736 | Смещение кромок | GWAN |  | 03:12 | 05:32 | 04:38 | 0 | 1057 | 3.554219 | EXT | Смещение кромок. Наружу. Величина смещения - 3.6 мм. |  | (c)
63764.967000 | 0.000000 | -0.010000 | -11.560000 | -11.570000 | -1953.000000 | -1921.000000 | -1920.000000 | 25.084948 |  | 5736 | Смещение кромок | GWAN |  | 06:57 | 07:02 | 07:02 | 0 | 67 | 2.597000 | EXT | Смещение кромок. Наружу. Величина смещения - 2.6 мм. |  | (c)
63764.967000 | 0.000000 | -0.025000 | -11.560000 | -11.585000 | -1735.000000 | -1573.000000 | -1621.000000 | 49.223840 |  | 5736 | Смещение кромок | GWAN |  | 07:32 | 07:58 | 07:50 | 0 | 229 | 2.605000 | EXT | Смещение кромок. Наружу. Величина смещения - 2.6 мм. |  | (c)
63764.967000 | 0.000000 | -0.037000 | -11.560000 | -11.597000 | -740.000000 | -504.000000 | -574.000000 | 32.913921 |  | 5736 | Нарушение формы кольцевого шва | GWAN |  | 10:12 | 10:50 | 10:39 | 0 | 332 |  | EXT | Нарушение формы кольцевого шва |  | (c)
63776.527000 | 0.000000 | -0.020000 | -11.460000 | -11.480000 | -1945.000000 | -1672.000000 | -1646.000000 | 47.197772 |  | 5737 | Смещение кромок | GWAN |  | 06:47 | 07:31 | 07:36 | 0 | 598 | 2.717000 | EXT | Смещение кромок. Наружу. Величина смещения - 2.7 мм. |  | (c)
63787.987000 | 0.000000 | -0.030000 | -11.505000 | -11.535000 | 1573.000000 | 1718.000000 | 1687.000000 | 34.748832 |  | 5738 | Смещение кромок | GWAN |  | 01:50 | 02:13 | 02:08 | 0 | 227 | 2.580000 | EXT | Смещение кромок. Наружу. Величина смещения - 2.6 мм. |  | (c)
63787.987000 | 0.000000 | -0.025000 | -11.505000 | -11.530000 | 2151.000000 | -2168.000000 | -2154.000000 | 0.000000 |  | 5738 | Смещение кромок | GWAN |  | 03:23 | 03:46 | 03:48 | 0 | 311 | 2.652000 | EXT | Смещение кромок. Наружу. Величина смещения - 2.7 мм. |  | (c)
63787.987000 | 0.000000 | -0.005000 | -11.505000 | -11.510000 | -1529.000000 | -1421.000000 | -1352.000000 | 56.634516 |  | 5738 | Смещение кромок | GWAN |  | 05:29 | 05:46 | 05:58 | 0 | 354 | 3.223000 | EXT | Смещение кромок. Вовнутрь. Величина смещения - 3.2 мм. |  | (c)
63787.987000 | 0.000000 | -0.025000 | -11.505000 | -11.530000 | -666.000000 | -550.000000 | -545.000000 | 24.553588 |  | 5738 | Смещение кромок | GWAN |  | 07:48 | 08:07 | 08:08 | 0 | 241 | 2.483000 | EXT | Смещение кромок. Наружу. Величина смещения - 2.5 мм. |  | (c)
63799.492000 | 0.000000 | -0.030000 | -11.495000 | -11.525000 | -2046.000000 | -1567.000000 | -1758.000000 | 38.113016 |  | 5739 | Смещение кромок | GWAN |  | 08:16 | 09:34 | 09:03 | 0 | 575 | 2.634000 | EXT | Смещение кромок. Вовнутрь. Величина смещения - 2.6 мм. |  | (c)
63810.987000 | 0.000000 | -0.035000 | -11.140000 | -11.175000 | 1080.000000 | 1402.000000 | 1408.000000 | 39.875335 |  | 5740 | Смещение кромок | GWAN |  | 00:27 | 01:19 | 01:20 | 0 | 656 | 3.772000 | EXT | Смещение кромок. Вовнутрь. Величина смещения - 3.8 мм. |  | (c)
63810.987000 | 0.000000 | -0.029000 | -11.140000 | -11.169000 | -603.000000 | -402.000000 | -405.000000 | 0.640131 |  | 5740 | Нарушение формы кольцевого шва | GWAN |  | 07:56 | 08:28 | 08:28 | 0 | 397 |  | EXT | Нарушение формы кольцевого шва |  | (c)
63822.127000 | 0.000000 | -0.015000 | -11.400000 | -11.415000 | 1272.000000 | 1405.000000 | 1487.000000 | 25.352895 |  | 5741 | Смещение кромок | GWAN |  | 04:40 | 05:01 | 05:15 | 0 | 430 | 2.729000 | EXT | Смещение кромок. Вовнутрь. Величина смещения - 2.7 мм. |  | (c)
63822.127000 | 0.000000 | -0.015000 | -11.400000 | -11.415000 | 1989.000000 | -2167.000000 | -2180.000000 | 4.061240 |  | 5741 | Смещение кромок | GWAN |  | 06:36 | 07:25 | 07:23 | 0 | 584 | 2.701000 | EXT | Смещение кромок. Наружу. Величина смещения - 2.7 мм. |  | (c)
63822.127000 | 0.000000 | -0.025000 | -11.400000 | -11.425000 | -1752.000000 | -1470.000000 | -1537.000000 | 55.980766 |  | 5741 | Смещение кромок | GWAN |  | 08:32 | 09:17 | 09:07 | 0 | 430 | 3.406000 | EXT | Смещение кромок. Наружу. Величина смещения - 3.4 мм. |  | (c)
63822.127000 | 0.000000 | -0.030000 | -11.400000 | -11.430000 | -509.000000 | 203.000000 | -114.000000 | 22.699510 |  | 5741 | Смещение кромок | GWAN |  | 11:53 | 01:47 | 00:56 | 0 | 790 | 3.651000 | EXT | Смещение кромок. Наружу. Величина смещения - 3.7 мм. |  | (c)
63833.527000 | 0.000000 | -0.030000 | -11.355000 | -11.385000 | 880.000000 | 1292.000000 | 1198.000000 | 57.686706 |  | 5742 | Смещение кромок | GWAN |  | 02:10 | 03:16 | 03:01 | 0 | 636 | 2.872000 | EXT | Смещение кромок. Вовнутрь. Величина смещения - 2.9 мм. |  | (c)
63833.527000 | 0.000000 | -0.020000 | -11.355000 | -11.375000 | 1911.000000 | 2088.000000 | 2169.000000 | 0.000000 |  | 5742 | Смещение кромок | GWAN |  | 04:56 | 05:25 | 05:38 | 0 | 517 | 2.913000 | EXT | Смещение кромок. Вовнутрь. Величина смещения - 2.9 мм. |  | (c)
63833.527000 | 0.000000 | -0.025000 | -11.355000 | -11.380000 | -1333.000000 | -1159.000000 | -1149.000000 | 62.960140 |  | 5742 | Смещение кромок | GWAN |  | 08:13 | 08:41 | 08:42 | 0 | 369 | 2.285000 | EXT | Смещение кромок. Вовнутрь. Величина смещения - 2.3 мм. |  | (c)
63851.053000 | 6.171000 | 6.035000 | -5.259000 | -5.395000 | -14.000000 | 32.000000 | 13.000000 | 0.000000 | 5181.000000 | 5743 |  | LWAN |  | 01:25 | 01:33 | 01:30 | 214 | 54 | 11.000000 | EXT | -. Эквивалент потери металла 11%. |  | (c)
63856.312000 | 0.000000 | -0.030000 | -11.330000 | -11.360000 | 2032.000000 | 2209.000000 | -2184.000000 | 1939.000000 |  | 5744 | Смещение кромок | GWAN |  | 02:26 | 02:55 | 03:06 | 0 | 491 | 3.362000 | EXT | Смещение кромок. Вовнутрь. Аномалия находится на отводе. Величина смещения - 3.4 мм. |  | (c)
63856.312000 | 0.000000 | -0.025000 | -11.330000 | -11.355000 | -1181.000000 | 19.000000 | -547.000000 | 0.000000 |  | 5744 | Смещение кромок | GWAN |  | 05:48 | 09:01 | 07:30 | 0 | 1266 | 2.890000 | EXT | Смещение кромок. Вовнутрь. Аномалия находится на отводе. Величина смещения - 2.9 мм. |  | (c)
63867.642000 | 0.000000 | -0.025000 | -11.530000 | -11.555000 | 1336.000000 | 1606.000000 | 1708.000000 | 12.161812 |  | 5745 | Смещение кромок | GWAN |  | 02:42 | 03:25 | 03:42 | 0 | 744 | 3.493000 | EXT | Смещение кромок. Наружу. Аномалия находится на отводе. Величина смещения - 3.5 мм. |  | (c)
63867.642000 | 0.000000 | -0.015000 | -11.530000 | -11.545000 | 2222.000000 | -1917.000000 | -1824.000000 | 0.000000 |  | 5745 | Смещение кромок | GWAN |  | 05:05 | 05:57 | 06:12 | 0 | 831 | 3.324000 | EXT | Смещение кромок. Вовнутрь. Аномалия находится на отводе. Величина смещения - 3.3 мм. |  | (c)
63867.642000 | 0.000000 | -0.020000 | -11.530000 | -11.550000 | -1333.000000 | -1205.000000 | -1234.000000 | 72.441596 |  | 5745 | Смещение кромок | GWAN |  | 07:31 | 07:52 | 07:47 | 0 | 197 | 2.682000 | EXT | Смещение кромок. Наружу. Аномалия находится на отводе. Величина смещения - 2.7 мм. |  | (c)
63867.642000 | 0.000000 | -0.045000 | -11.530000 | -11.575000 | -743.000000 | 421.000000 | 257.000000 | 20.778568 |  | 5745 | Смещение кромок | GWAN |  | 09:06 | 00:14 | 11:48 | 0 | 2001 | 6.624000 | EXT | Смещение кромок. Наружу. Аномалия находится на отводе. Величина смещения - 6.6 мм. |  | (c)
63879.172000 | 0.000000 | -0.035000 | -11.465000 | -11.500000 | 376.000000 | 674.000000 | 615.000000 | 30.303611 |  | 5746 | Смещение кромок | GWAN |  | 01:38 | 02:26 | 02:16 | 0 | 479 | 3.750000 | EXT | Смещение кромок. Наружу. Величина смещения - 3.8 мм. |  | (c)
63879.172000 | 0.000000 | -0.030000 | -11.465000 | -11.495000 | 933.000000 | 1087.000000 | 1074.000000 | 70.594868 |  | 5746 | Смещение кромок | GWAN |  | 03:08 | 03:33 | 03:30 | 0 | 282 | 2.813000 | EXT | Смещение кромок. Вовнутрь. Величина смещения - 2.8 мм. |  | (c)
63879.172000 | 0.000000 | -0.022000 | -11.465000 | -11.487000 | 1408.000000 | 1691.000000 | 1605.000000 | 18.729326 |  | 5746 | Нарушение формы кольцевого шва | GWAN |  | 04:24 | 05:10 | 04:56 | 0 | 393 |  | EXT | Нарушение формы кольцевого шва |  | (c)
63879.172000 | 0.000000 | -0.010000 | -11.465000 | -11.475000 | 2106.000000 | 2208.000000 | -2218.000000 | 0.998072 |  | 5746 | Смещение кромок | GWAN |  | 06:17 | 06:33 | 06:39 | 0 | 273 | 2.515000 | EXT | Смещение кромок. Вовнутрь. Величина смещения - 2.5 мм. |  | (c)
63879.172000 | 0.000000 | -0.020000 | -11.465000 | -11.485000 | -1358.000000 | -1056.000000 | -1174.000000 | 79.857450 |  | 5746 | Смещение кромок | GWAN |  | 08:58 | 09:47 | 09:28 | 0 | 369 | 2.543000 | EXT | Смещение кромок. Вовнутрь. Величина смещения - 2.5 мм. |  | (c)
63886.848000 | 7.676000 | 7.598000 | -3.789000 | -3.867000 | 866.000000 | 932.000000 | 914.000000 | 69.857993 | 3732.000000 | 5746 |  | DENT |  | 02:57 | 03:08 | 03:05 | 135 | 98 | 0.422535 |  | - |  | (c)
63890.637000 | 0.000000 | -0.035000 | -11.470000 | -11.505000 | -340.000000 | 107.000000 | 27.000000 | 0.000000 |  | 5747 | Смещение кромок | GWAN |  | 00:28 | 01:40 | 01:27 | 0 | 735 | 3.005000 | EXT | Смещение кромок. Вовнутрь. Величина смещения - 3 мм. |  | (c)
63890.637000 | 0.000000 | -0.036000 | -11.470000 | -11.506000 | 431.000000 | 543.000000 | 664.000000 | 34.789714 |  | 5747 | Нарушение формы кольцевого шва | GWAN |  | 02:33 | 02:51 | 03:10 | 0 | 466 |  | EXT | Нарушение формы кольцевого шва |  | (c)
63890.637000 | 0.000000 | -0.035000 | -11.470000 | -11.505000 | -1174.000000 | -735.000000 | -792.000000 | 33.090243 |  | 5747 | Смещение кромок | GWAN |  | 10:14 | 11:24 | 11:15 | 0 | 764 | 4.033000 | EXT | Смещение кромок. Вовнутрь. Величина смещения - 4 мм. |  | (c)
63913.742000 | 0.000000 | -0.031000 | -10.925000 | -10.956000 | -916.000000 | -795.000000 | -749.000000 | 582.000000 |  | 5749 | Нарушение формы кольцевого шва | GWAN |  | 01:58 | 02:18 | 02:25 | 0 | 334 |  | EXT | Нарушение формы кольцевого шва |  | (c)
63913.742000 | 0.000000 | -0.027000 | -10.925000 | -10.952000 | -321.000000 | -259.000000 | -80.000000 | 0.000000 |  | 5749 | Смещение кромок | GWAN |  | 03:34 | 03:45 | 04:13 | 0 | 482 | 2.971686 | EXT | Смещение кромок. Наружу. Величина смещения - 3 мм. |  | (c)
63924.667000 | 0.000000 | -0.030000 | -11.625000 | -11.655000 | -238.000000 | 246.000000 | 120.000000 | 0.000000 |  | 5750 | Смещение кромок | GWAN |  | 03:08 | 04:26 | 04:05 | 0 | 717 | 2.959000 | EXT | Смещение кромок. Наружу. Величина смещения - 3 мм. |  | (c)
63936.292000 | 0.000000 | -0.025000 | -11.440000 | -11.465000 | 1738.000000 | -2009.000000 | -1836.000000 | 0.000000 |  | 5751 | Смещение кромок | GWAN |  | 01:52 | 03:47 | 04:15 | 0 | 1775 | 2.958000 | EXT | Смещение кромок. Вовнутрь. Аномалия находится на отводе. Величина смещения - 3 мм. |  | (c)
63936.292000 | 0.000000 | -0.036000 | -11.440000 | -11.476000 | -174.000000 | 559.000000 | 472.000000 | 38.111927 |  | 5751 | Смещение кромок | GWAN |  | 08:44 | 10:42 | 10:28 | 0 | 1292 | 3.142700 | EXT | Смещение кромок. Наружу. Аномалия находится на отводе. Величина смещения - 3.1 мм. |  | (c)
63959.162000 | 0.000000 | -0.035000 | -11.245000 | -11.280000 | -1786.000000 | -1630.000000 | -1526.000000 | 1266.000000 |  | 5753 | Смещение кромок | GWAN |  | 01:49 | 02:14 | 02:31 | 0 | 520 | 2.808000 | EXT | Смещение кромок. Вовнутрь. Величина смещения - 2.8 мм. |  | (c)
63959.162000 | 0.000000 | -0.019000 | -11.245000 | -11.264000 | -121.000000 | 16.000000 | 16.000000 | 0.000000 |  | 5753 | Нарушение формы кольцевого шва | GWAN |  | 06:17 | 06:40 | 06:40 | 0 | 274 |  | EXT | Нарушение формы кольцевого шва |  | (c)
63981.582000 | 0.000000 | -0.005000 | -10.930000 | -10.935000 | -2190.000000 | -1816.000000 | -1883.000000 | 3.231973 |  | 5755 | Смещение кромок | GWAN |  | 05:10 | 06:10 | 05:59 | 0 | 616 | 3.006000 | EXT | Смещение кромок. Вовнутрь. Величина смещения - 3 мм. |  | (c)
63981.582000 | 0.000000 | -0.025000 | -10.930000 | -10.955000 | -735.000000 | -480.000000 | -559.000000 | 16.777621 |  | 5755 | Смещение кромок | GWAN |  | 09:05 | 09:46 | 09:33 | 0 | 351 | 3.848000 | EXT | Смещение кромок. Вовнутрь. Величина смещения - 3.8 мм. |  | (c)
63992.512000 | 0.000000 | -0.044000 | -11.710000 | -11.754000 | 475.000000 | 604.000000 | 579.000000 | 46.689805 |  | 5756 | Нарушение формы кольцевого шва | GWAN |  | 00:43 | 01:04 | 01:00 | 0 | 206 |  | EXT | Нарушение формы кольцевого шва |  | (c)
63992.512000 | 0.000000 | -0.025000 | -11.710000 | -11.735000 | 1439.000000 | 1645.000000 | 1648.000000 | 30.137303 |  | 5756 | Смещение кромок | GWAN |  | 03:19 | 03:52 | 03:53 | 0 | 418 | 2.518000 | EXT | Смещение кромок. Наружу. Величина смещения - 2.5 мм. |  | (c)
63992.512000 | 0.000000 | -0.020000 | -11.710000 | -11.730000 | -1204.000000 | -943.000000 | -787.000000 | 0.000000 |  | 5756 | Смещение кромок | GWAN |  | 08:12 | 08:54 | 09:20 | 0 | 834 | 3.796000 | EXT | Смещение кромок. Вовнутрь. Величина смещения - 3.8 мм. |  | (c)
64004.222000 | 0.000000 | -0.031000 | -11.550000 | -11.581000 | 697.000000 | 938.000000 | 867.000000 | 56.251205 |  | 5757 | Нарушение формы кольцевого шва | GWAN |  | 03:51 | 04:30 | 04:18 | 0 | 341 |  | EXT | Нарушение формы кольцевого шва |  | (c)
64004.222000 | 0.000000 | -0.035000 | -11.550000 | -11.585000 | 1312.000000 | 1756.000000 | 1765.000000 | 0.000000 |  | 5757 | Смещение кромок | GWAN |  | 05:30 | 06:42 | 06:43 | 0 | 906 | 3.495000 | EXT | Смещение кромок. Наружу. Величина смещения - 3.5 мм. |  | (c)
64004.222000 | 0.000000 | -0.035000 | -11.550000 | -11.585000 | -2086.000000 | -1932.000000 | -1916.000000 | 25.395081 |  | 5757 | Смещение кромок | GWAN |  | 08:22 | 08:46 | 08:49 | 0 | 340 | 3.314000 | EXT | Смещение кромок. Наружу. Величина смещения - 3.3 мм. |  | (c)
64027.337000 | 0.000000 | -0.030000 | -10.810000 | -10.840000 | -407.000000 | -262.000000 | -225.000000 | 3.522319 |  | 5759 | Смещение кромок | GWAN |  | 01:19 | 01:42 | 01:48 | 0 | 363 | 4.255000 | EXT | Смещение кромок. Вовнутрь. Величина смещения - 4.3 мм. |  | (c)
64027.337000 | 0.000000 | -0.010000 | -10.810000 | -10.820000 | 1919.000000 | 2018.000000 | 2036.000000 | 0.000000 |  | 5759 | Смещение кромок | GWAN |  | 07:34 | 07:50 | 07:53 | 0 | 232 | 2.615000 | EXT | Смещение кромок. Вовнутрь. Величина смещения - 2.6 мм. |  | (c)
64036.447000 | 9.110000 | 8.820000 | -1.700000 | -1.990000 | 1990.000000 | 2033.000000 | 2016.000000 | 12.949710 | 1593.000000 | 5759 |  | CORR | GENE | 07:46 | 07:53 | 07:50 | 397 | 54 | 11.000000 | EXT | - |  | (c)
64038.147000 | 0.000000 | -0.060000 | -11.315000 | -11.375000 | -283.000000 | -205.000000 | -184.000000 | 6.874460 |  | 5760 | Смещение кромок | GWAN |  | 01:51 | 02:03 | 02:07 | 0 | 197 | 2.740000 | EXT | Смещение кромок. Наружу. Величина смещения - 2.7 мм. |  | (c)
64038.147000 | 0.000000 | -0.045000 | -11.315000 | -11.360000 | -1837.000000 | -1695.000000 | -1686.000000 | 43.975900 |  | 5760 | Смещение кромок | GWAN |  | 09:40 | 10:03 | 10:04 | 0 | 302 | 2.946000 | EXT | Смещение кромок. Вовнутрь. Величина смещения - 2.9 мм. |  | (c)
64039.891000 | 1.744000 | 1.658000 | -9.571000 | -9.657000 | 633.000000 | 655.000000 | 658.000000 | 51.069539 | 1658.000000 | 5760 |  | CORR | GENE | 04:18 | 04:22 | 04:22 | 242 | 50 | 8.000000 | EXT | - |  | (c)
64041.556000 | 3.409000 | 3.406000 | -7.906000 | -7.909000 | 572.000000 | 685.000000 | 678.000000 | 46.120403 | 3406.000000 | 5760 |  | CORR | СIGR | 04:09 | 04:27 | 04:26 | 37 | 212 | 10.000000 | EXT | - |  | (c)
64094.947000 | 0.000000 | -0.020000 | -10.940000 | -10.960000 | 210.000000 | 311.000000 | 326.000000 | 210.000000 |  | 5765 | Смещение кромок | GWAN |  | 08:11 | 08:28 | 08:30 | 0 | 232 | 2.802000 | EXT | Смещение кромок. Наружу. Величина смещения - 2.8 мм. |  | (c)
64139.747000 | 0.000000 | -0.040000 | -11.630000 | -11.670000 | -1576.000000 | -1135.000000 | -1105.000000 | 635.000000 |  | 5769 | Смещение кромок | GWAN |  | 07:38 | 08:50 | 08:54 | 0 | 941 | 3.624000 | EXT | Смещение кромок. Наружу. Величина смещения - 3.6 мм. |  | (c)
64148.527000 | 8.780000 | 8.724000 | -2.850000 | -2.906000 | -1175.000000 | -1063.000000 | -1103.000000 | 1031.000000 | 2795.000000 | 5769 |  | DENT |  | 08:43 | 09:01 | 08:55 | 111 | 144 | 0.140845 |  | - |  | (c)
64149.561000 | 9.814000 | 9.736000 | -1.816000 | -1.894000 | -1216.000000 | -1051.000000 | -1117.000000 | 1018.000000 | 1613.000000 | 5769 |  | ARTD | GENE | 08:37 | 09:03 | 08:53 | 281 | 198 | 14.080246 | EXT | -. Эквивалент потери металла 14%. |  | (c)
64151.272000 | 11.525000 | 11.504000 | -0.105000 | -0.126000 | 941.000000 | 1298.000000 | 1188.000000 | 941.000000 | 85.000000 | 5769 |  | CORR | СIGR | 02:25 | 03:22 | 03:05 | 41 | 494 | 10.000000 | EXT | - |  | (c)
64151.377000 | 0.000000 | -0.025000 | -11.085000 | -11.110000 | 838.000000 | 1320.000000 | 1280.000000 | 838.000000 |  | 5770 | Смещение кромок | GWAN |  | 03:12 | 04:29 | 04:23 | 0 | 886 | 3.759000 | EXT | Смещение кромок. Вовнутрь. Величина смещения - 3.8 мм. |  | (c)
64151.377000 | 0.000000 | -0.020000 | -11.085000 | -11.105000 | 1773.000000 | 1886.000000 | 1964.000000 | 1773.000000 |  | 5770 | Смещение кромок | GWAN |  | 05:43 | 06:01 | 06:13 | 0 | 383 | 4.173000 | EXT | Смещение кромок. Наружу. Величина смещения - 4.2 мм. |  | (c)
64151.377000 | 0.000000 | -0.025000 | -11.085000 | -11.110000 | -2157.000000 | -1892.000000 | -1733.000000 | 1309.000000 |  | 5770 | Смещение кромок | GWAN |  | 07:08 | 07:51 | 08:17 | 0 | 848 | 3.364000 | EXT | Смещение кромок. Вовнутрь. Величина смещения - 3.4 мм. |  | (c)
64151.377000 | 0.000000 | -0.055000 | -11.085000 | -11.140000 | -400.000000 | -118.000000 | 129.000000 | 400.000000 |  | 5770 | Смещение кромок | GWAN |  | 11:52 | 00:37 | 01:17 | 0 | 1057 | 4.728000 | EXT | Смещение кромок. Наружу. Величина смещения - 4.7 мм. |  | (c)
64162.462000 | 0.000000 | -0.025000 | -11.625000 | -11.650000 | -1987.000000 | -1304.000000 | -1566.000000 | 1144.000000 |  | 5771 | Смещение кромок | GWAN |  | 03:48 | 05:38 | 04:56 | 0 | 842 | 3.068000 | EXT | Смещение кромок. Наружу. Величина смещения - 3.1 мм. |  | (c)
64174.087000 | 0.000000 | -0.025000 | -11.410000 | -11.435000 | 278.000000 | 408.000000 | 394.000000 | 278.000000 |  | 5772 | Смещение кромок | GWAN |  | 06:17 | 06:38 | 06:35 | 0 | 232 | 3.944000 | EXT | Смещение кромок. Наружу. Величина смещения - 3.9 мм. |  | (c)
64174.087000 | 0.000000 | -0.035000 | -11.410000 | -11.445000 | 609.000000 | 768.000000 | 742.000000 | 609.000000 |  | 5772 | Смещение кромок | GWAN |  | 07:10 | 07:36 | 07:32 | 0 | 267 | 3.991000 | EXT | Смещение кромок. Наружу. Величина смещения - 4 мм. |  | (c)
64209.137000 | 0.500000 | 0.481000 | -10.570000 | -10.589000 | -1098.000000 | -1035.000000 | -1017.000000 | 936.000000 | 481.000000 | 5775 |  | CORR | СIGR | 03:19 | 03:30 | 03:33 | 30 | 162 | 12.000000 | EXT | - |  | (c)
64254.121000 | 11.454000 | 11.427000 | -0.131000 | -0.158000 | 974.000000 | 1425.000000 | 1278.000000 | 974.000000 | 86.000000 | 5778 |  | CORR | GENE | 00:58 | 02:11 | 01:47 | 72 | 608 | 11.000000 | EXT | - |  | (c)
64254.252000 | 0.000000 | -0.015000 | -10.660000 | -10.675000 | 896.000000 | 1293.000000 | 1244.000000 | 896.000000 |  | 5779 | Смещение кромок | GWAN |  | 04:25 | 05:30 | 05:22 | 0 | 697 | 2.870000 | EXT | Смещение кромок. Вовнутрь. Величина смещения - 2.9 мм. |  | (c)
64254.252000 | 0.000000 | -0.025000 | -10.660000 | -10.685000 | 1791.000000 | 2043.000000 | 2212.000000 | 1791.000000 |  | 5779 | Смещение кромок | GWAN |  | 06:50 | 07:31 | 07:58 | 0 | 842 | 3.566000 | EXT | Смещение кромок. Вовнутрь. Величина смещения - 3.6 мм. |  | (c)
64254.252000 | 0.000000 | -0.020000 | -10.660000 | -10.680000 | -1569.000000 | 257.000000 | -362.000000 | 845.000000 |  | 5779 | Нарушение формы кольцевого шва | GWAN |  | 09:48 | 02:42 | 01:02 | 0 | 2415 |  | EXT | Нарушение формы кольцевого шва |  | (c)
64344.712000 | 0.000000 | -0.035000 | -11.240000 | -11.275000 | 1876.000000 | -2158.000000 | -1697.000000 | 808.000000 |  | 5787 | Нарушение формы кольцевого шва | GWAN |  | 11:58 | 01:07 | 02:22 | 0 | 1777 |  | EXT | Нарушение формы кольцевого шва |  | (c)
64378.577000 | 0.000000 | -0.034000 | -11.280000 | -11.314000 | -505.000000 | 89.000000 | -23.000000 | 0.000000 |  | 5790 | Смещение кромок | GWAN |  | 10:31 | 00:07 | 11:49 | 0 | 965 | 3.247567 | EXT | Смещение кромок. Наружу. Величина смещения - 3.2 мм. |  | (c)
64401.467000 | 0.000000 | -0.026000 | -11.610000 | -11.636000 | -578.000000 | 13.000000 | -54.000000 | 0.000000 |  | 5792 | Смещение кромок | GWAN |  | 07:31 | 09:06 | 08:56 | 0 | 1048 | 3.675123 | EXT | Смещение кромок. Наружу. Величина смещения - 3.7 мм. |  | (c)
64401.467000 | 0.000000 | -0.028000 | -11.610000 | -11.638000 | 493.000000 | 1329.000000 | 1423.000000 | 493.000000 |  | 5792 | Нарушение формы кольцевого шва | GWAN |  | 10:24 | 00:39 | 00:54 | 0 | 1861 |  | EXT | Нарушение формы кольцевого шва |  | (c)
64431.285000 | 6.588000 | 6.575000 | -4.667000 | -4.680000 | -1639.000000 | -1570.000000 | -1563.000000 | 53.895484 | 4643.000000 | 5794 |  | CORR | СIGR | 09:17 | 09:28 | 09:29 | 37 | 153 | 10.000000 | EXT | - |  | (c)
64431.376000 | 6.679000 | 6.678000 | -4.576000 | -4.577000 | -1639.000000 | -1569.000000 | -1559.000000 | 54.218277 | 4546.000000 | 5794 |  | CORR | СIGR | 09:17 | 09:28 | 09:30 | 31 | 161 | 11.000000 | EXT | - |  | (c)
64436.707000 | 0.755000 | 0.560000 | -10.870000 | -11.065000 | -1472.000000 | -1448.000000 | -1424.000000 | 61.220714 | 560.000000 | 5795 |  | CORR | GENE | 07:27 | 07:31 | 07:34 | 280 | 95 | 11.000000 | EXT | - |  | (c)
64438.859000 | 2.907000 | 2.819000 | -8.718000 | -8.806000 | -1342.000000 | -1139.000000 | -1224.000000 | 71.711491 | 2819.000000 | 5795 |  | CORR | GENE | 07:48 | 08:20 | 08:07 | 622 | 235 | 10.000000 | EXT | - |  | (c)
64447.577000 | 0.000000 | -0.015000 | -11.340000 | -11.355000 | 2136.000000 | -1924.000000 | -1823.000000 | 1320.000000 |  | 5796 | Смещение кромок | GWAN |  | 02:47 | 03:52 | 04:08 | 0 | 1005 | 3.255000 | EXT | Смещение кромок. Наружу. Величина смещения - 3.3 мм. |  | (c)
64447.577000 | 0.000000 | -0.010000 | -11.340000 | -11.350000 | -1257.000000 | -1126.000000 | -1117.000000 | 978.000000 |  | 5796 | Смещение кромок | GWAN |  | 05:39 | 06:01 | 06:02 | 0 | 279 | 2.353000 | EXT | Смещение кромок. Наружу. Величина смещения - 2.4 мм. |  | (c)
64447.577000 | 0.000000 | -0.035000 | -11.340000 | -11.375000 | -89.000000 | 213.000000 | 123.000000 | 0.000000 |  | 5796 | Смещение кромок | GWAN |  | 08:48 | 09:37 | 09:22 | 0 | 424 | 2.429000 | EXT | Смещение кромок. Наружу. Величина смещения - 2.4 мм. |  | (c)
64458.917000 | 0.000000 | -0.020000 | -11.460000 | -11.480000 | -2064.000000 | -1463.000000 | -1716.000000 | 41.556615 |  | 5797 | Смещение кромок | GWAN |  | 07:26 | 09:03 | 08:22 | 0 | 697 | 3.103000 | EXT | Смещение кромок. Вовнутрь. Величина смещения - 3.1 мм. |  | (c)
64464.340000 | 5.423000 | 5.317000 | -6.037000 | -6.143000 | 1140.000000 | 1427.000000 | 1570.000000 | 0.000000 | 5317.000000 | 5797 |  | CORR | GENE | 04:03 | 04:49 | 05:12 | 218 | 861 | 19.000000 | EXT | - |  | (c)
64464.594000 | 5.677000 | 5.664000 | -5.783000 | -5.796000 | 1428.000000 | 1624.000000 | 1575.000000 | 29.200642 | 5664.000000 | 5797 |  | CORR | GENE | 04:49 | 05:21 | 05:13 | 51 | 294 | 10.000000 | EXT | - |  | (c)
64478.333000 | 7.956000 | 7.909000 | -3.514000 | -3.561000 | 1548.000000 | 1573.000000 | 1566.000000 | 52.211518 | 3420.000000 | 5798 |  | CORR | AXGR | 03:28 | 03:32 | 03:31 | 141 | 35 | 9.000000 | EXT | - |  | (c)
64480.875000 | 10.498000 | 9.922000 | -0.972000 | -1.548000 | -1435.000000 | -1292.000000 | -1283.000000 | 64.193292 | 419.000000 | 5798 |  | CORR | GENE | 07:27 | 07:50 | 07:51 | 1129 | 305 | 9.000000 | EXT | - |  | (c)
64481.847000 | 0.000000 | -0.025000 | -11.245000 | -11.270000 | 1510.000000 | 1704.000000 | 1732.000000 | 22.323916 |  | 5799 | Смещение кромок | GWAN |  | 02:10 | 02:41 | 02:46 | 0 | 444 | 2.626000 | EXT | Смещение кромок. Наружу. Величина смещения - 2.6 мм. |  | (c)
64481.847000 | 0.000000 | -0.023000 | -11.245000 | -11.268000 | -1743.000000 | -1653.000000 | -1584.000000 | 39.337651 |  | 5799 | Нарушение формы кольцевого шва | GWAN |  | 05:25 | 05:39 | 05:50 | 0 | 317 |  | EXT | Нарушение формы кольцевого шва |  | (c)
64481.847000 | 0.000000 | -0.033000 | -11.245000 | -11.278000 | -1290.000000 | -1181.000000 | -1099.000000 | 57.734970 |  | 5799 | Нарушение формы кольцевого шва | GWAN |  | 06:38 | 06:56 | 07:09 | 0 | 383 |  | EXT | Нарушение формы кольцевого шва |  | (c)
64481.847000 | 0.000000 | -0.030000 | -11.245000 | -11.275000 | -669.000000 | -544.000000 | -465.000000 | 4.743927 |  | 5799 | Смещение кромок | GWAN |  | 08:18 | 08:38 | 08:51 | 0 | 407 | 2.605000 | EXT | Смещение кромок. Наружу. Величина смещения - 2.6 мм. |  | (c)
64482.465000 | 0.618000 | 0.446000 | -10.627000 | -10.799000 | -466.000000 | -444.000000 | -442.000000 | 31.640428 | 446.000000 | 5799 |  | CORR | GENE | 08:51 | 08:54 | 08:55 | 334 | 50 | 11.000000 | EXT | - |  | (c)
64502.352000 | 9.260000 | 8.878000 | -1.475000 | -1.857000 | -745.000000 | -593.000000 | -647.000000 | 36.409126 | 1125.000000 | 5800 |  | CORR | GENE | 08:07 | 08:32 | 08:23 | 732 | 196 | 9.000000 | EXT | - |  | (c)
64512.419000 | 8.592000 | 6.929000 | -2.898000 | -4.561000 | 1109.000000 | 1420.000000 | 1284.000000 | 48.208296 | 2716.000000 | 5801 |  | CORR | GENE | 04:26 | 05:17 | 04:55 | 1845 | 350 | 11.000000 | EXT | - |  | (c)
64512.904000 | 9.077000 | 8.924000 | -2.413000 | -2.566000 | 1364.000000 | 1565.000000 | 1556.000000 | 23.469831 | 2384.000000 | 5801 |  | CORR | GENE | 05:08 | 05:40 | 05:39 | 182 | 384 | 10.000000 | EXT | - |  | (c)
64514.905000 | 11.078000 | 9.949000 | -0.412000 | -1.541000 | 797.000000 | 862.000000 | 849.000000 | 64.299216 | 266.000000 | 5801 |  | CORR | GENE | 03:36 | 03:47 | 03:45 | 1275 | 104 | 10.000000 | EXT | - |  | (c)
64515.645000 | 0.328000 | 0.234000 | -10.922000 | -11.016000 | 1464.000000 | 1477.000000 | 1491.000000 | 55.372223 | 234.000000 | 5802 |  | CORR | GENE | 04:40 | 04:42 | 04:45 | 219 | 54 | 10.000000 | EXT | - |  | (c)
64515.737000 | 0.420000 | 0.286000 | -10.830000 | -10.964000 | 1230.000000 | 1252.000000 | 1251.000000 | 75.556931 | 286.000000 | 5802 |  | CORR | AXGR | 04:03 | 04:06 | 04:06 | 223 | 43 | 9.000000 | EXT | - |  | (c)
64516.523000 | 1.206000 | 0.931000 | -10.044000 | -10.319000 | 1269.000000 | 1315.000000 | 1310.000000 | 67.608746 | 931.000000 | 5802 |  | CORR | GENE | 04:09 | 04:16 | 04:15 | 440 | 82 | 10.000000 | EXT | - |  | (c)
64517.412000 | 2.095000 | 1.380000 | -9.155000 | -9.870000 | 1131.000000 | 1229.000000 | 1182.000000 | 76.242499 | 1380.000000 | 5802 |  | CORR | GENE | 03:46 | 04:02 | 03:55 | 754 | 103 | 9.000000 | EXT | - |  | (c)
64522.972000 | 7.655000 | 7.640000 | -3.595000 | -3.610000 | 1439.000000 | 1525.000000 | 1525.000000 | 43.023859 | 3574.000000 | 5802 |  | CORR | СIGR | 04:36 | 04:50 | 04:50 | 36 | 172 | 11.000000 | EXT | - |  | (c)
64559.642000 | 0.000000 | -0.030000 | -11.300000 | -11.330000 | 483.000000 | 689.000000 | 688.000000 | 38.969989 |  | 5806 | Смещение кромок | GWAN |  | 01:34 | 02:07 | 02:07 | 0 | 410 | 2.977000 | EXT | Смещение кромок. Вовнутрь. Величина смещения - 3 мм. Аномалия находится на упругопластическом изгибе: R=492 D, максимальное растяжение на 6.3 час. |  | (c)
64559.642000 | 0.000000 | -0.026000 | -11.300000 | -11.326000 | -1150.000000 | -221.000000 | -338.000000 | 38.190484 |  | 5806 | Нарушение формы кольцевого шва | GWAN |  | 09:10 | 11:40 | 11:21 | 0 | 1623 |  | EXT | Нарушение формы кольцевого шва. Аномалия находится на упругопластическом изгибе: R=492 D, максимальное растяжение на 6.3 час. |  | (c)
64563.120000 | 3.478000 | 3.316000 | -7.822000 | -7.984000 | 2227.000000 | -2181.000000 | -2202.000000 | 2.329145 | 3316.000000 | 5806 |  | LWAN |  | 06:15 | 06:24 | 06:20 | 270 | 65 | 16.800045 | INT | -. Эквивалент потери металла 17%. Аномалия находится на упругопластическом изгибе: R=442 D, максимальное растяжение на 6.2 час. |  | (c)
64570.942000 | 0.000000 | -0.020000 | -11.460000 | -11.480000 | 1280.000000 | 1335.000000 | 1403.000000 | 56.816289 |  | 5807 | Смещение кромок | GWAN |  | 01:57 | 02:06 | 02:17 | 0 | 247 | 2.548000 | EXT | Смещение кромок. Наружу. Величина смещения - 2.5 мм. Аномалия находится на упругопластическом изгибе: R=399 D, максимальное растяжение на 6.3 час. |  | (c)
64570.942000 | 0.000000 | -0.024000 | -11.460000 | -11.484000 | 1620.000000 | 1943.000000 | 2104.000000 | 0.000000 |  | 5807 | Смещение кромок | GWAN |  | 02:52 | 03:44 | 04:10 | 0 | 969 | 2.810088 | EXT | Смещение кромок. Вовнутрь. Величина смещения - 2.8 мм. Аномалия находится на упругопластическом изгибе: R=399 D, максимальное растяжение на 6.3 час. |  | (c)
64570.942000 | 0.000000 | -0.020000 | -11.460000 | -11.480000 | -1520.000000 | -1337.000000 | -1228.000000 | 52.011629 |  | 5807 | Смещение кромок | GWAN |  | 06:25 | 06:54 | 07:12 | 0 | 584 | 3.417000 | EXT | Смещение кромок. Наружу. Величина смещения - 3.4 мм. Аномалия находится на упругопластическом изгибе: R=399 D, максимальное растяжение на 6.3 час. |  | (c)
64613.390000 | 8.488000 | 6.832000 | -2.902000 | -4.558000 | 2125.000000 | 2173.000000 | 2184.000000 | 0.000000 | 1478.000000 | 5810 |  | CORR | GENE | 08:10 | 08:18 | 08:19 | 3080 | 119 | 10.000000 | EXT | - |  | (c)
64630.385000 | 2.768000 | 2.634000 | -8.637000 | -8.771000 | 2214.000000 | 2224.000000 | -2229.000000 | 0.089868 | 2634.000000 | 5812 |  | CORR | AXGR | 08:25 | 08:27 | 08:28 | 1719 | 36 | 15.000000 | EXT | -. Аномалия находится на упругопластическом изгибе: R=537 D, максимальное растяжение на 5.8 час. |  | (c)
64631.336000 | 3.719000 | 3.704000 | -7.686000 | -7.701000 | 1620.000000 | 1681.000000 | 1686.000000 | 33.319221 | 3704.000000 | 5812 |  | CORR | СIGR | 06:50 | 07:00 | 07:00 | 24 | 132 | 10.000000 | EXT | -. Аномалия находится на упругопластическом изгибе: R=540 D, максимальное растяжение на 5.8 час. |  | (c)
64633.921000 | 6.304000 | 4.467000 | -5.101000 | -6.938000 | 2134.000000 | 2226.000000 | 2186.000000 | 0.000000 | 4364.000000 | 5812 |  | CORR | GENE | 08:13 | 08:28 | 08:21 | 2574 | 104 | 12.000000 | EXT | -. Аномалия находится на упругопластическом изгибе: R=547 D, максимальное растяжение на 6.1 час. |  | (c)
64636.522000 | 8.905000 | 8.884000 | -2.500000 | -2.521000 | 816.000000 | 919.000000 | 895.000000 | 65.821102 | 2487.000000 | 5812 |  | CORR | СIGR | 04:40 | 04:57 | 04:53 | 34 | 158 | 13.000000 | EXT | -. Аномалия находится на упругопластическом изгибе: R=749 D, максимальное растяжение на 6.1 час. |  | (c)
64637.002000 | 9.385000 | 9.077000 | -2.020000 | -2.328000 | 801.000000 | 846.000000 | 859.000000 | 64.606792 | 1866.000000 | 5812 |  | CORR | GENE | 04:37 | 04:45 | 04:47 | 462 | 116 | 10.000000 | EXT | -. Аномалия находится на упругопластическом изгибе: R=851 D, максимальное растяжение на 6 час. |  | (c)
64637.234000 | 9.617000 | 9.306000 | -1.788000 | -2.099000 | 2167.000000 | 2215.000000 | 2212.000000 | 0.000000 | 222.000000 | 5812 |  | CORR | GENE | 08:18 | 08:26 | 08:25 | 1877 | 90 | 11.000000 | EXT | -. Аномалия находится на упругопластическом изгибе: R=913 D, максимальное растяжение на 6 час. |  | (c)
64639.022000 | 0.000000 | -0.021000 | -11.365000 | -11.386000 | 708.000000 | 859.000000 | 860.000000 | 57.128876 |  | 5813 | Смещение кромок | GWAN |  | 03:10 | 03:34 | 03:34 | 0 | 305 | 2.754000 | EXT | Смещение кромок. Наружу. Величина смещения - 2.8 мм. |  | (c)
64639.022000 | 0.000000 | -0.016000 | -11.365000 | -11.381000 | 1695.000000 | 1989.000000 | 1871.000000 | 0.650264 |  | 5813 | Смещение кромок | GWAN |  | 05:49 | 06:36 | 06:17 | 0 | 351 | 2.491000 | EXT | Смещение кромок. Вовнутрь. Величина смещения - 2.5 мм. |  | (c)
64639.022000 | 0.000000 | -0.021000 | -11.365000 | -11.386000 | -2182.000000 | -1793.000000 | -1589.000000 | 51.738250 |  | 5813 | Смещение кромок | GWAN |  | 07:23 | 08:26 | 08:59 | 0 | 1185 | 3.029000 | EXT | Смещение кромок. Вовнутрь. Величина смещения - 3 мм. |  | (c)
64639.022000 | 0.000000 | -0.031000 | -11.365000 | -11.396000 | -486.000000 | -358.000000 | -35.000000 | 33.465768 |  | 5813 | Смещение кромок | GWAN |  | 11:57 | 00:18 | 01:10 | 0 | 900 | 3.225000 | EXT | Смещение кромок. Наружу. Величина смещения - 3.2 мм. |  | (c)
64639.073000 | 0.051000 | 0.047000 | -11.314000 | -11.318000 | 1897.000000 | 2019.000000 | 1991.000000 | 4.242417 | 47.000000 | 5813 |  | CORR | СIGR | 06:22 | 06:41 | 06:37 | 24 | 187 | 12.000000 | EXT | - |  | (c)
64646.910000 | 7.888000 | 7.423000 | -3.477000 | -3.942000 | 2159.000000 | 2204.000000 | 2192.000000 | 0.000000 | 3133.000000 | 5813 |  | CORR | GENE | 07:04 | 07:11 | 07:09 | 809 | 66 | 15.000000 | EXT | - |  | (c)
64650.033000 | 11.011000 | 8.631000 | -0.354000 | -2.734000 | 2147.000000 | -2224.000000 | 2197.000000 | 0.000000 | 334.000000 | 5813 |  | CORR | GENE | 07:02 | 07:16 | 07:10 | 2400 | 100 | 13.000000 | EXT | - |  | (c)
64652.075000 | 1.688000 | 1.635000 | -9.637000 | -9.690000 | -808.000000 | -746.000000 | -614.000000 | 33.891586 | 1635.000000 | 5814 |  | DENT |  | 10:56 | 11:06 | 11:27 | 207 | 388 | 0.845070 |  | - |  | (c)
64661.813000 | 0.101000 | 0.086000 | -11.354000 | -11.369000 | 1925.000000 | 2023.000000 | 2041.000000 | 5.993392 | 86.000000 | 5815 |  | CORR | СIGR | 02:17 | 02:33 | 02:36 | 39 | 231 | 12.000000 | EXT | - |  | (c)
64669.212000 | 7.500000 | 7.394000 | -3.955000 | -4.061000 | -1360.000000 | -1126.000000 | -1161.000000 | 61.556642 | 3838.000000 | 5815 |  | DENT |  | 05:27 | 06:05 | 05:59 | 223 | 398 | 0.492958 |  | - |  | (c)
64673.126000 | 11.414000 | 11.381000 | -0.041000 | -0.074000 | 1816.000000 | 2050.000000 | 1986.000000 | 6.074090 | 39.000000 | 5815 |  | CORR | СIGR | 02:00 | 02:37 | 02:27 | 35 | 339 | 15.000000 | EXT | - |  | (c)
64673.167000 | 0.000000 | -0.021000 | -11.500000 | -11.521000 | 943.000000 | 1068.000000 | 1085.000000 | 80.944725 |  | 5816 | Смещение кромок | GWAN |  | 02:26 | 02:47 | 02:49 | 0 | 285 | 3.002000 | EXT | Смещение кромок. Вовнутрь. Величина смещения - 3 мм. |  | (c)
64673.167000 | 0.000000 | -0.031000 | -11.500000 | -11.531000 | -617.000000 | -544.000000 | -541.000000 | 31.483966 |  | 5816 | Смещение кромок | GWAN |  | 10:15 | 10:26 | 10:27 | 0 | 151 | 2.675000 | EXT | Смещение кромок. Наружу. Величина смещения - 2.7 мм. |  | (c)
64673.167000 | 0.000000 | -0.018000 | -11.500000 | -11.518000 | -129.000000 | 527.000000 | 279.000000 | 22.500198 |  | 5816 | Нарушение формы кольцевого шва | GWAN |  | 11:34 | 01:19 | 00:39 | 0 | 815 |  | EXT | Нарушение формы кольцевого шва |  | (c)
64684.667000 | 0.000000 | -0.035000 | -11.455000 | -11.490000 | -894.000000 | -833.000000 | -631.000000 | 29.718288 |  | 5817 | Смещение кромок | GWAN |  | 09:44 | 09:54 | 10:27 | 0 | 526 | 2.295000 | EXT | Смещение кромок. Наружу. Величина смещения - 2.3 мм. |  | (c)
64692.296000 | 7.629000 | 7.530000 | -3.826000 | -3.925000 | -1465.000000 | -1314.000000 | -1349.000000 | 71.108773 | 3739.000000 | 5817 |  | DENT |  | 08:12 | 08:37 | 08:31 | 186 | 232 | 0.352113 |  | - |  | (c)
64697.553000 | 1.431000 | 1.317000 | -9.809000 | -9.923000 | 1386.000000 | 1520.000000 | 1549.000000 | 28.581764 | 1317.000000 | 5818 |  | DENT |  | 06:33 | 06:55 | 06:59 | 189 | 327 | 0.211268 |  | -. Аномалия находится вблизи дефекта потери металла. |  | (c)
64697.949000 | 1.827000 | 1.757000 | -9.413000 | -9.483000 | 1526.000000 | 1682.000000 | 1661.000000 | 24.183708 | 1757.000000 | 5818 |  | DENT |  | 06:55 | 07:21 | 07:17 | 146 | 270 | 0.211268 |  | -. Аномалия находится вблизи дефекта потери металла. |  | (c)
64698.391000 | 2.269000 | 1.198000 | -8.971000 | -10.042000 | 1332.000000 | 1420.000000 | 1660.000000 | 0.000000 | 1198.000000 | 5818 |  | GOUG | GENE | 06:24 | 06:38 | 07:17 | 1556 | 656 | 7.000000 | EXT | -. Зона задиров. |  | (c)
64698.393000 | 2.271000 | 2.225000 | -8.969000 | -9.015000 | 1352.000000 | 1421.000000 | 1397.000000 | 59.892697 | 2225.000000 | 5818 |  | DENT |  | 06:27 | 06:38 | 06:35 | 91 | 91 | 0.352113 |  | -. Аномалия находится вблизи дефекта потери металла. |  | (c)
64704.241000 | 8.119000 | 8.081000 | -3.121000 | -3.159000 | 1231.000000 | 1276.000000 | 1379.000000 | 44.721420 | 3121.000000 | 5818 |  | CORR | СIGR | 06:08 | 06:15 | 06:32 | 38 | 297 | 10.000000 | EXT | - |  | (c)
64707.362000 | 0.000000 | -0.025000 | -11.340000 | -11.365000 | 1543.000000 | 1726.000000 | 1651.000000 | 38.102560 |  | 5819 | Смещение кромок | GWAN |  | 01:46 | 02:15 | 02:03 | 0 | 215 | 2.453000 | EXT | Смещение кромок. Наружу. Величина смещения - 2.5 мм. |  | (c)
64707.362000 | 0.000000 | -0.019000 | -11.340000 | -11.359000 | 2024.000000 | 2086.000000 | 2106.000000 | 3.398976 |  | 5819 | Нарушение формы кольцевого шва | GWAN |  | 03:03 | 03:13 | 03:17 | 0 | 164 |  | EXT | Нарушение формы кольцевого шва |  | (c)
64707.362000 | 0.000000 | -0.015000 | -11.340000 | -11.355000 | -952.000000 | -716.000000 | -747.000000 | 27.214154 |  | 5819 | Смещение кромок | GWAN |  | 07:03 | 07:41 | 07:36 | 0 | 410 | 2.282000 | EXT | Смещение кромок. Вовнутрь. Величина смещения - 2.3 мм. |  | (c)
64707.362000 | 0.000000 | -0.020000 | -11.340000 | -11.360000 | -347.000000 | -176.000000 | -212.000000 | 0.000000 |  | 5819 | Смещение кромок | GWAN |  | 08:41 | 09:08 | 09:02 | 0 | 270 | 2.968000 | EXT | Смещение кромок. Вовнутрь. Величина смещения - 3 мм. |  | (c)
64707.362000 | 0.000000 | -0.030000 | -11.340000 | -11.370000 | 791.000000 | 1000.000000 | 1025.000000 | 78.415070 |  | 5819 | Смещение кромок | GWAN |  | 11:44 | 00:18 | 00:22 | 0 | 468 | 3.169000 | EXT | Смещение кромок. Наружу. Величина смещения - 3.2 мм. |  | (c)
64729.947000 | 0.000000 | -0.030000 | -11.525000 | -11.555000 | 1241.000000 | 1406.000000 | 1438.000000 | 47.987946 |  | 5821 | Смещение кромок | GWAN |  | 01:28 | 01:55 | 02:00 | 0 | 395 | 4.075000 | EXT | Смещение кромок. Вовнутрь. Величина смещения - 4.1 мм. Аномалия находится на упругопластическом изгибе: R=380 D, максимальное растяжение на 6.4 час. |  | (c)
64729.947000 | 0.000000 | -0.020000 | -11.525000 | -11.545000 | -1832.000000 | -1687.000000 | -1450.000000 | 32.167472 |  | 5821 | Смещение кромок | GWAN |  | 05:12 | 05:36 | 06:14 | 0 | 764 | 2.817000 | EXT | Смещение кромок. Наружу. Величина смещения - 2.8 мм. Аномалия находится на упругопластическом изгибе: R=380 D, максимальное растяжение на 6.4 час. |  | (c)
64732.792000 | 2.845000 | 2.842000 | -8.680000 | -8.683000 | -1525.000000 | -1467.000000 | -1469.000000 | 56.957687 | 2842.000000 | 5821 |  | CORR | СIGR | 06:02 | 06:11 | 06:11 | 30 | 111 | 12.000000 | EXT | -. Аномалия находится на упругопластическом изгибе: R=306 D, максимальное растяжение на 6.4 час. |  | (c)
64740.207000 | 10.260000 | 9.609000 | -1.265000 | -1.916000 | -2123.000000 | -2090.000000 | -2076.000000 | 8.665415 | 1136.000000 | 5821 |  | CORR | GENE | 04:25 | 04:31 | 04:33 | 780 | 94 | 10.000000 | EXT | -. Аномалия находится на упругопластическом изгибе: R=454 D, максимальное растяжение на 6.7 час. |  | (c)
64741.472000 | 0.000000 | -0.008000 | -10.870000 | -10.878000 | 541.000000 | 657.000000 | 1087.000000 | 4.237062 |  | 5822 | Нарушение формы кольцевого шва | GWAN |  | 01:34 | 01:52 | 03:02 | 0 | 1091 |  | EXT | Нарушение формы кольцевого шва. Аномалия находится на упругопластическом изгибе: R=535 D, максимальное растяжение на 6.7 час. |  | (c)
64741.472000 | 0.000000 | -0.021000 | -10.870000 | -10.891000 | -1009.000000 | -600.000000 | -719.000000 | 34.650274 |  | 5822 | Нарушение формы кольцевого шва | GWAN |  | 09:23 | 10:29 | 10:10 | 0 | 579 |  | EXT | Нарушение формы кольцевого шва. Аномалия находится на упругопластическом изгибе: R=535 D, максимальное растяжение на 6.7 час. |  | (c)
64741.472000 | 0.000000 | -0.030000 | -10.870000 | -10.900000 | -276.000000 | -198.000000 | -209.000000 | 11.514367 |  | 5822 | Смещение кромок | GWAN |  | 11:22 | 11:34 | 11:32 | 0 | 134 | 2.553000 | EXT | Смещение кромок. Наружу. Величина смещения - 2.6 мм. Аномалия находится на упругопластическом изгибе: R=535 D, максимальное растяжение на 6.7 час. |  | (c)
64741.472000 | 0.000000 | -0.030000 | -10.870000 | -10.900000 | -79.000000 | 40.000000 | 127.000000 | 6.358121 |  | 5822 | Смещение кромок | GWAN |  | 11:53 | 00:13 | 00:27 | 0 | 412 | 3.550000 | EXT | Смещение кромок. Наружу. Величина смещения - 3.6 мм. Аномалия находится на упругопластическом изгибе: R=535 D, максимальное растяжение на 6.7 час. |  | (c)
64744.876000 | 3.404000 | 3.177000 | -7.466000 | -7.693000 | 1546.000000 | 1603.000000 | 1606.000000 | 40.863865 | 3177.000000 | 5822 |  | CORR | GENE | 04:16 | 04:25 | 04:25 | 470 | 119 | 10.000000 | EXT | -. Аномалия находится на упругопластическом изгибе: R=861 D, максимальное растяжение на 6.2 час. |  | (c)
64749.044000 | 7.572000 | 7.572000 | -3.298000 | -3.298000 | 1086.000000 | 1138.000000 | 1218.000000 | 60.425711 | 3257.000000 | 5822 |  | CORR | СIGR | 03:01 | 03:10 | 03:23 | 41 | 264 | 10.000000 | EXT | - |  | (c)
64754.302000 | 1.960000 | 1.473000 | -9.100000 | -9.587000 | -1340.000000 | -1328.000000 | -1185.000000 | 70.607190 | 1473.000000 | 5823 |  | CORR | GENE | 07:19 | 07:21 | 07:44 | 2375 | 310 | 10.000000 | EXT | - |  | (c)
64755.917000 | 3.575000 | 2.591000 | -7.485000 | -8.469000 | 1487.000000 | 1751.000000 | 1657.000000 | 32.490063 | 2591.000000 | 5823 |  | CORR | GENE | 02:55 | 03:38 | 03:22 | 1251 | 341 | 9.000000 | EXT | - |  | (c)
64756.331000 | 3.989000 | 3.468000 | -7.071000 | -7.592000 | 2188.000000 | 2188.000000 | 2230.000000 | 0.000000 | 3468.000000 | 5823 |  | CORR | GENE | 04:48 | 04:48 | 04:55 | 985 | 84 | 11.000000 | EXT | - |  | (c)
64757.494000 | 5.152000 | 4.848000 | -5.908000 | -6.212000 | 1706.000000 | 1706.000000 | 1767.000000 | 32.477539 | 4848.000000 | 5823 |  | CORR | GENE | 03:30 | 03:30 | 03:40 | 843 | 122 | 12.000000 | EXT | - |  | (c)
64758.508000 | 6.166000 | 5.847000 | -4.894000 | -5.213000 | 1763.000000 | 1964.000000 | 1890.000000 | 17.242169 | 4283.000000 | 5823 |  | CORR | GENE | 03:40 | 04:12 | 04:00 | 930 | 254 | 9.000000 | EXT | - |  | (c)
64761.444000 | 9.102000 | 7.303000 | -1.958000 | -3.757000 | 1689.000000 | 1960.000000 | 1904.000000 | 8.975769 | 1347.000000 | 5823 |  | CORR | GENE | 03:28 | 04:11 | 04:02 | 2410 | 430 | 10.000000 | EXT | - |  | (c)
64762.287000 | 9.945000 | 9.671000 | -1.115000 | -1.389000 | -1202.000000 | -1153.000000 | -1157.000000 | 83.001701 | 981.000000 | 5823 |  | CORR | GENE | 07:41 | 07:49 | 07:48 | 408 | 89 | 11.000000 | EXT | - |  | (c)
64762.594000 | 10.252000 | 9.907000 | -0.808000 | -1.153000 | -2171.000000 | -2148.000000 | -2123.000000 | 4.789708 | 425.000000 | 5823 |  | CORR | GENE | 05:05 | 05:08 | 05:12 | 728 | 97 | 10.000000 | EXT | - |  | (c)
64762.655000 | 10.313000 | 10.097000 | -0.747000 | -0.963000 | -1693.000000 | -1017.000000 | -1303.000000 | 42.325213 | 487.000000 | 5823 |  | CORR | GENE | 06:22 | 08:11 | 07:25 | 476 | 779 | 10.000000 | EXT | - |  | (c)
64774.937000 | 0.000000 | -0.030000 | -10.315000 | -10.345000 | 185.000000 | 312.000000 | 452.000000 | 36.507282 |  | 5825а | Нарушение формы кольцевого шва | GWAN |  | 00:28 | 00:48 | 01:11 | 0 | 534 |  | EXT | Нарушение формы кольцевого шва |  | (c)
64774.937000 | 0.000000 | -0.035000 | -10.315000 | -10.350000 | 867.000000 | 971.000000 | 971.000000 | 78.375943 |  | 5825а | Смещение кромок | GWAN |  | 02:18 | 02:34 | 02:34 | 0 | 209 | 2.395000 | EXT | Смещение кромок. Вовнутрь. Величина смещения - 2.4 мм. |  | (c)
64774.937000 | 0.000000 | -0.030000 | -10.315000 | -10.345000 | 1291.000000 | 1407.000000 | 1405.000000 | 57.321394 |  | 5825а | Смещение кромок | GWAN |  | 03:26 | 03:45 | 03:44 | 0 | 229 | 2.852000 | EXT | Смещение кромок. Вовнутрь. Величина смещения - 2.9 мм. |  | (c)
64774.937000 | 0.000000 | -0.017000 | -10.315000 | -10.332000 | 1581.000000 | 1687.000000 | 1688.000000 | 35.160895 |  | 5825а | Нарушение формы кольцевого шва | GWAN |  | 04:13 | 04:30 | 04:30 | 0 | 214 |  | EXT | Нарушение формы кольцевого шва |  | (c)
64774.937000 | 0.000000 | -0.015000 | -10.315000 | -10.330000 | 1915.000000 | -2230.000000 | 2100.000000 | 0.000000 |  | 5825а | Смещение кромок | GWAN |  | 05:07 | 05:58 | 05:37 | 0 | 369 | 3.124000 | EXT | Смещение кромок. Вовнутрь. Величина смещения - 3.1 мм. |  | (c)
64774.937000 | 0.000000 | -0.010000 | -10.315000 | -10.325000 | -2168.000000 | -1742.000000 | -1849.000000 | 5.006213 |  | 5825а | Смещение кромок | GWAN |  | 06:08 | 07:17 | 06:59 | 0 | 639 | 3.526000 | EXT | Смещение кромок. Вовнутрь. Величина смещения - 3.5 мм. |  | (c)
64774.937000 | 0.000000 | -0.025000 | -10.315000 | -10.340000 | -1428.000000 | -1318.000000 | -1316.000000 | 64.791228 |  | 5825а | Смещение кромок | GWAN |  | 08:07 | 08:25 | 08:25 | 0 | 224 | 2.585000 | EXT | Смещение кромок. Вовнутрь. Величина смещения - 2.6 мм. |  | (c)
64774.937000 | 0.000000 | -0.025000 | -10.315000 | -10.340000 | -1102.000000 | -818.000000 | -607.000000 | 0.000000 |  | 5825а | Смещение кромок | GWAN |  | 09:00 | 09:46 | 10:20 | 0 | 990 | 3.249000 | EXT | Смещение кромок. Вовнутрь. Величина смещения - 3.2 мм. |  | (c)
64775.015000 | 0.078000 | 0.040000 | -10.237000 | -10.275000 | 1275.000000 | 1394.000000 | 1387.000000 | 59.067039 | 40.000000 | 5825а |  | CORR | GENE | 03:23 | 03:43 | 03:41 | 45 | 224 | 11.000000 | EXT | - |  | (c)
64785.252000 | 0.000000 | -0.030000 | -1.500000 | -1.530000 | -1337.000000 | -1171.000000 | -1164.000000 | 991.000000 |  | 5825б | Смещение кромок | GWAN |  | 01:00 | 01:27 | 01:28 | 0 | 346 | 2.731000 | EXT | Смещение кромок. Вовнутрь. Величина смещения - 2.7 мм. Аномалия находится на упругопластическом изгибе: R=536 D, максимальное растяжение на 6.4 час. |  | (c)
64785.252000 | 0.000000 | -0.017000 | -1.500000 | -1.517000 | -476.000000 | 8.000000 | 78.000000 | 0.000000 |  | 5825б | Нарушение формы кольцевого шва | GWAN |  | 03:19 | 04:37 | 04:49 | 0 | 1109 |  | EXT | Нарушение формы кольцевого шва. Аномалия находится на упругопластическом изгибе: R=536 D, максимальное растяжение на 6.4 час. |  | (c)
64785.252000 | 0.000000 | -0.030000 | -1.500000 | -1.530000 | 2116.000000 | 2192.000000 | -2137.000000 | 1929.000000 |  | 5825б | Смещение кромок | GWAN |  | 10:18 | 10:30 | 10:51 | 0 | 415 | 3.198000 | EXT | Смещение кромок. Вовнутрь. Величина смещения - 3.2 мм. Аномалия находится на упругопластическом изгибе: R=536 D, максимальное растяжение на 6.4 час. |  | (c)
64800.709000 | 3.487000 | 2.867000 | -7.333000 | -7.953000 | -1558.000000 | -1469.000000 | -1460.000000 | 54.294182 | 2867.000000 | 5827а |  | CORR | GENE | 07:22 | 07:36 | 07:38 | 1170 | 194 | 10.000000 | EXT | -. Аномалия находится на упругопластическом изгибе: R=481 D, максимальное растяжение на 6 час. |  | (c)
64803.417000 | 6.195000 | 4.871000 | -4.625000 | -5.949000 | -1775.000000 | -1552.000000 | -1587.000000 | 36.788862 | 4349.000000 | 5827а |  | CORR | GENE | 06:47 | 07:23 | 07:17 | 1600 | 375 | 10.000000 | EXT | -. Аномалия находится на упругопластическом изгибе: R=432 D, максимальное растяжение на 6.5 час. |  | (c)
64804.013000 | 6.791000 | 4.425000 | -4.029000 | -6.395000 | 1313.000000 | 1412.000000 | 1396.000000 | 60.660927 | 3844.000000 | 5827а |  | CORR | GENE | 03:05 | 03:21 | 03:19 | 2551 | 166 | 10.000000 | EXT | -. Аномалия находится на упругопластическом изгибе: R=415 D, максимальное растяжение на 6.6 час. |  | (c)
64805.773000 | 8.551000 | 7.641000 | -2.269000 | -3.179000 | -2030.000000 | -1694.000000 | -1838.000000 | 16.155501 | 1676.000000 | 5827а |  | CORR | GENE | 06:06 | 07:00 | 06:37 | 1503 | 385 | 11.000000 | EXT | -. Аномалия находится на упругопластическом изгибе: R=404 D, максимальное растяжение на 6.9 час. |  | (c)
64807.415000 | 10.193000 | 9.027000 | -0.627000 | -1.793000 | 1314.000000 | 1582.000000 | 1540.000000 | 37.419822 | 472.000000 | 5827а |  | CORR | GENE | 03:06 | 03:49 | 03:42 | 1321 | 453 | 10.000000 | EXT | -. Аномалия находится на упругопластическом изгибе: R=386 D, максимальное растяжение на 6.9 час. |  | (c)
64808.042000 | 0.000000 | -0.020000 | -1.595000 | -1.615000 | -1877.000000 | -1683.000000 | -1599.000000 | 1320.000000 |  | 5827б | Смещение кромок | GWAN |  | 00:04 | 00:35 | 00:49 | 0 | 558 | 3.406000 | EXT | Смещение кромок. Вовнутрь. Величина смещения - 3.4 мм. Аномалия находится на упругопластическом изгибе: R=380 D, максимальное растяжение на 6.9 час. |  | (c)
64808.042000 | 0.000000 | -0.015000 | -1.595000 | -1.610000 | -533.000000 | -405.000000 | -309.000000 | 86.000000 |  | 5827б | Смещение кромок | GWAN |  | 03:41 | 04:01 | 04:17 | 0 | 447 | 2.768000 | EXT | Смещение кромок. Вовнутрь. Величина смещения - 2.8 мм. Аномалия находится на упругопластическом изгибе: R=380 D, максимальное растяжение на 6.9 час. |  | (c)
64808.042000 | 0.000000 | -0.015000 | -1.595000 | -1.610000 | 1730.000000 | 2148.000000 | 2090.000000 | 1730.000000 |  | 5827б | Смещение кромок | GWAN |  | 09:46 | 10:53 | 10:44 | 0 | 720 | 3.512000 | EXT | Смещение кромок. Вовнутрь. Величина смещения - 3.5 мм. Аномалия находится на упругопластическом изгибе: R=380 D, максимальное растяжение на 6.9 час. |  | (c)
64809.637000 | 0.000000 | -0.013000 | -9.420000 | -9.433000 | 1026.000000 | 1131.000000 | 1235.000000 | 46.647357 |  | 5828а | Нарушение формы кольцевого шва | GWAN |  | 05:31 | 05:48 | 06:05 | 0 | 417 |  | INT | Нарушение формы кольцевого шва. Аномалия находится на упругопластическом изгибе: R=357 D, максимальное растяжение на 6.9 час. |  | (c)
64809.637000 | 0.000000 | -0.027000 | -9.420000 | -9.447000 | 2140.000000 | 2200.000000 | -2211.000000 | 1.585656 |  | 5828а | Смещение кромок | GWAN |  | 08:31 | 08:40 | 08:48 | 0 | 220 | 2.737212 | EXT | Смещение кромок. Наружу. Величина смещения - 2.7 мм. Аномалия находится на упругопластическом изгибе: R=357 D, максимальное растяжение на 6.9 час. |  | (c)
64809.637000 | 0.000000 | -0.030000 | -9.420000 | -9.450000 | -1707.000000 | -1448.000000 | -1508.000000 | 58.305546 |  | 5828а | Смещение кромок | GWAN |  | 10:10 | 10:52 | 10:42 | 0 | 398 | 2.707000 | EXT | Смещение кромок. Наружу. Величина смещения - 2.7 мм. Аномалия находится на упругопластическом изгибе: R=357 D, максимальное растяжение на 6.9 час. |  | (c)
64810.071000 | 0.434000 | 0.309000 | -8.986000 | -9.111000 | 150.000000 | 392.000000 | 355.000000 | 12.093031 | 309.000000 | 5828а |  | CORR | GENE | 03:09 | 03:49 | 03:43 | 1223 | 410 | 14.000000 | EXT | -. Аномалия находится на упругопластическом изгибе: R=354 D, максимальное растяжение на 6.8 час. |  | (c)
64812.220000 | 2.583000 | 1.560000 | -6.837000 | -7.860000 | 38.000000 | 131.000000 | 202.000000 | 3.054824 | 1560.000000 | 5828а |  | CORR | GENE | 02:51 | 03:06 | 03:18 | 1798 | 329 | 14.000000 | EXT | -. Аномалия находится на упругопластическом изгибе: R=321 D, максимальное растяжение на 6.6 час. |  | (c)
64814.507000 | 4.870000 | 4.025000 | -4.550000 | -5.395000 | 1538.000000 | 1713.000000 | 1727.000000 | 10.110028 | 4025.000000 | 5828а |  | CORR | GENE | 06:54 | 07:22 | 07:24 | 1316 | 378 | 10.000000 | EXT | -. Аномалия находится на упругопластическом изгибе: R=328 D, максимальное растяжение на 6.4 час. |  | (c)
64814.960000 | 5.323000 | 5.241000 | -4.097000 | -4.179000 | 2193.000000 | 2215.000000 | -2205.000000 | 2.036528 | 3917.000000 | 5828а |  | LWAN |  | 08:39 | 08:43 | 08:49 | 262 | 126 | 10.000000 | INT | -. Эквивалент потери металла 10%. Аномалия находится на упругопластическом изгибе: R=334 D, максимальное растяжение на 6.3 час. |  | (c)
64815.050000 | 5.413000 | 4.862000 | -4.007000 | -4.558000 | 70.000000 | 164.000000 | 296.000000 | 5.668839 | 3747.000000 | 5828а |  | CORR | GENE | 02:57 | 03:12 | 03:33 | 811 | 451 | 10.000000 | EXT | -. Аномалия находится на упругопластическом изгибе: R=334 D, максимальное растяжение на 6.3 час. |  | (c)
64815.885000 | 6.248000 | 5.781000 | -3.172000 | -3.639000 | 1639.000000 | 1656.000000 | 1756.000000 | 19.335903 | 3125.000000 | 5828а |  | CORR | GENE | 07:10 | 07:13 | 07:29 | 514 | 235 | 10.000000 | EXT | -. Аномалия находится на упругопластическом изгибе: R=349 D, максимальное растяжение на 6 час. |  | (c)
64816.287000 | 6.650000 | 6.410000 | -2.770000 | -3.010000 | 1920.000000 | 1941.000000 | 1971.000000 | 12.724174 | 2659.000000 | 5828а |  | CORR | GENE | 07:55 | 07:59 | 08:03 | 351 | 102 | 15.000000 | EXT | -. Аномалия находится на упругопластическом изгибе: R=355 D, максимальное растяжение на 6 час. |  | (c)
64816.679000 | 7.042000 | 7.006000 | -2.378000 | -2.414000 | 169.000000 | 269.000000 | 407.000000 | 13.626299 | 2321.000000 | 5828а |  | CORR | GENE | 03:13 | 03:29 | 03:51 | 93 | 477 | 10.000000 | EXT | -. Аномалия находится на упругопластическом изгибе: R=372 D, максимальное растяжение на 5.9 час. |  | (c)
64817.372000 | 7.735000 | 7.178000 | -1.685000 | -2.242000 | 71.000000 | 544.000000 | 366.000000 | 5.717867 | 1575.000000 | 5828а |  | CORR | GENE | 02:57 | 04:13 | 03:44 | 667 | 590 | 12.000000 | EXT | -. Аномалия находится на упругопластическом изгибе: R=410 D, максимальное растяжение на 5.8 час. |  | (c)
64817.729000 | 8.092000 | 8.032000 | -1.328000 | -1.388000 | 89.000000 | 104.000000 | 109.000000 | 7.170436 | 1228.000000 | 5828а |  | CORR | AXGR | 03:00 | 03:02 | 03:03 | 160 | 40 | 10.000000 | EXT | -. Аномалия находится на упругопластическом изгибе: R=426 D, максимальное растяжение на 5.8 час. |  | (c)
64817.758000 | 8.121000 | 7.960000 | -1.299000 | -1.460000 | 218.000000 | 325.000000 | 334.000000 | 17.580514 | 834.000000 | 5828а |  | CORR | GENE | 03:20 | 03:38 | 03:39 | 626 | 233 | 10.000000 | EXT | -. Аномалия находится на упругопластическом изгибе: R=426 D, максимальное растяжение на 5.8 час. |  | (c)
64818.829000 | 9.192000 | 8.715000 | -0.228000 | -0.705000 | 130.000000 | 358.000000 | 264.000000 | 10.467231 | 121.000000 | 5828а |  | CORR | GENE | 03:06 | 03:43 | 03:28 | 584 | 269 | 14.000000 | EXT | -. Аномалия находится на упругопластическом изгибе: R=549 D, максимальное растяжение на 5.7 час. |  | (c)
64819.057000 | 0.000000 | -0.035000 | -1.505000 | -1.540000 | 136.000000 | 231.000000 | 464.000000 | 136.000000 |  | 5828б | Смещение кромок | GWAN |  | 00:22 | 00:37 | 01:15 | 0 | 656 | 2.879000 | EXT | Смещение кромок. Вовнутрь. Величина смещения - 2.9 мм. Аномалия находится на упругопластическом изгибе: R=549 D, максимальное растяжение на 5.7 час. |  | (c)
64819.057000 | 0.000000 | -0.020000 | -1.505000 | -1.525000 | 1393.000000 | 1608.000000 | 1650.000000 | 1393.000000 |  | 5828б | Смещение кромок | GWAN |  | 03:45 | 04:19 | 04:26 | 0 | 514 | 2.508000 | EXT | Смещение кромок. Вовнутрь. Величина смещения - 2.5 мм. Аномалия находится на упругопластическом изгибе: R=549 D, максимальное растяжение на 5.7 час. |  | (c)
64819.057000 | 0.000000 | -0.015000 | -1.505000 | -1.520000 | -1964.000000 | -1819.000000 | -1745.000000 | 1526.000000 |  | 5828б | Смещение кромок | GWAN |  | 06:43 | 07:06 | 07:18 | 0 | 439 | 2.299000 | EXT | Смещение кромок. Вовнутрь. Величина смещения - 2.3 мм. Аномалия находится на упругопластическом изгибе: R=549 D, максимальное растяжение на 5.7 час. |  | (c)
64822.735000 | 2.173000 | 1.371000 | -8.412000 | -9.214000 | 2004.000000 | 2094.000000 | 2066.000000 | 3.273640 | 1371.000000 | 5829а |  | CORR | GENE | 08:05 | 08:20 | 08:15 | 942 | 124 | 12.000000 | EXT | - |  | (c)
64826.565000 | 6.003000 | 2.895000 | -4.582000 | -7.690000 | 82.000000 | 127.000000 | 341.000000 | 6.640464 | 2895.000000 | 5829а |  | CORR | GENE | 02:55 | 03:02 | 03:37 | 3978 | 518 | 11.000000 | EXT | - |  | (c)
64831.147000 | 0.000000 | -0.025000 | -11.520000 | -11.545000 | 25.000000 | 126.000000 | 301.000000 | 2.010845 |  | 5830 | Смещение кромок | GWAN |  | 03:00 | 03:16 | 03:44 | 0 | 552 | 3.867000 | EXT | Смещение кромок. Наружу. Величина смещения - 3.9 мм. |  | (c)
64831.147000 | 0.000000 | -0.010000 | -11.520000 | -11.530000 | 608.000000 | 771.000000 | 854.000000 | 49.104487 |  | 5830 | Смещение кромок | GWAN |  | 04:34 | 05:00 | 05:13 | 0 | 491 | 2.538000 | EXT | Смещение кромок. Наружу. Величина смещения - 2.5 мм. |  | (c)
64831.702000 | 0.555000 | 0.423000 | -10.965000 | -11.097000 | 54.000000 | 159.000000 | 153.000000 | 4.325941 | 423.000000 | 5830 |  | CORR | GENE | 03:04 | 03:21 | 03:20 | 1115 | 198 | 10.000000 | EXT | - |  | (c)
64833.122000 | 1.975000 | 1.765000 | -9.545000 | -9.755000 | 41.000000 | 148.000000 | 192.000000 | 3.276864 | 1765.000000 | 5830 |  | CORR | GENE | 03:02 | 03:19 | 03:27 | 2428 | 303 | 10.000000 | EXT | - |  | (c)
64836.278000 | 5.131000 | 5.126000 | -6.389000 | -6.394000 | 1535.000000 | 1598.000000 | 1597.000000 | 41.150024 | 5126.000000 | 5830 |  | CORR | СIGR | 07:03 | 07:13 | 07:13 | 23 | 124 | 11.000000 | EXT | - |  | (c)
64837.629000 | 6.482000 | 6.131000 | -5.038000 | -5.389000 | 1879.000000 | 2121.000000 | 2019.000000 | 0.000000 | 4843.000000 | 5830 |  | CORR | GENE | 07:59 | 08:38 | 08:21 | 546 | 280 | 10.000000 | EXT | - |  | (c)
64841.079000 | 9.932000 | 8.309000 | -1.588000 | -3.211000 | 236.000000 | 269.000000 | 419.000000 | 19.058833 | 1385.000000 | 5830 |  | CORR | GENE | 03:34 | 03:39 | 04:03 | 1826 | 366 | 9.000000 | EXT | - |  | (c)
64842.667000 | 0.000000 | -0.040000 | -11.465000 | -11.505000 | 151.000000 | 273.000000 | 298.000000 | 12.208730 |  | 5831 | Смещение кромок | GWAN |  | 01:37 | 01:57 | 02:01 | 0 | 293 | 2.334000 | EXT | Смещение кромок. Наружу. Величина смещения - 2.3 мм. |  | (c)
64842.667000 | 0.000000 | -0.015000 | -11.465000 | -11.480000 | 1037.000000 | 1182.000000 | 1186.000000 | 60.119071 |  | 5831 | Смещение кромок | GWAN |  | 04:00 | 04:23 | 04:24 | 0 | 299 | 4.191000 | EXT | Смещение кромок. Вовнутрь. Величина смещения - 4.2 мм. |  | (c)
64842.667000 | 0.000000 | -0.040000 | -11.465000 | -11.505000 | -476.000000 | -291.000000 | -207.000000 | 4.943103 |  | 5831 | Смещение кромок | GWAN |  | 11:56 | 00:26 | 00:39 | 0 | 537 | 2.907000 | EXT | Смещение кромок. Наружу. Величина смещения - 2.9 мм. |  | (c)
64851.565000 | 8.898000 | 8.411000 | -2.567000 | -3.054000 | 1137.000000 | 1249.000000 | 1241.000000 | 63.040083 | 2432.000000 | 5831 |  | CORR | GENE | 04:16 | 04:34 | 04:33 | 622 | 208 | 11.000000 | EXT | - |  | (c)
64852.837000 | 10.170000 | 10.049000 | -1.295000 | -1.416000 | 753.000000 | 769.000000 | 801.000000 | 60.744332 | 637.000000 | 5831 |  | CORR | GENE | 03:14 | 03:17 | 03:22 | 779 | 97 | 9.000000 | EXT | - |  | (c)
64854.132000 | 0.000000 | -0.010000 | -11.315000 | -11.325000 | 1908.000000 | 1992.000000 | 2010.000000 | 1.421695 |  | 5832 | Смещение кромок | GWAN |  | 05:37 | 05:50 | 05:53 | 0 | 203 | 2.357000 | EXT | Смещение кромок. Вовнутрь. Величина смещения - 2.4 мм. |  | (c)
64865.447000 | 0.000000 | -0.032000 | -11.550000 | -11.582000 | 407.000000 | 558.000000 | 522.000000 | 42.115238 |  | 5833 | Нарушение формы кольцевого шва | GWAN |  | 00:41 | 01:05 | 00:59 | 0 | 230 |  | EXT | Нарушение формы кольцевого шва |  | (c)
64865.447000 | 0.000000 | -0.035000 | -11.550000 | -11.585000 | 697.000000 | 897.000000 | 847.000000 | 68.322534 |  | 5833 | Смещение кромок | GWAN |  | 01:27 | 02:00 | 01:52 | 0 | 299 | 2.277000 | EXT | Смещение кромок. Вовнутрь. Величина смещения - 2.3 мм. |  | (c)
64865.447000 | 0.000000 | -0.035000 | -11.550000 | -11.585000 | 1487.000000 | 1705.000000 | 1709.000000 | 24.138423 |  | 5833 | Смещение кромок | GWAN |  | 03:35 | 04:10 | 04:11 | 0 | 444 | 2.736000 | EXT | Смещение кромок. Наружу. Величина смещения - 2.7 мм. |  | (c)
64865.447000 | 0.000000 | -0.030000 | -11.550000 | -11.580000 | -1835.000000 | -1717.000000 | -1618.000000 | 31.879660 |  | 5833 | Смещение кромок | GWAN |  | 06:39 | 06:58 | 07:14 | 0 | 436 | 2.767000 | EXT | Смещение кромок. Наружу. Величина смещения - 2.8 мм. |  | (c)
64865.447000 | 0.000000 | -0.025000 | -11.550000 | -11.575000 | -1077.000000 | -604.000000 | -751.000000 | 7.985100 |  | 5833 | Нарушение формы кольцевого шва | GWAN |  | 08:41 | 09:57 | 09:34 | 0 | 652 |  | EXT | Нарушение формы кольцевого шва |  | (c)
64876.997000 | 0.000000 | -0.034000 | -11.480000 | -11.514000 | -694.000000 | -609.000000 | -446.000000 | 15.893775 |  | 5834 | Смещение кромок | GWAN |  | 00:24 | 00:38 | 01:04 | 0 | 497 | 2.728409 | EXT | Смещение кромок. Вовнутрь. Аномалия находится на отводе. Величина смещения - 2.7 мм. |  | (c)
64876.997000 | 0.000000 | -0.035000 | -11.480000 | -11.515000 | 480.000000 | 547.000000 | 573.000000 | 38.738014 |  | 5834 | Смещение кромок | GWAN |  | 03:34 | 03:44 | 03:49 | 0 | 186 | 2.663000 | EXT | Смещение кромок. Наружу. Аномалия находится на отводе. Величина смещения - 2.7 мм. |  | (c)
64876.997000 | 0.000000 | -0.020000 | -11.480000 | -11.500000 | 1912.000000 | 2036.000000 | 2019.000000 | 0.000000 |  | 5834 | Смещение кромок | GWAN |  | 07:25 | 07:45 | 07:42 | 0 | 215 | 3.330000 | EXT | Смещение кромок. Наружу. Аномалия находится на отводе. Величина смещения - 3.3 мм. |  | (c)
64876.997000 | 0.000000 | -0.040000 | -11.480000 | -11.520000 | -2145.000000 | -1626.000000 | -1830.000000 | 32.299384 |  | 5834 | Смещение кромок | GWAN |  | 08:30 | 09:54 | 09:21 | 0 | 630 | 2.994000 | EXT | Смещение кромок. Наружу. Аномалия находится на отводе. Величина смещения - 3 мм. |  | (c)
64888.477000 | 0.000000 | -0.015000 | -11.385000 | -11.400000 | 1250.000000 | 1581.000000 | 1641.000000 | 0.000000 |  | 5835 | Смещение кромок | GWAN |  | 04:04 | 04:58 | 05:07 | 0 | 781 | 3.720000 | EXT | Смещение кромок. Вовнутрь. Аномалия находится на отводе. Величина смещения - 3.7 мм. |  | (c)
64888.477000 | 0.000000 | -0.020000 | -11.385000 | -11.405000 | -1878.000000 | -1486.000000 | -1659.000000 | 46.161868 |  | 5835 | Смещение кромок | GWAN |  | 07:39 | 08:43 | 08:15 | 0 | 439 | 2.678000 | EXT | Смещение кромок. Вовнутрь. Аномалия находится на отводе. Величина смещения - 2.7 мм. |  | (c)
64888.477000 | 0.000000 | -0.045000 | -11.385000 | -11.430000 | -1366.000000 | 51.000000 | -497.000000 | 30.127977 |  | 5835 | Смещение кромок | GWAN |  | 09:02 | 00:51 | 11:22 | 0 | 1740 | 4.573000 | EXT | Смещение кромок. Наружу. Аномалия находится на отводе. Величина смещения - 4.6 мм. |  | (c)
64895.821000 | 7.344000 | 7.298000 | -4.041000 | -4.087000 | -2180.000000 | -2086.000000 | -2127.000000 | 8.338902 | 3985.000000 | 5835 |  | DENT |  | 06:51 | 07:06 | 06:59 | 102 | 105 | 0.492958 |  | -. Аномалия находится вблизи продольного шва. Аномалия находится вблизи дефекта потери металла. |  | (b)
64896.052000 | 7.575000 | 7.192000 | -3.810000 | -4.193000 | -2182.000000 | -2079.000000 | -2100.000000 | 10.518749 | 3704.000000 | 5835 |  | GOUG | GENE | 06:50 | 07:07 | 07:03 | 489 | 164 | 7.000000 | EXT | -. Зона задиров. |  | (b)
64896.055000 | 7.578000 | 7.525000 | -3.807000 | -3.860000 | -2195.000000 | -2078.000000 | -2132.000000 | 7.975760 | 3754.000000 | 5835 |  | DENT |  | 06:48 | 07:07 | 06:58 | 106 | 126 | 0.704225 |  | -. Аномалия находится вблизи продольного шва. Аномалия находится вблизи дефекта потери металла. |  | (b)
64897.552000 | 9.075000 | 9.027000 | -2.310000 | -2.358000 | 2067.000000 | 2126.000000 | 2110.000000 | 2.878159 | 2273.000000 | 5835 |  | DENT |  | 06:16 | 06:26 | 06:23 | 85 | 85 | 0.352113 |  | -. Аномалия находится вблизи продольного шва. |  | (c)
64899.357000 | 10.880000 | 10.841000 | -0.505000 | -0.544000 | 2063.000000 | 2128.000000 | 2109.000000 | 2.353620 | 459.000000 | 5835 |  | DENT |  | 06:15 | 06:26 | 06:23 | 85 | 92 | 0.422535 |  | -. Аномалия находится вблизи продольного шва. |  | (c)
64899.673000 | 11.196000 | 11.177000 | -0.189000 | -0.208000 | 2030.000000 | 2096.000000 | 2069.000000 | 6.711327 | 153.000000 | 5835 |  | DENT |  | 06:10 | 06:21 | 06:16 | 55 | 78 | 0.281690 |  | -. Аномалия находится вблизи продольного шва. |  | (c)
64905.557000 | 0.000000 | -0.030000 | -11.645000 | -11.675000 | -1560.000000 | -1203.000000 | -1252.000000 | 51.351010 |  | 5836б | Смещение кромок | GWAN |  | 07:23 | 08:21 | 08:13 | 0 | 616 | 3.052000 | EXT | Смещение кромок. Наружу. Величина смещения - 3.1 мм. |  | (c)
64905.557000 | 0.000000 | -0.045000 | -11.645000 | -11.690000 | -523.000000 | -215.000000 | -141.000000 | 0.000000 |  | 5836б | Смещение кромок | GWAN |  | 10:10 | 11:00 | 11:12 | 0 | 764 | 2.868000 | EXT | Смещение кромок. Наружу. Величина смещения - 2.9 мм. |  | (c)
64917.202000 | 0.000000 | -0.035000 | -1.725000 | -1.760000 | 1069.000000 | 1368.000000 | 1237.000000 | 66.565040 |  | 5836в | Смещение кромок | GWAN |  | 00:18 | 01:06 | 00:45 | 0 | 337 | 2.431000 | EXT | Смещение кромок. Вовнутрь. Величина смещения - 2.4 мм. |  | (c)
64917.202000 | 0.000000 | -0.020000 | -1.725000 | -1.745000 | 2149.000000 | -2054.000000 | -2077.000000 | 0.000000 |  | 5836в | Смещение кромок | GWAN |  | 03:12 | 03:54 | 03:50 | 0 | 471 | 3.476000 | EXT | Смещение кромок. Вовнутрь. Величина смещения - 3.5 мм. |  | (c)
64917.202000 | 0.000000 | -0.005000 | -1.725000 | -1.730000 | -1200.000000 | -1037.000000 | -1049.000000 | 60.256737 |  | 5836в | Смещение кромок | GWAN |  | 06:11 | 06:38 | 06:36 | 0 | 302 | 2.530000 | EXT | Смещение кромок. Вовнутрь. Величина смещения - 2.5 мм. |  | (c)
64917.202000 | 0.000000 | -0.035000 | -1.725000 | -1.760000 | -322.000000 | 438.000000 | 134.000000 | 10.778664 |  | 5836в | Смещение кромок | GWAN |  | 08:33 | 10:36 | 09:47 | 0 | 912 | 3.705000 | EXT | Смещение кромок. Вовнутрь. Величина смещения - 3.7 мм. |  | (c)
64918.927000 | 0.000000 | -0.020000 | -3.345000 | -3.365000 | 1066.000000 | 1199.000000 | 1198.000000 | 62.007579 |  | 5837а | Смещение кромок | GWAN |  | 04:31 | 04:53 | 04:52 | 0 | 264 | 2.478000 | EXT | Смещение кромок. Вовнутрь. Величина смещения - 2.5 мм. |  | (c)
64918.927000 | 0.000000 | -0.020000 | -3.345000 | -3.365000 | 1484.000000 | 1716.000000 | 1667.000000 | 15.952890 |  | 5837а | Смещение кромок | GWAN |  | 05:39 | 06:16 | 06:08 | 0 | 366 | 2.942000 | EXT | Смещение кромок. Наружу. Величина смещения - 2.9 мм. |  | (c)
64918.927000 | 0.000000 | -0.030000 | -3.345000 | -3.375000 | -2030.000000 | -1737.000000 | -1773.000000 | 36.902788 |  | 5837а | Смещение кромок | GWAN |  | 08:11 | 08:59 | 08:53 | 0 | 514 | 2.813000 | EXT | Смещение кромок. Наружу. Величина смещения - 2.8 мм. |  | (c)
64918.927000 | 0.000000 | -0.045000 | -3.345000 | -3.390000 | -1426.000000 | -1031.000000 | -1143.000000 | 69.368817 |  | 5837а | Смещение кромок | GWAN |  | 09:49 | 10:53 | 10:35 | 0 | 566 | 2.818000 | EXT | Смещение кромок. Вовнутрь. Величина смещения - 2.8 мм. |  | (c)
64918.927000 | 0.000000 | -0.050000 | -3.345000 | -3.395000 | -761.000000 | -448.000000 | -502.000000 | 19.678371 |  | 5837а | Смещение кромок | GWAN |  | 11:36 | 00:27 | 00:18 | 0 | 517 | 3.365000 | EXT | Смещение кромок. Наружу. Величина смещения - 3.4 мм. |  | (c)
64922.272000 | 0.000000 | -0.023000 | -11.615000 | -11.638000 | 561.000000 | 1081.000000 | 1292.000000 | 561.000000 |  | 5838 | Нарушение формы кольцевого шва | GWAN |  | 03:41 | 05:05 | 05:39 | 0 | 1463 |  | EXT | Нарушение формы кольцевого шва. Аномалия находится на отводе. |  | (c)
64922.272000 | 0.000000 | -0.028000 | -11.615000 | -11.643000 | -963.000000 | -551.000000 | -587.000000 | 211.000000 |  | 5838 | Нарушение формы кольцевого шва | GWAN |  | 11:35 | 00:41 | 00:35 | 0 | 752 |  | EXT | Нарушение формы кольцевого шва. Аномалия находится на отводе. |  | (c)
64933.887000 | 0.000000 | -0.015000 | -11.190000 | -11.205000 | 1420.000000 | 1690.000000 | 1663.000000 | 26.245713 |  | 5839 | Смещение кромок | GWAN |  | 03:22 | 04:05 | 04:01 | 0 | 485 | 2.874000 | EXT | Смещение кромок. Наружу. Аномалия находится на отводе. Величина смещения - 2.9 мм. |  | (c)
64933.887000 | 0.000000 | -0.001000 | -11.190000 | -11.191000 | -2216.000000 | -2085.000000 | -1902.000000 | 1.171937 |  | 5839 | Смещение кромок | GWAN |  | 05:35 | 05:56 | 06:25 | 0 | 627 | 2.758000 | EXT | Смещение кромок. Вовнутрь. Аномалия находится на отводе. Величина смещения - 2.8 мм. |  | (c)
64933.887000 | 0.000000 | -0.020000 | -11.190000 | -11.210000 | -982.000000 | -520.000000 | -722.000000 | 16.277156 |  | 5839 | Смещение кромок | GWAN |  | 08:54 | 10:09 | 09:36 | 0 | 520 | 3.884000 | EXT | Смещение кромок. Наружу. Аномалия находится на отводе. Величина смещения - 3.9 мм. |  | (c)
64933.887000 | 0.000000 | -0.040000 | -11.190000 | -11.230000 | -438.000000 | 41.000000 | 413.000000 | 33.314359 |  | 5839 | Смещение кромок | GWAN |  | 10:22 | 11:39 | 00:39 | 0 | 1702 | 6.206000 | EXT | Смещение кромок. Наружу. Аномалия находится на отводе. Величина смещения - 6.2 мм. |  | (c)
64956.307000 | 0.000000 | -0.031000 | -11.260000 | -11.291000 | 567.000000 | 892.000000 | 898.000000 | 45.754739 |  | 5841 | Смещение кромок | GWAN |  | 02:39 | 03:32 | 03:33 | 0 | 662 | 3.426000 | EXT | Смещение кромок. Вовнутрь. Величина смещения - 3.4 мм. |  | (c)
64956.307000 | 0.000000 | -0.011000 | -11.260000 | -11.271000 | 1862.000000 | 1938.000000 | 1939.000000 | 11.088214 |  | 5841 | Смещение кромок | GWAN |  | 06:08 | 06:20 | 06:21 | 0 | 154 | 2.295000 | EXT | Смещение кромок. Наружу. Величина смещения - 2.3 мм. |  | (c)
64968.782000 | 1.215000 | 1.122000 | -10.315000 | -10.408000 | 1265.000000 | 1358.000000 | 1359.000000 | 55.273908 | 1122.000000 | 5842 |  | DENT |  | 03:37 | 03:52 | 03:52 | 164 | 187 | 0.211268 |  | - |  | (c)
64970.519000 | 2.952000 | 2.856000 | -8.578000 | -8.674000 | 937.000000 | 1046.000000 | 1026.000000 | 75.621188 | 2856.000000 | 5842 |  | DENT |  | 02:44 | 03:01 | 02:58 | 165 | 178 | 0.281690 |  | - |  | (c)
64975.145000 | 7.578000 | 7.006000 | -3.952000 | -4.524000 | 1494.000000 | 1552.000000 | 1564.000000 | 42.583746 | 3195.000000 | 5842 |  | CORR | GENE | 04:14 | 04:23 | 04:25 | 1329 | 139 | 10.000000 | EXT | - |  | (c)
64979.097000 | 0.000000 | -0.056000 | -11.205000 | -11.261000 | 392.000000 | 552.000000 | 610.000000 | 49.231756 |  | 5843 | Смещение кромок | GWAN |  | 00:18 | 00:44 | 00:53 | 0 | 436 | 3.137000 | EXT | Смещение кромок. Наружу. Величина смещения - 3.1 мм. |  | (c)
64979.097000 | 0.000000 | -0.031000 | -11.205000 | -11.236000 | 1400.000000 | 1647.000000 | 1625.000000 | 30.701216 |  | 5843 | Смещение кромок | GWAN |  | 03:01 | 03:41 | 03:37 | 0 | 450 | 3.132000 | EXT | Смещение кромок. Наружу. Величина смещения - 3.1 мм. |  | (c)
64987.058000 | 7.961000 | 7.530000 | -3.244000 | -3.675000 | 1247.000000 | 1296.000000 | 1389.000000 | 56.537609 | 3216.000000 | 5843 |  | GOUG | GENE | 02:36 | 02:44 | 02:59 | 459 | 283 | 10.000000 | EXT | -. Зона задиров. |  | (c)
65013.157000 | 0.000000 | -0.031000 | -11.300000 | -11.331000 | 359.000000 | 472.000000 | 462.000000 | 28.999526 |  | 5846 | Смещение кромок | GWAN |  | 02:55 | 03:13 | 03:12 | 0 | 206 | 2.324000 | EXT | Смещение кромок. Наружу. Величина смещения - 2.3 мм. Аномалия находится на упругопластическом изгибе: R=407 D, максимальное растяжение на 6.8 час. |  | (c)
65013.157000 | 0.000000 | -0.026000 | -11.300000 | -11.326000 | 653.000000 | 714.000000 | 913.000000 | 52.671370 |  | 5846 | Смещение кромок | GWAN |  | 03:42 | 03:52 | 04:24 | 0 | 520 | 2.475000 | EXT | Смещение кромок. Вовнутрь. Величина смещения - 2.5 мм. Аномалия находится на упругопластическом изгибе: R=407 D, максимальное растяжение на 6.8 час. |  | (c)
65016.661000 | 3.504000 | 3.291000 | -7.796000 | -8.009000 | 2121.000000 | 2157.000000 | 2149.000000 | 2.162447 | 3291.000000 | 5846 |  | CORR | GENE | 07:39 | 07:45 | 07:44 | 386 | 55 | 14.000000 | EXT | -. Аномалия находится на упругопластическом изгибе: R=394 D, максимальное растяжение на 6.2 час. |  | (c)
65018.748000 | 5.591000 | 3.766000 | -5.709000 | -7.534000 | 2115.000000 | 2171.000000 | 2166.000000 | 0.000000 | 3766.000000 | 5846 |  | CORR | GENE | 07:38 | 07:47 | 07:47 | 1911 | 102 | 15.000000 | EXT | -. Аномалия находится на упругопластическом изгибе: R=441 D, максимальное растяжение на 6.1 час. |  | (c)
65019.947000 | 6.790000 | 6.769000 | -4.510000 | -4.531000 | 1674.000000 | 1752.000000 | 1738.000000 | 29.398117 | 4487.000000 | 5846 |  | CORR | СIGR | 06:27 | 06:40 | 06:38 | 44 | 128 | 12.000000 | EXT | -. Аномалия находится на упругопластическом изгибе: R=509 D, максимальное растяжение на 6.1 час. |  | (c)
65024.457000 | 0.000000 | -0.030000 | -11.500000 | -11.530000 | 1114.000000 | 1198.000000 | 1294.000000 | 46.514687 |  | 5847 | Смещение кромок | GWAN |  | 03:04 | 03:18 | 03:33 | 0 | 360 | 2.516000 | EXT | Смещение кромок. Вовнутрь. Величина смещения - 2.5 мм. |  | (c)
65024.457000 | 0.000000 | -0.040000 | -11.500000 | -11.540000 | -1787.000000 | -1640.000000 | -1641.000000 | 47.595607 |  | 5847 | Смещение кромок | GWAN |  | 07:16 | 07:40 | 07:39 | 0 | 293 | 3.227000 | EXT | Смещение кромок. Наружу. Величина смещения - 3.2 мм. |  | (c)
65035.957000 | 0.000000 | -0.010000 | -11.565000 | -11.575000 | -1187.000000 | -940.000000 | -918.000000 | 650.000000 |  | 5848 | Смещение кромок | GWAN |  | 05:18 | 05:58 | 06:01 | 0 | 537 | 3.973000 | EXT | Смещение кромок. Вовнутрь. Аномалия находится на отводе. Величина смещения - 4 мм. |  | (c)
65035.957000 | 0.000000 | -0.015000 | -11.565000 | -11.580000 | -330.000000 | -191.000000 | -162.000000 | 0.000000 |  | 5848 | Смещение кромок | GWAN |  | 07:36 | 07:58 | 08:03 | 0 | 337 | 3.145000 | EXT | Смещение кромок. Вовнутрь. Аномалия находится на отводе. Величина смещения - 3.1 мм. |  | (c)
65038.384000 | 2.427000 | 2.343000 | -9.138000 | -9.222000 | 369.000000 | 392.000000 | 396.000000 | 369.000000 | 2343.000000 | 5848 |  | CORR | GENE | 09:29 | 09:33 | 09:33 | 369 | 54 | 13.000000 | EXT | -. Аномалия находится на отводе. |  | (c)
65038.947000 | 2.990000 | 2.844000 | -8.575000 | -8.721000 | -399.000000 | -290.000000 | -139.000000 | 0.000000 | 2844.000000 | 5848 |  | CORR | GENE | 07:25 | 07:42 | 08:07 | 260 | 520 | 12.000000 | EXT | -. Аномалия находится на отводе. |  | (c)
65044.229000 | 8.272000 | 8.116000 | -3.293000 | -3.449000 | -65.000000 | -35.000000 | -32.000000 | 0.000000 | 1687.000000 | 5848 |  | CORR | GENE | 08:19 | 08:24 | 08:24 | 1762 | 66 | 14.000000 | EXT | -. Аномалия находится на отводе. |  | (c)
65047.522000 | 0.000000 | -0.031000 | -11.455000 | -11.486000 | -1933.000000 | -1849.000000 | -1868.000000 | 1803.000000 |  | 5849 | Смещение кромок | GWAN |  | 03:33 | 03:46 | 03:43 | 0 | 131 | 2.326000 | EXT | Смещение кромок. Наружу. Аномалия находится на отводе. Величина смещения - 2.3 мм. |  | (c)
65047.522000 | 0.000000 | -0.016000 | -11.455000 | -11.471000 | -1707.000000 | -978.000000 | -1279.000000 | 850.000000 |  | 5849 | Смещение кромок | GWAN |  | 04:09 | 06:07 | 05:18 | 0 | 857 | 3.250000 | EXT | Смещение кромок. Вовнутрь. Аномалия находится на отводе. Величина смещения - 3.2 мм. |  | (c)
65047.522000 | 0.000000 | -0.031000 | -11.455000 | -11.486000 | -734.000000 | -374.000000 | -507.000000 | 281.000000 |  | 5849 | Смещение кромок | GWAN |  | 06:46 | 07:44 | 07:23 | 0 | 453 | 2.557000 | EXT | Смещение кромок. Наружу. Аномалия находится на отводе. Величина смещения - 2.6 мм. |  | (c)
65047.522000 | 0.000000 | -0.038000 | -11.455000 | -11.493000 | 442.000000 | 1051.000000 | 1143.000000 | 442.000000 |  | 5849 | Нарушение формы кольцевого шва | GWAN |  | 09:56 | 11:34 | 11:49 | 0 | 1402 |  | EXT | Нарушение формы кольцевого шва. Аномалия находится на отводе. |  | (c)
65058.977000 | 0.000000 | -0.021000 | -11.620000 | -11.641000 | -65.000000 | 89.000000 | 86.000000 | 0.000000 |  | 5850 | Смещение кромок | GWAN |  | 01:54 | 02:18 | 02:18 | 0 | 302 | 2.489000 | EXT | Смещение кромок. Вовнутрь. Аномалия находится на отводе. Величина смещения - 2.5 мм. |  | (c)
65058.977000 | 0.000000 | -0.017000 | -11.620000 | -11.637000 | -1453.000000 | -990.000000 | -1193.000000 | 933.000000 |  | 5850 | Смещение кромок | GWAN |  | 10:10 | 11:24 | 10:52 | 0 | 519 | 2.602153 | EXT | Смещение кромок. Наружу. Аномалия находится на отводе. Величина смещения - 2.6 мм. |  | (c)
65058.977000 | 0.000000 | -0.036000 | -11.620000 | -11.656000 | -771.000000 | -652.000000 | -469.000000 | 167.000000 |  | 5850 | Смещение кромок | GWAN |  | 12:00 | 00:19 | 00:48 | 0 | 604 | 2.575000 | EXT | Смещение кромок. Наружу. Аномалия находится на отводе. Величина смещения - 2.6 мм. |  | (c)
65063.954000 | 4.977000 | 3.012000 | -6.643000 | -8.608000 | -2217.000000 | -2059.000000 | -2091.000000 | 1965.000000 | 3012.000000 | 5850 |  | CORR | GENE | 08:06 | 08:32 | 08:27 | 3776 | 252 | 11.000000 | EXT | - |  | (c)
65071.352000 | 0.755000 | 0.751000 | -10.860000 | -10.864000 | -346.000000 | -258.000000 | -270.000000 | 194.000000 | 751.000000 | 5851 |  | CORR | СIGR | 07:29 | 07:43 | 07:41 | 23 | 152 | 12.000000 | EXT | - |  | (c)
65075.782000 | 5.185000 | 4.561000 | -6.430000 | -7.054000 | -335.000000 | -309.000000 | -284.000000 | 234.000000 | 4561.000000 | 5851 |  | CORR | GENE | 07:31 | 07:35 | 07:39 | 790 | 101 | 11.000000 | EXT | - |  | (c)
65079.376000 | 8.779000 | 6.992000 | -2.836000 | -4.623000 | -329.000000 | -264.000000 | -259.000000 | 189.000000 | 2318.000000 | 5851 |  | CORR | GENE | 07:32 | 07:42 | 07:43 | 2305 | 140 | 11.000000 | EXT | - |  | (c)
65080.635000 | 10.038000 | 9.816000 | -1.577000 | -1.799000 | -408.000000 | -306.000000 | -345.000000 | 282.000000 | 178.000000 | 5851 |  | CORR | GENE | 07:19 | 07:35 | 07:29 | 1621 | 125 | 11.000000 | EXT | - |  | (c)
65082.806000 | 0.594000 | 0.152000 | -10.671000 | -11.113000 | 994.000000 | 1080.000000 | 1089.000000 | 994.000000 | 152.000000 | 5852 |  | CORR | GENE | 07:33 | 07:47 | 07:48 | 1478 | 190 | 11.000000 | EXT | - |  | (c)
65084.676000 | 2.464000 | 2.289000 | -8.801000 | -8.976000 | -386.000000 | -356.000000 | -346.000000 | 305.000000 | 2289.000000 | 5852 |  | CORR | GENE | 03:50 | 03:55 | 03:57 | 661 | 81 | 9.000000 | EXT | - |  | (c)
65084.937000 | 2.725000 | 1.966000 | -8.540000 | -9.299000 | 1029.000000 | 1161.000000 | 1126.000000 | 1029.000000 | 1966.000000 | 5852 |  | CORR | GENE | 07:38 | 08:00 | 07:54 | 1179 | 194 | 10.000000 | EXT | - |  | (c)
65091.621000 | 9.409000 | 9.394000 | -1.856000 | -1.871000 | 1177.000000 | 1259.000000 | 1238.000000 | 1177.000000 | 1839.000000 | 5852 |  | CORR | СIGR | 08:02 | 08:16 | 08:12 | 32 | 123 | 11.000000 | EXT | - |  | (c)
65093.477000 | 0.000000 | -0.021000 | -11.605000 | -11.626000 | 1192.000000 | 1285.000000 | 1292.000000 | 1192.000000 |  | 5853 | Смещение кромок | GWAN |  | 03:37 | 03:52 | 03:53 | 0 | 200 | 2.584000 | EXT | Смещение кромок. Вовнутрь. Величина смещения - 2.6 мм. |  | (c)
65093.477000 | 0.000000 | -0.011000 | -11.605000 | -11.616000 | 1732.000000 | 1959.000000 | 1892.000000 | 1732.000000 |  | 5853 | Смещение кромок | GWAN |  | 05:04 | 05:41 | 05:30 | 0 | 319 | 3.637000 | EXT | Смещение кромок. Наружу. Величина смещения - 3.6 мм. |  | (c)
65109.113000 | 4.031000 | 3.630000 | -7.579000 | -7.980000 | -631.000000 | -572.000000 | -563.000000 | 495.000000 | 3630.000000 | 5854 |  | CORR | GENE | 07:24 | 07:34 | 07:35 | 1140 | 137 | 10.000000 | EXT | - |  | (c)
65112.817000 | 7.735000 | 6.199000 | -3.875000 | -5.411000 | -667.000000 | -551.000000 | -561.000000 | 454.000000 | 3075.000000 | 5854 |  | CORR | GENE | 07:18 | 07:37 | 07:36 | 2336 | 214 | 9.000000 | EXT | - |  | (c)
65116.204000 | 11.122000 | 10.309000 | -0.488000 | -1.301000 | -713.000000 | -588.000000 | -603.000000 | 493.000000 | 130.000000 | 5854 |  | CORR | GENE | 07:11 | 07:31 | 07:29 | 1171 | 220 | 9.000000 | EXT | - |  | (c)
65119.920000 | 3.228000 | 3.129000 | -8.367000 | -8.466000 | -89.000000 | -76.000000 | -71.000000 | 54.000000 | 3129.000000 | 5855 |  | CORR | AXGR | 07:29 | 07:31 | 07:31 | 161 | 35 | 10.000000 | EXT | - |  | (c)
65120.636000 | 3.944000 | 3.907000 | -7.651000 | -7.688000 | -116.000000 | -76.000000 | -82.000000 | 48.000000 | 3907.000000 | 5855 |  | CORR | GENE | 07:24 | 07:31 | 07:30 | 80 | 68 | 10.000000 | EXT | - |  | (c)
65121.315000 | 4.623000 | 4.519000 | -6.972000 | -7.076000 | -127.000000 | -84.000000 | -84.000000 | 40.000000 | 4519.000000 | 5855 |  | CORR | GENE | 07:22 | 07:29 | 07:29 | 167 | 87 | 10.000000 | EXT | - |  | (c)
65128.287000 | 0.000000 | -0.016000 | -11.485000 | -11.501000 | -907.000000 | -301.000000 | -57.000000 | 0.000000 |  | 5856 | Нарушение формы кольцевого шва | GWAN |  | 00:44 | 02:22 | 03:01 | 0 | 1699 |  | EXT | Нарушение формы кольцевого шва. Аномалия находится на отводе. |  | (c)
65133.121000 | 4.834000 | 4.682000 | -6.651000 | -6.803000 | 267.000000 | 295.000000 | 298.000000 | 267.000000 | 4682.000000 | 5856 |  | CORR | GENE | 03:54 | 03:58 | 03:59 | 558 | 61 | 9.000000 | EXT | -. Аномалия находится на отводе. |  | (c)
65134.432000 | 6.145000 | 6.119000 | -5.340000 | -5.366000 | 2127.000000 | 2182.000000 | 2197.000000 | 2127.000000 | 5331.000000 | 5856 |  | CORR | СIGR | 08:54 | 09:03 | 09:05 | 35 | 139 | 10.000000 | EXT | -. Аномалия находится на отводе. |  | (c)
65134.718000 | 6.431000 | 6.411000 | -5.054000 | -5.074000 | 1940.000000 | 2015.000000 | 2016.000000 | 1940.000000 | 5049.000000 | 5856 |  | CORR | СIGR | 08:24 | 08:36 | 08:36 | 25 | 151 | 10.000000 | EXT | -. Аномалия находится на отводе. |  | (c)
65135.773000 | 7.486000 | 6.909000 | -3.999000 | -4.576000 | 1666.000000 | 1821.000000 | 1843.000000 | 1666.000000 | 3480.000000 | 5856 |  | CORR | GENE | 07:40 | 08:05 | 08:08 | 1096 | 354 | 9.000000 | EXT | -. Аномалия находится на отводе. |  | (c)
65139.772000 | 0.000000 | -0.045000 | -11.365000 | -11.410000 | 547.000000 | 686.000000 | 1194.000000 | 0.000000 |  | 5857 | Смещение кромок | GWAN |  | 02:22 | 02:44 | 04:06 | 0 | 1295 | 3.812000 | EXT | Смещение кромок. Наружу. Аномалия находится на отводе. Величина смещения - 3.8 мм. |  | (c)
65139.772000 | 0.000000 | -0.040000 | -11.365000 | -11.405000 | 2034.000000 | -2091.000000 | -2130.000000 | 8.125090 |  | 5857 | Смещение кромок | GWAN |  | 06:22 | 07:16 | 07:10 | 0 | 595 | 3.363000 | EXT | Смещение кромок. Наружу. Аномалия находится на отводе. Величина смещения - 3.4 мм. |  | (c)
65139.772000 | 0.000000 | -0.070000 | -11.365000 | -11.435000 | -1623.000000 | -1554.000000 | -1555.000000 | 54.551491 |  | 5857 | Смещение кромок | GWAN |  | 08:31 | 08:43 | 08:42 | 0 | 137 | 2.455000 | EXT | Смещение кромок. Наружу. Аномалия находится на отводе. Величина смещения - 2.5 мм. |  | (c)
65139.772000 | 0.000000 | -0.034000 | -11.365000 | -11.399000 | -426.000000 | 69.000000 | -7.000000 | 33.319750 |  | 5857 | Нарушение формы кольцевого шва | GWAN |  | 11:45 | 01:05 | 00:52 | 0 | 839 |  | EXT | Нарушение формы кольцевого шва. Аномалия находится на отводе. |  | (c)
65148.554000 | 8.782000 | 8.478000 | -2.583000 | -2.887000 | -1861.000000 | -1804.000000 | -1800.000000 | 34.711758 | 2141.000000 | 5857 |  | CORR | GENE | 07:53 | 08:02 | 08:03 | 746 | 120 | 9.000000 | EXT | -. Аномалия находится на упругопластическом изгибе: R=381 D, максимальное растяжение на 5.1 час. |  | (c)
65151.137000 | 0.000000 | -0.015000 | -11.515000 | -11.530000 | 1530.000000 | 1727.000000 | 1686.000000 | 18.600046 |  | 5858 | Смещение кромок | GWAN |  | 04:38 | 05:10 | 05:03 | 0 | 314 | 2.869000 | EXT | Смещение кромок. Наружу. Величина смещения - 2.9 мм. Аномалия находится на упругопластическом изгибе: R=448 D, максимальное растяжение на 5 час. |  | (c)
65151.137000 | 0.000000 | -0.030000 | -11.515000 | -11.545000 | -2194.000000 | -2040.000000 | -2014.000000 | 17.501069 |  | 5858 | Смещение кромок | GWAN |  | 06:37 | 07:02 | 07:06 | 0 | 360 | 2.633000 | EXT | Смещение кромок. Наружу. Величина смещения - 2.6 мм. Аномалия находится на упругопластическом изгибе: R=448 D, максимальное растяжение на 5 час. |  | (c)
65152.827000 | 1.690000 | 1.529000 | -9.825000 | -9.986000 | 430.000000 | 494.000000 | 507.000000 | 34.665332 | 1529.000000 | 5858 |  | DENT |  | 01:40 | 01:51 | 01:53 | 384 | 155 | 0.704225 |  | -. Аномалия находится на упругопластическом изгибе. |  | (c)
65162.652000 | 0.000000 | -0.015000 | -11.450000 | -11.465000 | -1618.000000 | -1507.000000 | -1339.000000 | 49.461931 |  | 5859 | Смещение кромок | GWAN |  | 04:53 | 05:10 | 05:38 | 0 | 558 | 2.918000 | EXT | Смещение кромок. Вовнутрь. Величина смещения - 2.9 мм. |  | (c)
65162.652000 | 0.000000 | -0.050000 | -11.450000 | -11.500000 | 230.000000 | 761.000000 | 827.000000 | 65.123618 |  | 5859 | Смещение кромок | GWAN |  | 09:51 | 11:17 | 11:27 | 0 | 1194 | 3.001000 | EXT | Смещение кромок. Вовнутрь. Величина смещения - 3 мм. |  | (c)
65162.834000 | 0.182000 | 0.039000 | -11.268000 | -11.411000 | -2143.000000 | -2126.000000 | -2113.000000 | 7.094752 | 39.000000 | 5859 |  | CORR | GENE | 03:28 | 03:31 | 03:33 | 556 | 60 | 12.000000 | EXT | - |  | (c)
65163.504000 | 0.852000 | 0.749000 | -10.598000 | -10.701000 | -2180.000000 | -2179.000000 | -2165.000000 | 4.066615 | 749.000000 | 5859 |  | CORR | AXGR | 03:22 | 03:22 | 03:24 | 321 | 30 | 11.000000 | EXT | - |  | (c)
65164.482000 | 1.830000 | 1.084000 | -9.620000 | -10.366000 | -2153.000000 | -2141.000000 | -2131.000000 | 6.287472 | 1084.000000 | 5859 |  | CORR | AXGR | 03:26 | 03:28 | 03:30 | 887 | 43 | 13.000000 | EXT | - |  | (c)
65165.224000 | 2.572000 | 2.290000 | -8.878000 | -9.160000 | -2200.000000 | -2161.000000 | -2159.000000 | 2.448117 | 2290.000000 | 5859 |  | CORR | GENE | 03:19 | 03:25 | 03:25 | 836 | 82 | 11.000000 | EXT | - |  | (c)
65167.069000 | 4.417000 | 4.294000 | -7.033000 | -7.156000 | -2213.000000 | -2204.000000 | -2201.000000 | 1.382404 | 4294.000000 | 5859 |  | CORR | AXGR | 03:17 | 03:18 | 03:19 | 210 | 25 | 13.000000 | EXT | - |  | (c)
65167.374000 | 4.722000 | 4.691000 | -6.728000 | -6.759000 | -2087.000000 | -2065.000000 | -2062.000000 | 11.571555 | 4691.000000 | 5859 |  | CORR | GENE | 03:37 | 03:41 | 03:41 | 304 | 51 | 15.000000 | EXT | - |  | (c)
65168.282000 | 5.630000 | 5.471000 | -5.820000 | -5.979000 | -2012.000000 | -1968.000000 | -1976.000000 | 17.653999 | 5471.000000 | 5859 |  | CORR | GENE | 03:49 | 03:56 | 03:55 | 262 | 71 | 11.000000 | EXT | - |  | (c)
65168.820000 | 6.168000 | 6.151000 | -5.282000 | -5.299000 | -1926.000000 | -1866.000000 | -1893.000000 | 24.563978 | 5278.000000 | 5859 |  | CORR | СIGR | 04:03 | 04:13 | 04:08 | 21 | 66 | 10.000000 | EXT | - |  | (c)
65169.139000 | 6.487000 | 6.238000 | -4.963000 | -5.212000 | -742.000000 | -705.000000 | -708.000000 | 51.761088 | 4521.000000 | 5859 |  | CORR | GENE | 07:14 | 07:20 | 07:19 | 691 | 67 | 10.000000 | EXT | - |  | (c)
65172.976000 | 10.324000 | 8.862000 | -1.126000 | -2.588000 | -807.000000 | -706.000000 | -662.000000 | 30.070337 | 1089.000000 | 5859 |  | CORR | GENE | 07:04 | 07:20 | 07:27 | 1499 | 290 | 10.000000 | EXT | - |  | (c)
65173.987000 | 11.335000 | 10.815000 | -0.115000 | -0.635000 | -767.000000 | -659.000000 | -671.000000 | 38.638976 | 89.000000 | 5859 |  | CORR | GENE | 07:10 | 07:27 | 07:26 | 546 | 192 | 9.000000 | EXT | - |  | (c)
65174.102000 | 0.000000 | -0.020000 | -11.365000 | -11.385000 | 1074.000000 | 1152.000000 | 1149.000000 | 81.174895 |  | 5860 | Смещение кромок | GWAN |  | 01:50 | 02:03 | 02:02 | 0 | 151 | 2.519000 | EXT | Смещение кромок. Наружу. Величина смещения - 2.5 мм. |  | (c)
65174.102000 | 0.000000 | -0.010000 | -11.365000 | -11.375000 | 1344.000000 | 1439.000000 | 1447.000000 | 54.931895 |  | 5860 | Смещение кромок | GWAN |  | 02:34 | 02:49 | 02:51 | 0 | 206 | 3.394000 | EXT | Смещение кромок. Вовнутрь. Величина смещения - 3.4 мм. |  | (c)
65174.102000 | 0.000000 | -0.034000 | -11.365000 | -11.399000 | 1721.000000 | -1270.000000 | -1265.000000 | 0.000000 |  | 5860 | Смещение кромок | GWAN |  | 03:35 | 07:32 | 07:33 | 0 | 2951 | 4.193224 | EXT | Смещение кромок. Наружу. Величина смещения - 4.2 мм. |  | (c)
65176.482000 | 2.380000 | 2.180000 | -8.985000 | -9.185000 | -965.000000 | -916.000000 | -936.000000 | 70.955126 | 2180.000000 | 5860 |  | CORR | GENE | 08:21 | 08:29 | 08:26 | 267 | 57 | 10.000000 | EXT | -. Аномалия находится на упругопластическом изгибе: R=908 D, максимальное растяжение на 2.9 час. |  | (c)
65176.572000 | 2.470000 | 1.513000 | -8.895000 | -9.852000 | -741.000000 | -698.000000 | -689.000000 | 47.140068 | 1513.000000 | 5860 |  | CORR | GENE | 08:57 | 09:04 | 09:06 | 1303 | 105 | 11.000000 | EXT | -. Аномалия находится на упругопластическом изгибе: R=908 D, максимальное растяжение на 2.9 час. |  | (c)
65178.078000 | 3.976000 | 3.191000 | -7.389000 | -8.174000 | -1238.000000 | -1163.000000 | -1142.000000 | 76.472214 | 3191.000000 | 5860 |  | CORR | GENE | 07:37 | 07:49 | 07:53 | 951 | 194 | 10.000000 | EXT | -. Аномалия находится на упругопластическом изгибе: R=737 D, максимальное растяжение на 3.2 час. |  | (c)
65185.467000 | 0.000000 | -0.025000 | -11.345000 | -11.370000 | 1075.000000 | 1237.000000 | 1207.000000 | 71.934004 |  | 5861 | Смещение кромок | GWAN |  | 01:16 | 01:42 | 01:37 | 0 | 264 | 2.545000 | EXT | Смещение кромок. Вовнутрь. Величина смещения - 2.5 мм. Аномалия находится на упругопластическом изгибе: R=500 D, максимальное растяжение на 5 час. |  | (c)
65185.467000 | 0.000000 | -0.015000 | -11.345000 | -11.360000 | 1510.000000 | 1958.000000 | 1926.000000 | 0.000000 |  | 5861 | Смещение кромок | GWAN |  | 02:26 | 03:38 | 03:33 | 0 | 831 | 3.331000 | EXT | Смещение кромок. Наружу. Величина смещения - 3.3 мм. Аномалия находится на упругопластическом изгибе: R=500 D, максимальное растяжение на 5 час. |  | (c)
65190.585000 | 5.118000 | 5.103000 | -6.227000 | -6.242000 | 1825.000000 | 1903.000000 | 1887.000000 | 22.668141 | 5103.000000 | 5861 |  | GOUG | СIGR | 03:17 | 03:30 | 03:27 | 32 | 124 | 14.000000 | EXT | -. Задир. Аномалия находится на упругопластическом изгибе: R=484 D, максимальное растяжение на 5 час. |  | (c)
65206.006000 | 9.194000 | 9.180000 | -2.291000 | -2.305000 | 1796.000000 | 1853.000000 | 1863.000000 | 18.953047 | 2280.000000 | 5862 |  | CORR | СIGR | 06:29 | 06:38 | 06:40 | 25 | 133 | 12.000000 | EXT | - |  | (c)
65208.297000 | 0.000000 | -0.001000 | -11.340000 | -11.341000 | 1328.000000 | 2168.000000 | 1799.000000 | 0.000000 |  | 5863 | Смещение кромок | GWAN |  | 02:58 | 05:13 | 04:14 | 0 | 941 | 2.817000 | EXT | Смещение кромок. Вовнутрь. Величина смещения - 2.8 мм. |  | (c)
65208.297000 | 0.000000 | -0.010000 | -11.340000 | -11.350000 | -2044.000000 | -1736.000000 | -1634.000000 | 15.090069 |  | 5863 | Смещение кромок | GWAN |  | 05:54 | 06:43 | 07:00 | 0 | 819 | 2.793000 | EXT | Смещение кромок. Вовнутрь. Величина смещения - 2.8 мм. |  | (c)
65208.297000 | 0.000000 | -0.035000 | -11.340000 | -11.375000 | -1038.000000 | -815.000000 | -878.000000 | 45.110366 |  | 5863 | Смещение кромок | GWAN |  | 08:36 | 09:12 | 09:02 | 0 | 319 | 2.345000 | EXT | Смещение кромок. Наружу. Величина смещения - 2.3 мм. |  | (c)
65208.297000 | 0.000000 | -0.030000 | -11.340000 | -11.370000 | -391.000000 | -199.000000 | 68.000000 | 5.507592 |  | 5863 | Смещение кромок | GWAN |  | 10:20 | 10:51 | 11:35 | 0 | 918 | 3.604000 | EXT | Смещение кромок. Наружу. Величина смещения - 3.6 мм. |  | (c)
65242.482000 | 0.000000 | -0.015000 | -11.430000 | -11.445000 | 1149.000000 | 1321.000000 | 1279.000000 | 55.958815 |  | 5866 | Смещение кромок | GWAN |  | 04:15 | 04:42 | 04:36 | 0 | 258 | 3.780000 | EXT | Смещение кромок. Вовнутрь. Величина смещения - 3.8 мм. |  | (c)
65242.482000 | 0.000000 | -0.010000 | -11.430000 | -11.440000 | 1678.000000 | 1896.000000 | 1963.000000 | 0.000000 |  | 5866 | Смещение кромок | GWAN |  | 05:40 | 06:15 | 06:26 | 0 | 569 | 2.842000 | EXT | Смещение кромок. Вовнутрь. Величина смещения - 2.8 мм. |  | (c)
65242.482000 | 0.000000 | -0.020000 | -11.430000 | -11.450000 | -2066.000000 | -1932.000000 | -1903.000000 | 26.418013 |  | 5866 | Смещение кромок | GWAN |  | 07:36 | 07:57 | 08:02 | 0 | 325 | 2.574000 | EXT | Смещение кромок. Вовнутрь. Величина смещения - 2.6 мм. |  | (c)
65242.482000 | 0.000000 | -0.034000 | -11.430000 | -11.464000 | -545.000000 | -194.000000 | -140.000000 | 21.427058 |  | 5866 | Смещение кромок | GWAN |  | 11:41 | 00:38 | 00:47 | 0 | 810 | 2.497371 | EXT | Смещение кромок. Наружу. Величина смещения - 2.5 мм. |  | (c)
65244.281000 | 1.799000 | 1.735000 | -9.631000 | -9.695000 | -2191.000000 | -2190.000000 | -2180.000000 | 4.089446 | 1735.000000 | 5866 |  | CORR | AXGR | 07:16 | 07:16 | 07:17 | 102 | 22 | 10.000000 | EXT | - |  | (c)
65246.873000 | 4.391000 | 4.386000 | -7.039000 | -7.044000 | -2032.000000 | -1948.000000 | -1980.000000 | 20.229102 | 4386.000000 | 5866 |  | CORR | СIGR | 07:41 | 07:55 | 07:50 | 25 | 104 | 10.000000 | EXT | -. Аномалия находится на упругопластическом изгибе: R=721 D, максимальное растяжение на 0.1 час. |  | (c)
65247.327000 | 4.845000 | 4.793000 | -6.585000 | -6.637000 | -2067.000000 | -1988.000000 | -1983.000000 | 20.014717 | 4793.000000 | 5866 |  | CORR | GENE | 07:36 | 07:48 | 07:49 | 87 | 170 | 9.000000 | EXT | -. Аномалия находится на упругопластическом изгибе: R=673 D, максимальное растяжение на 0.1 час. |  | (c)
65247.449000 | 4.967000 | 4.967000 | -6.463000 | -6.463000 | -1901.000000 | -1851.000000 | -1870.000000 | 29.065564 | 4967.000000 | 5866 |  | CORR | СIGR | 08:02 | 08:10 | 08:07 | 20 | 61 | 10.000000 | EXT | -. Аномалия находится на упругопластическом изгибе: R=651 D, максимальное растяжение на 0.1 час. |  | (c)
65250.671000 | 8.189000 | 7.913000 | -3.241000 | -3.517000 | -2177.000000 | -2166.000000 | -2153.000000 | 6.227951 | 2927.000000 | 5866 |  | CORR | GENE | 07:18 | 07:20 | 07:22 | 590 | 47 | 11.000000 | EXT | -. Аномалия находится на упругопластическом изгибе: R=498 D, максимальное растяжение на 0.2 час. |  | (c)
65251.972000 | 9.490000 | 9.358000 | -1.940000 | -2.072000 | -2169.000000 | -2104.000000 | -2131.000000 | 8.003313 | 1775.000000 | 5866 |  | CORR | GENE | 07:19 | 07:30 | 07:25 | 297 | 75 | 13.000000 | EXT | -. Аномалия находится на упругопластическом изгибе: R=488 D, максимальное растяжение на 0.2 час. |  | (c)
65252.895000 | 10.413000 | 9.984000 | -1.017000 | -1.446000 | -2046.000000 | -1947.000000 | -1955.000000 | 22.263456 | 521.000000 | 5866 |  | CORR | GENE | 07:39 | 07:55 | 07:54 | 925 | 183 | 9.000000 | EXT | -. Аномалия находится на упругопластическом изгибе: R=485 D, максимальное растяжение на 0.2 час. |  | (c)
65253.912000 | 0.000000 | -0.020000 | -11.195000 | -11.215000 | 1376.000000 | 1693.000000 | 1641.000000 | 26.270911 |  | 5867 | Смещение кромок | GWAN |  | 03:20 | 04:11 | 04:03 | 0 | 529 | 3.376000 | EXT | Смещение кромок. Наружу. Величина смещения - 3.4 мм. Аномалия находится на упругопластическом изгибе: R=485 D, максимальное растяжение на 0.3 час. |  | (c)
65276.552000 | 0.000000 | -0.030000 | -11.405000 | -11.435000 | -438.000000 | -180.000000 | -145.000000 | 0.000000 |  | 5869 | Смещение кромок | GWAN |  | 01:02 | 01:43 | 01:49 | 0 | 587 | 2.666000 | EXT | Смещение кромок. Наружу. Величина смещения - 2.7 мм. |  | (c)
65276.552000 | 0.000000 | -0.005000 | -11.405000 | -11.410000 | -1722.000000 | -1615.000000 | -1617.000000 | 49.480882 |  | 5869 | Смещение кромок | GWAN |  | 09:34 | 09:52 | 09:51 | 0 | 209 | 2.758000 | EXT | Смещение кромок. Наружу. Величина смещения - 2.8 мм. |  | (c)
65276.552000 | 0.000000 | -0.010000 | -11.405000 | -11.415000 | -1455.000000 | -589.000000 | -961.000000 | 37.695153 |  | 5869 | Смещение кромок | GWAN |  | 10:18 | 00:37 | 11:37 | 0 | 987 | 3.933000 | EXT | Смещение кромок. Наружу. Величина смещения - 3.9 мм. |  | (c)
65286.981000 | 10.429000 | 10.151000 | -0.976000 | -1.254000 | 1146.000000 | 1162.000000 | 1165.000000 | 82.923864 | 790.000000 | 5869 | Дефект проката | MIAN | AXGR | 05:17 | 05:20 | 05:20 | 464 | 38 | 10.771113 | EXT | Дефект проката. Эквивалент потери металла 11%. |  | (c)
65287.957000 | 0.000000 | -0.030000 | -11.300000 | -11.330000 | 654.000000 | 799.000000 | 905.000000 | 52.746109 |  | 5870 | Смещение кромок | GWAN |  | 02:57 | 03:20 | 03:37 | 0 | 502 | 2.871000 | EXT | Смещение кромок. Наружу. Величина смещения - 2.9 мм. |  | (c)
65287.957000 | 0.000000 | -0.005000 | -11.300000 | -11.305000 | 1380.000000 | 1499.000000 | 1537.000000 | 30.691484 |  | 5870 | Смещение кромок | GWAN |  | 04:54 | 05:13 | 05:19 | 0 | 314 | 3.317000 | EXT | Смещение кромок. Наружу. Величина смещения - 3.3 мм. |  | (c)
65287.957000 | 0.000000 | -0.055000 | -11.300000 | -11.355000 | 2025.000000 | -2123.000000 | -2113.000000 | 9.508298 |  | 5870 | Смещение кромок | GWAN |  | 06:38 | 07:28 | 07:30 | 0 | 648 | 4.645000 | EXT | Смещение кромок. Наружу. Величина смещения - 4.6 мм. |  | (c)
65296.136000 | 8.179000 | 8.077000 | -3.121000 | -3.223000 | -1014.000000 | -969.000000 | -969.000000 | 74.627739 | 3065.000000 | 5870 |  | DENT |  | 10:27 | 10:35 | 10:35 | 158 | 89 | 0.352113 |  | - |  | (c)
65299.257000 | 0.000000 | -0.038000 | -11.490000 | -11.528000 | 271.000000 | 1084.000000 | 977.000000 | 0.000000 |  | 5871 | Нарушение формы кольцевого шва | GWAN |  | 01:03 | 03:14 | 02:57 | 0 | 1414 |  | EXT | Нарушение формы кольцевого шва |  | (c)
65299.257000 | 0.000000 | -0.015000 | -11.490000 | -11.505000 | 1712.000000 | 2034.000000 | 1937.000000 | 0.000000 |  | 5871 | Смещение кромок | GWAN |  | 04:55 | 05:48 | 05:32 | 0 | 450 | 3.212000 | EXT | Смещение кромок. Вовнутрь. Величина смещения - 3.2 мм. |  | (c)
65299.257000 | 0.000000 | -0.027000 | -11.490000 | -11.517000 | -1754.000000 | -1631.000000 | -1635.000000 | 48.065915 |  | 5871 | Нарушение формы кольцевого шва | GWAN |  | 07:36 | 07:56 | 07:55 | 0 | 238 |  | EXT | Нарушение формы кольцевого шва |  | (c)
65299.257000 | 0.000000 | -0.035000 | -11.490000 | -11.525000 | -347.000000 | -246.000000 | -198.000000 | 3.887371 |  | 5871 | Смещение кромок | GWAN |  | 11:23 | 11:40 | 11:47 | 0 | 299 | 3.879000 | EXT | Смещение кромок. Вовнутрь. Величина смещения - 3.9 мм. |  | (c)
65310.747000 | 0.000000 | -0.030000 | -11.580000 | -11.610000 | 1497.000000 | 1663.000000 | 1628.000000 | 1497.000000 |  | 5872 | Смещение кромок | GWAN |  | 01:08 | 01:35 | 01:29 | 0 | 261 | 4.886000 | EXT | Смещение кромок. Наружу. Аномалия находится на отводе. Величина смещения - 4.9 мм. |  | (c)
65310.747000 | 0.000000 | -0.025000 | -11.580000 | -11.605000 | 1805.000000 | 1893.000000 | 1952.000000 | 1805.000000 |  | 5872 | Смещение кромок | GWAN |  | 01:58 | 02:12 | 02:22 | 0 | 293 | 2.933000 | EXT | Смещение кромок. Вовнутрь. Аномалия находится на отводе. Величина смещения - 2.9 мм. |  | (c)
65310.747000 | 0.000000 | -0.015000 | -11.580000 | -11.595000 | -2214.000000 | -1941.000000 | -1439.000000 | 663.000000 |  | 5872 | Смещение кромок | GWAN |  | 03:09 | 03:53 | 05:14 | 0 | 1551 | 3.323000 | EXT | Смещение кромок. Вовнутрь. Аномалия находится на отводе. Величина смещения - 3.3 мм. |  | (c)
65310.747000 | 0.000000 | -0.045000 | -11.580000 | -11.625000 | 385.000000 | 1074.000000 | 903.000000 | 385.000000 |  | 5872 | Смещение кромок | GWAN |  | 10:09 | 12:00 | 11:32 | 0 | 1037 | 3.176000 | EXT | Смещение кромок. Наружу. Аномалия находится на отводе. Величина смещения - 3.2 мм. |  | (c)
65312.044000 | 1.297000 | 1.256000 | -10.283000 | -10.324000 | 209.000000 | 219.000000 | 320.000000 | 209.000000 | 1256.000000 | 5872 |  | GOUG | GENE | 09:40 | 09:42 | 09:58 | 406 | 222 | 9.000000 | EXT | -. Аномалия находится на отводе. Зона задиров. |  | (c)
65312.057000 | 1.310000 | 1.304000 | -10.270000 | -10.276000 | -474.000000 | -72.000000 | -201.000000 | 0.000000 | 1304.000000 | 5872 |  | GOUG | GENE | 07:50 | 08:55 | 08:34 | 154 | 548 | 9.000000 | EXT | -. Аномалия находится на отводе. Зона задиров. |  | (c)
65313.162000 | 2.415000 | 2.294000 | -9.165000 | -9.286000 | 87.000000 | 293.000000 | 236.000000 | 87.000000 | 2294.000000 | 5872 |  | GOUG | GENE | 09:21 | 09:54 | 09:45 | 848 | 298 | 10.000000 | EXT | -. Аномалия находится на отводе. Зона задиров. |  | (c)
65322.327000 | 0.000000 | -0.015000 | -11.430000 | -11.445000 | -2138.000000 | -2030.000000 | -2010.000000 | 7.501530 |  | 5873 | Смещение кромок | GWAN |  | 03:53 | 04:11 | 04:14 | 0 | 256 | 2.753000 | EXT | Смещение кромок. Вовнутрь. Аномалия находится на отводе. Величина смещения - 2.8 мм. |  | (c)
65322.327000 | 0.000000 | -0.055000 | -11.430000 | -11.485000 | 610.000000 | 787.000000 | 860.000000 | 69.403225 |  | 5873 | Смещение кромок | GWAN |  | 11:17 | 11:45 | 11:57 | 0 | 500 | 2.523000 | EXT | Смещение кромок. Наружу. Аномалия находится на отводе. Величина смещения - 2.5 мм. |  | (c)
65379.532000 | 0.000000 | -0.035000 | -11.485000 | -11.520000 | 1446.000000 | 1734.000000 | 1722.000000 | 0.000000 |  | 5878 | Смещение кромок | GWAN |  | 04:45 | 05:32 | 05:30 | 0 | 552 | 2.890000 | EXT | Смещение кромок. Наружу. Величина смещения - 2.9 мм. |  | (c)
65391.017000 | 0.000000 | -0.020000 | -11.490000 | -11.510000 | 1795.000000 | -883.000000 | -1580.000000 | 0.000000 |  | 5879 | Смещение кромок | GWAN |  | 03:23 | 08:11 | 06:19 | 0 | 2172 | 3.516000 | EXT | Смещение кромок. Вовнутрь. Величина смещения - 3.5 мм. |  | (c)
65391.017000 | 0.000000 | -0.031000 | -11.490000 | -11.521000 | 258.000000 | 554.000000 | 456.000000 | 36.818008 |  | 5879 | Нарушение формы кольцевого шва | GWAN |  | 11:15 | 00:03 | 11:47 | 0 | 397 |  | EXT | Нарушение формы кольцевого шва |  | (c)
65413.537000 | 0.000000 | -0.020000 | -11.225000 | -11.245000 | 451.000000 | 603.000000 | 668.000000 | 36.433546 |  | 5881 | Смещение кромок | GWAN |  | 03:30 | 03:54 | 04:04 | 0 | 433 | 2.984000 | EXT | Смещение кромок. Наружу. Величина смещения - 3 мм. |  | (c)
65413.537000 | 0.000000 | -0.008000 | -11.225000 | -11.233000 | 1475.000000 | 1734.000000 | 1750.000000 | 0.000000 |  | 5881 | Нарушение формы кольцевого шва | GWAN |  | 06:15 | 06:57 | 06:59 | 0 | 550 |  | EXT | Нарушение формы кольцевого шва |  | (c)
65424.762000 | 0.000000 | -0.015000 | -11.370000 | -11.385000 | 1028.000000 | 1161.000000 | 1214.000000 | 52.038529 |  | 5882 | Смещение кромок | GWAN |  | 04:26 | 04:48 | 04:56 | 0 | 372 | 2.646000 | EXT | Смещение кромок. Вовнутрь. Величина смещения - 2.6 мм. |  | (c)
65424.762000 | 0.000000 | -0.025000 | -11.370000 | -11.395000 | 1423.000000 | -2144.000000 | 1963.000000 | 0.000000 |  | 5882 | Смещение кромок | GWAN |  | 05:30 | 07:54 | 06:57 | 0 | 1080 | 3.906000 | EXT | Смещение кромок. Вовнутрь. Величина смещения - 3.9 мм. |  | (c)
65424.762000 | 0.000000 | -0.030000 | -11.370000 | -11.400000 | -1926.000000 | -1656.000000 | -1685.000000 | 44.058681 |  | 5882 | Смещение кромок | GWAN |  | 08:29 | 09:13 | 09:08 | 0 | 482 | 2.942000 | EXT | Смещение кромок. Вовнутрь. Величина смещения - 2.9 мм. |  | (c)
65443.516000 | 7.384000 | 7.277000 | -2.386000 | -2.493000 | 1211.000000 | 1254.000000 | 1236.000000 | 76.200141 | 2363.000000 | 5883 |  | CORR | GENE | 04:40 | 04:47 | 04:44 | 130 | 50 | 12.000000 | EXT | - |  | (c)
65445.902000 | 0.000000 | -0.030000 | -11.510000 | -11.540000 | 1737.000000 | 1856.000000 | 1916.000000 | 10.970747 |  | 5884 | Смещение кромок | GWAN |  | 03:15 | 03:34 | 03:43 | 0 | 357 | 3.149000 | EXT | Смещение кромок. Наружу. Величина смещения - 3.1 мм. |  | (c)
65445.902000 | 0.000000 | -0.014000 | -11.510000 | -11.524000 | -1652.000000 | -1272.000000 | -1404.000000 | 46.679552 |  | 5884 | Смещение кромок | GWAN |  | 06:08 | 07:09 | 06:48 | 0 | 496 | 2.288412 | EXT | Смещение кромок. Наружу. Величина смещения - 2.3 мм. |  | (c)
65445.902000 | 0.000000 | -0.042000 | -11.510000 | -11.552000 | 38.000000 | 292.000000 | 490.000000 | 39.530193 |  | 5884 | Смещение кромок | GWAN |  | 10:40 | 11:21 | 11:53 | 0 | 903 | 2.921039 | EXT | Смещение кромок. Наружу. Величина смещения - 2.9 мм. |  | (c)
65457.412000 | 0.000000 | -0.020000 | -11.515000 | -11.535000 | 1187.000000 | 1355.000000 | 1367.000000 | 55.180675 |  | 5885 | Смещение кромок | GWAN |  | 02:36 | 03:03 | 03:05 | 0 | 360 | 2.982000 | EXT | Смещение кромок. Вовнутрь. Величина смещения - 3 мм. |  | (c)
65457.412000 | 0.000000 | -0.014000 | -11.515000 | -11.529000 | 2107.000000 | -2083.000000 | -2189.000000 | 0.000000 |  | 5885 | Нарушение формы кольцевого шва | GWAN |  | 05:04 | 05:48 | 05:31 | 0 | 331 |  | INT | Нарушение формы кольцевого шва |  | (c)
65457.412000 | 0.000000 | -0.095000 | -11.515000 | -11.610000 | 162.000000 | 318.000000 | 330.000000 | 26.661778 |  | 5885 | Смещение кромок | GWAN |  | 11:51 | 00:16 | 00:18 | 0 | 337 | 2.282000 | EXT | Смещение кромок. Наружу. Величина смещения - 2.3 мм. |  | (c)
65468.927000 | 0.000000 | -0.050000 | -11.220000 | -11.270000 | -1005.000000 | -729.000000 | -653.000000 | 24.366563 |  | 5886 | Смещение кромок | GWAN |  | 11:41 | 00:25 | 00:38 | 0 | 703 | 2.965000 | EXT | Смещение кромок. Наружу. Величина смещения - 3 мм. Аномалия находится на упругопластическом изгибе: R=759 D, максимальное растяжение на 6 час. |  | (c)
65480.147000 | 0.000000 | -0.039000 | -10.845000 | -10.884000 | -1863.000000 | -1544.000000 | -1517.000000 | 57.609797 |  | 5887 | Нарушение формы кольцевого шва | GWAN |  | 09:29 | 10:21 | 10:25 | 0 | 693 |  | EXT | Нарушение формы кольцевого шва. Аномалия находится на упругопластическом изгибе: R=367 D, максимальное растяжение на 6 час. |  | (c)
65490.992000 | 0.000000 | -0.025000 | -11.545000 | -11.570000 | -131.000000 | 51.000000 | -7.000000 | 0.000000 |  | 5888 | Смещение кромок | GWAN |  | 02:16 | 02:45 | 02:36 | 0 | 250 | 2.818000 | EXT | Смещение кромок. Вовнутрь. Аномалия находится на отводе. Величина смещения - 2.8 мм. |  | (c)
65490.992000 | 0.000000 | -0.030000 | -11.545000 | -11.575000 | 250.000000 | 705.000000 | 615.000000 | 20.191653 |  | 5888 | Нарушение формы кольцевого шва | GWAN |  | 03:17 | 04:31 | 04:16 | 0 | 729 |  | EXT | Нарушение формы кольцевого шва. Аномалия находится на отводе. |  | (c)
65490.992000 | 0.000000 | -0.015000 | -11.545000 | -11.560000 | 998.000000 | 1454.000000 | 1353.000000 | 13.663380 |  | 5888 | Смещение кромок | GWAN |  | 05:18 | 06:32 | 06:15 | 0 | 709 | 3.491000 | EXT | Смещение кромок. Вовнутрь. Аномалия находится на отводе. Величина смещения - 3.5 мм. |  | (c)
65490.992000 | 0.000000 | -0.030000 | -11.545000 | -11.575000 | 1838.000000 | -2173.000000 | 2102.000000 | 0.000000 |  | 5888 | Смещение кромок | GWAN |  | 07:33 | 08:46 | 08:16 | 0 | 529 | 2.915000 | EXT | Смещение кромок. Вовнутрь. Аномалия находится на отводе. Величина смещения - 2.9 мм. |  | (c)
65498.468000 | 7.476000 | 7.456000 | -4.069000 | -4.089000 | 339.000000 | 385.000000 | 379.000000 | 27.380475 | 4061.000000 | 5888 |  | CORR | СIGR | 03:32 | 03:39 | 03:38 | 28 | 80 | 10.000000 | EXT | -. Аномалия находится на отводе. |  | (c)
65502.537000 | 0.000000 | -0.030000 | -10.535000 | -10.565000 | 843.000000 | 1052.000000 | 1000.000000 | 80.720390 |  | 5889 | Смещение кромок | GWAN |  | 00:05 | 00:38 | 00:30 | 0 | 314 | 3.776000 | EXT | Смещение кромок. Наружу. Аномалия находится на отводе. Величина смещения - 3.8 мм. |  | (c)
65502.537000 | 0.000000 | -0.035000 | -10.535000 | -10.570000 | 1360.000000 | 2176.000000 | 1906.000000 | 0.000000 |  | 5889 | Смещение кромок | GWAN |  | 01:28 | 03:40 | 02:56 | 0 | 1092 | 4.395000 | EXT | Смещение кромок. Наружу. Аномалия находится на отводе. Величина смещения - 4.4 мм. |  | (c)
65502.537000 | 0.000000 | -0.005000 | -10.535000 | -10.540000 | -1951.000000 | -1390.000000 | -1495.000000 | 22.574753 |  | 5889 | Смещение кромок | GWAN |  | 04:34 | 06:04 | 05:47 | 0 | 912 | 3.447000 | EXT | Смещение кромок. Вовнутрь. Аномалия находится на отводе. Величина смещения - 3.4 мм. |  | (c)
65502.537000 | 0.000000 | -0.040000 | -10.535000 | -10.575000 | -501.000000 | -57.000000 | -193.000000 | 0.000000 |  | 5889 | Смещение кромок | GWAN |  | 08:28 | 09:39 | 09:17 | 0 | 616 | 3.785000 | EXT | Смещение кромок. Наружу. Аномалия находится на отводе. Величина смещения - 3.8 мм. |  | (c)
65502.537000 | 0.000000 | -0.030000 | -10.535000 | -10.565000 | 234.000000 | 622.000000 | 491.000000 | 39.587584 |  | 5889 | Смещение кромок | GWAN |  | 10:26 | 11:29 | 11:08 | 0 | 514 | 4.488000 | EXT | Смещение кромок. Наружу. Аномалия находится на отводе. Величина смещения - 4.5 мм. |  | (c)
65513.072000 | 0.000000 | -0.030000 | -11.500000 | -11.530000 | 2212.000000 | -2113.000000 | -2127.000000 | 0.000000 |  | 5890 | Смещение кромок | GWAN |  | 03:27 | 03:49 | 03:47 | 0 | 244 | 3.322000 | EXT | Смещение кромок. Вовнутрь. Величина смещения - 3.3 мм. |  | (c)
65513.072000 | 0.000000 | -0.025000 | -11.500000 | -11.525000 | -1941.000000 | -1697.000000 | -1757.000000 | 23.358886 |  | 5890 | Смещение кромок | GWAN |  | 04:17 | 04:56 | 04:47 | 0 | 369 | 3.654000 | EXT | Смещение кромок. Наружу. Величина смещения - 3.7 мм. |  | (c)
65517.761000 | 4.689000 | 4.536000 | -6.811000 | -6.964000 | -1478.000000 | -1291.000000 | -1305.000000 | 60.693099 | 4536.000000 | 5890 |  | DENT |  | 05:32 | 06:02 | 06:00 | 355 | 347 | 0.352113 |  | - |  | (c)
65535.362000 | 0.000000 | -0.019000 | -11.510000 | -11.529000 | 1647.000000 | 1712.000000 | 1715.000000 | 30.671602 |  | 5892 | Нарушение формы кольцевого шва | GWAN |  | 04:51 | 05:02 | 05:02 | 0 | 135 |  | EXT | Нарушение формы кольцевого шва |  | (c)
65535.362000 | 0.000000 | -0.029000 | -11.510000 | -11.539000 | -569.000000 | -523.000000 | -238.000000 | 7.575848 |  | 5892 | Нарушение формы кольцевого шва | GWAN |  | 10:53 | 11:01 | 11:47 | 0 | 663 |  | EXT | Нарушение формы кольцевого шва |  | (c)
65546.872000 | 0.000000 | -0.005000 | -10.955000 | -10.960000 | 1530.000000 | 1614.000000 | 1596.000000 | 40.397083 |  | 5893 | Смещение кромок | GWAN |  | 05:35 | 05:48 | 05:45 | 0 | 134 | 2.322000 | EXT | Смещение кромок. Наружу. Величина смещения - 2.3 мм. |  | (c)
65546.872000 | 0.000000 | -0.036000 | -10.955000 | -10.991000 | -1825.000000 | -1480.000000 | -1535.000000 | 56.157688 |  | 5893 | Нарушение формы кольцевого шва | GWAN |  | 08:33 | 09:29 | 09:20 | 0 | 580 |  | EXT | Нарушение формы кольцевого шва |  | (c)
65557.827000 | 0.000000 | -0.015000 | -11.475000 | -11.490000 | -1924.000000 | -1550.000000 | -1661.000000 | 24.725793 |  | 5894 | Смещение кромок | GWAN |  | 05:34 | 06:34 | 06:16 | 0 | 526 | 3.075000 | EXT | Смещение кромок. Наружу. Величина смещения - 3.1 мм. |  | (c)
65569.302000 | 0.000000 | -0.020000 | -11.525000 | -11.545000 | 1793.000000 | 1947.000000 | 2002.000000 | 1.583627 |  | 5895 | Смещение кромок | GWAN |  | 04:00 | 04:24 | 04:33 | 0 | 418 | 2.648000 | EXT | Смещение кромок. Вовнутрь. Величина смещения - 2.6 мм. |  | (c)
65569.302000 | 0.000000 | -0.023000 | -11.525000 | -11.548000 | -555.000000 | -280.000000 | -371.000000 | 0.190431 |  | 5895 | Нарушение формы кольцевого шва | GWAN |  | 09:41 | 10:25 | 10:10 | 0 | 368 |  | EXT | Нарушение формы кольцевого шва |  | (c)
65569.302000 | 0.000000 | -0.028000 | -11.525000 | -11.553000 | 7.000000 | 107.000000 | 256.000000 | 20.694937 |  | 5895 | Нарушение формы кольцевого шва | GWAN |  | 11:11 | 11:27 | 11:52 | 0 | 500 |  | EXT | Нарушение формы кольцевого шва |  | (c)
65580.827000 | 0.000000 | -0.028000 | -11.625000 | -11.653000 | 1335.000000 | 2206.000000 | -2220.000000 | 0.838920 |  | 5896 | Нарушение формы кольцевого шва | GWAN |  | 04:01 | 06:21 | 06:27 | 0 | 1812 |  | EXT | Нарушение формы кольцевого шва |  | (c)
65580.827000 | 0.000000 | -0.038000 | -11.625000 | -11.663000 | -578.000000 | -452.000000 | -488.000000 | 32.193281 |  | 5896 | Нарушение формы кольцевого шва | GWAN |  | 10:52 | 11:12 | 11:06 | 0 | 179 |  | EXT | Нарушение формы кольцевого шва |  | (c)
65592.452000 | 0.000000 | -0.025000 | -11.615000 | -11.640000 | 1675.000000 | 1881.000000 | 1933.000000 | 3.137098 |  | 5897 | Смещение кромок | GWAN |  | 04:18 | 04:51 | 04:59 | 0 | 517 | 3.453000 | EXT | Смещение кромок. Наружу. Величина смещения - 3.5 мм. |  | (c)
65592.452000 | 0.000000 | -0.020000 | -11.615000 | -11.635000 | -2145.000000 | -1613.000000 | -1671.000000 | 6.933879 |  | 5897 | Смещение кромок | GWAN |  | 06:01 | 07:27 | 07:18 | 0 | 947 | 3.725000 | EXT | Смещение кромок. Наружу. Величина смещения - 3.7 мм. |  | (c)
65604.067000 | 0.000000 | -0.043000 | -11.480000 | -11.523000 | 1852.000000 | -2126.000000 | -2146.000000 | 1684.000000 |  | 5898 | Нарушение формы кольцевого шва | GWAN |  | 01:32 | 02:50 | 02:46 | 0 | 925 |  | EXT | Нарушение формы кольцевого шва. Аномалия находится на отводе. |  | (c)
65604.067000 | 0.000000 | -0.040000 | -11.480000 | -11.520000 | -1629.000000 | -745.000000 | -448.000000 | 0.000000 |  | 5898 | Смещение кромок | GWAN |  | 04:10 | 06:32 | 07:20 | 0 | 2361 | 4.023797 | EXT | Смещение кромок. Вовнутрь. Аномалия находится на отводе. Величина смещения - 4 мм. |  | (c)
65615.547000 | 0.000000 | -0.030000 | -11.230000 | -11.260000 | -392.000000 | 157.000000 | 26.000000 | 0.000000 |  | 5899 | Смещение кромок | GWAN |  | 01:38 | 03:07 | 02:46 | 0 | 836 | 3.292000 | EXT | Смещение кромок. Вовнутрь. Аномалия находится на отводе. Величина смещения - 3.3 мм. |  | (c)
65615.547000 | 0.000000 | -0.015000 | -11.230000 | -11.245000 | 935.000000 | 1423.000000 | 1262.000000 | 935.000000 |  | 5899 | Смещение кромок | GWAN |  | 05:12 | 06:31 | 06:05 | 0 | 653 | 3.358000 | EXT | Смещение кромок. Вовнутрь. Аномалия находится на отводе. Величина смещения - 3.4 мм. |  | (c)
65615.547000 | 0.000000 | -0.015000 | -11.230000 | -11.245000 | 1682.000000 | 2193.000000 | 1977.000000 | 1682.000000 |  | 5899 | Смещение кромок | GWAN |  | 07:13 | 08:35 | 08:00 | 0 | 590 | 2.884000 | EXT | Смещение кромок. Вовнутрь. Аномалия находится на отводе. Величина смещения - 2.9 мм. |  | (c)
65615.547000 | 0.000000 | -0.030000 | -11.230000 | -11.260000 | -2091.000000 | -1934.000000 | -1960.000000 | 1829.000000 |  | 5899 | Смещение кромок | GWAN |  | 09:04 | 09:29 | 09:25 | 0 | 261 | 2.787000 | EXT | Смещение кромок. Наружу. Аномалия находится на отводе. Величина смещения - 2.8 мм. |  | (c)
65615.547000 | 0.000000 | -0.043000 | -11.230000 | -11.273000 | -1700.000000 | -1459.000000 | -1341.000000 | 982.000000 |  | 5899 | Нарушение формы кольцевого шва | GWAN |  | 10:07 | 10:46 | 11:05 | 0 | 719 |  | EXT | Нарушение формы кольцевого шва. Аномалия находится на отводе. |  | (c)
65626.777000 | 0.000000 | -0.050000 | -11.275000 | -11.325000 | 1154.000000 | 2022.000000 | 1874.000000 | 0.000000 |  | 5900 | Смещение кромок | GWAN |  | 03:17 | 05:38 | 05:14 | 0 | 1441 | 4.067000 | EXT | Смещение кромок. Наружу. Аномалия находится на отводе. Величина смещения - 4.1 мм. |  | (c)
65626.777000 | 0.000000 | -0.022000 | -11.275000 | -11.297000 | -807.000000 | 339.000000 | -128.000000 | 44.486321 |  | 5900 | Нарушение формы кольцевого шва | GWAN |  | 10:01 | 01:06 | 11:51 | 0 | 1358 |  | EXT | Нарушение формы кольцевого шва. Аномалия находится на отводе. |  | (c)
65629.675000 | 2.898000 | 2.664000 | -8.377000 | -8.611000 | 1354.000000 | 1378.000000 | 1393.000000 | 61.157389 | 2664.000000 | 5900 |  | CORR | GENE | 03:50 | 03:54 | 03:56 | 476 | 79 | 9.000000 | EXT | - |  | (c)
65631.434000 | 4.657000 | 4.639000 | -6.618000 | -6.636000 | 2106.000000 | 2163.000000 | 2167.000000 | 0.000000 | 4639.000000 | 5900 |  | CORR | СIGR | 05:51 | 06:00 | 06:01 | 23 | 123 | 13.000000 | EXT | - |  | (c)
65660.868000 | 11.276000 | 11.139000 | -0.084000 | -0.221000 | 1264.000000 | 1294.000000 | 1287.000000 | 72.333683 | 4.000000 | 5902 |  | ARTD | GENE | 06:11 | 06:16 | 06:15 | 217 | 47 | 10.000000 | EXT | -. Эквивалент потери металла 10%. Аномалия находится на упругопластическом изгибе: R=340 D, максимальное растяжение на 6.2 час. |  | (c)
65683.727000 | 0.000000 | -0.015000 | -10.455000 | -10.470000 | 1082.000000 | 1174.000000 | 1198.000000 | 64.564502 |  | 5905 | Смещение кромок | GWAN |  | 03:03 | 03:17 | 03:21 | 0 | 232 | 3.082000 | EXT | Смещение кромок. Наружу. Величина смещения - 3.1 мм. |  | (c)
65694.182000 | 0.000000 | -0.040000 | -11.225000 | -11.265000 | 201.000000 | 291.000000 | 351.000000 | 16.235652 |  | 5906 | Смещение кромок | GWAN |  | 01:06 | 01:20 | 01:30 | 0 | 299 | 2.533000 | EXT | Смещение кромок. Вовнутрь. Величина смещения - 2.5 мм. |  | (c)
65694.182000 | 0.000000 | -0.030000 | -11.225000 | -11.255000 | 509.000000 | 668.000000 | 683.000000 | 41.075599 |  | 5906 | Смещение кромок | GWAN |  | 01:56 | 02:21 | 02:24 | 0 | 349 | 3.618000 | EXT | Смещение кромок. Вовнутрь. Величина смещения - 3.6 мм. |  | (c)
65694.182000 | 0.000000 | -0.025000 | -11.225000 | -11.250000 | 1093.000000 | 1159.000000 | 1167.000000 | 73.887370 |  | 5906 | Смещение кромок | GWAN |  | 03:30 | 03:41 | 03:42 | 0 | 148 | 2.384000 | EXT | Смещение кромок. Наружу. Величина смещения - 2.4 мм. |  | (c)
65694.182000 | 0.000000 | -0.001000 | -11.225000 | -11.226000 | 1897.000000 | 2039.000000 | 2099.000000 | 0.000000 |  | 5906 | Смещение кромок | GWAN |  | 05:40 | 06:03 | 06:12 | 0 | 404 | 2.926000 | EXT | Смещение кромок. Вовнутрь. Величина смещения - 2.9 мм. |  | (c)
65696.823000 | 2.641000 | 2.633000 | -8.584000 | -8.592000 | -1928.000000 | -1880.000000 | -1882.000000 | 28.109785 | 2633.000000 | 5906 |  | CORR | СIGR | 07:22 | 07:30 | 07:30 | 27 | 91 | 10.000000 | EXT | - |  | (c)
65705.407000 | 0.000000 | -0.020000 | -11.040000 | -11.060000 | 1544.000000 | 1666.000000 | 1789.000000 | 0.000000 |  | 5907 | Смещение кромок | GWAN |  | 04:45 | 05:05 | 05:25 | 0 | 491 | 2.363000 | EXT | Смещение кромок. Наружу. Величина смещения - 2.4 мм. |  | (c)
65705.407000 | 0.000000 | -0.020000 | -11.040000 | -11.060000 | 2186.000000 | -1930.000000 | -2000.000000 | 18.638959 |  | 5907 | Смещение кромок | GWAN |  | 06:29 | 07:25 | 07:13 | 0 | 552 | 3.221000 | EXT | Смещение кромок. Наружу. Величина смещения - 3.2 мм. |  | (c)
65705.407000 | 0.000000 | -0.030000 | -11.040000 | -11.070000 | -1509.000000 | -1314.000000 | -1372.000000 | 69.265660 |  | 5907 | Смещение кромок | GWAN |  | 08:33 | 09:04 | 08:55 | 0 | 273 | 2.980000 | EXT | Смещение кромок. Наружу. Величина смещения - 3 мм. |  | (c)
65705.407000 | 0.000000 | -0.034000 | -11.040000 | -11.074000 | -854.000000 | -486.000000 | -580.000000 | 24.613822 |  | 5907 | Нарушение формы кольцевого шва | GWAN |  | 10:18 | 11:18 | 11:03 | 0 | 549 |  | EXT | Нарушение формы кольцевого шва |  | (c)
65716.447000 | 0.000000 | -0.046000 | -11.240000 | -11.286000 | -1111.000000 | -739.000000 | -784.000000 | 36.891433 |  | 5908 | Смещение кромок | GWAN |  | 09:16 | 10:16 | 10:08 | 0 | 653 | 3.360000 | EXT | Смещение кромок. Наружу. Величина смещения - 3.4 мм. |  | (c)
65727.687000 | 0.000000 | -0.044000 | -11.505000 | -11.549000 | -2179.000000 | -1750.000000 | -1806.000000 | 4.152968 |  | 5909 | Нарушение формы кольцевого шва | GWAN |  | 03:13 | 04:22 | 04:14 | 0 | 747 |  | EXT | Нарушение формы кольцевого шва. Аномалия находится на отводе. |  | (c)
65727.687000 | 0.000000 | -0.038000 | -11.505000 | -11.543000 | -140.000000 | -50.000000 | 193.000000 | 15.564464 |  | 5909 | Нарушение формы кольцевого шва | GWAN |  | 08:42 | 08:57 | 09:36 | 0 | 666 |  | EXT | Нарушение формы кольцевого шва. Аномалия находится на отводе. |  | (c)
65727.687000 | 0.000000 | -0.029000 | -11.505000 | -11.534000 | 675.000000 | 800.000000 | 788.000000 | 63.595413 |  | 5909 | Нарушение формы кольцевого шва | GWAN |  | 10:54 | 11:14 | 11:12 | 0 | 226 |  | EXT | Нарушение формы кольцевого шва. Аномалия находится на отводе. |  | (c)
65729.493000 | 1.806000 | 1.771000 | -9.699000 | -9.734000 | -877.000000 | -785.000000 | -749.000000 | 39.686573 | 1771.000000 | 5909 |  | CORR | СIGR | 06:43 | 06:58 | 07:04 | 42 | 257 | 10.000000 | EXT | -. Аномалия находится на отводе. |  | (c)
65732.550000 | 4.863000 | 4.855000 | -6.642000 | -6.650000 | -1689.000000 | -1615.000000 | -1625.000000 | 43.677235 | 4855.000000 | 5909 |  | CORR | СIGR | 04:32 | 04:44 | 04:43 | 26 | 129 | 12.000000 | EXT | -. Аномалия находится на отводе. |  | (c)
65739.192000 | 0.000000 | -0.001000 | -11.410000 | -11.411000 | 1440.000000 | -2039.000000 | 1994.000000 | 0.000000 |  | 5910 | Смещение кромок | GWAN |  | 04:40 | 07:18 | 06:09 | 0 | 1107 | 3.686000 | EXT | Смещение кромок. Вовнутрь. Аномалия находится на отводе. Величина смещения - 3.7 мм. |  | (c)
65739.192000 | 0.000000 | -0.036000 | -11.410000 | -11.446000 | -1176.000000 | 81.000000 | 84.000000 | 0.000000 |  | 5910 | Смещение кромок | GWAN |  | 09:38 | 01:00 | 01:01 | 0 | 2521 | 5.910000 | EXT | Смещение кромок. Наружу. Аномалия находится на отводе. Величина смещения - 5.9 мм. |  | (c)
65740.479000 | 1.287000 | 1.280000 | -10.123000 | -10.130000 | 517.000000 | 590.000000 | 591.000000 | 41.756199 | 1280.000000 | 5910 |  | CORR | СIGR | 02:11 | 02:23 | 02:23 | 27 | 147 | 10.000000 | EXT | - |  | (c)
65745.888000 | 6.696000 | 6.693000 | -4.714000 | -4.717000 | 538.000000 | 603.000000 | 602.000000 | 43.450863 | 4689.000000 | 5910 |  | CORR | СIGR | 02:14 | 02:25 | 02:25 | 28 | 128 | 14.000000 | EXT | -. Аномалия находится на упругопластическом изгибе: R=366 D, максимальное растяжение на 11.7 час. |  | (c)
65762.707000 | 0.825000 | 0.800000 | -10.285000 | -10.310000 | -2126.000000 | -2030.000000 | -2048.000000 | 8.475560 | 800.000000 | 5912 |  | CORR | СIGR | 06:16 | 06:32 | 06:29 | 35 | 155 | 11.000000 | EXT | -. Аномалия находится на упругопластическом изгибе: R=578 D, максимальное растяжение на 11.6 час. |  | (c)
65763.484000 | 1.602000 | 1.573000 | -9.508000 | -9.537000 | -2105.000000 | -2033.000000 | -2035.000000 | 10.170224 | 1573.000000 | 5912 |  | CORR | GENE | 06:20 | 06:31 | 06:31 | 58 | 140 | 10.000000 | EXT | -. Аномалия находится на упругопластическом изгибе: R=598 D, максимальное растяжение на 11.6 час. |  | (c)
65772.447000 | 10.565000 | 10.552000 | -0.545000 | -0.558000 | -2180.000000 | -2154.000000 | -2091.000000 | 4.117853 | 520.000000 | 5912 |  | CORR | СIGR | 06:07 | 06:12 | 06:22 | 38 | 177 | 11.000000 | EXT | -. Аномалия находится на упругопластическом изгибе: R=663 D, максимальное растяжение на 11.7 час. |  | (c)
65772.992000 | 0.000000 | -0.060000 | -11.490000 | -11.550000 | -86.000000 | 47.000000 | 79.000000 | 0.000000 |  | 5913 | Смещение кромок | GWAN |  | 00:25 | 00:47 | 00:52 | 0 | 331 | 2.912000 | EXT | Смещение кромок. Наружу. Величина смещения - 2.9 мм. Аномалия находится на упругопластическом изгибе: R=681 D, максимальное растяжение на 11.7 час. |  | (c)
65772.992000 | 0.000000 | -0.050000 | -11.490000 | -11.540000 | 268.000000 | 573.000000 | 460.000000 | 21.640580 |  | 5913 | Смещение кромок | GWAN |  | 01:22 | 02:12 | 01:53 | 0 | 383 | 3.159000 | EXT | Смещение кромок. Наружу. Величина смещения - 3.2 мм. Аномалия находится на упругопластическом изгибе: R=681 D, максимальное растяжение на 11.7 час. |  | (c)
65772.992000 | 0.000000 | -0.045000 | -11.490000 | -11.535000 | 1105.000000 | 1226.000000 | 1381.000000 | 24.071055 |  | 5913 | Смещение кромок | GWAN |  | 03:38 | 03:57 | 04:22 | 0 | 551 | 3.479432 | EXT | Смещение кромок. Наружу. Величина смещения - 3.5 мм. Аномалия находится на упругопластическом изгибе: R=681 D, максимальное растяжение на 11.7 час. |  | (c)
65773.011000 | 0.019000 | 0.017000 | -11.471000 | -11.473000 | 1731.000000 | -2189.000000 | -2189.000000 | 3.372051 | 17.000000 | 5913 |  | CORR | GENE | 05:18 | 06:46 | 06:46 | 125 | 1083 | 14.000000 | EXT | -. Аномалия находится на упругопластическом изгибе: R=681 D, максимальное растяжение на 11.7 час. |  | (c)
65773.195000 | 0.203000 | 0.173000 | -11.287000 | -11.317000 | 2131.000000 | -2187.000000 | -2225.000000 | 0.426563 | 173.000000 | 5913 |  | CORR | GENE | 06:23 | 06:46 | 06:40 | 63 | 210 | 10.000000 | EXT | -. Аномалия находится на упругопластическом изгибе: R=694 D, максимальное растяжение на 11.7 час. |  | (c)
65773.313000 | 0.321000 | 0.238000 | -11.169000 | -11.252000 | 2121.000000 | 2175.000000 | 2161.000000 | 0.000000 | 238.000000 | 5913 |  | CORR | GENE | 06:21 | 06:30 | 06:28 | 230 | 80 | 11.000000 | EXT | -. Аномалия находится на упругопластическом изгибе: R=694 D, максимальное растяжение на 11.7 час. |  | (c)
65773.659000 | 0.667000 | 0.626000 | -10.823000 | -10.864000 | 2088.000000 | 2088.000000 | 2162.000000 | 0.000000 | 626.000000 | 5913 |  | CORR | GENE | 06:16 | 06:16 | 06:28 | 58 | 148 | 12.000000 | EXT | -. Аномалия находится на упругопластическом изгибе: R=710 D, максимальное растяжение на 11.8 час. |  | (c)
65775.549000 | 2.557000 | 2.544000 | -8.933000 | -8.946000 | 1914.000000 | 2067.000000 | 2028.000000 | 0.000000 | 2544.000000 | 5913 |  | CORR | СIGR | 05:48 | 06:13 | 06:06 | 31 | 229 | 10.000000 | EXT | -. Аномалия находится на упругопластическом изгибе: R=994 D, максимальное растяжение на 0 час. |  | (c)
65795.792000 | 0.000000 | -0.055000 | -11.485000 | -11.540000 | 226.000000 | 475.000000 | 420.000000 | 18.212827 |  | 5915 | Смещение кромок | GWAN |  | 00:56 | 01:36 | 01:27 | 0 | 389 | 2.905000 | EXT | Смещение кромок. Наружу. Величина смещения - 2.9 мм. |  | (c)
65795.792000 | 0.000000 | -0.015000 | -11.485000 | -11.500000 | 1573.000000 | 1680.000000 | 1685.000000 | 25.992272 |  | 5915 | Смещение кромок | GWAN |  | 04:33 | 04:50 | 04:51 | 0 | 224 | 3.032000 | EXT | Смещение кромок. Наружу. Величина смещения - 3 мм. |  | (c)
65795.792000 | 0.000000 | -0.030000 | -11.485000 | -11.515000 | -1848.000000 | -1645.000000 | -1710.000000 | 41.987453 |  | 5915 | Смещение кромок | GWAN |  | 07:21 | 07:54 | 07:43 | 0 | 276 | 3.005000 | EXT | Смещение кромок. Наружу. Величина смещения - 3 мм. |  | (c)
65804.753000 | 8.961000 | 8.939000 | -2.524000 | -2.546000 | 1765.000000 | 1849.000000 | 1842.000000 | 19.012751 | 2512.000000 | 5915 |  | CORR | СIGR | 05:04 | 05:18 | 05:16 | 34 | 153 | 10.000000 | EXT | - |  | (c)
65807.277000 | 0.000000 | -0.030000 | -11.530000 | -11.560000 | 1585.000000 | 1704.000000 | 1684.000000 | 36.144297 |  | 5916 | Смещение кромок | GWAN |  | 03:41 | 04:00 | 03:57 | 0 | 197 | 2.791000 | EXT | Смещение кромок. Наружу. Величина смещения - 2.8 мм. |  | (c)
65807.277000 | 0.000000 | -0.015000 | -11.530000 | -11.545000 | -2106.000000 | -1889.000000 | -1878.000000 | 10.022372 |  | 5916 | Смещение кромок | GWAN |  | 05:45 | 06:21 | 06:22 | 0 | 456 | 3.412000 | EXT | Смещение кромок. Вовнутрь. Величина смещения - 3.4 мм. |  | (c)
65807.277000 | 0.000000 | -0.035000 | -11.530000 | -11.565000 | -999.000000 | -200.000000 | -404.000000 | 0.000000 |  | 5916 | Нарушение формы кольцевого шва | GWAN |  | 08:44 | 10:53 | 10:20 | 0 | 1189 |  | EXT | Нарушение формы кольцевого шва |  | (c)
65812.648000 | 5.371000 | 5.341000 | -6.159000 | -6.189000 | -1088.000000 | -927.000000 | -967.000000 | 58.610716 | 5341.000000 | 5916 |  | CORR | СIGR | 08:30 | 08:56 | 08:49 | 44 | 241 | 10.000000 | EXT | - |  | (c)
65818.807000 | 0.000000 | -0.031000 | -9.135000 | -9.166000 | -76.000000 | 133.000000 | 155.000000 | 0.000000 |  | 5917а | Смещение кромок | GWAN |  | 03:16 | 03:50 | 03:53 | 0 | 462 | 2.846000 | EXT | Смещение кромок. Наружу. Величина смещения - 2.8 мм. |  | (c)
65818.807000 | 0.000000 | -0.021000 | -9.135000 | -9.156000 | 1187.000000 | 1446.000000 | 1392.000000 | 1187.000000 |  | 5917а | Смещение кромок | GWAN |  | 06:40 | 07:21 | 07:13 | 0 | 410 | 2.646000 | EXT | Смещение кромок. Наружу. Величина смещения - 2.6 мм. |  | (c)
65818.807000 | 0.000000 | -0.056000 | -9.135000 | -9.191000 | -1479.000000 | -1273.000000 | -1304.000000 | 1130.000000 |  | 5917а | Смещение кромок | GWAN |  | 11:29 | 00:03 | 11:58 | 0 | 349 | 2.675000 | EXT | Смещение кромок. Наружу. Величина смещения - 2.7 мм. |  | (c)
65841.272000 | 0.000000 | -0.048000 | -11.220000 | -11.268000 | -2150.000000 | -1858.000000 | -1895.000000 | 6.536669 |  | 5919 | Нарушение формы кольцевого шва | GWAN |  | 05:28 | 06:15 | 06:09 | 0 | 509 |  | EXT | Нарушение формы кольцевого шва |  | (c)
65841.272000 | 0.000000 | -0.061000 | -11.220000 | -11.281000 | -414.000000 | -132.000000 | -217.000000 | 0.000000 |  | 5919 | Нарушение формы кольцевого шва | GWAN |  | 10:08 | 10:54 | 10:40 | 0 | 395 |  | EXT | Нарушение формы кольцевого шва |  | (c)
65863.927000 | 0.000000 | -0.030000 | -11.190000 | -11.220000 | -1827.000000 | -1656.000000 | -1695.000000 | 43.214009 |  | 5921 | Смещение кромок | GWAN |  | 07:52 | 08:20 | 08:14 | 0 | 264 | 2.617000 | EXT | Смещение кромок. Наружу. Величина смещения - 2.6 мм. |  | (c)
65863.927000 | 0.000000 | -0.055000 | -11.190000 | -11.245000 | -665.000000 | -553.000000 | -332.000000 | 0.005432 |  | 5921 | Смещение кромок | GWAN |  | 11:00 | 11:18 | 11:54 | 0 | 665 | 2.408000 | EXT | Смещение кромок. Наружу. Величина смещения - 2.4 мм. |  | (c)
65869.017000 | 5.090000 | 5.079000 | -6.100000 | -6.111000 | 925.000000 | 956.000000 | 968.000000 | 74.672899 | 5079.000000 | 5921 |  | CORR | СIGR | 03:17 | 03:22 | 03:24 | 26 | 86 | 10.000000 | EXT | - |  | (c)
65875.117000 | 0.000000 | -0.010000 | -11.510000 | -11.520000 | 855.000000 | 957.000000 | 960.000000 | 69.032623 |  | 5922 | Смещение кромок | GWAN |  | 02:32 | 02:48 | 02:49 | 0 | 209 | 2.989000 | EXT | Смещение кромок. Вовнутрь. Величина смещения - 3 мм. |  | (c)
65875.117000 | 0.000000 | -0.026000 | -11.510000 | -11.536000 | 1136.000000 | 1638.000000 | 1554.000000 | 0.000000 |  | 5922 | Нарушение формы кольцевого шва | GWAN |  | 03:17 | 04:38 | 04:25 | 0 | 835 |  | EXT | Нарушение формы кольцевого шва |  | (c)
65875.117000 | 0.000000 | -0.015000 | -11.510000 | -11.525000 | 2043.000000 | -2046.000000 | -2066.000000 | 13.251559 |  | 5922 | Смещение кромок | GWAN |  | 05:44 | 06:44 | 06:40 | 0 | 703 | 3.323000 | EXT | Смещение кромок. Вовнутрь. Величина смещения - 3.3 мм. |  | (c)
65875.117000 | 0.000000 | -0.025000 | -11.510000 | -11.535000 | -1648.000000 | -1140.000000 | -881.000000 | 9.246690 |  | 5922 | Смещение кромок | GWAN |  | 07:48 | 09:10 | 09:52 | 0 | 1533 | 3.548000 | EXT | Смещение кромок. Вовнутрь. Величина смещения - 3.5 мм. |  | (c)
65886.627000 | 0.000000 | -0.030000 | -11.540000 | -11.570000 | 429.000000 | 507.000000 | 529.000000 | 34.604620 |  | 5923 | Смещение кромок | GWAN |  | 02:04 | 02:17 | 02:20 | 0 | 200 | 2.910000 | EXT | Смещение кромок. Наружу. Величина смещения - 2.9 мм. |  | (c)
65886.627000 | 0.000000 | -0.020000 | -11.540000 | -11.560000 | 841.000000 | 1004.000000 | 1124.000000 | 43.555955 |  | 5923 | Смещение кромок | GWAN |  | 03:11 | 03:37 | 03:56 | 0 | 566 | 2.617000 | EXT | Смещение кромок. Наружу. Величина смещения - 2.6 мм. |  | (c)
65886.627000 | 0.000000 | -0.019000 | -11.540000 | -11.559000 | 1577.000000 | 1774.000000 | 1886.000000 | 0.000000 |  | 5923 | Нарушение формы кольцевого шва | GWAN |  | 05:09 | 05:41 | 05:59 | 0 | 619 |  | EXT | Нарушение формы кольцевого шва |  | (c)
65886.627000 | 0.000000 | -0.030000 | -11.540000 | -11.570000 | 2230.000000 | -1953.000000 | -2018.000000 | 17.143684 |  | 5923 | Смещение кромок | GWAN |  | 06:55 | 07:40 | 07:29 | 0 | 427 | 2.659000 | EXT | Смещение кромок. Вовнутрь. Величина смещения - 2.7 мм. |  | (c)
65886.627000 | 0.000000 | -0.045000 | -11.540000 | -11.585000 | -1287.000000 | -768.000000 | -968.000000 | 52.330953 |  | 5923 | Смещение кромок | GWAN |  | 09:27 | 10:51 | 10:19 | 0 | 639 | 3.745000 | EXT | Смещение кромок. Вовнутрь. Величина смещения - 3.7 мм. |  | (c)
65896.650000 | 10.023000 | 9.840000 | -1.517000 | -1.700000 | 1277.000000 | 1386.000000 | 1389.000000 | 49.693365 | 255.000000 | 5923 |  | CORR | GENE | 04:21 | 04:39 | 04:39 | 1445 | 225 | 9.000000 | EXT | - |  | (c)
65898.167000 | 0.000000 | -0.035000 | -11.680000 | -11.715000 | -87.000000 | 128.000000 | 143.000000 | 0.000000 |  | 5924 | Смещение кромок | GWAN |  | 01:04 | 01:39 | 01:41 | 0 | 459 | 4.245000 | EXT | Смещение кромок. Наружу. Величина смещения - 4.2 мм. |  | (c)
65898.167000 | 0.000000 | -0.025000 | -11.680000 | -11.705000 | 523.000000 | 746.000000 | 676.000000 | 42.211807 |  | 5924 | Смещение кромок | GWAN |  | 02:43 | 03:19 | 03:07 | 0 | 305 | 3.119000 | EXT | Смещение кромок. Наружу. Величина смещения - 3.1 мм. |  | (c)
65898.167000 | 0.000000 | -0.015000 | -11.680000 | -11.695000 | 1458.000000 | 1699.000000 | 1705.000000 | 2.569510 |  | 5924 | Смещение кромок | GWAN |  | 05:13 | 05:52 | 05:53 | 0 | 494 | 2.334000 | EXT | Смещение кромок. Вовнутрь. Величина смещения - 2.3 мм. |  | (c)
65898.167000 | 0.000000 | -0.035000 | -11.680000 | -11.715000 | -1254.000000 | -1130.000000 | -1074.000000 | 72.161319 |  | 5924 | Смещение кромок | GWAN |  | 09:56 | 10:16 | 10:25 | 0 | 360 | 2.298000 | EXT | Смещение кромок. Вовнутрь. Величина смещения - 2.3 мм. |  | (c)
65898.505000 | 0.338000 | 0.194000 | -11.342000 | -11.486000 | 1011.000000 | 1082.000000 | 1154.000000 | 63.834440 | 194.000000 | 5924 |  | CORR | GENE | 04:01 | 04:13 | 04:24 | 1057 | 286 | 10.000000 | EXT | - |  | (c)
65909.847000 | 0.000000 | -0.040000 | -11.140000 | -11.180000 | 1187.000000 | 1603.000000 | 1591.000000 | 1187.000000 |  | 5925 | Смещение кромок | GWAN |  | 00:08 | 01:15 | 01:13 | 0 | 807 | 2.962000 | EXT | Смещение кромок. Наружу. Аномалия находится на отводе. Величина смещения - 3 мм. |  | (c)
65909.847000 | 0.000000 | -0.025000 | -11.140000 | -11.165000 | 2076.000000 | 2178.000000 | 2169.000000 | 2076.000000 |  | 5925 | Смещение кромок | GWAN |  | 02:31 | 02:48 | 02:46 | 0 | 186 | 2.623000 | EXT | Смещение кромок. Наружу. Аномалия находится на отводе. Величина смещения - 2.6 мм. |  | (c)
65909.847000 | 0.000000 | -0.015000 | -11.140000 | -11.155000 | -1973.000000 | -1737.000000 | -1784.000000 | 1595.000000 |  | 5925 | Смещение кромок | GWAN |  | 03:38 | 04:16 | 04:08 | 0 | 378 | 3.351000 | EXT | Смещение кромок. Наружу. Аномалия находится на отводе. Величина смещения - 3.4 мм. |  | (c)
65910.995000 | 1.148000 | 1.090000 | -9.992000 | -10.050000 | -1762.000000 | -1715.000000 | -1699.000000 | 1637.000000 | 1090.000000 | 5925 |  | CORR | GENE | 04:12 | 04:20 | 04:22 | 289 | 125 | 11.000000 | EXT | -. Аномалия находится на отводе. |  | (c)
65912.261000 | 2.414000 | 2.328000 | -8.726000 | -8.812000 | -985.000000 | -902.000000 | -929.000000 | 874.000000 | 2328.000000 | 5925 |  | DENT |  | 06:17 | 06:31 | 06:26 | 175 | 111 | 0.422535 |  | -. Аномалия находится на отводе. |  | (c)
65914.816000 | 4.969000 | 4.946000 | -6.171000 | -6.194000 | -250.000000 | -148.000000 | -132.000000 | 14.000000 | 4946.000000 | 5925 |  | CORR | СIGR | 08:16 | 08:32 | 08:35 | 37 | 236 | 10.000000 | EXT | -. Аномалия находится на отводе. |  | (c)
65915.507000 | 5.660000 | 5.493000 | -5.480000 | -5.647000 | -1687.000000 | -1275.000000 | -1416.000000 | 1145.000000 | 5469.000000 | 5925 |  | CORR | GENE | 04:24 | 05:30 | 05:08 | 178 | 542 | 11.000000 | EXT | -. Аномалия находится на отводе. |  | (c)
65916.245000 | 6.398000 | 6.378000 | -4.742000 | -4.762000 | -1974.000000 | -1899.000000 | -1880.000000 | 1786.000000 | 4731.000000 | 5925 |  | CORR | СIGR | 03:38 | 03:50 | 03:53 | 31 | 188 | 12.000000 | EXT | -. Аномалия находится на отводе. |  | (c)
65916.864000 | 7.017000 | 7.001000 | -4.123000 | -4.139000 | -378.000000 | -333.000000 | -313.000000 | 248.000000 | 4113.000000 | 5925 |  | CORR | СIGR | 07:55 | 08:03 | 08:06 | 26 | 130 | 12.000000 | EXT | -. Аномалия находится на отводе. |  | (c)
65920.987000 | 0.000000 | -0.029000 | -11.230000 | -11.259000 | 859.000000 | 999.000000 | 1267.000000 | 859.000000 |  | 5926 | Нарушение формы кольцевого шва | GWAN |  | 11:58 | 00:21 | 01:04 | 0 | 815 |  | EXT | Нарушение формы кольцевого шва. Аномалия находится на отводе. |  | (c)
65932.217000 | 0.000000 | -0.020000 | -11.475000 | -11.495000 | 2037.000000 | 2165.000000 | 2207.000000 | 0.000000 |  | 5927 | Смещение кромок | GWAN |  | 03:31 | 03:51 | 03:58 | 0 | 340 | 3.033000 | EXT | Смещение кромок. Наружу. Аномалия находится на отводе. Величина смещения - 3 мм. |  | (c)
65932.217000 | 0.000000 | -0.035000 | -11.475000 | -11.510000 | -544.000000 | -257.000000 | -332.000000 | 0.000000 |  | 5927 | Смещение кромок | GWAN |  | 08:34 | 09:20 | 09:08 | 0 | 424 | 2.829000 | EXT | Смещение кромок. Наружу. Аномалия находится на отводе. Величина смещения - 2.8 мм. |  | (c)
66012.412000 | 0.000000 | -0.020000 | -11.595000 | -11.615000 | -804.000000 | -557.000000 | -592.000000 | 380.000000 |  | 5933б | Смещение кромок | GWAN |  | 02:15 | 02:55 | 02:49 | 0 | 424 | 2.793000 | EXT | Смещение кромок. Вовнутрь. Величина смещения - 2.8 мм. |  | (c)
66012.412000 | 0.000000 | -0.030000 | -11.595000 | -11.625000 | 1979.000000 | 2167.000000 | -2223.000000 | 1963.000000 |  | 5933б | Смещение кромок | GWAN |  | 09:44 | 10:15 | 10:26 | 0 | 520 | 3.172000 | EXT | Смещение кромок. Вовнутрь. Величина смещения - 3.2 мм. |  | (c)
66058.782000 | 0.000000 | -0.016000 | -11.570000 | -11.586000 | -454.000000 | -268.000000 | -223.000000 | 0.000000 |  | 5938 | Нарушение формы кольцевого шва | GWAN |  | 00:06 | 00:36 | 00:43 | 0 | 462 |  | EXT | Нарушение формы кольцевого шва. Аномалия находится на отводе. |  | (c)
66058.782000 | 0.000000 | -0.035000 | -11.570000 | -11.605000 | 321.000000 | 408.000000 | 402.000000 | 321.000000 |  | 5938 | Смещение кромок | GWAN |  | 02:11 | 02:25 | 02:24 | 0 | 163 | 2.489000 | EXT | Смещение кромок. Наружу. Аномалия находится на отводе. Величина смещения - 2.5 мм. |  | (c)
66058.782000 | 0.000000 | -0.015000 | -11.570000 | -11.585000 | 1207.000000 | 1532.000000 | 1445.000000 | 1207.000000 |  | 5938 | Смещение кромок | GWAN |  | 04:34 | 05:26 | 05:12 | 0 | 476 | 2.715000 | EXT | Смещение кромок. Вовнутрь. Аномалия находится на отводе. Величина смещения - 2.7 мм. |  | (c)
66058.782000 | 0.000000 | -0.019000 | -11.570000 | -11.589000 | -1850.000000 | -1578.000000 | -1583.000000 | 1317.000000 |  | 5938 | Нарушение формы кольцевого шва | GWAN |  | 08:20 | 09:04 | 09:03 | 0 | 533 |  | EXT | Нарушение формы кольцевого шва. Аномалия находится на отводе. |  | (c)
66058.782000 | 0.000000 | -0.030000 | -11.570000 | -11.600000 | -1062.000000 | -911.000000 | -935.000000 | 809.000000 |  | 5938 | Смещение кромок | GWAN |  | 10:28 | 10:52 | 10:48 | 0 | 253 | 3.087000 | EXT | Смещение кромок. Наружу. Аномалия находится на отводе. Величина смещения - 3.1 мм. |  | (c)
66081.572000 | 0.000000 | -0.025000 | -10.630000 | -10.655000 | -720.000000 | -351.000000 | -438.000000 | 157.000000 |  | 5940 | Смещение кромок | GWAN |  | 07:44 | 08:44 | 08:30 | 0 | 563 | 2.343000 | EXT | Смещение кромок. Вовнутрь. Величина смещения - 2.3 мм. |  | (c)
66116.750000 | 2.443000 | 2.262000 | -8.652000 | -8.833000 | 1588.000000 | 1623.000000 | 1615.000000 | 1588.000000 | 2262.000000 | 5943 |  | CORR | GENE | 04:48 | 04:54 | 04:52 | 294 | 56 | 9.000000 | EXT | -. Аномалия находится на упругопластическом изгибе: R=928 D, максимальное растяжение на 0.1 час. |  | (c)
66119.609000 | 5.302000 | 5.020000 | -5.793000 | -6.075000 | 1783.000000 | 1804.000000 | 1812.000000 | 1783.000000 | 5020.000000 | 5943 |  | CORR | GENE | 05:19 | 05:23 | 05:24 | 366 | 57 | 9.000000 | EXT | -. Аномалия находится на упругопластическом изгибе: R=750 D, максимальное растяжение на 12 час. |  | (c)
66125.402000 | 0.000000 | -0.026000 | -11.635000 | -11.661000 | 165.000000 | 281.000000 | 484.000000 | 165.000000 |  | 5944 | Смещение кромок | GWAN |  | 02:35 | 02:54 | 03:27 | 0 | 639 | 3.536000 | EXT | Смещение кромок. Наружу. Величина смещения - 3.5 мм. Аномалия находится на упругопластическом изгибе: R=547 D, максимальное растяжение на 0.3 час. |  | (c)
66125.402000 | 0.000000 | -0.021000 | -11.635000 | -11.656000 | 1959.000000 | 2067.000000 | 2180.000000 | 1959.000000 |  | 5944 | Смещение кромок | GWAN |  | 07:25 | 07:42 | 08:00 | 0 | 441 | 2.687000 | EXT | Смещение кромок. Вовнутрь. Величина смещения - 2.7 мм. Аномалия находится на упругопластическом изгибе: R=547 D, максимальное растяжение на 0.3 час. |  | (c)
66125.402000 | 0.000000 | -0.041000 | -11.635000 | -11.676000 | -800.000000 | -434.000000 | -486.000000 | 172.000000 |  | 5944 | Смещение кромок | GWAN |  | 12:00 | 00:59 | 00:50 | 0 | 627 | 2.715000 | EXT | Смещение кромок. Наружу. Величина смещения - 2.7 мм. Аномалия находится на упругопластическом изгибе: R=547 D, максимальное растяжение на 0.3 час. |  | (c)
66137.037000 | 0.000000 | -0.031000 | -11.075000 | -11.106000 | -1725.000000 | -1592.000000 | -1602.000000 | 1479.000000 |  | 5945 | Смещение кромок | GWAN |  | 01:55 | 02:17 | 02:15 | 0 | 247 | 3.486000 | EXT | Смещение кромок. Вовнутрь. Величина смещения - 3.5 мм. Аномалия находится на упругопластическом изгибе: R=493 D, максимальное растяжение на 0.2 час. |  | (c)
66137.037000 | 0.000000 | -0.016000 | -11.075000 | -11.091000 | 496.000000 | 586.000000 | 637.000000 | 496.000000 |  | 5945 | Смещение кромок | GWAN |  | 07:54 | 08:08 | 08:16 | 0 | 282 | 2.601000 | EXT | Смещение кромок. Вовнутрь. Величина смещения - 2.6 мм. Аномалия находится на упругопластическом изгибе: R=493 D, максимальное растяжение на 0.2 час. |  | (c)
66137.037000 | 0.000000 | -0.026000 | -11.075000 | -11.101000 | 1699.000000 | 2038.000000 | 1966.000000 | 1699.000000 |  | 5945 | Смещение кромок | GWAN |  | 11:08 | 00:02 | 11:51 | 0 | 534 | 2.950000 | EXT | Смещение кромок. Вовнутрь. Величина смещения - 3 мм. Аномалия находится на упругопластическом изгибе: R=493 D, максимальное растяжение на 0.2 час. |  | (c)
66148.112000 | 0.000000 | -0.036000 | -11.610000 | -11.646000 | 1158.000000 | 1250.000000 | 1251.000000 | 1158.000000 |  | 5946 | Смещение кромок | GWAN |  | 01:32 | 01:47 | 01:47 | 0 | 186 | 2.589000 | EXT | Смещение кромок. Вовнутрь. Величина смещения - 2.6 мм. |  | (c)
66148.112000 | 0.000000 | -0.036000 | -11.610000 | -11.646000 | -219.000000 | -71.000000 | -59.000000 | 0.000000 |  | 5946 | Смещение кромок | GWAN |  | 09:50 | 10:14 | 10:16 | 0 | 319 | 2.617000 | EXT | Смещение кромок. Наружу. Величина смещения - 2.6 мм. |  | (c)
66148.112000 | 0.000000 | -0.046000 | -11.610000 | -11.656000 | 411.000000 | 797.000000 | 715.000000 | 411.000000 |  | 5946 | Смещение кромок | GWAN |  | 11:32 | 00:34 | 00:21 | 0 | 607 | 3.730000 | EXT | Смещение кромок. Вовнутрь. Величина смещения - 3.7 мм. |  | (c)
66191.558000 | 9.456000 | 9.443000 | -2.009000 | -2.022000 | 1524.000000 | 1574.000000 | 1589.000000 | 1524.000000 | 1989.000000 | 5949 |  | CORR | СIGR | 05:35 | 05:43 | 05:46 | 33 | 130 | 12.000000 | EXT | -. Аномалия находится на упругопластическом изгибе: R=452 D, максимальное растяжение на 6 час. |  | (c)
66191.774000 | 9.672000 | 9.661000 | -1.793000 | -1.804000 | 1512.000000 | 1556.000000 | 1546.000000 | 1512.000000 | 1779.000000 | 5949 |  | CORR | СIGR | 05:33 | 05:41 | 05:39 | 25 | 68 | 10.000000 | EXT | -. Аномалия находится на упругопластическом изгибе: R=453 D, максимальное растяжение на 6 час. |  | (c)
66193.213000 | 11.111000 | 10.929000 | -0.354000 | -0.536000 | 1505.000000 | 1732.000000 | 1625.000000 | 1505.000000 | 257.000000 | 5949 |  | CORR | GENE | 05:32 | 06:09 | 05:52 | 279 | 240 | 13.000000 | EXT | -. Аномалия находится на упругопластическом изгибе: R=457 D, максимальное растяжение на 6.1 час. |  | (c)
66193.567000 | 0.000000 | -0.040000 | -11.570000 | -11.610000 | 1246.000000 | 1548.000000 | 1503.000000 | 1246.000000 |  | 5950 | Смещение кромок | GWAN |  | 01:25 | 02:14 | 02:07 | 0 | 514 | 3.375000 | EXT | Смещение кромок. Вовнутрь. Величина смещения - 3.4 мм. Аномалия находится на упругопластическом изгибе: R=457 D, максимальное растяжение на 6.2 час. |  | (c)
66193.567000 | 0.000000 | -0.015000 | -11.570000 | -11.585000 | -1748.000000 | -1438.000000 | -1408.000000 | 1069.000000 |  | 5950 | Смещение кромок | GWAN |  | 05:22 | 06:12 | 06:17 | 0 | 680 | 2.925000 | EXT | Смещение кромок. Вовнутрь. Величина смещения - 2.9 мм. Аномалия находится на упругопластическом изгибе: R=457 D, максимальное растяжение на 6.2 час. |  | (c)
66193.567000 | 0.000000 | -0.020000 | -11.570000 | -11.590000 | -1008.000000 | -944.000000 | -796.000000 | 584.000000 |  | 5950 | Смещение кромок | GWAN |  | 07:22 | 07:32 | 07:56 | 0 | 424 | 2.773000 | EXT | Смещение кромок. Вовнутрь. Величина смещения - 2.8 мм. Аномалия находится на упругопластическом изгибе: R=457 D, максимальное растяжение на 6.2 час. |  | (c)
66193.567000 | 0.000000 | -0.045000 | -11.570000 | -11.615000 | 514.000000 | 621.000000 | 654.000000 | 514.000000 |  | 5950 | Смещение кромок | GWAN |  | 11:27 | 11:45 | 11:50 | 0 | 279 | 2.457000 | EXT | Смещение кромок. Наружу. Величина смещения - 2.5 мм. Аномалия находится на упругопластическом изгибе: R=457 D, максимальное растяжение на 6.2 час. |  | (c)
66205.137000 | 0.000000 | -0.031000 | -11.200000 | -11.231000 | 57.000000 | 242.000000 | 201.000000 | 57.000000 |  | 5951 | Смещение кромок | GWAN |  | 02:33 | 03:03 | 02:57 | 0 | 288 | 2.986000 | EXT | Смещение кромок. Вовнутрь. Величина смещения - 3 мм. |  | (c)
66216.337000 | 0.000000 | -0.031000 | -11.610000 | -11.641000 | -92.000000 | 242.000000 | 177.000000 | 0.000000 |  | 5952 | Смещение кромок | GWAN |  | 07:12 | 08:06 | 07:56 | 0 | 537 | 3.708000 | EXT | Смещение кромок. Наружу. Величина смещения - 3.7 мм. |  | (c)
66220.405000 | 4.068000 | 4.039000 | -7.542000 | -7.571000 | -374.000000 | -316.000000 | -322.000000 | 269.000000 | 4039.000000 | 5952 |  | CORR | GENE | 06:27 | 06:36 | 06:35 | 55 | 105 | 11.000000 | EXT | - |  | (c)
66227.947000 | 0.000000 | -0.031000 | -11.295000 | -11.326000 | -208.000000 | -43.000000 | -31.000000 | 0.000000 |  | 5953 | Смещение кромок | GWAN |  | 02:49 | 03:16 | 03:18 | 0 | 354 | 3.882000 | EXT | Смещение кромок. Наружу. Аномалия находится на отводе. Величина смещения - 3.9 мм. |  | (c)
66228.397000 | 0.450000 | 0.442000 | -10.845000 | -10.853000 | 1123.000000 | 1166.000000 | 1190.000000 | 1123.000000 | 442.000000 | 5953 |  | CORR | СIGR | 06:24 | 06:31 | 06:35 | 30 | 134 | 11.000000 | EXT | -. Аномалия находится на отводе. |  | (c)
66228.937000 | 0.990000 | 0.973000 | -10.305000 | -10.322000 | 1096.000000 | 1180.000000 | 1161.000000 | 1096.000000 | 973.000000 | 5953 |  | GOUG | СIGR | 06:20 | 06:33 | 06:30 | 29 | 130 | 8.000000 | EXT | -. Аномалия находится на отводе. Задир. |  | (c)
66239.242000 | 0.000000 | -0.035000 | -10.640000 | -10.675000 | -940.000000 | -891.000000 | -792.000000 | 644.000000 |  | 5954 | Смещение кромок | GWAN |  | 00:26 | 00:34 | 00:50 | 0 | 296 | 3.262000 | EXT | Смещение кромок. Наружу. Аномалия находится на отводе. Величина смещения - 3.3 мм. |  | (c)
66239.242000 | 0.000000 | -0.025000 | -10.640000 | -10.665000 | -464.000000 | 33.000000 | -172.000000 | 0.000000 |  | 5954 | Нарушение формы кольцевого шва | GWAN |  | 01:43 | 03:03 | 02:30 | 0 | 584 |  | EXT | Нарушение формы кольцевого шва. Аномалия находится на отводе. |  | (c)
66239.242000 | 0.000000 | -0.030000 | -10.640000 | -10.670000 | 172.000000 | 300.000000 | 297.000000 | 172.000000 |  | 5954 | Смещение кромок | GWAN |  | 03:26 | 03:46 | 03:46 | 0 | 250 | 4.251000 | EXT | Смещение кромок. Наружу. Аномалия находится на отводе. Величина смещения - 4.3 мм. |  | (c)
66239.242000 | 0.000000 | -0.039000 | -10.640000 | -10.679000 | 1907.000000 | -2138.000000 | 2202.000000 | 1907.000000 |  | 5954 | Нарушение формы кольцевого шва | GWAN |  | 08:06 | 09:13 | 08:53 | 0 | 589 |  | EXT | Нарушение формы кольцевого шва. Аномалия находится на отводе. |  | (c)
66239.242000 | 0.000000 | -0.030000 | -10.640000 | -10.670000 | -1785.000000 | -1672.000000 | -1671.000000 | 1556.000000 |  | 5954 | Смещение кромок | GWAN |  | 10:10 | 10:28 | 10:28 | 0 | 229 | 2.681000 | EXT | Смещение кромок. Вовнутрь. Аномалия находится на отводе. Величина смещения - 2.7 мм. |  | (c)
66239.242000 | 0.000000 | -0.038000 | -10.640000 | -10.678000 | -1232.000000 | -1094.000000 | -1097.000000 | 963.000000 |  | 5954 |  | GWAN |  | 11:39 | 00:01 | 00:01 | 0 | 269 |  | EXT | -. Аномалия находится на отводе. Подбивка кромок величиной 6 мм. |  | (c)
66284.517000 | 0.000000 | -0.030000 | -11.305000 | -11.335000 | -707.000000 | -495.000000 | -300.000000 | 0.000000 |  | 5958 | Смещение кромок | GWAN |  | 03:54 | 04:29 | 05:00 | 0 | 813 | 2.588000 | EXT | Смещение кромок. Наружу. Величина смещения - 2.6 мм. |  | (c)
66306.737000 | 0.000000 | -0.030000 | -1.520000 | -1.550000 | 1134.000000 | 2052.000000 | 1638.000000 | 1134.000000 |  | 5959б | Смещение кромок | GWAN |  | 00:29 | 02:58 | 01:51 | 0 | 1008 | 3.544000 | EXT | Смещение кромок. Вовнутрь. Величина смещения - 3.5 мм. Аномалия находится на упругопластическом изгибе: R=359 D, максимальное растяжение на 7 час. |  | (c)
66306.737000 | 0.000000 | -0.025000 | -1.520000 | -1.545000 | -855.000000 | -208.000000 | -158.000000 | 0.000000 |  | 5959б | Смещение кромок | GWAN |  | 07:08 | 08:53 | 09:01 | 0 | 1394 | 3.886000 | EXT | Смещение кромок. Вовнутрь. Величина смещения - 3.9 мм. Аномалия находится на упругопластическом изгибе: R=359 D, максимальное растяжение на 7 час. |  | (c)
66306.737000 | 0.000000 | -0.039000 | -1.520000 | -1.559000 | 687.000000 | 837.000000 | 791.000000 | 687.000000 |  | 5959б | Нарушение формы кольцевого шва | GWAN |  | 11:17 | 11:41 | 11:34 | 0 | 208 |  | EXT | Нарушение формы кольцевого шва. Аномалия находится на упругопластическом изгибе: R=359 D, максимальное растяжение на 7 час. |  | (c)
66373.712000 | 0.000000 | -0.036000 | -11.610000 | -11.646000 | 700.000000 | -2137.000000 | 1619.000000 | 700.000000 |  | 5966 | Нарушение формы кольцевого шва | GWAN |  | 06:35 | 10:57 | 09:03 | 0 | 1838 |  | EXT | Нарушение формы кольцевого шва |  | (c)
66373.712000 | 0.000000 | -0.031000 | -11.610000 | -11.641000 | -1848.000000 | -1677.000000 | -986.000000 | 123.000000 |  | 5966 | Смещение кромок | GWAN |  | 11:44 | 00:11 | 02:03 | 0 | 1725 | 5.016000 | EXT | Смещение кромок. Наружу. Величина смещения - 5 мм. |  | (c)
66431.097000 | 0.000000 | -0.048000 | -10.920000 | -10.968000 | -125.000000 | 383.000000 | 520.000000 | 0.000000 |  | 5971 | Нарушение формы кольцевого шва | GWAN |  | 02:06 | 03:27 | 03:50 | 0 | 1290 |  | EXT | Нарушение формы кольцевого шва |  | (c)
66431.097000 | 0.000000 | -0.028000 | -10.920000 | -10.948000 | 1261.000000 | 1982.000000 | 2087.000000 | 1261.000000 |  | 5971 | Нарушение формы кольцевого шва | GWAN |  | 05:49 | 07:45 | 08:02 | 0 | 1651 |  | EXT | Нарушение формы кольцевого шва |  | (c)
66431.097000 | 0.000000 | -0.046000 | -10.920000 | -10.966000 | -1128.000000 | -1007.000000 | -742.000000 | 356.000000 |  | 5971 | Смещение кромок | GWAN |  | 11:24 | 11:43 | 00:26 | 0 | 773 | 2.948000 | EXT | Смещение кромок. Вовнутрь. Величина смещения - 2.9 мм. |  | (c)
66442.017000 | 0.000000 | -0.037000 | -10.690000 | -10.727000 | 1914.000000 | 2118.000000 | -1597.000000 | 646.000000 |  | 5972 | Нарушение формы кольцевого шва | GWAN |  | 00:34 | 01:07 | 03:08 | 0 | 1901 |  | EXT | Нарушение формы кольцевого шва. Аномалия находится на упругопластическом изгибе: R=399 D, максимальное растяжение на 5.3 час. |  | (c)
66442.017000 | 0.000000 | -0.039000 | -10.690000 | -10.729000 | -106.000000 | 941.000000 | 629.000000 | 0.000000 |  | 5972 | Нарушение формы кольцевого шва | GWAN |  | 07:08 | 09:57 | 09:07 | 0 | 1470 |  | EXT | Нарушение формы кольцевого шва. Аномалия находится на упругопластическом изгибе: R=399 D, максимальное растяжение на 5.3 час. |  | (c)
66442.017000 | 0.000000 | -0.030000 | -10.690000 | -10.720000 | 1426.000000 | 1713.000000 | 1652.000000 | 1426.000000 |  | 5972 | Смещение кромок | GWAN |  | 11:16 | 00:02 | 11:52 | 0 | 453 | 4.142000 | EXT | Смещение кромок. Вовнутрь. Величина смещения - 4.1 мм. Аномалия находится на упругопластическом изгибе: R=399 D, максимальное растяжение на 5.3 час. |  | (c)
66508.850000 | 10.378000 | 10.347000 | -0.842000 | -0.873000 | 277.000000 | 340.000000 | 356.000000 | 277.000000 | 832.000000 | 5977 |  | CORR | СIGR | 04:44 | 04:54 | 04:57 | 41 | 159 | 14.000000 | EXT | - |  | (c)
66508.969000 | 10.497000 | 10.470000 | -0.723000 | -0.750000 | 1135.000000 | 1194.000000 | 1193.000000 | 1135.000000 | 709.000000 | 5977 |  | CORR | СIGR | 07:02 | 07:12 | 07:12 | 41 | 117 | 12.000000 | EXT | - |  | (c)
66509.201000 | 10.729000 | 10.650000 | -0.491000 | -0.570000 | 352.000000 | 377.000000 | 379.000000 | 352.000000 | 354.000000 | 5977 |  | CORR | GENE | 04:56 | 05:00 | 05:00 | 216 | 54 | 9.000000 | EXT | - |  | (c)
66509.692000 | 0.000000 | -0.035000 | -7.025000 | -7.060000 | -587.000000 | -413.000000 | -437.000000 | 287.000000 |  | 5978а | Смещение кромок | GWAN |  | 00:13 | 00:41 | 00:37 | 0 | 299 | 2.566000 | EXT | Смещение кромок. Наружу. Величина смещения - 2.6 мм. |  | (c)
66509.692000 | 0.000000 | -0.045000 | -7.025000 | -7.070000 | -1565.000000 | -1275.000000 | -1314.000000 | 1063.000000 |  | 5978а | Смещение кромок | GWAN |  | 09:35 | 10:22 | 10:16 | 0 | 502 | 3.364000 | EXT | Смещение кромок. Вовнутрь. Величина смещения - 3.4 мм. |  | (c)
66515.229000 | 5.537000 | 5.509000 | -1.488000 | -1.516000 | 1451.000000 | 1513.000000 | 1517.000000 | 1451.000000 | 1476.000000 | 5978а |  | CORR | СIGR | 05:42 | 05:52 | 05:53 | 40 | 132 | 15.000000 | EXT | - |  | (c)
66520.452000 | 0.000000 | -0.065000 | -11.440000 | -11.505000 | 1887.000000 | 2119.000000 | 2201.000000 | 1887.000000 |  | 5978г | Смещение кромок | GWAN |  | 00:01 | 00:38 | 00:51 | 0 | 627 | 3.154000 | EXT | Смещение кромок. Наружу. Величина смещения - 3.2 мм. |  | (c)
66565.777000 | 0.000000 | -0.036000 | -11.540000 | -11.576000 | -220.000000 | -146.000000 | -146.000000 | 72.000000 |  | 5983 | Нарушение формы кольцевого шва | GWAN |  | 00:25 | 00:36 | 00:37 | 0 | 148 |  | EXT | Нарушение формы кольцевого шва |  | (c)
66577.317000 | 0.000000 | -0.020000 | -11.005000 | -11.025000 | -1994.000000 | -1741.000000 | -1805.000000 | 1616.000000 |  | 5984 | Смещение кромок | GWAN |  | 03:46 | 04:26 | 04:16 | 0 | 378 | 2.645000 | EXT | Смещение кромок. Наружу. Величина смещения - 2.6 мм. |  | (c)
66577.317000 | 0.000000 | -0.010000 | -11.005000 | -11.015000 | -1087.000000 | -783.000000 | -851.000000 | 614.000000 |  | 5984 | Смещение кромок | GWAN |  | 06:12 | 07:01 | 06:50 | 0 | 473 | 2.974000 | EXT | Смещение кромок. Вовнутрь. Величина смещения - 3 мм. |  | (c)
66577.317000 | 0.000000 | -0.038000 | -11.005000 | -11.043000 | -527.000000 | -321.000000 | -321.000000 | 115.000000 |  | 5984 | Нарушение формы кольцевого шва | GWAN |  | 07:42 | 08:16 | 08:16 | 0 | 413 |  | EXT | Нарушение формы кольцевого шва |  | (c)
66577.317000 | 0.000000 | -0.035000 | -11.005000 | -11.040000 | -109.000000 | 135.000000 | 73.000000 | 0.000000 |  | 5984 | Смещение кромок | GWAN |  | 08:50 | 09:29 | 09:19 | 0 | 363 | 4.042000 | EXT | Смещение кромок. Вовнутрь. Величина смещения - 4 мм. |  | (c)
66577.317000 | 0.000000 | -0.030000 | -11.005000 | -11.035000 | 280.000000 | 417.000000 | 411.000000 | 280.000000 |  | 5984 | Смещение кромок | GWAN |  | 09:53 | 10:15 | 10:14 | 0 | 261 | 4.055000 | EXT | Смещение кромок. Наружу. Величина смещения - 4.1 мм. |  | (c)
66577.317000 | 0.000000 | -0.035000 | -11.005000 | -11.040000 | 574.000000 | 635.000000 | 673.000000 | 574.000000 |  | 5984 | Смещение кромок | GWAN |  | 10:40 | 10:50 | 10:56 | 0 | 197 | 2.846000 | EXT | Смещение кромок. Вовнутрь. Величина смещения - 2.8 мм. |  | (c)
66588.322000 | 0.000000 | -0.035000 | -11.180000 | -11.215000 | -1329.000000 | -972.000000 | -1098.000000 | 867.000000 |  | 5985 | Смещение кромок | GWAN |  | 02:08 | 03:05 | 02:45 | 0 | 462 | 2.616000 | EXT | Смещение кромок. Вовнутрь. Величина смещения - 2.6 мм. |  | (c)
66588.322000 | 0.000000 | -0.040000 | -11.180000 | -11.220000 | -88.000000 | 24.000000 | 6.000000 | 0.000000 |  | 5985 | Смещение кромок | GWAN |  | 05:28 | 05:46 | 05:43 | 0 | 189 | 3.430000 | EXT | Смещение кромок. Наружу. Величина смещения - 3.4 мм. |  | (c)
66596.208000 | 7.886000 | 7.856000 | -3.294000 | -3.324000 | 457.000000 | 563.000000 | 551.000000 | 457.000000 | 3292.000000 | 5985 |  | CORR | СIGR | 06:56 | 07:13 | 07:11 | 32 | 189 | 10.000000 | EXT | - |  | (c)
66599.502000 | 0.000000 | -0.035000 | -10.770000 | -10.805000 | -115.000000 | -2.000000 | 7.000000 | 0.000000 |  | 5986 | Смещение кромок | GWAN |  | 09:43 | 10:02 | 10:03 | 0 | 244 | 3.592000 | EXT | Смещение кромок. Наружу. Величина смещения - 3.6 мм. |  | (c)
66599.502000 | 0.000000 | -0.038000 | -10.770000 | -10.808000 | 146.000000 | 194.000000 | 433.000000 | 146.000000 |  | 5986 | Нарушение формы кольцевого шва | GWAN |  | 10:25 | 10:33 | 11:12 | 0 | 574 |  | EXT | Нарушение формы кольцевого шва |  | (c)
66610.272000 | 0.000000 | -0.035000 | -11.300000 | -11.335000 | -530.000000 | -503.000000 | -499.000000 | 35.320072 |  | 5987 | Нарушение формы кольцевого шва | GWAN |  | 08:41 | 08:45 | 08:46 | 0 | 62 |  | INT | Нарушение формы кольцевого шва |  | (c)
66610.272000 | 0.000000 | -0.030000 | -11.300000 | -11.330000 | -432.000000 | -255.000000 | -191.000000 | 0.000000 |  | 5987 | Смещение кромок | GWAN |  | 08:57 | 09:25 | 09:35 | 0 | 482 | 3.576000 | EXT | Смещение кромок. Вовнутрь. Величина смещения - 3.6 мм. |  | (c)
66610.272000 | 0.000000 | -0.040000 | -11.300000 | -11.340000 | 389.000000 | 1417.000000 | 1080.000000 | 37.116687 |  | 5987 | Смещение кромок | GWAN |  | 11:09 | 01:55 | 01:00 | 0 | 1382 | 2.692454 | EXT | Смещение кромок. Наружу. Величина смещения - 2.7 мм. |  | (c)
66621.572000 | 0.000000 | -0.026000 | -10.530000 | -10.556000 | -1567.000000 | -1408.000000 | -1412.000000 | 53.559586 |  | 5988 | Нарушение формы кольцевого шва | GWAN |  | 04:55 | 05:20 | 05:20 | 0 | 309 |  | EXT | Нарушение формы кольцевого шва |  | (c)
66621.572000 | 0.000000 | -0.039000 | -10.530000 | -10.569000 | -927.000000 | -828.000000 | -580.000000 | 0.000000 |  | 5988 | Нарушение формы кольцевого шва | GWAN |  | 06:38 | 06:54 | 07:34 | 0 | 694 |  | EXT | Нарушение формы кольцевого шва |  | (c)
66621.572000 | 0.000000 | -0.047000 | -10.530000 | -10.577000 | 410.000000 | 1509.000000 | 1197.000000 | 19.934339 |  | 5988 | Нарушение формы кольцевого шва | GWAN |  | 10:14 | 01:11 | 00:21 | 0 | 1574 |  | EXT | Нарушение формы кольцевого шва |  | (c)
66628.897000 | 7.325000 | 7.229000 | -3.205000 | -3.301000 | -612.000000 | -599.000000 | -601.000000 | 46.724432 | 3181.000000 | 5988 |  | CORR | AXGR | 07:29 | 07:31 | 07:31 | 120 | 22 | 11.000000 | EXT | - |  | (c)
66629.490000 | 7.918000 | 7.886000 | -2.612000 | -2.644000 | -660.000000 | -626.000000 | -629.000000 | 45.756053 | 2535.000000 | 5988 |  | CORR | GENE | 07:21 | 07:27 | 07:26 | 109 | 62 | 11.000000 | EXT | - |  | (c)
66632.102000 | 0.000000 | -0.029000 | -11.550000 | -11.579000 | 1834.000000 | 2163.000000 | 2023.000000 | 1.614408 |  | 5989 | Нарушение формы кольцевого шва | GWAN |  | 04:38 | 05:31 | 05:08 | 0 | 376 |  | EXT | Нарушение формы кольцевого шва |  | (c)
66632.102000 | 0.000000 | -0.027000 | -11.550000 | -11.577000 | -1862.000000 | -1550.000000 | -1635.000000 | 29.737909 |  | 5989 | Нарушение формы кольцевого шва | GWAN |  | 06:41 | 07:32 | 07:18 | 0 | 455 |  | EXT | Нарушение формы кольцевого шва |  | (c)
66632.102000 | 0.000000 | -0.030000 | -11.550000 | -11.580000 | -1285.000000 | -1157.000000 | -871.000000 | 3.462395 |  | 5989 | Смещение кромок | GWAN |  | 08:15 | 08:35 | 09:21 | 0 | 828 | 3.730000 | EXT | Смещение кромок. Наружу. Величина смещения - 3.7 мм. |  | (c)
66633.818000 | 1.716000 | 1.704000 | -9.834000 | -9.846000 | -1279.000000 | -1188.000000 | -1227.000000 | 76.747267 | 1704.000000 | 5989 |  | CORR | СIGR | 08:15 | 08:30 | 08:24 | 28 | 104 | 11.000000 | EXT | - |  | (c)
66643.652000 | 0.000000 | -0.035000 | -11.635000 | -11.670000 | -879.000000 | -728.000000 | -754.000000 | 629.000000 |  | 5990 | Смещение кромок | GWAN |  | 00:01 | 00:25 | 00:21 | 0 | 250 | 2.300000 | EXT | Смещение кромок. Наружу. Величина смещения - 2.3 мм. |  | (c)
66643.652000 | 0.000000 | -0.027000 | -11.635000 | -11.662000 | -478.000000 | 3.000000 | -194.000000 | 0.000000 |  | 5990 | Нарушение формы кольцевого шва | GWAN |  | 01:06 | 02:23 | 01:52 | 0 | 569 |  | EXT | Нарушение формы кольцевого шва |  | (c)
66643.652000 | 0.000000 | -0.025000 | -11.635000 | -11.660000 | 129.000000 | 576.000000 | 485.000000 | 129.000000 |  | 5990 | Смещение кромок | GWAN |  | 02:44 | 03:56 | 03:41 | 0 | 712 | 3.342000 | EXT | Смещение кромок. Наружу. Величина смещения - 3.3 мм. |  | (c)
66643.652000 | 0.000000 | -0.015000 | -11.635000 | -11.650000 | 1011.000000 | 1137.000000 | 1129.000000 | 1011.000000 |  | 5990 | Смещение кромок | GWAN |  | 05:06 | 05:26 | 05:25 | 0 | 235 | 2.592000 | EXT | Смещение кромок. Наружу. Величина смещения - 2.6 мм. |  | (c)
66643.652000 | 0.000000 | -0.025000 | -11.635000 | -11.660000 | 1506.000000 | 1848.000000 | 1752.000000 | 1506.000000 |  | 5990 | Смещение кромок | GWAN |  | 06:26 | 07:21 | 07:06 | 0 | 494 | 2.408000 | EXT | Смещение кромок. Наружу. Величина смещения - 2.4 мм. |  | (c)
66643.652000 | 0.000000 | -0.018000 | -11.635000 | -11.653000 | 2074.000000 | 2199.000000 | 2185.000000 | 2074.000000 |  | 5990 | Нарушение формы кольцевого шва | GWAN |  | 07:58 | 08:18 | 08:16 | 0 | 223 |  | EXT | Нарушение формы кольцевого шва |  | (c)
66643.652000 | 0.000000 | -0.026000 | -11.635000 | -11.661000 | -1852.000000 | -1342.000000 | -1540.000000 | 1228.000000 |  | 5990 | Нарушение формы кольцевого шва | GWAN |  | 09:24 | 10:46 | 10:14 | 0 | 623 |  | EXT | Нарушение формы кольцевого шва |  | (c)
66670.011000 | 3.289000 | 3.280000 | -8.091000 | -8.100000 | -769.000000 | -672.000000 | -702.000000 | 635.000000 | 3280.000000 | 5992 |  | CORR | СIGR | 07:20 | 07:36 | 07:31 | 26 | 134 | 10.000000 | EXT | -. Аномалия находится на упругопластическом изгибе: R=428 D, максимальное растяжение на 5.9 час. |  | (c)
66674.832000 | 8.110000 | 8.085000 | -3.270000 | -3.295000 | -1630.000000 | -1586.000000 | -1548.000000 | 1466.000000 | 3263.000000 | 5992 |  | CORR | СIGR | 05:01 | 05:08 | 05:15 | 32 | 164 | 12.000000 | EXT | -. Аномалия находится на упругопластическом изгибе: R=359 D, максимальное растяжение на 6 час. |  | (c)
66675.008000 | 8.286000 | 8.283000 | -3.094000 | -3.097000 | -1644.000000 | -1591.000000 | -1602.000000 | 1559.000000 | 3075.000000 | 5992 |  | CORR | СIGR | 04:59 | 05:08 | 05:06 | 22 | 85 | 10.000000 | EXT | -. Аномалия находится на упругопластическом изгибе: R=359 D, максимальное растяжение на 6 час. |  | (c)
66675.167000 | 8.445000 | 8.428000 | -2.935000 | -2.952000 | -1595.000000 | -1545.000000 | -1523.000000 | 1451.000000 | 2921.000000 | 5992 |  | CORR | СIGR | 05:07 | 05:15 | 05:19 | 31 | 144 | 10.000000 | EXT | -. Аномалия находится на упругопластическом изгибе: R=359 D, максимальное растяжение на 5.9 час. |  | (c)
66675.400000 | 8.678000 | 8.668000 | -2.702000 | -2.712000 | -1587.000000 | -1536.000000 | -1513.000000 | 1438.000000 | 2685.000000 | 5992 |  | CORR | СIGR | 05:08 | 05:16 | 05:20 | 27 | 149 | 10.000000 | EXT | -. Аномалия находится на упругопластическом изгибе: R=361 D, максимальное растяжение на 5.9 час. |  | (c)
66675.643000 | 8.921000 | 8.895000 | -2.459000 | -2.485000 | -1104.000000 | -1040.000000 | -1036.000000 | 968.000000 | 2455.000000 | 5992 |  | CORR | СIGR | 06:26 | 06:37 | 06:37 | 30 | 136 | 11.000000 | EXT | -. Аномалия находится на упругопластическом изгибе: R=361 D, максимальное растяжение на 5.9 час. |  | (c)
66675.805000 | 9.083000 | 9.070000 | -2.297000 | -2.310000 | -1076.000000 | -1028.000000 | -1017.000000 | 958.000000 | 2279.000000 | 5992 |  | CORR | СIGR | 06:31 | 06:39 | 06:40 | 31 | 118 | 11.000000 | EXT | -. Аномалия находится на упругопластическом изгибе: R=361 D, максимальное растяжение на 5.9 час. |  | (c)
66676.604000 | 9.882000 | 9.871000 | -1.498000 | -1.509000 | -1351.000000 | -1292.000000 | -1313.000000 | 1274.000000 | 1488.000000 | 5992 |  | CORR | СIGR | 05:46 | 05:56 | 05:53 | 21 | 77 | 14.000000 | EXT | -. Аномалия находится на упругопластическом изгибе: R=365 D, максимальное растяжение на 5.8 час. |  | (c)
66678.102000 | 0.000000 | -0.035000 | -11.635000 | -11.670000 | -797.000000 | -654.000000 | -466.000000 | 134.000000 |  | 5993 | Смещение кромок | GWAN |  | 00:34 | 00:57 | 01:27 | 0 | 662 | 4.102000 | EXT | Смещение кромок. Наружу. Величина смещения - 4.1 мм. Аномалия находится на упругопластическом изгибе: R=381 D, максимальное растяжение на 5.6 час. |  | (c)
66678.102000 | 0.000000 | -0.020000 | -11.635000 | -11.655000 | 237.000000 | 504.000000 | 616.000000 | 237.000000 |  | 5993 | Смещение кромок | GWAN |  | 03:21 | 04:04 | 04:22 | 0 | 758 | 3.516000 | EXT | Смещение кромок. Наружу. Величина смещения - 3.5 мм. Аномалия находится на упругопластическом изгибе: R=381 D, максимальное растяжение на 5.6 час. |  | (c)
66678.102000 | 0.000000 | -0.024000 | -11.635000 | -11.659000 | 1007.000000 | 1157.000000 | 1164.000000 | 1007.000000 |  | 5993 | Нарушение формы кольцевого шва | GWAN |  | 05:25 | 05:49 | 05:50 | 0 | 313 |  | EXT | Нарушение формы кольцевого шва. Аномалия находится на упругопластическом изгибе: R=381 D, максимальное растяжение на 5.6 час. |  | (c)
66684.546000 | 6.444000 | 6.424000 | -5.191000 | -5.211000 | 1882.000000 | 1945.000000 | 1929.000000 | 1882.000000 | 5179.000000 | 5993 |  | CORR | СIGR | 07:46 | 07:56 | 07:54 | 32 | 94 | 13.000000 | EXT | -. Аномалия находится на упругопластическом изгибе: R=556 D, максимальное растяжение на 5.2 час. |  | (c)
66685.249000 | 7.147000 | 7.138000 | -4.488000 | -4.497000 | 1676.000000 | 1734.000000 | 1708.000000 | 1676.000000 | 4475.000000 | 5993 |  | CORR | СIGR | 07:13 | 07:22 | 07:18 | 22 | 64 | 12.000000 | EXT | -. Аномалия находится на упругопластическом изгибе: R=623 D, максимальное растяжение на 5.2 час. |  | (c)
66685.398000 | 7.296000 | 7.227000 | -4.339000 | -4.408000 | 1625.000000 | 1734.000000 | 1695.000000 | 1625.000000 | 4326.000000 | 5993 |  | CORR | GENE | 07:05 | 07:22 | 07:16 | 82 | 139 | 10.000000 | EXT | -. Аномалия находится на упругопластическом изгибе: R=654 D, максимальное растяжение на 5.2 час. |  | (c)
66685.524000 | 7.422000 | 7.400000 | -4.213000 | -4.235000 | 1693.000000 | 1724.000000 | 1711.000000 | 1693.000000 | 4126.000000 | 5993 |  | CORR | AXGR | 07:16 | 07:21 | 07:19 | 109 | 36 | 14.000000 | EXT | -. Аномалия находится на упругопластическом изгибе: R=654 D, максимальное растяжение на 5.2 час. |  | (c)
66685.793000 | 7.691000 | 7.675000 | -3.944000 | -3.960000 | 1881.000000 | 1934.000000 | 1908.000000 | 1881.000000 | 3938.000000 | 5993 |  | CORR | СIGR | 07:46 | 07:55 | 07:50 | 22 | 53 | 12.000000 | EXT | -. Аномалия находится на упругопластическом изгибе: R=690 D, максимальное растяжение на 5.1 час. |  | (c)
66686.038000 | 7.936000 | 7.917000 | -3.699000 | -3.718000 | 1636.000000 | 1743.000000 | 1727.000000 | 1636.000000 | 3687.000000 | 5993 |  | CORR | СIGR | 07:07 | 07:24 | 07:21 | 31 | 181 | 11.000000 | EXT | -. Аномалия находится на упругопластическом изгибе: R=729 D, максимальное растяжение на 5.1 час. |  | (c)
66712.992000 | 0.000000 | -0.025000 | -10.415000 | -10.440000 | -1990.000000 | -1886.000000 | -1836.000000 | 1682.000000 |  | 5996 | Смещение кромок | GWAN |  | 02:42 | 02:59 | 03:07 | 0 | 308 | 2.978000 | EXT | Смещение кромок. Наружу. Величина смещения - 3 мм. |  | (c)
66712.992000 | 0.000000 | -0.015000 | -10.415000 | -10.430000 | -980.000000 | 1672.000000 | 713.000000 | 0.000000 |  | 5996 | Нарушение формы кольцевого шва | GWAN |  | 05:25 | 00:33 | 09:58 | 0 | 3387 |  | EXT | Нарушение формы кольцевого шва |  | (c)
66713.042000 | 0.050000 | 0.036000 | -10.365000 | -10.379000 | -1880.000000 | -1058.000000 | -1406.000000 | 932.000000 | 36.000000 | 5996 |  | CORR | GENE | 03:00 | 05:12 | 04:16 | 65 | 948 | 13.000000 | EXT | - |  | (c)
66713.051000 | 0.059000 | 0.032000 | -10.356000 | -10.383000 | -893.000000 | -451.000000 | -406.000000 | 0.000000 | 32.000000 | 5996 |  | CORR | GENE | 05:39 | 06:50 | 06:58 | 103 | 974 | 12.000000 | EXT | - |  | (c)
66713.378000 | 0.386000 | 0.206000 | -10.029000 | -10.209000 | -1276.000000 | -1225.000000 | -1215.000000 | 1153.000000 | 206.000000 | 5996 |  | CORR | GENE | 04:37 | 04:45 | 04:47 | 584 | 122 | 9.000000 | EXT | - |  | (c)
66715.664000 | 2.672000 | 2.560000 | -7.743000 | -7.855000 | -1240.000000 | -1188.000000 | -1197.000000 | 1155.000000 | 2560.000000 | 5996 |  | CORR | GENE | 04:43 | 04:51 | 04:50 | 322 | 84 | 9.000000 | EXT | - |  | (c)
66719.090000 | 6.098000 | 6.087000 | -4.317000 | -4.328000 | -1245.000000 | -1204.000000 | -1192.000000 | 1138.000000 | 4309.000000 | 5996 |  | CORR | СIGR | 04:42 | 04:49 | 04:51 | 19 | 107 | 10.000000 | EXT | - |  | (c)
66719.233000 | 6.241000 | 6.231000 | -4.174000 | -4.184000 | -1211.000000 | -1165.000000 | -1155.000000 | 1098.000000 | 4163.000000 | 5996 |  | CORR | СIGR | 04:48 | 04:55 | 04:57 | 21 | 113 | 11.000000 | EXT | - |  | (c)
66723.407000 | 0.000000 | -0.020000 | -11.620000 | -11.640000 | -1122.000000 | -826.000000 | -814.000000 | 506.000000 |  | 5997 | Смещение кромок | GWAN |  | 05:16 | 06:04 | 06:05 | 0 | 616 | 2.308000 | EXT | Смещение кромок. Наружу. Величина смещения - 2.3 мм. |  | (c)
66728.688000 | 5.281000 | 5.281000 | -6.339000 | -6.339000 | -324.000000 | -269.000000 | -274.000000 | 224.000000 | 5281.000000 | 5997 |  | CORR | СIGR | 07:24 | 07:33 | 07:33 | 23 | 100 | 10.000000 | EXT | - |  | (c)
66729.841000 | 6.434000 | 6.431000 | -5.186000 | -5.189000 | -359.000000 | -255.000000 | -264.000000 | 169.000000 | 5157.000000 | 5997 |  | CORR | СIGR | 07:19 | 07:36 | 07:34 | 32 | 190 | 10.000000 | EXT | - |  | (c)
66746.647000 | 0.000000 | -0.015000 | -11.600000 | -11.615000 | -286.000000 | 159.000000 | -11.000000 | 0.000000 |  | 5999 | Смещение кромок | GWAN |  | 05:32 | 06:43 | 06:16 | 0 | 549 | 2.813000 | EXT | Смещение кромок. Вовнутрь. Величина смещения - 2.8 мм. |  | (c)
66746.647000 | 0.000000 | -0.025000 | -11.600000 | -11.625000 | 347.000000 | 612.000000 | 702.000000 | 347.000000 |  | 5999 | Смещение кромок | GWAN |  | 07:14 | 07:57 | 08:11 | 0 | 709 | 3.096000 | EXT | Смещение кромок. Вовнутрь. Величина смещения - 3.1 мм. |  | (c)
66746.647000 | 0.000000 | -0.027000 | -11.600000 | -11.627000 | 1314.000000 | 1435.000000 | 1437.000000 | 1314.000000 |  | 5999 | Нарушение формы кольцевого шва | GWAN |  | 09:50 | 10:09 | 10:10 | 0 | 245 |  | EXT | Нарушение формы кольцевого шва |  | (c)
66746.647000 | 0.000000 | -0.040000 | -11.600000 | -11.640000 | 2090.000000 | 2154.000000 | -2093.000000 | 1816.000000 |  | 5999 | Смещение кромок | GWAN |  | 11:55 | 00:05 | 00:40 | 0 | 555 | 2.876000 | EXT | Смещение кромок. Наружу. Величина смещения - 2.9 мм. |  | (c)
66769.691000 | 0.049000 | 0.005000 | -11.181000 | -11.225000 | 852.000000 | 921.000000 | 945.000000 | 852.000000 | 5.000000 | 6001 |  | CORR | GENE | 06:28 | 06:39 | 06:43 | 45 | 187 | 15.000000 | EXT | - |  | (c)
66780.887000 | 0.015000 | 0.015000 | -11.445000 | -11.445000 | -706.000000 | 755.000000 | 122.000000 | 0.000000 | 15.000000 | 6002 |  | CORR | GENE | 00:52 | 04:48 | 03:06 | 86 | 1655 | 10.000000 | EXT | - |  | (c)
66780.913000 | 0.041000 | 0.019000 | -11.419000 | -11.441000 | 1805.000000 | 1966.000000 | -2080.000000 | 12.111453 | 19.000000 | 6002 |  | CORR | GENE | 07:38 | 08:04 | 09:11 | 66 | 1151 | 10.000000 | EXT | - |  | (c)
66787.718000 | 6.846000 | 6.821000 | -4.614000 | -4.639000 | 1545.000000 | 1629.000000 | 1706.000000 | 16.455739 | 4562.000000 | 6002 |  | CORR | GENE | 06:56 | 07:09 | 07:22 | 77 | 321 | 10.000000 | EXT | - |  | (c)
66799.147000 | 6.815000 | 6.707000 | -4.670000 | -4.778000 | 2042.000000 | 2070.000000 | 2080.000000 | 9.183879 | 4534.000000 | 6003 |  | CORR | GENE | 04:45 | 04:50 | 04:51 | 244 | 74 | 10.000000 | EXT | - |  | (c)
66799.405000 | 7.073000 | 7.015000 | -4.412000 | -4.470000 | 2168.000000 | 2202.000000 | 2200.000000 | 0.000000 | 4348.000000 | 6003 |  | CORR | GENE | 05:06 | 05:11 | 05:11 | 122 | 66 | 12.000000 | EXT | - |  | (c)
66801.228000 | 8.896000 | 7.861000 | -2.589000 | -3.624000 | 2123.000000 | 2172.000000 | 2178.000000 | 0.000000 | 2376.000000 | 6003 |  | CORR | GENE | 04:58 | 05:06 | 05:07 | 1248 | 110 | 11.000000 | EXT | - |  | (c)
66806.083000 | 2.266000 | 2.220000 | -9.269000 | -9.315000 | -2126.000000 | -2112.000000 | -2116.000000 | 8.474560 | 2220.000000 | 6004 |  | CORR | AXGR | 04:30 | 04:32 | 04:31 | 89 | 19 | 11.000000 | EXT | - |  | (c)
66806.146000 | 2.329000 | 2.211000 | -9.206000 | -9.324000 | -2096.000000 | -2096.000000 | -2084.000000 | 10.875150 | 2211.000000 | 6004 |  | CORR | AXGR | 04:34 | 04:34 | 04:36 | 119 | 24 | 13.000000 | EXT | - |  | (c)
66814.921000 | 11.104000 | 10.793000 | -0.431000 | -0.742000 | -2166.000000 | -2149.000000 | -2143.000000 | 5.245569 | 258.000000 | 6004 |  | CORR | GENE | 04:23 | 04:26 | 04:27 | 484 | 45 | 10.000000 | EXT | - |  | (c)
66815.386000 | 0.034000 | 0.006000 | -11.546000 | -11.574000 | -1308.000000 | -1294.000000 | -1289.000000 | 1271.000000 | 6.000000 | 6005 |  | ARTD | AXGR | 05:42 | 05:44 | 05:45 | 123 | 38 | 10.337334 | EXT | -. Эквивалент потери металла 10%. |  | (c)
66826.954000 | 0.022000 | 0.022000 | -11.518000 | -11.518000 | 850.000000 | 1027.000000 | 1028.000000 | 68.407883 | 22.000000 | 6006 |  | CORR | GENE | 03:45 | 04:13 | 04:13 | 53 | 355 | 10.000000 | EXT | - |  | (c)
66827.710000 | 0.778000 | 0.330000 | -10.762000 | -11.210000 | 822.000000 | 885.000000 | 863.000000 | 66.364239 | 330.000000 | 6006 |  | CORR | GENE | 03:40 | 03:50 | 03:47 | 933 | 81 | 13.000000 | EXT | - |  | (c)
66828.787000 | 1.855000 | 1.046000 | -9.685000 | -10.494000 | 2164.000000 | 2184.000000 | 2203.000000 | 0.000000 | 1046.000000 | 6006 |  | CORR | GENE | 07:17 | 07:20 | 07:23 | 1907 | 78 | 10.000000 | EXT | - |  | (c)
66838.659000 | 0.187000 | 0.139000 | -11.318000 | -11.366000 | 1936.000000 | 1953.000000 | 1948.000000 | 21.739551 | 139.000000 | 6007 |  | CORR | AXGR | 04:41 | 04:44 | 04:43 | 99 | 26 | 11.000000 | EXT | - |  | (c)
66876.966000 | 4.584000 | 4.552000 | -6.381000 | -6.413000 | -1096.000000 | -985.000000 | -974.000000 | 852.000000 | 4552.000000 | 6010 |  | CORR | GENE | 06:51 | 07:09 | 07:11 | 72 | 244 | 10.000000 | EXT | - |  | (c)
66879.633000 | 7.251000 | 7.045000 | -3.714000 | -3.920000 | -2033.000000 | -1743.000000 | -1822.000000 | 1610.000000 | 3584.000000 | 6010 |  | DENT |  | 04:20 | 05:07 | 04:54 | 336 | 423 | 0.422535 |  | - |  | (c)
66880.571000 | 8.189000 | 8.168000 | -2.776000 | -2.797000 | -1357.000000 | -1311.000000 | -1324.000000 | 1290.000000 | 2773.000000 | 6010 |  | CORR | СIGR | 06:09 | 06:17 | 06:15 | 24 | 67 | 12.000000 | EXT | - |  | (c)
66881.701000 | 9.319000 | 9.278000 | -1.646000 | -1.687000 | -1403.000000 | -1181.000000 | -1277.000000 | 1151.000000 | 1646.000000 | 6010 |  | CORR | СIGR | 06:02 | 06:38 | 06:22 | 41 | 252 | 10.000000 | EXT | - |  | (c)
66882.114000 | 9.732000 | 9.700000 | -1.233000 | -1.265000 | -1418.000000 | -1187.000000 | -1207.000000 | 995.000000 | 1229.000000 | 6010 |  | CORR | СIGR | 05:59 | 06:37 | 06:34 | 36 | 423 | 11.000000 | EXT | - |  | (c)
66883.347000 | 0.000000 | -0.001000 | -10.810000 | -10.811000 | -1107.000000 | -945.000000 | -978.000000 | 849.000000 |  | 6011 | Смещение кромок | GWAN |  | 04:38 | 05:04 | 04:59 | 0 | 258 | 2.594000 | EXT | Смещение кромок. Вовнутрь. Величина смещения - 2.6 мм. |  | (c)
66883.347000 | 0.000000 | -0.001000 | -10.810000 | -10.811000 | -770.000000 | -704.000000 | -685.000000 | 599.000000 |  | 6011 | Смещение кромок | GWAN |  | 05:32 | 05:43 | 05:46 | 0 | 171 | 2.338000 | EXT | Смещение кромок. Наружу. Величина смещения - 2.3 мм. |  | (c)
66883.347000 | 0.000000 | -0.001000 | -10.810000 | -10.811000 | -433.000000 | -306.000000 | -261.000000 | 88.000000 |  | 6011 | Смещение кромок | GWAN |  | 06:26 | 06:47 | 06:54 | 0 | 346 | 3.513000 | EXT | Смещение кромок. Вовнутрь. Величина смещения - 3.5 мм. |  | (c)
66883.347000 | 0.000000 | -0.020000 | -10.810000 | -10.830000 | 496.000000 | 856.000000 | 890.000000 | 496.000000 |  | 6011 | Смещение кромок | GWAN |  | 08:57 | 09:55 | 10:00 | 0 | 787 | 3.142000 | EXT | Смещение кромок. Вовнутрь. Величина смещения - 3.1 мм. |  | (c)
66887.028000 | 3.681000 | 3.617000 | -7.129000 | -7.193000 | -1417.000000 | -1398.000000 | -1269.000000 | 1120.000000 | 3617.000000 | 6011 |  | CORR | GENE | 03:48 | 03:51 | 04:12 | 920 | 298 | 10.000000 | EXT | - |  | (c)
66890.520000 | 7.173000 | 6.411000 | -3.637000 | -4.399000 | -1542.000000 | -1521.000000 | -1408.000000 | 1273.000000 | 2803.000000 | 6011 |  | CORR | GENE | 03:28 | 03:31 | 03:49 | 1596 | 269 | 10.000000 | EXT | - |  | (c)
66892.014000 | 8.667000 | 8.122000 | -2.143000 | -2.688000 | -1577.000000 | -1559.000000 | -1519.000000 | 1461.000000 | 575.000000 | 6011 |  | CORR | GENE | 03:22 | 03:25 | 03:31 | 2113 | 115 | 10.000000 | EXT | - |  | (c)
66897.937000 | 3.780000 | 3.707000 | -7.465000 | -7.538000 | -1296.000000 | -1262.000000 | -1227.000000 | 1158.000000 | 3707.000000 | 6012 |  | CORR | GENE | 03:26 | 03:31 | 03:37 | 327 | 139 | 10.000000 | EXT | - |  | (c)
66899.671000 | 5.514000 | 4.974000 | -5.731000 | -6.271000 | 301.000000 | 349.000000 | 358.000000 | 301.000000 | 4833.000000 | 6012 |  | CORR | GENE | 07:44 | 07:51 | 07:53 | 1438 | 115 | 10.000000 | EXT | - |  | (c)
66906.681000 | 1.279000 | 1.258000 | -10.136000 | -10.157000 | -358.000000 | -245.000000 | -274.000000 | 190.000000 | 1258.000000 | 6013а |  | CORR | GENE | 06:35 | 06:53 | 06:49 | 45 | 168 | 10.000000 | EXT | - |  | (c)
66906.852000 | 1.450000 | 1.433000 | -9.965000 | -9.982000 | -407.000000 | -264.000000 | -318.000000 | 230.000000 | 1433.000000 | 6013а |  | CORR | GENE | 06:27 | 06:50 | 06:41 | 60 | 177 | 11.000000 | EXT | - |  | (c)
66908.524000 | 3.122000 | 2.807000 | -8.293000 | -8.608000 | -39.000000 | -18.000000 | -20.000000 | 2.000000 | 2807.000000 | 6013а |  | CORR | AXGR | 07:27 | 07:30 | 07:30 | 657 | 37 | 10.000000 | EXT | - |  | (c)
66909.796000 | 4.394000 | 4.009000 | -7.021000 | -7.406000 | -217.000000 | -189.000000 | -190.000000 | 162.000000 | 4009.000000 | 6013а |  | CORR | GENE | 06:58 | 07:02 | 07:02 | 523 | 56 | 10.000000 | EXT | - |  | (c)
66911.240000 | 5.838000 | 5.679000 | -5.577000 | -5.736000 | -749.000000 | -627.000000 | -648.000000 | 547.000000 | 5474.000000 | 6013а |  | DENT |  | 05:32 | 05:52 | 05:48 | 262 | 201 | 0.211268 |  | - |  | (c)
66912.062000 | 6.660000 | 6.409000 | -4.755000 | -5.006000 | -76.000000 | -36.000000 | -47.000000 | 19.000000 | 4620.000000 | 6013а |  | CORR | GENE | 07:21 | 07:27 | 07:25 | 386 | 57 | 10.000000 | EXT | - |  | (c)
66934.437000 | 0.000000 | -0.064000 | -5.110000 | -5.174000 | 1186.000000 | 1704.000000 | 1512.000000 | 1186.000000 |  | 6015г | Нарушение формы кольцевого шва | GWAN |  | 01:26 | 02:50 | 02:19 | 0 | 653 |  | INT | Нарушение формы кольцевого шва |  | (c)
66934.437000 | 0.000000 | -0.053000 | -5.110000 | -5.163000 | -811.000000 | -219.000000 | -349.000000 | 0.000000 |  | 6015г | Нарушение формы кольцевого шва | GWAN |  | 08:04 | 09:40 | 09:19 | 0 | 924 |  | INT | Нарушение формы кольцевого шва |  | (c)
66942.615000 | 3.068000 | 3.049000 | -7.447000 | -7.466000 | 1957.000000 | 2022.000000 | 2031.000000 | 1957.000000 | 3049.000000 | 6016 |  | CORR | СIGR | 07:22 | 07:32 | 07:34 | 24 | 147 | 10.000000 | EXT | - |  | (c)
66942.946000 | 3.399000 | 3.211000 | -7.116000 | -7.304000 | 1618.000000 | 1660.000000 | 1654.000000 | 1618.000000 | 3211.000000 | 6016 |  | CORR | GENE | 06:27 | 06:34 | 06:33 | 474 | 70 | 10.000000 | EXT | - |  | (c)
66954.086000 | 4.024000 | 3.828000 | -6.706000 | -6.902000 | -541.000000 | -488.000000 | -506.000000 | 470.000000 | 3828.000000 | 6017 |  | CORR | GENE | 03:48 | 03:57 | 03:54 | 549 | 71 | 10.000000 | EXT | - |  | (c)
66955.655000 | 5.593000 | 4.106000 | -5.137000 | -6.624000 | -49.000000 | -19.000000 | -29.000000 | 10.000000 | 4106.000000 | 6017 |  | ARTD | AXGR | 05:07 | 05:12 | 05:11 | 1786 | 39 | 16.314331 | EXT | -. Эквивалент потери металла 16%. |  | (c)
66956.088000 | 6.026000 | 5.707000 | -4.704000 | -5.023000 | -842.000000 | -795.000000 | -777.000000 | 712.000000 | 4517.000000 | 6017 |  | CORR | GENE | 02:59 | 03:07 | 03:10 | 506 | 130 | 10.000000 | EXT | - |  | (c)
66957.216000 | 7.154000 | 6.242000 | -3.576000 | -4.488000 | -64.000000 | -20.000000 | -38.000000 | 11.000000 | 962.000000 | 6017 |  | ARTD | GENE | 05:05 | 05:12 | 05:09 | 3526 | 53 | 17.000000 | EXT | -. Эквивалент потери металла 17%. |  | (c)
66957.841000 | 7.779000 | 7.099000 | -2.951000 | -3.631000 | -511.000000 | -494.000000 | -439.000000 | 367.000000 | 2768.000000 | 6017 |  | CORR | GENE | 03:53 | 03:56 | 04:04 | 863 | 144 | 11.000000 | EXT | - |  | (c)
66959.278000 | 9.216000 | 9.189000 | -1.514000 | -1.541000 | -410.000000 | -347.000000 | -343.000000 | 277.000000 | 1486.000000 | 6017 |  | CORR | GENE | 04:09 | 04:19 | 04:20 | 55 | 133 | 12.000000 | EXT | - |  | (c)
66959.447000 | 9.385000 | 9.319000 | -1.345000 | -1.411000 | -818.000000 | -708.000000 | -732.000000 | 645.000000 | 1218.000000 | 6017 |  | CORR | GENE | 03:03 | 03:21 | 03:17 | 193 | 173 | 12.000000 | EXT | - |  | (c)
66959.456000 | 9.394000 | 9.198000 | -1.336000 | -1.532000 | 638.000000 | 661.000000 | 658.000000 | 638.000000 | 1260.000000 | 6017 |  | CORR | AXGR | 06:58 | 07:02 | 07:01 | 272 | 40 | 11.000000 | EXT | - |  | (c)
66959.791000 | 9.729000 | 9.716000 | -1.001000 | -1.014000 | 164.000000 | 241.000000 | 274.000000 | 164.000000 | 979.000000 | 6017 |  | CORR | СIGR | 05:42 | 05:54 | 06:00 | 35 | 221 | 12.000000 | EXT | - |  | (c)
66959.865000 | 9.803000 | 9.696000 | -0.927000 | -1.034000 | 1213.000000 | 1258.000000 | 1258.000000 | 1213.000000 | 668.000000 | 6017 |  | CORR | GENE | 08:31 | 08:38 | 08:38 | 366 | 92 | 10.000000 | EXT | - |  | (c)
66960.087000 | 10.025000 | 9.500000 | -0.705000 | -1.230000 | -1042.000000 | -1018.000000 | -978.000000 | 914.000000 | 587.000000 | 6017 |  | CORR | GENE | 02:27 | 02:31 | 02:37 | 643 | 128 | 10.000000 | EXT | - |  | (c)
66960.487000 | 10.425000 | 10.344000 | -0.305000 | -0.386000 | -741.000000 | -658.000000 | -690.000000 | 638.000000 | 41.000000 | 6017 |  | CORR | GENE | 03:16 | 03:29 | 03:24 | 345 | 103 | 10.000000 | EXT | - |  | (c)
66960.678000 | 10.616000 | 10.514000 | -0.114000 | -0.216000 | -452.000000 | -403.000000 | -422.000000 | 392.000000 | 20.000000 | 6017 |  | CORR | GENE | 04:02 | 04:10 | 04:07 | 196 | 60 | 10.000000 | EXT | - |  | (c)
66961.211000 | 0.419000 | 0.023000 | -10.311000 | -10.707000 | 1290.000000 | 1315.000000 | 1331.000000 | 1290.000000 | 23.000000 | 6018 |  | CORR | GENE | 04:02 | 04:06 | 04:09 | 578 | 83 | 12.000000 | EXT | - |  | (c)
66961.722000 | 0.930000 | 0.639000 | -9.800000 | -10.091000 | 1362.000000 | 1411.000000 | 1413.000000 | 1362.000000 | 639.000000 | 6018 |  | CORR | GENE | 04:14 | 04:22 | 04:22 | 1013 | 102 | 10.000000 | EXT | - |  | (c)
66964.466000 | 3.674000 | 3.663000 | -7.056000 | -7.067000 | 1356.000000 | 1395.000000 | 1415.000000 | 1356.000000 | 3663.000000 | 6018 |  | CORR | СIGR | 04:13 | 04:19 | 04:22 | 26 | 118 | 12.000000 | EXT | - |  | (c)
66968.768000 | 7.976000 | 6.930000 | -2.754000 | -3.800000 | 1117.000000 | 1215.000000 | 1214.000000 | 1117.000000 | 2603.000000 | 6018 |  | CORR | GENE | 03:34 | 03:50 | 03:50 | 1197 | 195 | 9.000000 | EXT | - |  | (c)
66970.242000 | 9.450000 | 9.189000 | -1.280000 | -1.541000 | 1029.000000 | 1067.000000 | 1067.000000 | 1029.000000 | 1159.000000 | 6018 |  | CORR | GENE | 03:20 | 03:26 | 03:26 | 382 | 76 | 10.000000 | EXT | - |  | (c)
66970.560000 | 9.768000 | 9.718000 | -0.962000 | -1.012000 | 970.000000 | 986.000000 | 983.000000 | 970.000000 | 911.000000 | 6018 |  | CORR | AXGR | 03:10 | 03:13 | 03:12 | 101 | 26 | 10.000000 | EXT | - |  | (c)
66971.729000 | 0.207000 | 0.175000 | -10.373000 | -10.405000 | 718.000000 | 906.000000 | 877.000000 | 718.000000 | 175.000000 | 6019 |  | CORR | GENE | 03:47 | 04:17 | 04:12 | 406 | 317 | 10.000000 | EXT | - |  | (c)
66978.954000 | 7.432000 | 6.637000 | -3.148000 | -3.943000 | 545.000000 | 595.000000 | 589.000000 | 545.000000 | 3007.000000 | 6019 |  | CORR | GENE | 03:19 | 03:27 | 03:26 | 936 | 88 | 13.000000 | EXT | -. Аномалия находится на упругопластическом изгибе: R=623 D, максимальное растяжение на 0.4 час. |  | (c)
66979.253000 | 7.731000 | 7.557000 | -2.849000 | -3.023000 | 297.000000 | 318.000000 | 340.000000 | 297.000000 | 2706.000000 | 6019 |  | CORR | GENE | 02:39 | 02:42 | 02:46 | 317 | 86 | 10.000000 | EXT | -. Аномалия находится на упругопластическом изгибе: R=612 D, максимальное растяжение на 0.4 час. |  | (c)
66979.515000 | 7.993000 | 7.917000 | -2.587000 | -2.663000 | 488.000000 | 577.000000 | 546.000000 | 488.000000 | 2039.000000 | 6019 |  | CORR | GENE | 03:09 | 03:24 | 03:19 | 624 | 116 | 10.000000 | EXT | -. Аномалия находится на упругопластическом изгибе: R=602 D, максимальное растяжение на 0.4 час. |  | (c)
66980.522000 | 9.000000 | 8.736000 | -1.580000 | -1.844000 | 407.000000 | 442.000000 | 481.000000 | 407.000000 | 1434.000000 | 6019 |  | CORR | GENE | 02:56 | 03:02 | 03:08 | 410 | 148 | 10.000000 | EXT | -. Аномалия находится на упругопластическом изгибе: R=559 D, максимальное растяжение на 0.4 час. |  | (c)
66981.389000 | 9.867000 | 9.849000 | -0.713000 | -0.731000 | -2196.000000 | -2127.000000 | -2115.000000 | 2033.000000 | 698.000000 | 6019 |  | CORR | СIGR | 07:56 | 08:08 | 08:09 | 33 | 163 | 10.000000 | EXT | -. Аномалия находится на упругопластическом изгибе: R=519 D, максимальное растяжение на 0.3 час. |  | (c)
66981.559000 | 10.037000 | 9.912000 | -0.543000 | -0.668000 | 2024.000000 | 2074.000000 | 2061.000000 | 2024.000000 | 439.000000 | 6019 |  | CORR | GENE | 07:17 | 07:25 | 07:23 | 229 | 75 | 10.000000 | EXT | -. Аномалия находится на упругопластическом изгибе: R=519 D, максимальное растяжение на 0.3 час. |  | (c)
66982.102000 | 0.000000 | -0.040000 | -10.870000 | -10.910000 | -1236.000000 | -966.000000 | -934.000000 | 632.000000 |  | 6020 | Смещение кромок | GWAN |  | 03:37 | 04:20 | 04:25 | 0 | 604 | 3.943000 | EXT | Смещение кромок. Наружу. Величина смещения - 3.9 мм. Аномалия находится на упругопластическом изгибе: R=501 D, максимальное растяжение на 0.3 час. |  | (c)
66982.248000 | 0.146000 | 0.037000 | -10.724000 | -10.833000 | -685.000000 | 569.000000 | 39.000000 | 0.000000 | 37.000000 | 6020 |  | CORR | GENE | 05:06 | 08:28 | 07:02 | 112 | 1448 | 11.000000 | EXT | -. Аномалия находится на упругопластическом изгибе: R=490 D, максимальное растяжение на 0.3 час. |  | (c)
66982.646000 | 0.544000 | 0.461000 | -10.326000 | -10.409000 | 446.000000 | 470.000000 | 495.000000 | 446.000000 | 461.000000 | 6020 |  | CORR | GENE | 08:08 | 08:12 | 08:16 | 1078 | 98 | 10.000000 | EXT | -. Аномалия находится на упругопластическом изгибе: R=471 D, максимальное растяжение на 0.3 час. |  | (c)
66982.959000 | 0.857000 | 0.583000 | -10.013000 | -10.287000 | 181.000000 | 291.000000 | 293.000000 | 181.000000 | 583.000000 | 6020 |  | CORR | GENE | 07:25 | 07:43 | 07:43 | 1004 | 225 | 10.000000 | EXT | -. Аномалия находится на упругопластическом изгибе: R=461 D, максимальное растяжение на 0.3 час. |  | (c)
66984.832000 | 2.730000 | 2.383000 | -8.140000 | -8.487000 | 369.000000 | 444.000000 | 434.000000 | 369.000000 | 2383.000000 | 6020 |  | CORR | GENE | 07:56 | 08:08 | 08:06 | 435 | 131 | 10.000000 | EXT | -. Аномалия находится на упругопластическом изгибе: R=423 D, максимальное растяжение на 0.1 час. |  | (c)
66990.578000 | 8.476000 | 8.463000 | -2.394000 | -2.407000 | 559.000000 | 618.000000 | 609.000000 | 559.000000 | 2384.000000 | 6020 |  | CORR | СIGR | 08:26 | 08:36 | 08:34 | 23 | 99 | 10.000000 | EXT | -. Аномалия находится на упругопластическом изгибе: R=405 D, максимальное растяжение на 0.1 час. |  | (c)
66993.015000 | 0.043000 | 0.023000 | -10.977000 | -10.997000 | 506.000000 | 604.000000 | 715.000000 | 40.795811 | 23.000000 | 6021 |  | CORR | GENE | 04:02 | 04:18 | 04:36 | 87 | 418 | 10.000000 | EXT | -. Аномалия находится на упругопластическом изгибе: R=483 D, максимальное растяжение на 0.2 час. |  | (c)
66995.376000 | 2.404000 | 1.576000 | -8.616000 | -9.444000 | 29.000000 | 77.000000 | 64.000000 | 2.326947 | 1576.000000 | 6021 |  | CORR | GENE | 02:45 | 02:53 | 02:50 | 1921 | 70 | 12.000000 | EXT | -. Аномалия находится на упругопластическом изгибе: R=677 D, максимальное растяжение на 0.4 час. |  | (c)
66996.251000 | 3.279000 | 3.053000 | -7.741000 | -7.967000 | 2117.000000 | 2144.000000 | 2154.000000 | 0.087172 | 3053.000000 | 6021 |  | CORR | GENE | 08:22 | 08:26 | 08:28 | 659 | 75 | 10.000000 | EXT | -. Аномалия находится на упругопластическом изгибе: R=875 D, максимальное растяжение на 0.5 час. |  | (c)
66997.593000 | 4.621000 | 4.594000 | -6.399000 | -6.426000 | 2173.000000 | 2186.000000 | 2188.000000 | 1.025259 | 4594.000000 | 6021 |  | CORR | AXGR | 08:31 | 08:33 | 08:33 | 83 | 30 | 10.000000 | EXT | - |  | (c)
67000.196000 | 7.224000 | 7.205000 | -3.796000 | -3.815000 | 2018.000000 | 2107.000000 | 2090.000000 | 0.000000 | 3746.000000 | 6021 |  | CORR | GENE | 08:06 | 08:20 | 08:17 | 69 | 144 | 14.000000 | EXT | - |  | (c)
67016.033000 | 1.146000 | 0.875000 | -9.794000 | -10.065000 | 1546.000000 | 1567.000000 | 1605.000000 | 45.808706 | 875.000000 | 6023 |  | CORR | GENE | 03:32 | 03:36 | 03:42 | 398 | 117 | 10.000000 | EXT | -. Аномалия находится на упругопластическом изгибе: R=553 D, максимальное растяжение на 5.7 час. |  | (c)
67037.457000 | 0.000000 | -0.030000 | -10.975000 | -11.005000 | -408.000000 | 902.000000 | 805.000000 | 0.000000 |  | 6025 | Смещение кромок | GWAN |  | 02:46 | 06:17 | 06:01 | 0 | 2425 | 4.890000 | EXT | Смещение кромок. Наружу. Аномалия находится на отводе. Величина смещения - 4.9 мм. |  | (c)
67037.479000 | 0.022000 | 0.022000 | -10.953000 | -10.953000 | 149.000000 | 415.000000 | 656.000000 | 149.000000 | 22.000000 | 6025 |  | CORR | GENE | 04:15 | 04:58 | 05:37 | 62 | 1013 | 11.000000 | EXT | - |  | (c)
67043.883000 | 6.426000 | 6.389000 | -4.549000 | -4.586000 | -18.000000 | 161.000000 | 103.000000 | 0.000000 | 4480.000000 | 6025 |  | CORR | GENE | 03:49 | 04:17 | 04:08 | 106 | 241 | 10.000000 | EXT | - |  | (c)
67061.166000 | 1.834000 | 1.692000 | -9.761000 | -9.903000 | -543.000000 | -521.000000 | -521.000000 | 499.000000 | 1692.000000 | 6027 |  | CORR | AXGR | 02:34 | 02:38 | 02:38 | 268 | 44 | 12.000000 | EXT | - |  | (c)
67082.755000 | 0.548000 | 0.520000 | -10.862000 | -10.890000 | -335.000000 | -246.000000 | -202.000000 | 5.636096 | 520.000000 | 6029 |  | CORR | СIGR | 01:32 | 01:46 | 01:53 | 44 | 265 | 10.000000 | EXT | - |  | (c)
67102.133000 | 8.516000 | 8.318000 | -2.564000 | -2.762000 | 2229.000000 | -2221.000000 | -2224.000000 | 0.550817 | 2443.000000 | 6030 |  | LWAN |  | 07:04 | 07:05 | 07:05 | 319 | 17 | 10.000000 | INT | -. Эквивалент потери металла 10%. |  | (c)
67104.711000 | 0.014000 | 0.012000 | -11.431000 | -11.433000 | -1343.000000 | -292.000000 | -639.000000 | 0.000000 | 12.000000 | 6031 |  | CORR | GENE | 07:07 | 09:57 | 09:01 | 91 | 1408 | 12.000000 | EXT | - |  | (c)
67104.838000 | 0.141000 | 0.117000 | -11.304000 | -11.328000 | -1915.000000 | -1821.000000 | -1763.000000 | 25.495190 | 117.000000 | 6031 |  | CORR | GENE | 05:35 | 05:50 | 05:59 | 46 | 304 | 12.000000 | EXT | - |  | (c)
67105.290000 | 0.593000 | 0.541000 | -10.852000 | -10.904000 | -2211.000000 | -2020.000000 | -1960.000000 | 1.608499 | 541.000000 | 6031 |  | CORR | GENE | 04:47 | 05:18 | 05:27 | 85 | 501 | 11.000000 | EXT | - |  | (c)
67105.468000 | 0.771000 | 0.633000 | -10.674000 | -10.812000 | 1676.000000 | 1699.000000 | 1712.000000 | 38.902039 | 633.000000 | 6031 |  | CORR | GENE | 03:14 | 03:18 | 03:20 | 332 | 72 | 13.000000 | EXT | - |  | (c)
67105.650000 | 0.953000 | 0.908000 | -10.492000 | -10.537000 | -2170.000000 | -2009.000000 | -1972.000000 | 4.917128 | 908.000000 | 6031 |  | CORR | GENE | 04:54 | 05:19 | 05:26 | 68 | 396 | 10.000000 | EXT | - |  | (c)
67121.880000 | 5.738000 | 5.620000 | -5.547000 | -5.665000 | -34.000000 | -21.000000 | -24.000000 | 1.135497 | 5462.000000 | 6032 |  | LWAN |  | 00:06 | 00:08 | 00:08 | 203 | 20 | 11.712535 | EXT | -. Эквивалент потери металла 12%. |  | (c)
67122.330000 | 6.188000 | 5.796000 | -5.097000 | -5.489000 | 1605.000000 | 1830.000000 | 1793.000000 | 5.081550 | 4993.000000 | 6032 |  | DENT |  | 04:31 | 05:07 | 05:01 | 496 | 375 | 0.422535 |  | - |  | (c)
67131.789000 | 4.362000 | 4.256000 | -6.903000 | -7.009000 | 2190.000000 | -2089.000000 | -2135.000000 | 7.710043 | 4256.000000 | 6033 |  | CORR | GENE | 07:17 | 07:46 | 07:39 | 165 | 272 | 10.000000 | EXT | - |  | (c)
67132.130000 | 4.703000 | 4.612000 | -6.562000 | -6.653000 | 2078.000000 | -2215.000000 | -2202.000000 | 2.333177 | 4612.000000 | 6033 |  | CORR | GENE | 06:59 | 07:26 | 07:28 | 111 | 362 | 11.000000 | EXT | - |  | (c)
67149.682000 | 0.000000 | -0.015000 | -11.535000 | -11.550000 | 815.000000 | 934.000000 | 930.000000 | 75.009754 |  | 6035 | Смещение кромок | GWAN |  | 00:16 | 00:35 | 00:34 | 0 | 229 | 4.592000 | EXT | Смещение кромок. Вовнутрь. Аномалия находится на отводе. Величина смещения - 4.6 мм. |  | (c)
67149.682000 | 0.000000 | -0.030000 | -11.535000 | -11.565000 | -1610.000000 | -707.000000 | -711.000000 | 0.000000 |  | 6035 | Смещение кромок | GWAN |  | 05:44 | 08:10 | 08:09 | 0 | 1798 | 4.850000 | EXT | Смещение кромок. Наружу. Аномалия находится на отводе. Величина смещения - 4.9 мм. |  | (c)
67149.682000 | 0.000000 | -0.030000 | -11.535000 | -11.565000 | 283.000000 | 716.000000 | 539.000000 | 43.490521 |  | 6035 | Смещение кромок | GWAN |  | 10:50 | 12:00 | 11:31 | 0 | 511 | 4.107000 | EXT | Смещение кромок. Наружу. Аномалия находится на отводе. Величина смещения - 4.1 мм. |  | (c)
67149.757000 | 0.075000 | 0.025000 | -11.460000 | -11.510000 | -2156.000000 | -2105.000000 | -1079.000000 | 0.000000 | 25.000000 | 6035 |  | CORR | GENE | 04:16 | 04:24 | 07:10 | 83 | 2155 | 13.000000 | EXT | - |  | (c)
67159.439000 | 9.757000 | 9.516000 | -1.778000 | -2.019000 | -45.000000 | 3.000000 | -15.000000 | 0.000000 | 1686.000000 | 6035 | Дефект проката | MIAN | GENE | 09:57 | 10:05 | 10:02 | 333 | 61 | 10.000000 | EXT | Дефект проката. Эквивалент потери металла 10%. Аномалия находится на упругопластическом изгибе: R=986 D, максимальное растяжение на 4.7 час. |  | (c)
67161.050000 | 11.368000 | 11.328000 | -0.167000 | -0.207000 | -2063.000000 | -1917.000000 | -1890.000000 | 13.541500 | 148.000000 | 6035 |  | ARTD | GENE | 04:31 | 04:55 | 04:59 | 59 | 345 | 8.831431 | EXT | -. Эквивалент потери металла 9%. Аномалия находится на упругопластическом изгибе: R=754 D, максимальное растяжение на 5.3 час. |  | (c)
67183.142000 | 10.605000 | 10.514000 | -0.020000 | -0.111000 | -2212.000000 | -1143.000000 | -1423.000000 | 0.000000 | 20.000000 | 6037 |  | CORR | GENE | 05:31 | 08:24 | 07:38 | 91 | 1579 | 13.000000 | EXT | -. Аномалия находится на упругопластическом изгибе: R=554 D, максимальное растяжение на 4.9 час. |  | (c)
67194.242000 | 0.000000 | -0.039000 | -11.395000 | -11.434000 | -643.000000 | -410.000000 | -382.000000 | 0.000000 |  | 6039 | Нарушение формы кольцевого шва | GWAN |  | 09:52 | 10:29 | 10:34 | 0 | 522 |  | EXT | Нарушение формы кольцевого шва |  | (c)
67217.212000 | 0.045000 | 0.015000 | -11.500000 | -11.530000 | -1685.000000 | -1475.000000 | -1197.000000 | 57.176753 | 15.000000 | 6041 |  | CORR | GENE | 08:27 | 09:01 | 09:46 | 90 | 976 | 13.000000 | EXT | - |  | (c)
67228.698000 | 11.531000 | 11.463000 | -0.014000 | -0.082000 | -2053.000000 | -1902.000000 | -1566.000000 | 53.664820 | 12.000000 | 6041 |  | CORR | GENE | 07:28 | 07:52 | 08:46 | 70 | 974 | 14.000000 | EXT | - |  | (c)
67250.405000 | 10.543000 | 10.458000 | -0.722000 | -0.807000 | -511.000000 | -494.000000 | -496.000000 | 37.569266 | 648.000000 | 6043 |  | CORR | AXGR | 08:00 | 08:02 | 08:02 | 159 | 30 | 10.000000 | EXT | - |  | (c)
67255.510000 | 4.383000 | 4.354000 | -6.847000 | -6.876000 | -353.000000 | -185.000000 | -195.000000 | 37.000000 | 4354.000000 | 6044 |  | CORR | СIGR | 07:53 | 08:20 | 08:19 | 42 | 316 | 10.000000 | EXT | -. Аномалия находится на отводе. |  | (c)
67274.507000 | 0.805000 | 0.780000 | -10.310000 | -10.335000 | -1469.000000 | -1442.000000 | -1442.000000 | 63.633029 | 780.000000 | 6046 |  | DENT |  | 08:51 | 08:55 | 08:55 | 51 | 53 | 0.281690 |  | - |  | (c)
67278.883000 | 5.181000 | 5.150000 | -5.934000 | -5.965000 | 2075.000000 | 2211.000000 | 2184.000000 | 0.000000 | 5150.000000 | 6046 |  | CORR | GENE | 06:23 | 06:45 | 06:40 | 345 | 220 | 10.000000 | EXT | - |  | (c)
67280.627000 | 6.925000 | 6.882000 | -4.190000 | -4.233000 | 1701.000000 | 1766.000000 | 1773.000000 | 25.228744 | 4152.000000 | 6046 |  | GOUG | GENE | 05:22 | 05:33 | 05:34 | 81 | 145 | 10.000000 | EXT | -. Задир. |  | (c)
67296.047000 | 0.000000 | -0.045000 | -11.620000 | -11.665000 | 716.000000 | 1108.000000 | 1369.000000 | 716.000000 |  | 6048 | Смещение кромок | GWAN |  | 01:28 | 02:31 | 03:14 | 0 | 1307 | 4.228000 | EXT | Смещение кромок. Наружу. Аномалия находится на отводе. Величина смещения - 4.2 мм. |  | (c)
67296.047000 | 0.000000 | -0.005000 | -11.620000 | -11.625000 | 2072.000000 | 2197.000000 | 2197.000000 | 2072.000000 |  | 6048 | Смещение кромок | GWAN |  | 05:07 | 05:27 | 05:27 | 0 | 250 | 2.602000 | EXT | Смещение кромок. Вовнутрь. Аномалия находится на отводе. Величина смещения - 2.6 мм. |  | (c)
67296.047000 | 0.000000 | -0.015000 | -11.620000 | -11.635000 | -1854.000000 | -1154.000000 | -1451.000000 | 1047.000000 |  | 6048 | Смещение кромок | GWAN |  | 06:33 | 08:26 | 07:38 | 0 | 807 | 3.223000 | EXT | Смещение кромок. Вовнутрь. Аномалия находится на отводе. Величина смещения - 3.2 мм. |  | (c)
67296.070000 | 0.023000 | 0.023000 | -11.597000 | -11.597000 | -1769.000000 | -1765.000000 | -1232.000000 | 694.000000 | 23.000000 | 6048 |  | CORR | GENE | 06:47 | 06:48 | 08:14 | 89 | 1075 | 11.000000 | EXT | -. Аномалия находится на отводе. |  | (c)
67322.307000 | 3.845000 | 3.737000 | -7.580000 | -7.688000 | 2223.000000 | -2230.000000 | 2230.000000 | 0.000000 | 3737.000000 | 6050 |  | LWAN |  | 07:01 | 07:02 | 07:02 | 217 | 14 | 10.000000 | EXT | -. Эквивалент потери металла 10%. |  | (c)
67345.571000 | 4.449000 | 4.410000 | -6.996000 | -7.035000 | 1316.000000 | 1345.000000 | 1344.000000 | 69.324024 | 4410.000000 | 6052 |  | DENT |  | 03:11 | 03:15 | 03:15 | 72 | 55 | 0.140845 |  | - |  | (c)
67374.113000 | 10.136000 | 10.130000 | -1.339000 | -1.345000 | 1829.000000 | 1915.000000 | 1921.000000 | 17.579292 | 1323.000000 | 6054 |  | CORR | СIGR | 04:43 | 04:57 | 04:58 | 22 | 184 | 12.000000 | EXT | - |  | (c)
67374.203000 | 10.226000 | 10.213000 | -1.249000 | -1.262000 | 1790.000000 | 1914.000000 | 1911.000000 | 16.046025 | 1227.000000 | 6054 |  | CORR | СIGR | 04:37 | 04:57 | 04:56 | 35 | 242 | 13.000000 | EXT | - |  | (c)
67381.981000 | 6.529000 | 6.435000 | -4.781000 | -4.875000 | -1181.000000 | -1103.000000 | -1122.000000 | 1063.000000 | 4709.000000 | 6055 |  | DENT |  | 00:16 | 00:28 | 00:25 | 166 | 118 | 0.492958 |  | - |  | (c)
67409.211000 | 11.289000 | 11.185000 | -0.041000 | -0.145000 | 514.000000 | 773.000000 | 708.000000 | 514.000000 | 41.000000 | 6057 |  | CORR | GENE | 11:49 | 00:30 | 00:20 | 104 | 387 | 13.000000 | EXT | - |  | (c)
67409.231000 | 11.309000 | 11.220000 | -0.021000 | -0.110000 | 1950.000000 | 2134.000000 | 2207.000000 | 1950.000000 | 20.000000 | 6057 |  | CORR | GENE | 03:40 | 04:10 | 04:22 | 90 | 513 | 11.000000 | EXT | - |  | (c)
67432.032000 | 0.000000 | -0.015000 | -11.445000 | -11.460000 | -2213.000000 | -1824.000000 | -1950.000000 | 1687.000000 |  | 6060 | Смещение кромок | GWAN |  | 03:26 | 04:28 | 04:08 | 0 | 526 | 4.294000 | EXT | Смещение кромок. Наружу. Величина смещения - 4.3 мм. Аномалия находится на упругопластическом изгибе: R=347 D, максимальное растяжение на 5.3 час. |  | (c)
67432.032000 | 0.000000 | -0.020000 | -11.445000 | -11.465000 | -1075.000000 | -270.000000 | -428.000000 | 0.000000 |  | 6060 | Смещение кромок | GWAN |  | 06:29 | 08:39 | 08:14 | 0 | 1292 | 4.029000 | EXT | Смещение кромок. Вовнутрь. Величина смещения - 4 мм. Аномалия находится на упругопластическом изгибе: R=347 D, максимальное растяжение на 5.3 час. |  | (c)
67443.477000 | 0.000000 | -0.028000 | -11.345000 | -11.373000 | -1744.000000 | -1331.000000 | -1151.000000 | 557.000000 |  | 6061 | Нарушение формы кольцевого шва | GWAN |  | 04:34 | 05:41 | 06:10 | 0 | 1186 |  | EXT | Нарушение формы кольцевого шва. Аномалия находится на отводе. |  | (c)
67446.926000 | 3.449000 | 3.364000 | -7.896000 | -7.981000 | -511.000000 | -493.000000 | -495.000000 | 480.000000 | 3364.000000 | 6061 |  | CORR | AXGR | 07:53 | 07:56 | 07:56 | 169 | 30 | 12.000000 | EXT | -. Аномалия находится на отводе. |  | (c)
67454.940000 | 0.118000 | 0.084000 | -11.152000 | -11.186000 | -524.000000 | -486.000000 | -493.000000 | 461.000000 | 84.000000 | 6062 |  | CORR | GENE | 04:41 | 04:47 | 04:46 | 217 | 63 | 12.000000 | EXT | - |  | (c)
67466.267000 | 0.175000 | 0.128000 | -11.130000 | -11.177000 | 317.000000 | 455.000000 | 460.000000 | 317.000000 | 128.000000 | 6063 |  | CORR | GENE | 04:00 | 04:22 | 04:23 | 122 | 285 | 10.000000 | EXT | - |  | (c)
67488.549000 | 0.032000 | 0.030000 | -11.453000 | -11.455000 | 1211.000000 | 1394.000000 | 1948.000000 | 0.000000 | 30.000000 | 6065 |  | CORR | GENE | 03:32 | 04:02 | 05:31 | 99 | 1474 | 11.000000 | EXT | - |  | (c)
67497.602000 | 9.085000 | 9.040000 | -2.400000 | -2.445000 | 1723.000000 | 1723.000000 | 1743.000000 | 36.017502 | 2330.000000 | 6065 |  | CORR | AXGR | 04:55 | 04:55 | 04:58 | 115 | 41 | 10.000000 | EXT | - |  | (c)
67522.732000 | 0.000000 | -0.030000 | -11.355000 | -11.385000 | -1254.000000 | -1196.000000 | -1168.000000 | 1083.000000 |  | 6068 | Нарушение формы кольцевого шва | GWAN |  | 05:54 | 06:03 | 06:08 | 0 | 171 |  | EXT | Нарушение формы кольцевого шва. Аномалия находится на отводе. |  | (c)
67522.732000 | 0.000000 | -0.010000 | -11.355000 | -11.365000 | -1061.000000 | -879.000000 | -845.000000 | 629.000000 |  | 6068 | Смещение кромок | GWAN |  | 06:25 | 06:55 | 07:00 | 0 | 433 | 2.358000 | EXT | Смещение кромок. Вовнутрь. Аномалия находится на отводе. Величина смещения - 2.4 мм. |  | (c)
67522.732000 | 0.000000 | -0.023000 | -11.355000 | -11.378000 | -447.000000 | 15.000000 | -180.000000 | 0.000000 |  | 6068 | Нарушение формы кольцевого шва | GWAN |  | 08:04 | 09:19 | 08:47 | 0 | 534 |  | EXT | Нарушение формы кольцевого шва. Аномалия находится на отводе. |  | (c)
67522.732000 | 0.000000 | -0.030000 | -11.355000 | -11.385000 | 702.000000 | 1494.000000 | 1246.000000 | 702.000000 |  | 6068 | Смещение кромок | GWAN |  | 11:10 | 01:18 | 00:38 | 0 | 1089 | 3.910000 | EXT | Смещение кромок. Наружу. Аномалия находится на отводе. Величина смещения - 3.9 мм. |  | (c)
67534.016000 | 11.284000 | 11.261000 | -0.071000 | -0.094000 | -1074.000000 | -683.000000 | -348.000000 | 0.000000 | 33.000000 | 6068 |  | CORR | GENE | 06:23 | 07:26 | 08:20 | 61 | 1452 | 10.000000 | EXT | -. Аномалия находится на отводе. |  | (c)
67534.087000 | 0.000000 | -0.015000 | -10.785000 | -10.800000 | 1016.000000 | 1106.000000 | 1260.000000 | 1016.000000 |  | 6069 | Смещение кромок | GWAN |  | 05:36 | 05:50 | 06:15 | 0 | 488 | 2.867000 | EXT | Смещение кромок. Вовнутрь. Аномалия находится на отводе. Величина смещения - 2.9 мм. |  | (c)
67534.087000 | 0.000000 | -0.035000 | -10.785000 | -10.820000 | -2059.000000 | -1281.000000 | -1096.000000 | 134.000000 |  | 6069 | Смещение кромок | GWAN |  | 09:19 | 11:25 | 11:55 | 0 | 1926 | 6.419000 | EXT | Смещение кромок. Наружу. Аномалия находится на отводе. Величина смещения - 6.4 мм. |  | (c)
67545.006000 | 0.134000 | 0.026000 | -11.271000 | -11.379000 | -2164.000000 | -1091.000000 | -1310.000000 | 0.000000 | 26.000000 | 6070 |  | CORR | GENE | 04:24 | 07:17 | 06:42 | 114 | 1708 | 14.000000 | EXT | - |  | (c)
67556.303000 | 0.026000 | 0.019000 | -11.329000 | -11.336000 | 704.000000 | 1401.000000 | 1398.000000 | 11.169500 | 19.000000 | 6071 |  | CORR | GENE | 01:28 | 03:21 | 03:20 | 114 | 1388 | 11.000000 | EXT | - |  | (c)
67567.474000 | 11.197000 | 11.169000 | -0.158000 | -0.186000 | -2184.000000 | -2132.000000 | -2065.000000 | 3.759682 | 143.000000 | 6071 |  | CORR | СIGR | 05:42 | 05:51 | 06:01 | 43 | 237 | 10.000000 | EXT | - |  | (c)
67589.887000 | 0.000000 | -0.023000 | -11.165000 | -11.188000 | 856.000000 | 1707.000000 | 1428.000000 | 0.000000 |  | 6074 | Нарушение формы кольцевого шва | GWAN |  | 02:43 | 05:00 | 04:15 | 0 | 1145 |  | EXT | Нарушение формы кольцевого шва |  | (c)
67589.887000 | 0.000000 | -0.030000 | -11.165000 | -11.195000 | -1892.000000 | -1570.000000 | -1665.000000 | 45.643016 |  | 6074 | Нарушение формы кольцевого шва | GWAN |  | 07:19 | 08:11 | 07:56 | 0 | 454 |  | EXT | Нарушение формы кольцевого шва |  | (c)
67589.887000 | 0.000000 | -0.045000 | -11.165000 | -11.210000 | -655.000000 | -532.000000 | -498.000000 | 27.476814 |  | 6074 | Нарушение формы кольцевого шва | GWAN |  | 10:39 | 10:59 | 11:04 | 0 | 315 |  | EXT | Нарушение формы кольцевого шва |  | (c)
67595.519000 | 5.632000 | 3.769000 | -5.533000 | -7.396000 | 2144.000000 | 2199.000000 | 2179.000000 | 0.000000 | 3769.000000 | 6074 |  | CORR | GENE | 06:11 | 06:19 | 06:16 | 2083 | 69 | 13.000000 | EXT | - |  | (c)
67599.998000 | 10.111000 | 9.746000 | -1.054000 | -1.419000 | 2185.000000 | -2230.000000 | 2212.000000 | 0.000000 | 829.000000 | 6074 |  | CORR | GENE | 06:17 | 06:25 | 06:21 | 590 | 53 | 13.000000 | EXT | - |  | (c)
67601.052000 | 0.000000 | -0.020000 | -11.370000 | -11.390000 | 819.000000 | 1150.000000 | 1188.000000 | 24.629720 |  | 6075 | Смещение кромок | GWAN |  | 03:44 | 04:37 | 04:43 | 0 | 738 | 3.703000 | EXT | Смещение кромок. Вовнутрь. Величина смещения - 3.7 мм. |  | (c)
67601.052000 | 0.000000 | -0.030000 | -11.370000 | -11.400000 | -1810.000000 | -1639.000000 | -1638.000000 | 47.795833 |  | 6075 | Смещение кромок | GWAN |  | 08:40 | 09:07 | 09:07 | 0 | 343 | 3.643000 | EXT | Смещение кромок. Наружу. Величина смещения - 3.6 мм. |  | (c)
67601.052000 | 0.000000 | -0.055000 | -11.370000 | -11.425000 | -697.000000 | -599.000000 | -529.000000 | 29.068829 |  | 6075 | Смещение кромок | GWAN |  | 11:39 | 11:55 | 00:06 | 0 | 337 | 3.533000 | EXT | Смещение кромок. Наружу. Величина смещения - 3.5 мм. |  | (c)
67622.518000 | 10.096000 | 10.057000 | -0.119000 | -0.158000 | -2199.000000 | -2064.000000 | -2059.000000 | 13.855602 | 89.000000 | 6076 |  | CORR | GENE | 08:00 | 08:22 | 08:22 | 69 | 280 | 11.000000 | EXT | - |  | (c)
67626.063000 | 3.426000 | 3.223000 | -7.959000 | -8.162000 | 1036.000000 | 1138.000000 | 1087.000000 | 83.563333 | 3223.000000 | 6077 |  | CORR | GENE | 04:10 | 04:26 | 04:18 | 323 | 103 | 10.000000 | EXT | - |  | (c)
67629.537000 | 6.900000 | 6.707000 | -4.485000 | -4.678000 | 2167.000000 | 2217.000000 | 2192.000000 | 0.000000 | 4348.000000 | 6077 |  | CORR | GENE | 07:13 | 07:21 | 07:17 | 330 | 51 | 12.000000 | EXT | - |  | (c)
67638.402000 | 4.380000 | 4.359000 | -6.600000 | -6.621000 | -2161.000000 | -2129.000000 | -2113.000000 | 9.497194 | 4359.000000 | 6078 |  | CORR | GENE | 08:22 | 08:27 | 08:29 | 45 | 96 | 10.000000 | EXT | - |  | (c)
67642.265000 | 8.243000 | 7.198000 | -2.737000 | -3.782000 | 2144.000000 | 2199.000000 | 2178.000000 | 0.000000 | 2434.000000 | 6078 |  | CORR | GENE | 07:56 | 08:05 | 08:02 | 1348 | 68 | 12.000000 | EXT | - |  | (c)
67642.678000 | 8.656000 | 8.635000 | -2.324000 | -2.345000 | 2125.000000 | 2132.000000 | 2191.000000 | 0.000000 | 2321.000000 | 6078 |  | CORR | СIGR | 07:53 | 07:55 | 08:04 | 24 | 132 | 10.000000 | EXT | - |  | (c)
67643.547000 | 9.525000 | 9.110000 | -1.455000 | -1.870000 | 2170.000000 | 2210.000000 | 2200.000000 | 0.000000 | 885.000000 | 6078 |  | CORR | GENE | 08:01 | 08:07 | 08:05 | 985 | 61 | 10.000000 | EXT | - |  | (c)
67644.167000 | 10.145000 | 10.132000 | -0.835000 | -0.848000 | 2142.000000 | -2128.000000 | -2182.000000 | 3.953582 | 788.000000 | 6078 |  | CORR | GENE | 07:56 | 08:27 | 08:18 | 60 | 275 | 11.000000 | EXT | - |  | (c)
67644.348000 | 10.326000 | 10.205000 | -0.654000 | -0.775000 | 2171.000000 | 2207.000000 | 2195.000000 | 0.000000 | 526.000000 | 6078 |  | CORR | GENE | 08:01 | 08:07 | 08:05 | 249 | 49 | 10.000000 | EXT | - |  | (c)
67644.922000 | 10.900000 | 10.886000 | -0.080000 | -0.094000 | -2154.000000 | -2034.000000 | -2044.000000 | 15.049595 | 60.000000 | 6078 |  | CORR | СIGR | 08:23 | 08:42 | 08:41 | 34 | 220 | 11.000000 | EXT | - |  | (c)
67645.002000 | 0.000000 | -0.015000 | -11.450000 | -11.465000 | 1613.000000 | 1718.000000 | 1721.000000 | 23.798676 |  | 6079 | Смещение кромок | GWAN |  | 04:53 | 05:10 | 05:10 | 0 | 215 | 2.392000 | EXT | Смещение кромок. Наружу. Величина смещения - 2.4 мм. |  | (c)
67645.002000 | 0.000000 | -0.030000 | -11.450000 | -11.480000 | -646.000000 | -562.000000 | -547.000000 | 36.207506 |  | 6079 | Смещение кромок | GWAN |  | 10:48 | 11:02 | 11:04 | 0 | 197 | 4.581000 | EXT | Смещение кромок. Наружу. Величина смещения - 4.6 мм. |  | (c)
67645.002000 | 0.000000 | -0.035000 | -11.450000 | -11.485000 | -269.000000 | -121.000000 | -134.000000 | 0.120631 |  | 6079 | Смещение кромок | GWAN |  | 11:49 | 00:13 | 00:11 | 0 | 270 | 2.655000 | EXT | Смещение кромок. Наружу. Величина смещения - 2.7 мм. |  | (c)
67651.513000 | 6.511000 | 6.419000 | -4.939000 | -5.031000 | -1539.000000 | -1520.000000 | -1505.000000 | 58.528886 | 4272.000000 | 6079 |  | CORR | GENE | 08:24 | 08:27 | 08:30 | 759 | 68 | 10.000000 | EXT | - |  | (c)
67652.908000 | 7.906000 | 7.811000 | -3.544000 | -3.639000 | -2203.000000 | -2164.000000 | -2182.000000 | 3.907821 | 3243.000000 | 6079 |  | CORR | AXGR | 06:37 | 06:43 | 06:40 | 396 | 41 | 14.000000 | EXT | - |  | (c)
67669.411000 | 1.289000 | 1.264000 | -10.131000 | -10.156000 | -2192.000000 | -2132.000000 | -2112.000000 | 3.076057 | 1264.000000 | 6081 |  | CORR | СIGR | 03:24 | 03:33 | 03:37 | 31 | 161 | 10.000000 | EXT | - |  | (c)
67674.559000 | 6.437000 | 6.348000 | -4.983000 | -5.072000 | -1796.000000 | -1784.000000 | -1784.000000 | 35.041690 | 4904.000000 | 6081 |  | CORR | AXGR | 04:28 | 04:30 | 04:30 | 168 | 25 | 10.000000 | EXT | - |  | (c)
67677.796000 | 9.674000 | 9.620000 | -1.746000 | -1.800000 | -1978.000000 | -1963.000000 | -1965.000000 | 20.350540 | 1677.000000 | 6081 |  | CORR | AXGR | 03:58 | 04:01 | 04:00 | 123 | 27 | 10.000000 | EXT | - |  | (c)
67678.837000 | 10.715000 | 10.555000 | -0.705000 | -0.865000 | -2109.000000 | -2091.000000 | -2082.000000 | 9.825466 | 624.000000 | 6081 |  | CORR | GENE | 03:37 | 03:40 | 03:41 | 241 | 54 | 11.000000 | EXT | - |  | (c)
67679.558000 | 0.016000 | 0.006000 | -11.309000 | -11.319000 | 592.000000 | 1706.000000 | 1238.000000 | 0.000000 | 6.000000 | 6082 |  | CORR | GENE | 02:33 | 05:33 | 04:18 | 100 | 1292 | 12.000000 | EXT | - |  | (c)
67680.030000 | 0.488000 | 0.456000 | -10.837000 | -10.869000 | 2090.000000 | 2125.000000 | 2161.000000 | 0.000000 | 456.000000 | 6082 |  | CORR | СIGR | 06:35 | 06:41 | 06:47 | 39 | 142 | 11.000000 | EXT | - |  | (c)
67690.638000 | 11.096000 | 10.877000 | -0.229000 | -0.448000 | 2188.000000 | 2230.000000 | 2211.000000 | 0.000000 | 143.000000 | 6082 |  | LWAN |  | 06:51 | 06:58 | 06:55 | 305 | 46 | 10.000000 | INT | -. Эквивалент потери металла 10%. |  | (c)
67713.327000 | 0.000000 | -0.030000 | -11.535000 | -11.565000 | 533.000000 | 661.000000 | 658.000000 | 53.097805 |  | 6085 | Смещение кромок | GWAN |  | 00:28 | 00:49 | 00:48 | 0 | 250 | 4.945000 | EXT | Смещение кромок. Наружу. Величина смещения - 4.9 мм. |  | (c)
67713.327000 | 0.000000 | -0.065000 | -11.535000 | -11.600000 | -1738.000000 | -1584.000000 | -1577.000000 | 39.756009 |  | 6085 | Смещение кромок | GWAN |  | 06:22 | 06:46 | 06:48 | 0 | 322 | 2.453000 | EXT | Смещение кромок. Наружу. Величина смещения - 2.5 мм. |  | (c)
67713.327000 | 0.000000 | -0.025000 | -11.535000 | -11.560000 | -634.000000 | -559.000000 | -515.000000 | 22.374529 |  | 6085 | Смещение кромок | GWAN |  | 09:20 | 09:32 | 09:39 | 0 | 238 | 3.323000 | EXT | Смещение кромок. Наружу. Величина смещения - 3.3 мм. |  | (c)
67738.958000 | 2.956000 | 2.537000 | -7.889000 | -8.308000 | 2130.000000 | 2209.000000 | 2179.000000 | 0.000000 | 2537.000000 | 6087 |  | CORR | GENE | 07:08 | 07:21 | 07:16 | 684 | 96 | 14.000000 | EXT | - |  | (c)
67745.424000 | 9.422000 | 9.298000 | -1.423000 | -1.547000 | -28.000000 | -12.000000 | -17.000000 | 0.456832 | 1267.000000 | 6087 |  | LWAN |  | 01:20 | 01:22 | 01:22 | 280 | 22 | 7.970426 | INT | -. Эквивалент потери металла 8%. |  | (c)
67746.777000 | 10.775000 | 10.718000 | -0.070000 | -0.127000 | 2023.000000 | -2093.000000 | -2176.000000 | 4.395679 | 33.000000 | 6087 |  | CORR | GENE | 06:51 | 07:47 | 07:33 | 94 | 523 | 11.000000 | EXT | - |  | (c)
67746.847000 | 0.000000 | -0.050000 | -11.465000 | -11.515000 | 987.000000 | 1262.000000 | 1165.000000 | 71.551531 |  | 6088 | Смещение кромок | GWAN |  | 00:07 | 00:51 | 00:36 | 0 | 357 | 3.348000 | EXT | Смещение кромок. Наружу. Величина смещения - 3.3 мм. |  | (c)
67746.847000 | 0.000000 | -0.020000 | -11.465000 | -11.485000 | 1553.000000 | 1704.000000 | 1676.000000 | 34.774053 |  | 6088 | Смещение кромок | GWAN |  | 01:38 | 02:03 | 01:58 | 0 | 247 | 2.933000 | EXT | Смещение кромок. Наружу. Величина смещения - 2.9 мм. |  | (c)
67746.847000 | 0.000000 | -0.035000 | -11.465000 | -11.500000 | 2018.000000 | 2221.000000 | -2133.000000 | 0.000000 |  | 6088 | Смещение кромок | GWAN |  | 02:53 | 03:26 | 03:43 | 0 | 622 | 3.262000 | EXT | Смещение кромок. Наружу. Величина смещения - 3.3 мм. |  | (c)
67746.847000 | 0.000000 | -0.035000 | -11.465000 | -11.500000 | -13.000000 | 83.000000 | 124.000000 | 10.002125 |  | 6088 | Смещение кромок | GWAN |  | 09:26 | 09:41 | 09:48 | 0 | 273 | 2.692000 | EXT | Смещение кромок. Наружу. Величина смещения - 2.7 мм. |  | (c)
67756.165000 | 9.318000 | 9.294000 | -2.147000 | -2.171000 | -1076.000000 | -966.000000 | -987.000000 | 65.286055 | 2144.000000 | 6088 |  | CORR | СIGR | 06:34 | 06:52 | 06:48 | 27 | 178 | 10.000000 | EXT | - |  | (c)
67756.195000 | 9.348000 | 9.322000 | -2.117000 | -2.143000 | -1234.000000 | -1181.000000 | -1167.000000 | 80.417176 | 2117.000000 | 6088 |  | CORR | СIGR | 06:08 | 06:17 | 06:19 | 26 | 135 | 10.000000 | EXT | - |  | (c)
67758.312000 | 0.000000 | -0.005000 | -11.540000 | -11.545000 | -1745.000000 | -1644.000000 | -1649.000000 | 46.893215 |  | 6089 | Смещение кромок | GWAN |  | 07:23 | 07:40 | 07:39 | 0 | 192 | 4.545000 | EXT | Смещение кромок. Наружу. Величина смещения - 4.5 мм. |  | (c)
67769.852000 | 0.000000 | -0.040000 | -11.485000 | -11.525000 | 685.000000 | 871.000000 | 1030.000000 | 69.138841 |  | 6090 | Смещение кромок | GWAN |  | 00:42 | 01:12 | 01:38 | 0 | 688 | 4.074000 | EXT | Смещение кромок. Вовнутрь. Величина смещения - 4.1 мм. |  | (c)
67809.689000 | 5.957000 | 5.750000 | -5.273000 | -5.480000 | 2212.000000 | -2203.000000 | -2219.000000 | 0.000000 | 5012.000000 | 6093 |  | LWAN |  | 04:47 | 04:55 | 04:52 | 468 | 60 | 11.103370 | INT | -. Эквивалент потери металла 11%. |  | (c)
67810.185000 | 6.453000 | 6.405000 | -4.777000 | -4.825000 | 1516.000000 | 1541.000000 | 1547.000000 | 52.726864 | 4720.000000 | 6093 |  | DENT |  | 02:55 | 02:59 | 03:00 | 105 | 61 | 0.211268 |  | - |  | (c)
67814.962000 | 0.000000 | -0.020000 | -11.390000 | -11.410000 | 1087.000000 | 1621.000000 | 1463.000000 | 1.154644 |  | 6094 | Нарушение формы кольцевого шва | GWAN |  | 05:02 | 06:28 | 06:03 | 0 | 753 |  | EXT | Нарушение формы кольцевого шва. Аномалия находится на упругопластическом изгибе: R=698 D, максимальное растяжение на 5.4 час. |  | (c)
67820.302000 | 5.340000 | 5.293000 | -6.050000 | -6.097000 | 1605.000000 | 1747.000000 | 1738.000000 | 18.290594 | 5293.000000 | 6094 |  | GOUG | GENE | 06:26 | 06:48 | 06:47 | 80 | 266 | 10.000000 | EXT | -. Задир. Аномалия находится на упругопластическом изгибе: R=312 D, максимальное растяжение на 5.5 час. |  | (c)
67826.352000 | 0.000000 | -0.045000 | -11.495000 | -11.540000 | 174.000000 | 421.000000 | 348.000000 | 14.054546 |  | 6095 | Смещение кромок | GWAN |  | 00:42 | 01:22 | 01:10 | 0 | 349 | 2.916000 | EXT | Смещение кромок. Вовнутрь. Величина смещения - 2.9 мм. Аномалия находится на упругопластическом изгибе: R=333 D, максимальное растяжение на 5.6 час. |  | (c)
67826.352000 | 0.000000 | -0.022000 | -11.495000 | -11.517000 | 719.000000 | 821.000000 | 801.000000 | 58.011604 |  | 6095 | Нарушение формы кольцевого шва | GWAN |  | 02:10 | 02:26 | 02:23 | 0 | 165 |  | EXT | Нарушение формы кольцевого шва. Аномалия находится на упругопластическом изгибе: R=333 D, максимальное растяжение на 5.6 час. |  | (c)
67841.159000 | 3.312000 | 3.277000 | -6.933000 | -6.968000 | 971.000000 | 1333.000000 | 1195.000000 | 47.390208 | 3277.000000 | 6096а | Дефект проката | MIAN | GENE | 04:23 | 05:21 | 04:59 | 72 | 448 | 7.427978 | INT | Дефект проката. Эквивалент потери металла 7%. Аномалия находится на упругопластическом изгибе: R=390 D, максимальное растяжение на 6.1 час. |  | (c)
67848.066000 | 10.219000 | 10.128000 | -0.026000 | -0.117000 | 1172.000000 | 1213.000000 | 1962.000000 | 0.000000 | 13.000000 | 6096а |  | CORR | GENE | 04:55 | 05:02 | 07:03 | 104 | 1580 | 10.000000 | EXT | -. Аномалия находится на упругопластическом изгибе: R=879 D, максимальное растяжение на 6.9 час. |  | (c)
67848.092000 | 0.000000 | -0.050000 | -1.490000 | -1.540000 | -1365.000000 | -622.000000 | -969.000000 | 572.000000 |  | 6096б | Смещение кромок | GWAN |  | 11:52 | 01:52 | 00:56 | 0 | 793 | 4.257000 | EXT | Смещение кромок. Вовнутрь. Величина смещения - 4.3 мм. Аномалия находится на упругопластическом изгибе: R=879 D, максимальное растяжение на 6.9 час. |  | (c)
67849.611000 | 0.029000 | 0.026000 | -11.031000 | -11.034000 | -2219.000000 | -1397.000000 | -1684.000000 | 44.139295 | 26.000000 | 6097а |  | CORR | GENE | 06:46 | 08:58 | 08:12 | 81 | 1070 | 14.000000 | EXT | - |  | (c)
67860.642000 | 0.000000 | -0.037000 | -11.450000 | -11.487000 | 2121.000000 | -2197.000000 | -2221.000000 | 0.000000 |  | 6098 | Нарушение формы кольцевого шва | GWAN |  | 03:25 | 03:48 | 03:45 | 0 | 240 |  | INT | Нарушение формы кольцевого шва |  | (c)
67860.642000 | 0.000000 | -0.065000 | -11.450000 | -11.515000 | 553.000000 | 774.000000 | 794.000000 | 64.079651 |  | 6098 | Смещение кромок | GWAN |  | 11:12 | 11:48 | 11:51 | 0 | 482 | 3.228000 | EXT | Смещение кромок. Наружу. Величина смещения - 3.2 мм. |  | (c)
67863.090000 | 2.448000 | 2.417000 | -9.002000 | -9.033000 | -1710.000000 | -1655.000000 | -1654.000000 | 41.972292 | 2417.000000 | 6098 |  | CORR | GENE | 05:07 | 05:16 | 05:16 | 75 | 113 | 12.000000 | EXT | - |  | (c)
67869.258000 | 8.616000 | 8.599000 | -2.834000 | -2.851000 | -1600.000000 | -1565.000000 | -1566.000000 | 50.864738 | 2822.000000 | 6098 |  | CORR | СIGR | 05:25 | 05:30 | 05:30 | 29 | 69 | 10.000000 | EXT | - |  | (c)
67877.982000 | 5.890000 | 5.857000 | -5.215000 | -5.248000 | -974.000000 | -925.000000 | -883.000000 | 56.745205 | 5192.000000 | 6099 |  | CORR | GENE | 06:33 | 06:40 | 06:47 | 56 | 180 | 24.000000 | EXT | - |  | (c)
67892.249000 | 9.052000 | 8.973000 | -2.473000 | -2.552000 | 494.000000 | 664.000000 | 703.000000 | 494.000000 | 2455.000000 | 6100 |  | CORR | GENE | 04:42 | 05:10 | 05:16 | 97 | 418 | 23.000000 | EXT | -. Аномалия находится на отводе. |  | (c)
67893.534000 | 10.337000 | 10.316000 | -1.188000 | -1.209000 | 664.000000 | 852.000000 | 794.000000 | 664.000000 | 1145.000000 | 6100 |  | CORR | GENE | 05:10 | 05:40 | 05:31 | 64 | 260 | 10.000000 | EXT | -. Аномалия находится на отводе. |  | (c)
67894.683000 | 11.486000 | 11.468000 | -0.039000 | -0.057000 | 616.000000 | 690.000000 | 702.000000 | 616.000000 | 28.000000 | 6100 |  | CORR | СIGR | 05:02 | 05:14 | 05:16 | 29 | 171 | 15.000000 | EXT | -. Аномалия находится на отводе. |  | (c)
67901.019000 | 6.297000 | 5.645000 | -4.218000 | -4.870000 | -2207.000000 | -2193.000000 | -2187.000000 | 1.901250 | 4066.000000 | 6101 |  | CORR | AXGR | 04:38 | 04:40 | 04:41 | 804 | 40 | 11.000000 | EXT | - |  | (c)
67915.070000 | 9.833000 | 9.821000 | -1.532000 | -1.544000 | 1209.000000 | 1447.000000 | 1339.000000 | 51.049407 | 1481.000000 | 6102 |  | CORR | GENE | 04:15 | 04:53 | 04:35 | 63 | 259 | 10.000000 | EXT | -. Аномалия находится на упругопластическом изгибе: R=512 D, максимальное растяжение на 6.8 час. |  | (c)
67915.283000 | 10.046000 | 10.011000 | -1.319000 | -1.354000 | 2044.000000 | 2112.000000 | 2117.000000 | 0.000000 | 1317.000000 | 6102 |  | CORR | СIGR | 06:29 | 06:40 | 06:41 | 37 | 145 | 11.000000 | EXT | -. Аномалия находится на упругопластическом изгибе: R=506 D, максимальное растяжение на 6.8 час. |  | (c)
67915.720000 | 10.483000 | 10.449000 | -0.882000 | -0.916000 | 1822.000000 | 2093.000000 | 2008.000000 | 0.000000 | 859.000000 | 6102 |  | CORR | GENE | 05:53 | 06:37 | 06:23 | 57 | 372 | 10.000000 | EXT | -. Аномалия находится на упругопластическом изгибе: R=498 D, максимальное растяжение на 6.7 час. |  | (c)
67916.237000 | 11.000000 | 10.974000 | -0.365000 | -0.391000 | 2042.000000 | 2131.000000 | 2103.000000 | 0.532283 | 359.000000 | 6102 |  | CORR | СIGR | 06:29 | 06:43 | 06:39 | 32 | 121 | 10.000000 | EXT | -. Аномалия находится на упругопластическом изгибе: R=491 D, максимальное растяжение на 6.6 час. |  | (c)
67916.566000 | 11.329000 | 11.263000 | -0.036000 | -0.102000 | 1809.000000 | 1977.000000 | 2004.000000 | 0.000000 | 36.000000 | 6102 |  | CORR | GENE | 05:51 | 06:18 | 06:23 | 66 | 389 | 10.000000 | EXT | -. Аномалия находится на упругопластическом изгибе: R=489 D, максимальное растяжение на 6.6 час. |  | (c)
67916.614000 | 0.012000 | 0.012000 | -10.873000 | -10.873000 | -121.000000 | -120.000000 | 96.000000 | 7.716548 | 12.000000 | 6103 |  | CORR | GENE | 09:30 | 09:30 | 10:05 | 105 | 433 | 11.000000 | EXT | -. Аномалия находится на упругопластическом изгибе: R=485 D, максимальное растяжение на 6.6 час. |  | (c)
67921.480000 | 4.878000 | 4.860000 | -6.007000 | -6.025000 | -1844.000000 | -1812.000000 | -1802.000000 | 31.202232 | 4860.000000 | 6103 |  | CORR | СIGR | 04:52 | 04:57 | 04:58 | 20 | 83 | 13.000000 | EXT | -. Аномалия находится на упругопластическом изгибе: R=661 D, максимальное растяжение на 5.9 час. |  | (c)
67921.723000 | 5.121000 | 5.078000 | -5.764000 | -5.807000 | -2205.000000 | -1938.000000 | -1996.000000 | 2.072231 | 5078.000000 | 6103 |  | CORR | GENE | 03:53 | 04:36 | 04:27 | 91 | 417 | 10.000000 | EXT | -. Аномалия находится на упругопластическом изгибе: R=720 D, максимальное растяжение на 5.9 час. |  | (c)
67923.681000 | 7.079000 | 7.060000 | -3.806000 | -3.825000 | -2177.000000 | -2128.000000 | -2116.000000 | 4.329705 | 3799.000000 | 6103 |  | CORR | СIGR | 03:58 | 04:06 | 04:08 | 26 | 122 | 12.000000 | EXT | - |  | (c)
67924.183000 | 7.581000 | 7.424000 | -3.304000 | -3.461000 | -2158.000000 | -2135.000000 | -2138.000000 | 5.855527 | 3209.000000 | 6103 |  | CORR | AXGR | 04:01 | 04:05 | 04:04 | 252 | 40 | 10.000000 | EXT | - |  | (c)
67925.875000 | 9.273000 | 9.249000 | -1.612000 | -1.636000 | -2140.000000 | -2074.000000 | -2059.000000 | 7.315541 | 1606.000000 | 6103 |  | CORR | СIGR | 04:04 | 04:14 | 04:17 | 30 | 162 | 10.000000 | EXT | - |  | (c)
67927.089000 | 10.487000 | 10.429000 | -0.398000 | -0.456000 | -2159.000000 | -1978.000000 | -2039.000000 | 5.782274 | 393.000000 | 6103 |  | CORR | GENE | 04:01 | 04:30 | 04:20 | 63 | 240 | 10.000000 | EXT | - |  | (c)
67927.487000 | 0.000000 | -0.040000 | -11.360000 | -11.400000 | -2142.000000 | -1390.000000 | -1308.000000 | 38.287732 |  | 6104 | Смещение кромок | GWAN |  | 06:23 | 08:25 | 08:38 | 0 | 1667 | 3.695000 | EXT | Смещение кромок. Вовнутрь. Величина смещения - 3.7 мм. |  | (c)
67934.237000 | 6.750000 | 6.728000 | -4.610000 | -4.632000 | -2163.000000 | -2094.000000 | -2100.000000 | 10.521120 | 4604.000000 | 6104 |  | CORR | СIGR | 06:20 | 06:31 | 06:30 | 28 | 125 | 10.000000 | EXT | - |  | (c)
67938.811000 | 11.324000 | 11.291000 | -0.036000 | -0.069000 | 2083.000000 | 2145.000000 | 2147.000000 | 0.000000 | 36.000000 | 6104 |  | CORR | СIGR | 05:45 | 05:55 | 05:55 | 33 | 128 | 10.000000 | EXT | - |  | (c)
67938.909000 | 0.062000 | 0.037000 | -11.583000 | -11.608000 | 419.000000 | 467.000000 | 502.000000 | 419.000000 | 37.000000 | 6105 |  | CORR | СIGR | 04:50 | 04:57 | 05:03 | 35 | 165 | 11.000000 | EXT | - |  | (c)
67939.052000 | 0.205000 | 0.140000 | -11.440000 | -11.505000 | 559.000000 | 641.000000 | 775.000000 | 559.000000 | 140.000000 | 6105 |  | CORR | GENE | 05:12 | 05:26 | 05:47 | 76 | 432 | 12.000000 | EXT | - |  | (c)
67940.547000 | 1.700000 | 1.682000 | -9.945000 | -9.963000 | 368.000000 | 463.000000 | 467.000000 | 368.000000 | 1682.000000 | 6105 |  | CORR | СIGR | 04:41 | 04:57 | 04:57 | 37 | 198 | 10.000000 | EXT | -. Аномалия находится на упругопластическом изгибе: R=936 D, максимальное растяжение на 0.7 час. |  | (c)
67940.597000 | 1.750000 | 1.734000 | -9.895000 | -9.911000 | 545.000000 | 863.000000 | 722.000000 | 545.000000 | 1734.000000 | 6105 |  | CORR | СIGR | 05:10 | 06:01 | 05:39 | 34 | 355 | 10.000000 | EXT | -. Аномалия находится на упругопластическом изгибе: R=936 D, максимальное растяжение на 0.7 час. |  | (c)
67940.913000 | 2.066000 | 2.053000 | -9.579000 | -9.592000 | 444.000000 | 514.000000 | 518.000000 | 444.000000 | 2053.000000 | 6105 |  | CORR | СIGR | 04:54 | 05:05 | 05:06 | 21 | 147 | 10.000000 | EXT | -. Аномалия находится на упругопластическом изгибе: R=919 D, максимальное растяжение на 0.7 час. |  | (c)
67948.671000 | 9.824000 | 9.003000 | -1.821000 | -2.642000 | 1155.000000 | 1201.000000 | 1192.000000 | 1155.000000 | 1706.000000 | 6105 |  | CORR | GENE | 06:48 | 06:56 | 06:54 | 936 | 74 | 11.000000 | EXT | -. Аномалия находится на упругопластическом изгибе: R=391 D, максимальное растяжение на 0.6 час. |  | (c)
67951.992000 | 1.500000 | 1.467000 | -9.905000 | -9.938000 | -1938.000000 | -1927.000000 | -1879.000000 | 23.636010 | 1467.000000 | 6106 |  | CORR | GENE | 04:15 | 04:16 | 04:24 | 273 | 117 | 10.000000 | EXT | -. Аномалия находится на упругопластическом изгибе: R=371 D, максимальное растяжение на 0.3 час. |  | (c)
67952.257000 | 1.765000 | 1.756000 | -9.640000 | -9.649000 | -1946.000000 | -1870.000000 | -1881.000000 | 22.921292 | 1756.000000 | 6106 |  | CORR | СIGR | 04:13 | 04:26 | 04:24 | 29 | 130 | 11.000000 | EXT | -. Аномалия находится на упругопластическом изгибе: R=370 D, максимальное растяжение на 0.3 час. |  | (c)
67956.292000 | 5.800000 | 5.736000 | -5.605000 | -5.669000 | -1593.000000 | -1575.000000 | -1579.000000 | 51.415375 | 5566.000000 | 6106 |  | CORR | AXGR | 05:10 | 05:13 | 05:13 | 103 | 28 | 10.000000 | EXT | -. Аномалия находится на упругопластическом изгибе: R=337 D, максимальное растяжение на 0.3 час. |  | (c)
67959.131000 | 8.639000 | 8.461000 | -2.766000 | -2.944000 | -1735.000000 | -1698.000000 | -1708.000000 | 40.026349 | 2650.000000 | 6106 |  | CORR | GENE | 04:48 | 04:53 | 04:52 | 294 | 54 | 10.000000 | EXT | -. Аномалия находится на упругопластическом изгибе: R=335 D, максимальное растяжение на 0.3 час. |  | (c)
67961.897000 | 0.000000 | -0.030000 | -11.415000 | -11.445000 | 1781.000000 | 2080.000000 | 1983.000000 | 3.702158 |  | 6107 | Смещение кромок | GWAN |  | 03:11 | 04:00 | 03:44 | 0 | 404 | 3.739000 | EXT | Смещение кромок. Наружу. Величина смещения - 3.7 мм. Аномалия находится на упругопластическом изгибе: R=372 D, максимальное растяжение на 0.3 час. |  | (c)
67961.897000 | 0.000000 | -0.025000 | -11.415000 | -11.440000 | -1861.000000 | -1739.000000 | -1550.000000 | 29.808006 |  | 6107 | Смещение кромок | GWAN |  | 05:24 | 05:43 | 06:14 | 0 | 622 | 4.317000 | EXT | Смещение кромок. Наружу. Величина смещения - 4.3 мм. Аномалия находится на упругопластическом изгибе: R=372 D, максимальное растяжение на 0.3 час. |  | (c)
67961.897000 | 0.000000 | -0.035000 | -11.415000 | -11.450000 | -208.000000 | -11.000000 | -82.000000 | 0.000000 |  | 6107 | Смещение кромок | GWAN |  | 09:50 | 10:22 | 10:11 | 0 | 253 | 2.468000 | EXT | Смещение кромок. Вовнутрь. Величина смещения - 2.5 мм. Аномалия находится на упругопластическом изгибе: R=372 D, максимальное растяжение на 0.3 час. |  | (c)
67961.897000 | 0.000000 | -0.040000 | -11.415000 | -11.455000 | 570.000000 | 665.000000 | 702.000000 | 56.656898 |  | 6107 | Смещение кромок | GWAN |  | 11:56 | 00:11 | 00:17 | 0 | 264 | 3.052000 | EXT | Смещение кромок. Наружу. Величина смещения - 3.1 мм. Аномалия находится на упругопластическом изгибе: R=372 D, максимальное растяжение на 0.3 час. |  | (c)
67967.491000 | 5.594000 | 5.381000 | -5.821000 | -6.034000 | 2199.000000 | 2212.000000 | 2206.000000 | 1.347418 | 5381.000000 | 6107 |  | LWAN |  | 04:19 | 04:21 | 04:20 | 311 | 15 | 10.000000 | INT | -. Эквивалент потери металла 10%. Аномалия находится на упругопластическом изгибе: R=714 D, максимальное растяжение на 1 час. |  | (c)
67973.312000 | 0.000000 | -0.025000 | -11.335000 | -11.360000 | 1386.000000 | 1467.000000 | 1492.000000 | 42.507006 |  | 6108 | Смещение кромок | GWAN |  | 05:03 | 05:16 | 05:20 | 0 | 212 | 2.682000 | EXT | Смещение кромок. Наружу. Величина смещения - 2.7 мм. |  | (c)
67973.312000 | 0.000000 | -0.020000 | -11.335000 | -11.355000 | 1702.000000 | 1952.000000 | 1952.000000 | 0.000000 |  | 6108 | Смещение кромок | GWAN |  | 05:54 | 06:35 | 06:35 | 0 | 500 | 2.902000 | EXT | Смещение кромок. Вовнутрь. Величина смещения - 2.9 мм. |  | (c)
67973.312000 | 0.000000 | -0.038000 | -11.335000 | -11.373000 | -1036.000000 | -405.000000 | -652.000000 | 21.617338 |  | 6108 | Нарушение формы кольцевого шва | GWAN |  | 10:32 | 00:14 | 11:34 | 0 | 768 |  | EXT | Нарушение формы кольцевого шва |  | (c)
67974.754000 | 1.442000 | 1.368000 | -9.893000 | -9.967000 | 2222.000000 | -2188.000000 | -2208.000000 | 1.796035 | 1368.000000 | 6108 |  | LWAN |  | 07:18 | 07:26 | 07:23 | 343 | 62 | 10.000000 | INT | -. Эквивалент потери металла 10%. |  | (c)
67976.818000 | 3.506000 | 3.494000 | -7.829000 | -7.841000 | 1323.000000 | 1559.000000 | 1468.000000 | 38.060244 | 3494.000000 | 6108 |  | CORR | СIGR | 04:53 | 05:31 | 05:16 | 45 | 291 | 10.000000 | EXT | - |  | (c)
67978.072000 | 4.760000 | 4.643000 | -6.575000 | -6.692000 | 1219.000000 | 1280.000000 | 1293.000000 | 63.876648 | 4643.000000 | 6108 |  | CORR | GENE | 04:36 | 04:46 | 04:48 | 587 | 146 | 10.000000 | EXT | - |  | (c)
67979.213000 | 5.901000 | 5.877000 | -5.434000 | -5.458000 | 1328.000000 | 1365.000000 | 1380.000000 | 60.348378 | 5431.000000 | 6108 |  | CORR | СIGR | 04:54 | 05:00 | 05:02 | 27 | 103 | 12.000000 | EXT | - |  | (c)
67979.383000 | 6.071000 | 5.931000 | -5.264000 | -5.404000 | 1409.000000 | 1436.000000 | 1440.000000 | 58.674501 | 5182.000000 | 6108 |  | CORR | GENE | 05:07 | 05:11 | 05:12 | 222 | 63 | 10.000000 | EXT | - |  | (c)
67979.546000 | 6.234000 | 6.000000 | -5.101000 | -5.335000 | 1235.000000 | 1353.000000 | 1304.000000 | 63.548820 | 4966.000000 | 6108 |  | CORR | GENE | 04:39 | 04:58 | 04:50 | 369 | 139 | 11.000000 | EXT | - |  | (c)
67983.434000 | 10.122000 | 10.062000 | -1.213000 | -1.273000 | 1310.000000 | 1332.000000 | 1326.000000 | 70.411567 | 1139.000000 | 6108 |  | CORR | AXGR | 04:51 | 04:54 | 04:54 | 134 | 32 | 10.000000 | EXT | - |  | (c)
67984.647000 | 0.000000 | -0.030000 | -11.275000 | -11.305000 | 1147.000000 | 1226.000000 | 1236.000000 | 65.847507 |  | 6109 | Нарушение формы кольцевого шва | GWAN |  | 03:24 | 03:36 | 03:38 | 0 | 178 |  | EXT | Нарушение формы кольцевого шва |  | (c)
67984.647000 | 0.000000 | -0.033000 | -11.275000 | -11.308000 | -1379.000000 | -507.000000 | -832.000000 | 23.032150 |  | 6109 | Нарушение формы кольцевого шва | GWAN |  | 08:36 | 10:57 | 10:04 | 0 | 1093 |  | EXT | Нарушение формы кольцевого шва |  | (c)
67992.883000 | 8.236000 | 8.219000 | -3.039000 | -3.056000 | 1445.000000 | 1518.000000 | 1502.000000 | 49.563704 | 3029.000000 | 6109 |  | CORR | СIGR | 04:12 | 04:24 | 04:21 | 27 | 114 | 10.000000 | EXT | - |  | (c)
67993.286000 | 8.639000 | 8.626000 | -2.636000 | -2.649000 | 2185.000000 | -2167.000000 | -2196.000000 | 2.809480 | 2621.000000 | 6109 |  | CORR | СIGR | 06:11 | 06:29 | 06:24 | 28 | 160 | 11.000000 | EXT | - |  | (c)
68006.634000 | 10.712000 | 10.599000 | -0.553000 | -0.666000 | 997.000000 | 1355.000000 | 1212.000000 | 47.593291 | 454.000000 | 6110 |  | DENT |  | 04:34 | 05:32 | 05:09 | 212 | 429 | 0.422535 |  | - |  | (c)
68007.187000 | 0.000000 | -0.036000 | -11.025000 | -11.061000 | 165.000000 | 593.000000 | 685.000000 | 55.249573 |  | 6111 | Нарушение формы кольцевого шва | GWAN |  | 10:25 | 11:34 | 11:48 | 0 | 1039 |  | EXT | Нарушение формы кольцевого шва |  | (c)
68011.510000 | 4.323000 | 4.220000 | -6.702000 | -6.805000 | -1937.000000 | -1711.000000 | -1787.000000 | 23.718094 | 4220.000000 | 6111 |  | DENT |  | 04:45 | 05:22 | 05:09 | 223 | 300 | 0.352113 |  | - |  | (c)
68014.642000 | 7.455000 | 7.394000 | -3.570000 | -3.631000 | 2171.000000 | 2182.000000 | 2184.000000 | 2.698972 | 3348.000000 | 6111 |  | LWAN |  | 03:48 | 03:50 | 03:50 | 283 | 26 | 12.631101 | INT | -. Эквивалент потери металла 13%. |  | (c)
68023.952000 | 5.740000 | 5.558000 | -5.765000 | -5.947000 | 700.000000 | 775.000000 | 744.000000 | 56.485946 | 5558.000000 | 6112 |  | CORR | GENE | 04:40 | 04:52 | 04:47 | 383 | 89 | 10.000000 | EXT | - |  | (c)
68029.688000 | 11.476000 | 11.354000 | -0.029000 | -0.151000 | 255.000000 | 359.000000 | 460.000000 | 20.553422 | 29.000000 | 6112 |  | CORR | GENE | 03:28 | 03:45 | 04:01 | 122 | 410 | 10.000000 | EXT | - |  | (c)
68041.212000 | 0.000000 | -0.025000 | -11.330000 | -11.355000 | 1945.000000 | 2043.000000 | 2071.000000 | 2.665066 |  | 6114 | Смещение кромок | GWAN |  | 03:09 | 03:25 | 03:30 | 0 | 253 | 2.714000 | EXT | Смещение кромок. Вовнутрь. Величина смещения - 2.7 мм. |  | (c)
68041.212000 | 0.000000 | -0.029000 | -11.330000 | -11.359000 | -1986.000000 | -1699.000000 | -1499.000000 | 19.756862 |  | 6114 | Смещение кромок | GWAN |  | 04:35 | 05:21 | 05:53 | 0 | 974 | 2.613631 | EXT | Смещение кромок. Наружу. Величина смещения - 2.6 мм. |  | (c)
68041.212000 | 0.000000 | -0.030000 | -11.330000 | -11.360000 | -901.000000 | -544.000000 | -594.000000 | 0.000000 |  | 6114 | Смещение кромок | GWAN |  | 07:30 | 08:28 | 08:20 | 0 | 616 | 4.401000 | EXT | Смещение кромок. Наружу. Величина смещения - 4.4 мм. |  | (c)
68041.228000 | 0.016000 | 0.010000 | -11.314000 | -11.320000 | 671.000000 | 1446.000000 | 1515.000000 | 10.290401 | 10.000000 | 6114 |  | CORR | GENE | 11:44 | 01:49 | 02:00 | 109 | 1687 | 12.000000 | EXT | - |  | (c)
68048.960000 | 7.748000 | 7.641000 | -3.582000 | -3.689000 | -2078.000000 | -2009.000000 | -1816.000000 | 12.312827 | 3557.000000 | 6114 |  | CORR | GENE | 04:20 | 04:31 | 05:02 | 132 | 524 | 10.000000 | EXT | - |  | (c)
68064.122000 | 0.000000 | -0.045000 | -11.480000 | -11.525000 | 365.000000 | 707.000000 | 680.000000 | 54.890052 |  | 6116 | Смещение кромок | GWAN |  | 00:38 | 01:33 | 01:29 | 0 | 630 | 4.034000 | EXT | Смещение кромок. Наружу. Величина смещения - 4 мм. |  | (c)
68064.122000 | 0.000000 | -0.030000 | -11.480000 | -11.510000 | 1654.000000 | 1791.000000 | 1985.000000 | 0.000000 |  | 6116 | Смещение кромок | GWAN |  | 04:06 | 04:28 | 05:00 | 0 | 662 | 4.131000 | EXT | Смещение кромок. Наружу. Величина смещения - 4.1 мм. |  | (c)
68064.122000 | 0.000000 | -0.030000 | -11.480000 | -11.510000 | -2028.000000 | -1843.000000 | -1786.000000 | 16.319643 |  | 6116 | Смещение кромок | GWAN |  | 06:12 | 06:42 | 06:51 | 0 | 485 | 4.925000 | EXT | Смещение кромок. Наружу. Величина смещения - 4.9 мм. |  | (c)
68064.122000 | 0.000000 | -0.065000 | -11.480000 | -11.545000 | -1404.000000 | -576.000000 | -810.000000 | 0.000000 |  | 6116 | Смещение кромок | GWAN |  | 07:53 | 10:06 | 09:29 | 0 | 1188 | 3.980000 | EXT | Смещение кромок. Наружу. Величина смещения - 4 мм. |  | (c)
68068.444000 | 4.322000 | 4.286000 | -7.158000 | -7.194000 | -2195.000000 | -2023.000000 | -2025.000000 | 2.878950 | 4286.000000 | 6116 |  | CORR | GENE | 05:45 | 06:13 | 06:12 | 77 | 340 | 10.000000 | EXT | - |  | (c)
68068.456000 | 4.334000 | 4.305000 | -7.146000 | -7.175000 | -1796.000000 | -1693.000000 | -1693.000000 | 35.094159 | 4305.000000 | 6116 |  | CORR | СIGR | 06:49 | 07:06 | 07:06 | 38 | 206 | 12.000000 | EXT | - |  | (c)
68070.590000 | 6.468000 | 6.456000 | -5.012000 | -5.024000 | -1567.000000 | -1423.000000 | -1462.000000 | 53.574065 | 4986.000000 | 6116 |  | CORR | СIGR | 07:26 | 07:50 | 07:43 | 38 | 210 | 10.000000 | EXT | - |  | (c)
68075.602000 | 0.000000 | -0.030000 | -11.220000 | -11.250000 | 254.000000 | 460.000000 | 488.000000 | 20.510009 |  | 6117 | Смещение кромок | GWAN |  | 02:52 | 03:25 | 03:29 | 0 | 468 | 3.560000 | EXT | Смещение кромок. Наружу. Величина смещения - 3.6 мм. |  | (c)
68075.602000 | 0.000000 | -0.015000 | -11.220000 | -11.235000 | 812.000000 | 1131.000000 | 1091.000000 | 46.982944 |  | 6117 | Смещение кромок | GWAN |  | 04:22 | 05:13 | 05:07 | 0 | 558 | 3.494000 | EXT | Смещение кромок. Вовнутрь. Величина смещения - 3.5 мм. |  | (c)
68083.195000 | 7.593000 | 7.340000 | -3.627000 | -3.880000 | 1953.000000 | 2074.000000 | 2049.000000 | 0.000000 | 3325.000000 | 6117 |  | CORR | GENE | 07:26 | 07:45 | 07:41 | 555 | 192 | 10.000000 | EXT | - |  | (c)
68083.978000 | 8.376000 | 8.042000 | -2.844000 | -3.178000 | 1633.000000 | 1735.000000 | 1761.000000 | 17.333757 | 2537.000000 | 6117 |  | GOUG | GENE | 06:34 | 06:51 | 06:55 | 641 | 255 | 11.000000 | EXT | -. Зона задиров. |  | (c)
68087.066000 | 0.244000 | 0.048000 | -11.121000 | -11.317000 | -1884.000000 | -1858.000000 | -1853.000000 | 27.952758 | 48.000000 | 6118 |  | CORR | GENE | 04:31 | 04:35 | 04:36 | 305 | 63 | 11.000000 | EXT | - |  | (c)
68089.038000 | 2.216000 | 2.180000 | -9.149000 | -9.185000 | -2023.000000 | -1965.000000 | -1970.000000 | 16.736017 | 2180.000000 | 6118 |  | CORR | GENE | 04:08 | 04:18 | 04:17 | 59 | 106 | 10.000000 | EXT | - |  | (c)
68090.027000 | 3.205000 | 3.084000 | -8.160000 | -8.281000 | 15.000000 | 22.000000 | 29.000000 | 2.344480 | 3084.000000 | 6118 |  | LWAN |  | 09:37 | 09:38 | 09:40 | 189 | 29 | 7.746631 | INT | -. Эквивалент потери металла 8%. |  | (c)
68096.815000 | 9.993000 | 9.973000 | -1.372000 | -1.392000 | -1318.000000 | -1258.000000 | -1247.000000 | 73.672942 | 1362.000000 | 6118 |  | CORR | СIGR | 06:02 | 06:12 | 06:14 | 30 | 141 | 15.000000 | EXT | - |  | (c)
68103.893000 | 5.706000 | 5.611000 | -0.479000 | -0.574000 | 1037.000000 | 1157.000000 | 1128.000000 | 74.300253 | 469.000000 | 6119а |  | CORR | GENE | 04:41 | 05:00 | 04:55 | 105 | 182 | 12.000000 | EXT | - |  | (c)
68104.238000 | 6.051000 | 5.839000 | -0.134000 | -0.346000 | 849.000000 | 919.000000 | 884.000000 | 68.497839 | 124.000000 | 6119а |  | CORR | GENE | 04:10 | 04:21 | 04:16 | 222 | 71 | 13.000000 | EXT | - |  | (c)
68104.351000 | 6.164000 | 6.095000 | -0.021000 | -0.090000 | 849.000000 | 1381.000000 | 1295.000000 | 3.527861 | 8.000000 | 6119а |  | CORR | GENE | 04:10 | 05:36 | 05:22 | 82 | 892 | 15.000000 | EXT | - |  | (c)
68105.983000 | 0.101000 | 0.019000 | -3.539000 | -3.621000 | -2181.000000 | -344.000000 | -1118.000000 | 4.392292 | 19.000000 | 6119в |  | CORR | GENE | 08:00 | 00:57 | 10:52 | 86 | 2127 | 12.000000 | EXT | - |  | (c)
68109.730000 | 0.208000 | 0.174000 | -11.332000 | -11.366000 | -2103.000000 | -2039.000000 | -1997.000000 | 10.294017 | 174.000000 | 6119г |  | CORR | СIGR | 05:47 | 05:57 | 06:04 | 36 | 211 | 10.000000 | EXT | - |  | (c)
68110.464000 | 0.942000 | 0.519000 | -10.598000 | -11.021000 | 2214.000000 | 2224.000000 | 2222.000000 | 0.098856 | 519.000000 | 6119г |  | LWAN |  | 05:24 | 05:25 | 05:25 | 548 | 15 | 14.000000 | EXT | -. Эквивалент потери металла 14%. |  | (c)
68113.510000 | 3.988000 | 3.964000 | -7.552000 | -7.576000 | -1868.000000 | -1809.000000 | -1800.000000 | 29.258113 | 3964.000000 | 6119г |  | CORR | СIGR | 06:25 | 06:34 | 06:36 | 26 | 135 | 10.000000 | EXT | - |  | (c)
68117.774000 | 8.252000 | 8.229000 | -3.288000 | -3.311000 | 1823.000000 | 1864.000000 | 1914.000000 | 18.273174 | 3264.000000 | 6119г |  | CORR | GENE | 04:20 | 04:27 | 04:35 | 47 | 181 | 12.000000 | EXT | - |  | (c)
68120.852000 | 11.330000 | 11.322000 | -0.210000 | -0.218000 | 1681.000000 | 1715.000000 | 1739.000000 | 34.977718 | 185.000000 | 6119г |  | CORR | СIGR | 03:58 | 04:03 | 04:07 | 33 | 116 | 11.000000 | EXT | - |  | (c)
68122.618000 | 1.556000 | 1.549000 | -9.879000 | -9.886000 | 1941.000000 | 1986.000000 | 2015.000000 | 11.450829 | 1549.000000 | 6121 |  | CORR | СIGR | 03:57 | 04:04 | 04:09 | 26 | 148 | 10.000000 | EXT | - |  | (c)
68122.764000 | 1.702000 | 1.225000 | -9.733000 | -10.210000 | 2126.000000 | 2192.000000 | 2169.000000 | 1.402572 | 1225.000000 | 6121 |  | CORR | GENE | 04:27 | 04:37 | 04:34 | 674 | 87 | 10.000000 | EXT | - |  | (c)
68123.036000 | 1.974000 | 1.857000 | -9.461000 | -9.578000 | -2165.000000 | -1866.000000 | -1959.000000 | 5.291231 | 1857.000000 | 6121 |  | DENT |  | 04:54 | 05:43 | 05:28 | 213 | 412 | 0.633803 |  | -. Аномалия находится вблизи продольного шва. Аномалия находится вблизи дефекта потери металла. |  | (c)
68123.069000 | 2.007000 | 1.989000 | -9.428000 | -9.446000 | -2004.000000 | -1935.000000 | -1947.000000 | 18.286991 | 1989.000000 | 6121 |  | GOUG | СIGR | 05:20 | 05:31 | 05:29 | 44 | 113 | 10.000000 | EXT | -. Задир. |  | (c)
68155.338000 | 0.016000 | 0.011000 | -11.344000 | -11.349000 | -1214.000000 | -947.000000 | -923.000000 | 51.073565 | 11.000000 | 6124 |  | CORR | GENE | 09:56 | 10:39 | 10:43 | 58 | 581 | 12.000000 | EXT | -. Аномалия находится на упругопластическом изгибе: R=522 D, максимальное растяжение на 11.8 час. |  | (c)
68160.337000 | 5.015000 | 5.006000 | -6.345000 | -6.354000 | 1416.000000 | 1447.000000 | 1526.000000 | 39.087386 | 5006.000000 | 6124 |  | CORR | GENE | 05:00 | 05:05 | 05:18 | 82 | 220 | 11.000000 | EXT | - |  | (c)
68164.808000 | 9.486000 | 9.465000 | -1.874000 | -1.895000 | 1096.000000 | 1216.000000 | 1203.000000 | 65.637121 | 1862.000000 | 6124 |  | CORR | СIGR | 04:09 | 04:28 | 04:26 | 33 | 214 | 12.000000 | EXT | - |  | (c)
68166.661000 | 11.339000 | 11.210000 | -0.021000 | -0.150000 | -2124.000000 | -1699.000000 | -1406.000000 | 55.511971 | 21.000000 | 6124 |  | CORR | GENE | 07:29 | 08:38 | 09:25 | 129 | 1436 | 11.000000 | EXT | - |  | (c)
68176.225000 | 9.543000 | 9.516000 | -2.092000 | -2.119000 | 1796.000000 | 1906.000000 | 1998.000000 | 0.000000 | 2074.000000 | 6125 |  | CORR | СIGR | 07:42 | 08:00 | 08:15 | 45 | 404 | 10.000000 | EXT | -. Аномалия находится на отводе. |  | (c)
68178.339000 | 0.022000 | 0.020000 | -11.378000 | -11.380000 | -2192.000000 | -1917.000000 | -903.000000 | 0.000000 | 20.000000 | 6126 |  | CORR | GENE | 03:39 | 04:24 | 07:07 | 90 | 2579 | 12.000000 | EXT | - |  | (c)
68189.688000 | 11.371000 | 11.286000 | -0.029000 | -0.114000 | 1766.000000 | -1736.000000 | -2153.000000 | 0.000000 | 29.000000 | 6126 |  | CORR | GENE | 02:18 | 04:53 | 03:45 | 85 | 1084 | 13.000000 | EXT | -. Аномалия находится на упругопластическом изгибе: R=579 D, максимальное растяжение на 7.1 час. |  | (c)
68189.717000 | 0.000000 | -0.024000 | -11.085000 | -11.109000 | -1160.000000 | -513.000000 | -715.000000 | 21.805804 |  | 6127 | Нарушение формы кольцевого шва | GWAN |  | 09:20 | 11:04 | 10:32 | 0 | 889 |  | EXT | Нарушение формы кольцевого шва. Аномалия находится на упругопластическом изгибе: R=579 D, максимальное растяжение на 7.1 час. |  | (c)
68191.150000 | 1.433000 | 1.346000 | -9.652000 | -9.739000 | 1530.000000 | 1643.000000 | 1731.000000 | 7.907701 | 1346.000000 | 6127 |  | CORR | GENE | 04:34 | 04:52 | 05:07 | 105 | 402 | 10.000000 | EXT | -. Аномалия находится на упругопластическом изгибе: R=550 D, максимальное растяжение на 6.6 час. |  | (c)
68194.043000 | 4.326000 | 4.312000 | -6.759000 | -6.773000 | 1362.000000 | 1613.000000 | 1542.000000 | 26.427956 | 4312.000000 | 6127 |  | CORR | GENE | 04:07 | 04:48 | 04:36 | 71 | 361 | 11.000000 | EXT | -. Аномалия находится на упругопластическом изгибе: R=473 D, максимальное растяжение на 5.6 час. |  | (c)
68196.854000 | 7.137000 | 7.110000 | -3.948000 | -3.975000 | 1133.000000 | 1209.000000 | 1196.000000 | 73.237425 | 3895.000000 | 6127 |  | CORR | GENE | 03:30 | 03:43 | 03:40 | 80 | 127 | 11.000000 | EXT | -. Аномалия находится на упругопластическом изгибе: R=452 D, максимальное растяжение на 5.2 час. |  | (c)
68200.827000 | 0.025000 | 0.025000 | -11.385000 | -11.385000 | 115.000000 | 687.000000 | 1144.000000 | 0.000000 | 25.000000 | 6128 |  | CORR | GENE | 03:14 | 04:47 | 06:00 | 99 | 2057 | 10.000000 | EXT | -. Аномалия находится на упругопластическом изгибе: R=484 D, максимальное растяжение на 5.9 час. |  | (c)
68204.914000 | 4.112000 | 4.098000 | -7.298000 | -7.312000 | 623.000000 | 691.000000 | 700.000000 | 50.290022 | 4098.000000 | 6128 |  | CORR | СIGR | 04:36 | 04:47 | 04:49 | 27 | 154 | 11.000000 | EXT | -. Аномалия находится на упругопластическом изгибе: R=443 D, максимальное растяжение на 6.2 час. |  | (c)
68205.158000 | 4.356000 | 4.327000 | -7.054000 | -7.083000 | 571.000000 | 645.000000 | 630.000000 | 46.093711 | 4327.000000 | 6128 |  | CORR | GENE | 04:28 | 04:40 | 04:38 | 47 | 118 | 14.000000 | EXT | -. Аномалия находится на упругопластическом изгибе: R=436 D, максимальное растяжение на 6.2 час. |  | (c)
68206.848000 | 6.046000 | 6.035000 | -5.364000 | -5.375000 | 518.000000 | 594.000000 | 576.000000 | 41.816702 | 5327.000000 | 6128 |  | CORR | GENE | 04:20 | 04:32 | 04:29 | 48 | 115 | 11.000000 | EXT | -. Аномалия находится на упругопластическом изгибе: R=401 D, максимальное растяжение на 5.9 час. |  | (c)
68207.850000 | 7.048000 | 7.027000 | -4.362000 | -4.383000 | 299.000000 | 338.000000 | 361.000000 | 24.143779 | 4353.000000 | 6128 |  | CORR | СIGR | 03:44 | 03:51 | 03:54 | 30 | 124 | 11.000000 | EXT | -. Аномалия находится на упругопластическом изгибе: R=394 D, максимальное растяжение на 5.8 час. |  | (c)
68208.172000 | 7.370000 | 7.292000 | -4.040000 | -4.118000 | 1582.000000 | 1700.000000 | 1780.000000 | 4.530589 | 3965.000000 | 6128 |  | CORR | GENE | 07:11 | 07:30 | 07:43 | 153 | 395 | 10.000000 | EXT | -. Аномалия находится на упругопластическом изгибе: R=397 D, максимальное растяжение на 5.7 час. |  | (c)
68209.277000 | 8.475000 | 8.445000 | -2.935000 | -2.965000 | 456.000000 | 585.000000 | 553.000000 | 36.813409 | 2927.000000 | 6128 |  | CORR | СIGR | 04:10 | 04:30 | 04:25 | 38 | 194 | 14.000000 | EXT | -. Аномалия находится на упругопластическом изгибе: R=421 D, максимальное растяжение на 5.7 час. |  | (c)
68212.066000 | 11.264000 | 11.238000 | -0.146000 | -0.172000 | 412.000000 | 480.000000 | 465.000000 | 33.262685 | 146.000000 | 6128 |  | CORR | СIGR | 04:02 | 04:13 | 04:11 | 26 | 105 | 10.000000 | EXT | -. Аномалия находится на упругопластическом изгибе: R=509 D, максимальное растяжение на 5.9 час. |  | (c)
68212.172000 | 11.370000 | 11.259000 | -0.040000 | -0.151000 | 1553.000000 | 2033.000000 | 2147.000000 | 0.000000 | 28.000000 | 6128 |  | CORR | GENE | 07:07 | 08:24 | 08:42 | 123 | 1188 | 11.000000 | EXT | -. Аномалия находится на упругопластическом изгибе: R=517 D, максимальное растяжение на 5.9 час. |  | (c)
68212.984000 | 0.772000 | 0.589000 | -10.753000 | -10.936000 | 2123.000000 | 2208.000000 | 2176.000000 | 0.000000 | 589.000000 | 6129 |  | CORR | GENE | 07:37 | 07:50 | 07:45 | 421 | 106 | 10.000000 | EXT | -. Аномалия находится на упругопластическом изгибе: R=544 D, максимальное растяжение на 6 час. |  | (c)
68215.486000 | 3.274000 | 3.239000 | -8.251000 | -8.286000 | -1777.000000 | -1760.000000 | -1762.000000 | 37.842142 | 3239.000000 | 6129 |  | CORR | AXGR | 09:07 | 09:10 | 09:10 | 87 | 30 | 11.000000 | EXT | -. Аномалия находится на упругопластическом изгибе: R=630 D, максимальное растяжение на 6.5 час. |  | (c)
68240.061000 | 5.124000 | 4.952000 | -6.186000 | -6.358000 | -1880.000000 | -1863.000000 | -1836.000000 | 31.823992 | 4952.000000 | 6131 |  | CORR | GENE | 06:57 | 07:00 | 07:04 | 254 | 88 | 11.000000 | EXT | - |  | (c)
68240.399000 | 5.462000 | 5.441000 | -5.848000 | -5.869000 | 1210.000000 | 1278.000000 | 1294.000000 | 62.017597 | 5441.000000 | 6131 |  | CORR | СIGR | 03:16 | 03:27 | 03:30 | 30 | 168 | 10.000000 | EXT | - |  | (c)
68240.500000 | 5.563000 | 5.555000 | -5.747000 | -5.755000 | -2172.000000 | -2061.000000 | -2098.000000 | 10.731904 | 5555.000000 | 6131 |  | CORR | СIGR | 06:10 | 06:28 | 06:22 | 21 | 149 | 11.000000 | EXT | - |  | (c)
68241.903000 | 6.966000 | 6.899000 | -4.344000 | -4.411000 | -1988.000000 | -1904.000000 | -1944.000000 | 23.119090 | 3898.000000 | 6131 |  | CORR | GENE | 06:40 | 06:53 | 06:47 | 513 | 88 | 10.000000 | EXT | - |  | (c)
68257.417000 | 0.000000 | -0.034000 | -11.565000 | -11.599000 | -934.000000 | -116.000000 | -135.000000 | 0.000000 |  | 6133 | Нарушение формы кольцевого шва | GWAN |  | 09:07 | 11:19 | 11:16 | 0 | 1598 |  | EXT | Нарушение формы кольцевого шва. Аномалия находится на отводе. |  | (c)
68257.437000 | 0.020000 | 0.020000 | -11.545000 | -11.545000 | 1313.000000 | 1795.000000 | 1842.000000 | 0.000000 | 20.000000 | 6133 |  | CORR | GENE | 03:09 | 04:27 | 04:35 | 79 | 1058 | 11.000000 | EXT | - |  | (c)
68262.146000 | 4.729000 | 4.649000 | -6.836000 | -6.916000 | 2188.000000 | 2213.000000 | 2207.000000 | 0.415817 | 4649.000000 | 6133 |  | CORR | AXGR | 05:31 | 05:35 | 05:34 | 164 | 37 | 11.000000 | EXT | - |  | (c)
68264.954000 | 7.537000 | 7.390000 | -4.028000 | -4.175000 | -879.000000 | -490.000000 | -499.000000 | 0.000000 | 3640.000000 | 6133 |  | ARTD | GENE | 09:16 | 10:18 | 10:17 | 535 | 761 | 14.120296 | EXT | -. Эквивалент потери металла 14%. |  | (c)
68269.523000 | 0.541000 | 0.336000 | -8.619000 | -8.824000 | -1561.000000 | -1458.000000 | -1501.000000 | 54.056242 | 336.000000 | 6134а |  | CORR | GENE | 07:10 | 07:26 | 07:20 | 216 | 119 | 13.000000 | EXT | - |  | (c)
68269.561000 | 0.579000 | 0.560000 | -8.581000 | -8.600000 | -1512.000000 | -1454.000000 | -1448.000000 | 57.951792 | 560.000000 | 6134а |  | CORR | СIGR | 07:18 | 07:27 | 07:28 | 37 | 128 | 10.000000 | EXT | - |  | (c)
68270.068000 | 1.086000 | 0.868000 | -8.074000 | -8.292000 | -1475.000000 | -1431.000000 | -1440.000000 | 60.965155 | 868.000000 | 6134а |  | CORR | GENE | 07:24 | 07:31 | 07:29 | 311 | 70 | 12.000000 | EXT | - |  | (c)
68270.820000 | 1.838000 | 1.559000 | -7.322000 | -7.601000 | -1490.000000 | -1443.000000 | -1453.000000 | 59.776886 | 1559.000000 | 6134а |  | CORR | GENE | 07:21 | 07:29 | 07:27 | 631 | 74 | 10.000000 | EXT | - |  | (c)
68278.056000 | 9.074000 | 9.041000 | -0.086000 | -0.119000 | -1380.000000 | -1234.000000 | -1264.000000 | 68.603965 | 58.000000 | 6134а |  | CORR | GENE | 07:39 | 08:03 | 07:58 | 61 | 232 | 10.000000 | EXT | - |  | (c)
68278.066000 | 9.084000 | 9.056000 | -0.076000 | -0.104000 | 1987.000000 | 2079.000000 | 2065.000000 | 7.091022 | 55.000000 | 6134а |  | CORR | GENE | 04:42 | 04:57 | 04:55 | 49 | 156 | 10.000000 | EXT | - |  | (c)
68281.952000 | 0.000000 | -0.082000 | -4.435000 | -4.517000 | -1789.000000 | -1650.000000 | -1634.000000 | 35.607796 |  | 6135а | Нарушение формы кольцевого шва | GWAN |  | 06:16 | 06:39 | 06:41 | 0 | 310 |  | EXT | Нарушение формы кольцевого шва |  | (c)
68281.952000 | 0.000000 | -0.045000 | -4.435000 | -4.480000 | -1058.000000 | -969.000000 | -763.000000 | 13.959317 |  | 6135а | Нарушение формы кольцевого шва | GWAN |  | 08:14 | 08:29 | 09:02 | 0 | 590 |  | EXT | Нарушение формы кольцевого шва |  | (c)
68281.962000 | 0.010000 | 0.010000 | -4.425000 | -4.425000 | -2220.000000 | -1689.000000 | -1205.000000 | 0.000000 | 10.000000 | 6135а |  | CORR | GENE | 05:07 | 06:32 | 07:50 | 81 | 2030 | 14.000000 | EXT | - |  | (c)
68283.044000 | 1.092000 | 1.015000 | -3.343000 | -3.420000 | 1393.000000 | 1404.000000 | 1417.000000 | 63.682365 | 1015.000000 | 6135а |  | CORR | GENE | 02:50 | 02:52 | 02:54 | 142 | 48 | 12.000000 | EXT | - |  | (c)
68283.745000 | 1.793000 | 1.761000 | -2.642000 | -2.674000 | 1398.000000 | 1468.000000 | 1457.000000 | 57.629994 | 1761.000000 | 6135а |  | CORR | СIGR | 02:51 | 03:02 | 03:00 | 40 | 118 | 11.000000 | EXT | - |  | (c)
68286.405000 | 0.018000 | 0.018000 | -4.662000 | -4.662000 | -1725.000000 | -1561.000000 | -1616.000000 | 49.618211 | 18.000000 | 6135б |  | CORR | СIGR | 07:52 | 08:18 | 08:09 | 43 | 219 | 13.000000 | EXT | - |  | (c)
68286.415000 | 0.028000 | 0.017000 | -4.652000 | -4.663000 | 455.000000 | 564.000000 | 595.000000 | 36.708970 | 17.000000 | 6135б |  | CORR | СIGR | 01:44 | 02:01 | 02:06 | 36 | 280 | 15.000000 | EXT | - |  | (c)
68286.901000 | 0.514000 | 0.443000 | -4.166000 | -4.237000 | -1875.000000 | -1741.000000 | -1643.000000 | 47.439358 | 443.000000 | 6135б |  | CORR | GENE | 07:28 | 07:49 | 08:05 | 94 | 465 | 10.000000 | EXT | - |  | (c)
68287.813000 | 1.426000 | 1.412000 | -3.254000 | -3.268000 | -1552.000000 | -1447.000000 | -1468.000000 | 61.521208 | 1412.000000 | 6135б |  | CORR | СIGR | 08:20 | 08:37 | 08:33 | 34 | 168 | 11.000000 | EXT | - |  | (c)
68289.210000 | 2.823000 | 2.502000 | -1.857000 | -2.178000 | 2208.000000 | 2226.000000 | -2220.000000 | 0.877783 | 1346.000000 | 6135б |  | CORR | GENE | 06:27 | 06:29 | 06:32 | 832 | 67 | 14.000000 | EXT | - |  | (c)
68289.289000 | 2.902000 | 2.885000 | -1.778000 | -1.795000 | 1686.000000 | 1792.000000 | 1799.000000 | 16.473681 | 1745.000000 | 6135б |  | CORR | GENE | 05:02 | 05:19 | 05:21 | 50 | 227 | 12.000000 | EXT | - |  | (c)
68289.304000 | 2.917000 | 2.801000 | -1.763000 | -1.879000 | -1792.000000 | -1727.000000 | -1605.000000 | 50.449339 | 1739.000000 | 6135б |  | CORR | GENE | 07:41 | 07:52 | 08:11 | 140 | 374 | 12.000000 | EXT | - |  | (c)
68289.365000 | 2.978000 | 2.970000 | -1.702000 | -1.710000 | -2130.000000 | -2074.000000 | -2039.000000 | 15.482838 | 1680.000000 | 6135б |  | CORR | СIGR | 06:46 | 06:56 | 07:01 | 30 | 183 | 11.000000 | EXT | - |  | (c)
68289.764000 | 3.377000 | 3.285000 | -1.303000 | -1.395000 | -1825.000000 | -1652.000000 | -1708.000000 | 42.193969 | 1275.000000 | 6135б |  | CORR | GENE | 07:36 | 08:04 | 07:55 | 120 | 235 | 10.000000 | EXT | - |  | (c)
68290.090000 | 3.703000 | 3.670000 | -0.977000 | -1.010000 | 1590.000000 | 1737.000000 | 1716.000000 | 21.073483 | 940.000000 | 6135б |  | CORR | GENE | 04:47 | 05:11 | 05:07 | 70 | 253 | 14.000000 | EXT | - |  | (c)
68290.240000 | 3.853000 | 3.835000 | -0.827000 | -0.845000 | -2144.000000 | -1998.000000 | -2057.000000 | 13.989920 | 790.000000 | 6135б |  | CORR | GENE | 06:44 | 07:08 | 06:58 | 55 | 174 | 12.000000 | EXT | - |  | (c)
68290.545000 | 4.158000 | 4.149000 | -0.522000 | -0.531000 | -1022.000000 | -899.000000 | -953.000000 | 71.350996 | 490.000000 | 6135б |  | CORR | СIGR | 09:45 | 10:05 | 09:56 | 41 | 138 | 13.000000 | EXT | - |  | (c)
68290.986000 | 4.599000 | 4.588000 | -0.081000 | -0.092000 | 1051.000000 | 1142.000000 | 1148.000000 | 71.711654 | 50.000000 | 6135б |  | CORR | СIGR | 03:20 | 03:34 | 03:35 | 42 | 194 | 10.000000 | EXT | - |  | (c)
68291.051000 | 4.664000 | 4.585000 | -0.016000 | -0.095000 | -2139.000000 | -1726.000000 | -1727.000000 | 40.620353 | 10.000000 | 6135б |  | CORR | GENE | 06:45 | 07:52 | 07:51 | 85 | 824 | 12.000000 | EXT | - |  | (c)
68292.633000 | 0.046000 | 0.033000 | -10.409000 | -10.422000 | -2154.000000 | -1811.000000 | -1935.000000 | 23.843979 | 33.000000 | 6136а |  | CORR | GENE | 06:34 | 07:29 | 07:09 | 50 | 437 | 12.000000 | EXT | - |  | (c)
68292.644000 | 0.057000 | 0.044000 | -10.398000 | -10.411000 | -983.000000 | -838.000000 | -908.000000 | 67.266865 | 44.000000 | 6136а |  | CORR | СIGR | 09:43 | 10:06 | 09:55 | 40 | 149 | 10.000000 | EXT | - |  | (c)
68292.933000 | 0.346000 | 0.226000 | -10.109000 | -10.229000 | -2009.000000 | -1889.000000 | -1880.000000 | 28.318543 | 226.000000 | 6136а |  | GOUG | GENE | 06:57 | 07:17 | 07:18 | 245 | 258 | 10.000000 | EXT | -. Задир. |  | (c)
68293.087000 | 0.500000 | 0.452000 | -9.955000 | -10.003000 | 1604.000000 | 1689.000000 | 1791.000000 | 5.328450 | 452.000000 | 6136а |  | CORR | GENE | 04:40 | 04:54 | 05:11 | 61 | 374 | 10.000000 | EXT | - |  | (c)
68293.347000 | 0.760000 | 0.676000 | -9.695000 | -9.779000 | 1661.000000 | 1798.000000 | 1873.000000 | 0.000000 | 676.000000 | 6136а |  | CORR | GENE | 04:50 | 05:12 | 05:24 | 117 | 425 | 10.000000 | EXT | - |  | (c)
68294.055000 | 1.468000 | 1.429000 | -8.987000 | -9.026000 | 1964.000000 | 2035.000000 | 2084.000000 | 0.000000 | 1429.000000 | 6136а |  | CORR | GENE | 05:39 | 05:50 | 05:58 | 66 | 239 | 12.000000 | EXT | - |  | (c)
68295.442000 | 2.855000 | 2.848000 | -7.600000 | -7.607000 | 1881.000000 | 2035.000000 | 2035.000000 | 0.000000 | 2848.000000 | 6136а |  | CORR | GENE | 05:25 | 05:50 | 05:50 | 69 | 309 | 10.000000 | EXT | - |  | (c)
68296.227000 | 3.640000 | 3.612000 | -6.815000 | -6.843000 | 1317.000000 | 1463.000000 | 1433.000000 | 45.551254 | 3612.000000 | 6136а |  | CORR | GENE | 03:54 | 04:18 | 04:13 | 60 | 233 | 10.000000 | EXT | - |  | (c)
68297.222000 | 4.635000 | 4.472000 | -5.820000 | -5.983000 | -1669.000000 | -1653.000000 | -1651.000000 | 46.794038 | 4472.000000 | 6136а |  | CORR | AXGR | 07:52 | 07:55 | 07:55 | 264 | 36 | 10.000000 | EXT | - |  | (c)
68297.619000 | 5.032000 | 4.613000 | -5.423000 | -5.842000 | -965.000000 | -964.000000 | -941.000000 | 73.964822 | 4613.000000 | 6136а |  | CORR | GENE | 09:46 | 09:46 | 09:50 | 544 | 48 | 10.000000 | EXT | - |  | (c)
68298.346000 | 5.759000 | 5.498000 | -4.696000 | -4.957000 | 855.000000 | 904.000000 | 886.000000 | 68.999076 | 4446.000000 | 6136а |  | CORR | GENE | 02:40 | 02:47 | 02:45 | 511 | 62 | 11.000000 | EXT | - |  | (c)
68298.635000 | 6.048000 | 6.022000 | -4.407000 | -4.433000 | 871.000000 | 1229.000000 | 1134.000000 | 45.960034 | 4346.000000 | 6136а |  | CORR | GENE | 02:42 | 03:40 | 03:25 | 87 | 527 | 10.000000 | EXT | - |  | (c)
68299.548000 | 6.961000 | 6.929000 | -3.494000 | -3.526000 | 857.000000 | 1028.000000 | 1014.000000 | 69.118198 | 3458.000000 | 6136а |  | CORR | GENE | 02:40 | 03:07 | 03:05 | 68 | 315 | 10.000000 | EXT | - |  | (c)
68300.400000 | 7.813000 | 7.772000 | -2.642000 | -2.683000 | -1490.000000 | -1381.000000 | -1397.000000 | 67.259654 | 2620.000000 | 6136а |  | CORR | GENE | 08:21 | 08:39 | 08:36 | 63 | 185 | 10.000000 | EXT | - |  | (c)
68302.574000 | 9.987000 | 9.931000 | -0.468000 | -0.524000 | -1825.000000 | -1811.000000 | -1813.000000 | 33.732438 | 422.000000 | 6136а | Металлургический дефект | MIAN | AXGR | 07:27 | 07:29 | 07:29 | 102 | 24 | 9.845673 | INT | Металлургический дефект. Эквивалент потери металла 10%. |  | (c)
68307.237000 | 4.195000 | 4.186000 | -6.450000 | -6.459000 | 1547.000000 | 1697.000000 | 1674.000000 | 24.329490 | 4186.000000 | 6137 |  | CORR | GENE | 04:38 | 05:02 | 04:59 | 58 | 255 | 10.000000 | EXT | - |  | (c)
68308.334000 | 5.292000 | 5.268000 | -5.353000 | -5.377000 | 1143.000000 | 1415.000000 | 1319.000000 | 45.095453 | 5268.000000 | 6137 |  | CORR | GENE | 03:33 | 04:17 | 04:01 | 88 | 353 | 10.000000 | EXT | - |  | (c)
68309.210000 | 6.168000 | 6.135000 | -4.477000 | -4.510000 | 787.000000 | 938.000000 | 928.000000 | 63.472724 | 4457.000000 | 6137 |  | CORR | GENE | 02:35 | 03:00 | 02:58 | 53 | 283 | 10.000000 | EXT | - |  | (c)
68309.586000 | 6.544000 | 6.517000 | -4.101000 | -4.128000 | 941.000000 | 1019.000000 | 1043.000000 | 75.900259 | 4082.000000 | 6137 |  | CORR | GENE | 03:00 | 03:13 | 03:17 | 46 | 205 | 10.000000 | EXT | - |  | (c)
68310.179000 | 7.137000 | 7.128000 | -3.508000 | -3.517000 | 1002.000000 | 1042.000000 | 1047.000000 | 80.822855 | 3483.000000 | 6137 |  | CORR | СIGR | 03:10 | 03:17 | 03:17 | 34 | 90 | 10.000000 | EXT | - |  | (c)
68311.186000 | 8.144000 | 8.031000 | -2.501000 | -2.614000 | -1715.000000 | -1319.000000 | -1397.000000 | 67.303408 | 2448.000000 | 6137 |  | CORR | GENE | 07:52 | 08:56 | 08:43 | 166 | 636 | 11.000000 | EXT | - |  | (c)
68311.955000 | 8.913000 | 8.885000 | -1.732000 | -1.760000 | -1581.000000 | -1463.000000 | -1408.000000 | 66.375378 | 1704.000000 | 6137 |  | CORR | GENE | 08:13 | 08:32 | 08:41 | 56 | 345 | 12.000000 | EXT | - |  | (c)
68336.277000 | 0.000000 | -0.031000 | -10.470000 | -10.501000 | 1111.000000 | 1444.000000 | 1421.000000 | 40.218441 |  | 6140 | Смещение кромок | GWAN |  | 00:07 | 01:00 | 00:57 | 0 | 622 | 3.973000 | EXT | Смещение кромок. Наружу. Аномалия находится на отводе. Величина смещения - 4 мм. |  | (c)
68336.277000 | 0.000000 | -0.025000 | -10.470000 | -10.495000 | 2208.000000 | -1386.000000 | -1730.000000 | 0.000000 |  | 6140 | Нарушение формы кольцевого шва | GWAN |  | 03:04 | 05:24 | 04:28 | 0 | 1046 |  | EXT | Нарушение формы кольцевого шва. Аномалия находится на отводе. |  | (c)
68336.277000 | 0.000000 | -0.016000 | -10.470000 | -10.486000 | 143.000000 | 245.000000 | 296.000000 | 23.859848 |  | 6140 | Смещение кромок | GWAN |  | 09:30 | 09:47 | 09:55 | 0 | 305 | 3.808000 | EXT | Смещение кромок. Вовнутрь. Аномалия находится на отводе. Величина смещения - 3.8 мм. |  | (c)
68336.296000 | 0.019000 | 0.019000 | -10.451000 | -10.451000 | -1311.000000 | -1135.000000 | -473.000000 | 0.000000 | 19.000000 | 6140 |  | CORR | GENE | 05:36 | 06:04 | 07:51 | 97 | 1677 | 15.000000 | EXT | - |  | (c)
68346.747000 | 0.000000 | -0.035000 | -11.395000 | -11.430000 | 1525.000000 | 1652.000000 | 1870.000000 | 1.166210 |  | 6141 | Смещение кромок | GWAN |  | 02:00 | 02:20 | 02:55 | 0 | 691 | 4.213000 | EXT | Смещение кромок. Наружу. Величина смещения - 4.2 мм. |  | (c)
68346.747000 | 0.000000 | -0.045000 | -11.395000 | -11.440000 | -1952.000000 | -1624.000000 | -1117.000000 | 0.000000 |  | 6141 | Смещение кромок | GWAN |  | 04:39 | 05:31 | 06:53 | 0 | 1670 | 4.171000 | EXT | Смещение кромок. Наружу. Величина смещения - 4.2 мм. |  | (c)
68351.339000 | 4.592000 | 4.582000 | -6.803000 | -6.813000 | -1637.000000 | -1606.000000 | -1519.000000 | 47.866087 | 4582.000000 | 6141 |  | CORR | СIGR | 05:29 | 05:34 | 05:48 | 31 | 236 | 10.000000 | EXT | - |  | (c)
68358.142000 | 0.000000 | -0.030000 | -11.490000 | -11.520000 | 1542.000000 | 1591.000000 | 1667.000000 | 35.394073 |  | 6142 | Смещение кромок | GWAN |  | 03:19 | 03:27 | 03:39 | 0 | 250 | 2.344000 | EXT | Смещение кромок. Вовнутрь. Величина смещения - 2.3 мм. |  | (c)
68358.142000 | 0.000000 | -0.025000 | -11.490000 | -11.515000 | -1545.000000 | -1220.000000 | -1306.000000 | 55.308899 |  | 6142 | Смещение кромок | GWAN |  | 07:01 | 07:53 | 07:40 | 0 | 479 | 4.149000 | EXT | Смещение кромок. Вовнутрь. Величина смещения - 4.1 мм. |  | (c)
68358.142000 | 0.000000 | -0.030000 | -11.490000 | -11.520000 | -1040.000000 | -886.000000 | -938.000000 | 59.300358 |  | 6142 | Смещение кромок | GWAN |  | 08:22 | 08:47 | 08:39 | 0 | 203 | 3.799000 | EXT | Смещение кромок. Наружу. Величина смещения - 3.8 мм. |  | (c)
68358.142000 | 0.000000 | -0.035000 | -11.490000 | -11.525000 | -796.000000 | -692.000000 | -678.000000 | 35.739771 |  | 6142 | Смещение кромок | GWAN |  | 09:02 | 09:19 | 09:21 | 0 | 235 | 4.452000 | EXT | Смещение кромок. Вовнутрь. Величина смещения - 4.5 мм. |  | (c)
68358.196000 | 0.054000 | 0.033000 | -11.436000 | -11.457000 | -98.000000 | 236.000000 | 234.000000 | 18.851049 | 33.000000 | 6142 |  | CORR | GENE | 10:54 | 11:48 | 11:48 | 82 | 663 | 11.000000 | EXT | - |  | (c)
68360.909000 | 2.767000 | 2.603000 | -8.723000 | -8.887000 | 2123.000000 | -2049.000000 | -2049.000000 | 0.000000 | 2603.000000 | 6142 |  | DENT |  | 04:53 | 05:40 | 05:40 | 281 | 579 | 0.633803 |  | -. Аномалия находится вблизи продольного шва. |  | (c)
68369.632000 | 0.000000 | -0.028000 | -10.945000 | -10.973000 | 1286.000000 | 1543.000000 | 1721.000000 | 1286.000000 |  | 6143 | Нарушение формы кольцевого шва | GWAN |  | 06:17 | 06:58 | 07:27 | 0 | 870 |  | EXT | Нарушение формы кольцевого шва. Аномалия находится на отводе. |  | (c)
68369.632000 | 0.000000 | -0.049000 | -10.945000 | -10.994000 | -1972.000000 | -1791.000000 | -1848.000000 | 1723.000000 |  | 6143 | Нарушение формы кольцевого шва | GWAN |  | 09:31 | 10:00 | 09:51 | 0 | 249 |  | EXT | Нарушение формы кольцевого шва. Аномалия находится на отводе. |  | (c)
68375.484000 | 5.852000 | 5.686000 | -5.093000 | -5.259000 | -1799.000000 | -1657.000000 | -1587.000000 | 1374.000000 | 5059.000000 | 6143 |  | CORR | GENE | 09:59 | 10:22 | 10:33 | 200 | 425 | 10.000000 | EXT | -. Аномалия находится на отводе. |  | (c)
68375.499000 | 5.867000 | 5.846000 | -5.078000 | -5.099000 | -2142.000000 | -2031.000000 | -2009.000000 | 1875.000000 | 5021.000000 | 6143 |  | CORR | GENE | 09:03 | 09:21 | 09:25 | 78 | 267 | 11.000000 | EXT | -. Аномалия находится на отводе. |  | (c)
68375.645000 | 6.013000 | 5.937000 | -4.932000 | -5.008000 | -1836.000000 | -1658.000000 | -1655.000000 | 1473.000000 | 4896.000000 | 6143 |  | CORR | GENE | 09:53 | 10:22 | 10:22 | 112 | 363 | 12.000000 | EXT | -. Аномалия находится на отводе. |  | (c)
68376.133000 | 6.501000 | 6.399000 | -4.444000 | -4.546000 | -1642.000000 | -1539.000000 | -1584.000000 | 1525.000000 | 4288.000000 | 6143 |  | CORR | GENE | 10:24 | 10:41 | 10:34 | 258 | 117 | 10.000000 | EXT | -. Аномалия находится на отводе. |  | (c)
68378.708000 | 9.076000 | 8.906000 | -1.869000 | -2.039000 | 394.000000 | 646.000000 | 580.000000 | 394.000000 | 1713.000000 | 6143 |  | DENT |  | 03:53 | 04:33 | 04:23 | 326 | 373 | 0.352113 |  | -. Аномалия находится на отводе. |  | (c)
68380.692000 | 0.115000 | 0.044000 | -11.305000 | -11.376000 | 206.000000 | 313.000000 | 399.000000 | 206.000000 | 44.000000 | 6144 |  | CORR | GENE | 04:54 | 05:11 | 05:25 | 104 | 386 | 10.000000 | EXT | - |  | (c)
68446.522000 | 8.885000 | 8.769000 | -2.100000 | -2.216000 | 1645.000000 | 1854.000000 | 1838.000000 | 0.408272 | 1994.000000 | 6149 |  | DENT |  | 04:58 | 05:32 | 05:30 | 222 | 387 | 0.422535 |  | -. Аномалия находится на упругопластическом изгибе. |  | (c)
68450.769000 | 2.147000 | 2.132000 | -9.383000 | -9.398000 | -2147.000000 | -2082.000000 | -2057.000000 | 6.763024 | 2132.000000 | 6150 |  | CORR | СIGR | 03:39 | 03:49 | 03:53 | 42 | 179 | 10.000000 | EXT | -. Аномалия находится на упругопластическом изгибе: R=385 D, максимальное растяжение на 0.6 час. |  | (c)
68456.252000 | 7.630000 | 7.623000 | -3.900000 | -3.907000 | -1883.000000 | -1801.000000 | -1781.000000 | 28.067370 | 3861.000000 | 6150 |  | CORR | GENE | 04:21 | 04:34 | 04:38 | 46 | 204 | 10.000000 | EXT | -. Аномалия находится на упругопластическом изгибе: R=517 D, максимальное растяжение на 0.9 час. |  | (c)
68513.450000 | 7.718000 | 7.687000 | -3.472000 | -3.503000 | -847.000000 | -801.000000 | -733.000000 | 40.734516 | 3458.000000 | 6155 |  | CORR | GENE | 06:56 | 07:04 | 07:15 | 45 | 228 | 12.000000 | EXT | -. Аномалия находится на упругопластическом изгибе: R=496 D, максимальное растяжение на 6.8 час. |  | (c)
68514.641000 | 8.909000 | 8.894000 | -2.281000 | -2.296000 | -921.000000 | -878.000000 | -851.000000 | 57.358362 | 2264.000000 | 6155 |  | CORR | СIGR | 06:44 | 06:51 | 06:56 | 32 | 140 | 11.000000 | EXT | -. Аномалия находится на упругопластическом изгибе: R=592 D, максимальное растяжение на 7 час. |  | (c)
68531.498000 | 3.161000 | 3.093000 | -8.314000 | -8.382000 | -654.000000 | -603.000000 | -589.000000 | 36.887846 | 3093.000000 | 6157 |  | GOUG | GENE | 08:05 | 08:14 | 08:16 | 202 | 132 | 10.000000 | EXT | -. Задир. |  | (c)
68534.203000 | 5.866000 | 5.791000 | -5.609000 | -5.684000 | 2209.000000 | -2178.000000 | -2209.000000 | 0.000000 | 5394.000000 | 6157 |  | LWAN |  | 03:48 | 03:59 | 03:55 | 290 | 87 | 10.000000 | INT | -. Эквивалент потери металла 10%. |  | (c)
68535.778000 | 7.441000 | 7.245000 | -4.034000 | -4.230000 | -651.000000 | -636.000000 | -623.000000 | 45.801115 | 3989.000000 | 6157 |  | CORR | GENE | 08:06 | 08:08 | 08:10 | 241 | 56 | 14.000000 | EXT | - |  | (c)
68535.957000 | 7.620000 | 7.538000 | -3.855000 | -3.937000 | -107.000000 | -21.000000 | 40.000000 | 3.221169 | 3815.000000 | 6157 |  | GOUG | GENE | 09:34 | 09:48 | 09:57 | 122 | 294 | 10.000000 | EXT | -. Задир. |  | (c)
68538.936000 | 10.599000 | 10.549000 | -0.876000 | -0.926000 | -639.000000 | -622.000000 | -622.000000 | 47.498067 | 794.000000 | 6157 |  | CORR | AXGR | 08:08 | 08:11 | 08:11 | 132 | 33 | 13.000000 | EXT | - |  | (c)
68541.963000 | 2.151000 | 1.953000 | -9.269000 | -9.467000 | -1773.000000 | -1627.000000 | -1623.000000 | 36.891737 | 1953.000000 | 6158 |  | DENT |  | 05:06 | 05:30 | 05:30 | 616 | 300 | 0.422535 |  | -. Аномалия находится вблизи дефекта потери металла. |  | (c)
68542.085000 | 2.273000 | 2.126000 | -9.147000 | -9.294000 | -1963.000000 | -1881.000000 | -1913.000000 | 21.598214 | 2126.000000 | 6158 |  | CORR | GENE | 04:36 | 04:49 | 04:44 | 570 | 100 | 10.000000 | EXT | - |  | (c)
68572.818000 | 10.071000 | 9.660000 | -1.069000 | -1.480000 | -2179.000000 | -2149.000000 | -2139.000000 | 7.379549 | 111.000000 | 6160 |  | CORR | GENE | 07:58 | 08:02 | 08:04 | 1369 | 80 | 10.000000 | EXT | - |  | (c)
68573.992000 | 0.105000 | 0.088000 | -11.390000 | -11.407000 | -2226.000000 | -2106.000000 | -2073.000000 | 0.385773 | 88.000000 | 6161 |  | CORR | GENE | 04:14 | 04:34 | 04:39 | 61 | 305 | 12.000000 | EXT | - |  | (c)
68585.371000 | 11.484000 | 11.416000 | -0.011000 | -0.079000 | 2213.000000 | -2060.000000 | -1271.000000 | 0.000000 | 9.000000 | 6161 |  | CORR | GENE | 04:11 | 04:41 | 06:48 | 70 | 1953 | 11.000000 | EXT | - |  | (c)
68631.221000 | 11.174000 | 11.110000 | -0.061000 | -0.125000 | -354.000000 | 515.000000 | 1048.000000 | 0.000000 | 27.000000 | 6165 |  | CORR | GENE | 02:08 | 04:28 | 05:54 | 98 | 2803 | 13.000000 | EXT | - |  | (c)
68642.889000 | 0.017000 | 0.017000 | -11.098000 | -11.098000 | -2197.000000 | -1473.000000 | -1785.000000 | 35.972493 | 17.000000 | 6167 |  | CORR | GENE | 06:22 | 08:19 | 07:29 | 89 | 824 | 10.000000 | EXT | - |  | (c)
68642.975000 | 0.103000 | 0.088000 | -11.012000 | -11.027000 | 1558.000000 | 1593.000000 | 1633.000000 | 36.212119 | 88.000000 | 6167 |  | CORR | СIGR | 04:28 | 04:34 | 04:40 | 31 | 149 | 10.000000 | EXT | - |  | (c)
68653.987000 | 0.000000 | -0.030000 | -11.390000 | -11.420000 | 142.000000 | 302.000000 | 581.000000 | 11.479808 |  | 6168 | Смещение кромок | GWAN |  | 02:37 | 03:02 | 03:47 | 0 | 877 | 3.625000 | EXT | Смещение кромок. Наружу. Величина смещения - 3.6 мм. |  | (c)
68653.987000 | 0.000000 | -0.020000 | -11.390000 | -11.410000 | 1432.000000 | 1536.000000 | 1580.000000 | 28.599170 |  | 6168 | Смещение кромок | GWAN |  | 06:05 | 06:22 | 06:29 | 0 | 296 | 3.349000 | EXT | Смещение кромок. Наружу. Величина смещения - 3.3 мм. |  | (c)
68653.987000 | 0.000000 | -0.035000 | -11.390000 | -11.425000 | -2021.000000 | -1719.000000 | -1766.000000 | 37.501803 |  | 6168 | Смещение кромок | GWAN |  | 08:47 | 09:36 | 09:29 | 0 | 511 | 3.520000 | EXT | Смещение кромок. Наружу. Величина смещения - 3.5 мм. |  | (c)
68659.641000 | 5.654000 | 5.572000 | -5.736000 | -5.818000 | 868.000000 | 998.000000 | 961.000000 | 70.078532 | 5572.000000 | 6168 |  | DENT |  | 04:34 | 04:55 | 04:49 | 192 | 186 | 0.281690 |  | - |  | (c)
68665.377000 | 0.000000 | -0.030000 | -11.140000 | -11.170000 | 364.000000 | 544.000000 | 659.000000 | 29.353911 |  | 6169 | Смещение кромок | GWAN |  | 02:29 | 02:58 | 03:16 | 0 | 590 | 3.513000 | EXT | Смещение кромок. Наружу. Величина смещения - 3.5 мм. |  | (c)
68667.267000 | 1.890000 | 1.855000 | -9.250000 | -9.285000 | 204.000000 | 387.000000 | 337.000000 | 16.494994 | 1855.000000 | 6169 |  | CORR | GENE | 02:03 | 02:32 | 02:24 | 58 | 265 | 10.000000 | EXT | - |  | (c)
68676.517000 | 0.000000 | -0.030000 | -11.425000 | -11.455000 | 380.000000 | 444.000000 | 478.000000 | 380.000000 |  | 6170 | Смещение кромок | GWAN |  | 01:47 | 01:57 | 02:02 | 0 | 195 | 2.937000 | EXT | Смещение кромок. Вовнутрь. Величина смещения - 2.9 мм. Аномалия находится на упругопластическом изгибе: R=569 D, максимальное растяжение на 6 час. |  | (c)
68676.517000 | 0.000000 | -0.030000 | -11.425000 | -11.455000 | 630.000000 | 711.000000 | 700.000000 | 630.000000 |  | 6170 | Смещение кромок | GWAN |  | 02:27 | 02:40 | 02:38 | 0 | 139 | 3.012000 | EXT | Смещение кромок. Наружу. Величина смещения - 3 мм. Аномалия находится на упругопластическом изгибе: R=569 D, максимальное растяжение на 6 час. |  | (c)
68676.517000 | 0.000000 | -0.030000 | -11.425000 | -11.455000 | -1307.000000 | -1124.000000 | -1162.000000 | 1017.000000 |  | 6170 | Смещение кромок | GWAN |  | 09:14 | 09:44 | 09:38 | 0 | 290 | 2.733000 | EXT | Смещение кромок. Наружу. Величина смещения - 2.7 мм. Аномалия находится на упругопластическом изгибе: R=569 D, максимальное растяжение на 6 час. |  | (c)
68676.517000 | 0.000000 | -0.030000 | -11.425000 | -11.455000 | -697.000000 | -450.000000 | -523.000000 | 349.000000 |  | 6170 | Смещение кромок | GWAN |  | 10:53 | 11:33 | 11:21 | 0 | 349 | 4.772000 | EXT | Смещение кромок. Наружу. Величина смещения - 4.8 мм. Аномалия находится на упругопластическом изгибе: R=569 D, максимальное растяжение на 6 час. |  | (c)
68676.517000 | 0.000000 | -0.035000 | -11.425000 | -11.460000 | -320.000000 | -232.000000 | -232.000000 | 145.000000 |  | 6170 | Смещение кромок | GWAN |  | 11:54 | 00:08 | 00:08 | 0 | 174 | 2.694000 | EXT | Смещение кромок. Вовнутрь. Величина смещения - 2.7 мм. Аномалия находится на упругопластическом изгибе: R=569 D, максимальное растяжение на 6 час. |  | (c)
68687.915000 | 11.398000 | 11.299000 | -0.027000 | -0.126000 | 966.000000 | 1012.000000 | 1856.000000 | 966.000000 | 21.000000 | 6170 |  | CORR | GENE | 03:21 | 03:29 | 05:45 | 105 | 1780 | 11.000000 | EXT | -. Аномалия находится на упругопластическом изгибе: R=415 D, максимальное растяжение на 5.8 час. |  | (c)
68699.192000 | 11.250000 | 11.146000 | -0.030000 | -0.134000 | 2050.000000 | -976.000000 | -1409.000000 | 406.000000 | 22.000000 | 6171 |  | CORR | GENE | 04:02 | 07:54 | 06:44 | 112 | 2005 | 14.000000 | EXT | - |  | (c)
68710.606000 | 0.084000 | 0.025000 | -11.131000 | -11.190000 | 1674.000000 | -1768.000000 | -2061.000000 | 13.645599 | 25.000000 | 6173 |  | CORR | GENE | 06:04 | 08:49 | 08:01 | 101 | 1451 | 11.000000 | EXT | - |  | (c)
68744.697000 | 0.000000 | -0.035000 | -11.445000 | -11.480000 | -716.000000 | -216.000000 | -296.000000 | 0.000000 |  | 6176 | Смещение кромок | GWAN |  | 00:55 | 02:15 | 02:02 | 0 | 839 | 3.886000 | EXT | Смещение кромок. Вовнутрь. Аномалия находится на отводе. Величина смещения - 3.9 мм. |  | (c)
68744.697000 | 0.000000 | -0.045000 | -11.445000 | -11.490000 | 260.000000 | 475.000000 | 437.000000 | 20.995984 |  | 6176 | Смещение кромок | GWAN |  | 03:32 | 04:07 | 04:01 | 0 | 354 | 3.134000 | EXT | Смещение кромок. Наружу. Аномалия находится на отводе. Величина смещения - 3.1 мм. |  | (c)
68744.697000 | 0.000000 | -0.035000 | -11.445000 | -11.480000 | 1695.000000 | -2000.000000 | 2229.000000 | 0.000000 |  | 6176 | Смещение кромок | GWAN |  | 07:24 | 09:27 | 08:50 | 0 | 1069 | 3.921000 | EXT | Смещение кромок. Вовнутрь. Аномалия находится на отводе. Величина смещения - 3.9 мм. |  | (c)
68744.697000 | 0.000000 | -0.040000 | -11.445000 | -11.485000 | -1581.000000 | -1338.000000 | -1210.000000 | 67.605063 |  | 6176 | Смещение кромок | GWAN |  | 10:35 | 11:14 | 11:35 | 0 | 744 | 3.942000 | EXT | Смещение кромок. Вовнутрь. Аномалия находится на отводе. Величина смещения - 3.9 мм. |  | (c)
68768.188000 | 0.601000 | 0.579000 | -10.834000 | -10.856000 | 1276.000000 | 1337.000000 | 1337.000000 | 62.262762 | 579.000000 | 6178 |  | GOUG | СIGR | 04:40 | 04:50 | 04:50 | 43 | 122 | 10.000000 | EXT | -. Задир. |  | (c)
68773.684000 | 6.097000 | 6.032000 | -5.338000 | -5.403000 | -1612.000000 | -1592.000000 | -1575.000000 | 52.921499 | 5141.000000 | 6178 |  | CORR | GENE | 08:54 | 08:57 | 09:00 | 262 | 75 | 16.000000 | EXT | - |  | (c)
68773.745000 | 6.158000 | 6.003000 | -5.277000 | -5.432000 | -1794.000000 | -1747.000000 | -1754.000000 | 38.425727 | 5037.000000 | 6178 |  | CORR | GENE | 08:24 | 08:32 | 08:31 | 395 | 80 | 10.000000 | EXT | - |  | (c)
68782.824000 | 3.802000 | 3.661000 | -7.708000 | -7.849000 | -1557.000000 | -1225.000000 | -1306.000000 | 54.355377 | 3661.000000 | 6179 |  | DENT |  | 05:01 | 05:55 | 05:42 | 242 | 501 | 0.633803 |  | - |  | (c)
68790.532000 | 0.000000 | -0.045000 | -11.320000 | -11.365000 | 881.000000 | 1200.000000 | 1113.000000 | 71.398446 |  | 6180 | Смещение кромок | GWAN |  | 00:03 | 00:55 | 00:41 | 0 | 465 | 3.225000 | EXT | Смещение кромок. Наружу. Величина смещения - 3.2 мм. |  | (c)
68790.532000 | 0.000000 | -0.050000 | -11.320000 | -11.370000 | 1613.000000 | 1746.000000 | 1767.000000 | 24.992231 |  | 6180 | Смещение кромок | GWAN |  | 02:01 | 02:23 | 02:26 | 0 | 308 | 3.421000 | EXT | Смещение кромок. Наружу. Величина смещения - 3.4 мм. |  | (c)
68790.532000 | 0.000000 | -0.025000 | -11.320000 | -11.345000 | 2179.000000 | -2186.000000 | -2150.000000 | 0.000000 |  | 6180 | Смещение кромок | GWAN |  | 03:33 | 03:48 | 03:54 | 0 | 264 | 2.483000 | EXT | Смещение кромок. Наружу. Величина смещения - 2.5 мм. |  | (c)
68790.532000 | 0.000000 | -0.025000 | -11.320000 | -11.345000 | -278.000000 | -150.000000 | -172.000000 | 0.000000 |  | 6180 | Смещение кромок | GWAN |  | 08:56 | 09:17 | 09:13 | 0 | 212 | 2.550000 | EXT | Смещение кромок. Вовнутрь. Величина смещения - 2.6 мм. |  | (c)
68790.532000 | 0.000000 | -0.035000 | -11.320000 | -11.355000 | 216.000000 | 413.000000 | 379.000000 | 30.554676 |  | 6180 | Смещение кромок | GWAN |  | 10:16 | 10:48 | 10:42 | 0 | 325 | 4.475000 | EXT | Смещение кромок. Вовнутрь. Величина смещения - 4.5 мм. |  | (c)
68799.287000 | 8.755000 | 8.755000 | -2.565000 | -2.565000 | 2133.000000 | 2192.000000 | 2195.000000 | 0.000000 | 2538.000000 | 6180 |  | CORR | СIGR | 03:25 | 03:35 | 03:35 | 27 | 125 | 10.000000 | EXT | - |  | (c)
68801.852000 | 0.000000 | -0.035000 | -11.440000 | -11.475000 | -378.000000 | -215.000000 | -83.000000 | 0.000000 |  | 6181 | Смещение кромок | GWAN |  | 00:58 | 01:24 | 01:45 | 0 | 590 | 3.882000 | EXT | Смещение кромок. Вовнутрь. Величина смещения - 3.9 мм. |  | (c)
68801.852000 | 0.000000 | -0.038000 | -11.440000 | -11.478000 | 1559.000000 | 1720.000000 | 1953.000000 | 0.000000 |  | 6181 | Нарушение формы кольцевого шва | GWAN |  | 06:10 | 06:36 | 07:14 | 0 | 789 |  | EXT | Нарушение формы кольцевого шва |  | (c)
68801.852000 | 0.000000 | -0.067000 | -11.440000 | -11.507000 | -1024.000000 | -617.000000 | -756.000000 | 39.435194 |  | 6181 | Нарушение формы кольцевого шва | GWAN |  | 11:13 | 00:19 | 11:57 | 0 | 535 |  | EXT | Нарушение формы кольцевого шва |  | (c)
68824.559000 | 0.037000 | 0.030000 | -11.193000 | -11.200000 | 952.000000 | 1158.000000 | 1289.000000 | 952.000000 | 30.000000 | 6183 |  | CORR | GENE | 05:14 | 05:47 | 06:08 | 102 | 675 | 13.000000 | EXT | -. Аномалия находится на отводе. |  | (c)
68825.151000 | 0.629000 | 0.586000 | -10.601000 | -10.644000 | 1075.000000 | 1318.000000 | 1252.000000 | 1075.000000 | 586.000000 | 6183 |  | GOUG | GENE | 05:34 | 06:13 | 06:02 | 98 | 353 | 10.000000 | EXT | -. Аномалия находится на отводе. Задир. |  | (c)
68847.159000 | 0.022000 | 0.022000 | -11.348000 | -11.348000 | 1740.000000 | -2099.000000 | -2014.000000 | 0.000000 | 22.000000 | 6185 |  | CORR | GENE | 02:45 | 04:25 | 04:39 | 79 | 1414 | 14.000000 | EXT | - |  | (c)
68857.248000 | 10.111000 | 9.979000 | -1.259000 | -1.391000 | -2151.000000 | -2074.000000 | -2105.000000 | 6.449714 | 649.000000 | 6185 |  | CORR | GENE | 04:17 | 04:29 | 04:25 | 742 | 92 | 13.000000 | EXT | -. Аномалия находится на упругопластическом изгибе: R=653 D, максимальное растяжение на 5.6 час. |  | (c)
68858.242000 | 11.105000 | 10.958000 | -0.265000 | -0.412000 | -1689.000000 | -1614.000000 | -1643.000000 | 43.732320 | 80.000000 | 6185 |  | CORR | GENE | 05:32 | 05:44 | 05:39 | 332 | 92 | 10.000000 | EXT | -. Аномалия находится на упругопластическом изгибе: R=594 D, максимальное растяжение на 5.7 час. |  | (c)
68858.479000 | 11.342000 | 11.306000 | -0.028000 | -0.064000 | -205.000000 | -90.000000 | -127.000000 | 0.000000 | 28.000000 | 6185 |  | CORR | СIGR | 09:31 | 09:50 | 09:44 | 36 | 155 | 14.000000 | EXT | -. Аномалия находится на упругопластическом изгибе: R=584 D, максимальное растяжение на 5.7 час. |  | (c)
68858.566000 | 0.059000 | 0.044000 | -11.356000 | -11.371000 | -2126.000000 | -1971.000000 | -1902.000000 | 26.494608 | 44.000000 | 6186 |  | CORR | GENE | 06:50 | 07:15 | 07:26 | 57 | 448 | 10.000000 | EXT | -. Аномалия находится на упругопластическом изгибе: R=584 D, максимальное растяжение на 5.7 час. |  | (c)
68859.932000 | 1.425000 | 1.409000 | -9.990000 | -10.006000 | 1948.000000 | 2018.000000 | 2051.000000 | 0.000000 | 1409.000000 | 6186 |  | CORR | GENE | 05:47 | 05:58 | 06:04 | 46 | 207 | 13.000000 | EXT | -. Аномалия находится на упругопластическом изгибе: R=525 D, максимальное растяжение на 5.7 час. |  | (c)
68860.014000 | 1.507000 | 1.495000 | -9.908000 | -9.920000 | 1973.000000 | 2018.000000 | 2081.000000 | 0.000000 | 1495.000000 | 6186 |  | CORR | СIGR | 05:51 | 05:59 | 06:09 | 39 | 217 | 12.000000 | EXT | -. Аномалия находится на упругопластическом изгибе: R=525 D, максимальное растяжение на 5.7 час. |  | (c)
68860.068000 | 1.561000 | 1.555000 | -9.854000 | -9.860000 | 2170.000000 | 2214.000000 | 2217.000000 | 0.000000 | 1555.000000 | 6186 |  | CORR | СIGR | 06:23 | 06:30 | 06:31 | 26 | 95 | 12.000000 | EXT | -. Аномалия находится на упругопластическом изгибе: R=525 D, максимальное растяжение на 5.7 час. |  | (c)
68860.223000 | 1.716000 | 1.714000 | -9.699000 | -9.701000 | 2098.000000 | 2126.000000 | 2164.000000 | 0.000000 | 1714.000000 | 6186 |  | CORR | СIGR | 06:11 | 06:16 | 06:22 | 36 | 133 | 15.000000 | EXT | -. Аномалия находится на упругопластическом изгибе: R=517 D, максимальное растяжение на 5.7 час. |  | (c)
68860.532000 | 2.025000 | 1.996000 | -9.390000 | -9.419000 | 1825.000000 | 1909.000000 | 1894.000000 | 16.033386 | 1996.000000 | 6186 |  | CORR | GENE | 05:27 | 05:41 | 05:38 | 45 | 138 | 12.000000 | EXT | -. Аномалия находится на упругопластическом изгибе: R=510 D, максимальное растяжение на 5.7 час. |  | (c)
68861.533000 | 3.026000 | 2.956000 | -8.389000 | -8.459000 | 2164.000000 | 2209.000000 | 2197.000000 | 0.000000 | 2956.000000 | 6186 |  | CORR | GENE | 06:22 | 06:29 | 06:27 | 167 | 67 | 11.000000 | EXT | -. Аномалия находится на упругопластическом изгибе: R=480 D, максимальное растяжение на 5.6 час. |  | (c)
68865.056000 | 6.549000 | 6.549000 | -4.866000 | -4.866000 | 2106.000000 | 2136.000000 | 2154.000000 | 0.000000 | 4837.000000 | 6186 |  | CORR | СIGR | 06:13 | 06:18 | 06:20 | 29 | 96 | 13.000000 | EXT | -. Аномалия находится на упругопластическом изгибе: R=502 D, максимальное растяжение на 5.8 час. |  | (c)
68865.490000 | 6.983000 | 6.983000 | -4.432000 | -4.432000 | -1885.000000 | -1862.000000 | -1837.000000 | 31.739996 | 4407.000000 | 6186 |  | CORR | СIGR | 07:29 | 07:32 | 07:36 | 25 | 96 | 14.000000 | EXT | -. Аномалия находится на упругопластическом изгибе: R=525 D, максимальное растяжение на 5.9 час. |  | (c)
68880.886000 | 10.964000 | 10.899000 | -0.016000 | -0.081000 | -1789.000000 | -1654.000000 | -1661.000000 | 35.632913 | 9.000000 | 6187 |  | CORR | GENE | 05:46 | 06:08 | 06:06 | 72 | 255 | 12.000000 | EXT | - |  | (c)
68884.482000 | 3.580000 | 3.537000 | -7.915000 | -7.958000 | -380.000000 | -364.000000 | -360.000000 | 341.000000 | 3537.000000 | 6188 |  | CORR | AXGR | 08:23 | 08:26 | 08:26 | 175 | 40 | 11.000000 | EXT | - |  | (c)
68900.137000 | 7.740000 | 7.704000 | -3.870000 | -3.906000 | 638.000000 | 672.000000 | 670.000000 | 638.000000 | 3830.000000 | 6189 |  | DENT |  | 03:03 | 03:09 | 03:08 | 76 | 64 | 0.211268 |  | - |  | (c)
68915.572000 | 0.000000 | -0.030000 | -11.210000 | -11.240000 | -2008.000000 | -1346.000000 | -1314.000000 | 50.034574 |  | 6191 | Смещение кромок | GWAN |  | 09:34 | 11:21 | 11:26 | 0 | 1388 | 5.099000 | EXT | Смещение кромок. Наружу. Аномалия находится на отводе. Величина смещения - 5.1 мм. |  | (c)
68918.877000 | 3.305000 | 3.281000 | -7.905000 | -7.929000 | 1034.000000 | 1086.000000 | 1089.000000 | 83.239825 | 3281.000000 | 6191 |  | CORR | СIGR | 05:45 | 05:53 | 05:54 | 40 | 110 | 10.000000 | EXT | -. Аномалия находится на отводе. |  | (c)
68919.953000 | 4.381000 | 4.364000 | -6.829000 | -6.846000 | 956.000000 | 1091.000000 | 1046.000000 | 77.150493 | 4364.000000 | 6191 |  | CORR | GENE | 05:32 | 05:54 | 05:47 | 45 | 179 | 10.000000 | EXT | -. Аномалия находится на отводе. |  | (c)
68920.203000 | 4.631000 | 4.527000 | -6.579000 | -6.683000 | 1386.000000 | 1633.000000 | 1589.000000 | 19.183134 | 4527.000000 | 6191 |  | DENT |  | 06:42 | 07:22 | 07:15 | 193 | 404 | 0.633803 |  | -. Аномалия находится на отводе. |  | (c)
68938.167000 | 0.000000 | -0.020000 | -11.490000 | -11.510000 | -2171.000000 | -1959.000000 | -1674.000000 | 44.920791 |  | 6193 | Смещение кромок | GWAN |  | 06:17 | 06:52 | 07:38 | 0 | 993 | 3.878000 | EXT | Смещение кромок. Вовнутрь. Аномалия находится на отводе. Величина смещения - 3.9 мм. |  | (c)
68938.167000 | 0.000000 | -0.040000 | -11.490000 | -11.530000 | -332.000000 | 72.000000 | 139.000000 | 26.782243 |  | 6193 | Смещение кромок | GWAN |  | 11:14 | 00:19 | 00:30 | 0 | 941 | 3.593000 | EXT | Смещение кромок. Наружу. Аномалия находится на отводе. Величина смещения - 3.6 мм. |  | (c)
68938.180000 | 0.013000 | 0.006000 | -11.477000 | -11.484000 | 930.000000 | 1922.000000 | 2090.000000 | 0.000000 | 6.000000 | 6193 |  | CORR | GENE | 02:38 | 05:18 | 05:45 | 116 | 2320 | 15.000000 | EXT | - |  | (c)
68939.233000 | 1.066000 | 1.043000 | -10.424000 | -10.447000 | 1990.000000 | 2060.000000 | 2063.000000 | 1.835097 | 1043.000000 | 6193 |  | CORR | GENE | 05:29 | 05:40 | 05:41 | 45 | 145 | 10.000000 | EXT | - |  | (c)
68947.769000 | 9.602000 | 9.590000 | -1.888000 | -1.900000 | 1969.000000 | 2045.000000 | 2045.000000 | 2.698152 | 1876.000000 | 6193 |  | CORR | СIGR | 05:26 | 05:38 | 05:38 | 24 | 152 | 10.000000 | EXT | - |  | (c)
68948.019000 | 9.852000 | 9.837000 | -1.638000 | -1.653000 | 1983.000000 | 2144.000000 | 2082.000000 | 0.000000 | 1601.000000 | 6193 |  | CORR | GENE | 05:28 | 05:54 | 05:44 | 52 | 197 | 10.000000 | EXT | - |  | (c)
68948.109000 | 9.942000 | 9.925000 | -1.548000 | -1.565000 | 1996.000000 | 2105.000000 | 2098.000000 | 0.000000 | 1530.000000 | 6193 |  | CORR | СIGR | 05:30 | 05:47 | 05:46 | 35 | 203 | 14.000000 | EXT | - |  | (c)
68961.300000 | 0.048000 | 0.008000 | -11.137000 | -11.177000 | 1815.000000 | 1992.000000 | 2216.000000 | 1815.000000 | 8.000000 | 6195 |  | CORR | GENE | 08:26 | 08:55 | 09:31 | 82 | 802 | 10.000000 | EXT | - |  | (c)
68972.454000 | 0.017000 | 0.017000 | -11.608000 | -11.608000 | -363.000000 | -353.000000 | -100.000000 | 0.000000 | 17.000000 | 6196 |  | CORR | GENE | 07:11 | 07:13 | 07:54 | 83 | 526 | 10.000000 | EXT | - |  | (c)
68977.834000 | 5.397000 | 5.367000 | -6.228000 | -6.258000 | -513.000000 | -363.000000 | -374.000000 | 234.000000 | 5367.000000 | 6196 |  | CORR | GENE | 06:47 | 07:11 | 07:10 | 59 | 279 | 10.000000 | EXT | - |  | (c)
68981.822000 | 9.385000 | 9.335000 | -2.240000 | -2.290000 | -816.000000 | -749.000000 | -718.000000 | 620.000000 | 2209.000000 | 6196 |  | CORR | GENE | 05:58 | 06:09 | 06:14 | 81 | 196 | 10.000000 | EXT | - |  | (c)
69065.942000 | 3.425000 | 3.406000 | -7.915000 | -7.934000 | -1883.000000 | -1851.000000 | -1831.000000 | 28.077031 | 3406.000000 | 6204 |  | CORR | СIGR | 05:14 | 05:19 | 05:23 | 26 | 104 | 10.000000 | EXT | - |  | (c)
69085.337000 | 0.000000 | -0.036000 | -11.205000 | -11.241000 | 1841.000000 | 1998.000000 | -2228.000000 | 0.243166 |  | 6206 | Нарушение формы кольцевого шва | GWAN |  | 06:51 | 07:16 | 07:54 | 0 | 784 |  | EXT | Нарушение формы кольцевого шва |  | (c)
69085.478000 | 0.141000 | 0.105000 | -11.064000 | -11.100000 | 1966.000000 | 2055.000000 | 2107.000000 | 0.000000 | 105.000000 | 6206 |  | CORR | GENE | 07:11 | 07:25 | 07:34 | 54 | 282 | 10.000000 | EXT | - |  | (c)
69085.857000 | 0.520000 | 0.505000 | -10.685000 | -10.700000 | 1993.000000 | 2095.000000 | 2064.000000 | 1.966408 | 505.000000 | 6206 |  | CORR | СIGR | 07:15 | 07:32 | 07:27 | 30 | 142 | 11.000000 | EXT | - |  | (c)
69087.092000 | 1.755000 | 1.702000 | -9.450000 | -9.503000 | 1974.000000 | 2130.000000 | 2093.000000 | 0.000000 | 1702.000000 | 6206 |  | CORR | GENE | 07:12 | 07:37 | 07:31 | 100 | 239 | 11.000000 | EXT | - |  | (c)
69092.086000 | 6.749000 | 6.456000 | -4.456000 | -4.749000 | -28.000000 | -14.000000 | -8.000000 | 0.000000 | 4307.000000 | 6206 |  | CORR | AXGR | 01:49 | 01:51 | 01:52 | 442 | 39 | 11.000000 | EXT | - |  | (c)
69125.447000 | 6.845000 | 6.663000 | -4.485000 | -4.667000 | 1052.000000 | 1334.000000 | 1267.000000 | 43.052042 | 4336.000000 | 6209 |  | DENT |  | 04:22 | 05:08 | 04:57 | 331 | 430 | 0.422535 |  | - |  | (c)
69127.639000 | 9.037000 | 8.908000 | -2.293000 | -2.422000 | 1058.000000 | 1375.000000 | 1293.000000 | 37.847003 | 2156.000000 | 6209 |  | DENT |  | 04:23 | 05:15 | 05:01 | 266 | 469 | 0.422535 |  | - |  | (c)
69134.078000 | 4.146000 | 4.099000 | -7.369000 | -7.416000 | -1350.000000 | -1316.000000 | -1323.000000 | 73.197064 | 4099.000000 | 6210 |  | DENT |  | 08:35 | 08:40 | 08:39 | 97 | 54 | 0.211268 |  | -. Аномалия находится вблизи дефекта потери металла. |  | (c)
69134.490000 | 4.558000 | 4.430000 | -6.957000 | -7.085000 | -1265.000000 | -1230.000000 | -1193.000000 | 83.711793 | 4430.000000 | 6210 |  | DENT |  | 08:49 | 08:54 | 09:00 | 187 | 144 | 0.422535 |  | -. Аномалия находится вблизи дефекта потери металла. |  | (c)
69134.491000 | 4.559000 | 3.961000 | -6.956000 | -7.554000 | -1509.000000 | -1230.000000 | -1253.000000 | 78.890110 | 3961.000000 | 6210 |  | GOUG | GENE | 08:09 | 08:54 | 08:51 | 2793 | 513 | 10.000000 | EXT | -. Зона задиров. |  | (c)
69134.831000 | 4.899000 | 4.820000 | -6.616000 | -6.695000 | -1188.000000 | -1124.000000 | -1137.000000 | 87.641358 | 4820.000000 | 6210 |  | DENT |  | 09:01 | 09:11 | 09:09 | 240 | 102 | 0.422535 |  | -. Аномалия находится вблизи дефекта потери металла. |  | (c)
69158.851000 | 6.169000 | 6.092000 | -4.416000 | -4.493000 | 42.000000 | 100.000000 | 139.000000 | 42.000000 | 4326.000000 | 6212 |  | DENT |  | 10:58 | 11:07 | 11:14 | 167 | 194 | 0.915493 |  | -. Аномалия находится вблизи продольного шва. |  | (c)
69174.252000 | 0.000000 | -0.024000 | -11.555000 | -11.579000 | -683.000000 | -323.000000 | 68.000000 | 0.000000 |  | 6214 | Нарушение формы кольцевого шва | GWAN |  | 00:31 | 01:30 | 02:33 | 0 | 1503 |  | EXT | Нарушение формы кольцевого шва. Аномалия находится на упругопластическом изгибе: R=447 D, максимальное растяжение на 6.4 час. |  | (c)
69185.807000 | 0.000000 | -0.045000 | -11.240000 | -11.285000 | -862.000000 | -708.000000 | -647.000000 | 432.000000 |  | 6215 | Смещение кромок | GWAN |  | 00:31 | 00:56 | 01:06 | 0 | 430 | 3.360000 | EXT | Смещение кромок. Вовнутрь. Величина смещения - 3.4 мм. Аномалия находится на упругопластическом изгибе: R=511 D, максимальное растяжение на 6.5 час. |  | (c)
69186.445000 | 0.638000 | 0.620000 | -10.602000 | -10.620000 | 193.000000 | 396.000000 | 316.000000 | 193.000000 | 620.000000 | 6215 |  | CORR | GENE | 03:21 | 03:54 | 03:41 | 73 | 247 | 10.000000 | EXT | -. Аномалия находится на упругопластическом изгибе: R=556 D, максимальное растяжение на 6.5 час. |  | (c)
69208.262000 | 0.000000 | -0.050000 | -11.385000 | -11.435000 | -691.000000 | -532.000000 | -540.000000 | 31.385943 |  | 6217 | Смещение кромок | GWAN |  | 00:03 | 00:29 | 00:28 | 0 | 302 | 3.075000 | EXT | Смещение кромок. Наружу. Величина смещения - 3.1 мм. Аномалия находится на упругопластическом изгибе: R=816 D, максимальное растяжение на 5.4 час. |  | (c)
69208.262000 | 0.000000 | -0.045000 | -11.385000 | -11.430000 | -145.000000 | -38.000000 | 93.000000 | 0.000000 |  | 6217 | Смещение кромок | GWAN |  | 01:31 | 01:49 | 02:10 | 0 | 476 | 3.933000 | EXT | Смещение кромок. Наружу. Величина смещения - 3.9 мм. Аномалия находится на упругопластическом изгибе: R=816 D, максимальное растяжение на 5.4 час. |  | (c)
69239.281000 | 8.164000 | 8.013000 | -2.936000 | -3.087000 | 2004.000000 | -2014.000000 | -2168.000000 | 0.000000 | 2807.000000 | 6219 |  | DENT |  | 05:00 | 06:11 | 05:46 | 280 | 578 | 0.633803 |  | -. Аномалия находится вблизи продольного шва. |  | (c)
69241.407000 | 10.290000 | 10.101000 | -0.810000 | -0.999000 | -1435.000000 | -1388.000000 | -1386.000000 | 64.194582 | 423.000000 | 6219 |  | CORR | GENE | 07:45 | 07:52 | 07:52 | 576 | 98 | 10.000000 | EXT | - |  | (c)
69287.032000 | 0.000000 | -0.040000 | -11.120000 | -11.160000 | -70.000000 | 78.000000 | 29.000000 | 2.324857 |  | 6224 | Смещение кромок | GWAN |  | 09:05 | 09:29 | 09:21 | 0 | 197 | 2.915000 | EXT | Смещение кромок. Наружу. Величина смещения - 2.9 мм. Аномалия находится на упругопластическом изгибе: R=471 D, максимальное растяжение на 5.3 час. |  | (c)
69287.032000 | 0.000000 | -0.040000 | -11.120000 | -11.160000 | 177.000000 | 360.000000 | 340.000000 | 27.402962 |  | 6224 | Смещение кромок | GWAN |  | 09:45 | 10:14 | 10:11 | 0 | 325 | 4.292000 | EXT | Смещение кромок. Вовнутрь. Величина смещения - 4.3 мм. Аномалия находится на упругопластическом изгибе: R=471 D, максимальное растяжение на 5.3 час. |  | (c)
69287.069000 | 0.037000 | 0.022000 | -11.083000 | -11.098000 | 113.000000 | 284.000000 | 313.000000 | 25.236143 | 22.000000 | 6224 |  | CORR | GENE | 09:34 | 10:02 | 10:07 | 62 | 400 | 10.000000 | EXT | -. Аномалия находится на упругопластическом изгибе: R=471 D, максимальное растяжение на 5.3 час. |  | (c)
69301.422000 | 3.270000 | 3.210000 | -8.190000 | -8.250000 | -1730.000000 | -1560.000000 | -1574.000000 | 52.963801 | 3210.000000 | 6225 |  | GOUG | GENE | 07:49 | 08:17 | 08:14 | 87 | 312 | 10.000000 | EXT | -. Задир. Аномалия находится на упругопластическом изгибе: R=812 D, максимальное растяжение на 5 час. |  | (c)
69305.952000 | 7.800000 | 7.764000 | -3.660000 | -3.696000 | -1689.000000 | -1627.000000 | -1585.000000 | 52.062021 | 3632.000000 | 6225 |  | GOUG | GENE | 07:56 | 08:06 | 08:13 | 64 | 207 | 10.000000 | EXT | -. Задир. Аномалия находится на упругопластическом изгибе: R=716 D, максимальное растяжение на 5 час. |  | (c)
69320.906000 | 0.034000 | 0.012000 | -11.506000 | -11.528000 | 921.000000 | 952.000000 | 956.000000 | 921.000000 | 12.000000 | 6227 |  | ARTD | GENE | 03:46 | 03:51 | 03:51 | 272 | 70 | 6.731146 | EXT | -. Эквивалент потери металла 7%. |  | (c)
69320.950000 | 0.078000 | 0.061000 | -11.462000 | -11.479000 | -1997.000000 | -1710.000000 | -1730.000000 | 1463.000000 | 61.000000 | 6227 |  | CORR | GENE | 07:55 | 08:41 | 08:38 | 113 | 534 | 10.000000 | EXT | - |  | (c)
69321.305000 | 0.433000 | 0.321000 | -11.107000 | -11.219000 | -1898.000000 | -1712.000000 | -1663.000000 | 1428.000000 | 321.000000 | 6227 |  | CORR | GENE | 08:11 | 08:41 | 08:49 | 144 | 470 | 10.000000 | EXT | - |  | (c)
69355.347000 | 11.470000 | 11.433000 | -0.065000 | -0.102000 | -1740.000000 | -1576.000000 | -1546.000000 | 1351.000000 | 42.000000 | 6229 |  | CORR | GENE | 08:39 | 09:05 | 09:10 | 60 | 389 | 11.000000 | EXT | - |  | (c)
69360.652000 | 5.240000 | 5.233000 | -5.740000 | -5.747000 | -621.000000 | -576.000000 | -582.000000 | 542.000000 | 5233.000000 | 6230 |  | CORR | GENE | 07:51 | 07:58 | 07:57 | 49 | 79 | 10.000000 | EXT | - |  | (c)
69388.706000 | 11.104000 | 10.963000 | -0.021000 | -0.162000 | -554.000000 | 30.000000 | -208.000000 | 0.000000 | 21.000000 | 6232 |  | CORR | GENE | 07:38 | 09:12 | 08:34 | 141 | 692 | 10.000000 | EXT | - |  | (c)
69390.345000 | 1.618000 | 1.608000 | -9.847000 | -9.857000 | -1186.000000 | -1159.000000 | -1147.000000 | 1107.000000 | 1608.000000 | 6233 |  | CORR | СIGR | 06:11 | 06:15 | 06:17 | 27 | 79 | 11.000000 | EXT | -. Аномалия находится на отводе. |  | (c)
69391.146000 | 2.419000 | 2.290000 | -9.046000 | -9.175000 | -1309.000000 | -1212.000000 | -1244.000000 | 1179.000000 | 2290.000000 | 6233 |  | CORR | GENE | 05:51 | 06:07 | 06:02 | 263 | 130 | 13.000000 | EXT | -. Аномалия находится на отводе. |  | (c)
69391.404000 | 2.677000 | 2.666000 | -8.788000 | -8.799000 | -1319.000000 | -1241.000000 | -1236.000000 | 1153.000000 | 2666.000000 | 6233 |  | CORR | СIGR | 05:49 | 06:02 | 06:03 | 26 | 166 | 10.000000 | EXT | -. Аномалия находится на отводе. |  | (c)
69398.767000 | 10.040000 | 10.025000 | -1.425000 | -1.440000 | -1101.000000 | -1068.000000 | -1060.000000 | 1019.000000 | 1407.000000 | 6233 |  | CORR | СIGR | 06:25 | 06:30 | 06:31 | 33 | 82 | 10.000000 | EXT | -. Аномалия находится на отводе. |  | (c)
69398.958000 | 10.231000 | 10.218000 | -1.234000 | -1.247000 | -1223.000000 | -1180.000000 | -1152.000000 | 1080.000000 | 1225.000000 | 6233 |  | CORR | СIGR | 06:05 | 06:12 | 06:16 | 22 | 143 | 10.000000 | EXT | -. Аномалия находится на отводе. |  | (c)
69399.332000 | 10.605000 | 10.595000 | -0.860000 | -0.870000 | -1248.000000 | -1196.000000 | -1177.000000 | 1105.000000 | 827.000000 | 6233 |  | CORR | СIGR | 06:01 | 06:09 | 06:12 | 43 | 143 | 10.000000 | EXT | -. Аномалия находится на отводе. |  | (c)
69407.704000 | 7.512000 | 7.495000 | -3.833000 | -3.850000 | 1249.000000 | 1299.000000 | 1300.000000 | 66.740034 | 3819.000000 | 6234 |  | CORR | СIGR | 05:48 | 05:56 | 05:56 | 31 | 103 | 11.000000 | EXT | - |  | (c)
69408.061000 | 7.869000 | 7.841000 | -3.476000 | -3.504000 | 1936.000000 | 2065.000000 | 2085.000000 | 0.000000 | 3425.000000 | 6234 |  | CORR | GENE | 07:39 | 08:00 | 08:03 | 79 | 298 | 10.000000 | EXT | - |  | (c)
69411.351000 | 11.159000 | 11.142000 | -0.186000 | -0.203000 | 2023.000000 | 2046.000000 | 2072.000000 | 4.884801 | 182.000000 | 6234 |  | CORR | СIGR | 07:53 | 07:57 | 08:01 | 21 | 98 | 10.000000 | EXT | - |  | (c)
69426.450000 | 3.618000 | 3.570000 | -7.922000 | -7.970000 | 2057.000000 | -2108.000000 | -2173.000000 | 4.659746 | 3570.000000 | 6236 |  | CORR | GENE | 06:53 | 07:40 | 07:30 | 55 | 463 | 10.000000 | EXT | - |  | (c)
69429.454000 | 6.622000 | 6.600000 | -4.918000 | -4.940000 | 1950.000000 | 2048.000000 | 2019.000000 | 5.831031 | 4914.000000 | 6236 |  | CORR | СIGR | 06:35 | 06:51 | 06:47 | 26 | 139 | 10.000000 | EXT | - |  | (c)
69431.700000 | 8.868000 | 8.843000 | -2.672000 | -2.697000 | 1588.000000 | 1662.000000 | 1650.000000 | 36.738472 | 2666.000000 | 6236 |  | CORR | СIGR | 05:37 | 05:49 | 05:47 | 31 | 125 | 14.000000 | EXT | - |  | (c)
69434.437000 | 0.065000 | 0.033000 | -10.450000 | -10.482000 | -1825.000000 | -1631.000000 | -1669.000000 | 32.726095 | 33.000000 | 6237 |  | CORR | GENE | 06:59 | 07:30 | 07:24 | 49 | 311 | 11.000000 | EXT | - |  | (c)
69451.786000 | 6.899000 | 6.867000 | -4.296000 | -4.328000 | -1559.000000 | -1209.000000 | -1299.000000 | 54.184821 | 4172.000000 | 6238 |  | CORR | GENE | 05:06 | 06:03 | 05:48 | 156 | 520 | 10.000000 | EXT | - |  | (c)
69498.991000 | 8.729000 | 8.567000 | -2.551000 | -2.713000 | -2196.000000 | -2140.000000 | -2160.000000 | 5.698378 | 1787.000000 | 6242 |  | CORR | GENE | 06:57 | 07:06 | 07:03 | 926 | 73 | 13.000000 | EXT | - |  | (c)
69508.049000 | 6.507000 | 6.265000 | -4.843000 | -5.085000 | 661.000000 | 723.000000 | 702.000000 | 53.320450 | 4711.000000 | 6243 |  | CORR | GENE | 04:12 | 04:22 | 04:18 | 374 | 82 | 10.000000 | EXT | - |  | (c)
69508.897000 | 7.355000 | 7.245000 | -3.995000 | -4.105000 | 1828.000000 | 1895.000000 | 1898.000000 | 15.526532 | 2741.000000 | 6243 |  | CORR | GENE | 07:20 | 07:31 | 07:31 | 1364 | 140 | 10.000000 | EXT | - |  | (c)
69510.263000 | 8.721000 | 8.360000 | -2.629000 | -2.990000 | -2230.000000 | -2202.000000 | -2216.000000 | 1.142412 | 2547.000000 | 6243 |  | CORR | AXGR | 08:25 | 08:30 | 08:27 | 443 | 28 | 10.000000 | EXT | - |  | (c)
69511.138000 | 9.596000 | 9.119000 | -1.754000 | -2.231000 | 2206.000000 | -2214.000000 | 2227.000000 | 0.000000 | 1559.000000 | 6243 |  | CORR | AXGR | 08:21 | 08:28 | 08:25 | 672 | 42 | 10.000000 | EXT | - |  | (c)
69561.132000 | 3.475000 | 3.456000 | -3.745000 | -3.764000 | -2116.000000 | -2026.000000 | -2026.000000 | 16.508408 | 3456.000000 | 6248 |  | CORR | СIGR | 06:31 | 06:46 | 06:46 | 38 | 180 | 11.000000 | EXT | - |  | (c)
69562.598000 | 4.941000 | 4.915000 | -2.279000 | -2.305000 | -2149.000000 | -2100.000000 | -2060.000000 | 13.724317 | 2263.000000 | 6248 |  | CORR | СIGR | 06:26 | 06:34 | 06:40 | 42 | 177 | 12.000000 | EXT | - |  | (c)
69568.677000 | 0.000000 | -0.035000 | -11.610000 | -11.645000 | 1220.000000 | 1403.000000 | 1384.000000 | 1220.000000 |  | 6250 | Смещение кромок | GWAN |  | 00:24 | 00:54 | 00:51 | 0 | 328 | 3.450000 | EXT | Смещение кромок. Наружу. Величина смещения - 3.5 мм. |  | (c)
69568.677000 | 0.000000 | -0.025000 | -11.610000 | -11.635000 | 1967.000000 | 2100.000000 | -2198.000000 | 1902.000000 |  | 6250 | Смещение кромок | GWAN |  | 02:25 | 02:46 | 03:12 | 0 | 592 | 2.888000 | EXT | Смещение кромок. Вовнутрь. Величина смещения - 2.9 мм. |  | (c)
69568.677000 | 0.000000 | -0.020000 | -11.610000 | -11.630000 | -1707.000000 | -1603.000000 | -1526.000000 | 1344.000000 |  | 6250 | Смещение кромок | GWAN |  | 04:32 | 04:48 | 05:01 | 0 | 363 | 3.607000 | EXT | Смещение кромок. Вовнутрь. Величина смещения - 3.6 мм. |  | (c)
69568.677000 | 0.000000 | -0.025000 | -11.610000 | -11.635000 | -1060.000000 | -569.000000 | -533.000000 | 5.000000 |  | 6250 | Смещение кромок | GWAN |  | 06:16 | 07:35 | 07:41 | 0 | 1054 | 4.061000 | EXT | Смещение кромок. Вовнутрь. Величина смещения - 4.1 мм. |  | (c)
69568.954000 | 0.277000 | 0.252000 | -11.333000 | -11.358000 | -1132.000000 | -976.000000 | -1018.000000 | 903.000000 | 252.000000 | 6250 |  | CORR | GENE | 06:04 | 06:30 | 06:23 | 68 | 229 | 10.000000 | EXT | - |  | (c)
69569.210000 | 0.533000 | 0.512000 | -11.077000 | -11.098000 | -1072.000000 | -921.000000 | -955.000000 | 837.000000 | 512.000000 | 6250 |  | CORR | GENE | 06:14 | 06:39 | 06:33 | 53 | 235 | 10.000000 | EXT | - |  | (c)
69569.665000 | 0.988000 | 0.945000 | -10.622000 | -10.665000 | -667.000000 | -499.000000 | -443.000000 | 220.000000 | 945.000000 | 6250 |  | CORR | GENE | 07:20 | 07:47 | 07:56 | 122 | 447 | 10.000000 | EXT | - |  | (c)
69582.699000 | 2.412000 | 2.298000 | -8.978000 | -9.092000 | -77.000000 | -20.000000 | -48.000000 | 20.000000 | 2298.000000 | 6251 |  | CORR | GENE | 08:42 | 08:51 | 08:46 | 1323 | 57 | 11.000000 | EXT | - |  | (c)
69589.298000 | 9.011000 | 8.935000 | -2.379000 | -2.455000 | -1076.000000 | -1050.000000 | -1030.000000 | 983.000000 | 1864.000000 | 6251 |  | CORR | GENE | 06:00 | 06:05 | 06:08 | 591 | 93 | 10.000000 | EXT | - |  | (c)
69603.226000 | 0.064000 | 0.026000 | -11.211000 | -11.249000 | -326.000000 | 555.000000 | 127.000000 | 326.000000 | 26.000000 | 6253 |  | CORR | GENE | 11:18 | 01:41 | 00:31 | 110 | 906 | 11.000000 | EXT | - |  | (c)
69605.013000 | 1.851000 | 1.006000 | -9.424000 | -10.269000 | 185.000000 | 230.000000 | 232.000000 | 185.000000 | 1006.000000 | 6253 |  | CORR | GENE | 00:41 | 00:48 | 00:48 | 1183 | 94 | 10.000000 | EXT | - |  | (c)
69625.168000 | 10.731000 | 10.572000 | -0.459000 | -0.618000 | -1910.000000 | -1468.000000 | -1634.000000 | 1358.000000 | 336.000000 | 6254 |  | DENT |  | 05:07 | 06:18 | 05:52 | 282 | 552 | 0.704225 |  | -. Аномалия находится вблизи дефекта потери металла. |  | (c)
69625.222000 | 10.785000 | 10.772000 | -0.405000 | -0.418000 | -1975.000000 | -1889.000000 | -1794.000000 | 1614.000000 | 329.000000 | 6254 |  | GOUG | GENE | 04:56 | 05:10 | 05:26 | 89 | 362 | 10.000000 | EXT | -. Задир. |  | (c)
69627.184000 | 1.557000 | 1.425000 | -9.538000 | -9.670000 | 1259.000000 | 1302.000000 | 1300.000000 | 1259.000000 | 1425.000000 | 6255 |  | CORR | GENE | 02:47 | 02:54 | 02:53 | 320 | 82 | 10.000000 | EXT | - |  | (c)
69633.888000 | 8.261000 | 8.250000 | -2.834000 | -2.845000 | -1993.000000 | -1825.000000 | -1873.000000 | 1753.000000 | 2803.000000 | 6255 |  | CORR | СIGR | 06:02 | 06:29 | 06:21 | 42 | 240 | 10.000000 | EXT | - |  | (c)
69636.736000 | 0.014000 | 0.014000 | -5.146000 | -5.146000 | -1027.000000 | -305.000000 | -534.000000 | 3.314922 | 14.000000 | 6256 |  | CORR | GENE | 10:07 | 00:03 | 11:26 | 83 | 986 | 11.000000 | EXT | - |  | (c)
69645.370000 | 3.488000 | 3.470000 | -2.372000 | -2.390000 | 863.000000 | 1275.000000 | 1110.000000 | 50.510690 | 2204.000000 | 6257 |  | CORR | GENE | 03:27 | 04:34 | 04:07 | 186 | 494 | 10.000000 | EXT | - |  | (c)
69670.182000 | 0.000000 | -0.030000 | -11.510000 | -11.540000 | 1199.000000 | 1434.000000 | 1429.000000 | 46.193333 |  | 6260 | Смещение кромок | GWAN |  | 02:19 | 02:57 | 02:56 | 0 | 459 | 2.724000 | EXT | Смещение кромок. Вовнутрь. Величина смещения - 2.7 мм. |  | (c)
69670.182000 | 0.000000 | -0.030000 | -11.510000 | -11.540000 | -848.000000 | 223.000000 | -243.000000 | 0.000000 |  | 6260 | Смещение кромок | GWAN |  | 08:49 | 11:42 | 10:26 | 0 | 1211 | 5.262000 | EXT | Смещение кромок. Наружу. Величина смещения - 5.3 мм. |  | (c)
69677.977000 | 7.795000 | 7.711000 | -3.715000 | -3.799000 | -1166.000000 | -1155.000000 | -1149.000000 | 85.942182 | 3658.000000 | 6260 |  | CORR | AXGR | 07:57 | 07:59 | 08:00 | 141 | 33 | 13.000000 | EXT | - |  | (c)
69681.692000 | 0.000000 | -0.035000 | -11.355000 | -11.390000 | 1067.000000 | 1198.000000 | 1204.000000 | 71.837647 |  | 6261 | Смещение кромок | GWAN |  | 00:05 | 00:26 | 00:27 | 0 | 273 | 3.140000 | EXT | Смещение кромок. Вовнутрь. Величина смещения - 3.1 мм. |  | (c)
69681.692000 | 0.000000 | -0.025000 | -11.355000 | -11.380000 | -617.000000 | -298.000000 | -366.000000 | 0.000000 |  | 6261 | Смещение кромок | GWAN |  | 07:33 | 08:24 | 08:13 | 0 | 502 | 2.971000 | EXT | Смещение кромок. Наружу. Величина смещения - 3 мм. |  | (c)
69681.703000 | 0.011000 | 0.006000 | -11.344000 | -11.349000 | 716.000000 | 916.000000 | 963.000000 | 77.716915 | 6.000000 | 6261 |  | CORR | GENE | 11:08 | 11:40 | 11:48 | 95 | 495 | 11.000000 | EXT | - |  | (c)
69693.047000 | 0.000000 | -0.035000 | -11.285000 | -11.320000 | 774.000000 | 1029.000000 | 1055.000000 | 72.107912 |  | 6262 | Смещение кромок | GWAN |  | 01:49 | 02:30 | 02:34 | 0 | 563 | 3.777000 | EXT | Смещение кромок. Вовнутрь. Величина смещения - 3.8 мм. |  | (c)
69693.047000 | 0.000000 | -0.020000 | -11.285000 | -11.305000 | 1938.000000 | -2218.000000 | -2161.000000 | 0.000000 |  | 6262 | Смещение кромок | GWAN |  | 04:56 | 05:46 | 05:55 | 0 | 723 | 3.500000 | EXT | Смещение кромок. Наружу. Величина смещения - 3.5 мм. |  | (c)
69704.265000 | 11.218000 | 11.191000 | -0.067000 | -0.094000 | -365.000000 | -117.000000 | -201.000000 | 0.000000 | 48.000000 | 6262 |  | CORR | GENE | 10:45 | 11:25 | 11:11 | 46 | 329 | 13.000000 | EXT | - |  | (c)
69722.085000 | 6.343000 | 6.237000 | -4.947000 | -5.053000 | 2199.000000 | 2221.000000 | 2221.000000 | 0.000000 | 4638.000000 | 6264 |  | CORR | AXGR | 07:54 | 07:58 | 07:58 | 415 | 43 | 14.000000 | EXT | - |  | (c)
69723.333000 | 7.591000 | 7.569000 | -3.699000 | -3.721000 | 658.000000 | 735.000000 | 750.000000 | 53.102253 | 3670.000000 | 6264 |  | CORR | GENE | 03:46 | 03:58 | 04:00 | 51 | 184 | 10.000000 | EXT | - |  | (c)
69723.932000 | 8.190000 | 8.067000 | -3.100000 | -3.223000 | 713.000000 | 723.000000 | 734.000000 | 57.540658 | 2940.000000 | 6264 |  | CORR | AXGR | 03:55 | 03:56 | 03:58 | 283 | 41 | 10.000000 | EXT | - |  | (c)
69742.354000 | 3.832000 | 3.810000 | -6.843000 | -6.865000 | 664.000000 | 796.000000 | 767.000000 | 664.000000 | 3810.000000 | 6266 |  | CORR | GENE | 04:53 | 05:14 | 05:09 | 56 | 206 | 10.000000 | EXT | -. Аномалия находится на отводе. |  | (c)
69751.180000 | 1.983000 | 1.977000 | -0.074000 | -0.080000 | -2022.000000 | -1961.000000 | -1961.000000 | 21.783134 | 39.000000 | 6267аа |  | CORR | СIGR | 06:51 | 07:01 | 07:01 | 41 | 123 | 13.000000 | EXT | - |  | (c)
69751.254000 | 0.000000 | -0.041000 | -1.733000 | -1.774000 | 1168.000000 | 1383.000000 | 1489.000000 | 1168.000000 |  | 6267аб | Смещение кромок | GWAN |  | 01:21 | 01:55 | 02:12 | 0 | 642 | 4.443000 | EXT | Смещение кромок. Вовнутрь. Величина смещения - 4.4 мм. |  | (c)
69751.254000 | 0.000000 | -0.021000 | -1.733000 | -1.754000 | -1562.000000 | -1455.000000 | -1376.000000 | 1190.000000 |  | 6267аб | Смещение кромок | GWAN |  | 06:00 | 06:17 | 06:30 | 0 | 372 | 2.567000 | EXT | Смещение кромок. Наружу. Величина смещения - 2.6 мм. |  | (c)
69751.254000 | 0.000000 | -0.046000 | -1.733000 | -1.779000 | 166.000000 | 337.000000 | 314.000000 | 166.000000 |  | 6267аб | Смещение кромок | GWAN |  | 10:39 | 11:06 | 11:03 | 0 | 296 | 3.121000 | EXT | Смещение кромок. Вовнутрь. Величина смещения - 3.1 мм. |  | (c)
69751.254000 | 0.000000 | -0.046000 | -1.733000 | -1.779000 | 637.000000 | 729.000000 | 747.000000 | 637.000000 |  | 6267аб | Смещение кромок | GWAN |  | 11:55 | 00:10 | 00:13 | 0 | 221 | 2.536000 | EXT | Смещение кромок. Наружу. Величина смещения - 2.5 мм. |  | (c)
69752.987000 | 0.000000 | -0.026000 | -3.160000 | -3.186000 | -1832.000000 | -1524.000000 | -1620.000000 | 32.153212 |  | 6267ба | Смещение кромок | GWAN |  | 06:41 | 07:31 | 07:15 | 0 | 424 | 2.600000 | EXT | Смещение кромок. Наружу. Величина смещения - 2.6 мм. |  | (c)
69752.987000 | 0.000000 | -0.041000 | -3.160000 | -3.201000 | -395.000000 | -284.000000 | -187.000000 | 0.000000 |  | 6267ба | Смещение кромок | GWAN |  | 10:33 | 10:51 | 11:07 | 0 | 415 | 3.623000 | EXT | Смещение кромок. Вовнутрь. Величина смещения - 3.6 мм. |  | (c)
69756.216000 | 0.069000 | 0.033000 | -4.346000 | -4.382000 | -1882.000000 | -1732.000000 | -1778.000000 | 36.508782 | 33.000000 | 6267в |  | CORR | GENE | 07:16 | 07:41 | 07:33 | 47 | 207 | 15.000000 | EXT | - |  | (c)
69756.346000 | 0.199000 | 0.175000 | -4.216000 | -4.240000 | -1807.000000 | -1731.000000 | -1702.000000 | 42.682200 | 175.000000 | 6267в |  | CORR | GENE | 07:29 | 07:41 | 07:45 | 51 | 210 | 12.000000 | EXT | - |  | (c)
69756.395000 | 0.248000 | 0.100000 | -4.167000 | -4.315000 | -1236.000000 | -890.000000 | -1046.000000 | 69.127752 | 100.000000 | 6267в |  | CORR | GENE | 09:01 | 09:56 | 09:31 | 393 | 379 | 10.000000 | EXT | - |  | (c)
69756.593000 | 0.446000 | 0.400000 | -3.969000 | -4.015000 | -1716.000000 | -1576.000000 | -1595.000000 | 51.316916 | 400.000000 | 6267в |  | CORR | GENE | 07:43 | 08:06 | 08:03 | 46 | 242 | 11.000000 | EXT | - |  | (c)
69756.681000 | 0.534000 | 0.494000 | -3.881000 | -3.921000 | -1719.000000 | -1649.000000 | -1649.000000 | 46.918860 | 494.000000 | 6267в |  | CORR | GENE | 07:43 | 07:54 | 07:54 | 50 | 139 | 10.000000 | EXT | - |  | (c)
69757.997000 | 1.850000 | 1.706000 | -2.565000 | -2.709000 | -1396.000000 | -1330.000000 | -1139.000000 | 71.225908 | 1706.000000 | 6267в |  | CORR | GENE | 08:35 | 08:45 | 09:16 | 326 | 513 | 10.000000 | EXT | - |  | (c)
69759.472000 | 3.325000 | 3.283000 | -1.090000 | -1.132000 | -1360.000000 | -1197.000000 | -1178.000000 | 80.425512 | 1057.000000 | 6267в |  | CORR | GENE | 08:41 | 09:07 | 09:10 | 75 | 363 | 10.000000 | EXT | - |  | (c)
69768.243000 | 7.681000 | 7.644000 | -2.754000 | -2.791000 | 372.000000 | 429.000000 | 503.000000 | 30.057187 | 2741.000000 | 6268 |  | CORR | GENE | 03:23 | 03:32 | 03:44 | 50 | 260 | 14.000000 | EXT | - |  | (c)
69768.749000 | 8.187000 | 8.178000 | -2.248000 | -2.257000 | 2124.000000 | 2172.000000 | 2176.000000 | 0.000000 | 2233.000000 | 6268 |  | CORR | СIGR | 08:06 | 08:13 | 08:14 | 24 | 104 | 10.000000 | EXT | - |  | (c)
69770.997000 | 0.000000 | -0.015000 | -11.095000 | -11.110000 | 877.000000 | 1370.000000 | 1218.000000 | 26.640879 |  | 6269 | Смещение кромок | GWAN |  | 02:27 | 03:46 | 03:22 | 0 | 683 | 3.423000 | EXT | Смещение кромок. Вовнутрь. Величина смещения - 3.4 мм. |  | (c)
69770.997000 | 0.000000 | -0.001000 | -11.095000 | -11.096000 | -2016.000000 | -1900.000000 | -1904.000000 | 26.324864 |  | 6269 | Смещение кромок | GWAN |  | 06:40 | 06:58 | 06:58 | 0 | 224 | 3.114000 | EXT | Смещение кромок. Вовнутрь. Величина смещения - 3.1 мм. |  | (c)
69770.997000 | 0.000000 | -0.048000 | -11.095000 | -11.143000 | -1187.000000 | -1061.000000 | -929.000000 | 54.058022 |  | 6269 | Нарушение формы кольцевого шва | GWAN |  | 08:53 | 09:14 | 09:35 | 0 | 517 |  | EXT | Нарушение формы кольцевого шва |  | (c)
69775.082000 | 4.085000 | 4.063000 | -7.010000 | -7.032000 | -1817.000000 | -1745.000000 | -1738.000000 | 39.728797 | 4063.000000 | 6269 |  | CORR | СIGR | 07:12 | 07:23 | 07:24 | 37 | 158 | 10.000000 | EXT | - |  | (c)
69775.107000 | 4.110000 | 4.090000 | -6.985000 | -7.005000 | -1542.000000 | -1453.000000 | -1474.000000 | 61.033143 | 4090.000000 | 6269 |  | CORR | СIGR | 07:56 | 08:10 | 08:07 | 28 | 136 | 11.000000 | EXT | - |  | (c)
69775.286000 | 4.289000 | 4.220000 | -6.806000 | -6.875000 | 1142.000000 | 1438.000000 | 1427.000000 | 18.822014 | 4220.000000 | 6269 |  | CORR | GENE | 03:09 | 03:57 | 03:55 | 120 | 570 | 10.000000 | EXT | - |  | (c)
69775.427000 | 4.430000 | 4.391000 | -6.665000 | -6.704000 | 1028.000000 | 1597.000000 | 1386.000000 | 10.521757 | 4391.000000 | 6269 |  | CORR | GENE | 02:51 | 04:23 | 03:49 | 170 | 714 | 13.000000 | EXT | - |  | (c)
69776.075000 | 5.078000 | 5.062000 | -6.017000 | -6.033000 | 1078.000000 | 1150.000000 | 1138.000000 | 78.582640 | 5062.000000 | 6269 |  | CORR | СIGR | 02:59 | 03:11 | 03:09 | 37 | 119 | 10.000000 | EXT | - |  | (c)
69776.765000 | 5.768000 | 5.746000 | -5.327000 | -5.349000 | -1910.000000 | -1757.000000 | -1805.000000 | 34.362361 | 5310.000000 | 6269 |  | CORR | СIGR | 06:57 | 07:21 | 07:14 | 39 | 211 | 10.000000 | EXT | - |  | (c)
69779.418000 | 8.421000 | 8.310000 | -2.674000 | -2.785000 | 1771.000000 | 1790.000000 | 1789.000000 | 32.633343 | 2595.000000 | 6269 |  | CORR | AXGR | 04:51 | 04:54 | 04:54 | 190 | 37 | 10.000000 | EXT | -. Аномалия находится на упругопластическом изгибе: R=911 D, максимальное растяжение на 10.4 час. |  | (c)
69779.613000 | 8.616000 | 8.581000 | -2.479000 | -2.514000 | 1691.000000 | 1705.000000 | 1701.000000 | 41.016584 | 2432.000000 | 6269 |  | CORR | AXGR | 04:38 | 04:40 | 04:40 | 82 | 21 | 10.000000 | EXT | -. Аномалия находится на упругопластическом изгибе: R=911 D, максимальное растяжение на 10.4 час. |  | (c)
69780.159000 | 9.162000 | 8.990000 | -1.933000 | -2.105000 | 1245.000000 | 1342.000000 | 1517.000000 | 13.673210 | 1912.000000 | 6269 |  | CORR | GENE | 03:26 | 03:42 | 04:10 | 193 | 544 | 10.000000 | EXT | -. Аномалия находится на упругопластическом изгибе: R=864 D, максимальное растяжение на 10.5 час. |  | (c)
69781.380000 | 10.383000 | 10.367000 | -0.712000 | -0.728000 | 1191.000000 | 1236.000000 | 1248.000000 | 69.980516 | 709.000000 | 6269 |  | CORR | СIGR | 03:17 | 03:24 | 03:27 | 19 | 115 | 11.000000 | EXT | -. Аномалия находится на упругопластическом изгибе: R=775 D, максимальное растяжение на 10.7 час. |  | (c)
69782.214000 | 0.122000 | 0.020000 | -10.953000 | -11.055000 | 1447.000000 | 1585.000000 | 1594.000000 | 27.518071 | 20.000000 | 6270 |  | DENT |  | 04:40 | 05:02 | 05:04 | 184 | 295 | 0.352113 |  | -. Аномалия находится вблизи кольцевого сварного шва. Аномалия находится на упругопластическом изгибе. |  | (c)
69785.535000 | 3.443000 | 3.355000 | -7.632000 | -7.720000 | -2061.000000 | -1979.000000 | -1972.000000 | 20.828385 | 3355.000000 | 6270 |  | DENT |  | 07:14 | 07:27 | 07:28 | 136 | 176 | 0.281690 |  | -. Аномалия находится на упругопластическом изгибе. |  | (c)
69793.167000 | 0.000000 | -0.043000 | -11.350000 | -11.393000 | -756.000000 | -453.000000 | -505.000000 | 0.162593 |  | 6271 | Нарушение формы кольцевого шва | GWAN |  | 08:30 | 09:19 | 09:10 | 0 | 503 |  | EXT | Нарушение формы кольцевого шва. Аномалия находится на упругопластическом изгибе: R=350 D, максимальное растяжение на 10.8 час. |  | (c)
69809.341000 | 4.824000 | 4.810000 | -6.681000 | -6.695000 | 1196.000000 | 1370.000000 | 1428.000000 | 46.116935 | 4810.000000 | 6272 |  | CORR | GENE | 03:04 | 03:32 | 03:41 | 98 | 463 | 13.000000 | EXT | - |  | (c)
69816.022000 | 0.000000 | -0.015000 | -11.395000 | -11.410000 | 1444.000000 | 1705.000000 | 1823.000000 | 0.000000 |  | 6273 | Смещение кромок | GWAN |  | 05:34 | 06:16 | 06:35 | 0 | 758 | 4.047000 | EXT | Смещение кромок. Наружу. Величина смещения - 4 мм. |  | (c)
69816.022000 | 0.000000 | -0.040000 | -11.395000 | -11.435000 | -883.000000 | -503.000000 | -515.000000 | 11.929297 |  | 6273 | Смещение кромок | GWAN |  | 11:19 | 00:20 | 00:18 | 0 | 735 | 4.975000 | EXT | Смещение кромок. Наружу. Величина смещения - 5 мм. |  | (c)
69818.287000 | 2.265000 | 2.240000 | -9.130000 | -9.155000 | 809.000000 | 866.000000 | 890.000000 | 65.248627 | 2240.000000 | 6273 |  | CORR | СIGR | 03:52 | 04:01 | 04:05 | 30 | 163 | 11.000000 | EXT | - |  | (c)
69830.590000 | 3.173000 | 3.145000 | -8.112000 | -8.140000 | -2174.000000 | -2087.000000 | -2067.000000 | 4.537297 | 3145.000000 | 6274 |  | CORR | GENE | 04:09 | 04:23 | 04:26 | 46 | 214 | 11.000000 | EXT | - |  | (c)
69842.763000 | 4.061000 | 4.061000 | -7.404000 | -7.404000 | 1906.000000 | 2058.000000 | 2026.000000 | 0.000000 | 4061.000000 | 6275 |  | CORR | GENE | 05:52 | 06:16 | 06:11 | 46 | 239 | 11.000000 | EXT | - |  | (c)
69845.262000 | 6.560000 | 6.485000 | -4.905000 | -4.980000 | 2198.000000 | 2211.000000 | 2215.000000 | 0.000000 | 4784.000000 | 6275 |  | CORR | AXGR | 06:39 | 06:41 | 06:41 | 196 | 34 | 10.000000 | EXT | - |  | (c)
69846.438000 | 7.736000 | 7.701000 | -3.729000 | -3.764000 | -335.000000 | -292.000000 | -293.000000 | 20.283272 | 3688.000000 | 6275 |  | DENT |  | 11:50 | 11:57 | 11:57 | 76 | 83 | 0.422535 |  | - |  | (c)
69850.167000 | 0.000000 | -0.036000 | -11.470000 | -11.506000 | 604.000000 | 789.000000 | 759.000000 | 61.254151 |  | 6276 | Смещение кромок | GWAN |  | 01:35 | 02:05 | 02:00 | 0 | 311 | 4.067000 | EXT | Смещение кромок. Вовнутрь. Величина смещения - 4.1 мм. |  | (c)
69850.167000 | 0.000000 | -0.070000 | -11.470000 | -11.540000 | -215.000000 | -34.000000 | 31.000000 | 2.536094 |  | 6276 | Смещение кромок | GWAN |  | 11:23 | 11:52 | 00:03 | 0 | 493 | 2.945489 | EXT | Смещение кромок. Наружу. Величина смещения - 2.9 мм. |  | (c)
69876.609000 | 3.542000 | 3.456000 | -7.753000 | -7.839000 | -223.000000 | -94.000000 | -64.000000 | 0.000000 | 3456.000000 | 6278 |  | CORR | GENE | 03:44 | 04:04 | 04:09 | 117 | 317 | 10.000000 | EXT | - |  | (c)
69877.345000 | 4.278000 | 4.139000 | -7.017000 | -7.156000 | -29.000000 | 36.000000 | 250.000000 | 0.000000 | 4139.000000 | 6278 |  | CORR | GENE | 04:15 | 04:25 | 05:00 | 166 | 557 | 10.000000 | EXT | - |  | (c)
69878.192000 | 5.125000 | 5.102000 | -6.170000 | -6.193000 | 376.000000 | 440.000000 | 473.000000 | 376.000000 | 5102.000000 | 6278 |  | CORR | СIGR | 05:20 | 05:31 | 05:36 | 28 | 195 | 10.000000 | EXT | - |  | (c)
69878.895000 | 5.828000 | 5.811000 | -5.467000 | -5.484000 | 427.000000 | 623.000000 | 556.000000 | 427.000000 | 5442.000000 | 6278 |  | CORR | СIGR | 05:28 | 06:00 | 05:49 | 42 | 258 | 10.000000 | EXT | - |  | (c)
69878.993000 | 5.926000 | 5.910000 | -5.369000 | -5.385000 | 287.000000 | 326.000000 | 333.000000 | 287.000000 | 5365.000000 | 6278 |  | CORR | СIGR | 05:06 | 05:12 | 05:13 | 20 | 93 | 12.000000 | EXT | - |  | (c)
69879.109000 | 6.042000 | 6.037000 | -5.253000 | -5.258000 | -15.000000 | 40.000000 | 57.000000 | 0.000000 | 5221.000000 | 6278 |  | CORR | СIGR | 04:17 | 04:26 | 04:29 | 37 | 144 | 11.000000 | EXT | - |  | (c)
69882.056000 | 8.989000 | 8.963000 | -2.306000 | -2.332000 | 71.000000 | 316.000000 | 227.000000 | 71.000000 | 2253.000000 | 6278 |  | CORR | GENE | 04:31 | 05:11 | 04:56 | 79 | 313 | 10.000000 | EXT | - |  | (c)
69884.362000 | 0.000000 | -0.052000 | -11.325000 | -11.377000 | -1541.000000 | -912.000000 | -967.000000 | 31.765338 |  | 6279 | Смещение кромок | GWAN |  | 10:28 | 00:09 | 00:00 | 0 | 1148 | 2.447141 | EXT | Смещение кромок. Наружу. Величина смещения - 2.4 мм. |  | (c)
69884.417000 | 0.055000 | 0.034000 | -11.270000 | -11.291000 | 1206.000000 | 1312.000000 | 1386.000000 | 39.126430 | 34.000000 | 6279 |  | CORR | GENE | 05:51 | 06:08 | 06:20 | 75 | 360 | 13.000000 | EXT | - |  | (c)
69884.494000 | 0.132000 | 0.068000 | -11.193000 | -11.257000 | 825.000000 | 1001.000000 | 996.000000 | 66.550453 | 68.000000 | 6279 |  | CORR | GENE | 04:50 | 05:18 | 05:17 | 99 | 342 | 10.000000 | EXT | - |  | (c)
69884.764000 | 0.402000 | 0.235000 | -10.923000 | -11.090000 | 1020.000000 | 1080.000000 | 1099.000000 | 78.466842 | 235.000000 | 6279 |  | CORR | GENE | 05:21 | 05:31 | 05:34 | 486 | 159 | 10.000000 | EXT | - |  | (c)
69891.483000 | 7.121000 | 6.987000 | -4.204000 | -4.338000 | 2126.000000 | 2185.000000 | 2162.000000 | 0.000000 | 4102.000000 | 6279 |  | CORR | GENE | 08:20 | 08:29 | 08:25 | 236 | 71 | 10.000000 | EXT | - |  | (c)
69893.861000 | 9.499000 | 9.298000 | -1.826000 | -2.027000 | 2136.000000 | 2155.000000 | 2172.000000 | 0.000000 | 1759.000000 | 6279 |  | CORR | GENE | 08:21 | 08:24 | 08:27 | 268 | 72 | 10.000000 | EXT | - |  | (c)
69894.555000 | 10.193000 | 10.069000 | -1.132000 | -1.256000 | 2173.000000 | 2185.000000 | 2186.000000 | 1.450941 | 1078.000000 | 6279 |  | CORR | AXGR | 08:27 | 08:29 | 08:29 | 178 | 27 | 10.000000 | EXT | - |  | (c)
69899.580000 | 3.893000 | 3.860000 | -7.592000 | -7.625000 | 139.000000 | 231.000000 | 265.000000 | 11.249101 | 3860.000000 | 6280 |  | CORR | GENE | 03:15 | 03:30 | 03:36 | 59 | 252 | 10.000000 | EXT | - |  | (c)
69900.241000 | 4.554000 | 4.399000 | -6.931000 | -7.086000 | 2045.000000 | 2062.000000 | 2062.000000 | 10.786535 | 4399.000000 | 6280 |  | CORR | AXGR | 08:23 | 08:26 | 08:26 | 217 | 35 | 10.000000 | EXT | - |  | (c)
69903.835000 | 8.148000 | 8.106000 | -3.337000 | -3.379000 | 139.000000 | 239.000000 | 243.000000 | 11.197117 | 3326.000000 | 6280 |  | CORR | GENE | 03:15 | 03:31 | 03:32 | 53 | 209 | 10.000000 | EXT | - |  | (c)
69903.982000 | 8.295000 | 8.254000 | -3.190000 | -3.231000 | 1753.000000 | 1866.000000 | 1925.000000 | 0.000000 | 3127.000000 | 6280 |  | CORR | GENE | 07:36 | 07:54 | 08:03 | 104 | 343 | 10.000000 | EXT | - |  | (c)
69907.296000 | 0.124000 | 0.027000 | -10.346000 | -10.443000 | -1735.000000 | 12.000000 | -787.000000 | 0.000000 | 27.000000 | 6281а |  | CORR | GENE | 05:39 | 10:20 | 08:12 | 109 | 1896 | 12.000000 | EXT | - |  | (c)
69908.039000 | 0.867000 | 0.849000 | -9.603000 | -9.621000 | -2098.000000 | -2049.000000 | -2026.000000 | 10.703604 | 849.000000 | 6281а |  | CORR | СIGR | 04:40 | 04:48 | 04:52 | 27 | 144 | 10.000000 | EXT | - |  | (c)
69908.294000 | 1.122000 | 1.122000 | -9.348000 | -9.348000 | -2209.000000 | -2195.000000 | -2191.000000 | 1.767289 | 1122.000000 | 6281а |  | CORR | AXGR | 04:22 | 04:24 | 04:25 | 623 | 36 | 10.000000 | EXT | - |  | (c)
69909.759000 | 2.587000 | 2.260000 | -7.883000 | -8.210000 | -2110.000000 | -2068.000000 | -2075.000000 | 9.755081 | 2260.000000 | 6281а |  | CORR | GENE | 04:38 | 04:45 | 04:44 | 512 | 69 | 10.000000 | EXT | - |  | (c)
69909.977000 | 2.805000 | 2.784000 | -7.665000 | -7.686000 | -1897.000000 | -1846.000000 | -1841.000000 | 26.923959 | 2784.000000 | 6281а |  | CORR | СIGR | 05:12 | 05:21 | 05:22 | 25 | 112 | 10.000000 | EXT | - |  | (c)
69912.134000 | 4.962000 | 4.804000 | -5.508000 | -5.666000 | -2091.000000 | -2074.000000 | -2075.000000 | 11.226299 | 4804.000000 | 6281а |  | CORR | AXGR | 04:41 | 04:44 | 04:44 | 278 | 33 | 11.000000 | EXT | - |  | (c)
69916.000000 | 8.828000 | 8.779000 | -1.642000 | -1.691000 | -995.000000 | -981.000000 | -983.000000 | 77.464040 | 1561.000000 | 6281а |  | CORR | AXGR | 07:38 | 07:40 | 07:40 | 130 | 23 | 10.000000 | EXT | - |  | (c)
69916.569000 | 9.397000 | 9.380000 | -1.073000 | -1.090000 | -1629.000000 | -1534.000000 | -1544.000000 | 48.551098 | 1053.000000 | 6281а |  | CORR | СIGR | 05:56 | 06:11 | 06:09 | 37 | 170 | 12.000000 | EXT | - |  | (c)
69919.482000 | 0.030000 | 0.013000 | -9.990000 | -10.007000 | 1702.000000 | -1406.000000 | -1691.000000 | 0.000000 | 13.000000 | 6282а |  | CORR | GENE | 03:43 | 07:21 | 06:35 | 109 | 2136 | 14.000000 | EXT | - |  | (c)
69920.989000 | 1.537000 | 1.455000 | -8.483000 | -8.565000 | 1518.000000 | 1618.000000 | 1568.000000 | 49.396866 | 1455.000000 | 6282а |  | CORR | GENE | 03:13 | 03:29 | 03:21 | 756 | 100 | 10.000000 | EXT | - |  | (c)
69922.204000 | 2.752000 | 2.682000 | -7.268000 | -7.338000 | 1804.000000 | 1829.000000 | 1828.000000 | 30.638683 | 2682.000000 | 6282а |  | CORR | GENE | 03:59 | 04:03 | 04:03 | 154 | 47 | 10.000000 | EXT | - |  | (c)
69924.634000 | 5.182000 | 5.164000 | -4.838000 | -4.856000 | -1466.000000 | -1324.000000 | -1340.000000 | 61.724667 | 4803.000000 | 6282а |  | CORR | GENE | 07:12 | 07:35 | 07:32 | 53 | 252 | 10.000000 | EXT | - |  | (c)
69925.417000 | 5.965000 | 5.957000 | -4.055000 | -4.063000 | -1241.000000 | -1215.000000 | -1219.000000 | 79.881780 | 4043.000000 | 6282а |  | CORR | СIGR | 07:48 | 07:52 | 07:51 | 20 | 44 | 10.000000 | EXT | - |  | (c)
69925.459000 | 6.007000 | 5.982000 | -4.013000 | -4.038000 | -1285.000000 | -1261.000000 | -1267.000000 | 76.288450 | 3939.000000 | 6282а |  | CORR | AXGR | 07:41 | 07:45 | 07:44 | 99 | 37 | 10.000000 | EXT | - |  | (c)
69925.645000 | 6.193000 | 6.174000 | -3.827000 | -3.846000 | -1395.000000 | -1344.000000 | -1325.000000 | 67.454245 | 3816.000000 | 6282а |  | CORR | СIGR | 07:23 | 07:31 | 07:34 | 30 | 139 | 12.000000 | EXT | - |  | (c)
69926.567000 | 7.115000 | 7.055000 | -2.905000 | -2.965000 | 1707.000000 | 1796.000000 | 1813.000000 | 25.078571 | 2889.000000 | 6282а |  | CORR | GENE | 03:44 | 03:58 | 04:01 | 76 | 213 | 10.000000 | EXT | - |  | (c)
69926.705000 | 7.253000 | 7.123000 | -2.767000 | -2.897000 | 2158.000000 | 2188.000000 | 2184.000000 | 1.729897 | 1920.000000 | 6282а |  | CORR | GENE | 04:56 | 05:01 | 05:01 | 977 | 51 | 10.000000 | EXT | - |  | (c)
69927.327000 | 7.875000 | 7.818000 | -2.145000 | -2.202000 | -1857.000000 | -1844.000000 | -1845.000000 | 30.107613 | 2064.000000 | 6282а |  | CORR | AXGR | 06:08 | 06:11 | 06:10 | 138 | 26 | 10.000000 | EXT | - |  | (c)
69927.471000 | 8.019000 | 8.019000 | -2.001000 | -2.001000 | -2163.000000 | -2106.000000 | -2113.000000 | 5.477965 | 1972.000000 | 6282а |  | CORR | СIGR | 05:19 | 05:28 | 05:27 | 29 | 100 | 10.000000 | EXT | - |  | (c)
69927.480000 | 8.028000 | 7.994000 | -1.992000 | -2.026000 | -1265.000000 | -1215.000000 | -1201.000000 | 77.945021 | 1983.000000 | 6282а |  | CORR | СIGR | 07:44 | 07:52 | 07:54 | 43 | 128 | 10.000000 | EXT | - |  | (c)
69927.661000 | 8.209000 | 7.980000 | -1.811000 | -2.040000 | 1314.000000 | 1482.000000 | 1562.000000 | 33.927903 | 1755.000000 | 6282а |  | CORR | GENE | 02:40 | 03:07 | 03:20 | 285 | 496 | 10.000000 | EXT | - |  | (c)
69927.767000 | 8.315000 | 8.232000 | -1.705000 | -1.788000 | -1835.000000 | -1826.000000 | -1823.000000 | 31.899235 | 1644.000000 | 6282а |  | CORR | AXGR | 06:12 | 06:13 | 06:14 | 144 | 24 | 10.000000 | EXT | - |  | (c)
69927.789000 | 8.337000 | 8.277000 | -1.683000 | -1.743000 | -1476.000000 | -1464.000000 | -1461.000000 | 60.886443 | 1623.000000 | 6282а |  | CORR | AXGR | 07:10 | 07:12 | 07:12 | 120 | 29 | 10.000000 | EXT | - |  | (c)
69927.874000 | 8.422000 | 8.382000 | -1.598000 | -1.638000 | -2110.000000 | -2075.000000 | -1979.000000 | 9.747806 | 1579.000000 | 6282а |  | CORR | GENE | 05:28 | 05:33 | 05:49 | 59 | 261 | 10.000000 | EXT | - |  | (c)
69928.191000 | 8.739000 | 8.716000 | -1.281000 | -1.304000 | 2098.000000 | 2144.000000 | 2146.000000 | 2.914656 | 1269.000000 | 6282а |  | CORR | СIGR | 04:47 | 04:54 | 04:55 | 35 | 96 | 12.000000 | EXT | - |  | (c)
69928.308000 | 8.856000 | 8.815000 | -1.164000 | -1.205000 | -2109.000000 | -2098.000000 | -2097.000000 | 9.791823 | 1099.000000 | 6282а |  | CORR | AXGR | 05:28 | 05:30 | 05:30 | 106 | 25 | 10.000000 | EXT | - |  | (c)
69928.413000 | 8.961000 | 8.951000 | -1.059000 | -1.069000 | -2162.000000 | -2156.000000 | -2123.000000 | 5.558663 | 1049.000000 | 6282а |  | CORR | СIGR | 05:19 | 05:20 | 05:26 | 20 | 78 | 10.000000 | EXT | - |  | (c)
69928.507000 | 9.055000 | 8.928000 | -0.965000 | -1.092000 | 2138.000000 | 2181.000000 | 2167.000000 | 2.753260 | 913.000000 | 6282а |  | CORR | GENE | 04:53 | 05:00 | 04:58 | 179 | 58 | 10.000000 | EXT | - |  | (c)
69928.674000 | 9.222000 | 9.210000 | -0.798000 | -0.810000 | 1985.000000 | 2053.000000 | 2055.000000 | 8.482837 | 770.000000 | 6282а |  | CORR | СIGR | 04:29 | 04:39 | 04:40 | 40 | 140 | 10.000000 | EXT | - |  | (c)
69940.992000 | 0.000000 | -0.064000 | -10.485000 | -10.549000 | 1107.000000 | 1223.000000 | 1301.000000 | 59.402729 |  | 6284а | Нарушение формы кольцевого шва | GWAN |  | 00:50 | 01:09 | 01:21 | 0 | 388 |  | EXT | Нарушение формы кольцевого шва |  | (c)
69940.992000 | 0.000000 | -0.041000 | -10.485000 | -10.526000 | -632.000000 | -288.000000 | -407.000000 | 0.000000 |  | 6284а | Непровар / утяжина | GWAN |  | 08:09 | 09:05 | 08:46 | 0 | 449 | 12.000000 | INT | Непровар / утяжина |  | (c)
69948.538000 | 7.546000 | 7.512000 | -2.939000 | -2.973000 | -1987.000000 | -1934.000000 | -1917.000000 | 19.623622 | 2933.000000 | 6284а |  | CORR | СIGR | 04:31 | 04:39 | 04:42 | 40 | 140 | 10.000000 | EXT | - |  | (c)
69969.655000 | 6.093000 | 5.900000 | -5.252000 | -5.445000 | -2193.000000 | -1997.000000 | -1984.000000 | 3.053300 | 5144.000000 | 6286а |  | DENT |  | 05:47 | 06:18 | 06:20 | 301 | 418 | 0.633803 |  | -. Аномалия находится вблизи продольного шва. |  | (c)
69979.209000 | 4.302000 | 4.256000 | -6.018000 | -6.064000 | 891.000000 | 1037.000000 | 984.000000 | 71.896557 | 4256.000000 | 6287а |  | GOUG | GENE | 03:31 | 03:54 | 03:46 | 61 | 186 | 10.000000 | EXT | -. Задир. |  | (c)
70020.057000 | 0.000000 | -0.025000 | -11.705000 | -11.730000 | 2033.000000 | -2109.000000 | -1753.000000 | 0.000000 |  | 6291 | Смещение кромок | GWAN |  | 03:52 | 04:44 | 05:41 | 0 | 1351 | 3.184000 | EXT | Смещение кромок. Наружу. Величина смещения - 3.2 мм. |  | (c)
70020.057000 | 0.000000 | -0.035000 | -11.705000 | -11.740000 | -377.000000 | 520.000000 | 504.000000 | 40.670138 |  | 6291 | Смещение кромок | GWAN |  | 09:23 | 11:48 | 11:45 | 0 | 1763 | 4.412000 | EXT | Смещение кромок. Вовнутрь. Величина смещения - 4.4 мм. |  | (c)
70054.342000 | 0.000000 | -0.045000 | -11.475000 | -11.520000 | -852.000000 | -715.000000 | -580.000000 | 2.977079 |  | 6294 | Смещение кромок | GWAN |  | 08:20 | 08:42 | 09:04 | 0 | 543 | 3.791000 | EXT | Смещение кромок. Наружу. Величина смещения - 3.8 мм. |  | (c)
70054.342000 | 0.000000 | -0.035000 | -11.475000 | -11.510000 | -65.000000 | 211.000000 | 193.000000 | 15.534879 |  | 6294 | Смещение кромок | GWAN |  | 10:27 | 11:12 | 11:09 | 0 | 514 | 3.421000 | EXT | Смещение кромок. Вовнутрь. Величина смещения - 3.4 мм. |  | (c)
70077.199000 | 11.382000 | 11.340000 | -0.063000 | -0.105000 | 1671.000000 | 1907.000000 | 2007.000000 | 0.000000 | 47.000000 | 6295 |  | CORR | GENE | 04:50 | 05:28 | 05:44 | 58 | 673 | 12.000000 | EXT | - |  | (c)
70105.077000 | 5.415000 | 5.253000 | -6.185000 | -6.347000 | -1871.000000 | -1724.000000 | -1752.000000 | 29.035650 | 5253.000000 | 6298 |  | DENT |  | 04:52 | 05:15 | 05:11 | 311 | 237 | 0.352113 |  | - |  | (c)
70116.823000 | 5.561000 | 5.547000 | -5.894000 | -5.908000 | -1235.000000 | -1142.000000 | -1149.000000 | 78.951153 | 5547.000000 | 6299 |  | CORR | СIGR | 07:32 | 07:47 | 07:46 | 39 | 171 | 11.000000 | EXT | - |  | (c)
70120.466000 | 9.204000 | 9.186000 | -2.251000 | -2.269000 | -2124.000000 | -1986.000000 | -1991.000000 | 8.608966 | 2232.000000 | 6299 |  | CORR | СIGR | 05:08 | 05:30 | 05:30 | 37 | 265 | 13.000000 | EXT | - |  | (c)
70128.371000 | 5.654000 | 5.627000 | -5.831000 | -5.858000 | 473.000000 | 531.000000 | 555.000000 | 473.000000 | 5627.000000 | 6300 |  | CORR | СIGR | 04:11 | 04:20 | 04:24 | 39 | 163 | 11.000000 | EXT | -. Аномалия находится на отводе. |  | (c)
70134.243000 | 0.041000 | 0.028000 | -10.894000 | -10.907000 | 1184.000000 | 1259.000000 | 1302.000000 | 55.994634 | 28.000000 | 6301 |  | CORR | СIGR | 04:14 | 04:26 | 04:33 | 32 | 235 | 10.000000 | EXT | - |  | (c)
70134.501000 | 0.299000 | 0.260000 | -10.636000 | -10.675000 | -2136.000000 | -1978.000000 | -2001.000000 | 18.504612 | 260.000000 | 6301 |  | CORR | GENE | 07:18 | 07:44 | 07:40 | 88 | 270 | 13.000000 | EXT | - |  | (c)
70161.756000 | 5.294000 | 5.228000 | -6.106000 | -6.172000 | -1058.000000 | -1035.000000 | -1032.000000 | 78.987670 | 5228.000000 | 6303 |  | CORR | GENE | 06:20 | 06:23 | 06:24 | 506 | 53 | 10.000000 | EXT | - |  | (c)
70161.961000 | 5.499000 | 5.468000 | -5.901000 | -5.932000 | -1795.000000 | -1733.000000 | -1697.000000 | 35.116654 | 5468.000000 | 6303 |  | CORR | СIGR | 04:21 | 04:31 | 04:36 | 33 | 196 | 10.000000 | EXT | - |  | (c)
70167.884000 | 0.022000 | 0.014000 | -11.293000 | -11.301000 | 1222.000000 | 1602.000000 | 1520.000000 | 9.236240 | 14.000000 | 6304 |  | CORR | GENE | 04:30 | 05:31 | 05:18 | 69 | 596 | 10.000000 | EXT | - |  | (c)
70182.043000 | 2.866000 | 2.799000 | -8.559000 | -8.626000 | 1397.000000 | 1448.000000 | 1430.000000 | 59.198888 | 2799.000000 | 6305 |  | CORR | GENE | 04:17 | 04:26 | 04:23 | 292 | 67 | 10.000000 | EXT | - |  | (c)
70183.038000 | 3.861000 | 3.691000 | -7.564000 | -7.734000 | 1292.000000 | 1316.000000 | 1310.000000 | 71.413348 | 3691.000000 | 6305 |  | CORR | AXGR | 04:00 | 04:04 | 04:03 | 206 | 36 | 10.000000 | EXT | - |  | (c)
70200.311000 | 9.709000 | 9.667000 | -1.821000 | -1.863000 | 1891.000000 | 1906.000000 | 1905.000000 | 23.952291 | 1785.000000 | 6306 |  | CORR | AXGR | 06:17 | 06:19 | 06:19 | 78 | 29 | 11.000000 | EXT | -. Аномалия находится на упругопластическом изгибе: R=466 D, максимальное растяжение на 5.9 час. |  | (c)
70206.691000 | 4.559000 | 4.540000 | -6.946000 | -6.965000 | -1644.000000 | -1589.000000 | -1539.000000 | 47.306657 | 4540.000000 | 6307 |  | CORR | СIGR | 04:50 | 04:59 | 05:07 | 34 | 210 | 14.000000 | EXT | -. Аномалия находится на упругопластическом изгибе: R=810 D, максимальное растяжение на 5.9 час. |  | (c)
70234.521000 | 9.389000 | 9.293000 | -2.046000 | -2.142000 | 1954.000000 | 2107.000000 | 2070.000000 | 3.559595 | 1920.000000 | 6309 |  | DENT |  | 04:55 | 05:20 | 05:14 | 222 | 233 | 0.281690 |  | -. Аномалия находится вблизи продольного шва. |  | (c)
70243.038000 | 6.471000 | 6.456000 | -4.719000 | -4.734000 | 1985.000000 | 2137.000000 | 2100.000000 | 0.000000 | 4696.000000 | 6310 |  | CORR | СIGR | 07:16 | 07:41 | 07:35 | 38 | 230 | 10.000000 | EXT | - |  | (c)
70261.936000 | 2.684000 | 2.657000 | -8.691000 | -8.718000 | 1780.000000 | 1869.000000 | 1865.000000 | 15.876219 | 2657.000000 | 6312 |  | CORR | СIGR | 05:09 | 05:24 | 05:23 | 35 | 169 | 13.000000 | EXT | - |  | (c)
70270.627000 | 0.000000 | -0.018000 | -11.400000 | -11.418000 | 1406.000000 | 1734.000000 | 1709.000000 | 0.000000 |  | 6313 | Нарушение формы кольцевого шва | GWAN |  | 05:53 | 06:46 | 06:42 | 0 | 605 |  | EXT | Нарушение формы кольцевого шва |  | (c)
70270.627000 | 0.000000 | -0.035000 | -11.400000 | -11.435000 | -1963.000000 | -1687.000000 | -1697.000000 | 43.023645 |  | 6313 | Смещение кромок | GWAN |  | 08:49 | 09:34 | 09:32 | 0 | 531 | 3.317000 | EXT | Смещение кромок. Наружу. Величина смещения - 3.3 мм. |  | (c)
70282.027000 | 0.000000 | -0.020000 | -11.475000 | -11.495000 | -2179.000000 | -1526.000000 | -1767.000000 | 4.135719 |  | 6314 | Смещение кромок | GWAN |  | 05:58 | 07:43 | 07:04 | 0 | 825 | 3.572000 | EXT | Смещение кромок. Наружу. Величина смещения - 3.6 мм. |  | (c)
70309.160000 | 4.238000 | 4.039000 | -7.262000 | -7.461000 | 2180.000000 | 2203.000000 | -2225.000000 | 0.000000 | 4039.000000 | 6316 | Дефект проката | MIAN | GENE | 05:27 | 05:30 | 05:36 | 343 | 114 | 10.000000 | INT | Дефект проката. Эквивалент потери металла 10%. |  | (c)
70340.193000 | 1.956000 | 1.932000 | -6.229000 | -6.253000 | -1712.000000 | -1584.000000 | -1623.000000 | 41.855172 | 1932.000000 | 6319а |  | CORR | СIGR | 06:55 | 07:16 | 07:09 | 39 | 178 | 12.000000 | EXT | - |  | (c)
70346.088000 | 7.851000 | 7.839000 | -0.334000 | -0.346000 | 1524.000000 | 1589.000000 | 1577.000000 | 48.526903 | 326.000000 | 6319а |  | CORR | СIGR | 03:37 | 03:48 | 03:46 | 20 | 105 | 14.000000 | EXT | - |  | (c)
70346.180000 | 7.943000 | 7.891000 | -0.242000 | -0.294000 | 1566.000000 | 1582.000000 | 1581.000000 | 51.149447 | 184.000000 | 6319а |  | CORR | AXGR | 03:44 | 03:47 | 03:47 | 110 | 31 | 12.000000 | EXT | - |  | (c)
70350.319000 | 2.222000 | 2.207000 | -8.408000 | -8.423000 | 177.000000 | 212.000000 | 221.000000 | 14.277472 | 2207.000000 | 6319в |  | ARTD | СIGR | 01:51 | 01:56 | 01:58 | 36 | 89 | 10.000000 | EXT | -. Эквивалент потери металла 10%. |  | (c)
70353.800000 | 5.703000 | 5.570000 | -4.927000 | -5.060000 | 23.000000 | 35.000000 | 34.000000 | 1.881251 | 4729.000000 | 6319в |  | LWAN |  | 01:26 | 01:28 | 01:28 | 331 | 21 | 14.000000 | EXT | -. Эквивалент потери металла 14%. |  | (c)
70354.586000 | 6.489000 | 6.390000 | -4.141000 | -4.240000 | -26.000000 | -4.000000 | 2.000000 | 0.000000 | 4025.000000 | 6319в |  | LWAN |  | 01:18 | 01:22 | 01:22 | 215 | 56 | 20.547443 | EXT | -. Эквивалент потери металла 21%. |  | (c)
70357.033000 | 8.936000 | 8.899000 | -1.694000 | -1.731000 | 1519.000000 | 1519.000000 | 1535.000000 | 53.530759 | 1614.000000 | 6319в |  | CORR | AXGR | 05:27 | 05:27 | 05:30 | 117 | 32 | 10.000000 | EXT | - |  | (c)
70366.057000 | 7.330000 | 7.313000 | -3.580000 | -3.597000 | 2059.000000 | 2139.000000 | 2131.000000 | 2.162755 | 3560.000000 | 6320а |  | CORR | СIGR | 04:16 | 04:29 | 04:28 | 37 | 145 | 13.000000 | EXT | - |  | (c)
70369.551000 | 10.824000 | 10.805000 | -0.086000 | -0.105000 | 1055.000000 | 1130.000000 | 1125.000000 | 83.587320 | 62.000000 | 6320а |  | CORR | СIGR | 01:34 | 01:47 | 01:46 | 43 | 140 | 10.000000 | EXT | - |  | (c)
70369.602000 | 10.875000 | 10.807000 | -0.035000 | -0.103000 | -1167.000000 | -1149.000000 | -1020.000000 | 58.492639 | 35.000000 | 6320а |  | CORR | GENE | 07:36 | 07:39 | 08:00 | 68 | 295 | 14.000000 | EXT | - |  | (c)
70381.391000 | 9.744000 | 7.239000 | -0.701000 | -3.206000 | -2073.000000 | -1830.000000 | -1818.000000 | 12.715586 | 410.000000 | 6322а |  | GOUG | GENE | 05:52 | 06:32 | 06:34 | 2796 | 510 | 10.000000 | EXT | -. Зона задиров. |  | (c)
70384.614000 | 2.522000 | 0.065000 | -8.993000 | -11.450000 | -1996.000000 | -1709.000000 | -1772.000000 | 18.915906 | 65.000000 | 6323 |  | GOUG | GENE | 05:43 | 06:29 | 06:19 | 2747 | 449 | 10.000000 | EXT | -. Зона задиров. |  | (b)
70393.607000 | 0.000000 | -0.035000 | -11.415000 | -11.450000 | -415.000000 | -246.000000 | -237.000000 | 4.858185 |  | 6324 | Смещение кромок | GWAN |  | 00:11 | 00:38 | 00:40 | 0 | 354 | 3.233000 | EXT | Смещение кромок. Вовнутрь. Величина смещения - 3.2 мм. |  | (c)
70393.607000 | 0.000000 | -0.048000 | -11.415000 | -11.463000 | 631.000000 | 751.000000 | 863.000000 | 50.937204 |  | 6324 | Нарушение формы кольцевого шва | GWAN |  | 03:00 | 03:19 | 03:37 | 0 | 463 |  | EXT | Нарушение формы кольцевого шва |  | (c)
70393.607000 | 0.000000 | -0.043000 | -11.415000 | -11.458000 | -1965.000000 | -1898.000000 | -1887.000000 | 27.712225 |  | 6324 | Смещение кромок | GWAN |  | 08:01 | 08:12 | 08:13 | 0 | 155 | 3.380701 | EXT | Смещение кромок. Наружу. Величина смещения - 3.4 мм. |  | (c)
70413.572000 | 8.550000 | 8.521000 | -3.025000 | -3.054000 | -325.000000 | -263.000000 | -220.000000 | 9.219659 | 3009.000000 | 6325 |  | CORR | GENE | 01:55 | 02:05 | 02:12 | 45 | 211 | 11.000000 | EXT | - |  | (c)
70413.640000 | 8.618000 | 8.564000 | -2.957000 | -3.011000 | -504.000000 | -390.000000 | -416.000000 | 26.443442 | 2892.000000 | 6325 |  | CORR | GENE | 01:26 | 01:45 | 01:41 | 119 | 177 | 10.000000 | EXT | - |  | (c)
70414.129000 | 9.107000 | 9.023000 | -2.468000 | -2.552000 | -433.000000 | -331.000000 | -367.000000 | 24.298841 | 2180.000000 | 6325 |  | CORR | GENE | 01:38 | 01:54 | 01:49 | 372 | 132 | 10.000000 | EXT | - |  | (c)
70415.031000 | 10.009000 | 9.976000 | -1.566000 | -1.599000 | 2.000000 | 128.000000 | 107.000000 | 0.141341 | 1544.000000 | 6325 |  | CORR | GENE | 02:48 | 03:09 | 03:05 | 55 | 211 | 14.000000 | EXT | - |  | (c)
70416.597000 | 0.000000 | -0.020000 | -11.245000 | -11.265000 | 1993.000000 | 2156.000000 | 2192.000000 | 0.000000 |  | 6326 | Смещение кромок | GWAN |  | 03:57 | 04:23 | 04:29 | 0 | 398 | 3.067000 | EXT | Смещение кромок. Вовнутрь. Величина смещения - 3.1 мм. |  | (c)
70416.597000 | 0.000000 | -0.020000 | -11.245000 | -11.265000 | -1977.000000 | -1777.000000 | -1726.000000 | 20.439586 |  | 6326 | Смещение кромок | GWAN |  | 05:16 | 05:48 | 05:56 | 0 | 502 | 3.226000 | EXT | Смещение кромок. Наружу. Величина смещения - 3.2 мм. |  | (c)
70416.597000 | 0.000000 | -0.015000 | -11.245000 | -11.260000 | -1301.000000 | -1164.000000 | -1168.000000 | 72.963540 |  | 6326 | Смещение кромок | GWAN |  | 07:05 | 07:27 | 07:26 | 0 | 264 | 2.696000 | EXT | Смещение кромок. Вовнутрь. Величина смещения - 2.7 мм. |  | (c)
70426.063000 | 9.466000 | 9.195000 | -1.779000 | -2.050000 | 929.000000 | 1064.000000 | 1173.000000 | 65.682613 | 1692.000000 | 6326 |  | GOUG | GENE | 01:05 | 01:27 | 01:44 | 358 | 487 | 10.000000 | EXT | -. Задир. |  | (c)
70432.286000 | 4.444000 | 4.301000 | -6.976000 | -7.119000 | -1546.000000 | -1528.000000 | -1528.000000 | 55.278796 | 4301.000000 | 6327 |  | CORR | AXGR | 07:27 | 07:30 | 07:30 | 220 | 35 | 10.000000 | EXT | - |  | (c)
70439.262000 | 0.000000 | -0.035000 | -11.405000 | -11.440000 | 114.000000 | 302.000000 | 253.000000 | 9.177765 |  | 6328 | Смещение кромок | GWAN |  | 01:50 | 02:20 | 02:12 | 0 | 279 | 3.447000 | EXT | Смещение кромок. Вовнутрь. Величина смещения - 3.4 мм. |  | (c)
70439.262000 | 0.000000 | -0.035000 | -11.405000 | -11.440000 | 424.000000 | 535.000000 | 546.000000 | 34.255867 |  | 6328 | Смещение кромок | GWAN |  | 02:40 | 02:58 | 02:59 | 0 | 244 | 2.835000 | EXT | Смещение кромок. Наружу. Величина смещения - 2.8 мм. |  | (c)
70439.262000 | 0.000000 | -0.025000 | -11.405000 | -11.430000 | 802.000000 | 892.000000 | 962.000000 | 64.719549 |  | 6328 | Смещение кромок | GWAN |  | 03:41 | 03:55 | 04:06 | 0 | 319 | 3.077000 | EXT | Смещение кромок. Наружу. Величина смещения - 3.1 мм. |  | (c)
70439.262000 | 0.000000 | -0.025000 | -11.405000 | -11.430000 | 1932.000000 | -1745.000000 | -2075.000000 | 12.571114 |  | 6328 | Смещение кромок | GWAN |  | 06:43 | 08:50 | 07:56 | 0 | 909 | 3.335000 | EXT | Смещение кромок. Наружу. Величина смещения - 3.3 мм. |  | (c)
70448.015000 | 8.753000 | 8.734000 | -2.652000 | -2.671000 | 1256.000000 | 1817.000000 | 1564.000000 | 3.923527 | 2642.000000 | 6328 | Дефект проката | MIAN | СIGR | 04:54 | 06:24 | 05:44 | 29 | 617 | 13.775475 | INT | Дефект проката. Эквивалент потери металла 14%. |  | (c)
70464.246000 | 2.109000 | 2.057000 | -8.601000 | -8.653000 | 1435.000000 | 1458.000000 | 1483.000000 | 56.543676 | 2057.000000 | 6330а |  | CORR | GENE | 03:41 | 03:45 | 03:49 | 146 | 95 | 11.000000 | EXT | - |  | (c)
70464.506000 | 2.369000 | 2.072000 | -8.341000 | -8.638000 | 1181.000000 | 1223.000000 | 1252.000000 | 73.331488 | 2072.000000 | 6330а |  | CORR | GENE | 03:00 | 03:07 | 03:12 | 409 | 141 | 12.000000 | EXT | - |  | (c)
70484.923000 | 10.596000 | 10.425000 | -0.139000 | -0.310000 | 234.000000 | 256.000000 | 254.000000 | 20.466576 | 19.000000 | 6331а |  | ARTD | AXGR | 09:48 | 09:52 | 09:52 | 291 | 40 | 12.768655 | EXT | -. Эквивалент потери металла 13%. |  | (c)
70486.197000 | 1.135000 | 0.903000 | -10.280000 | -10.512000 | -74.000000 | -39.000000 | -41.000000 | 0.000000 | 903.000000 | 6332 |  | CORR | GENE | 10:16 | 10:21 | 10:21 | 616 | 67 | 11.000000 | EXT | - |  | (c)
70489.009000 | 3.947000 | 3.813000 | -7.468000 | -7.602000 | -2049.000000 | -1867.000000 | -1872.000000 | 14.644151 | 3813.000000 | 6332 |  | DENT |  | 04:57 | 05:26 | 05:25 | 519 | 354 | 0.422535 |  | - |  | (c)
70490.671000 | 5.609000 | 5.527000 | -5.806000 | -5.888000 | -946.000000 | -883.000000 | -906.000000 | 66.630641 | 5527.000000 | 6332 |  | CORR | GENE | 07:55 | 08:05 | 08:01 | 343 | 80 | 11.000000 | EXT | - |  | (c)
70492.600000 | 7.538000 | 7.359000 | -3.877000 | -4.056000 | -1621.000000 | -1522.000000 | -1478.000000 | 49.166655 | 3706.000000 | 6332 |  | DENT |  | 06:06 | 06:22 | 06:29 | 350 | 286 | 0.281690 |  | - |  | (c)
70502.048000 | 5.571000 | 5.540000 | -5.669000 | -5.700000 | -1783.000000 | -1754.000000 | -1752.000000 | 38.609096 | 5540.000000 | 6333 |  | DENT |  | 07:49 | 07:54 | 07:54 | 67 | 62 | 0.352113 |  | -. Аномалия находится вблизи дефекта потери металла. |  | (c)
70502.056000 | 5.579000 | 5.569000 | -5.661000 | -5.671000 | -1807.000000 | -1759.000000 | -1743.000000 | 39.317175 | 5569.000000 | 6333 |  | GOUG | СIGR | 07:46 | 07:53 | 07:56 | 22 | 127 | 10.000000 | EXT | -. Задир. |  | (c)
70507.717000 | 0.000000 | -0.035000 | -11.455000 | -11.490000 | -204.000000 | -99.000000 | -8.000000 | 0.000000 |  | 6334 | Смещение кромок | GWAN |  | 02:13 | 02:30 | 02:45 | 0 | 392 | 2.921000 | EXT | Смещение кромок. Наружу. Величина смещения - 2.9 мм. |  | (c)
70507.717000 | 0.000000 | -0.030000 | -11.455000 | -11.485000 | 220.000000 | 621.000000 | 694.000000 | 17.774710 |  | 6334 | Смещение кромок | GWAN |  | 03:22 | 04:26 | 04:38 | 0 | 947 | 2.806000 | EXT | Смещение кромок. Наружу. Величина смещения - 2.8 мм. |  | (c)
70507.717000 | 0.000000 | -0.030000 | -11.455000 | -11.485000 | -2191.000000 | -1929.000000 | -1889.000000 | 27.541992 |  | 6334 | Нарушение формы кольцевого шва | GWAN |  | 08:53 | 09:35 | 09:41 | 0 | 603 |  | EXT | Нарушение формы кольцевого шва |  | (c)
70530.632000 | 0.000000 | -0.020000 | -11.700000 | -11.720000 | 542.000000 | 765.000000 | 809.000000 | 43.735144 |  | 6336 | Смещение кромок | GWAN |  | 02:45 | 03:21 | 03:28 | 0 | 534 | 3.805000 | EXT | Смещение кромок. Вовнутрь. Величина смещения - 3.8 мм. |  | (c)
70530.632000 | 0.000000 | -0.038000 | -11.700000 | -11.738000 | 1435.000000 | 1671.000000 | 1589.000000 | 26.802570 |  | 6336 | Смещение кромок | GWAN |  | 05:09 | 05:47 | 05:34 | 0 | 309 | 2.440790 | EXT | Смещение кромок. Вовнутрь. Величина смещения - 2.4 мм. |  | (c)
70530.632000 | 0.000000 | -0.048000 | -11.700000 | -11.748000 | 1856.000000 | 2041.000000 | 2082.000000 | 0.000000 |  | 6336 | Смещение кромок | GWAN |  | 06:17 | 06:46 | 06:53 | 0 | 452 | 2.326561 | EXT | Смещение кромок. Вовнутрь. Величина смещения - 2.3 мм. |  | (c)
70530.632000 | 0.000000 | -0.035000 | -11.700000 | -11.735000 | -986.000000 | -774.000000 | -820.000000 | 52.823838 |  | 6336 | Смещение кромок | GWAN |  | 10:38 | 11:12 | 11:05 | 0 | 331 | 2.502000 | EXT | Смещение кромок. Наружу. Величина смещения - 2.5 мм. |  | (c)
70530.632000 | 0.000000 | -0.035000 | -11.700000 | -11.735000 | -594.000000 | -463.000000 | -517.000000 | 35.480076 |  | 6336 | Смещение кромок | GWAN |  | 11:41 | 00:02 | 11:54 | 0 | 154 | 2.971000 | EXT | Смещение кромок. Наружу. Величина смещения - 3 мм. |  | (c)
70530.861000 | 0.229000 | 0.167000 | -11.471000 | -11.533000 | -2222.000000 | -1786.000000 | -1833.000000 | 32.100339 | 167.000000 | 6336 | Дефект проката | MIAN | GENE | 07:18 | 08:29 | 08:21 | 106 | 778 | 13.000000 | INT | Дефект проката. Эквивалент потери металла 13%. |  | (c)
70531.394000 | 0.762000 | 0.737000 | -10.938000 | -10.963000 | -2003.000000 | -1917.000000 | -1850.000000 | 30.678871 | 737.000000 | 6336 | Дефект проката | MIAN | GENE | 07:54 | 08:08 | 08:18 | 59 | 305 | 10.000000 | INT | Дефект проката. Эквивалент потери металла 10%. |  | (c)
70565.167000 | 0.000000 | -0.030000 | -11.565000 | -11.595000 | -863.000000 | -495.000000 | -580.000000 | 1.102043 |  | 6339 | Смещение кромок | GWAN |  | 07:19 | 08:18 | 08:05 | 0 | 566 | 4.147000 | EXT | Смещение кромок. Наружу. Величина смещения - 4.1 мм. |  | (c)
70572.846000 | 7.679000 | 7.673000 | -3.886000 | -3.892000 | -1628.000000 | -1588.000000 | -1567.000000 | 48.644838 | 3869.000000 | 6339 |  | CORR | СIGR | 05:16 | 05:22 | 05:25 | 23 | 122 | 12.000000 | EXT | - |  | (c)
70572.951000 | 7.784000 | 7.712000 | -3.781000 | -3.853000 | -1623.000000 | -1444.000000 | -1486.000000 | 49.024117 | 3736.000000 | 6339 |  | CORR | GENE | 05:16 | 05:45 | 05:38 | 117 | 274 | 10.000000 | EXT | - |  | (c)
70576.732000 | 0.000000 | -0.021000 | -11.415000 | -11.436000 | 2151.000000 | -1613.000000 | -1810.000000 | 0.000000 |  | 6340 | Смещение кромок | GWAN |  | 03:14 | 05:06 | 04:34 | 0 | 999 | 3.183000 | EXT | Смещение кромок. Наружу. Величина смещения - 3.2 мм. Аномалия находится на упругопластическом изгибе: R=455 D, максимальное растяжение на 6.2 час. |  | (c)
70588.147000 | 0.000000 | -0.030000 | -11.515000 | -11.545000 | 485.000000 | 708.000000 | 672.000000 | 54.257698 |  | 6341 | Смещение кромок | GWAN |  | 10:45 | 11:21 | 11:15 | 0 | 375 | 2.880000 | EXT | Смещение кромок. Вовнутрь. Величина смещения - 2.9 мм. Аномалия находится на упругопластическом изгибе: R=830 D, максимальное растяжение на 5.9 час. |  | (c)
70610.264000 | 10.602000 | 10.530000 | -0.558000 | -0.630000 | -863.000000 | -841.000000 | -843.000000 | 64.717005 | 499.000000 | 6342 |  | CORR | AXGR | 07:59 | 08:02 | 08:02 | 131 | 41 | 11.000000 | EXT | - |  | (c)
70610.822000 | 0.000000 | -0.020000 | -11.370000 | -11.390000 | -107.000000 | 514.000000 | 866.000000 | 31.607444 |  | 6343 | Смещение кромок | GWAN |  | 10:02 | 11:42 | 00:39 | 0 | 1946 | 4.674000 | EXT | Смещение кромок. Вовнутрь. Величина смещения - 4.7 мм. |  | (c)
70642.486000 | 8.884000 | 8.788000 | -1.556000 | -1.652000 | 1197.000000 | 1420.000000 | 1351.000000 | 46.079154 | 1456.000000 | 6345 |  | DENT |  | 04:51 | 05:27 | 05:16 | 196 | 308 | 0.422535 |  | - |  | (c)
70644.866000 | 0.824000 | 0.664000 | -10.726000 | -10.886000 | -1702.000000 | -1627.000000 | -1586.000000 | 42.680330 | 664.000000 | 6346 |  | DENT |  | 04:56 | 05:08 | 05:15 | 258 | 232 | 0.422535 |  | - |  | (c)
70667.107000 | 0.000000 | -0.040000 | -11.325000 | -11.365000 | -2147.000000 | -1738.000000 | -1851.000000 | 30.607546 |  | 6348 | Смещение кромок | GWAN |  | 08:14 | 09:20 | 09:01 | 0 | 592 | 3.733000 | EXT | Смещение кромок. Вовнутрь. Величина смещения - 3.7 мм. |  | (c)
70675.586000 | 8.479000 | 8.476000 | -2.846000 | -2.849000 | 1228.000000 | 1281.000000 | 1277.000000 | 68.959099 | 2741.000000 | 6348 |  | CORR | GENE | 05:18 | 05:27 | 05:26 | 108 | 99 | 11.000000 | EXT | - |  | (c)
70676.067000 | 8.960000 | 8.817000 | -2.365000 | -2.508000 | 1103.000000 | 1341.000000 | 1338.000000 | 34.016743 | 2306.000000 | 6348 |  | CORR | GENE | 04:58 | 05:37 | 05:36 | 202 | 471 | 12.000000 | EXT | - |  | (c)
70704.854000 | 3.802000 | 3.754000 | -7.468000 | -7.516000 | 1898.000000 | 2070.000000 | 2061.000000 | 0.537522 | 3754.000000 | 6351 |  | CORR | GENE | 02:53 | 03:20 | 03:19 | 304 | 326 | 10.000000 | EXT | - |  | (c)
70706.561000 | 5.509000 | 5.414000 | -5.761000 | -5.856000 | 2041.000000 | 2127.000000 | 2156.000000 | 0.000000 | 5414.000000 | 6351 |  | CORR | GENE | 03:16 | 03:30 | 03:34 | 230 | 231 | 10.000000 | EXT | - |  | (c)
70717.005000 | 4.683000 | 4.679000 | -6.957000 | -6.961000 | 1839.000000 | 2020.000000 | 1951.000000 | 4.399210 | 4679.000000 | 6352 |  | CORR | СIGR | 07:22 | 07:51 | 07:40 | 40 | 225 | 10.000000 | EXT | - |  | (c)
70721.681000 | 9.359000 | 9.284000 | -2.281000 | -2.356000 | 1755.000000 | 1881.000000 | 1994.000000 | 0.000000 | 2252.000000 | 6352 |  | CORR | GENE | 07:08 | 07:29 | 07:47 | 104 | 479 | 10.000000 | EXT | - |  | (c)
70723.962000 | 0.000000 | -0.029000 | -11.640000 | -11.669000 | -2143.000000 | -371.000000 | -1145.000000 | 11.852040 |  | 6353 | Нарушение формы кольцевого шва | GWAN |  | 09:13 | 01:59 | 11:54 | 0 | 1997 |  | EXT | Нарушение формы кольцевого шва |  | (c)
70724.867000 | 0.905000 | 0.889000 | -10.735000 | -10.751000 | 1631.000000 | 1799.000000 | 1789.000000 | 10.027226 | 889.000000 | 6353 |  | CORR | СIGR | 07:22 | 07:49 | 07:47 | 45 | 317 | 10.000000 | EXT | - |  | (c)
70725.189000 | 1.227000 | 1.206000 | -10.413000 | -10.434000 | 1929.000000 | 2018.000000 | 2023.000000 | 1.594256 | 1206.000000 | 6353 |  | CORR | СIGR | 08:10 | 08:24 | 08:25 | 44 | 188 | 10.000000 | EXT | - |  | (c)
70725.982000 | 2.020000 | 1.933000 | -9.620000 | -9.707000 | 1491.000000 | 1795.000000 | 1852.000000 | 0.000000 | 1933.000000 | 6353 |  | CORR | GENE | 06:59 | 07:48 | 07:58 | 148 | 723 | 11.000000 | EXT | - |  | (c)
70740.748000 | 5.146000 | 5.066000 | -6.479000 | -6.559000 | -798.000000 | -779.000000 | -778.000000 | 59.515162 | 5066.000000 | 6354 |  | CORR | AXGR | 07:43 | 07:46 | 07:46 | 188 | 40 | 10.000000 | EXT | - |  | (c)
70742.927000 | 7.325000 | 7.315000 | -4.300000 | -4.310000 | -583.000000 | -506.000000 | -517.000000 | 31.083359 | 4283.000000 | 6354 |  | CORR | СIGR | 08:18 | 08:30 | 08:28 | 27 | 132 | 12.000000 | EXT | - |  | (c)
70760.512000 | 1.795000 | 1.779000 | -9.290000 | -9.306000 | 2111.000000 | 2173.000000 | 2164.000000 | 0.000000 | 1779.000000 | 6356 |  | CORR | СIGR | 06:18 | 06:28 | 06:26 | 33 | 105 | 13.000000 | EXT | - |  | (c)
70808.274000 | 4.552000 | 4.523000 | -7.003000 | -7.032000 | 1960.000000 | 2144.000000 | 2089.000000 | 0.000000 | 4523.000000 | 6361 |  | CORR | GENE | 05:58 | 06:27 | 06:19 | 57 | 257 | 10.000000 | EXT | - |  | (c)
70823.853000 | 8.576000 | 8.560000 | -2.894000 | -2.910000 | -1020.000000 | -980.000000 | -973.000000 | 70.969997 | 2889.000000 | 6362 |  | CORR | СIGR | 07:35 | 07:42 | 07:43 | 21 | 94 | 10.000000 | EXT | - |  | (c)
70823.880000 | 8.603000 | 8.587000 | -2.867000 | -2.883000 | -916.000000 | -863.000000 | -862.000000 | 60.761665 | 2862.000000 | 6362 |  | CORR | СIGR | 07:52 | 08:00 | 08:01 | 21 | 109 | 13.000000 | EXT | - |  | (c)
70823.892000 | 8.615000 | 8.605000 | -2.855000 | -2.865000 | -1342.000000 | -1299.000000 | -1295.000000 | 71.666699 | 2842.000000 | 6362 |  | CORR | СIGR | 06:43 | 06:50 | 06:51 | 23 | 94 | 12.000000 | EXT | - |  | (c)
70826.747000 | 0.000000 | -0.034000 | -11.200000 | -11.234000 | 1644.000000 | 1904.000000 | -2024.000000 | 16.651076 |  | 6363 | Нарушение формы кольцевого шва | GWAN |  | 06:41 | 07:23 | 08:49 | 0 | 1587 |  | EXT | Нарушение формы кольцевого шва |  | (c)
70835.273000 | 8.526000 | 8.505000 | -2.674000 | -2.695000 | 2087.000000 | 2161.000000 | 2161.000000 | 0.000000 | 2665.000000 | 6363 |  | CORR | СIGR | 07:52 | 08:04 | 08:04 | 30 | 148 | 14.000000 | EXT | - |  | (c)
70838.000000 | 0.053000 | 0.012000 | -11.367000 | -11.408000 | 1702.000000 | 1734.000000 | 1737.000000 | 37.062362 | 12.000000 | 6364 |  | ARTD | GENE | 02:21 | 02:27 | 02:27 | 230 | 69 | 9.524937 | EXT | -. Эквивалент потери металла 10%. |  | (c)
70842.039000 | 4.092000 | 4.082000 | -7.328000 | -7.338000 | -761.000000 | -652.000000 | -693.000000 | 44.920681 | 4082.000000 | 6364 |  | CORR | СIGR | 07:44 | 08:01 | 07:55 | 29 | 136 | 10.000000 | EXT | - |  | (c)
70846.472000 | 8.525000 | 8.511000 | -2.895000 | -2.909000 | -1175.000000 | -1120.000000 | -1107.000000 | 78.450817 | 2884.000000 | 6364 |  | CORR | СIGR | 06:37 | 06:46 | 06:48 | 25 | 135 | 11.000000 | EXT | - |  | (c)
70849.306000 | 11.359000 | 11.261000 | -0.061000 | -0.159000 | -315.000000 | -214.000000 | -195.000000 | 0.000000 | 48.000000 | 6364 |  | CORR | GENE | 08:56 | 09:12 | 09:15 | 111 | 239 | 10.000000 | EXT | - |  | (c)
70881.282000 | 0.000000 | -0.030000 | -11.520000 | -11.550000 | -1257.000000 | -1149.000000 | -1141.000000 | 1024.000000 |  | 6368 | Смещение кромок | GWAN |  | 00:12 | 00:29 | 00:31 | 0 | 232 | 4.543000 | EXT | Смещение кромок. Вовнутрь. Величина смещения - 4.5 мм. |  | (c)
70881.282000 | 0.000000 | -0.015000 | -11.520000 | -11.535000 | 352.000000 | 555.000000 | 601.000000 | 352.000000 |  | 6368 | Смещение кромок | GWAN |  | 04:32 | 05:05 | 05:12 | 0 | 497 | 3.098000 | EXT | Смещение кромок. Наружу. Величина смещения - 3.1 мм. |  | (c)
70881.282000 | 0.000000 | -0.030000 | -11.520000 | -11.550000 | -1957.000000 | -1864.000000 | -1814.000000 | 1672.000000 |  | 6368 | Смещение кромок | GWAN |  | 10:19 | 10:34 | 10:42 | 0 | 285 | 3.331000 | EXT | Смещение кромок. Вовнутрь. Величина смещения - 3.3 мм. |  | (c)
70911.314000 | 7.002000 | 6.927000 | -3.593000 | -3.668000 | -1313.000000 | -1137.000000 | -1198.000000 | 83.316542 | 3561.000000 | 6370а |  | GOUG | GENE | 09:09 | 09:37 | 09:27 | 107 | 231 | 10.000000 | EXT | -. Задир. |  | (c)
70911.736000 | 7.424000 | 7.417000 | -3.171000 | -3.178000 | -2184.000000 | -1698.000000 | -1899.000000 | 26.752217 | 3072.000000 | 6370а |  | CORR | GENE | 06:48 | 08:07 | 07:34 | 106 | 570 | 12.000000 | EXT | - |  | (c)
70912.629000 | 8.317000 | 8.229000 | -2.278000 | -2.366000 | 1694.000000 | 1726.000000 | 1727.000000 | 35.347471 | 2126.000000 | 6370а |  | CORR | GENE | 05:14 | 05:19 | 05:19 | 240 | 66 | 10.000000 | EXT | - |  | (c)
70916.442000 | 0.000000 | -0.043000 | -9.900000 | -9.943000 | -557.000000 | -504.000000 | -495.000000 | 433.000000 |  | 6371а | Непровар / утяжина | GWAN |  | 05:55 | 06:03 | 06:05 | 0 | 124 | 14.000000 | INT | Непровар / утяжина |  | (c)
70939.930000 | 2.268000 | 2.262000 | -7.832000 | -7.838000 | 1620.000000 | 1636.000000 | 1665.000000 | 1620.000000 | 2262.000000 | 6373а |  | CORR | СIGR | 05:04 | 05:06 | 05:11 | 24 | 90 | 10.000000 | EXT | - |  | (c)
70941.066000 | 3.404000 | 3.388000 | -6.696000 | -6.712000 | 1465.000000 | 1527.000000 | 1536.000000 | 1465.000000 | 3388.000000 | 6373а |  | CORR | СIGR | 04:39 | 04:49 | 04:50 | 38 | 142 | 12.000000 | EXT | - |  | (c)
70959.262000 | 0.000000 | -0.036000 | -11.475000 | -11.511000 | 491.000000 | 759.000000 | 771.000000 | 62.185212 |  | 6375 | Нарушение формы кольцевого шва | GWAN |  | 01:09 | 01:52 | 01:54 | 0 | 559 |  | EXT | Нарушение формы кольцевого шва |  | (c)
70959.262000 | 0.000000 | -0.050000 | -11.475000 | -11.525000 | -791.000000 | -405.000000 | -480.000000 | 0.000000 |  | 6375 | Смещение кромок | GWAN |  | 09:42 | 10:44 | 10:32 | 0 | 622 | 2.920000 | EXT | Смещение кромок. Наружу. Величина смещения - 2.9 мм. |  | (c)
70989.920000 | 7.698000 | 7.590000 | -3.712000 | -3.820000 | 1019.000000 | 1312.000000 | 1213.000000 | 50.743410 | 3613.000000 | 6377 |  | DENT |  | 04:55 | 05:42 | 05:27 | 207 | 388 | 0.352113 |  | - |  | (c)
70997.539000 | 3.907000 | 3.840000 | -7.283000 | -7.350000 | 675.000000 | 888.000000 | 849.000000 | 68.488684 | 3840.000000 | 6378 |  | DENT |  | 01:11 | 01:46 | 01:39 | 138 | 347 | 0.422535 |  | - |  | (c)
71005.241000 | 0.419000 | 0.318000 | -11.151000 | -11.252000 | -1523.000000 | -1149.000000 | -1275.000000 | 57.075658 | 318.000000 | 6379 |  | DENT |  | 07:08 | 08:08 | 07:48 | 180 | 497 | 0.633803 |  | - |  | (c)
71014.762000 | 9.940000 | 9.908000 | -1.630000 | -1.662000 | 2200.000000 | -2222.000000 | -2135.000000 | 0.000000 | 1620.000000 | 6379 |  | CORR | СIGR | 05:08 | 05:15 | 05:29 | 42 | 253 | 10.000000 | EXT | - |  | (c)
71062.010000 | 11.348000 | 11.077000 | -0.092000 | -0.363000 | -1946.000000 | -1921.000000 | -1918.000000 | 25.222161 | 16.000000 | 6383 |  | ARTD | GENE | 07:54 | 07:58 | 07:59 | 347 | 55 | 12.779393 | EXT | -. Эквивалент потери металла 13%. |  | (c)
71063.735000 | 1.633000 | 1.608000 | -9.742000 | -9.767000 | 1404.000000 | 1442.000000 | 1434.000000 | 61.905253 | 1608.000000 | 6384 |  | DENT |  | 01:53 | 01:59 | 01:58 | 75 | 59 | 0.140845 |  | - |  | (c)
71065.880000 | 3.778000 | 3.180000 | -7.597000 | -8.195000 | -1165.000000 | -1061.000000 | -1037.000000 | 63.167274 | 3180.000000 | 6384 |  | GOUG | GENE | 06:59 | 07:15 | 07:19 | 649 | 255 | 10.000000 | EXT | -. Зона задиров. |  | (c)
71070.436000 | 8.334000 | 8.258000 | -3.041000 | -3.117000 | -1223.000000 | -1212.000000 | -1211.000000 | 81.308782 | 2816.000000 | 6384 |  | CORR | AXGR | 06:49 | 06:51 | 06:51 | 301 | 25 | 10.000000 | EXT | - |  | (c)
71094.555000 | 9.823000 | 9.738000 | -1.707000 | -1.792000 | 1891.000000 | 1953.000000 | 1962.000000 | 10.232048 | 1669.000000 | 6386 |  | DENT |  | 07:34 | 07:44 | 07:45 | 123 | 142 | 0.211268 |  | - |  | (c)
71127.105000 | 7.968000 | 7.505000 | -3.552000 | -4.015000 | -1601.000000 | -1583.000000 | -1562.000000 | 50.785332 | 3401.000000 | 6389 |  | CORR | GENE | 06:49 | 06:52 | 06:56 | 614 | 79 | 11.000000 | EXT | - |  | (c)
71128.021000 | 8.884000 | 8.706000 | -2.636000 | -2.814000 | -1495.000000 | -1475.000000 | -1461.000000 | 59.385452 | 2197.000000 | 6389 |  | CORR | GENE | 07:07 | 07:10 | 07:12 | 617 | 67 | 13.000000 | EXT | - |  | (c)
71173.792000 | 9.080000 | 8.840000 | -2.280000 | -2.520000 | 49.000000 | 61.000000 | 80.000000 | 49.000000 | 1294.000000 | 6393 |  | CORR | GENE | 03:17 | 03:19 | 03:22 | 1226 | 61 | 12.000000 | EXT | - |  | (c)
71196.957000 | 9.700000 | 9.686000 | -1.745000 | -1.759000 | -2074.000000 | -2030.000000 | -1974.000000 | 20.697140 | 1727.000000 | 6395 |  | CORR | СIGR | 06:54 | 07:01 | 07:10 | 32 | 199 | 10.000000 | EXT | - |  | (c)
71197.138000 | 9.881000 | 9.821000 | -1.564000 | -1.624000 | -2115.000000 | -2086.000000 | -2092.000000 | 11.215278 | 1437.000000 | 6395 |  | CORR | GENE | 06:47 | 06:52 | 06:51 | 187 | 46 | 10.000000 | EXT | - |  | (c)
71198.440000 | 11.183000 | 10.065000 | -0.262000 | -1.380000 | -2130.000000 | -2004.000000 | -2028.000000 | 16.379792 | 16.000000 | 6395 |  | CORR | GENE | 06:45 | 07:05 | 07:01 | 1364 | 204 | 13.000000 | EXT | - |  | (c)
71201.445000 | 2.743000 | 1.683000 | -8.387000 | -9.447000 | -1835.000000 | -1759.000000 | -1746.000000 | 31.952062 | 1683.000000 | 6396 |  | CORR | GENE | 06:46 | 06:58 | 07:00 | 1196 | 178 | 10.000000 | EXT | - |  | (c)
71204.673000 | 5.971000 | 5.909000 | -5.159000 | -5.221000 | 1659.000000 | 1708.000000 | 1708.000000 | 38.163945 | 4725.000000 | 6396 |  | CORR | GENE | 04:10 | 04:18 | 04:18 | 496 | 98 | 10.000000 | EXT | - |  | (c)
71207.328000 | 8.626000 | 8.604000 | -2.504000 | -2.526000 | -1936.000000 | -1888.000000 | -1893.000000 | 23.758525 | 2467.000000 | 6396 |  | CORR | GENE | 06:29 | 06:37 | 06:36 | 59 | 86 | 12.000000 | EXT | - |  | (c)
71207.688000 | 8.986000 | 8.974000 | -2.144000 | -2.156000 | -1941.000000 | -1897.000000 | -1894.000000 | 23.376886 | 2123.000000 | 6396 |  | CORR | СIGR | 06:29 | 06:36 | 06:36 | 33 | 93 | 11.000000 | EXT | - |  | (c)
71207.868000 | 9.166000 | 9.120000 | -1.964000 | -2.010000 | -1921.000000 | -1898.000000 | -1901.000000 | 24.991490 | 1913.000000 | 6396 |  | CORR | AXGR | 06:32 | 06:36 | 06:35 | 97 | 40 | 10.000000 | EXT | - |  | (c)
71208.264000 | 9.562000 | 9.476000 | -1.568000 | -1.654000 | -1965.000000 | -1912.000000 | -1932.000000 | 21.393390 | 1516.000000 | 6396 |  | CORR | GENE | 06:25 | 06:33 | 06:30 | 138 | 67 | 10.000000 | EXT | - |  | (c)
71210.484000 | 0.652000 | 0.652000 | -10.073000 | -10.073000 | 1066.000000 | 1100.000000 | 1114.000000 | 86.297909 | 652.000000 | 6397 |  | CORR | СIGR | 01:50 | 01:55 | 01:57 | 19 | 95 | 10.000000 | EXT | - |  | (c)
71210.872000 | 1.040000 | 1.028000 | -9.685000 | -9.697000 | -1659.000000 | -1618.000000 | -1614.000000 | 46.127970 | 1028.000000 | 6397 |  | CORR | СIGR | 06:30 | 06:36 | 06:37 | 22 | 89 | 11.000000 | EXT | - |  | (c)
71211.227000 | 1.395000 | 1.344000 | -9.330000 | -9.381000 | -1543.000000 | -1526.000000 | -1511.000000 | 55.501011 | 1344.000000 | 6397 |  | CORR | GENE | 06:49 | 06:51 | 06:54 | 414 | 64 | 12.000000 | EXT | - |  | (c)
71211.817000 | 1.985000 | 1.875000 | -8.740000 | -8.850000 | -1469.000000 | -1431.000000 | -1443.000000 | 61.480458 | 1875.000000 | 6397 |  | CORR | GENE | 07:00 | 07:07 | 07:05 | 448 | 51 | 10.000000 | EXT | - |  | (c)
71211.820000 | 1.988000 | 1.858000 | -8.737000 | -8.867000 | -1721.000000 | -1659.000000 | -1679.000000 | 41.124677 | 1858.000000 | 6397 |  | CORR | GENE | 06:20 | 06:30 | 06:26 | 446 | 83 | 10.000000 | EXT | - |  | (c)
71212.165000 | 2.333000 | 2.326000 | -8.392000 | -8.399000 | -1828.000000 | -1702.000000 | -1765.000000 | 32.489961 | 2326.000000 | 6397 |  | CORR | СIGR | 06:02 | 06:23 | 06:13 | 29 | 126 | 10.000000 | EXT | - |  | (c)
71212.621000 | 2.789000 | 2.406000 | -7.936000 | -8.319000 | -1696.000000 | -1542.000000 | -1596.000000 | 43.142134 | 2406.000000 | 6397 |  | CORR | GENE | 06:24 | 06:49 | 06:40 | 815 | 199 | 11.000000 | EXT | - |  | (c)
71218.065000 | 8.233000 | 8.185000 | -2.492000 | -2.540000 | -1514.000000 | -1498.000000 | -1493.000000 | 57.794690 | 2424.000000 | 6397 |  | CORR | AXGR | 06:53 | 06:56 | 06:57 | 116 | 42 | 14.000000 | EXT | - |  | (c)
71218.261000 | 8.429000 | 8.326000 | -2.296000 | -2.399000 | 2159.000000 | 2179.000000 | 2182.000000 | 2.042803 | 2204.000000 | 6397 |  | CORR | GENE | 04:46 | 04:49 | 04:50 | 195 | 47 | 11.000000 | EXT | - |  | (c)
71220.760000 | 0.203000 | 0.025000 | -11.207000 | -11.385000 | -2151.000000 | -2133.000000 | -2130.000000 | 6.389707 | 25.000000 | 6398 |  | CORR | AXGR | 04:13 | 04:16 | 04:16 | 655 | 43 | 10.000000 | EXT | - |  | (c)
71221.802000 | 1.245000 | 0.972000 | -10.165000 | -10.438000 | -1274.000000 | -1244.000000 | -1200.000000 | 77.218672 | 972.000000 | 6398 |  | CORR | GENE | 06:34 | 06:39 | 06:46 | 605 | 147 | 10.000000 | EXT | - |  | (c)
71222.053000 | 1.496000 | 1.247000 | -9.914000 | -10.163000 | -1094.000000 | -1032.000000 | -1008.000000 | 67.461308 | 1247.000000 | 6398 |  | CORR | GENE | 07:03 | 07:13 | 07:17 | 635 | 172 | 10.000000 | EXT | - |  | (c)
71222.789000 | 2.232000 | 2.156000 | -9.178000 | -9.254000 | -1280.000000 | -1223.000000 | -1131.000000 | 67.155308 | 2156.000000 | 6398 |  | CORR | GENE | 06:33 | 06:43 | 06:57 | 1114 | 299 | 11.000000 | EXT | - |  | (c)
71224.199000 | 3.642000 | 3.289000 | -7.768000 | -8.121000 | -1202.000000 | -1045.000000 | -1090.000000 | 69.941824 | 3289.000000 | 6398 |  | CORR | GENE | 06:46 | 07:11 | 07:04 | 1160 | 224 | 10.000000 | EXT | - |  | (c)
71225.469000 | 4.912000 | 4.801000 | -6.498000 | -6.609000 | -1138.000000 | -1072.000000 | -1103.000000 | 83.268568 | 4801.000000 | 6398 |  | CORR | GENE | 06:56 | 07:07 | 07:02 | 276 | 71 | 10.000000 | EXT | - |  | (c)
71225.774000 | 5.217000 | 5.155000 | -6.193000 | -6.255000 | -1116.000000 | -1059.000000 | -1074.000000 | 80.024171 | 5155.000000 | 6398 |  | CORR | GENE | 07:00 | 07:09 | 07:07 | 204 | 83 | 10.000000 | EXT | - |  | (c)
71226.278000 | 5.721000 | 5.665000 | -5.689000 | -5.745000 | -839.000000 | -790.000000 | -798.000000 | 57.731351 | 5164.000000 | 6398 |  | CORR | GENE | 07:45 | 07:52 | 07:51 | 581 | 83 | 10.000000 | EXT | - |  | (c)
71226.344000 | 5.787000 | 5.367000 | -5.623000 | -6.043000 | -986.000000 | -936.000000 | -921.000000 | 63.790239 | 5096.000000 | 6398 |  | CORR | GENE | 07:21 | 07:29 | 07:31 | 947 | 130 | 11.000000 | EXT | - |  | (c)
71227.485000 | 6.928000 | 6.917000 | -4.482000 | -4.493000 | -760.000000 | -649.000000 | -668.000000 | 38.965212 | 4458.000000 | 6398 |  | CORR | СIGR | 07:57 | 08:15 | 08:12 | 35 | 185 | 11.000000 | EXT | - |  | (c)
71233.515000 | 1.548000 | 1.532000 | -9.787000 | -9.803000 | -1704.000000 | -1653.000000 | -1649.000000 | 46.965975 | 1532.000000 | 6399 |  | CORR | СIGR | 07:50 | 07:58 | 07:59 | 22 | 111 | 10.000000 | EXT | - |  | (c)
71238.893000 | 6.926000 | 6.899000 | -4.409000 | -4.436000 | -1869.000000 | -1763.000000 | -1784.000000 | 36.073284 | 4354.000000 | 6399 |  | GOUG | GENE | 07:24 | 07:41 | 07:37 | 82 | 171 | 10.000000 | EXT | -. Задир. |  | (c)
71243.840000 | 0.538000 | 0.418000 | -10.837000 | -10.957000 | -1948.000000 | -1825.000000 | -1753.000000 | 22.832437 | 418.000000 | 6400 |  | CORR | GENE | 05:34 | 05:54 | 06:05 | 154 | 390 | 10.000000 | EXT | - |  | (c)
71251.334000 | 8.032000 | 7.920000 | -3.343000 | -3.455000 | 1676.000000 | 1806.000000 | 1785.000000 | 27.178931 | 3266.000000 | 6400 |  | CORR | GENE | 03:19 | 03:40 | 03:36 | 189 | 218 | 10.000000 | EXT | - |  | (c)
71252.573000 | 9.271000 | 9.243000 | -2.104000 | -2.132000 | 1991.000000 | 2088.000000 | 2092.000000 | 3.126493 | 2077.000000 | 6400 |  | CORR | GENE | 04:10 | 04:25 | 04:26 | 55 | 200 | 10.000000 | EXT | - |  | (c)
71252.746000 | 9.444000 | 9.132000 | -1.931000 | -2.243000 | -2230.000000 | -2194.000000 | -2196.000000 | 0.052620 | 1716.000000 | 6400 |  | CORR | GENE | 04:48 | 04:54 | 04:54 | 527 | 67 | 11.000000 | EXT | - |  | (c)
71254.018000 | 10.716000 | 10.427000 | -0.659000 | -0.948000 | -1195.000000 | -1166.000000 | -1171.000000 | 83.581508 | 349.000000 | 6400 |  | CORR | GENE | 07:36 | 07:40 | 07:39 | 599 | 48 | 10.000000 | EXT | - |  | (c)
71263.245000 | 8.568000 | 8.552000 | -2.767000 | -2.783000 | 1824.000000 | 2086.000000 | 1991.000000 | 1824.000000 | 2686.000000 | 6401 |  | CORR | GENE | 07:12 | 07:55 | 07:39 | 97 | 334 | 10.000000 | EXT | - |  | (c)
71267.189000 | 1.177000 | 1.168000 | -10.523000 | -10.532000 | 1807.000000 | 1815.000000 | 1863.000000 | 25.102738 | 1168.000000 | 6402 |  | CORR | СIGR | 04:14 | 04:15 | 04:23 | 26 | 112 | 11.000000 | EXT | - |  | (c)
71279.147000 | 1.435000 | 0.745000 | -9.845000 | -10.535000 | 1990.000000 | 2058.000000 | 2036.000000 | 1990.000000 | 745.000000 | 6403 |  | CORR | GENE | 08:48 | 08:59 | 08:56 | 860 | 92 | 10.000000 | EXT | - |  | (c)
71288.992000 | 0.000000 | -0.035000 | -11.300000 | -11.335000 | 848.000000 | 1368.000000 | 1407.000000 | 21.338856 |  | 6404 | Смещение кромок | GWAN |  | 01:04 | 02:28 | 02:34 | 0 | 1118 | 3.734000 | EXT | Смещение кромок. Вовнутрь. Величина смещения - 3.7 мм. |  | (c)
71288.992000 | 0.000000 | -0.010000 | -11.300000 | -11.310000 | -1981.000000 | -1801.000000 | -1813.000000 | 20.138575 |  | 6404 | Смещение кромок | GWAN |  | 05:27 | 05:56 | 05:54 | 0 | 337 | 2.629000 | EXT | Смещение кромок. Вовнутрь. Величина смещения - 2.6 мм. |  | (c)
71288.992000 | 0.000000 | -0.020000 | -11.300000 | -11.320000 | -1513.000000 | -1406.000000 | -1301.000000 | 57.872774 |  | 6404 | Смещение кромок | GWAN |  | 06:43 | 07:00 | 07:17 | 0 | 424 | 2.691000 | EXT | Смещение кромок. Наружу. Величина смещения - 2.7 мм. |  | (c)
71289.829000 | 0.837000 | 0.648000 | -10.463000 | -10.652000 | 2023.000000 | 2058.000000 | 2057.000000 | 11.302286 | 648.000000 | 6404 |  | CORR | GENE | 04:13 | 04:19 | 04:19 | 432 | 68 | 10.000000 | EXT | - |  | (c)
71290.411000 | 1.419000 | 0.513000 | -9.881000 | -10.787000 | -1482.000000 | -1345.000000 | -1367.000000 | 60.367303 | 513.000000 | 6404 |  | CORR | GENE | 06:48 | 07:10 | 07:06 | 1483 | 231 | 10.000000 | EXT | - |  | (c)
71291.262000 | 2.270000 | 2.079000 | -9.030000 | -9.221000 | -1531.000000 | -1510.000000 | -1509.000000 | 56.458785 | 2079.000000 | 6404 |  | CORR | AXGR | 06:40 | 06:43 | 06:43 | 248 | 43 | 10.000000 | EXT | - |  | (c)
71292.692000 | 3.700000 | 3.694000 | -7.600000 | -7.606000 | -1695.000000 | -1664.000000 | -1660.000000 | 43.176763 | 3694.000000 | 6404 |  | CORR | СIGR | 06:13 | 06:18 | 06:19 | 24 | 71 | 10.000000 | EXT | - |  | (c)
71292.993000 | 4.001000 | 3.569000 | -7.299000 | -7.731000 | -1363.000000 | -1273.000000 | -1311.000000 | 69.972827 | 3569.000000 | 6404 |  | CORR | GENE | 07:07 | 07:22 | 07:15 | 567 | 105 | 10.000000 | EXT | - |  | (c)
71293.740000 | 4.748000 | 4.576000 | -6.552000 | -6.724000 | -1265.000000 | -1178.000000 | -1215.000000 | 77.943064 | 4576.000000 | 6404 |  | CORR | GENE | 07:23 | 07:37 | 07:31 | 271 | 98 | 11.000000 | EXT | - |  | (c)
71295.491000 | 6.499000 | 6.155000 | -4.801000 | -5.145000 | -1557.000000 | -1407.000000 | -1455.000000 | 54.385472 | 3979.000000 | 6404 |  | CORR | GENE | 06:36 | 07:00 | 06:52 | 1166 | 203 | 10.000000 | EXT | - |  | (c)
71300.292000 | 0.000000 | -0.061000 | -11.285000 | -11.346000 | 1529.000000 | 1671.000000 | 1671.000000 | 33.590246 |  | 6405 | Смещение кромок | GWAN |  | 03:08 | 03:31 | 03:31 | 0 | 286 | 2.998308 | EXT | Смещение кромок. Наружу. Величина смещения - 3 мм. |  | (c)
71300.292000 | 0.000000 | -0.025000 | -11.285000 | -11.310000 | -1103.000000 | -180.000000 | -595.000000 | 0.000000 |  | 6405 | Смещение кромок | GWAN |  | 08:04 | 10:33 | 09:26 | 0 | 1017 | 2.612000 | EXT | Смещение кромок. Вовнутрь. Величина смещения - 2.6 мм. |  | (c)
71300.292000 | 0.000000 | -0.050000 | -11.285000 | -11.335000 | 349.000000 | 619.000000 | 675.000000 | 54.434355 |  | 6405 | Смещение кромок | GWAN |  | 11:58 | 00:41 | 00:50 | 0 | 651 | 2.897000 | EXT | Смещение кромок. Наружу. Величина смещения - 2.9 мм. |  | (c)
71302.142000 | 1.850000 | 1.842000 | -9.435000 | -9.443000 | -1363.000000 | -1335.000000 | -1335.000000 | 70.020460 | 1842.000000 | 6405 |  | CORR | СIGR | 07:22 | 07:26 | 07:26 | 17 | 55 | 11.000000 | EXT | - |  | (c)
71303.623000 | 3.331000 | 3.158000 | -7.954000 | -8.127000 | -923.000000 | -893.000000 | -901.000000 | 69.135636 | 3158.000000 | 6405 |  | CORR | AXGR | 08:33 | 08:37 | 08:36 | 232 | 44 | 10.000000 | EXT | - |  | (c)
71303.760000 | 3.468000 | 3.452000 | -7.817000 | -7.833000 | -1282.000000 | -1229.000000 | -1237.000000 | 76.551873 | 3452.000000 | 6405 |  | CORR | СIGR | 07:35 | 07:43 | 07:42 | 43 | 90 | 9.000000 | EXT | - |  | (c)
71305.582000 | 5.290000 | 5.267000 | -5.995000 | -6.018000 | -1795.000000 | -1741.000000 | -1727.000000 | 35.183516 | 5267.000000 | 6405 |  | CORR | GENE | 06:12 | 06:21 | 06:23 | 48 | 135 | 10.000000 | EXT | - |  | (c)
71306.084000 | 5.792000 | 5.777000 | -5.493000 | -5.508000 | -2135.000000 | -2049.000000 | -2056.000000 | 7.721387 | 5474.000000 | 6405 |  | CORR | СIGR | 05:17 | 05:31 | 05:30 | 34 | 157 | 12.000000 | EXT | - |  | (c)
71308.134000 | 7.842000 | 7.596000 | -3.443000 | -3.689000 | 1611.000000 | 1635.000000 | 1636.000000 | 45.901455 | 3007.000000 | 6405 |  | CORR | GENE | 03:22 | 03:25 | 03:26 | 682 | 51 | 11.000000 | EXT | - |  | (c)
71309.245000 | 8.953000 | 8.765000 | -2.332000 | -2.520000 | -1863.000000 | -1785.000000 | -1811.000000 | 29.674170 | 2225.000000 | 6405 |  | CORR | GENE | 06:01 | 06:13 | 06:09 | 295 | 104 | 11.000000 | EXT | - |  | (c)
71309.395000 | 9.103000 | 9.091000 | -2.182000 | -2.194000 | -1776.000000 | -1742.000000 | -1730.000000 | 36.692070 | 2173.000000 | 6405 |  | CORR | СIGR | 06:15 | 06:20 | 06:22 | 21 | 92 | 11.000000 | EXT | - |  | (c)
71309.584000 | 9.292000 | 9.282000 | -1.993000 | -2.003000 | -1813.000000 | -1757.000000 | -1733.000000 | 33.706234 | 1965.000000 | 6405 |  | CORR | СIGR | 06:09 | 06:18 | 06:22 | 38 | 159 | 13.000000 | EXT | - |  | (c)
71309.767000 | 9.475000 | 9.458000 | -1.810000 | -1.827000 | -1776.000000 | -1711.000000 | -1688.000000 | 36.692070 | 1795.000000 | 6405 |  | CORR | СIGR | 06:15 | 06:25 | 06:29 | 32 | 175 | 10.000000 | EXT | - |  | (c)
71311.527000 | 11.235000 | 11.224000 | -0.050000 | -0.061000 | -1583.000000 | -1511.000000 | -1523.000000 | 52.266838 | 40.000000 | 6405 |  | CORR | СIGR | 06:46 | 06:58 | 06:56 | 21 | 119 | 13.000000 | EXT | - |  | (c)
71316.591000 | 5.014000 | 4.718000 | -6.441000 | -6.737000 | -1887.000000 | -1869.000000 | -1856.000000 | 27.730497 | 4718.000000 | 6406 |  | CORR | GENE | 04:08 | 04:10 | 04:13 | 473 | 62 | 10.000000 | EXT | - |  | (c)
71319.741000 | 8.164000 | 8.045000 | -3.291000 | -3.410000 | -1743.000000 | -1704.000000 | -1708.000000 | 39.317827 | 3164.000000 | 6406 |  | CORR | GENE | 04:31 | 04:37 | 04:36 | 246 | 70 | 10.000000 | EXT | - |  | (c)
71319.827000 | 8.250000 | 8.226000 | -3.205000 | -3.229000 | -448.000000 | -394.000000 | -378.000000 | 19.175357 | 3190.000000 | 6406 |  | CORR | СIGR | 08:00 | 08:08 | 08:11 | 39 | 140 | 11.000000 | EXT | - |  | (c)
71322.917000 | 11.340000 | 11.091000 | -0.115000 | -0.364000 | -1171.000000 | -1145.000000 | -1149.000000 | 85.476878 | 9.000000 | 6406 |  | ARTD | GENE | 06:03 | 06:07 | 06:07 | 355 | 45 | 18.000000 | EXT | -. Эквивалент потери металла 18%. |  | (c)
71329.187000 | 6.155000 | 6.085000 | -5.235000 | -5.305000 | -1110.000000 | -1019.000000 | -1055.000000 | 76.307725 | 5006.000000 | 6407 |  | CORR | GENE | 06:41 | 06:56 | 06:50 | 299 | 110 | 10.000000 | EXT | - |  | (c)
71330.175000 | 7.143000 | 7.124000 | -4.247000 | -4.266000 | -1573.000000 | -1501.000000 | -1490.000000 | 53.062015 | 4224.000000 | 6407 |  | CORR | СIGR | 05:27 | 05:38 | 05:40 | 42 | 166 | 10.000000 | EXT | - |  | (c)
71330.239000 | 7.207000 | 7.127000 | -4.183000 | -4.263000 | -2155.000000 | -2077.000000 | -2052.000000 | 6.071413 | 4098.000000 | 6407 |  | CORR | GENE | 03:53 | 04:05 | 04:09 | 165 | 206 | 10.000000 | EXT | - |  | (c)
71332.550000 | 9.518000 | 9.510000 | -1.872000 | -1.880000 | -758.000000 | -707.000000 | -692.000000 | 45.218774 | 1855.000000 | 6407 |  | CORR | СIGR | 07:38 | 07:46 | 07:49 | 25 | 132 | 15.000000 | EXT | - |  | (c)
71332.558000 | 9.526000 | 9.502000 | -1.864000 | -1.888000 | -2100.000000 | -2006.000000 | -2013.000000 | 10.551146 | 1825.000000 | 6407 |  | CORR | GENE | 04:02 | 04:17 | 04:16 | 63 | 173 | 12.000000 | EXT | - |  | (c)
71335.586000 | 1.164000 | 1.129000 | -9.996000 | -10.031000 | -2129.000000 | -2109.000000 | -2112.000000 | 9.605116 | 1129.000000 | 6408 |  | CORR | AXGR | 08:02 | 08:05 | 08:04 | 94 | 34 | 11.000000 | EXT | - |  | (c)
71337.163000 | 2.741000 | 2.739000 | -8.419000 | -8.421000 | -2071.000000 | -2020.000000 | -2038.000000 | 15.517297 | 2739.000000 | 6408 |  | CORR | СIGR | 08:11 | 08:19 | 08:16 | 24 | 65 | 11.000000 | EXT | - |  | (c)
71338.354000 | 3.932000 | 3.932000 | -7.228000 | -7.228000 | -2107.000000 | -2037.000000 | -2072.000000 | 12.813905 | 3932.000000 | 6408 |  | CORR | СIGR | 08:05 | 08:16 | 08:11 | 20 | 70 | 12.000000 | EXT | - |  | (c)
71338.469000 | 4.047000 | 4.029000 | -7.113000 | -7.131000 | -2205.000000 | -2105.000000 | -2155.000000 | 6.115947 | 4029.000000 | 6408 |  | CORR | СIGR | 07:49 | 08:05 | 07:57 | 20 | 100 | 11.000000 | EXT | - |  | (c)
71338.613000 | 4.191000 | 4.180000 | -6.969000 | -6.980000 | 887.000000 | 922.000000 | 937.000000 | 71.605087 | 4180.000000 | 6408 |  | CORR | СIGR | 04:08 | 04:14 | 04:16 | 18 | 100 | 14.000000 | EXT | - |  | (c)
71338.701000 | 4.279000 | 4.270000 | -6.881000 | -6.890000 | 2212.000000 | -2198.000000 | -2184.000000 | 3.775697 | 4270.000000 | 6408 |  | CORR | СIGR | 07:42 | 07:50 | 07:53 | 30 | 130 | 15.000000 | EXT | - |  | (c)
71339.372000 | 4.950000 | 4.914000 | -6.210000 | -6.246000 | 873.000000 | 884.000000 | 884.000000 | 70.453559 | 4914.000000 | 6408 |  | CORR | AXGR | 04:06 | 04:08 | 04:08 | 65 | 22 | 11.000000 | EXT | - |  | (c)
71340.293000 | 5.871000 | 5.810000 | -5.289000 | -5.350000 | 836.000000 | 871.000000 | 859.000000 | 67.472948 | 5159.000000 | 6408 |  | CORR | GENE | 04:00 | 04:06 | 04:04 | 191 | 46 | 10.000000 | EXT | - |  | (c)
71340.704000 | 6.282000 | 6.269000 | -4.878000 | -4.891000 | 2088.000000 | 2133.000000 | 2142.000000 | 0.000000 | 4866.000000 | 6408 |  | CORR | СIGR | 07:22 | 07:29 | 07:31 | 25 | 107 | 10.000000 | EXT | - |  | (c)
71340.876000 | 6.454000 | 6.409000 | -4.706000 | -4.751000 | 2131.000000 | 2141.000000 | 2142.000000 | 5.333082 | 4664.000000 | 6408 |  | CORR | AXGR | 07:29 | 07:31 | 07:31 | 87 | 22 | 14.000000 | EXT | - |  | (c)
71340.974000 | 6.552000 | 6.524000 | -4.608000 | -4.636000 | 2155.000000 | 2164.000000 | 2165.000000 | 3.746882 | 4567.000000 | 6408 |  | CORR | AXGR | 07:33 | 07:34 | 07:35 | 69 | 19 | 10.000000 | EXT | - |  | (c)
71341.671000 | 7.249000 | 7.207000 | -3.911000 | -3.953000 | -2161.000000 | -2141.000000 | -2151.000000 | 6.438740 | 3843.000000 | 6408 |  | CORR | AXGR | 07:56 | 08:00 | 07:58 | 110 | 20 | 14.000000 | EXT | - |  | (c)
71345.883000 | 0.301000 | 0.295000 | -10.289000 | -10.295000 | -1907.000000 | -1745.000000 | -1772.000000 | 26.113213 | 295.000000 | 6409 |  | CORR | СIGR | 05:51 | 06:17 | 06:13 | 30 | 270 | 11.000000 | EXT | - |  | (c)
71346.108000 | 0.526000 | 0.454000 | -10.064000 | -10.136000 | -1423.000000 | -1375.000000 | -1389.000000 | 65.174108 | 454.000000 | 6409 |  | CORR | GENE | 07:09 | 07:17 | 07:14 | 135 | 67 | 10.000000 | EXT | - |  | (c)
71346.633000 | 1.051000 | 0.743000 | -9.539000 | -9.847000 | -1308.000000 | -1180.000000 | -1227.000000 | 74.457748 | 743.000000 | 6409 |  | CORR | GENE | 07:28 | 07:48 | 07:41 | 416 | 161 | 13.000000 | EXT | - |  | (c)
71347.473000 | 1.891000 | 1.883000 | -8.699000 | -8.707000 | -1107.000000 | -958.000000 | -1008.000000 | 65.481820 | 1883.000000 | 6409 |  | CORR | СIGR | 08:00 | 08:24 | 08:16 | 44 | 197 | 15.000000 | EXT | - |  | (c)
71356.041000 | 10.459000 | 10.373000 | -0.131000 | -0.217000 | -1137.000000 | -1118.000000 | -1118.000000 | 87.150132 | 46.000000 | 6409 |  | CORR | AXGR | 07:55 | 07:58 | 07:58 | 171 | 38 | 14.000000 | EXT | - |  | (c)
71367.627000 | 0.000000 | -0.040000 | -10.680000 | -10.720000 | -141.000000 | 196.000000 | 180.000000 | 0.000000 |  | 6411 | Смещение кромок | GWAN |  | 01:42 | 02:37 | 02:34 | 0 | 642 | 3.734000 | EXT | Смещение кромок. Вовнутрь. Величина смещения - 3.7 мм. |  | (c)
71367.627000 | 0.000000 | -0.020000 | -10.680000 | -10.700000 | 710.000000 | 817.000000 | 829.000000 | 57.286388 |  | 6411 | Смещение кромок | GWAN |  | 04:00 | 04:17 | 04:19 | 0 | 238 | 2.459000 | EXT | Смещение кромок. Вовнутрь. Величина смещения - 2.5 мм. |  | (c)
71367.627000 | 0.000000 | -0.030000 | -10.680000 | -10.710000 | 1643.000000 | 1732.000000 | -2210.000000 | 1.696780 |  | 6411 | Нарушение формы кольцевого шва | GWAN |  | 06:30 | 06:45 | 08:09 | 0 | 1216 |  | EXT | Нарушение формы кольцевого шва |  | (c)
71369.695000 | 2.068000 | 2.041000 | -8.612000 | -8.639000 | 1685.000000 | 1748.000000 | 1752.000000 | 27.789037 | 2041.000000 | 6411 |  | CORR | GENE | 06:37 | 06:47 | 06:48 | 48 | 134 | 10.000000 | EXT | - |  | (c)
71370.389000 | 2.762000 | 2.739000 | -7.918000 | -7.941000 | 1988.000000 | 2047.000000 | 2081.000000 | 0.000000 | 2739.000000 | 6411 |  | CORR | СIGR | 07:26 | 07:36 | 07:41 | 40 | 185 | 10.000000 | EXT | - |  | (c)
71371.155000 | 3.528000 | 3.497000 | -7.152000 | -7.183000 | 1935.000000 | 1996.000000 | 2031.000000 | 0.539959 | 3497.000000 | 6411 |  | CORR | GENE | 07:18 | 07:27 | 07:33 | 53 | 192 | 10.000000 | EXT | - |  | (c)
71374.013000 | 6.386000 | 6.305000 | -4.294000 | -4.375000 | 1083.000000 | 1269.000000 | 1235.000000 | 55.797769 | 4108.000000 | 6411 |  | DENT |  | 05:00 | 05:30 | 05:24 | 267 | 304 | 0.352113 |  | - |  | (c)
71380.821000 | 2.514000 | 2.390000 | -8.301000 | -8.425000 | 2207.000000 | 2216.000000 | 2215.000000 | 0.600182 | 2390.000000 | 6412 |  | CORR | AXGR | 04:34 | 04:35 | 04:35 | 228 | 16 | 15.000000 | EXT | - |  | (c)
71381.168000 | 2.861000 | 2.523000 | -7.954000 | -8.292000 | -2204.000000 | -2188.000000 | -2176.000000 | 2.139529 | 2523.000000 | 6412 |  | CORR | GENE | 04:42 | 04:44 | 04:46 | 470 | 57 | 10.000000 | EXT | - |  | (c)
71381.887000 | 3.580000 | 3.576000 | -7.235000 | -7.239000 | -904.000000 | -842.000000 | -847.000000 | 59.191275 | 3576.000000 | 6412 |  | CORR | СIGR | 08:12 | 08:22 | 08:21 | 27 | 114 | 12.000000 | EXT | - |  | (c)
71386.317000 | 8.010000 | 7.986000 | -2.805000 | -2.829000 | 2105.000000 | 2131.000000 | 2166.000000 | 0.319395 | 2784.000000 | 6412 |  | CORR | GENE | 04:17 | 04:22 | 04:27 | 45 | 122 | 14.000000 | EXT | - |  | (c)
71386.699000 | 8.392000 | 8.364000 | -2.423000 | -2.451000 | 1920.000000 | 2126.000000 | 2058.000000 | 2.808637 | 2359.000000 | 6412 |  | CORR | GENE | 03:47 | 04:21 | 04:10 | 92 | 276 | 10.000000 | EXT | - |  | (c)
71387.519000 | 9.212000 | 9.204000 | -1.603000 | -1.611000 | 2175.000000 | 2176.000000 | 2208.000000 | 0.000000 | 1592.000000 | 6412 |  | CORR | СIGR | 04:29 | 04:29 | 04:34 | 19 | 66 | 13.000000 | EXT | - |  | (c)
71387.580000 | 9.273000 | 9.251000 | -1.542000 | -1.564000 | 1966.000000 | 1984.000000 | 2057.000000 | 6.613861 | 1519.000000 | 6412 |  | CORR | GENE | 03:55 | 03:58 | 04:10 | 45 | 183 | 10.000000 | EXT | - |  | (c)
71388.458000 | 10.151000 | 10.111000 | -0.664000 | -0.704000 | -1367.000000 | -1259.000000 | -1245.000000 | 69.646015 | 622.000000 | 6412 |  | CORR | GENE | 06:57 | 07:14 | 07:17 | 82 | 245 | 12.000000 | EXT | - |  | (c)
71388.570000 | 10.263000 | 10.147000 | -0.552000 | -0.668000 | -2183.000000 | -2151.000000 | -2152.000000 | 3.816707 | 282.000000 | 6412 |  | CORR | GENE | 04:45 | 04:50 | 04:50 | 386 | 63 | 10.000000 | EXT | - |  | (c)
71389.122000 | 0.000000 | -0.060000 | -11.400000 | -11.460000 | 496.000000 | 630.000000 | 751.000000 | 40.058441 |  | 6413 | Смещение кромок | GWAN |  | 01:34 | 01:55 | 02:15 | 0 | 508 | 3.629000 | EXT | Смещение кромок. Наружу. Величина смещения - 3.6 мм. |  | (c)
71389.122000 | 0.000000 | -0.038000 | -11.400000 | -11.438000 | 502.000000 | 632.000000 | 728.000000 | 40.549522 |  | 6413 | Вышлифовка на шве | GWAN |  | 01:35 | 01:55 | 02:11 | 73 | 452 | 11.000000 | EXT | Вышлифовка на шве |  | (c)
71389.122000 | 0.000000 | -0.035000 | -11.400000 | -11.435000 | 2175.000000 | -1682.000000 | -1836.000000 | 31.837477 |  | 6413 | Смещение кромок | GWAN |  | 06:04 | 07:42 | 07:17 | 0 | 900 | 3.663000 | EXT | Смещение кромок. Наружу. Величина смещения - 3.7 мм. |  | (c)
71395.315000 | 6.193000 | 6.187000 | -5.207000 | -5.213000 | -1681.000000 | -1477.000000 | -1532.000000 | 56.331880 | 5166.000000 | 6413 |  | CORR | GENE | 07:42 | 08:15 | 08:06 | 47 | 298 | 11.000000 | EXT | - |  | (c)
71401.948000 | 1.426000 | 0.873000 | -9.574000 | -10.127000 | 1762.000000 | 1808.000000 | 1814.000000 | 29.489972 | 873.000000 | 6414 |  | CORR | GENE | 03:12 | 03:19 | 03:20 | 644 | 103 | 10.000000 | EXT | - |  | (c)
71406.862000 | 6.340000 | 6.196000 | -4.660000 | -4.804000 | 2180.000000 | 2200.000000 | 2196.000000 | 1.515879 | 4435.000000 | 6414 |  | CORR | AXGR | 04:19 | 04:22 | 04:22 | 369 | 32 | 13.000000 | EXT | - |  | (c)
71407.339000 | 6.817000 | 6.780000 | -4.183000 | -4.220000 | 1881.000000 | 2049.000000 | 2041.000000 | 2.325831 | 4138.000000 | 6414 |  | CORR | GENE | 03:31 | 03:58 | 03:57 | 82 | 321 | 10.000000 | EXT | - |  | (c)
71407.613000 | 7.091000 | 6.747000 | -3.909000 | -4.253000 | 1805.000000 | 1830.000000 | 1833.000000 | 29.845609 | 3672.000000 | 6414 |  | CORR | GENE | 03:19 | 03:23 | 03:23 | 581 | 56 | 10.000000 | EXT | - |  | (c)
71408.043000 | 7.521000 | 7.505000 | -3.479000 | -3.495000 | 1833.000000 | 1859.000000 | 1886.000000 | 23.585980 | 3466.000000 | 6414 |  | CORR | СIGR | 03:23 | 03:27 | 03:32 | 29 | 105 | 10.000000 | EXT | - |  | (c)
71408.816000 | 8.294000 | 7.995000 | -2.706000 | -3.005000 | 1834.000000 | 1903.000000 | 1880.000000 | 24.508373 | 2285.000000 | 6414 |  | CORR | GENE | 03:23 | 03:35 | 03:31 | 720 | 93 | 10.000000 | EXT | - |  | (c)
71410.145000 | 9.623000 | 9.595000 | -1.377000 | -1.405000 | 2044.000000 | 2096.000000 | 2120.000000 | 2.846521 | 1362.000000 | 6414 |  | CORR | СIGR | 03:57 | 04:06 | 04:09 | 43 | 151 | 11.000000 | EXT | - |  | (c)
71410.185000 | 9.663000 | 9.641000 | -1.337000 | -1.359000 | 1899.000000 | 1952.000000 | 1960.000000 | 16.968721 | 1319.000000 | 6414 |  | CORR | СIGR | 03:34 | 03:42 | 03:44 | 40 | 121 | 10.000000 | EXT | - |  | (c)
71410.287000 | 9.765000 | 9.679000 | -1.235000 | -1.321000 | 1999.000000 | 2016.000000 | 2016.000000 | 15.929571 | 1153.000000 | 6414 |  | CORR | AXGR | 03:50 | 03:53 | 03:53 | 168 | 34 | 12.000000 | EXT | - |  | (c)
71410.932000 | 10.410000 | 10.391000 | -0.590000 | -0.609000 | 1926.000000 | 2025.000000 | 2033.000000 | 7.284927 | 575.000000 | 6414 |  | CORR | СIGR | 03:38 | 03:54 | 03:55 | 34 | 214 | 13.000000 | EXT | - |  | (c)
71411.558000 | 0.036000 | 0.001000 | -11.444000 | -11.479000 | 2090.000000 | 2117.000000 | 2113.000000 | 7.601049 | 1.000000 | 6415 |  | ARTD | GENE | 03:41 | 03:45 | 03:44 | 183 | 46 | 12.268658 | EXT | -. Эквивалент потери металла 12%. |  | (c)
71412.288000 | 0.766000 | 0.547000 | -10.714000 | -10.933000 | 2093.000000 | 2121.000000 | 2116.000000 | 7.415185 | 547.000000 | 6415 |  | CORR | GENE | 03:41 | 03:46 | 03:45 | 443 | 45 | 13.000000 | EXT | - |  | (c)
71417.743000 | 6.221000 | 6.141000 | -5.259000 | -5.339000 | 2009.000000 | 2120.000000 | 2132.000000 | 0.000000 | 5225.000000 | 6415 |  | CORR | GENE | 03:28 | 03:46 | 03:47 | 114 | 247 | 11.000000 | EXT | - |  | (c)
71419.074000 | 7.552000 | 7.533000 | -3.928000 | -3.947000 | 2090.000000 | 2125.000000 | 2198.000000 | 0.000000 | 3913.000000 | 6415 |  | CORR | СIGR | 03:41 | 03:46 | 03:58 | 34 | 217 | 10.000000 | EXT | - |  | (c)
71420.352000 | 8.830000 | 8.641000 | -2.650000 | -2.839000 | -2200.000000 | -2188.000000 | -2173.000000 | 2.501396 | 1681.000000 | 6415 |  | CORR | GENE | 04:08 | 04:10 | 04:13 | 1158 | 54 | 11.000000 | EXT | - |  | (c)
71422.109000 | 10.587000 | 10.568000 | -0.893000 | -0.912000 | 2022.000000 | 2151.000000 | 2142.000000 | 0.000000 | 872.000000 | 6415 |  | CORR | СIGR | 03:30 | 03:51 | 03:49 | 40 | 240 | 11.000000 | EXT | - |  | (c)
71422.517000 | 10.995000 | 10.983000 | -0.485000 | -0.497000 | 1742.000000 | 1800.000000 | 1851.000000 | 21.869485 | 442.000000 | 6415 |  | CORR | GENE | 02:44 | 02:54 | 03:02 | 55 | 218 | 15.000000 | EXT | - |  | (c)
71422.866000 | 11.344000 | 11.324000 | -0.136000 | -0.156000 | 1763.000000 | 1803.000000 | 1858.000000 | 22.434373 | 119.000000 | 6415 |  | CORR | СIGR | 02:48 | 02:54 | 03:03 | 37 | 190 | 13.000000 | EXT | - |  | (c)
71422.934000 | 11.412000 | 11.334000 | -0.068000 | -0.146000 | 1992.000000 | 2149.000000 | 2151.000000 | 0.000000 | 61.000000 | 6415 |  | CORR | GENE | 03:25 | 03:50 | 03:50 | 85 | 318 | 14.000000 | EXT | - |  | (c)
71437.007000 | 2.560000 | 2.547000 | -8.820000 | -8.833000 | -1049.000000 | -929.000000 | -958.000000 | 62.503938 | 2547.000000 | 6417 |  | CORR | СIGR | 07:47 | 08:06 | 08:02 | 31 | 183 | 10.000000 | EXT | - |  | (c)
71444.386000 | 9.939000 | 9.921000 | -1.441000 | -1.459000 | -1319.000000 | -1211.000000 | -1217.000000 | 73.555848 | 1420.000000 | 6417 |  | CORR | СIGR | 07:03 | 07:21 | 07:20 | 39 | 204 | 10.000000 | EXT | - |  | (c)
71457.124000 | 11.297000 | 11.285000 | -0.168000 | -0.180000 | 2223.000000 | -2194.000000 | -2159.000000 | 5.737554 | 149.000000 | 6418 |  | CORR | СIGR | 08:40 | 08:47 | 08:53 | 31 | 157 | 10.000000 | EXT | - |  | (c)
71457.292000 | 0.000000 | -0.015000 | -11.510000 | -11.525000 | 1135.000000 | 1315.000000 | 1311.000000 | 60.024869 |  | 6419 | Смещение кромок | GWAN |  | 00:53 | 01:22 | 01:22 | 0 | 351 | 3.294000 | EXT | Смещение кромок. Вовнутрь. Величина смещения - 3.3 мм. |  | (c)
71457.292000 | 0.000000 | -0.020000 | -11.510000 | -11.530000 | 319.000000 | 409.000000 | 462.000000 | 37.248576 |  | 6419 | Смещение кромок | GWAN |  | 10:41 | 10:56 | 11:04 | 0 | 285 | 5.616000 | EXT | Смещение кромок. Вовнутрь. Величина смещения - 5.6 мм. |  | (c)
71457.490000 | 0.198000 | 0.166000 | -11.312000 | -11.344000 | -686.000000 | -568.000000 | -586.000000 | 31.154569 | 166.000000 | 6419 |  | CORR | GENE | 07:59 | 08:18 | 08:15 | 48 | 200 | 11.000000 | EXT | - |  | (c)
71458.444000 | 1.152000 | 1.135000 | -10.358000 | -10.375000 | -671.000000 | -588.000000 | -604.000000 | 37.812177 | 1135.000000 | 6419 |  | CORR | СIGR | 08:02 | 08:15 | 08:13 | 29 | 135 | 11.000000 | EXT | - |  | (c)
71462.928000 | 5.636000 | 5.598000 | -5.874000 | -5.912000 | -1555.000000 | -1412.000000 | -1372.000000 | 54.509141 | 5598.000000 | 6419 |  | CORR | GENE | 05:39 | 06:02 | 06:08 | 52 | 366 | 10.000000 | EXT | - |  | (c)
71463.039000 | 5.747000 | 5.724000 | -5.763000 | -5.786000 | -617.000000 | -551.000000 | -556.000000 | 35.028086 | 5724.000000 | 6419 |  | CORR | СIGR | 08:10 | 08:21 | 08:20 | 26 | 122 | 10.000000 | EXT | - |  | (c)
71463.697000 | 6.405000 | 6.309000 | -5.105000 | -5.201000 | -1757.000000 | -1609.000000 | -1475.000000 | 38.241424 | 5088.000000 | 6419 |  | CORR | GENE | 05:06 | 05:30 | 05:52 | 113 | 563 | 11.000000 | EXT | - |  | (c)
71466.852000 | 9.560000 | 9.539000 | -1.950000 | -1.971000 | -1122.000000 | -950.000000 | -1008.000000 | 62.828644 | 1934.000000 | 6419 |  | CORR | СIGR | 06:49 | 07:17 | 07:07 | 37 | 229 | 10.000000 | EXT | - |  | (c)
71466.916000 | 9.624000 | 9.608000 | -1.886000 | -1.902000 | -1351.000000 | -1277.000000 | -1273.000000 | 70.971590 | 1872.000000 | 6419 |  | CORR | СIGR | 06:12 | 06:24 | 06:24 | 30 | 156 | 10.000000 | EXT | - |  | (c)
71468.802000 | 0.000000 | -0.045000 | -11.415000 | -11.460000 | 243.000000 | 551.000000 | 487.000000 | 39.301922 |  | 6420 | Смещение кромок | GWAN |  | 00:02 | 00:52 | 00:41 | 0 | 488 | 3.145000 | EXT | Смещение кромок. Наружу. Величина смещения - 3.1 мм. |  | (c)
71468.802000 | 0.000000 | -0.035000 | -11.415000 | -11.450000 | 830.000000 | 1117.000000 | 1085.000000 | 71.787224 |  | 6420 | Смещение кромок | GWAN |  | 01:37 | 02:23 | 02:18 | 0 | 511 | 2.915000 | EXT | Смещение кромок. Вовнутрь. Величина смещения - 2.9 мм. |  | (c)
71468.802000 | 0.000000 | -0.015000 | -11.415000 | -11.430000 | 1971.000000 | -2229.000000 | 2189.000000 | 0.000000 |  | 6420 | Смещение кромок | GWAN |  | 04:41 | 05:23 | 05:16 | 0 | 436 | 2.910000 | EXT | Смещение кромок. Вовнутрь. Величина смещения - 2.9 мм. |  | (c)
71468.802000 | 0.000000 | -0.030000 | -11.415000 | -11.445000 | -1218.000000 | -1111.000000 | -1045.000000 | 56.440542 |  | 6420 | Смещение кромок | GWAN |  | 08:06 | 08:24 | 08:34 | 0 | 346 | 3.542000 | EXT | Смещение кромок. Вовнутрь. Величина смещения - 3.5 мм. |  | (c)
71480.217000 | 0.000000 | -0.040000 | -11.345000 | -11.385000 | -1235.000000 | -1003.000000 | -1035.000000 | 67.315704 |  | 6421 | Смещение кромок | GWAN |  | 09:24 | 10:02 | 09:57 | 0 | 401 | 3.830000 | EXT | Смещение кромок. Вовнутрь. Величина смещения - 3.8 мм. |  | (c)
71480.897000 | 0.680000 | 0.589000 | -10.665000 | -10.756000 | -2222.000000 | -2019.000000 | -2117.000000 | 9.196605 | 589.000000 | 6421 |  | CORR | GENE | 06:45 | 07:18 | 07:02 | 92 | 211 | 11.000000 | EXT | - |  | (c)
71480.988000 | 0.771000 | 0.761000 | -10.574000 | -10.584000 | -2087.000000 | -2014.000000 | -2028.000000 | 16.312926 | 761.000000 | 6421 |  | CORR | СIGR | 07:07 | 07:19 | 07:16 | 27 | 117 | 10.000000 | EXT | - |  | (c)
71483.077000 | 2.860000 | 2.858000 | -8.485000 | -8.487000 | -1839.000000 | -1763.000000 | -1775.000000 | 36.769940 | 2858.000000 | 6421 |  | CORR | СIGR | 07:47 | 07:59 | 07:57 | 24 | 128 | 15.000000 | EXT | - |  | (c)
71485.633000 | 5.416000 | 5.347000 | -5.929000 | -5.998000 | 1125.000000 | 1149.000000 | 1143.000000 | 84.760797 | 5347.000000 | 6421 |  | CORR | AXGR | 03:45 | 03:49 | 03:48 | 122 | 37 | 10.000000 | EXT | - |  | (c)
71487.564000 | 7.347000 | 7.331000 | -3.998000 | -4.014000 | 1178.000000 | 1242.000000 | 1274.000000 | 61.803010 | 3972.000000 | 6421 |  | CORR | СIGR | 03:54 | 04:04 | 04:09 | 42 | 191 | 11.000000 | EXT | - |  | (c)
71489.508000 | 9.291000 | 9.267000 | -2.054000 | -2.078000 | 1159.000000 | 1233.000000 | 1235.000000 | 68.178174 | 2034.000000 | 6421 |  | CORR | СIGR | 03:51 | 04:03 | 04:03 | 44 | 151 | 10.000000 | EXT | - |  | (c)
71491.562000 | 0.000000 | -0.025000 | -11.420000 | -11.445000 | 1236.000000 | 1547.000000 | 1431.000000 | 48.853192 |  | 6422 | Смещение кромок | GWAN |  | 00:36 | 01:26 | 01:07 | 0 | 389 | 2.785000 | EXT | Смещение кромок. Вовнутрь. Величина смещения - 2.8 мм. |  | (c)
71491.562000 | 0.000000 | -0.010000 | -11.420000 | -11.430000 | -788.000000 | -507.000000 | -602.000000 | 18.615820 |  | 6422 | Смещение кромок | GWAN |  | 07:09 | 07:55 | 07:39 | 0 | 372 | 3.276000 | EXT | Смещение кромок. Наружу. Величина смещения - 3.3 мм. |  | (c)
71491.562000 | 0.000000 | -0.054000 | -11.420000 | -11.474000 | -766.000000 | -510.000000 | -576.000000 | 15.693504 |  | 6422 | Вышлифовка на шве | GWAN |  | 07:13 | 07:54 | 07:43 | 112 | 381 | 13.000000 | EXT | Вышлифовка на шве |  | (c)
71491.562000 | 0.000000 | -0.030000 | -11.420000 | -11.450000 | 443.000000 | 670.000000 | 771.000000 | 62.236756 |  | 6422 | Смещение кромок | GWAN |  | 10:28 | 11:04 | 11:21 | 0 | 656 | 3.753000 | EXT | Смещение кромок. Вовнутрь. Величина смещения - 3.8 мм. |  | (c)
71496.712000 | 5.150000 | 5.140000 | -6.270000 | -6.280000 | -457.000000 | -381.000000 | -387.000000 | 20.048607 | 5140.000000 | 6422 |  | CORR | СIGR | 08:03 | 08:15 | 08:14 | 26 | 139 | 10.000000 | EXT | - |  | (c)
71498.036000 | 6.474000 | 6.466000 | -4.946000 | -4.954000 | -1656.000000 | -1495.000000 | -1500.000000 | 46.368562 | 4912.000000 | 6422 |  | CORR | СIGR | 04:49 | 05:15 | 05:14 | 42 | 311 | 10.000000 | EXT | - |  | (c)
71500.052000 | 8.490000 | 8.346000 | -2.930000 | -3.074000 | 69.000000 | 94.000000 | 90.000000 | 7.240776 | 2626.000000 | 6422 |  | CORR | AXGR | 09:27 | 09:31 | 09:31 | 448 | 41 | 12.000000 | EXT | - |  | (c)
71500.761000 | 9.199000 | 9.193000 | -2.221000 | -2.227000 | -930.000000 | -871.000000 | -841.000000 | 53.498045 | 2201.000000 | 6422 |  | CORR | СIGR | 06:46 | 06:56 | 07:01 | 26 | 178 | 10.000000 | EXT | - |  | (c)
71502.453000 | 10.891000 | 10.874000 | -0.529000 | -0.546000 | -910.000000 | -859.000000 | -780.000000 | 42.079238 | 501.000000 | 6422 |  | CORR | GENE | 06:49 | 06:58 | 07:10 | 45 | 259 | 11.000000 | EXT | - |  | (c)
71502.982000 | 0.000000 | -0.040000 | -11.445000 | -11.485000 | 1233.000000 | 1494.000000 | 1513.000000 | 12.633032 |  | 6423 | Смещение кромок | GWAN |  | 05:00 | 05:42 | 05:45 | 0 | 561 | 4.064000 | EXT | Смещение кромок. Наружу. Величина смещения - 4.1 мм. |  | (c)
71525.252000 | 0.000000 | -0.060000 | -11.495000 | -11.555000 | -413.000000 | -222.000000 | -252.000000 | 7.299661 |  | 6425 | Смещение кромок | GWAN |  | 00:10 | 00:41 | 00:36 | 0 | 322 | 3.100000 | EXT | Смещение кромок. Вовнутрь. Величина смещения - 3.1 мм. |  | (c)
71525.252000 | 0.000000 | -0.065000 | -11.495000 | -11.560000 | -1284.000000 | -936.000000 | -960.000000 | 51.357629 |  | 6425 | Смещение кромок | GWAN |  | 09:50 | 10:46 | 10:42 | 0 | 648 | 3.718000 | EXT | Смещение кромок. Вовнутрь. Величина смещения - 3.7 мм. |  | (c)
71525.308000 | 0.056000 | 0.043000 | -11.439000 | -11.452000 | 1662.000000 | 1742.000000 | 1744.000000 | 25.928680 | 43.000000 | 6425 |  | CORR | СIGR | 05:45 | 05:58 | 05:58 | 40 | 165 | 11.000000 | EXT | - |  | (c)
71526.991000 | 1.739000 | 1.101000 | -9.756000 | -10.394000 | -1832.000000 | -1740.000000 | -1684.000000 | 44.117428 | 1101.000000 | 6425 |  | CORR | GENE | 08:21 | 08:36 | 08:45 | 1062 | 297 | 10.000000 | EXT | - |  | (c)
71528.609000 | 3.357000 | 3.139000 | -8.138000 | -8.356000 | -1807.000000 | -1725.000000 | -1713.000000 | 41.780794 | 3139.000000 | 6425 |  | CORR | GENE | 08:25 | 08:38 | 08:40 | 396 | 188 | 10.000000 | EXT | - |  | (c)
71529.050000 | 3.798000 | 3.668000 | -7.697000 | -7.827000 | -1580.000000 | -1554.000000 | -1529.000000 | 56.606995 | 3668.000000 | 6425 |  | CORR | GENE | 09:02 | 09:06 | 09:10 | 622 | 102 | 11.000000 | EXT | - |  | (c)
71529.638000 | 4.386000 | 4.382000 | -7.109000 | -7.113000 | -1795.000000 | -1698.000000 | -1725.000000 | 40.768449 | 4382.000000 | 6425 |  | CORR | СIGR | 08:27 | 08:43 | 08:38 | 30 | 140 | 11.000000 | EXT | - |  | (c)
71529.971000 | 4.719000 | 4.662000 | -6.776000 | -6.833000 | 2010.000000 | 2135.000000 | 2129.000000 | 0.000000 | 4662.000000 | 6425 |  | CORR | GENE | 06:41 | 07:01 | 07:01 | 91 | 238 | 10.000000 | EXT | - |  | (c)
71530.398000 | 5.146000 | 5.133000 | -6.349000 | -6.362000 | -1783.000000 | -1646.000000 | -1700.000000 | 42.785906 | 5133.000000 | 6425 |  | CORR | СIGR | 08:29 | 08:51 | 08:42 | 40 | 166 | 11.000000 | EXT | - |  | (c)
71532.475000 | 7.223000 | 7.217000 | -4.272000 | -4.278000 | -1678.000000 | -1635.000000 | -1644.000000 | 47.345359 | 4248.000000 | 6425 |  | CORR | СIGR | 08:46 | 08:53 | 08:52 | 30 | 69 | 10.000000 | EXT | - |  | (c)
71532.835000 | 7.583000 | 7.582000 | -3.912000 | -3.913000 | -1896.000000 | -1709.000000 | -1779.000000 | 36.451091 | 3863.000000 | 6425 |  | CORR | GENE | 08:11 | 08:41 | 08:30 | 50 | 235 | 10.000000 | EXT | - |  | (c)
71533.098000 | 7.846000 | 7.837000 | -3.649000 | -3.658000 | -1755.000000 | -1601.000000 | -1664.000000 | 45.731393 | 3598.000000 | 6425 |  | CORR | GENE | 08:34 | 08:58 | 08:48 | 60 | 183 | 10.000000 | EXT | - |  | (c)
71533.288000 | 8.036000 | 7.662000 | -3.459000 | -3.833000 | -1916.000000 | -1852.000000 | -1867.000000 | 29.367589 | 3365.000000 | 6425 |  | CORR | GENE | 08:08 | 08:18 | 08:16 | 468 | 99 | 10.000000 | EXT | - |  | (c)
71533.522000 | 8.270000 | 7.933000 | -3.225000 | -3.562000 | -2024.000000 | -2006.000000 | -2003.000000 | 18.344384 | 3081.000000 | 6425 |  | CORR | AXGR | 07:50 | 07:53 | 07:54 | 481 | 41 | 10.000000 | EXT | - |  | (c)
71533.832000 | 8.580000 | 8.533000 | -2.915000 | -2.962000 | -1843.000000 | -1496.000000 | -1582.000000 | 52.348652 | 2832.000000 | 6425 |  | CORR | GENE | 08:19 | 09:15 | 09:02 | 130 | 523 | 10.000000 | EXT | - |  | (c)
71534.647000 | 9.395000 | 9.366000 | -2.100000 | -2.129000 | -1556.000000 | -1393.000000 | -1430.000000 | 64.574442 | 2064.000000 | 6425 |  | CORR | GENE | 09:06 | 09:32 | 09:26 | 65 | 252 | 13.000000 | EXT | - |  | (c)
71534.751000 | 9.499000 | 9.496000 | -1.996000 | -1.999000 | 1825.000000 | 1906.000000 | 1882.000000 | 18.948279 | 1974.000000 | 6425 |  | CORR | СIGR | 06:11 | 06:25 | 06:21 | 25 | 114 | 10.000000 | EXT | - |  | (c)
71534.768000 | 9.516000 | 9.500000 | -1.979000 | -1.995000 | -2158.000000 | -2080.000000 | -2076.000000 | 12.483702 | 1949.000000 | 6425 |  | CORR | GENE | 07:29 | 07:41 | 07:42 | 46 | 165 | 10.000000 | EXT | - |  | (c)
71534.800000 | 9.548000 | 9.534000 | -1.947000 | -1.961000 | 1983.000000 | 2120.000000 | 2137.000000 | 0.000000 | 1917.000000 | 6425 |  | CORR | СIGR | 06:37 | 06:59 | 07:02 | 44 | 308 | 10.000000 | EXT | - |  | (c)
71536.256000 | 11.004000 | 10.995000 | -0.491000 | -0.500000 | -2157.000000 | -2106.000000 | -2087.000000 | 11.555671 | 470.000000 | 6425 |  | CORR | СIGR | 07:29 | 07:37 | 07:40 | 30 | 140 | 13.000000 | EXT | - |  | (c)
71543.097000 | 6.350000 | 6.343000 | -5.160000 | -5.167000 | 1861.000000 | 1988.000000 | 1996.000000 | 0.000000 | 5128.000000 | 6426 |  | CORR | СIGR | 06:56 | 07:17 | 07:18 | 39 | 270 | 10.000000 | EXT | -. Аномалия находится на упругопластическом изгибе: R=1001 D, максимальное растяжение на 6.7 час. |  | (c)
71544.267000 | 7.520000 | 7.477000 | -3.990000 | -4.033000 | 1995.000000 | 2087.000000 | 2060.000000 | 3.078452 | 3965.000000 | 6426 |  | GOUG | GENE | 07:18 | 07:33 | 07:29 | 68 | 132 | 10.000000 | EXT | -. Задир. Аномалия находится на упругопластическом изгибе: R=820 D, максимальное растяжение на 6.5 час. |  | (c)
71548.257000 | 0.000000 | -0.045000 | -10.520000 | -10.565000 | 452.000000 | 527.000000 | 546.000000 | 36.452942 |  | 6427а | Смещение кромок | GWAN |  | 01:14 | 01:26 | 01:29 | 0 | 189 | 2.945000 | EXT | Смещение кромок. Наружу. Величина смещения - 2.9 мм. Аномалия находится на упругопластическом изгибе: R=652 D, максимальное растяжение на 6.3 час. |  | (c)
71548.257000 | 0.000000 | -0.055000 | -10.520000 | -10.575000 | -777.000000 | -530.000000 | -598.000000 | 33.850841 |  | 6427а | Смещение кромок | GWAN |  | 09:56 | 10:35 | 10:24 | 0 | 357 | 3.520000 | EXT | Смещение кромок. Наружу. Величина смещения - 3.5 мм. Аномалия находится на упругопластическом изгибе: R=652 D, максимальное растяжение на 6.3 час. |  | (c)
71549.984000 | 1.727000 | 1.661000 | -8.793000 | -8.859000 | -1733.000000 | -1621.000000 | -1556.000000 | 54.458370 | 1661.000000 | 6427а |  | CORR | GENE | 07:21 | 07:39 | 07:50 | 111 | 355 | 11.000000 | EXT | -. Аномалия находится на упругопластическом изгибе: R=618 D, максимальное растяжение на 6 час. |  | (c)
71558.753000 | 10.496000 | 10.427000 | -0.024000 | -0.093000 | 1697.000000 | 2086.000000 | 1955.000000 | 0.000000 | 17.000000 | 6427а |  | CORR | GENE | 04:35 | 05:38 | 05:16 | 76 | 515 | 11.000000 | EXT | -. Аномалия находится на упругопластическом изгибе: R=549 D, максимальное растяжение на 4.9 час. |  | (c)
71558.777000 | 0.000000 | -0.020000 | -1.590000 | -1.610000 | 947.000000 | 1214.000000 | 1204.000000 | 947.000000 |  | 6427б | Смещение кромок | GWAN |  | 00:33 | 01:16 | 01:15 | 0 | 514 | 3.164000 | EXT | Смещение кромок. Вовнутрь. Величина смещения - 3.2 мм. Аномалия находится на упругопластическом изгибе: R=549 D, максимальное растяжение на 4.9 час. |  | (c)
71558.777000 | 0.000000 | -0.015000 | -1.590000 | -1.605000 | 2097.000000 | -2129.000000 | -2186.000000 | 2007.000000 |  | 6427б | Смещение кромок | GWAN |  | 03:39 | 04:17 | 04:08 | 0 | 357 | 3.314000 | EXT | Смещение кромок. Вовнутрь. Величина смещения - 3.3 мм. Аномалия находится на упругопластическом изгибе: R=549 D, максимальное растяжение на 4.9 час. |  | (c)
71558.777000 | 0.000000 | -0.015000 | -1.590000 | -1.605000 | -1923.000000 | -1752.000000 | -1789.000000 | 1656.000000 |  | 6427б | Смещение кромок | GWAN |  | 04:50 | 05:18 | 05:12 | 0 | 267 | 2.418000 | EXT | Смещение кромок. Наружу. Величина смещения - 2.4 мм. Аномалия находится на упругопластическом изгибе: R=549 D, максимальное растяжение на 4.9 час. |  | (c)
71560.367000 | 0.000000 | -0.042000 | -10.645000 | -10.687000 | -562.000000 | -293.000000 | -275.000000 | 0.000000 |  | 6428а | Нарушение формы кольцевого шва | GWAN |  | 00:40 | 01:23 | 01:26 | 0 | 575 |  | INT | Нарушение формы кольцевого шва. Аномалия находится на упругопластическом изгибе: R=603 D, максимальное растяжение на 4.9 час. |  | (c)
71560.367000 | 0.000000 | -0.046000 | -10.645000 | -10.691000 | -1799.000000 | -1521.000000 | -1527.000000 | 1255.000000 |  | 6428а | Нарушение формы кольцевого шва | GWAN |  | 09:20 | 10:05 | 10:04 | 0 | 543 |  | EXT | Нарушение формы кольцевого шва. Аномалия находится на упругопластическом изгибе: R=603 D, максимальное растяжение на 4.9 час. |  | (c)
71568.497000 | 8.130000 | 8.111000 | -2.515000 | -2.534000 | 1347.000000 | 1399.000000 | 1390.000000 | 1347.000000 | 2486.000000 | 6428а |  | CORR | GENE | 05:48 | 05:56 | 05:55 | 48 | 85 | 11.000000 | EXT | -. Аномалия находится на упругопластическом изгибе: R=618 D, максимальное растяжение на 6.2 час. |  | (c)
71583.022000 | 0.000000 | -0.021000 | -10.710000 | -10.731000 | -224.000000 | -18.000000 | 299.000000 | 0.000000 |  | 6430а | Нарушение формы кольцевого шва | GWAN |  | 06:21 | 06:54 | 07:45 | 0 | 1047 |  | EXT | Нарушение формы кольцевого шва |  | (c)
71593.732000 | 0.000000 | -0.035000 | -11.385000 | -11.420000 | 135.000000 | 399.000000 | 300.000000 | 10.883795 |  | 6431 | Смещение кромок | GWAN |  | 01:40 | 02:22 | 02:07 | 0 | 331 | 3.250000 | EXT | Смещение кромок. Вовнутрь. Величина смещения - 3.2 мм. |  | (c)
71593.732000 | 0.000000 | -0.035000 | -11.385000 | -11.420000 | 495.000000 | 599.000000 | 637.000000 | 39.946301 |  | 6431 | Смещение кромок | GWAN |  | 02:38 | 02:55 | 03:01 | 0 | 285 | 5.254000 | EXT | Смещение кромок. Наружу. Величина смещения - 5.3 мм. |  | (c)
71593.732000 | 0.000000 | -0.035000 | -11.385000 | -11.420000 | 1143.000000 | 1569.000000 | 1602.000000 | 0.000000 |  | 6431 | Смещение кромок | GWAN |  | 04:22 | 05:31 | 05:37 | 0 | 918 | 3.952000 | EXT | Смещение кромок. Наружу. Величина смещения - 4 мм. |  | (c)
71593.732000 | 0.000000 | -0.030000 | -11.385000 | -11.415000 | 2110.000000 | -2177.000000 | 2220.000000 | 0.000000 |  | 6431 | Смещение кромок | GWAN |  | 06:59 | 07:27 | 07:16 | 0 | 221 | 3.554000 | EXT | Смещение кромок. Наружу. Величина смещения - 3.6 мм. |  | (c)
71593.732000 | 0.000000 | -0.050000 | -11.385000 | -11.435000 | -1236.000000 | -809.000000 | -884.000000 | 43.014867 |  | 6431 | Смещение кромок | GWAN |  | 09:59 | 11:07 | 10:55 | 0 | 703 | 2.987000 | EXT | Смещение кромок. Вовнутрь. Величина смещения - 3 мм. |  | (c)
71612.262000 | 7.145000 | 7.116000 | -4.205000 | -4.234000 | -233.000000 | -73.000000 | -129.000000 | 0.000000 | 4193.000000 | 6432 |  | CORR | СIGR | 09:14 | 09:40 | 09:31 | 41 | 207 | 10.000000 | EXT | - |  | (c)
71621.365000 | 4.898000 | 4.704000 | -6.527000 | -6.721000 | 1210.000000 | 1222.000000 | 1237.000000 | 75.708117 | 4704.000000 | 6433 |  | CORR | GENE | 04:22 | 04:24 | 04:27 | 249 | 55 | 11.000000 | EXT | - |  | (c)
71621.661000 | 5.194000 | 4.901000 | -6.231000 | -6.524000 | 1039.000000 | 1067.000000 | 1064.000000 | 83.819891 | 4901.000000 | 6433 |  | CORR | GENE | 03:55 | 03:59 | 03:59 | 377 | 51 | 11.000000 | EXT | - |  | (c)
71627.838000 | 11.371000 | 11.158000 | -0.054000 | -0.267000 | -1226.000000 | -1214.000000 | -1218.000000 | 81.703195 | 14.000000 | 6433 |  | ARTD | AXGR | 09:49 | 09:51 | 09:50 | 253 | 16 | 15.368405 | EXT | -. Эквивалент потери металла 15%. |  | (c)
71630.990000 | 3.098000 | 3.082000 | -7.972000 | -7.988000 | -1245.000000 | -1123.000000 | -1158.000000 | 79.308103 | 3082.000000 | 6434 |  | CORR | СIGR | 08:04 | 08:24 | 08:18 | 46 | 175 | 10.000000 | EXT | - |  | (c)
71633.272000 | 5.380000 | 5.347000 | -5.690000 | -5.723000 | -1261.000000 | -1177.000000 | -1193.000000 | 78.217426 | 5347.000000 | 6434 |  | CORR | GENE | 08:01 | 08:15 | 08:12 | 49 | 137 | 13.000000 | EXT | - |  | (c)
71634.998000 | 7.106000 | 7.004000 | -3.964000 | -4.066000 | 1742.000000 | 1796.000000 | 1785.000000 | 32.510150 | 3739.000000 | 6434 |  | CORR | GENE | 04:06 | 04:15 | 04:13 | 327 | 86 | 10.000000 | EXT | - |  | (c)
71635.969000 | 8.077000 | 8.058000 | -2.993000 | -3.012000 | -1275.000000 | -1226.000000 | -1228.000000 | 77.087650 | 2993.000000 | 6434 |  | CORR | СIGR | 07:59 | 08:07 | 08:07 | 19 | 95 | 10.000000 | EXT | - |  | (c)
71636.013000 | 8.121000 | 8.098000 | -2.949000 | -2.972000 | 1707.000000 | 1865.000000 | 1836.000000 | 21.364253 | 2914.000000 | 6434 |  | CORR | GENE | 04:00 | 04:26 | 04:21 | 58 | 259 | 10.000000 | EXT | - |  | (c)
71636.116000 | 8.224000 | 8.167000 | -2.846000 | -2.903000 | -1445.000000 | -1299.000000 | -1283.000000 | 63.368942 | 2648.000000 | 6434 |  | CORR | GENE | 07:32 | 07:55 | 07:58 | 255 | 324 | 11.000000 | EXT | - |  | (c)
71637.261000 | 9.369000 | 9.353000 | -1.701000 | -1.717000 | -1294.000000 | -1236.000000 | -1232.000000 | 75.554383 | 1685.000000 | 6434 |  | CORR | СIGR | 07:56 | 08:05 | 08:06 | 32 | 125 | 10.000000 | EXT | - |  | (c)
71638.138000 | 10.246000 | 10.230000 | -0.824000 | -0.840000 | 1764.000000 | 1793.000000 | 1811.000000 | 30.079667 | 810.000000 | 6434 |  | CORR | СIGR | 04:10 | 04:14 | 04:17 | 30 | 94 | 11.000000 | EXT | - |  | (c)
71638.994000 | 0.032000 | 0.032000 | -11.448000 | -11.448000 | 433.000000 | 490.000000 | 541.000000 | 34.944935 | 32.000000 | 6435 |  | CORR | GENE | 03:57 | 04:07 | 04:15 | 51 | 216 | 10.000000 | EXT | - |  | (c)
71645.159000 | 6.197000 | 6.187000 | -5.283000 | -5.293000 | 1885.000000 | 1949.000000 | 1943.000000 | 13.839660 | 5264.000000 | 6435 |  | CORR | СIGR | 07:52 | 08:02 | 08:01 | 29 | 116 | 13.000000 | EXT | - |  | (c)
71649.364000 | 10.402000 | 10.370000 | -1.078000 | -1.110000 | 1748.000000 | 2098.000000 | 1959.000000 | 0.000000 | 1009.000000 | 6435 |  | CORR | GENE | 07:30 | 08:26 | 08:04 | 101 | 421 | 12.000000 | EXT | - |  | (c)
71685.169000 | 2.312000 | 2.302000 | -9.078000 | -9.088000 | 2046.000000 | 2082.000000 | 2090.000000 | 4.335210 | 2302.000000 | 6439 |  | CORR | СIGR | 06:31 | 06:37 | 06:38 | 20 | 87 | 12.000000 | EXT | - |  | (c)
71686.623000 | 3.766000 | 3.752000 | -7.624000 | -7.638000 | -1969.000000 | -1928.000000 | -1921.000000 | 24.998615 | 3752.000000 | 6439 |  | CORR | СIGR | 07:43 | 07:49 | 07:51 | 18 | 96 | 10.000000 | EXT | - |  | (c)
71694.247000 | 0.000000 | -0.040000 | -10.965000 | -11.005000 | 1402.000000 | 1747.000000 | 2030.000000 | 0.000000 |  | 6440 | Смещение кромок | GWAN |  | 02:41 | 03:37 | 04:23 | 0 | 1258 | 3.417000 | EXT | Смещение кромок. Наружу. Величина смещения - 3.4 мм. |  | (c)
71717.922000 | 1.200000 | 1.192000 | -10.040000 | -10.048000 | -849.000000 | -764.000000 | -766.000000 | 48.522274 | 1192.000000 | 6442 |  | CORR | СIGR | 07:28 | 07:41 | 07:41 | 35 | 165 | 12.000000 | EXT | - |  | (c)
71725.721000 | 8.999000 | 8.940000 | -2.241000 | -2.300000 | -1482.000000 | -1442.000000 | -1456.000000 | 60.422890 | 2185.000000 | 6442 |  | CORR | GENE | 05:45 | 05:52 | 05:50 | 115 | 52 | 10.000000 | EXT | - |  | (c)
71727.962000 | 0.000000 | -0.040000 | -11.330000 | -11.370000 | -1748.000000 | -1612.000000 | -1641.000000 | 38.917872 |  | 6443 | Смещение кромок | GWAN |  | 04:27 | 04:49 | 04:44 | 0 | 215 | 2.437000 | EXT | Смещение кромок. Наружу. Величина смещения - 2.4 мм. |  | (c)
71727.962000 | 0.000000 | -0.030000 | -11.330000 | -11.360000 | -830.000000 | -654.000000 | -582.000000 | 6.898110 |  | 6443 | Смещение кромок | GWAN |  | 06:55 | 07:24 | 07:35 | 0 | 497 | 3.773000 | EXT | Смещение кромок. Наружу. Величина смещения - 3.8 мм. |  | (c)
71749.210000 | 9.918000 | 9.609000 | -1.532000 | -1.841000 | 2198.000000 | 2219.000000 | -2228.000000 | 0.000000 | 1357.000000 | 6444 |  | LWAN |  | 05:27 | 05:31 | 05:33 | 484 | 71 | 12.065279 | INT | -. Эквивалент потери металла 12%. |  | (c)
71757.740000 | 6.998000 | 6.975000 | -4.352000 | -4.375000 | 1452.000000 | 1523.000000 | 1524.000000 | 45.499145 | 4337.000000 | 6445 |  | CORR | СIGR | 04:27 | 04:39 | 04:39 | 38 | 143 | 11.000000 | EXT | - |  | (c)
71775.054000 | 1.387000 | 1.294000 | -9.918000 | -10.011000 | -1196.000000 | -1069.000000 | -1121.000000 | 1047.000000 | 1294.000000 | 6447 |  | CORR | GENE | 07:15 | 07:36 | 07:27 | 337 | 149 | 12.000000 | EXT | - |  | (c)
71775.964000 | 2.297000 | 2.063000 | -9.008000 | -9.242000 | -1167.000000 | -1085.000000 | -1093.000000 | 1019.000000 | 2063.000000 | 6447 |  | CORR | GENE | 07:20 | 07:33 | 07:32 | 338 | 148 | 12.000000 | EXT | - |  | (c)
71783.726000 | 10.059000 | 10.022000 | -1.246000 | -1.283000 | -2103.000000 | -2023.000000 | -1994.000000 | 1885.000000 | 1233.000000 | 6447 |  | CORR | GENE | 04:49 | 05:02 | 05:06 | 50 | 218 | 10.000000 | EXT | - |  | (c)
71784.875000 | 11.208000 | 10.958000 | -0.097000 | -0.347000 | -1461.000000 | -1445.000000 | -1425.000000 | 1389.000000 | 21.000000 | 6447 |  | CORR | GENE | 06:33 | 06:35 | 06:38 | 326 | 73 | 10.000000 | EXT | - |  | (c)
71792.550000 | 7.578000 | 7.561000 | -3.792000 | -3.809000 | -1982.000000 | -1968.000000 | -1966.000000 | 21.321299 | 3778.000000 | 6448 |  | CORR | PITT | 06:46 | 06:48 | 06:49 | 31 | 32 | 14.000000 | EXT | - |  | (c)
71793.105000 | 8.133000 | 7.739000 | -3.237000 | -3.631000 | 1601.000000 | 1711.000000 | 1702.000000 | 26.353611 | 2781.000000 | 6448 |  | CORR | GENE | 04:24 | 04:42 | 04:41 | 850 | 202 | 10.000000 | EXT | - |  | (c)
71793.545000 | 8.573000 | 8.571000 | -2.797000 | -2.799000 | -2084.000000 | -2002.000000 | -2014.000000 | 17.457955 | 2774.000000 | 6448 |  | CORR | СIGR | 06:30 | 06:43 | 06:41 | 25 | 139 | 14.000000 | EXT | - |  | (c)
71794.130000 | 9.158000 | 9.114000 | -2.212000 | -2.256000 | -1877.000000 | -1865.000000 | -1864.000000 | 29.577576 | 2093.000000 | 6448 |  | CORR | AXGR | 07:03 | 07:05 | 07:05 | 163 | 25 | 15.000000 | EXT | - |  | (c)
71795.312000 | 10.340000 | 10.339000 | -1.030000 | -1.031000 | -2050.000000 | -1985.000000 | -1989.000000 | 19.515761 | 1011.000000 | 6448 |  | CORR | СIGR | 06:35 | 06:45 | 06:45 | 20 | 122 | 13.000000 | EXT | - |  | (c)
71808.970000 | 1.188000 | 0.883000 | -10.312000 | -10.617000 | 920.000000 | 998.000000 | 969.000000 | 74.203985 | 883.000000 | 6450 |  | CORR | GENE | 04:45 | 04:58 | 04:53 | 575 | 99 | 11.000000 | EXT | - |  | (c)
71813.201000 | 5.419000 | 5.340000 | -6.081000 | -6.160000 | 1016.000000 | 1034.000000 | 1031.000000 | 81.953139 | 5340.000000 | 6450 |  | CORR | AXGR | 05:01 | 05:04 | 05:03 | 152 | 31 | 10.000000 | EXT | - |  | (c)
71813.254000 | 5.472000 | 5.431000 | -6.028000 | -6.069000 | 1849.000000 | 1873.000000 | 1872.000000 | 25.121430 | 5431.000000 | 6450 |  | CORR | GENE | 07:15 | 07:19 | 07:19 | 103 | 47 | 13.000000 | EXT | - |  | (c)
71815.659000 | 7.877000 | 7.841000 | -3.623000 | -3.659000 | 959.000000 | 978.000000 | 976.000000 | 77.369876 | 3526.000000 | 6450 |  | CORR | AXGR | 04:52 | 04:55 | 04:55 | 133 | 35 | 10.000000 | EXT | - |  | (c)
71824.834000 | 5.552000 | 5.542000 | -5.718000 | -5.728000 | -2042.000000 | -1960.000000 | -1974.000000 | 15.215860 | 5542.000000 | 6451 |  | CORR | СIGR | 04:58 | 05:11 | 05:09 | 28 | 135 | 11.000000 | EXT | - |  | (c)
71825.645000 | 6.363000 | 6.343000 | -4.907000 | -4.927000 | -1231.000000 | -1188.000000 | -1156.000000 | 80.662165 | 4897.000000 | 6451 |  | CORR | СIGR | 07:09 | 07:16 | 07:21 | 30 | 149 | 12.000000 | EXT | - |  | (c)
71832.335000 | 1.783000 | 0.935000 | -9.312000 | -10.160000 | 2114.000000 | 2183.000000 | 2159.000000 | 0.000000 | 935.000000 | 6452 |  | CORR | GENE | 06:09 | 06:20 | 06:16 | 1048 | 90 | 10.000000 | EXT | - |  | (c)
71846.809000 | 5.162000 | 5.068000 | -6.053000 | -6.147000 | 969.000000 | 1025.000000 | 1014.000000 | 78.173968 | 5068.000000 | 6453 |  | DENT |  | 04:40 | 04:49 | 04:48 | 287 | 91 | 0.140845 |  | - |  | (c)
71847.964000 | 6.317000 | 6.250000 | -4.898000 | -4.965000 | 1140.000000 | 1199.000000 | 1196.000000 | 74.626312 | 4700.000000 | 6453 |  | DENT |  | 05:08 | 05:18 | 05:17 | 265 | 110 | 0.352113 |  | - |  | (c)
71850.414000 | 8.767000 | 8.649000 | -2.448000 | -2.566000 | 927.000000 | 1131.000000 | 1077.000000 | 68.771995 | 2368.000000 | 6453 |  | DENT |  | 04:34 | 05:06 | 04:58 | 198 | 301 | 0.422535 |  | - |  | (c)
71852.862000 | 0.000000 | -0.070000 | -11.340000 | -11.410000 | 402.000000 | 512.000000 | 542.000000 | 32.452785 |  | 6454 | Смещение кромок | GWAN |  | 02:25 | 02:43 | 02:48 | 0 | 279 | 3.392000 | EXT | Смещение кромок. Наружу. Величина смещения - 3.4 мм. |  | (c)
71852.862000 | 0.000000 | -0.020000 | -11.340000 | -11.360000 | 1334.000000 | 1668.000000 | 1572.000000 | 14.678746 |  | 6454 | Смещение кромок | GWAN |  | 04:56 | 05:50 | 05:34 | 0 | 476 | 3.588000 | EXT | Смещение кромок. Наружу. Величина смещения - 3.6 мм. |  | (c)
71855.880000 | 3.018000 | 2.940000 | -8.322000 | -8.400000 | 909.000000 | 929.000000 | 928.000000 | 73.384956 | 2940.000000 | 6454 |  | CORR | AXGR | 03:47 | 03:50 | 03:50 | 217 | 37 | 10.000000 | EXT | - |  | (c)
71866.803000 | 2.601000 | 2.522000 | -8.739000 | -8.818000 | 2107.000000 | 2155.000000 | 2150.000000 | 2107.000000 | 2522.000000 | 6455 |  | DENT |  | 04:52 | 05:00 | 04:59 | 143 | 85 | 0.281690 |  | -. Аномалия находится на отводе. |  | (c)
71873.848000 | 9.646000 | 9.622000 | -1.694000 | -1.718000 | 2178.000000 | -2138.000000 | -2101.000000 | 1919.000000 | 1660.000000 | 6455 |  | CORR | GENE | 05:04 | 05:27 | 05:33 | 58 | 364 | 12.000000 | EXT | -. Аномалия находится на отводе. |  | (c)
71875.542000 | 0.000000 | -0.015000 | -11.340000 | -11.355000 | 336.000000 | 594.000000 | 535.000000 | 336.000000 |  | 6456 | Смещение кромок | GWAN |  | 07:47 | 08:29 | 08:20 | 0 | 398 | 2.689000 | EXT | Смещение кромок. Вовнутрь. Аномалия находится на отводе. Величина смещения - 2.7 мм. |  | (c)
71875.542000 | 0.000000 | -0.040000 | -11.340000 | -11.380000 | 1661.000000 | -1625.000000 | -1312.000000 | 176.000000 |  | 6456 | Смещение кромок | GWAN |  | 11:21 | 02:31 | 03:22 | 0 | 2977 | 7.359000 | EXT | Смещение кромок. Наружу. Аномалия находится на отводе. Величина смещения - 7.4 мм. |  | (c)
71891.548000 | 4.666000 | 4.643000 | -6.724000 | -6.747000 | 2043.000000 | 2176.000000 | 2170.000000 | 0.000000 | 4643.000000 | 6457 |  | CORR | GENE | 05:05 | 05:26 | 05:25 | 50 | 253 | 12.000000 | EXT | - |  | (c)
71901.347000 | 3.075000 | 2.324000 | -8.245000 | -8.996000 | -1913.000000 | -1843.000000 | -1843.000000 | 31.266395 | 2324.000000 | 6458 |  | CORR | GENE | 07:11 | 07:22 | 07:22 | 1278 | 141 | 10.000000 | EXT | - |  | (c)
71902.876000 | 4.604000 | 4.529000 | -6.716000 | -6.791000 | -1527.000000 | -1441.000000 | -1473.000000 | 61.096399 | 4529.000000 | 6458 |  | CORR | GENE | 08:13 | 08:27 | 08:22 | 398 | 106 | 10.000000 | EXT | - |  | (c)
71904.108000 | 5.836000 | 5.516000 | -5.484000 | -5.804000 | 929.000000 | 988.000000 | 1013.000000 | 74.955808 | 5196.000000 | 6458 |  | CORR | GENE | 02:50 | 02:59 | 03:03 | 608 | 169 | 10.000000 | EXT | - |  | (c)
71905.734000 | 7.462000 | 7.279000 | -3.858000 | -4.041000 | -1653.000000 | -1622.000000 | -1628.000000 | 48.647076 | 3756.000000 | 6458 |  | CORR | GENE | 07:53 | 07:58 | 07:57 | 285 | 51 | 11.000000 | EXT | - |  | (c)
71906.916000 | 8.644000 | 8.310000 | -2.676000 | -3.010000 | -1504.000000 | -1445.000000 | -1463.000000 | 61.965395 | 2520.000000 | 6458 |  | CORR | GENE | 08:17 | 08:26 | 08:24 | 490 | 82 | 10.000000 | EXT | - |  | (c)
71907.151000 | 8.879000 | 8.619000 | -2.441000 | -2.701000 | -1721.000000 | -1689.000000 | -1679.000000 | 44.494217 | 1996.000000 | 6458 |  | CORR | GENE | 07:42 | 07:47 | 07:49 | 705 | 83 | 15.000000 | EXT | - |  | (c)
71907.747000 | 9.475000 | 9.412000 | -1.845000 | -1.908000 | -1405.000000 | -1391.000000 | -1386.000000 | 68.127633 | 1687.000000 | 6458 |  | CORR | AXGR | 08:33 | 08:35 | 08:36 | 221 | 37 | 10.000000 | EXT | - |  | (c)
71908.129000 | 9.857000 | 9.393000 | -1.463000 | -1.927000 | -1922.000000 | -1841.000000 | -1804.000000 | 34.447281 | 947.000000 | 6458 |  | CORR | GENE | 07:09 | 07:23 | 07:29 | 980 | 236 | 14.000000 | EXT | - |  | (c)
71908.519000 | 10.247000 | 10.190000 | -1.073000 | -1.130000 | 875.000000 | 902.000000 | 893.000000 | 70.631443 | 949.000000 | 6458 |  | CORR | AXGR | 02:41 | 02:45 | 02:44 | 181 | 35 | 10.000000 | EXT | - |  | (c)
71908.699000 | 10.427000 | 10.048000 | -0.893000 | -1.272000 | 1245.000000 | 1277.000000 | 1281.000000 | 70.832151 | 814.000000 | 6458 |  | CORR | GENE | 03:41 | 03:46 | 03:46 | 458 | 72 | 10.000000 | EXT | - |  | (c)
71909.035000 | 10.763000 | 10.445000 | -0.557000 | -0.875000 | 949.000000 | 968.000000 | 981.000000 | 76.556728 | 429.000000 | 6458 |  | CORR | GENE | 02:53 | 02:56 | 02:58 | 446 | 64 | 10.000000 | EXT | - |  | (c)
71909.592000 | 0.000000 | -0.026000 | -11.265000 | -11.291000 | 1477.000000 | 1674.000000 | 1709.000000 | 23.346755 |  | 6459 | Смещение кромок | GWAN |  | 03:49 | 04:21 | 04:27 | 0 | 465 | 4.556000 | EXT | Смещение кромок. Наружу. Величина смещения - 4.6 мм. |  | (c)
71927.495000 | 6.638000 | 6.623000 | -4.902000 | -4.917000 | 657.000000 | 783.000000 | 784.000000 | 53.040906 | 4882.000000 | 6460 |  | CORR | СIGR | 04:44 | 05:04 | 05:04 | 35 | 253 | 13.000000 | EXT | - |  | (c)
71927.577000 | 6.720000 | 6.670000 | -4.820000 | -4.870000 | 646.000000 | 678.000000 | 670.000000 | 52.153225 | 4738.000000 | 6460 |  | CORR | GENE | 04:42 | 04:47 | 04:46 | 132 | 47 | 13.000000 | EXT | - |  | (c)
71928.187000 | 7.330000 | 7.324000 | -4.210000 | -4.216000 | 827.000000 | 900.000000 | 896.000000 | 66.759614 | 4191.000000 | 6460 |  | CORR | СIGR | 05:11 | 05:23 | 05:23 | 25 | 138 | 12.000000 | EXT | - |  | (c)
71928.996000 | 8.139000 | 8.137000 | -3.401000 | -3.403000 | 204.000000 | 229.000000 | 248.000000 | 16.484585 | 3373.000000 | 6460 |  | CORR | СIGR | 03:31 | 03:35 | 03:38 | 30 | 87 | 14.000000 | EXT | - |  | (c)
71929.072000 | 8.215000 | 8.207000 | -3.325000 | -3.333000 | 178.000000 | 250.000000 | 270.000000 | 14.386430 | 3293.000000 | 6460 |  | CORR | СIGR | 03:27 | 03:38 | 03:42 | 40 | 183 | 10.000000 | EXT | - |  | (c)
71930.270000 | 9.413000 | 9.397000 | -2.127000 | -2.143000 | 190.000000 | 289.000000 | 270.000000 | 15.354809 | 2107.000000 | 6460 |  | CORR | СIGR | 03:29 | 03:45 | 03:42 | 36 | 159 | 12.000000 | EXT | - |  | (c)
71942.382000 | 9.985000 | 9.859000 | -0.660000 | -0.786000 | 1357.000000 | 1413.000000 | 1399.000000 | 63.736562 | 340.000000 | 6461 |  | CORR | GENE | 03:40 | 03:49 | 03:47 | 446 | 84 | 12.000000 | EXT | - |  | (c)
71942.943000 | 10.546000 | 10.533000 | -0.099000 | -0.112000 | 1251.000000 | 1385.000000 | 1708.000000 | 5.368729 | 31.000000 | 6461 |  | CORR | GENE | 03:23 | 03:45 | 04:37 | 81 | 913 | 12.000000 | EXT | - |  | (c)
71943.042000 | 0.000000 | -0.030000 | -11.500000 | -11.530000 | 680.000000 | 1113.000000 | 1011.000000 | 71.689434 |  | 6462 | Смещение кромок | GWAN |  | 00:37 | 01:47 | 01:31 | 0 | 662 | 4.066000 | EXT | Смещение кромок. Вовнутрь. Величина смещения - 4.1 мм. |  | (c)
71943.042000 | 0.000000 | -0.025000 | -11.500000 | -11.525000 | 1879.000000 | -2219.000000 | -2187.000000 | 0.000000 |  | 6462 | Смещение кромок | GWAN |  | 03:51 | 04:49 | 04:54 | 0 | 790 | 3.387000 | EXT | Смещение кромок. Наружу. Величина смещения - 3.4 мм. |  | (c)
71943.042000 | 0.000000 | -0.015000 | -11.500000 | -11.515000 | -1394.000000 | -1228.000000 | -1276.000000 | 67.523776 |  | 6462 | Смещение кромок | GWAN |  | 07:02 | 07:29 | 07:21 | 0 | 235 | 2.583000 | EXT | Смещение кромок. Вовнутрь. Величина смещения - 2.6 мм. |  | (c)
71943.765000 | 0.723000 | 0.371000 | -10.777000 | -11.129000 | 1796.000000 | 1859.000000 | 1858.000000 | 25.001911 | 371.000000 | 6462 |  | CORR | GENE | 03:37 | 03:47 | 03:47 | 820 | 125 | 11.000000 | EXT | - |  | (c)
71944.292000 | 1.250000 | 1.250000 | -10.250000 | -10.250000 | 1842.000000 | 1842.000000 | 1888.000000 | 23.856457 | 1250.000000 | 6462 |  | CORR | СIGR | 03:45 | 03:45 | 03:52 | 20 | 93 | 10.000000 | EXT | - |  | (c)
71944.405000 | 1.363000 | 1.122000 | -10.137000 | -10.378000 | 2053.000000 | 2089.000000 | 2083.000000 | 9.524222 | 1122.000000 | 6462 |  | CORR | GENE | 04:19 | 04:25 | 04:24 | 453 | 59 | 10.000000 | EXT | - |  | (c)
71951.452000 | 8.410000 | 8.381000 | -3.090000 | -3.119000 | 2023.000000 | 2104.000000 | 2114.000000 | 2.067921 | 3074.000000 | 6462 |  | CORR | GENE | 04:14 | 04:27 | 04:29 | 45 | 182 | 11.000000 | EXT | - |  | (c)
71951.918000 | 8.876000 | 8.770000 | -2.624000 | -2.730000 | 2194.000000 | 2196.000000 | 2207.000000 | 0.857446 | 2571.000000 | 6462 |  | CORR | AXGR | 04:41 | 04:42 | 04:44 | 159 | 26 | 10.000000 | EXT | - |  | (c)
71954.542000 | 0.000000 | -0.020000 | -11.445000 | -11.465000 | 1536.000000 | 1705.000000 | 1904.000000 | 0.000000 |  | 6463 | Смещение кромок | GWAN |  | 02:43 | 03:10 | 03:43 | 0 | 735 | 3.378000 | EXT | Смещение кромок. Вовнутрь. Величина смещения - 3.4 мм. |  | (c)
71954.542000 | 0.000000 | -0.045000 | -11.445000 | -11.490000 | -1981.000000 | -1872.000000 | -1430.000000 | 20.108967 |  | 6463 | Смещение кромок | GWAN |  | 05:16 | 05:33 | 06:44 | 0 | 1103 | 2.303001 | EXT | Смещение кромок. Вовнутрь. Величина смещения - 2.3 мм. |  | (c)
71954.542000 | 0.000000 | -0.020000 | -11.445000 | -11.465000 | -677.000000 | -450.000000 | -459.000000 | 1.893923 |  | 6463 | Смещение кромок | GWAN |  | 08:46 | 09:23 | 09:21 | 0 | 436 | 3.091000 | EXT | Смещение кромок. Вовнутрь. Величина смещения - 3.1 мм. |  | (c)
71972.947000 | 6.960000 | 6.822000 | -4.590000 | -4.728000 | -1808.000000 | -1742.000000 | -1737.000000 | 39.796490 | 4204.000000 | 6464 |  | CORR | GENE | 07:42 | 07:53 | 07:53 | 524 | 142 | 10.000000 | EXT | - |  | (c)
71973.900000 | 7.913000 | 7.881000 | -3.637000 | -3.669000 | 2126.000000 | 2147.000000 | 2151.000000 | 2.566769 | 3386.000000 | 6464 |  | CORR | GENE | 06:17 | 06:20 | 06:21 | 283 | 48 | 10.000000 | EXT | - |  | (c)
71975.888000 | 9.901000 | 9.886000 | -1.649000 | -1.664000 | -2030.000000 | -1999.000000 | -2001.000000 | 18.530574 | 1631.000000 | 6464 |  | CORR | PITT | 07:06 | 07:11 | 07:11 | 33 | 59 | 18.000000 | EXT | - |  | (c)
71977.537000 | 0.000000 | -0.040000 | -11.515000 | -11.555000 | 223.000000 | 292.000000 | 407.000000 | 32.877465 |  | 6465 | Смещение кромок | GWAN |  | 00:15 | 00:26 | 00:45 | 0 | 369 | 2.502000 | EXT | Смещение кромок. Вовнутрь. Величина смещения - 2.5 мм. |  | (c)
71977.537000 | 0.000000 | -0.029000 | -11.515000 | -11.544000 | 2162.000000 | -2162.000000 | -2187.000000 | 0.000000 |  | 6465 | Нарушение формы кольцевого шва | GWAN |  | 05:28 | 05:50 | 05:46 | 0 | 224 |  | INT | Нарушение формы кольцевого шва |  | (c)
71977.537000 | 0.000000 | -0.034000 | -11.515000 | -11.549000 | -1783.000000 | -1660.000000 | -1668.000000 | 36.114180 |  | 6465 | Нарушение формы кольцевого шва | GWAN |  | 06:51 | 07:11 | 07:10 | 0 | 229 |  | INT | Нарушение формы кольцевого шва |  | (c)
71977.537000 | 0.000000 | -0.040000 | -11.515000 | -11.555000 | -529.000000 | -178.000000 | -218.000000 | 0.000000 |  | 6465 | Смещение кромок | GWAN |  | 10:13 | 11:10 | 11:04 | 0 | 622 | 4.143000 | EXT | Смещение кромок. Вовнутрь. Величина смещения - 4.1 мм. |  | (c)
71984.416000 | 6.879000 | 6.808000 | -4.636000 | -4.707000 | 1869.000000 | 1894.000000 | 1899.000000 | 24.274161 | 4430.000000 | 6465 |  | CORR | GENE | 04:40 | 04:45 | 04:45 | 277 | 61 | 10.000000 | EXT | - |  | (c)
71986.998000 | 9.461000 | 9.441000 | -2.054000 | -2.074000 | -1255.000000 | -1230.000000 | -1208.000000 | 78.699266 | 2053.000000 | 6465 |  | CORR | СIGR | 08:16 | 08:20 | 08:24 | 21 | 94 | 10.000000 | EXT | - |  | (c)
71990.823000 | 1.771000 | 1.559000 | -9.589000 | -9.801000 | 984.000000 | 1105.000000 | 1060.000000 | 79.444586 | 1559.000000 | 6466 |  | CORR | GENE | 04:16 | 04:35 | 04:28 | 270 | 150 | 10.000000 | EXT | - |  | (c)
72003.861000 | 3.449000 | 3.432000 | -8.006000 | -8.023000 | -1626.000000 | -1522.000000 | -1530.000000 | 56.514776 | 3432.000000 | 6467 |  | CORR | СIGR | 08:02 | 08:19 | 08:17 | 35 | 192 | 11.000000 | EXT | - |  | (c)
72004.688000 | 4.276000 | 4.221000 | -7.179000 | -7.234000 | 1071.000000 | 1366.000000 | 1345.000000 | 27.128992 | 4221.000000 | 6467 |  | CORR | GENE | 03:17 | 04:05 | 04:02 | 102 | 549 | 10.000000 | EXT | - |  | (c)
72011.816000 | 11.404000 | 11.364000 | -0.051000 | -0.091000 | 1420.000000 | 1564.000000 | 1592.000000 | 23.658966 | 44.000000 | 6467 |  | CORR | GENE | 04:14 | 04:37 | 04:41 | 47 | 345 | 11.000000 | EXT | - |  | (c)
72014.182000 | 2.315000 | 2.301000 | -8.805000 | -8.819000 | 2003.000000 | 2146.000000 | 2126.000000 | 0.000000 | 2301.000000 | 6468 |  | CORR | GENE | 07:26 | 07:49 | 07:46 | 60 | 247 | 11.000000 | EXT | - |  | (c)
72014.462000 | 2.595000 | 2.498000 | -8.525000 | -8.622000 | 298.000000 | 380.000000 | 450.000000 | 24.086440 | 2498.000000 | 6468 |  | CORR | GENE | 02:51 | 03:04 | 03:16 | 130 | 303 | 10.000000 | EXT | - |  | (c)
72015.201000 | 3.334000 | 3.257000 | -7.786000 | -7.863000 | 378.000000 | 535.000000 | 567.000000 | 30.518983 | 3257.000000 | 6468 |  | CORR | GENE | 03:04 | 03:29 | 03:34 | 130 | 378 | 10.000000 | EXT | - |  | (c)
72021.356000 | 9.489000 | 9.200000 | -1.631000 | -1.920000 | 523.000000 | 583.000000 | 572.000000 | 42.224541 | 1485.000000 | 6468 |  | CORR | GENE | 03:27 | 03:37 | 03:35 | 435 | 97 | 10.000000 | EXT | - |  | (c)
72029.172000 | 6.185000 | 6.130000 | -4.705000 | -4.760000 | 97.000000 | 133.000000 | 159.000000 | 7.833950 | 4686.000000 | 6469 |  | CORR | GENE | 03:13 | 03:19 | 03:23 | 74 | 124 | 10.000000 | EXT | - |  | (c)
72045.302000 | 0.000000 | -0.050000 | -11.255000 | -11.305000 | -494.000000 | -160.000000 | -199.000000 | 0.000000 |  | 6471 | Смещение кромок | GWAN |  | 00:47 | 01:40 | 01:34 | 0 | 590 | 4.092000 | EXT | Смещение кромок. Наружу. Величина смещения - 4.1 мм. |  | (c)
72045.302000 | 0.000000 | -0.030000 | -11.255000 | -11.285000 | 569.000000 | 856.000000 | 860.000000 | 45.926488 |  | 6471 | Смещение кромок | GWAN |  | 03:38 | 04:25 | 04:25 | 0 | 581 | 3.281000 | EXT | Смещение кромок. Наружу. Величина смещения - 3.3 мм. |  | (c)
72045.302000 | 0.000000 | -0.020000 | -11.255000 | -11.275000 | 1951.000000 | 2210.000000 | 2137.000000 | 0.000000 |  | 6471 | Смещение кромок | GWAN |  | 07:21 | 08:03 | 07:51 | 0 | 372 | 3.481000 | EXT | Смещение кромок. Наружу. Величина смещения - 3.5 мм. |  | (c)
72045.302000 | 0.000000 | -0.036000 | -11.255000 | -11.291000 | -1992.000000 | -1650.000000 | -1743.000000 | 39.366082 |  | 6471 | Нарушение формы кольцевого шва | GWAN |  | 08:45 | 09:40 | 09:25 | 0 | 498 |  | EXT | Нарушение формы кольцевого шва |  | (c)
72045.302000 | 0.000000 | -0.040000 | -11.255000 | -11.295000 | -1284.000000 | -1168.000000 | -1063.000000 | 67.965984 |  | 6471 | Смещение кромок | GWAN |  | 10:39 | 10:58 | 11:15 | 0 | 441 | 3.570000 | EXT | Смещение кромок. Вовнутрь. Величина смещения - 3.6 мм. |  | (c)
72054.806000 | 9.504000 | 9.463000 | -1.751000 | -1.792000 | 2164.000000 | -2227.000000 | 2230.000000 | 0.000000 | 1725.000000 | 6471 |  | CORR | GENE | 07:56 | 08:07 | 08:06 | 67 | 131 | 13.000000 | EXT | - |  | (c)
72069.015000 | 0.988000 | 0.904000 | -10.452000 | -10.536000 | -744.000000 | -720.000000 | -722.000000 | 54.555089 | 904.000000 | 6473 |  | CORR | GENE | 07:39 | 07:42 | 07:42 | 255 | 46 | 10.000000 | EXT | - |  | (c)
72069.997000 | 1.970000 | 1.804000 | -9.470000 | -9.636000 | -785.000000 | -745.000000 | -755.000000 | 56.050705 | 1804.000000 | 6473 |  | CORR | GENE | 07:32 | 07:39 | 07:37 | 308 | 60 | 10.000000 | EXT | - |  | (c)
72070.762000 | 2.735000 | 2.694000 | -8.705000 | -8.746000 | -813.000000 | -739.000000 | -737.000000 | 47.173894 | 2694.000000 | 6473 |  | CORR | СIGR | 07:28 | 07:39 | 07:40 | 41 | 152 | 10.000000 | EXT | - |  | (c)
72072.263000 | 4.236000 | 4.196000 | -7.204000 | -7.244000 | -927.000000 | -748.000000 | -776.000000 | 38.337432 | 4196.000000 | 6473 |  | CORR | GENE | 07:09 | 07:38 | 07:33 | 62 | 301 | 10.000000 | EXT | - |  | (c)
72074.877000 | 6.850000 | 6.811000 | -4.590000 | -4.629000 | -746.000000 | -502.000000 | -537.000000 | 9.568495 | 4527.000000 | 6473 |  | CORR | GENE | 07:38 | 08:18 | 08:12 | 102 | 418 | 10.000000 | EXT | - |  | (c)
72090.167000 | 10.700000 | 10.598000 | -0.905000 | -1.007000 | 417.000000 | 444.000000 | 468.000000 | 417.000000 | 641.000000 | 6474 |  | CORR | GENE | 08:00 | 08:05 | 08:08 | 366 | 102 | 12.000000 | EXT | - |  | (c)
72093.294000 | 2.222000 | 2.217000 | -9.258000 | -9.263000 | -1344.000000 | -1317.000000 | -1281.000000 | 71.561854 | 2217.000000 | 6475 |  | CORR | СIGR | 08:19 | 08:24 | 08:29 | 22 | 125 | 12.000000 | EXT | - |  | (c)
72099.240000 | 8.168000 | 7.937000 | -3.312000 | -3.543000 | -1793.000000 | -1740.000000 | -1709.000000 | 35.269085 | 3144.000000 | 6475 |  | CORR | GENE | 07:07 | 07:15 | 07:20 | 399 | 169 | 10.000000 | EXT | - |  | (c)
72111.793000 | 9.241000 | 9.221000 | -2.229000 | -2.249000 | 1476.000000 | 1579.000000 | 1591.000000 | 1476.000000 | 2219.000000 | 6476 |  | CORR | СIGR | 06:03 | 06:20 | 06:22 | 30 | 231 | 10.000000 | EXT | - |  | (c)
72114.022000 | 0.000000 | -0.045000 | -11.460000 | -11.505000 | 532.000000 | 1017.000000 | 831.000000 | 67.067783 |  | 6477 | Смещение кромок | GWAN |  | 00:45 | 02:04 | 01:34 | 0 | 598 | 2.991000 | EXT | Смещение кромок. Вовнутрь. Величина смещения - 3 мм. |  | (c)
72114.022000 | 0.000000 | -0.049000 | -11.460000 | -11.509000 | -2216.000000 | -1974.000000 | -1650.000000 | 1.143383 |  | 6477 | Нарушение формы кольцевого шва | GWAN |  | 05:22 | 06:01 | 06:53 | 0 | 1133 |  | EXT | Нарушение формы кольцевого шва |  | (c)
72122.357000 | 8.335000 | 8.311000 | -3.125000 | -3.149000 | 1590.000000 | 1775.000000 | 1735.000000 | 28.290045 | 3090.000000 | 6477 |  | CORR | GENE | 03:36 | 04:06 | 04:00 | 59 | 290 | 10.000000 | EXT | - |  | (c)
72125.404000 | 11.382000 | 11.324000 | -0.078000 | -0.136000 | 1763.000000 | 1888.000000 | 1953.000000 | 7.066397 | 69.000000 | 6477 |  | CORR | GENE | 04:04 | 04:24 | 04:35 | 67 | 380 | 11.000000 | EXT | - |  | (c)
72133.926000 | 8.444000 | 8.413000 | -2.826000 | -2.857000 | 407.000000 | 673.000000 | 561.000000 | 407.000000 | 2753.000000 | 6478 |  | CORR | GENE | 03:54 | 04:37 | 04:19 | 104 | 307 | 11.000000 | EXT | - |  | (c)
72148.112000 | 0.000000 | -0.005000 | -11.310000 | -11.315000 | 388.000000 | 597.000000 | 598.000000 | 31.299344 |  | 6480 | Смещение кромок | GWAN |  | 03:20 | 03:54 | 03:54 | 0 | 421 | 2.340000 | EXT | Смещение кромок. Наружу. Величина смещения - 2.3 мм. Аномалия находится на упругопластическом изгибе: R=467 D, максимальное растяжение на 6.1 час. |  | (c)
72148.112000 | 0.000000 | -0.001000 | -11.310000 | -11.311000 | 1111.000000 | 1340.000000 | 1249.000000 | 56.942850 |  | 6480 | Смещение кромок | GWAN |  | 05:17 | 05:54 | 05:39 | 0 | 276 | 2.373000 | EXT | Смещение кромок. Наружу. Величина смещения - 2.4 мм. Аномалия находится на упругопластическом изгибе: R=467 D, максимальное растяжение на 6.1 час. |  | (c)
72148.112000 | 0.000000 | -0.020000 | -11.310000 | -11.330000 | -995.000000 | -661.000000 | -579.000000 | 13.226410 |  | 6480 | Смещение кромок | GWAN |  | 11:37 | 00:31 | 00:44 | 0 | 831 | 3.205000 | EXT | Смещение кромок. Вовнутрь. Величина смещения - 3.2 мм. Аномалия находится на упругопластическом изгибе: R=467 D, максимальное растяжение на 6.1 час. |  | (c)
72159.422000 | 0.000000 | -0.020000 | -11.390000 | -11.410000 | 1793.000000 | 2011.000000 | 2056.000000 | 0.000000 |  | 6481 | Смещение кромок | GWAN |  | 03:27 | 04:02 | 04:09 | 0 | 526 | 3.068000 | EXT | Смещение кромок. Вовнутрь. Величина смещения - 3.1 мм. Аномалия находится на упругопластическом изгибе: R=439 D, максимальное растяжение на 6.6 час. |  | (c)
72159.422000 | 0.000000 | -0.030000 | -11.390000 | -11.420000 | 257.000000 | 551.000000 | 637.000000 | 51.366568 |  | 6481 | Нарушение формы кольцевого шва | GWAN |  | 11:19 | 00:06 | 00:20 | 0 | 760 |  | EXT | Нарушение формы кольцевого шва. Аномалия находится на упругопластическом изгибе: R=439 D, максимальное растяжение на 6.6 час. |  | (c)
72166.649000 | 7.227000 | 7.181000 | -4.163000 | -4.209000 | -1040.000000 | -939.000000 | -888.000000 | 47.106315 | 4139.000000 | 6481 |  | CORR | GENE | 07:50 | 08:06 | 08:14 | 70 | 304 | 10.000000 | EXT | -. Аномалия находится на упругопластическом изгибе: R=632 D, максимальное растяжение на 7.1 час. |  | (c)
72167.351000 | 7.929000 | 7.885000 | -3.461000 | -3.505000 | -1846.000000 | -1813.000000 | -1812.000000 | 31.041245 | 3410.000000 | 6481 |  | DENT |  | 05:39 | 05:45 | 05:45 | 95 | 69 | 0.563380 |  | -. Аномалия находится на упругопластическом изгибе. |  | (c)
72170.711000 | 11.289000 | 11.240000 | -0.101000 | -0.150000 | -1081.000000 | -1063.000000 | -1066.000000 | 83.647941 | 27.000000 | 6481 |  | CORR | AXGR | 07:43 | 07:46 | 07:45 | 123 | 30 | 10.000000 | EXT | - |  | (c)
72196.998000 | 3.341000 | 3.330000 | -7.974000 | -7.985000 | -2156.000000 | -1815.000000 | -1925.000000 | 6.046273 | 3330.000000 | 6484 |  | CORR | GENE | 04:29 | 05:24 | 05:06 | 66 | 461 | 11.000000 | EXT | - |  | (c)
72197.193000 | 3.536000 | 3.527000 | -7.779000 | -7.788000 | -945.000000 | -789.000000 | -836.000000 | 49.839771 | 3527.000000 | 6484 |  | CORR | GENE | 07:44 | 08:09 | 08:02 | 50 | 218 | 12.000000 | EXT | - |  | (c)
72197.633000 | 3.976000 | 3.886000 | -7.339000 | -7.429000 | -2156.000000 | -2028.000000 | -1907.000000 | 6.046273 | 3886.000000 | 6484 |  | CORR | GENE | 04:29 | 04:49 | 05:09 | 120 | 497 | 14.000000 | EXT | - |  | (c)
72203.603000 | 9.946000 | 9.923000 | -1.369000 | -1.392000 | -2182.000000 | -2047.000000 | -2076.000000 | 3.948118 | 1356.000000 | 6484 |  | CORR | СIGR | 04:24 | 04:46 | 04:41 | 36 | 212 | 11.000000 | EXT | - |  | (c)
72203.760000 | 10.103000 | 10.093000 | -1.212000 | -1.222000 | -1207.000000 | -826.000000 | -1000.000000 | 47.257426 | 1117.000000 | 6484 |  | CORR | GENE | 07:02 | 08:03 | 07:35 | 105 | 414 | 14.000000 | EXT | - |  | (c)
72210.596000 | 5.624000 | 5.584000 | -5.551000 | -5.591000 | 1586.000000 | 1703.000000 | 1721.000000 | 19.321268 | 5526.000000 | 6485 |  | CORR | GENE | 04:17 | 04:36 | 04:39 | 65 | 270 | 13.000000 | EXT | - |  | (c)
72210.683000 | 5.711000 | 5.692000 | -5.464000 | -5.483000 | 1141.000000 | 1166.000000 | 1176.000000 | 79.441487 | 5463.000000 | 6485 |  | CORR | СIGR | 03:06 | 03:10 | 03:11 | 20 | 70 | 11.000000 | EXT | - |  | (c)
72210.893000 | 5.921000 | 5.879000 | -5.254000 | -5.296000 | 1055.000000 | 1332.000000 | 1232.000000 | 52.105884 | 5103.000000 | 6485 |  | CORR | GENE | 02:52 | 03:36 | 03:20 | 193 | 353 | 10.000000 | EXT | - |  | (c)
72211.236000 | 6.264000 | 6.249000 | -4.911000 | -4.926000 | 1786.000000 | 1861.000000 | 1882.000000 | 12.623310 | 4896.000000 | 6485 |  | CORR | СIGR | 04:50 | 05:02 | 05:05 | 30 | 192 | 13.000000 | EXT | - |  | (c)
72212.123000 | 7.151000 | 7.127000 | -4.024000 | -4.048000 | -1290.000000 | -1048.000000 | -1137.000000 | 79.484320 | 3988.000000 | 6485 |  | CORR | GENE | 08:33 | 09:12 | 08:58 | 60 | 305 | 13.000000 | EXT | - |  | (c)
72212.213000 | 7.241000 | 7.207000 | -3.934000 | -3.968000 | -1560.000000 | -1406.000000 | -1455.000000 | 62.547138 | 3923.000000 | 6485 |  | CORR | GENE | 07:50 | 08:15 | 08:07 | 45 | 209 | 12.000000 | EXT | - |  | (c)
72212.907000 | 7.935000 | 7.847000 | -3.240000 | -3.328000 | -2021.000000 | -1622.000000 | -1754.000000 | 38.483798 | 3068.000000 | 6485 |  | CORR | GENE | 06:35 | 07:40 | 07:18 | 260 | 534 | 11.000000 | EXT | - |  | (c)
72215.004000 | 10.032000 | 9.986000 | -1.143000 | -1.189000 | 931.000000 | 989.000000 | 1043.000000 | 75.138554 | 1129.000000 | 6485 |  | CORR | GENE | 02:32 | 02:41 | 02:50 | 60 | 223 | 10.000000 | EXT | - |  | (c)
72216.100000 | 11.128000 | 11.089000 | -0.047000 | -0.086000 | 1110.000000 | 1314.000000 | 1391.000000 | 22.387802 | 37.000000 | 6485 |  | CORR | GENE | 03:01 | 03:33 | 03:46 | 49 | 562 | 10.000000 | EXT | - |  | (c)
72216.147000 | 0.000000 | -0.015000 | -11.580000 | -11.595000 | 1357.000000 | 1456.000000 | 1472.000000 | 1357.000000 |  | 6486 | Смещение кромок | GWAN |  | 05:25 | 05:41 | 05:43 | 0 | 229 | 3.177000 | EXT | Смещение кромок. Наружу. Величина смещения - 3.2 мм. |  | (c)
72216.147000 | 0.000000 | -0.015000 | -11.580000 | -11.595000 | 1616.000000 | 1726.000000 | 1794.000000 | 1616.000000 |  | 6486 | Смещение кромок | GWAN |  | 06:07 | 06:24 | 06:35 | 0 | 357 | 3.600000 | EXT | Смещение кромок. Вовнутрь. Величина смещения - 3.6 мм. |  | (c)
72230.312000 | 2.585000 | 2.553000 | -9.030000 | -9.062000 | -1676.000000 | -1588.000000 | -1615.000000 | 1553.000000 | 2553.000000 | 6487 |  | GOUG | GENE | 03:15 | 03:30 | 03:25 | 54 | 123 | 10.000000 | EXT | -. Задир. |  | (c)
72230.472000 | 2.745000 | 2.691000 | -8.870000 | -8.924000 | -1124.000000 | -1112.000000 | -1113.000000 | 1101.000000 | 2691.000000 | 6487 |  | GOUG | AXGR | 04:44 | 04:47 | 04:46 | 95 | 24 | 11.000000 | EXT | -. Задир. |  | (c)
72239.199000 | 11.472000 | 11.457000 | -0.143000 | -0.158000 | -416.000000 | -93.000000 | -171.000000 | 0.000000 | 121.000000 | 6487 |  | CORR | СIGR | 06:39 | 07:31 | 07:18 | 37 | 490 | 10.000000 | EXT | - |  | (c)
72239.204000 | 11.477000 | 11.461000 | -0.138000 | -0.154000 | -1016.000000 | -740.000000 | -731.000000 | 446.000000 | 131.000000 | 6487 |  | CORR | СIGR | 05:02 | 05:47 | 05:48 | 23 | 570 | 10.000000 | EXT | - |  | (c)
72239.212000 | 11.485000 | 11.463000 | -0.130000 | -0.152000 | -2003.000000 | -1728.000000 | -1612.000000 | 1221.000000 | 117.000000 | 6487 |  | CORR | СIGR | 02:23 | 03:07 | 03:26 | 35 | 782 | 15.000000 | EXT | - |  | (c)
72239.342000 | 0.000000 | -0.040000 | -11.520000 | -11.560000 | -970.000000 | -712.000000 | -804.000000 | 639.000000 |  | 6488 | Смещение кромок | GWAN |  | 00:37 | 01:18 | 01:03 | 0 | 331 | 2.912000 | EXT | Смещение кромок. Вовнутрь. Величина смещения - 2.9 мм. |  | (c)
72239.342000 | 0.000000 | -0.022000 | -11.520000 | -11.542000 | 1216.000000 | 1682.000000 | 1636.000000 | 1216.000000 |  | 6488 | Нарушение формы кольцевого шва | GWAN |  | 06:29 | 07:45 | 07:37 | 0 | 840 |  | EXT | Нарушение формы кольцевого шва |  | (c)
72250.862000 | 0.000000 | -0.020000 | -11.100000 | -11.120000 | 2158.000000 | -1899.000000 | -1754.000000 | 0.000000 |  | 6489 | Смещение кромок | GWAN |  | 03:40 | 04:45 | 05:09 | 0 | 1098 | 3.233000 | EXT | Смещение кромок. Наружу. Величина смещения - 3.2 мм. |  | (c)
72250.862000 | 0.000000 | -0.045000 | -11.100000 | -11.145000 | 140.000000 | 363.000000 | 455.000000 | 36.750353 |  | 6489 | Смещение кромок | GWAN |  | 10:14 | 10:50 | 11:05 | 0 | 630 | 3.084000 | EXT | Смещение кромок. Вовнутрь. Величина смещения - 3.1 мм. |  | (c)
72264.505000 | 2.543000 | 2.535000 | -8.927000 | -8.935000 | -2055.000000 | -2006.000000 | -2002.000000 | 14.201100 | 2535.000000 | 6490 |  | CORR | СIGR | 06:16 | 06:24 | 06:25 | 26 | 106 | 11.000000 | EXT | - |  | (c)
72268.378000 | 6.416000 | 6.387000 | -5.054000 | -5.083000 | -1527.000000 | -1439.000000 | -1436.000000 | 56.809793 | 5040.000000 | 6490 |  | CORR | СIGR | 07:41 | 07:55 | 07:56 | 43 | 181 | 12.000000 | EXT | - |  | (c)
72268.409000 | 6.447000 | 6.428000 | -5.023000 | -5.042000 | -1738.000000 | -1675.000000 | -1631.000000 | 39.782455 | 5009.000000 | 6490 |  | CORR | СIGR | 07:07 | 07:17 | 07:24 | 33 | 214 | 11.000000 | EXT | - |  | (c)
72273.820000 | 0.388000 | 0.367000 | -10.332000 | -10.353000 | -2187.000000 | -2026.000000 | -2029.000000 | 16.224841 | 367.000000 | 6491а |  | CORR | СIGR | 06:48 | 07:14 | 07:13 | 38 | 315 | 10.000000 | EXT | - |  | (c)
72284.110000 | 10.678000 | 10.641000 | -0.042000 | -0.079000 | -1528.000000 | -1247.000000 | -1253.000000 | 78.887056 | 23.000000 | 6491а |  | CORR | GENE | 08:34 | 09:20 | 09:19 | 56 | 550 | 10.000000 | EXT | - |  | (c)
72296.442000 | 0.000000 | -0.035000 | -11.390000 | -11.425000 | -1254.000000 | -1106.000000 | -1084.000000 | 73.755137 |  | 6493а | Смещение кромок | GWAN |  | 09:41 | 10:05 | 10:08 | 0 | 340 | 3.055000 | EXT | Смещение кромок. Вовнутрь. Величина смещения - 3.1 мм. |  | (c)
72300.675000 | 4.233000 | 4.223000 | -7.157000 | -7.167000 | -1896.000000 | -1849.000000 | -1854.000000 | 30.417439 | 4223.000000 | 6493а |  | CORR | СIGR | 07:57 | 08:05 | 08:04 | 23 | 84 | 10.000000 | EXT | - |  | (c)
72302.836000 | 6.394000 | 6.373000 | -4.996000 | -5.017000 | -2138.000000 | -2057.000000 | -1999.000000 | 18.716188 | 4988.000000 | 6493а |  | CORR | СIGR | 07:18 | 07:31 | 07:41 | 29 | 278 | 11.000000 | EXT | -. Аномалия находится на упругопластическом изгибе: R=938 D, максимальное растяжение на 0.4 час. |  | (c)
72306.593000 | 10.151000 | 9.999000 | -1.239000 | -1.391000 | -2158.000000 | -2135.000000 | -2138.000000 | 7.462697 | 894.000000 | 6493а |  | CORR | AXGR | 07:15 | 07:19 | 07:18 | 497 | 41 | 10.000000 | EXT | -. Аномалия находится на упругопластическом изгибе: R=561 D, максимальное растяжение на 0 час. |  | (c)
72311.461000 | 3.629000 | 3.571000 | -7.056000 | -7.114000 | -1988.000000 | -1919.000000 | -1925.000000 | 19.608627 | 3571.000000 | 6494а |  | DENT |  | 05:49 | 06:00 | 05:59 | 85 | 124 | 0.211268 |  | -. Аномалия находится на упругопластическом изгибе. |  | (c)
72311.624000 | 3.792000 | 3.699000 | -6.893000 | -6.986000 | -1459.000000 | -1349.000000 | -1133.000000 | 38.813513 | 3699.000000 | 6494а |  | CORR | GENE | 07:14 | 07:32 | 08:07 | 117 | 652 | 10.000000 | EXT | -. Аномалия находится на упругопластическом изгибе: R=436 D, максимальное растяжение на 0 час. |  | (c)
72314.387000 | 6.555000 | 6.540000 | -4.130000 | -4.145000 | -1516.000000 | -1365.000000 | -1375.000000 | 57.663766 | 4100.000000 | 6494а |  | CORR | GENE | 07:05 | 07:30 | 07:28 | 45 | 281 | 10.000000 | EXT | -. Аномалия находится на упругопластическом изгибе: R=398 D, максимальное растяжение на 0.7 час. |  | (c)
72330.648000 | 10.621000 | 10.482000 | -0.094000 | -0.233000 | -1413.000000 | -1384.000000 | -1383.000000 | 65.986525 | 18.000000 | 6495а |  | ARTD | GENE | 05:59 | 06:03 | 06:03 | 215 | 60 | 12.632448 | EXT | -. Эквивалент потери металла 13%. |  | (c)
72368.002000 | 2.870000 | 2.816000 | -7.235000 | -7.289000 | -847.000000 | -712.000000 | -672.000000 | 25.950735 | 2816.000000 | 6499 |  | CORR | GENE | 07:40 | 08:01 | 08:08 | 61 | 350 | 14.000000 | EXT | - |  | (c)
72368.189000 | 3.057000 | 3.030000 | -7.048000 | -7.075000 | -803.000000 | -712.000000 | -714.000000 | 43.341214 | 3030.000000 | 6499 |  | CORR | СIGR | 07:47 | 08:02 | 08:01 | 27 | 177 | 11.000000 | EXT | - |  | (c)
72368.386000 | 3.254000 | 3.084000 | -6.851000 | -7.021000 | -1100.000000 | -1048.000000 | -1059.000000 | 78.888066 | 3084.000000 | 6499 |  | CORR | GENE | 06:59 | 07:07 | 07:06 | 264 | 81 | 10.000000 | EXT | - |  | (c)
72369.161000 | 4.029000 | 3.954000 | -6.076000 | -6.151000 | -2085.000000 | -1976.000000 | -1874.000000 | 11.778196 | 3954.000000 | 6499 |  | CORR | GENE | 04:20 | 04:37 | 04:54 | 88 | 421 | 11.000000 | EXT | - |  | (c)
72372.360000 | 7.228000 | 7.181000 | -2.877000 | -2.924000 | -835.000000 | -681.000000 | -604.000000 | 11.546092 | 2862.000000 | 6499 |  | CORR | GENE | 07:42 | 08:07 | 08:19 | 62 | 461 | 11.000000 | EXT | - |  | (c)
72372.956000 | 7.824000 | 7.793000 | -2.281000 | -2.312000 | -2153.000000 | -2069.000000 | -2056.000000 | 6.290713 | 2260.000000 | 6499 |  | CORR | GENE | 04:09 | 04:23 | 04:25 | 52 | 193 | 11.000000 | EXT | - |  | (c)
72373.932000 | 8.800000 | 8.766000 | -1.305000 | -1.339000 | -1194.000000 | -1073.000000 | -1050.000000 | 61.579026 | 1299.000000 | 6499 |  | CORR | СIGR | 06:44 | 07:03 | 07:07 | 40 | 287 | 11.000000 | EXT | - |  | (c)
72374.850000 | 9.718000 | 9.615000 | -0.387000 | -0.490000 | 1705.000000 | 1994.000000 | 1922.000000 | 7.347297 | 386.000000 | 6499 |  | CORR | GENE | 02:32 | 03:18 | 03:07 | 104 | 434 | 10.000000 | EXT | - |  | (c)
72378.639000 | 3.402000 | 3.341000 | -7.963000 | -8.024000 | 358.000000 | 437.000000 | 447.000000 | 28.905810 | 3341.000000 | 6500 |  | CORR | GENE | 03:26 | 03:39 | 03:41 | 124 | 177 | 11.000000 | EXT | - |  | (c)
72379.303000 | 4.066000 | 4.004000 | -7.299000 | -7.361000 | 700.000000 | 1615.000000 | 1263.000000 | 0.000000 | 4004.000000 | 6500 |  | CORR | GENE | 04:21 | 06:49 | 05:52 | 229 | 1127 | 13.000000 | EXT | - |  | (c)
72380.125000 | 4.888000 | 4.860000 | -6.477000 | -6.505000 | 843.000000 | 1233.000000 | 1077.000000 | 55.394599 | 4860.000000 | 6500 |  | CORR | GENE | 04:45 | 05:48 | 05:22 | 109 | 467 | 10.000000 | EXT | - |  | (c)
72380.242000 | 5.005000 | 4.979000 | -6.360000 | -6.386000 | 353.000000 | 427.000000 | 457.000000 | 28.471135 | 4979.000000 | 6500 |  | CORR | GENE | 03:25 | 03:37 | 03:42 | 61 | 209 | 12.000000 | EXT | - |  | (c)
72380.842000 | 5.605000 | 5.528000 | -5.760000 | -5.837000 | 929.000000 | 1524.000000 | 1356.000000 | 1.684142 | 5528.000000 | 6500 |  | CORR | GENE | 04:58 | 06:34 | 06:07 | 203 | 854 | 11.000000 | EXT | - |  | (c)
72383.403000 | 8.166000 | 8.053000 | -3.199000 | -3.312000 | 1711.000000 | 1781.000000 | 1856.000000 | 6.838994 | 3142.000000 | 6500 |  | CORR | GENE | 07:05 | 07:16 | 07:28 | 170 | 290 | 12.000000 | EXT | - |  | (c)
72383.870000 | 8.633000 | 8.593000 | -2.732000 | -2.772000 | 1597.000000 | 1750.000000 | 1721.000000 | 21.212183 | 2685.000000 | 6500 |  | CORR | GENE | 06:46 | 07:11 | 07:06 | 87 | 247 | 11.000000 | EXT | - |  | (c)
72384.690000 | 9.453000 | 9.407000 | -1.912000 | -1.958000 | 1669.000000 | 1826.000000 | 1814.000000 | 10.125231 | 1864.000000 | 6500 |  | CORR | GENE | 06:58 | 07:23 | 07:21 | 94 | 291 | 17.000000 | EXT | - |  | (c)
72385.137000 | 9.900000 | 9.861000 | -1.465000 | -1.504000 | 1621.000000 | 1895.000000 | 1821.000000 | 0.813467 | 1378.000000 | 6500 |  | CORR | GENE | 06:50 | 07:34 | 07:22 | 126 | 400 | 12.000000 | EXT | - |  | (c)
72385.275000 | 10.038000 | 9.905000 | -1.327000 | -1.460000 | 747.000000 | 842.000000 | 903.000000 | 60.289525 | 1286.000000 | 6500 |  | CORR | GENE | 04:29 | 04:44 | 04:54 | 174 | 312 | 13.000000 | EXT | - |  | (c)
72388.356000 | 1.754000 | 1.694000 | -9.621000 | -9.681000 | -611.000000 | -583.000000 | -589.000000 | 45.786924 | 1694.000000 | 6501 |  | CORR | AXGR | 10:34 | 10:38 | 10:37 | 113 | 43 | 13.000000 | EXT | - |  | (c)
72388.904000 | 2.302000 | 2.194000 | -9.073000 | -9.181000 | 1619.000000 | 1637.000000 | 1638.000000 | 44.645609 | 2194.000000 | 6501 |  | CORR | AXGR | 04:34 | 04:37 | 04:37 | 259 | 39 | 12.000000 | EXT | - |  | (c)
72391.241000 | 4.639000 | 4.083000 | -6.736000 | -7.292000 | -617.000000 | -571.000000 | -586.000000 | 44.794983 | 4083.000000 | 6501 |  | CORR | GENE | 10:33 | 10:40 | 10:38 | 851 | 62 | 13.000000 | EXT | - |  | (c)
72391.790000 | 5.188000 | 4.599000 | -6.187000 | -6.776000 | 1614.000000 | 1645.000000 | 1643.000000 | 42.838749 | 4599.000000 | 6501 |  | CORR | GENE | 04:33 | 04:38 | 04:38 | 749 | 57 | 13.000000 | EXT | - |  | (c)
72394.153000 | 7.551000 | 7.033000 | -3.824000 | -4.342000 | -595.000000 | -562.000000 | -570.000000 | 43.981499 | 3660.000000 | 6501 |  | CORR | GENE | 10:36 | 10:42 | 10:40 | 682 | 50 | 12.000000 | EXT | - |  | (c)
72394.711000 | 8.109000 | 7.527000 | -3.266000 | -3.848000 | 1619.000000 | 1649.000000 | 1657.000000 | 40.091296 | 3113.000000 | 6501 |  | CORR | GENE | 04:34 | 04:39 | 04:40 | 735 | 76 | 11.000000 | EXT | - |  | (c)
72409.437000 | 0.000000 | -0.026000 | -11.000000 | -11.026000 | 97.000000 | 461.000000 | 763.000000 | 7.836004 |  | 6503 | Нарушение формы кольцевого шва | GWAN |  | 02:15 | 03:14 | 04:03 | 0 | 1332 |  | EXT | Нарушение формы кольцевого шва |  | (c)
72414.604000 | 5.167000 | 5.153000 | -5.833000 | -5.847000 | 1247.000000 | 1361.000000 | 1369.000000 | 49.846067 | 5153.000000 | 6503 |  | CORR | СIGR | 05:21 | 05:39 | 05:40 | 45 | 244 | 10.000000 | EXT | - |  | (c)
72415.333000 | 5.896000 | 5.843000 | -5.104000 | -5.157000 | 1421.000000 | 1593.000000 | 1521.000000 | 41.130652 | 5077.000000 | 6503 |  | CORR | GENE | 05:49 | 06:17 | 06:05 | 80 | 200 | 11.000000 | EXT | - |  | (c)
72415.699000 | 6.262000 | 6.262000 | -4.738000 | -4.738000 | 976.000000 | 1010.000000 | 1020.000000 | 78.749128 | 4713.000000 | 6503 |  | CORR | СIGR | 04:37 | 04:42 | 04:44 | 25 | 88 | 11.000000 | EXT | - |  | (c)
72420.614000 | 0.177000 | 0.127000 | -11.053000 | -11.103000 | -1264.000000 | -1096.000000 | -1132.000000 | 70.154589 | 127.000000 | 6504 |  | CORR | GENE | 06:04 | 06:31 | 06:25 | 75 | 263 | 15.000000 | EXT | - |  | (c)
72427.247000 | 6.810000 | 6.794000 | -4.420000 | -4.436000 | -1237.000000 | -1108.000000 | -1137.000000 | 75.631026 | 4397.000000 | 6504 |  | CORR | СIGR | 06:08 | 06:29 | 06:25 | 39 | 200 | 13.000000 | EXT | - |  | (c)
72430.739000 | 10.302000 | 10.284000 | -0.928000 | -0.946000 | -1991.000000 | -1924.000000 | -1933.000000 | 19.312986 | 927.000000 | 6504 |  | CORR | СIGR | 04:07 | 04:18 | 04:16 | 19 | 117 | 11.000000 | EXT | - |  | (c)
72431.667000 | 0.000000 | -0.040000 | -11.075000 | -11.115000 | 362.000000 | 545.000000 | 565.000000 | 29.202872 |  | 6505 | Смещение кромок | GWAN |  | 03:44 | 04:14 | 04:17 | 0 | 407 | 2.992000 | EXT | Смещение кромок. Наружу. Величина смещения - 3 мм. |  | (c)
72433.130000 | 1.463000 | 1.434000 | -9.612000 | -9.641000 | 518.000000 | 546.000000 | 593.000000 | 41.800354 | 1434.000000 | 6505 |  | CORR | СIGR | 04:09 | 04:14 | 04:22 | 40 | 151 | 12.000000 | EXT | - |  | (c)
72434.893000 | 3.226000 | 3.209000 | -7.849000 | -7.866000 | 1158.000000 | 1239.000000 | 1217.000000 | 72.269150 | 3209.000000 | 6505 |  | CORR | СIGR | 05:53 | 06:06 | 06:02 | 26 | 118 | 10.000000 | EXT | - |  | (c)
72442.742000 | 0.000000 | -0.015000 | -10.805000 | -10.820000 | 1629.000000 | 1853.000000 | 1844.000000 | 0.000000 |  | 6506 | Смещение кромок | GWAN |  | 06:59 | 07:35 | 07:34 | 0 | 430 | 2.714000 | EXT | Смещение кромок. Наружу. Величина смещения - 2.7 мм. |  | (c)
72442.742000 | 0.000000 | -0.020000 | -10.805000 | -10.825000 | -2136.000000 | -1798.000000 | -1883.000000 | 28.066269 |  | 6506 | Нарушение формы кольцевого шва | GWAN |  | 08:51 | 09:46 | 09:32 | 0 | 507 |  | EXT | Нарушение формы кольцевого шва |  | (c)
72447.085000 | 4.343000 | 4.340000 | -6.462000 | -6.465000 | 1653.000000 | 1710.000000 | 1695.000000 | 36.541538 | 4340.000000 | 6506 |  | CORR | СIGR | 07:03 | 07:12 | 07:10 | 21 | 83 | 10.000000 | EXT | - |  | (c)
72447.229000 | 4.487000 | 4.401000 | -6.318000 | -6.404000 | -1740.000000 | -1705.000000 | -1696.000000 | 43.149755 | 4401.000000 | 6506 |  | DENT |  | 09:55 | 10:01 | 10:02 | 151 | 89 | 0.492958 |  | - |  | (c)
72447.620000 | 4.878000 | 4.760000 | -5.927000 | -6.045000 | 1642.000000 | 1679.000000 | 1688.000000 | 36.438923 | 4760.000000 | 6506 |  | CORR | GENE | 07:01 | 07:07 | 07:08 | 356 | 91 | 10.000000 | EXT | - |  | (c)
72453.739000 | 0.192000 | 0.173000 | -11.438000 | -11.457000 | 1832.000000 | 1886.000000 | 1928.000000 | 8.951455 | 173.000000 | 6507 |  | CORR | СIGR | 05:18 | 05:26 | 05:33 | 46 | 192 | 12.000000 | EXT | -. Аномалия находится на упругопластическом изгибе: R=954 D, максимальное растяжение на 5.5 час. |  | (c)
72454.610000 | 1.063000 | 1.055000 | -10.567000 | -10.575000 | -2228.000000 | -2140.000000 | -2166.000000 | 5.211093 | 1055.000000 | 6507 |  | CORR | СIGR | 06:22 | 06:37 | 06:32 | 19 | 125 | 12.000000 | EXT | -. Аномалия находится на упругопластическом изгибе: R=923 D, максимальное растяжение на 5.7 час. |  | (c)
72457.323000 | 3.776000 | 3.767000 | -7.854000 | -7.863000 | -2155.000000 | -2075.000000 | -2048.000000 | 14.693141 | 3767.000000 | 6507 |  | CORR | СIGR | 06:34 | 06:47 | 06:51 | 41 | 214 | 13.000000 | EXT | -. Аномалия находится на упругопластическом изгибе: R=806 D, максимальное растяжение на 6.4 час. |  | (c)
72460.476000 | 6.929000 | 6.808000 | -4.701000 | -4.822000 | 2181.000000 | 2205.000000 | -2230.000000 | 0.049308 | 4502.000000 | 6507 |  | LWAN |  | 06:14 | 06:18 | 06:22 | 320 | 100 | 12.830156 | EXT | -. Эквивалент потери металла 13%. Аномалия находится на упругопластическом изгибе: R=597 D, максимальное растяжение на 6 час. |  | (c)
72465.177000 | 0.000000 | -0.020000 | -11.350000 | -11.370000 | 2122.000000 | -2220.000000 | -2210.000000 | 1.645239 |  | 6508 | Смещение кромок | GWAN |  | 06:41 | 07:00 | 07:02 | 0 | 258 | 2.579000 | EXT | Смещение кромок. Наружу. Величина смещения - 2.6 мм. Аномалия находится на упругопластическом изгибе: R=588 D, максимальное растяжение на 5.4 час. |  | (c)
72465.177000 | 0.000000 | -0.035000 | -11.350000 | -11.385000 | -1584.000000 | -1422.000000 | -1362.000000 | 70.082765 |  | 6508 | Смещение кромок | GWAN |  | 08:43 | 09:09 | 09:19 | 0 | 444 | 3.138000 | EXT | Смещение кромок. Наружу. Величина смещения - 3.1 мм. Аномалия находится на упругопластическом изгибе: R=588 D, максимальное растяжение на 5.4 час. |  | (c)
72476.527000 | 0.000000 | -0.029000 | -11.555000 | -11.584000 | 1165.000000 | 1255.000000 | 1395.000000 | 48.850989 |  | 6509 | Нарушение формы кольцевого шва | GWAN |  | 02:45 | 03:00 | 03:22 | 0 | 460 |  | EXT | Нарушение формы кольцевого шва. Аномалия находится на упругопластическом изгибе: R=374 D, максимальное растяжение на 5.6 час. |  | (c)
72479.108000 | 2.581000 | 2.570000 | -8.974000 | -8.985000 | 2117.000000 | 2175.000000 | 2155.000000 | 3.047600 | 2570.000000 | 6509 |  | CORR | СIGR | 05:19 | 05:28 | 05:25 | 36 | 76 | 10.000000 | EXT | -. Аномалия находится на упругопластическом изгибе: R=353 D, максимальное растяжение на 5.4 час. |  | (c)
72485.186000 | 8.659000 | 8.422000 | -2.896000 | -3.133000 | 2205.000000 | 2222.000000 | -2223.000000 | 0.000000 | 2731.000000 | 6509 |  | LWAN |  | 05:33 | 05:36 | 05:38 | 402 | 66 | 16.136813 | EXT | -. Эквивалент потери металла 16%. Аномалия находится на упругопластическом изгибе: R=729 D, максимальное растяжение на 4.8 час. |  | (c)
72495.058000 | 6.976000 | 6.956000 | -4.644000 | -4.664000 | -2018.000000 | -1935.000000 | -1946.000000 | 1873.000000 | 4603.000000 | 6510 |  | ARTD | GENE | 11:56 | 00:09 | 00:07 | 61 | 145 | 12.692264 | EXT | -. Эквивалент потери металла 13%. |  | (c)
72511.172000 | 0.000000 | -0.018000 | -11.640000 | -11.658000 | -1838.000000 | -522.000000 | -568.000000 | 0.000000 |  | 6512 | Нарушение формы кольцевого шва | GWAN |  | 02:01 | 05:33 | 05:26 | 0 | 2540 |  | EXT | Нарушение формы кольцевого шва |  | (c)
72522.812000 | 0.000000 | -0.018000 | -11.460000 | -11.478000 | -99.000000 | 1005.000000 | 784.000000 | 0.000000 |  | 6513 | Нарушение формы кольцевого шва | GWAN |  | 00:19 | 03:17 | 02:41 | 0 | 1765 |  | EXT | Нарушение формы кольцевого шва |  | (c)
72522.812000 | 0.000000 | -0.020000 | -11.460000 | -11.480000 | 1964.000000 | -2198.000000 | -2057.000000 | 14.015208 |  | 6513 | Смещение кромок | GWAN |  | 05:52 | 06:40 | 07:03 | 0 | 880 | 3.041000 | EXT | Смещение кромок. Наружу. Величина смещения - 3 мм. |  | (c)
72522.812000 | 0.000000 | -0.030000 | -11.460000 | -11.490000 | -1454.000000 | -1187.000000 | -1244.000000 | 79.649125 |  | 6513 | Смещение кромок | GWAN |  | 08:40 | 09:23 | 09:14 | 0 | 421 | 3.455000 | EXT | Смещение кромок. Наружу. Величина смещения - 3.5 мм. |  | (c)
72525.703000 | 2.891000 | 2.861000 | -8.569000 | -8.599000 | 1685.000000 | 1767.000000 | 1796.000000 | 17.128214 | 2861.000000 | 6513 |  | CORR | GENE | 05:07 | 05:20 | 05:25 | 61 | 222 | 12.000000 | EXT | - |  | (c)
72526.996000 | 4.184000 | 4.134000 | -7.276000 | -7.326000 | -2213.000000 | -2148.000000 | -2173.000000 | 4.643619 | 4134.000000 | 6513 |  | ARTD | GENE | 06:38 | 06:48 | 06:44 | 140 | 80 | 10.000000 | INT | -. Эквивалент потери металла 10%. |  | (c)
72531.097000 | 8.285000 | 7.928000 | -3.175000 | -3.532000 | -2169.000000 | -2162.000000 | -2135.000000 | 7.724997 | 3019.000000 | 6513 |  | CORR | GENE | 06:45 | 06:46 | 06:50 | 513 | 69 | 10.000000 | EXT | - |  | (c)
72533.139000 | 10.327000 | 10.094000 | -1.133000 | -1.366000 | -2176.000000 | -2143.000000 | -2142.000000 | 7.164135 | 1120.000000 | 6513 |  | CORR | GENE | 06:44 | 06:49 | 06:49 | 246 | 68 | 10.000000 | EXT | - |  | (c)
72534.817000 | 0.545000 | 0.534000 | -10.845000 | -10.856000 | -2164.000000 | -2107.000000 | -2090.000000 | 5.390347 | 534.000000 | 6514 |  | CORR | СIGR | 05:28 | 05:38 | 05:40 | 22 | 148 | 10.000000 | EXT | - |  | (c)
72545.662000 | 0.000000 | -0.030000 | -11.110000 | -11.140000 | 1162.000000 | 1545.000000 | 1430.000000 | 42.901427 |  | 6515 | Смещение кромок | GWAN |  | 00:19 | 01:21 | 01:03 | 0 | 537 | 3.300000 | EXT | Смещение кромок. Вовнутрь. Величина смещения - 3.3 мм. |  | (c)
72545.662000 | 0.000000 | -0.030000 | -11.110000 | -11.140000 | -651.000000 | -520.000000 | -474.000000 | 9.620168 |  | 6515 | Смещение кромок | GWAN |  | 07:27 | 07:48 | 07:55 | 0 | 354 | 2.592000 | EXT | Смещение кромок. Наружу. Величина смещения - 2.6 мм. |  | (c)
72546.172000 | 0.510000 | 0.485000 | -10.600000 | -10.625000 | -2046.000000 | -1974.000000 | -1986.000000 | 14.874434 | 485.000000 | 6515 |  | CORR | СIGR | 03:42 | 03:53 | 03:51 | 25 | 120 | 12.000000 | EXT | - |  | (c)
72556.772000 | 0.000000 | -0.020000 | -11.450000 | -11.470000 | 747.000000 | 1932.000000 | 1649.000000 | 0.000000 |  | 6516 | Смещение кромок | GWAN |  | 04:03 | 07:15 | 06:29 | 0 | 1804 | 4.580000 | EXT | Смещение кромок. Наружу. Величина смещения - 4.6 мм. |  | (c)
72556.772000 | 0.000000 | -0.027000 | -11.450000 | -11.477000 | -1020.000000 | -691.000000 | -705.000000 | 31.469843 |  | 6516 | Нарушение формы кольцевого шва | GWAN |  | 11:18 | 00:11 | 00:09 | 0 | 630 |  | EXT | Нарушение формы кольцевого шва |  | (c)
72565.087000 | 8.315000 | 8.293000 | -3.135000 | -3.157000 | 2152.000000 | 2192.000000 | 2188.000000 | 0.000000 | 3109.000000 | 6516 |  | CORR | GENE | 07:50 | 07:57 | 07:56 | 48 | 73 | 10.000000 | EXT | - |  | (c)
72568.222000 | 0.000000 | -0.020000 | -11.380000 | -11.400000 | -1049.000000 | -918.000000 | -930.000000 | 55.807666 |  | 6517 | Смещение кромок | GWAN |  | 06:20 | 06:41 | 06:39 | 0 | 238 | 3.515000 | EXT | Смещение кромок. Вовнутрь. Величина смещения - 3.5 мм. |  | (c)
72590.862000 | 0.000000 | -0.015000 | -11.485000 | -11.500000 | 2165.000000 | -1233.000000 | -1249.000000 | 16.322413 |  | 6519 | Смещение кромок | GWAN |  | 08:18 | 11:09 | 11:07 | 0 | 2094 | 6.022000 | EXT | Смещение кромок. Вовнутрь. Аномалия находится на отводе. Величина смещения - 6 мм. |  | (c)
72602.347000 | 0.000000 | -0.035000 | -11.515000 | -11.550000 | 57.000000 | 205.000000 | 224.000000 | 4.566281 |  | 6520 | Смещение кромок | GWAN |  | 01:06 | 01:30 | 01:33 | 0 | 334 | 2.808000 | EXT | Смещение кромок. Вовнутрь. Аномалия находится на отводе. Величина смещения - 2.8 мм. |  | (c)
72602.347000 | 0.000000 | -0.025000 | -11.515000 | -11.540000 | 1314.000000 | 1709.000000 | 1856.000000 | 0.000000 |  | 6520 | Смещение кромок | GWAN |  | 04:29 | 05:32 | 05:56 | 0 | 1083 | 3.616000 | EXT | Смещение кромок. Наружу. Аномалия находится на отводе. Величина смещения - 3.6 мм. |  | (c)
72602.347000 | 0.000000 | -0.040000 | -11.515000 | -11.555000 | -1401.000000 | -365.000000 | -762.000000 | 9.964864 |  | 6520 | Смещение кромок | GWAN |  | 09:10 | 11:58 | 10:53 | 0 | 1278 | 4.986000 | EXT | Смещение кромок. Вовнутрь. Аномалия находится на отводе. Величина смещения - 5 мм. |  | (c)
72636.812000 | 0.000000 | -0.022000 | -11.605000 | -11.627000 | 539.000000 | 802.000000 | 1386.000000 | 539.000000 |  | 6523 | Нарушение формы кольцевого шва | GWAN |  | 00:12 | 00:55 | 02:29 | 0 | 1693 |  | EXT | Нарушение формы кольцевого шва |  | (c)
72648.417000 | 0.000000 | -0.030000 | -11.445000 | -11.475000 | 362.000000 | 769.000000 | 1097.000000 | 0.000000 |  | 6524 | Смещение кромок | GWAN |  | 03:01 | 04:07 | 05:00 | 0 | 1470 | 4.585000 | EXT | Смещение кромок. Наружу. Величина смещения - 4.6 мм. |  | (c)
72648.417000 | 0.000000 | -0.040000 | -11.445000 | -11.485000 | -1851.000000 | -1697.000000 | -1585.000000 | 52.086049 |  | 6524 | Смещение кромок | GWAN |  | 09:04 | 09:29 | 09:47 | 0 | 531 | 4.029000 | EXT | Смещение кромок. Наружу. Величина смещения - 4 мм. |  | (c)
72671.202000 | 0.000000 | -0.022000 | -11.305000 | -11.327000 | 799.000000 | 1025.000000 | 1068.000000 | 72.112973 |  | 6526 | Нарушение формы кольцевого шва | GWAN |  | 01:24 | 02:00 | 02:07 | 0 | 538 |  | EXT | Нарушение формы кольцевого шва |  | (c)
72671.202000 | 0.000000 | -0.020000 | -11.305000 | -11.325000 | -1903.000000 | -1663.000000 | -1718.000000 | 26.392581 |  | 6526 | Смещение кромок | GWAN |  | 06:08 | 06:46 | 06:38 | 0 | 372 | 3.177000 | EXT | Смещение кромок. Наружу. Величина смещения - 3.2 мм. |  | (c)
72671.202000 | 0.000000 | -0.030000 | -11.305000 | -11.335000 | -323.000000 | -170.000000 | -178.000000 | 0.000000 |  | 6526 | Смещение кромок | GWAN |  | 10:23 | 10:47 | 10:46 | 0 | 290 | 3.133000 | EXT | Смещение кромок. Вовнутрь. Величина смещения - 3.1 мм. |  | (c)
72682.507000 | 0.000000 | -0.020000 | -11.500000 | -11.520000 | -1788.000000 | -1588.000000 | -1475.000000 | 61.004855 |  | 6527 | Смещение кромок | GWAN |  | 09:00 | 09:33 | 09:51 | 0 | 627 | 4.048000 | EXT | Смещение кромок. Вовнутрь. Величина смещения - 4 мм. |  | (c)
72683.896000 | 1.389000 | 1.197000 | -10.111000 | -10.303000 | -50.000000 | 24.000000 | 8.000000 | 0.000000 | 1197.000000 | 6527 |  | LWAN |  | 01:41 | 01:53 | 01:50 | 555 | 117 | 6.608445 | INT | -. Эквивалент потери металла 7%. |  | (c)
72700.270000 | 6.263000 | 6.183000 | -4.727000 | -4.807000 | 1586.000000 | 1758.000000 | 1811.000000 | 0.000000 | 4711.000000 | 6528 |  | CORR | GENE | 05:10 | 05:38 | 05:46 | 96 | 450 | 11.000000 | EXT | - |  | (c)
72704.997000 | 0.000000 | -0.036000 | -10.575000 | -10.611000 | 1623.000000 | 2119.000000 | 1966.000000 | 1623.000000 |  | 6529 | Нарушение формы кольцевого шва | GWAN |  | 00:54 | 02:14 | 01:49 | 0 | 687 |  | EXT | Нарушение формы кольцевого шва. Аномалия находится на отводе. |  | (c)
72704.997000 | 0.000000 | -0.030000 | -10.575000 | -10.605000 | 85.000000 | 279.000000 | 353.000000 | 85.000000 |  | 6529 | Смещение кромок | GWAN |  | 08:46 | 09:17 | 09:29 | 0 | 537 | 3.205000 | EXT | Смещение кромок. Наружу. Аномалия находится на отводе. Величина смещения - 3.2 мм. |  | (c)
72711.719000 | 6.722000 | 6.690000 | -3.853000 | -3.885000 | -958.000000 | -892.000000 | -864.000000 | 770.000000 | 3812.000000 | 6529 |  | CORR | GENE | 05:57 | 06:08 | 06:13 | 73 | 188 | 10.000000 | EXT | -. Аномалия находится на отводе. |  | (c)
72715.572000 | 0.000000 | -0.041000 | -11.350000 | -11.391000 | -239.000000 | 299.000000 | 274.000000 | 0.000000 |  | 6530 | Нарушение формы кольцевого шва | GWAN |  | 00:12 | 01:38 | 01:34 | 0 | 1025 |  | EXT | Нарушение формы кольцевого шва. Аномалия находится на отводе. |  | (c)
72715.572000 | 0.000000 | -0.010000 | -11.350000 | -11.360000 | 1103.000000 | 1881.000000 | 1779.000000 | 0.000000 |  | 6530 | Смещение кромок | GWAN |  | 03:48 | 05:54 | 05:37 | 0 | 1353 | 3.437000 | EXT | Смещение кромок. Наружу. Аномалия находится на отводе. Величина смещения - 3.4 мм. |  | (c)
72715.572000 | 0.000000 | -0.033000 | -11.350000 | -11.383000 | -1718.000000 | -1205.000000 | -1196.000000 | 54.378162 |  | 6530 | Нарушение формы кольцевого шва | GWAN |  | 08:13 | 09:36 | 09:37 | 0 | 1044 |  | EXT | Нарушение формы кольцевого шва. Аномалия находится на отводе. |  | (c)
72749.602000 | 0.000000 | -0.045000 | -11.410000 | -11.455000 | -770.000000 | -210.000000 | -282.000000 | 16.614254 |  | 6533 | Смещение кромок | GWAN |  | 10:26 | 11:57 | 11:45 | 0 | 976 | 3.547000 | EXT | Смещение кромок. Вовнутрь. Величина смещения - 3.5 мм. Аномалия находится на упругопластическом изгибе: R=609 D, максимальное растяжение на 7 час. |  | (c)
72761.012000 | 0.000000 | -0.035000 | -11.370000 | -11.405000 | -299.000000 | -116.000000 | -165.000000 | 2.571830 |  | 6534 | Смещение кромок | GWAN |  | 01:46 | 02:15 | 02:07 | 0 | 267 | 2.758000 | EXT | Смещение кромок. Вовнутрь. Величина смещения - 2.8 мм. Аномалия находится на упругопластическом изгибе: R=635 D, максимальное растяжение на 6.6 час. |  | (c)
72767.637000 | 6.625000 | 6.607000 | -4.745000 | -4.763000 | 761.000000 | 946.000000 | 901.000000 | 61.447332 | 4707.000000 | 6534 |  | CORR | GENE | 04:37 | 05:07 | 04:59 | 56 | 280 | 12.000000 | EXT | -. Аномалия находится на упругопластическом изгибе: R=389 D, максимальное растяжение на 5.9 час. |  | (c)
72768.686000 | 7.674000 | 7.642000 | -3.696000 | -3.728000 | 957.000000 | 1042.000000 | 1077.000000 | 73.805471 | 3691.000000 | 6534 |  | CORR | СIGR | 05:08 | 05:22 | 05:28 | 37 | 239 | 10.000000 | EXT | -. Аномалия находится на упругопластическом изгибе: R=440 D, максимальное растяжение на 5.8 час. |  | (c)
72772.382000 | 0.000000 | -0.015000 | -11.085000 | -11.100000 | -1930.000000 | -1776.000000 | -1651.000000 | 24.248906 |  | 6535 | Смещение кромок | GWAN |  | 05:22 | 05:47 | 06:07 | 0 | 558 | 2.785000 | EXT | Смещение кромок. Наружу. Величина смещения - 2.8 мм. Аномалия находится на упругопластическом изгибе: R=635 D, максимальное растяжение на 5.3 час. |  | (c)
72772.382000 | 0.000000 | -0.016000 | -11.085000 | -11.101000 | -944.000000 | -356.000000 | 82.000000 | 6.590056 |  | 6535 | Нарушение формы кольцевого шва | GWAN |  | 08:01 | 09:36 | 10:46 | 0 | 2050 |  | EXT | Нарушение формы кольцевого шва. Аномалия находится на упругопластическом изгибе: R=635 D, максимальное растяжение на 5.3 час. |  | (c)
72783.467000 | 0.000000 | -0.025000 | -10.365000 | -10.390000 | 2158.000000 | -2196.000000 | -2196.000000 | 2089.000000 |  | 6536 | Смещение кромок | GWAN |  | 05:08 | 05:26 | 05:26 | 0 | 215 | 2.724000 | EXT | Смещение кромок. Наружу. Величина смещения - 2.7 мм. |  | (c)
72792.190000 | 8.723000 | 8.675000 | -1.642000 | -1.690000 | 135.000000 | 241.000000 | 271.000000 | 135.000000 | 1581.000000 | 6536 |  | CORR | GENE | 11:42 | 11:59 | 00:04 | 109 | 271 | 11.000000 | EXT | - |  | (c)
72797.593000 | 3.761000 | 3.742000 | -7.654000 | -7.673000 | -475.000000 | -459.000000 | -458.000000 | 35.560182 | 3742.000000 | 6537 |  | DENT |  | 00:55 | 00:58 | 00:58 | 34 | 34 | 0.422535 |  | - |  | (c)
72816.867000 | 0.000000 | -0.021000 | -10.825000 | -10.846000 | 1620.000000 | 1789.000000 | 1853.000000 | 1620.000000 |  | 6539 | Нарушение формы кольцевого шва | GWAN |  | 09:27 | 09:54 | 10:04 | 0 | 465 |  | EXT | Нарушение формы кольцевого шва |  | (c)
72827.692000 | 0.000000 | -0.060000 | -10.920000 | -10.980000 | -98.000000 | 21.000000 | 62.000000 | 0.000000 |  | 6540 | Смещение кромок | GWAN |  | 00:25 | 00:44 | 00:51 | 0 | 319 | 2.688000 | EXT | Смещение кромок. Наружу. Величина смещения - 2.7 мм. Аномалия находится на упругопластическом изгибе: R=446 D, максимальное растяжение на 6.2 час. |  | (c)
72827.692000 | 0.000000 | -0.030000 | -10.920000 | -10.950000 | 1331.000000 | 1496.000000 | 1482.000000 | 1331.000000 |  | 6540 | Смещение кромок | GWAN |  | 04:15 | 04:42 | 04:40 | 0 | 302 | 3.976000 | EXT | Смещение кромок. Наружу. Величина смещения - 4 мм. Аномалия находится на упругопластическом изгибе: R=446 D, максимальное растяжение на 6.2 час. |  | (c)
72860.828000 | 0.056000 | 0.045000 | -11.504000 | -11.515000 | -156.000000 | 647.000000 | 350.000000 | 0.000000 | 45.000000 | 6543 |  | CORR | GENE | 03:38 | 05:48 | 05:00 | 104 | 1011 | 12.000000 | EXT | - |  | (c)
72870.614000 | 9.842000 | 9.803000 | -1.718000 | -1.757000 | 1302.000000 | 1315.000000 | 1317.000000 | 1302.000000 | 1698.000000 | 6543 |  | CORR | PITT | 07:34 | 07:36 | 07:36 | 59 | 30 | 10.000000 | EXT | - |  | (c)
72883.552000 | 0.000000 | -0.020000 | -11.450000 | -11.470000 | -1308.000000 | -521.000000 | -820.000000 | 26.820836 |  | 6545 | Смещение кромок | GWAN |  | 09:52 | 11:59 | 11:11 | 0 | 976 | 3.911000 | EXT | Смещение кромок. Вовнутрь. Величина смещения - 3.9 мм. |  | (c)
72917.867000 | 0.000000 | -0.025000 | -11.135000 | -11.160000 | 1760.000000 | 1847.000000 | 1884.000000 | 18.012746 |  | 6548 | Смещение кромок | GWAN |  | 02:57 | 03:11 | 03:17 | 0 | 247 | 2.549000 | EXT | Смещение кромок. Вовнутрь. Величина смещения - 2.5 мм. |  | (c)
72917.867000 | 0.000000 | -0.030000 | -11.135000 | -11.165000 | 2112.000000 | 2193.000000 | 2193.000000 | 0.000000 |  | 6548 | Смещение кромок | GWAN |  | 03:53 | 04:06 | 04:07 | 0 | 163 | 2.390000 | EXT | Смещение кромок. Наружу. Величина смещения - 2.4 мм. |  | (c)
72921.666000 | 3.799000 | 3.574000 | -7.336000 | -7.561000 | -1795.000000 | -1648.000000 | -1619.000000 | 35.143821 | 3574.000000 | 6548 |  | DENT |  | 05:23 | 05:47 | 05:51 | 488 | 352 | 0.563380 |  | - |  | (c)
72929.002000 | 0.000000 | -0.045000 | -11.240000 | -11.285000 | -1843.000000 | -1745.000000 | -1217.000000 | 0.000000 |  | 6549 | Смещение кромок | GWAN |  | 05:54 | 06:10 | 07:35 | 0 | 1252 | 3.937000 | EXT | Смещение кромок. Наружу. Величина смещения - 3.9 мм. |  | (c)
72973.987000 | 0.000000 | -0.020000 | -11.485000 | -11.505000 | 539.000000 | 644.000000 | 645.000000 | 43.511444 |  | 6553 | Смещение кромок | GWAN |  | 04:07 | 04:24 | 04:24 | 0 | 212 | 2.490000 | EXT | Смещение кромок. Наружу. Величина смещения - 2.5 мм. |  | (c)
72973.987000 | 0.000000 | -0.021000 | -11.485000 | -11.506000 | 1567.000000 | 1701.000000 | 1774.000000 | 3.413715 |  | 6553 | Нарушение формы кольцевого шва | GWAN |  | 06:53 | 07:15 | 07:27 | 0 | 414 |  | EXT | Нарушение формы кольцевого шва |  | (c)
72973.987000 | 0.000000 | -0.035000 | -11.485000 | -11.520000 | -2153.000000 | -2017.000000 | -1940.000000 | 23.484214 |  | 6553 | Смещение кромок | GWAN |  | 08:53 | 09:15 | 09:27 | 0 | 427 | 2.661000 | EXT | Смещение кромок. Вовнутрь. Величина смещения - 2.7 мм. |  | (c)
72973.987000 | 0.000000 | -0.040000 | -11.485000 | -11.525000 | -1711.000000 | -1575.000000 | -1563.000000 | 53.838394 |  | 6553 | Смещение кромок | GWAN |  | 10:04 | 10:26 | 10:28 | 0 | 296 | 2.617000 | EXT | Смещение кромок. Наружу. Величина смещения - 2.6 мм. |  | (c)
72985.472000 | 0.000000 | -0.028000 | -10.700000 | -10.728000 | 1565.000000 | 1715.000000 | 1773.000000 | 20.066327 |  | 6554 | Нарушение формы кольцевого шва | GWAN |  | 01:48 | 02:13 | 02:22 | 0 | 417 |  | EXT | Нарушение формы кольцевого шва |  | (c)
72985.472000 | 0.000000 | -0.030000 | -10.700000 | -10.730000 | -571.000000 | -254.000000 | -327.000000 | 0.000000 |  | 6554 | Смещение кромок | GWAN |  | 08:04 | 08:55 | 08:43 | 0 | 488 | 3.531000 | EXT | Смещение кромок. Вовнутрь. Величина смещения - 3.5 мм. |  | (c)
72985.472000 | 0.000000 | -0.030000 | -10.700000 | -10.730000 | 103.000000 | 367.000000 | 447.000000 | 36.108234 |  | 6554 | Смещение кромок | GWAN |  | 09:53 | 10:35 | 10:48 | 0 | 688 | 4.881000 | EXT | Смещение кромок. Вовнутрь. Величина смещения - 4.9 мм. |  | (c)
73004.300000 | 8.128000 | 8.053000 | -3.397000 | -3.472000 | 489.000000 | 499.000000 | 619.000000 | 39.460843 | 3127.000000 | 6555 |  | GOUG | GENE | 02:08 | 02:10 | 02:29 | 345 | 259 | 6.000000 | EXT | -. Задир. |  | (c)
73018.632000 | 0.000000 | -0.015000 | -11.170000 | -11.185000 | 2161.000000 | -2181.000000 | -2164.000000 | 0.000000 |  | 6557 | Смещение кромок | GWAN |  | 05:05 | 05:24 | 05:27 | 0 | 273 | 3.654000 | EXT | Смещение кромок. Наружу. Величина смещения - 3.7 мм. |  | (c)
73019.012000 | 0.380000 | 0.138000 | -10.790000 | -11.032000 | 2134.000000 | 2173.000000 | 2166.000000 | 2.698940 | 138.000000 | 6557 |  | CORR | GENE | 05:00 | 05:07 | 05:05 | 471 | 63 | 10.000000 | EXT | - |  | (c)
73041.082000 | 0.000000 | -0.035000 | -11.015000 | -11.050000 | 351.000000 | 685.000000 | 585.000000 | 28.360299 |  | 6559 | Смещение кромок | GWAN |  | 01:38 | 02:32 | 02:16 | 0 | 468 | 3.480000 | EXT | Смещение кромок. Наружу. Величина смещения - 3.5 мм. |  | (c)
73052.044000 | 10.962000 | 10.940000 | -0.053000 | -0.075000 | 1171.000000 | 1233.000000 | 1292.000000 | 56.193520 | 39.000000 | 6559 |  | CORR | СIGR | 03:50 | 04:00 | 04:10 | 36 | 242 | 11.000000 | EXT | - |  | (c)
73063.572000 | 0.000000 | -0.023000 | -5.700000 | -5.723000 | -544.000000 | 183.000000 | 255.000000 | 20.596422 |  | 6561а | Нарушение формы кольцевого шва | GWAN |  | 10:13 | 00:11 | 00:22 | 0 | 1598 |  | EXT | Нарушение формы кольцевого шва |  | (c)
73069.272000 | 0.000000 | -0.020000 | -1.785000 | -1.805000 | -326.000000 | -12.000000 | -80.000000 | 0.000000 |  | 6561б | Смещение кромок | GWAN |  | 01:13 | 02:04 | 01:53 | 0 | 491 | 3.861000 | EXT | Смещение кромок. Вовнутрь. Величина смещения - 3.9 мм. |  | (c)
73069.272000 | 0.000000 | -0.020000 | -1.785000 | -1.805000 | 342.000000 | 485.000000 | 478.000000 | 27.635074 |  | 6561б | Смещение кромок | GWAN |  | 03:01 | 03:24 | 03:23 | 0 | 270 | 3.033000 | EXT | Смещение кромок. Наружу. Величина смещения - 3 мм. |  | (c)
73069.272000 | 0.000000 | -0.021000 | -1.785000 | -1.806000 | 642.000000 | 1454.000000 | 1128.000000 | 10.545953 |  | 6561б | Непровар / утяжина | GWAN |  | 03:49 | 06:00 | 05:08 | 0 | 972 | 13.000000 | INT | Непровар / утяжина |  | (c)
73069.272000 | 0.000000 | -0.040000 | -1.785000 | -1.825000 | -930.000000 | -596.000000 | -692.000000 | 36.585230 |  | 6561б | Смещение кромок | GWAN |  | 11:36 | 00:30 | 00:14 | 0 | 476 | 3.431000 | EXT | Смещение кромок. Наружу. Величина смещения - 3.4 мм. |  | (c)
73070.499000 | 1.227000 | 1.217000 | -0.558000 | -0.568000 | -2149.000000 | -2093.000000 | -2059.000000 | 13.812141 | 532.000000 | 6561б |  | CORR | СIGR | 08:19 | 08:28 | 08:33 | 36 | 180 | 11.000000 | EXT | - |  | (c)
73070.576000 | 1.304000 | 1.301000 | -0.481000 | -0.484000 | -2049.000000 | -1993.000000 | -1981.000000 | 20.106607 | 449.000000 | 6561б |  | CORR | СIGR | 08:35 | 08:44 | 08:46 | 35 | 136 | 10.000000 | EXT | - |  | (c)
73075.605000 | 0.493000 | 0.454000 | -10.862000 | -10.901000 | 1815.000000 | 2012.000000 | 1995.000000 | 0.000000 | 454.000000 | 6562 |  | CORR | GENE | 07:32 | 08:04 | 08:01 | 86 | 360 | 13.000000 | EXT | - |  | (c)
73079.249000 | 4.137000 | 3.600000 | -7.218000 | -7.755000 | 1550.000000 | 1689.000000 | 1729.000000 | 11.639541 | 3600.000000 | 6562 |  | GOUG | GENE | 06:49 | 07:11 | 07:18 | 1345 | 357 | 7.000000 | EXT | -. Зона задиров. |  | (c)
73082.057000 | 6.945000 | 6.727000 | -4.410000 | -4.628000 | 1736.000000 | 2041.000000 | 1949.000000 | 0.000000 | 3272.000000 | 6562 |  | GOUG | GENE | 07:19 | 08:08 | 07:53 | 1356 | 425 | 7.000000 | EXT | -. Зона задиров. |  | (c)
73084.422000 | 9.310000 | 9.258000 | -2.045000 | -2.097000 | 1533.000000 | 1644.000000 | 1637.000000 | 31.185844 | 1406.000000 | 6562 |  | GOUG | GENE | 06:46 | 07:04 | 07:03 | 691 | 207 | 8.000000 | EXT | -. Зона задиров. |  | (c)
73086.467000 | 0.000000 | -0.030000 | -11.485000 | -11.515000 | 86.000000 | 356.000000 | 335.000000 | 6.907711 |  | 6563 | Смещение кромок | GWAN |  | 01:52 | 02:35 | 02:32 | 0 | 500 | 3.173000 | EXT | Смещение кромок. Вовнутрь. Величина смещения - 3.2 мм. |  | (c)
73086.467000 | 0.000000 | -0.040000 | -11.485000 | -11.525000 | 1050.000000 | 1700.000000 | 1440.000000 | 0.711261 |  | 6563 | Смещение кромок | GWAN |  | 04:27 | 06:12 | 05:30 | 0 | 781 | 2.681000 | EXT | Смещение кромок. Наружу. Величина смещения - 2.7 мм. |  | (c)
73086.467000 | 0.000000 | -0.020000 | -11.485000 | -11.505000 | 1854.000000 | 2188.000000 | 2133.000000 | 0.000000 |  | 6563 | Смещение кромок | GWAN |  | 06:37 | 07:31 | 07:22 | 0 | 558 | 3.415000 | EXT | Смещение кромок. Наружу. Величина смещения - 3.4 мм. |  | (c)
73086.601000 | 0.134000 | 0.134000 | -11.351000 | -11.351000 | 2167.000000 | -2200.000000 | -2169.000000 | 4.977119 | 134.000000 | 6563 |  | CORR | СIGR | 07:27 | 07:43 | 07:48 | 42 | 251 | 10.000000 | EXT | - |  | (c)
73100.057000 | 2.105000 | 2.074000 | -9.035000 | -9.066000 | 1464.000000 | 1772.000000 | 1731.000000 | 0.000000 | 2074.000000 | 6564 |  | CORR | GENE | 06:14 | 07:04 | 06:57 | 80 | 533 | 10.000000 | EXT | - |  | (c)
73101.190000 | 3.238000 | 3.211000 | -7.902000 | -7.929000 | 1843.000000 | 2035.000000 | 2011.000000 | 0.000000 | 3211.000000 | 6564 |  | CORR | GENE | 07:15 | 07:46 | 07:42 | 69 | 335 | 11.000000 | EXT | - |  | (c)
73105.857000 | 7.905000 | 7.881000 | -3.235000 | -3.259000 | 1689.000000 | 1958.000000 | 1881.000000 | 0.000000 | 3174.000000 | 6564 |  | CORR | GENE | 06:51 | 07:34 | 07:22 | 85 | 384 | 11.000000 | EXT | - |  | (c)
73106.603000 | 8.651000 | 8.651000 | -2.489000 | -2.489000 | 1829.000000 | 1928.000000 | 1886.000000 | 18.717919 | 2459.000000 | 6564 |  | CORR | СIGR | 07:13 | 07:29 | 07:22 | 30 | 113 | 10.000000 | EXT | - |  | (c)
73107.690000 | 9.738000 | 9.726000 | -1.402000 | -1.414000 | 1968.000000 | 2010.000000 | 2021.000000 | 8.469237 | 1384.000000 | 6564 |  | CORR | СIGR | 07:36 | 07:42 | 07:44 | 30 | 105 | 15.000000 | EXT | - |  | (c)
73107.758000 | 9.806000 | 9.799000 | -1.334000 | -1.341000 | 1855.000000 | 1937.000000 | 1916.000000 | 15.530337 | 1311.000000 | 6564 |  | CORR | СIGR | 07:17 | 07:31 | 07:27 | 30 | 122 | 10.000000 | EXT | - |  | (c)
73109.092000 | 0.000000 | -0.020000 | -9.450000 | -9.470000 | 1345.000000 | 1662.000000 | 2017.000000 | 0.000000 |  | 6565а | Смещение кромок | GWAN |  | 03:18 | 04:09 | 05:06 | 0 | 1345 | 3.513000 | EXT | Смещение кромок. Наружу. Величина смещения - 3.5 мм. |  | (c)
73109.686000 | 0.594000 | 0.561000 | -8.856000 | -8.889000 | -1349.000000 | -1332.000000 | -1332.000000 | 71.128125 | 561.000000 | 6565а |  | CORR | PITT | 08:03 | 08:06 | 08:06 | 58 | 34 | 11.000000 | EXT | - |  | (c)
73112.374000 | 3.282000 | 3.192000 | -6.168000 | -6.258000 | -1980.000000 | -1591.000000 | -1784.000000 | 20.214490 | 3192.000000 | 6565а |  | CORR | GENE | 06:21 | 07:24 | 06:53 | 169 | 392 | 15.000000 | EXT | - |  | (c)
73112.819000 | 3.727000 | 3.651000 | -5.723000 | -5.799000 | -1753.000000 | -1581.000000 | -1579.000000 | 38.533000 | 3651.000000 | 6565а |  | CORR | GENE | 06:58 | 07:26 | 07:26 | 135 | 348 | 11.000000 | EXT | - |  | (c)
73113.066000 | 3.974000 | 3.969000 | -5.476000 | -5.481000 | -1807.000000 | -1660.000000 | -1580.000000 | 34.175293 | 3969.000000 | 6565а |  | CORR | GENE | 06:49 | 07:13 | 07:26 | 126 | 454 | 10.000000 | EXT | - |  | (c)
73118.357000 | 9.265000 | 9.103000 | -0.185000 | -0.347000 | -1165.000000 | -1126.000000 | -1120.000000 | 83.122143 | 78.000000 | 6565а |  | CORR | GENE | 08:33 | 08:39 | 08:40 | 269 | 90 | 11.000000 | EXT | - |  | (c)
73118.542000 | 0.000000 | -0.035000 | -1.985000 | -2.020000 | -1904.000000 | -1643.000000 | -1671.000000 | 1437.000000 |  | 6565б | Смещение кромок | GWAN |  | 01:47 | 02:29 | 02:25 | 0 | 468 | 3.144000 | EXT | Смещение кромок. Наружу. Величина смещения - 3.1 мм. |  | (c)
73118.542000 | 0.000000 | -0.035000 | -1.985000 | -2.020000 | -609.000000 | -301.000000 | -380.000000 | 150.000000 |  | 6565б | Смещение кромок | GWAN |  | 05:16 | 06:06 | 05:53 | 0 | 459 | 2.921000 | EXT | Смещение кромок. Наружу. Величина смещения - 2.9 мм. |  | (c)
73118.542000 | 0.000000 | -0.010000 | -1.985000 | -1.995000 | 255.000000 | 759.000000 | 696.000000 | 255.000000 |  | 6565б | Нарушение формы кольцевого шва | GWAN |  | 07:35 | 08:57 | 08:47 | 0 | 882 |  | EXT | Нарушение формы кольцевого шва |  | (c)
73135.435000 | 3.293000 | 3.150000 | -8.122000 | -8.265000 | -2170.000000 | -2147.000000 | -2148.000000 | 4.861905 | 3150.000000 | 6566б |  | CORR | AXGR | 04:15 | 04:19 | 04:18 | 393 | 44 | 9.000000 | EXT | - |  | (c)
73139.187000 | 7.045000 | 6.284000 | -4.370000 | -5.131000 | -1583.000000 | -1125.000000 | -1354.000000 | 52.221998 | 4319.000000 | 6566б |  | GOUG | GENE | 05:50 | 07:03 | 06:27 | 812 | 460 | 6.000000 | EXT | -. Зона задиров. |  | (c)
73143.557000 | 0.000000 | -0.010000 | -11.200000 | -11.210000 | 866.000000 | 1092.000000 | 1082.000000 | 57.767212 |  | 6568 | Смещение кромок | GWAN |  | 04:24 | 05:00 | 04:59 | 0 | 433 | 2.526000 | EXT | Смещение кромок. Вовнутрь. Величина смещения - 2.5 мм. |  | (c)
73143.803000 | 0.246000 | -0.889000 | -10.954000 | -12.089000 | 1239.000000 | 1396.000000 | 1447.000000 | 29.735434 |  | 6568 |  | DENT |  | 05:24 | 05:49 | 05:58 | 1546 | 415 | 0.915493 |  | -. Аномалия находится вблизи кольцевого сварного шва. |  | (c)
73144.218000 | 0.661000 | -2.647000 | -10.539000 | -13.847000 | -768.000000 | 1239.000000 | 1462.000000 | 0.000000 |  | 6568 |  | OVAL |  | 00:00 | 05:24 | 06:00 | 5322 | 4461 | -200.000000 |  | - |  | (c)
73154.757000 | 0.000000 | -0.030000 | -10.360000 | -10.390000 | 705.000000 | 963.000000 | 966.000000 | 705.000000 |  | 6569 | Смещение кромок | GWAN |  | 04:54 | 05:36 | 05:36 | 0 | 523 | 3.332000 | EXT | Смещение кромок. Наружу. Аномалия находится на отводе. Величина смещения - 3.3 мм. |  | (c)
73154.757000 | 0.000000 | -0.015000 | -10.360000 | -10.375000 | 1506.000000 | 1614.000000 | 1679.000000 | 1506.000000 |  | 6569 | Смещение кромок | GWAN |  | 07:04 | 07:21 | 07:31 | 0 | 346 | 2.432000 | EXT | Смещение кромок. Наружу. Аномалия находится на отводе. Величина смещения - 2.4 мм. |  | (c)
73154.757000 | 0.000000 | -0.020000 | -10.360000 | -10.380000 | -2092.000000 | -1026.000000 | -1137.000000 | 181.000000 |  | 6569 | Смещение кромок | GWAN |  | 09:23 | 00:15 | 11:57 | 0 | 1911 | 5.268000 | EXT | Смещение кромок. Вовнутрь. Аномалия находится на отводе. Величина смещения - 5.3 мм. |  | (c)
73165.117000 | 0.000000 | -0.016000 | -11.390000 | -11.406000 | 1429.000000 | 1702.000000 | 1646.000000 | 12.283313 |  | 6570 | Смещение кромок | GWAN |  | 04:27 | 05:11 | 05:02 | 0 | 433 | 2.528000 | EXT | Смещение кромок. Наружу. Аномалия находится на отводе. Величина смещения - 2.5 мм. |  | (c)
73165.117000 | 0.000000 | -0.016000 | -11.390000 | -11.406000 | -2134.000000 | -2004.000000 | -2010.000000 | 17.833887 |  | 6570 | Смещение кромок | GWAN |  | 06:52 | 07:13 | 07:12 | 0 | 250 | 3.056000 | EXT | Смещение кромок. Наружу. Аномалия находится на отводе. Величина смещения - 3.1 мм. |  | (c)
73165.117000 | 0.000000 | -0.026000 | -11.390000 | -11.416000 | -1678.000000 | -1397.000000 | -1417.000000 | 65.648380 |  | 6570 | Смещение кромок | GWAN |  | 08:06 | 08:51 | 08:48 | 0 | 523 | 3.435000 | EXT | Смещение кромок. Вовнутрь. Аномалия находится на отводе. Величина смещения - 3.4 мм. |  | (c)
73176.507000 | 0.000000 | -0.015000 | -11.395000 | -11.410000 | -388.000000 | 44.000000 | -24.000000 | 0.000000 |  | 6571 | Нарушение формы кольцевого шва | GWAN |  | 08:18 | 09:27 | 09:16 | 0 | 727 |  | EXT | Нарушение формы кольцевого шва |  | (c)
73187.902000 | 0.000000 | -0.030000 | -11.170000 | -11.200000 | 804.000000 | 972.000000 | 1049.000000 | 75.504298 |  | 6572 | Смещение кромок | GWAN |  | 01:27 | 01:54 | 02:06 | 0 | 491 | 3.071000 | EXT | Смещение кромок. Вовнутрь. Величина смещения - 3.1 мм. Аномалия находится на упругопластическом изгибе: R=382 D, максимальное растяжение на 6 час. |  | (c)
73187.902000 | 0.000000 | -0.050000 | -11.170000 | -11.220000 | 1609.000000 | 1664.000000 | 1709.000000 | 34.024060 |  | 6572 | Смещение кромок | GWAN |  | 03:36 | 03:45 | 03:53 | 0 | 200 | 2.392000 | EXT | Смещение кромок. Наружу. Величина смещения - 2.4 мм. Аномалия находится на упругопластическом изгибе: R=382 D, максимальное растяжение на 6 час. |  | (c)
73195.473000 | 7.571000 | 7.554000 | -3.599000 | -3.616000 | 1945.000000 | 1981.000000 | 1986.000000 | 16.463897 | 3599.000000 | 6572 |  | CORR | СIGR | 04:31 | 04:37 | 04:37 | 17 | 82 | 12.000000 | EXT | -. Аномалия находится на упругопластическом изгибе: R=442 D, максимальное растяжение на 6.6 час. |  | (c)
73199.072000 | 0.000000 | -0.030000 | -11.390000 | -11.420000 | -185.000000 | 166.000000 | 101.000000 | 0.000000 |  | 6573 | Смещение кромок | GWAN |  | 00:17 | 01:14 | 01:03 | 0 | 572 | 2.763000 | EXT | Смещение кромок. Наружу. Величина смещения - 2.8 мм. Аномалия находится на упругопластическом изгибе: R=571 D, максимальное растяжение на 6.1 час. |  | (c)
73199.072000 | 0.000000 | -0.020000 | -11.390000 | -11.410000 | -2213.000000 | -2085.000000 | -2085.000000 | 11.758906 |  | 6573 | Смещение кромок | GWAN |  | 06:50 | 07:10 | 07:10 | 0 | 256 | 3.059000 | EXT | Смещение кромок. Наружу. Величина смещения - 3.1 мм. Аномалия находится на упругопластическом изгибе: R=571 D, максимальное растяжение на 6.1 час. |  | (c)
73202.576000 | 3.504000 | 3.361000 | -7.886000 | -8.029000 | -27.000000 | 16.000000 | 11.000000 | 0.000000 | 3361.000000 | 6573 |  | LWAN |  | 00:43 | 00:50 | 00:49 | 260 | 76 | 6.105665 | INT | -. Эквивалент потери металла 6%. Аномалия находится на упругопластическом изгибе: R=719 D, максимальное растяжение на 5.4 час. |  | (c)
73205.028000 | 5.956000 | 5.941000 | -5.434000 | -5.449000 | -2151.000000 | -2052.000000 | -2073.000000 | 12.703826 | 5401.000000 | 6573 |  | CORR | GENE | 07:00 | 07:16 | 07:12 | 48 | 155 | 14.000000 | EXT | -. Аномалия находится на упругопластическом изгибе: R=970 D, максимальное растяжение на 5 час. |  | (c)
73205.220000 | 6.148000 | 6.126000 | -5.242000 | -5.264000 | -2110.000000 | -2052.000000 | -2063.000000 | 13.547469 | 5232.000000 | 6573 |  | CORR | СIGR | 07:06 | 07:16 | 07:14 | 32 | 95 | 12.000000 | EXT | - |  | (c)
73207.087000 | 8.015000 | 7.997000 | -3.375000 | -3.393000 | -2226.000000 | -2130.000000 | -2168.000000 | 5.074149 | 3370.000000 | 6573 |  | CORR | СIGR | 06:48 | 07:03 | 06:57 | 23 | 117 | 10.000000 | EXT | - |  | (c)
73207.246000 | 8.174000 | 8.142000 | -3.216000 | -3.248000 | 1045.000000 | 1103.000000 | 1190.000000 | 60.452855 | 3201.000000 | 6573 |  | CORR | GENE | 03:36 | 03:45 | 03:59 | 47 | 291 | 11.000000 | EXT | - |  | (c)
73207.907000 | 8.835000 | 8.812000 | -2.555000 | -2.578000 | 1543.000000 | 1676.000000 | 1668.000000 | 25.107008 | 2535.000000 | 6573 |  | CORR | СIGR | 04:56 | 05:17 | 05:16 | 43 | 251 | 14.000000 | EXT | - |  | (c)
73232.992000 | 0.000000 | -0.035000 | -11.525000 | -11.560000 | -539.000000 | -496.000000 | -467.000000 | 394.000000 |  | 6576 | Смещение кромок | GWAN |  | 01:38 | 01:45 | 01:49 | 0 | 145 | 2.282000 | EXT | Смещение кромок. Наружу. Аномалия находится на отводе. Величина смещения - 2.3 мм. |  | (c)
73232.992000 | 0.000000 | -0.020000 | -11.525000 | -11.545000 | -304.000000 | -40.000000 | 79.000000 | 0.000000 |  | 6576 | Смещение кромок | GWAN |  | 02:16 | 02:58 | 03:18 | 0 | 767 | 2.735000 | EXT | Смещение кромок. Вовнутрь. Аномалия находится на отводе. Величина смещения - 2.7 мм. |  | (c)
73232.992000 | 0.000000 | -0.035000 | -11.525000 | -11.560000 | 2115.000000 | -2134.000000 | -2199.000000 | 2052.000000 |  | 6576 | Смещение кромок | GWAN |  | 08:46 | 09:20 | 09:10 | 0 | 293 | 3.212000 | EXT | Смещение кромок. Наружу. Аномалия находится на отводе. Величина смещения - 3.2 мм. |  | (c)
73232.992000 | 0.000000 | -0.030000 | -11.525000 | -11.555000 | -1556.000000 | -1306.000000 | -1294.000000 | 1033.000000 |  | 6576 | Смещение кромок | GWAN |  | 10:54 | 11:34 | 11:36 | 0 | 523 | 3.014000 | EXT | Смещение кромок. Вовнутрь. Аномалия находится на отводе. Величина смещения - 3 мм. |  | (c)
73244.517000 | 0.000000 | -0.020000 | -11.460000 | -11.480000 | 371.000000 | 757.000000 | 981.000000 | 51.644016 |  | 6577 | Смещение кромок | GWAN |  | 10:32 | 11:34 | 00:10 | 0 | 1220 | 4.178000 | EXT | Смещение кромок. Вовнутрь. Аномалия находится на отводе. Величина смещения - 4.2 мм. |  | (c)
73246.879000 | 2.362000 | 2.340000 | -9.098000 | -9.120000 | -1766.000000 | -1690.000000 | -1682.000000 | 37.451657 | 2340.000000 | 6577 |  | CORR | GENE | 04:47 | 04:59 | 05:00 | 52 | 169 | 10.000000 | EXT | - |  | (c)
73254.295000 | 9.778000 | 9.394000 | -1.682000 | -2.066000 | 2197.000000 | 2224.000000 | -2212.000000 | 0.000000 | 1474.000000 | 6577 |  | LWAN |  | 03:26 | 03:31 | 03:35 | 592 | 105 | 10.000000 | INT | -. Эквивалент потери металла 10%. |  | (c)
73255.927000 | 11.410000 | 11.363000 | -0.050000 | -0.097000 | -1450.000000 | -1130.000000 | -1194.000000 | 55.052943 | 30.000000 | 6577 |  | CORR | GENE | 05:38 | 06:29 | 06:19 | 67 | 512 | 14.000000 | EXT | - |  | (c)
73255.977000 | 0.000000 | -0.035000 | -11.385000 | -11.420000 | 1022.000000 | 1446.000000 | 1313.000000 | 50.455639 |  | 6578 | Смещение кромок | GWAN |  | 00:55 | 02:03 | 01:42 | 0 | 584 | 4.105000 | EXT | Смещение кромок. Вовнутрь. Величина смещения - 4.1 мм. |  | (c)
73255.977000 | 0.000000 | -0.020000 | -11.385000 | -11.405000 | 2204.000000 | -2016.000000 | -1989.000000 | 0.000000 |  | 6578 | Смещение кромок | GWAN |  | 04:06 | 04:45 | 04:49 | 0 | 537 | 2.376000 | EXT | Смещение кромок. Наружу. Величина смещения - 2.4 мм. |  | (c)
73255.977000 | 0.000000 | -0.025000 | -11.385000 | -11.410000 | -826.000000 | -541.000000 | -605.000000 | 13.185293 |  | 6578 | Смещение кромок | GWAN |  | 07:57 | 08:43 | 08:33 | 0 | 441 | 3.283000 | EXT | Смещение кромок. Вовнутрь. Величина смещения - 3.3 мм. |  | (c)
73267.362000 | 0.000000 | -0.035000 | -11.430000 | -11.465000 | 827.000000 | 1028.000000 | 1083.000000 | 51.377790 |  | 6579 | Смещение кромок | GWAN |  | 02:20 | 02:53 | 03:02 | 0 | 511 | 2.802000 | EXT | Смещение кромок. Вовнутрь. Величина смещения - 2.8 мм. |  | (c)
73267.362000 | 0.000000 | -0.019000 | -11.430000 | -11.449000 | 1511.000000 | 1694.000000 | 1700.000000 | 12.335921 |  | 6579 | Нарушение формы кольцевого шва | GWAN |  | 04:11 | 04:40 | 04:41 | 0 | 377 |  | EXT | Нарушение формы кольцевого шва |  | (c)
73309.947000 | 8.145000 | 8.127000 | -3.100000 | -3.118000 | 1148.000000 | 1157.000000 | 1159.000000 | 84.671968 | 3081.000000 | 6582 |  | CORR | PITT | 04:57 | 04:58 | 04:58 | 37 | 22 | 10.000000 | EXT | - |  | (c)
73315.213000 | 2.166000 | 2.056000 | -9.159000 | -9.269000 | 2191.000000 | 2191.000000 | 2200.000000 | 1.735755 | 2056.000000 | 6583 |  | CORR | AXGR | 05:09 | 05:09 | 05:11 | 161 | 18 | 12.000000 | EXT | - |  | (c)
73321.551000 | 8.504000 | 8.477000 | -2.821000 | -2.848000 | 1793.000000 | 1855.000000 | 1936.000000 | 12.191736 | 2761.000000 | 6583 |  | GOUG | GENE | 04:05 | 04:15 | 04:28 | 87 | 286 | 10.000000 | EXT | -. Задир. |  | (c)
73335.812000 | 0.000000 | -0.015000 | -11.510000 | -11.525000 | -1836.000000 | -1653.000000 | -1705.000000 | 31.852132 |  | 6585 | Смещение кромок | GWAN |  | 04:36 | 05:06 | 04:57 | 0 | 261 | 2.577000 | EXT | Смещение кромок. Наружу. Величина смещения - 2.6 мм. |  | (c)
73335.812000 | 0.000000 | -0.025000 | -11.510000 | -11.535000 | -831.000000 | -509.000000 | -638.000000 | 20.294486 |  | 6585 | Смещение кромок | GWAN |  | 07:18 | 08:10 | 07:49 | 0 | 386 | 2.609000 | EXT | Смещение кромок. Наружу. Величина смещения - 2.6 мм. |  | (c)
73340.306000 | 4.494000 | 4.436000 | -7.016000 | -7.074000 | 405.000000 | 447.000000 | 442.000000 | 35.664623 | 4436.000000 | 6585 |  | DENT |  | 10:38 | 10:44 | 10:44 | 105 | 74 | 0.211268 |  | -. Аномалия находится вблизи дефекта потери металла. |  | (c)
73340.311000 | 4.499000 | 4.476000 | -7.011000 | -7.034000 | 414.000000 | 426.000000 | 422.000000 | 34.053105 | 4476.000000 | 6585 |  | GOUG | AXGR | 10:39 | 10:41 | 10:40 | 86 | 16 | 7.000000 | EXT | -. Задир. |  | (c)
73346.357000 | 10.545000 | 10.535000 | -0.965000 | -0.975000 | 2089.000000 | 2129.000000 | 2128.000000 | 5.057754 | 958.000000 | 6585 |  | CORR | СIGR | 03:09 | 03:16 | 03:16 | 17 | 79 | 10.000000 | EXT | - |  | (c)
73347.322000 | 0.000000 | -0.055000 | -11.285000 | -11.340000 | 1602.000000 | -2116.000000 | -1955.000000 | 0.000000 |  | 6586 | Смещение кромок | GWAN |  | 03:52 | 05:52 | 06:18 | 0 | 1809 | 4.519000 | EXT | Смещение кромок. Наружу. Величина смещения - 4.5 мм. |  | (c)
73347.322000 | 0.000000 | -0.055000 | -11.285000 | -11.340000 | -437.000000 | 88.000000 | 59.000000 | 4.794277 |  | 6586 | Смещение кромок | GWAN |  | 10:23 | 11:48 | 11:43 | 0 | 993 | 3.270000 | EXT | Смещение кромок. Вовнутрь. Величина смещения - 3.3 мм. |  | (c)
73379.538000 | 9.491000 | 9.458000 | -1.859000 | -1.892000 | -1677.000000 | -1615.000000 | -1624.000000 | 44.644072 | 1837.000000 | 6588 |  | CORR | GENE | 07:09 | 07:19 | 07:18 | 55 | 106 | 10.000000 | EXT | - |  | (c)
73380.005000 | 9.958000 | 9.955000 | -1.392000 | -1.395000 | 2007.000000 | 2073.000000 | 2058.000000 | 9.848511 | 1369.000000 | 6588 |  | CORR | СIGR | 05:04 | 05:14 | 05:12 | 26 | 101 | 10.000000 | EXT | - |  | (c)
73392.862000 | 0.000000 | -0.030000 | -11.190000 | -11.220000 | -1683.000000 | -1477.000000 | -1457.000000 | 1230.000000 |  | 6590 | Смещение кромок | GWAN |  | 03:24 | 03:57 | 04:00 | 0 | 453 | 2.461000 | EXT | Смещение кромок. Наружу. Величина смещения - 2.5 мм. |  | (c)
73392.862000 | 0.000000 | -0.025000 | -11.190000 | -11.215000 | -1126.000000 | -984.000000 | -655.000000 | 185.000000 |  | 6590 | Смещение кромок | GWAN |  | 04:54 | 05:17 | 06:10 | 0 | 941 | 2.847000 | EXT | Смещение кромок. Наружу. Величина смещения - 2.8 мм. |  | (c)
73393.533000 | 0.671000 | 0.293000 | -10.519000 | -10.897000 | -107.000000 | -85.000000 | -82.000000 | 56.000000 | 293.000000 | 6590 |  | CORR | GENE | 07:38 | 07:42 | 07:42 | 1309 | 51 | 10.000000 | EXT | - |  | (c)
73438.637000 | 0.000000 | -0.070000 | -11.625000 | -11.695000 | -366.000000 | -50.000000 | 45.000000 | 0.000000 |  | 6594 | Смещение кромок | GWAN |  | 09:07 | 09:58 | 10:13 | 0 | 822 | 3.983000 | EXT | Смещение кромок. Наружу. Величина смещения - 4 мм. Аномалия находится на упругопластическом изгибе: R=430 D, максимальное растяжение на 5.2 час. |  | (c)
73461.632000 | 0.000000 | -0.022000 | -11.375000 | -11.397000 | 1899.000000 | -2174.000000 | -2176.000000 | 0.000000 |  | 6596 | Нарушение формы кольцевого шва | GWAN |  | 03:03 | 04:06 | 04:05 | 0 | 773 |  | EXT | Нарушение формы кольцевого шва |  | (c)
73473.007000 | 0.000000 | -0.025000 | -11.420000 | -11.445000 | -889.000000 | -725.000000 | -706.000000 | 42.145164 |  | 6597 | Нарушение формы кольцевого шва | GWAN |  | 11:05 | 11:32 | 11:35 | 0 | 367 |  | EXT | Нарушение формы кольцевого шва |  | (c)
73484.427000 | 0.000000 | -0.025000 | -11.645000 | -11.670000 | 845.000000 | 1156.000000 | 1143.000000 | 63.749376 |  | 6598 | Смещение кромок | GWAN |  | 00:48 | 01:38 | 01:36 | 0 | 595 | 4.849000 | EXT | Смещение кромок. Вовнутрь. Величина смещения - 4.8 мм. |  | (c)
73485.681000 | 1.254000 | 1.238000 | -10.391000 | -10.407000 | 1655.000000 | 1679.000000 | 1681.000000 | 42.267175 | 1238.000000 | 6598 |  | CORR | PITT | 02:59 | 03:02 | 03:03 | 33 | 52 | 11.000000 | EXT | - |  | (c)
73512.692000 | 5.185000 | 5.140000 | -6.385000 | -6.430000 | -2114.000000 | -2085.000000 | -2089.000000 | 11.435951 | 5140.000000 | 6600 | Дефект проката | MIAN | GENE | 09:12 | 09:17 | 09:16 | 133 | 51 | 14.911148 | EXT | Дефект проката. Эквивалент потери металла 15%. |  | (c)
73519.077000 | 0.000000 | -0.006000 | -11.695000 | -11.701000 | 2198.000000 | -2069.000000 | -2096.000000 | 10.840683 |  | 6601 | Смещение кромок | GWAN |  | 08:26 | 08:58 | 08:53 | 0 | 334 | 3.042000 | EXT | Смещение кромок. Вовнутрь. Величина смещения - 3 мм. |  | (c)
73519.077000 | 0.000000 | -0.026000 | -11.695000 | -11.721000 | -1779.000000 | -1143.000000 | -1169.000000 | 45.109266 |  | 6601 | Нарушение формы кольцевого шва | GWAN |  | 09:45 | 11:27 | 11:23 | 0 | 1220 |  | EXT | Нарушение формы кольцевого шва |  | (c)
73530.772000 | 0.000000 | -0.050000 | -11.455000 | -11.505000 | 531.000000 | 652.000000 | 648.000000 | 52.305082 |  | 6602 | Смещение кромок | GWAN |  | 00:49 | 01:09 | 01:08 | 0 | 235 | 2.689000 | EXT | Смещение кромок. Вовнутрь. Величина смещения - 2.7 мм. |  | (c)
73540.669000 | 9.897000 | 9.874000 | -1.558000 | -1.581000 | 924.000000 | 940.000000 | 937.000000 | 75.620490 | 1533.000000 | 6602 |  | CORR | PITT | 01:53 | 01:55 | 01:55 | 48 | 27 | 10.000000 | EXT | - |  | (c)
73564.892000 | 0.000000 | -0.018000 | -11.455000 | -11.473000 | -170.000000 | 475.000000 | 331.000000 | 0.000000 |  | 6605 | Нарушение формы кольцевого шва | GWAN |  | 02:07 | 03:51 | 03:28 | 0 | 1003 |  | EXT | Нарушение формы кольцевого шва |  | (c)
73564.892000 | 0.000000 | -0.010000 | -11.455000 | -11.465000 | 866.000000 | 1008.000000 | 1075.000000 | 59.478537 |  | 6605 | Смещение кромок | GWAN |  | 04:54 | 05:17 | 05:28 | 0 | 418 | 3.022000 | EXT | Смещение кромок. Вовнутрь. Величина смещения - 3 мм. |  | (c)
73564.892000 | 0.000000 | -0.035000 | -11.455000 | -11.490000 | 1894.000000 | 2010.000000 | 2077.000000 | 0.000000 |  | 6605 | Смещение кромок | GWAN |  | 07:40 | 07:59 | 08:10 | 0 | 366 | 3.277000 | EXT | Смещение кромок. Вовнутрь. Величина смещения - 3.3 мм. |  | (c)
73564.892000 | 0.000000 | -0.035000 | -11.455000 | -11.490000 | -2186.000000 | -1969.000000 | -1845.000000 | 31.113376 |  | 6605 | Смещение кромок | GWAN |  | 08:41 | 09:17 | 09:36 | 0 | 683 | 3.155000 | EXT | Смещение кромок. Вовнутрь. Величина смещения - 3.2 мм. |  | (c)
73576.347000 | 0.000000 | -0.014000 | -11.545000 | -11.559000 | -1907.000000 | -1426.000000 | -1035.000000 | 13.161957 |  | 6606 | Нарушение формы кольцевого шва | GWAN |  | 07:01 | 08:19 | 09:22 | 0 | 1744 |  | EXT | Нарушение формы кольцевого шва |  | (c)
73599.397000 | 0.000000 | -0.055000 | -11.555000 | -11.610000 | 998.000000 | 1094.000000 | 1141.000000 | 76.465183 |  | 6608 | Смещение кромок | GWAN |  | 00:01 | 00:17 | 00:24 | 0 | 285 | 2.804000 | EXT | Смещение кромок. Вовнутрь. Величина смещения - 2.8 мм. |  | (c)
73599.397000 | 0.000000 | -0.019000 | -11.555000 | -11.574000 | -79.000000 | 149.000000 | 200.000000 | 16.134995 |  | 6608 | Нарушение формы кольцевого шва | GWAN |  | 09:07 | 09:44 | 09:52 | 0 | 558 |  | EXT | Нарушение формы кольцевого шва |  | (c)
73622.392000 | 0.000000 | -0.030000 | -11.225000 | -11.255000 | 1656.000000 | -2184.000000 | 2039.000000 | 0.000000 |  | 6610 | Смещение кромок | GWAN |  | 04:50 | 06:30 | 05:51 | 0 | 767 | 3.453000 | EXT | Смещение кромок. Наружу. Величина смещения - 3.5 мм. |  | (c)
73622.392000 | 0.000000 | -0.040000 | -11.225000 | -11.265000 | -1978.000000 | -1821.000000 | -1834.000000 | 32.006301 |  | 6610 | Смещение кромок | GWAN |  | 07:03 | 07:28 | 07:26 | 0 | 288 | 3.224000 | EXT | Смещение кромок. Наружу. Величина смещения - 3.2 мм. |  | (c)
73622.392000 | 0.000000 | -0.018000 | -11.225000 | -11.243000 | -890.000000 | -493.000000 | -540.000000 | 15.384408 |  | 6610 | Нарушение формы кольцевого шва | GWAN |  | 09:59 | 11:03 | 10:55 | 0 | 699 |  | EXT | Нарушение формы кольцевого шва |  | (c)
73656.262000 | 0.000000 | -0.030000 | -11.305000 | -11.335000 | -24.000000 | 141.000000 | 759.000000 | 0.000000 |  | 6613 | Смещение кромок | GWAN |  | 01:33 | 02:00 | 03:40 | 0 | 1565 | 4.291000 | EXT | Смещение кромок. Наружу. Величина смещения - 4.3 мм. |  | (c)
73678.807000 | 0.000000 | -0.025000 | -11.450000 | -11.475000 | 922.000000 | 1141.000000 | 1165.000000 | 46.710677 |  | 6615 | Нарушение формы кольцевого шва | GWAN |  | 03:15 | 03:50 | 03:54 | 0 | 487 |  | EXT | Нарушение формы кольцевого шва |  | (c)
73690.257000 | 0.000000 | -0.020000 | -11.505000 | -11.525000 | 1344.000000 | 1960.000000 | 1889.000000 | 0.000000 |  | 6616 | Смещение кромок | GWAN |  | 03:21 | 05:00 | 04:49 | 0 | 1089 | 3.085000 | EXT | Смещение кромок. Наружу. Величина смещения - 3.1 мм. |  | (c)
73701.762000 | 0.000000 | -0.035000 | -11.315000 | -11.350000 | 1035.000000 | 1139.000000 | 1148.000000 | 78.224858 |  | 6617 | Смещение кромок | GWAN |  | 00:25 | 00:42 | 00:43 | 0 | 227 | 3.128000 | EXT | Смещение кромок. Вовнутрь. Величина смещения - 3.1 мм. |  | (c)
73701.762000 | 0.000000 | -0.035000 | -11.315000 | -11.350000 | 1586.000000 | 1775.000000 | 1845.000000 | 10.256119 |  | 6617 | Смещение кромок | GWAN |  | 01:54 | 02:24 | 02:36 | 0 | 517 | 2.871000 | EXT | Смещение кромок. Наружу. Величина смещения - 2.9 мм. |  | (c)
73708.078000 | 6.316000 | 6.212000 | -4.999000 | -5.103000 | -1767.000000 | -1669.000000 | -1558.000000 | 37.426373 | 4959.000000 | 6617 |  | CORR | GENE | 04:53 | 05:09 | 05:26 | 144 | 418 | 10.000000 | EXT | - |  | (c)
73724.497000 | 0.000000 | -0.020000 | -11.330000 | -11.350000 | 1258.000000 | 1551.000000 | 1534.000000 | 11.705888 |  | 6619 | Смещение кромок | GWAN |  | 03:27 | 04:14 | 04:12 | 0 | 552 | 2.547000 | EXT | Смещение кромок. Наружу. Величина смещения - 2.5 мм. |  | (c)
73724.497000 | 0.000000 | -0.015000 | -11.330000 | -11.345000 | -2211.000000 | -894.000000 | -1164.000000 | 9.497381 |  | 6619 | Нарушение формы кольцевого шва | GWAN |  | 06:07 | 09:40 | 08:56 | 0 | 2093 |  | EXT | Нарушение формы кольцевого шва |  | (c)
73734.154000 | 9.657000 | 9.649000 | -1.673000 | -1.681000 | -1975.000000 | -1584.000000 | -1742.000000 | 39.442135 | 1603.000000 | 6619 |  | CORR | GENE | 06:45 | 07:48 | 07:23 | 78 | 466 | 11.000000 | EXT | - |  | (c)
73745.330000 | 9.503000 | 9.302000 | -1.937000 | -2.138000 | -1830.000000 | -1417.000000 | -1544.000000 | 32.298861 | 1887.000000 | 6620 |  | CORR | GENE | 05:09 | 06:16 | 05:55 | 251 | 573 | 14.000000 | EXT | - |  | (c)
73753.844000 | 6.577000 | 6.449000 | -4.858000 | -4.986000 | 1491.000000 | 1510.000000 | 1636.000000 | 24.668993 | 4753.000000 | 6621 |  | CORR | GENE | 06:32 | 06:35 | 06:55 | 233 | 289 | 10.000000 | EXT | - |  | (c)
73758.644000 | 11.377000 | 11.341000 | -0.058000 | -0.094000 | 1320.000000 | 1415.000000 | 1427.000000 | 47.587038 | 50.000000 | 6621 |  | CORR | СIGR | 06:04 | 06:20 | 06:22 | 44 | 214 | 11.000000 | EXT | - |  | (c)
73786.929000 | 6.052000 | 5.825000 | -5.363000 | -5.590000 | 1194.000000 | 1217.000000 | 1222.000000 | 76.838658 | 5032.000000 | 6624 |  | CORR | GENE | 04:11 | 04:15 | 04:15 | 558 | 56 | 9.000000 | EXT | - |  | (c)
73805.629000 | 2.132000 | 2.114000 | -9.353000 | -9.371000 | 2175.000000 | 2195.000000 | 2189.000000 | 1.076256 | 2114.000000 | 6626 |  | CORR | PITT | 07:50 | 07:53 | 07:52 | 34 | 28 | 12.000000 | EXT | - |  | (c)
73813.489000 | 9.992000 | 9.736000 | -1.493000 | -1.749000 | 2221.000000 | 2227.000000 | -2228.000000 | 0.196363 | 1352.000000 | 6626 |  | CORR | AXGR | 07:57 | 07:58 | 07:59 | 397 | 23 | 15.000000 | EXT | - |  | (c)
73814.219000 | 10.722000 | 10.383000 | -0.763000 | -1.102000 | 2214.000000 | -2230.000000 | 2229.000000 | 0.000000 | 496.000000 | 6626 |  | CORR | AXGR | 07:56 | 07:59 | 07:59 | 606 | 30 | 10.000000 | EXT | - |  | (c)
73864.488000 | 4.126000 | 4.078000 | -7.374000 | -7.422000 | 2168.000000 | 2177.000000 | 2177.000000 | 2.877732 | 4078.000000 | 6631 |  | CORR | AXGR | 08:44 | 08:46 | 08:46 | 107 | 18 | 10.000000 | EXT | - |  | (c)
73866.703000 | 6.341000 | 5.392000 | -5.159000 | -6.108000 | 2157.000000 | 2173.000000 | 2179.000000 | 0.752315 | 4914.000000 | 6631 |  | CORR | AXGR | 08:43 | 08:45 | 08:46 | 1194 | 42 | 11.000000 | EXT | - |  | (c)
73870.239000 | 9.877000 | 9.811000 | -1.623000 | -1.689000 | 2144.000000 | 2154.000000 | 2156.000000 | 4.249449 | 1461.000000 | 6631 |  | CORR | AXGR | 08:41 | 08:42 | 08:42 | 228 | 22 | 11.000000 | EXT | - |  | (c)
73870.853000 | 10.491000 | 10.124000 | -1.009000 | -1.376000 | 2171.000000 | 2187.000000 | 2184.000000 | 1.565357 | 901.000000 | 6631 |  | CORR | AXGR | 08:45 | 08:48 | 08:47 | 475 | 27 | 10.000000 | EXT | - |  | (c)
73871.862000 | 0.000000 | -0.021000 | -11.490000 | -11.511000 | 1112.000000 | 1619.000000 | 2009.000000 | 0.000000 |  | 6632 | Нарушение формы кольцевого шва | GWAN |  | 00:51 | 02:13 | 03:16 | 0 | 1795 |  | EXT | Нарушение формы кольцевого шва |  | (c)
73874.220000 | 2.358000 | 2.270000 | -9.132000 | -9.220000 | -949.000000 | -792.000000 | -777.000000 | 34.925642 | 2270.000000 | 6632 |  | CORR | GENE | 07:19 | 07:44 | 07:46 | 111 | 344 | 10.000000 | EXT | - |  | (c)
73951.647000 | 0.000000 | -0.035000 | -10.920000 | -10.955000 | -404.000000 | -262.000000 | -261.000000 | 117.000000 |  | 6639 | Смещение кромок | GWAN |  | 00:28 | 00:51 | 00:52 | 0 | 288 | 3.090000 | EXT | Смещение кромок. Наружу. Величина смещения - 3.1 мм. |  | (c)
73951.647000 | 0.000000 | -0.017000 | -10.920000 | -10.937000 | 1482.000000 | 1927.000000 | -2157.000000 | 1336.000000 |  | 6639 | Нарушение формы кольцевого шва | GWAN |  | 05:33 | 06:45 | 07:45 | 0 | 1643 |  | EXT | Нарушение формы кольцевого шва |  | (c)
73951.647000 | 0.000000 | -0.035000 | -10.920000 | -10.955000 | -982.000000 | -695.000000 | -791.000000 | 599.000000 |  | 6639 | Смещение кромок | GWAN |  | 10:55 | 11:41 | 11:26 | 0 | 383 | 2.491000 | EXT | Смещение кромок. Вовнутрь. Величина смещения - 2.5 мм. |  | (c)
73951.842000 | 0.195000 | 0.151000 | -10.725000 | -10.769000 | 2042.000000 | 2171.000000 | 2128.000000 | 2042.000000 | 151.000000 | 6639 |  | CORR | GENE | 07:03 | 07:24 | 07:17 | 418 | 172 | 12.000000 | EXT | - |  | (c)
73962.567000 | 0.000000 | -0.055000 | -11.355000 | -11.410000 | 403.000000 | 1356.000000 | 1413.000000 | 0.000000 |  | 6640 | Смещение кромок | GWAN |  | 03:32 | 06:06 | 06:15 | 0 | 2019 | 3.597000 | EXT | Смещение кромок. Наружу. Величина смещения - 3.6 мм. Аномалия находится на упругопластическом изгибе: R=620 D, максимальное растяжение на 7 час. |  | (c)
73962.567000 | 0.000000 | -0.041000 | -11.355000 | -11.396000 | -1915.000000 | -779.000000 | -1195.000000 | 38.402998 |  | 6640 | Нарушение формы кольцевого шва | GWAN |  | 09:18 | 00:22 | 11:14 | 0 | 1439 |  | EXT | Нарушение формы кольцевого шва. Аномалия находится на упругопластическом изгибе: R=620 D, максимальное растяжение на 7 час. |  | (c)
73964.592000 | 2.025000 | 2.025000 | -9.330000 | -9.330000 | 392.000000 | 521.000000 | 614.000000 | 31.648270 | 2025.000000 | 6640 |  | CORR | СIGR | 03:31 | 03:51 | 04:06 | 35 | 444 | 14.000000 | EXT | -. Аномалия находится на упругопластическом изгибе: R=509 D, максимальное растяжение на 6.8 час. |  | (c)
73966.841000 | 4.274000 | 4.244000 | -7.081000 | -7.111000 | 1958.000000 | 2089.000000 | 2067.000000 | 0.000000 | 4244.000000 | 6640 |  | CORR | GENE | 07:43 | 08:04 | 08:01 | 51 | 217 | 11.000000 | EXT | -. Аномалия находится на упругопластическом изгибе: R=422 D, максимальное растяжение на 6.6 час. |  | (c)
73967.854000 | 5.287000 | 5.287000 | -6.068000 | -6.068000 | 1826.000000 | 2065.000000 | 2002.000000 | 0.000000 | 5287.000000 | 6640 |  | CORR | СIGR | 07:22 | 08:01 | 07:50 | 35 | 351 | 10.000000 | EXT | -. Аномалия находится на упругопластическом изгибе: R=422 D, максимальное растяжение на 6.6 час. |  | (c)
73970.925000 | 8.358000 | 8.349000 | -2.997000 | -3.006000 | 895.000000 | 1370.000000 | 1154.000000 | 45.027875 | 2916.000000 | 6640 |  | CORR | GENE | 04:52 | 06:08 | 05:34 | 90 | 518 | 11.000000 | EXT | -. Аномалия находится на упругопластическом изгибе: R=513 D, максимальное растяжение на 6.4 час. |  | (c)
73972.475000 | 9.908000 | 9.872000 | -1.447000 | -1.483000 | 885.000000 | 1156.000000 | 1083.000000 | 60.684301 | 1376.000000 | 6640 |  | CORR | GENE | 04:50 | 05:34 | 05:22 | 107 | 396 | 12.000000 | EXT | -. Аномалия находится на упругопластическом изгибе: R=590 D, максимальное растяжение на 6.5 час. |  | (c)
73973.922000 | 0.000000 | -0.020000 | -11.420000 | -11.440000 | 1382.000000 | 1731.000000 | 1740.000000 | 10.695226 |  | 6641 | Нарушение формы кольцевого шва | GWAN |  | 02:36 | 03:32 | 03:34 | 0 | 716 |  | EXT | Нарушение формы кольцевого шва. Аномалия находится на упругопластическом изгибе: R=667 D, максимальное растяжение на 6.5 час. |  | (c)
73974.013000 | 0.091000 | 0.073000 | -11.329000 | -11.347000 | -1876.000000 | -1794.000000 | -1778.000000 | 28.608042 | 73.000000 | 6641 |  | CORR | GENE | 05:50 | 06:04 | 06:06 | 47 | 196 | 10.000000 | EXT | -. Аномалия находится на упругопластическом изгибе: R=683 D, максимальное растяжение на 6.5 час. |  | (c)
73974.852000 | 0.930000 | 0.907000 | -10.490000 | -10.513000 | -1704.000000 | -1650.000000 | -1652.000000 | 42.488146 | 907.000000 | 6641 |  | CORR | GENE | 06:18 | 06:27 | 06:26 | 50 | 104 | 10.000000 | EXT | -. Аномалия находится на упругопластическом изгибе: R=730 D, максимальное растяжение на 6.6 час. |  | (c)
73974.891000 | 0.969000 | 0.939000 | -10.451000 | -10.481000 | 2012.000000 | 2123.000000 | 2125.000000 | 0.000000 | 939.000000 | 6641 |  | CORR | СIGR | 04:18 | 04:36 | 04:36 | 44 | 226 | 10.000000 | EXT | -. Аномалия находится на упругопластическом изгибе: R=730 D, максимальное растяжение на 6.6 час. |  | (c)
73975.175000 | 1.253000 | 1.160000 | -10.167000 | -10.260000 | 1829.000000 | 1983.000000 | 1925.000000 | 16.923877 | 1160.000000 | 6641 |  | CORR | GENE | 03:48 | 04:13 | 04:04 | 302 | 191 | 10.000000 | EXT | -. Аномалия находится на упругопластическом изгибе: R=745 D, максимальное растяжение на 6.6 час. |  | (c)
73975.377000 | 1.455000 | 1.348000 | -9.965000 | -10.072000 | -1944.000000 | -1761.000000 | -1806.000000 | 23.120559 | 1348.000000 | 6641 |  | CORR | GENE | 05:39 | 06:09 | 06:02 | 253 | 277 | 12.000000 | EXT | -. Аномалия находится на упругопластическом изгибе: R=760 D, максимальное растяжение на 6.6 час. |  | (c)
73978.986000 | 5.064000 | 5.047000 | -6.356000 | -6.373000 | -1618.000000 | -1344.000000 | -1428.000000 | 49.428198 | 5047.000000 | 6641 |  | CORR | СIGR | 06:32 | 07:16 | 07:03 | 42 | 380 | 10.000000 | EXT | -. Аномалия находится на упругопластическом изгибе: R=986 D, максимальное растяжение на 6.7 час. |  | (c)
73984.882000 | 10.960000 | 10.935000 | -0.460000 | -0.485000 | -2067.000000 | -2011.000000 | -1987.000000 | 13.180862 | 427.000000 | 6641 |  | CORR | GENE | 05:19 | 05:28 | 05:32 | 58 | 160 | 11.000000 | EXT | - |  | (c)
73985.346000 | 0.004000 | 0.003000 | -11.471000 | -11.472000 | -1584.000000 | -1490.000000 | -1473.000000 | 61.097040 | 3.000000 | 6642 |  | CORR | GENE | 09:49 | 10:04 | 10:07 | 110 | 221 | 12.000000 | EXT | - |  | (c)
73988.561000 | 3.219000 | 3.194000 | -8.256000 | -8.281000 | 1597.000000 | 1610.000000 | 1609.000000 | 48.162866 | 3194.000000 | 6642 |  | CORR | AXGR | 06:22 | 06:25 | 06:24 | 58 | 25 | 10.000000 | EXT | - |  | (c)
73989.220000 | 3.878000 | 3.854000 | -7.597000 | -7.621000 | 2113.000000 | 2138.000000 | 2147.000000 | 1.276000 | 3854.000000 | 6642 |  | CORR | GENE | 07:46 | 07:50 | 07:51 | 65 | 67 | 12.000000 | EXT | - |  | (c)
73990.770000 | 5.428000 | 5.403000 | -6.047000 | -6.072000 | 2083.000000 | 2104.000000 | 2117.000000 | 3.572298 | 5403.000000 | 6642 |  | CORR | GENE | 07:41 | 07:44 | 07:46 | 72 | 69 | 8.000000 | EXT | - |  | (c)
73991.560000 | 6.218000 | 6.201000 | -5.257000 | -5.274000 | 827.000000 | 909.000000 | 934.000000 | 66.719190 | 5211.000000 | 6642 |  | CORR | GENE | 04:18 | 04:31 | 04:36 | 63 | 215 | 11.000000 | EXT | - |  | (c)
73991.596000 | 6.254000 | 6.250000 | -5.221000 | -5.225000 | 1884.000000 | 1947.000000 | 1956.000000 | 10.515956 | 5203.000000 | 6642 |  | CORR | СIGR | 07:09 | 07:19 | 07:20 | 22 | 144 | 10.000000 | EXT | - |  | (c)
73992.415000 | 7.073000 | 7.069000 | -4.402000 | -4.406000 | 1788.000000 | 1892.000000 | 1860.000000 | 18.262991 | 4378.000000 | 6642 |  | CORR | СIGR | 06:53 | 07:10 | 07:05 | 28 | 144 | 10.000000 | EXT | - |  | (c)
73992.827000 | 7.485000 | 7.326000 | -3.990000 | -4.149000 | 2110.000000 | 2196.000000 | 2160.000000 | 0.000000 | 3522.000000 | 6642 |  | CORR | GENE | 07:45 | 07:59 | 07:53 | 627 | 100 | 10.000000 | EXT | - |  | (c)
73993.714000 | 8.372000 | 8.367000 | -3.103000 | -3.108000 | 1469.000000 | 1554.000000 | 1562.000000 | 39.042799 | 3079.000000 | 6642 |  | CORR | СIGR | 06:02 | 06:15 | 06:17 | 29 | 185 | 10.000000 | EXT | - |  | (c)
73993.760000 | 8.418000 | 8.385000 | -3.057000 | -3.090000 | 1077.000000 | 1133.000000 | 1150.000000 | 75.380278 | 3025.000000 | 6642 |  | CORR | GENE | 04:59 | 05:08 | 05:10 | 65 | 146 | 10.000000 | EXT | - |  | (c)
73996.159000 | 10.817000 | 10.812000 | -0.658000 | -0.663000 | 1617.000000 | 1717.000000 | 1695.000000 | 30.730876 | 636.000000 | 6642 |  | CORR | СIGR | 06:26 | 06:42 | 06:38 | 27 | 155 | 10.000000 | EXT | - |  | (c)
73996.817000 | 0.000000 | -0.016000 | -10.871000 | -10.887000 | 1517.000000 | 1636.000000 | 1690.000000 | 15.741722 |  | 6643а | Смещение кромок | GWAN |  | 04:35 | 04:54 | 05:03 | 0 | 346 | 3.273000 | EXT | Смещение кромок. Наружу. Величина смещения - 3.3 мм. |  | (c)
73996.817000 | 0.000000 | -0.011000 | -10.871000 | -10.882000 | 1906.000000 | -2064.000000 | 2226.000000 | 0.000000 |  | 6643а | Смещение кромок | GWAN |  | 05:38 | 06:57 | 06:29 | 0 | 639 | 3.241000 | EXT | Смещение кромок. Наружу. Величина смещения - 3.2 мм. |  | (c)
73998.247000 | 1.430000 | 1.392000 | -9.441000 | -9.479000 | 2064.000000 | 2129.000000 | 2136.000000 | 0.000000 | 1392.000000 | 6643а |  | CORR | GENE | 06:03 | 06:14 | 06:15 | 85 | 144 | 10.000000 | EXT | - |  | (c)
74000.399000 | 3.582000 | 3.535000 | -7.289000 | -7.336000 | 1562.000000 | 1797.000000 | 1863.000000 | 0.000000 | 3535.000000 | 6643а |  | CORR | GENE | 04:42 | 05:20 | 05:31 | 95 | 602 | 11.000000 | EXT | - |  | (c)
74001.561000 | 4.744000 | 4.732000 | -6.127000 | -6.139000 | 1950.000000 | 2062.000000 | 2028.000000 | 3.660024 | 4732.000000 | 6643а |  | CORR | СIGR | 05:45 | 06:03 | 05:57 | 26 | 157 | 11.000000 | EXT | - |  | (c)
74004.468000 | 7.651000 | 7.544000 | -3.220000 | -3.327000 | 1725.000000 | 1773.000000 | 1955.000000 | 0.000000 | 3181.000000 | 6643а |  | CORR | GENE | 05:08 | 05:16 | 05:45 | 146 | 460 | 13.000000 | EXT | - |  | (c)
74005.217000 | 8.400000 | 8.242000 | -2.471000 | -2.629000 | 1604.000000 | 1630.000000 | 1871.000000 | 0.000000 | 2447.000000 | 6643а |  | CORR | GENE | 04:49 | 04:53 | 05:32 | 182 | 533 | 10.000000 | EXT | - |  | (c)
74007.688000 | 0.000000 | -0.016000 | -1.442000 | -1.458000 | -249.000000 | 79.000000 | 144.000000 | 0.000000 |  | 6643б | Нарушение формы кольцевого шва | GWAN |  | 11:18 | 00:11 | 00:22 | 0 | 786 |  | EXT | Нарушение формы кольцевого шва |  | (c)
74009.130000 | 0.000000 | -0.036000 | -10.352000 | -10.388000 | -1460.000000 | -1280.000000 | -1098.000000 | 59.429001 |  | 6644а | Смещение кромок | GWAN |  | 11:00 | 11:29 | 11:58 | 0 | 723 | 2.671000 | EXT | Смещение кромок. Вовнутрь. Величина смещения - 2.7 мм. |  | (c)
74011.830000 | 2.700000 | 2.700000 | -7.652000 | -7.652000 | 822.000000 | 944.000000 | 923.000000 | 66.326785 | 2700.000000 | 6644а |  | GOUG | GENE | 05:08 | 05:28 | 05:24 | 110 | 203 | 6.000000 | EXT | -. Задир. |  | (c)
74014.229000 | 5.099000 | 5.057000 | -5.253000 | -5.295000 | 475.000000 | 593.000000 | 541.000000 | 38.347235 | 5057.000000 | 6644а |  | GOUG | GENE | 04:12 | 04:31 | 04:23 | 52 | 131 | 6.000000 | EXT | -. Задир. |  | (c)
74014.905000 | 5.775000 | 5.706000 | -4.577000 | -4.646000 | -2047.000000 | -1999.000000 | -2007.000000 | 18.063376 | 4516.000000 | 6644а |  | DENT |  | 09:25 | 09:33 | 09:32 | 130 | 80 | 0.281690 |  | - |  | (c)
74019.482000 | 0.000000 | -0.035000 | -11.515000 | -11.550000 | 1494.000000 | 1596.000000 | 1625.000000 | 38.319974 |  | 6645 | Смещение кромок | GWAN |  | 01:48 | 02:05 | 02:10 | 0 | 261 | 2.547000 | EXT | Смещение кромок. Наружу. Величина смещения - 2.5 мм. |  | (c)
74019.482000 | 0.000000 | -0.020000 | -11.515000 | -11.535000 | -2032.000000 | -1709.000000 | -1799.000000 | 16.053256 |  | 6645 | Смещение кромок | GWAN |  | 04:19 | 05:11 | 04:57 | 0 | 465 | 3.339000 | EXT | Смещение кромок. Наружу. Величина смещения - 3.3 мм. |  | (c)
74019.482000 | 0.000000 | -0.030000 | -11.515000 | -11.545000 | -684.000000 | -536.000000 | -581.000000 | 30.234262 |  | 6645 | Смещение кромок | GWAN |  | 07:57 | 08:21 | 08:14 | 0 | 206 | 2.950000 | EXT | Смещение кромок. Наружу. Величина смещения - 3 мм. |  | (c)
74019.482000 | 0.000000 | -0.050000 | -11.515000 | -11.565000 | 385.000000 | 530.000000 | 507.000000 | 40.907418 |  | 6645 | Смещение кромок | GWAN |  | 10:49 | 11:13 | 11:09 | 0 | 244 | 2.825000 | EXT | Смещение кромок. Наружу. Величина смещения - 2.8 мм. |  | (c)
74019.610000 | 0.128000 | 0.039000 | -11.387000 | -11.476000 | -1564.000000 | -1071.000000 | -1228.000000 | 44.840917 | 39.000000 | 6645 |  | CORR | GENE | 05:35 | 06:54 | 06:29 | 92 | 672 | 13.000000 | EXT | - |  | (c)
74020.025000 | 0.543000 | 0.520000 | -10.972000 | -10.995000 | -1960.000000 | -1836.000000 | -1808.000000 | 21.858696 | 520.000000 | 6645 |  | CORR | GENE | 04:31 | 04:51 | 04:55 | 52 | 303 | 11.000000 | EXT | - |  | (c)
74021.174000 | 1.692000 | 1.654000 | -9.823000 | -9.861000 | -2009.000000 | -1577.000000 | -1734.000000 | 17.904480 | 1654.000000 | 6645 |  | CORR | GENE | 04:23 | 05:33 | 05:07 | 170 | 550 | 10.000000 | EXT | - |  | (c)
74023.406000 | 3.924000 | 3.905000 | -7.591000 | -7.610000 | -2221.000000 | -2175.000000 | -2145.000000 | 0.796445 | 3905.000000 | 6645 |  | CORR | СIGR | 03:49 | 03:56 | 04:01 | 28 | 151 | 12.000000 | EXT | - |  | (c)
74023.771000 | 4.289000 | 4.259000 | -7.226000 | -7.256000 | -2211.000000 | -2171.000000 | -2093.000000 | 1.605446 | 4259.000000 | 6645 |  | CORR | GENE | 03:50 | 03:57 | 04:09 | 45 | 235 | 8.000000 | EXT | - |  | (c)
74028.466000 | 8.984000 | 8.815000 | -2.531000 | -2.700000 | -2198.000000 | -2183.000000 | -2165.000000 | 2.652505 | 1687.000000 | 6645 |  | CORR | GENE | 03:53 | 03:55 | 03:58 | 1013 | 66 | 10.000000 | EXT | - |  | (c)
74030.997000 | 0.000000 | -0.035000 | -11.480000 | -11.515000 | -592.000000 | -497.000000 | -417.000000 | 19.437796 |  | 6646 | Смещение кромок | GWAN |  | 11:32 | 11:48 | 00:00 | 0 | 351 | 5.121000 | EXT | Смещение кромок. Вовнутрь. Величина смещения - 5.1 мм. |  | (c)
74036.175000 | 5.178000 | 4.838000 | -6.302000 | -6.642000 | 2156.000000 | 2183.000000 | 2178.000000 | 0.709335 | 4838.000000 | 6646 |  | CORR | AXGR | 06:56 | 07:00 | 06:59 | 1183 | 44 | 10.000000 | EXT | - |  | (c)
74037.450000 | 6.453000 | 6.405000 | -5.027000 | -5.075000 | 1666.000000 | 1707.000000 | 1765.000000 | 21.680582 | 5011.000000 | 6646 |  | CORR | GENE | 05:37 | 05:43 | 05:53 | 64 | 197 | 10.000000 | EXT | - |  | (c)
74042.431000 | 11.434000 | 11.387000 | -0.046000 | -0.093000 | 1187.000000 | 1359.000000 | 1626.000000 | 0.000000 | 23.000000 | 6646 |  | CORR | GENE | 04:19 | 04:47 | 05:30 | 70 | 878 | 10.000000 | EXT | - |  | (c)
74042.477000 | 0.000000 | -0.045000 | -11.345000 | -11.390000 | 2175.000000 | -1927.000000 | -1973.000000 | 0.000000 |  | 6647 | Смещение кромок | GWAN |  | 03:55 | 04:53 | 04:46 | 0 | 627 | 3.990000 | EXT | Смещение кромок. Наружу. Величина смещения - 4 мм. |  | (c)
74042.670000 | 0.193000 | 0.175000 | -11.152000 | -11.170000 | -1347.000000 | -1280.000000 | -1271.000000 | 71.268460 | 175.000000 | 6647 |  | CORR | СIGR | 06:27 | 06:38 | 06:39 | 28 | 152 | 11.000000 | EXT | - |  | (c)
74043.859000 | 1.382000 | 1.357000 | -9.963000 | -9.988000 | -2068.000000 | -2003.000000 | -2009.000000 | 13.124266 | 1357.000000 | 6647 |  | CORR | СIGR | 04:30 | 04:41 | 04:40 | 44 | 118 | 11.000000 | EXT | - |  | (c)
74048.212000 | 5.735000 | 5.375000 | -5.610000 | -5.970000 | -2147.000000 | -2109.000000 | -2075.000000 | 6.742666 | 5201.000000 | 6647 |  | CORR | GENE | 04:18 | 04:24 | 04:29 | 769 | 144 | 11.000000 | EXT | - |  | (c)
74049.442000 | 6.965000 | 6.578000 | -4.380000 | -4.767000 | -2108.000000 | -2072.000000 | -2081.000000 | 9.857068 | 4331.000000 | 6647 |  | CORR | GENE | 04:24 | 04:30 | 04:28 | 436 | 54 | 10.000000 | EXT | - |  | (c)
74049.678000 | 7.201000 | 7.152000 | -4.144000 | -4.193000 | -2150.000000 | -2139.000000 | -2142.000000 | 6.467740 | 4103.000000 | 6647 |  | CORR | AXGR | 04:17 | 04:19 | 04:18 | 90 | 17 | 10.000000 | EXT | - |  | (c)
74050.148000 | 7.671000 | 7.651000 | -3.674000 | -3.694000 | -2091.000000 | -2038.000000 | -2034.000000 | 11.280298 | 3656.000000 | 6647 |  | CORR | СIGR | 04:27 | 04:35 | 04:36 | 38 | 114 | 9.000000 | EXT | - |  | (c)
74050.807000 | 8.330000 | 7.964000 | -3.015000 | -3.381000 | -2175.000000 | -2155.000000 | -2156.000000 | 4.477530 | 2941.000000 | 6647 |  | CORR | AXGR | 04:13 | 04:16 | 04:16 | 440 | 39 | 10.000000 | EXT | - |  | (c)
74051.542000 | 9.065000 | 9.064000 | -2.280000 | -2.281000 | -1258.000000 | -984.000000 | -1097.000000 | 62.520527 | 2185.000000 | 6647 |  | GOUG | GENE | 06:41 | 07:25 | 07:07 | 96 | 322 | 7.000000 | EXT | -. Задир. |  | (c)
74051.691000 | 9.214000 | 9.140000 | -2.131000 | -2.205000 | -2093.000000 | -2050.000000 | -2056.000000 | 11.119988 | 2069.000000 | 6647 |  | CORR | GENE | 04:26 | 04:33 | 04:32 | 136 | 74 | 12.000000 | EXT | - |  | (c)
74051.924000 | 9.447000 | 9.290000 | -1.898000 | -2.055000 | -2142.000000 | -2108.000000 | -2109.000000 | 7.113327 | 1759.000000 | 6647 |  | CORR | GENE | 04:18 | 04:24 | 04:24 | 296 | 66 | 11.000000 | EXT | - |  | (c)
74052.755000 | 10.278000 | 9.864000 | -1.067000 | -1.481000 | -2164.000000 | -2137.000000 | -2141.000000 | 5.334163 | 64.000000 | 6647 |  | CORR | GENE | 04:15 | 04:19 | 04:19 | 1417 | 48 | 11.000000 | EXT | - |  | (c)
74056.545000 | 2.723000 | 2.666000 | -8.717000 | -8.774000 | 1311.000000 | 1433.000000 | 1550.000000 | 16.321030 | 2666.000000 | 6648 |  | CORR | GENE | 05:27 | 05:46 | 06:05 | 84 | 478 | 11.000000 | EXT | - |  | (c)
74057.698000 | 3.876000 | 3.860000 | -7.564000 | -7.580000 | 1520.000000 | 1641.000000 | 1633.000000 | 30.080087 | 3860.000000 | 6648 |  | CORR | СIGR | 06:00 | 06:20 | 06:18 | 34 | 225 | 12.000000 | EXT | - |  | (c)
74057.786000 | 3.964000 | 3.910000 | -7.476000 | -7.530000 | 1822.000000 | 2034.000000 | 1976.000000 | 0.000000 | 3910.000000 | 6648 |  | CORR | GENE | 06:49 | 07:23 | 07:14 | 150 | 308 | 11.000000 | EXT | - |  | (c)
74060.188000 | 6.366000 | 6.223000 | -5.074000 | -5.217000 | 966.000000 | 994.000000 | 1008.000000 | 77.916046 | 4890.000000 | 6648 |  | CORR | GENE | 04:31 | 04:35 | 04:38 | 327 | 86 | 11.000000 | EXT | - |  | (c)
74061.590000 | 7.768000 | 7.282000 | -3.672000 | -4.158000 | 2170.000000 | 2202.000000 | 2195.000000 | 0.000000 | 3469.000000 | 6648 |  | CORR | GENE | 07:45 | 07:50 | 07:49 | 689 | 50 | 11.000000 | EXT | - |  | (c)
74065.262000 | 0.000000 | -0.001000 | -11.360000 | -11.361000 | -800.000000 | -585.000000 | -639.000000 | 25.530499 |  | 6649 | Смещение кромок | GWAN |  | 07:34 | 08:09 | 08:00 | 0 | 322 | 3.021000 | EXT | Смещение кромок. Вовнутрь. Величина смещения - 3 мм. |  | (c)
74065.262000 | 0.000000 | -0.021000 | -11.360000 | -11.381000 | 368.000000 | 774.000000 | 731.000000 | 58.970102 |  | 6649 | Смещение кромок | GWAN |  | 10:43 | 11:48 | 11:41 | 0 | 726 | 4.730000 | EXT | Смещение кромок. Вовнутрь. Величина смещения - 4.7 мм. |  | (c)
74065.371000 | 0.109000 | 0.030000 | -11.251000 | -11.330000 | -1605.000000 | -1297.000000 | -1195.000000 | 30.229435 | 30.000000 | 6649 |  | CORR | GENE | 05:24 | 06:14 | 06:31 | 79 | 820 | 10.000000 | EXT | - |  | (c)
74067.046000 | 1.784000 | 1.250000 | -9.576000 | -10.110000 | -1862.000000 | -1828.000000 | -1819.000000 | 29.743636 | 1250.000000 | 6649 |  | CORR | GENE | 04:43 | 04:48 | 04:50 | 610 | 86 | 10.000000 | EXT | - |  | (c)
74071.031000 | 5.769000 | 5.740000 | -5.591000 | -5.620000 | -2149.000000 | -2109.000000 | -2111.000000 | 6.610844 | 5494.000000 | 6649 |  | CORR | GENE | 03:57 | 04:03 | 04:03 | 126 | 76 | 10.000000 | EXT | - |  | (c)
74071.430000 | 6.168000 | 6.141000 | -5.192000 | -5.219000 | -2141.000000 | -2078.000000 | -2058.000000 | 7.206088 | 5178.000000 | 6649 |  | CORR | СIGR | 03:58 | 04:08 | 04:11 | 41 | 167 | 7.000000 | EXT | - |  | (c)
74071.584000 | 6.322000 | 6.314000 | -5.038000 | -5.046000 | -1552.000000 | -1326.000000 | -1341.000000 | 54.788688 | 5005.000000 | 6649 |  | CORR | СIGR | 05:33 | 06:09 | 06:07 | 41 | 422 | 10.000000 | EXT | - |  | (c)
74071.662000 | 6.400000 | 6.255000 | -4.960000 | -5.105000 | -404.000000 | -383.000000 | -382.000000 | 27.357423 | 4715.000000 | 6649 |  | CORR | AXGR | 08:38 | 08:42 | 08:42 | 390 | 43 | 10.000000 | EXT | - |  | (c)
74076.622000 | 0.000000 | -0.015000 | -11.360000 | -11.375000 | 1676.000000 | 1972.000000 | 1851.000000 | 2.246677 |  | 6650 | Смещение кромок | GWAN |  | 05:47 | 06:35 | 06:15 | 0 | 351 | 2.447000 | EXT | Смещение кромок. Наружу. Величина смещения - 2.4 мм. |  | (c)
74076.622000 | 0.000000 | -0.015000 | -11.360000 | -11.375000 | -2149.000000 | -2065.000000 | -2058.000000 | 13.925203 |  | 6650 | Смещение кромок | GWAN |  | 07:30 | 07:43 | 07:44 | 0 | 183 | 2.505000 | EXT | Смещение кромок. Наружу. Величина смещения - 2.5 мм. |  | (c)
74076.622000 | 0.000000 | -0.040000 | -11.360000 | -11.400000 | -796.000000 | -706.000000 | -688.000000 | 46.880503 |  | 6650 | Смещение кромок | GWAN |  | 11:08 | 11:22 | 11:25 | 0 | 215 | 2.700000 | EXT | Смещение кромок. Вовнутрь. Величина смещения - 2.7 мм. |  | (c)
74076.851000 | 0.229000 | 0.091000 | -11.131000 | -11.269000 | 2152.000000 | 2188.000000 | 2179.000000 | 0.000000 | 91.000000 | 6650 |  | CORR | GENE | 07:04 | 07:10 | 07:08 | 237 | 53 | 10.000000 | EXT | - |  | (c)
74077.304000 | 0.682000 | 0.568000 | -10.678000 | -10.792000 | 2162.000000 | 2208.000000 | 2188.000000 | 0.000000 | 568.000000 | 6650 |  | CORR | GENE | 07:05 | 07:13 | 07:10 | 387 | 54 | 12.000000 | EXT | - |  | (c)
74077.890000 | 1.268000 | 1.252000 | -10.092000 | -10.108000 | 2119.000000 | 2183.000000 | 2186.000000 | 0.000000 | 1252.000000 | 6650 |  | CORR | СIGR | 06:59 | 07:09 | 07:09 | 38 | 133 | 12.000000 | EXT | - |  | (c)
74079.458000 | 2.836000 | 2.802000 | -8.524000 | -8.558000 | 1643.000000 | 1779.000000 | 1761.000000 | 18.829052 | 2802.000000 | 6650 |  | CORR | GENE | 05:42 | 06:04 | 06:01 | 71 | 236 | 12.000000 | EXT | - |  | (c)
74080.653000 | 4.031000 | 4.008000 | -7.329000 | -7.352000 | 1961.000000 | 2024.000000 | 2033.000000 | 4.303362 | 4008.000000 | 6650 |  | CORR | СIGR | 06:33 | 06:43 | 06:45 | 30 | 144 | 10.000000 | EXT | - |  | (c)
74080.946000 | 4.324000 | 4.312000 | -7.036000 | -7.048000 | 1774.000000 | 1774.000000 | 1827.000000 | 24.114790 | 4312.000000 | 6650 |  | CORR | СIGR | 06:03 | 06:03 | 06:11 | 25 | 105 | 10.000000 | EXT | - |  | (c)
74082.004000 | 5.382000 | 5.292000 | -5.978000 | -6.068000 | 1738.000000 | 1752.000000 | 1756.000000 | 35.301008 | 5292.000000 | 6650 |  | CORR | AXGR | 05:57 | 05:59 | 06:00 | 120 | 37 | 9.000000 | EXT | - |  | (c)
74082.284000 | 5.662000 | 5.559000 | -5.698000 | -5.801000 | 1687.000000 | 1717.000000 | 1740.000000 | 31.014493 | 5559.000000 | 6650 |  | CORR | GENE | 05:49 | 05:54 | 05:57 | 238 | 106 | 11.000000 | EXT | - |  | (c)
74087.982000 | 0.000000 | -0.040000 | -11.375000 | -11.415000 | -52.000000 | 180.000000 | 184.000000 | 0.000000 |  | 6651 | Смещение кромок | GWAN |  | 02:06 | 02:43 | 02:44 | 0 | 473 | 3.796000 | EXT | Смещение кромок. Вовнутрь. Величина смещения - 3.8 мм. |  | (c)
74087.982000 | 0.000000 | -0.030000 | -11.375000 | -11.405000 | 482.000000 | 560.000000 | 604.000000 | 38.881704 |  | 6651 | Смещение кромок | GWAN |  | 03:32 | 03:45 | 03:52 | 0 | 244 | 2.547000 | EXT | Смещение кромок. Наружу. Величина смещения - 2.5 мм. |  | (c)
74087.982000 | 0.000000 | -0.020000 | -11.375000 | -11.395000 | 1417.000000 | 1577.000000 | 1855.000000 | 0.000000 |  | 6651 | Нарушение формы кольцевого шва | GWAN |  | 06:03 | 06:29 | 07:14 | 0 | 876 |  | EXT | Нарушение формы кольцевого шва |  | (c)
74096.924000 | 8.942000 | 8.902000 | -2.433000 | -2.473000 | 1817.000000 | 1942.000000 | 1997.000000 | 0.000000 | 2414.000000 | 6651 |  | CORR | GENE | 07:08 | 07:28 | 07:37 | 59 | 361 | 10.000000 | EXT | - |  | (c)
74099.357000 | 0.000000 | -0.030000 | -11.460000 | -11.490000 | -2132.000000 | -1937.000000 | -1943.000000 | 7.972885 |  | 6652 | Смещение кромок | GWAN |  | 04:56 | 05:27 | 05:26 | 0 | 378 | 2.516000 | EXT | Смещение кромок. Наружу. Величина смещения - 2.5 мм. |  | (c)
74099.357000 | 0.000000 | -0.050000 | -11.460000 | -11.510000 | 38.000000 | 534.000000 | 334.000000 | 26.978888 |  | 6652 | Смещение кромок | GWAN |  | 10:46 | 00:06 | 11:34 | 0 | 592 | 5.724000 | EXT | Смещение кромок. Вовнутрь. Величина смещения - 5.7 мм. |  | (c)
74110.817000 | 0.000000 | -0.020000 | -11.230000 | -11.250000 | 218.000000 | 496.000000 | 448.000000 | 17.583092 |  | 6653 | Нарушение формы кольцевого шва | GWAN |  | 01:14 | 01:59 | 01:51 | 0 | 461 |  | EXT | Нарушение формы кольцевого шва |  | (c)
74112.258000 | 1.441000 | 1.019000 | -9.789000 | -10.211000 | -2188.000000 | -2166.000000 | -2164.000000 | 5.369978 | 1019.000000 | 6653 |  | CORR | GENE | 06:46 | 06:49 | 06:49 | 525 | 47 | 11.000000 | EXT | - |  | (c)
74117.815000 | 6.998000 | 6.937000 | -4.232000 | -4.293000 | 1023.000000 | 1200.000000 | 1162.000000 | 63.799896 | 4156.000000 | 6653 |  | CORR | GENE | 03:24 | 03:52 | 03:46 | 137 | 278 | 10.000000 | EXT | - |  | (c)
74118.189000 | 7.372000 | 7.350000 | -3.858000 | -3.880000 | 836.000000 | 1044.000000 | 998.000000 | 67.440510 | 3813.000000 | 6653 |  | CORR | GENE | 02:54 | 03:27 | 03:20 | 67 | 324 | 9.000000 | EXT | - |  | (c)
74119.807000 | 8.990000 | 8.619000 | -2.240000 | -2.611000 | 892.000000 | 932.000000 | 942.000000 | 72.013915 | 2021.000000 | 6653 |  | CORR | GENE | 03:03 | 03:09 | 03:11 | 590 | 100 | 11.000000 | EXT | - |  | (c)
74122.047000 | 0.000000 | -0.010000 | -11.470000 | -11.480000 | -2222.000000 | -2086.000000 | -2074.000000 | 0.686958 |  | 6654 | Смещение кромок | GWAN |  | 05:42 | 06:04 | 06:06 | 0 | 296 | 2.899000 | EXT | Смещение кромок. Наружу. Величина смещения - 2.9 мм. |  | (c)
74122.047000 | 0.000000 | -0.032000 | -11.470000 | -11.502000 | -1604.000000 | -1279.000000 | -1298.000000 | 50.528843 |  | 6654 | Нарушение формы кольцевого шва | GWAN |  | 07:21 | 08:14 | 08:11 | 0 | 613 |  | EXT | Нарушение формы кольцевого шва |  | (c)
74123.152000 | 1.105000 | 0.923000 | -10.365000 | -10.547000 | -2181.000000 | -2159.000000 | -2153.000000 | 4.014184 | 923.000000 | 6654 |  | CORR | GENE | 05:48 | 05:52 | 05:53 | 2323 | 56 | 10.000000 | EXT | - |  | (c)
74124.435000 | 2.388000 | 2.320000 | -9.082000 | -9.150000 | 1537.000000 | 1627.000000 | 1628.000000 | 41.345919 | 2320.000000 | 6654 |  | CORR | GENE | 03:49 | 04:03 | 04:03 | 92 | 181 | 13.000000 | EXT | - |  | (c)
74125.328000 | 3.281000 | 3.249000 | -8.189000 | -8.221000 | 1355.000000 | 1615.000000 | 1566.000000 | 36.657750 | 3249.000000 | 6654 |  | CORR | GENE | 03:19 | 04:01 | 03:53 | 67 | 421 | 10.000000 | EXT | - |  | (c)
74126.739000 | 4.692000 | 4.427000 | -6.778000 | -7.043000 | -1150.000000 | -1013.000000 | -1054.000000 | 69.457888 | 4427.000000 | 6654 |  | GOUG | GENE | 08:35 | 08:57 | 08:50 | 266 | 193 | 9.000000 | EXT | -. Зона задиров. |  | (c)
74126.915000 | 4.868000 | 4.816000 | -6.602000 | -6.654000 | -2089.000000 | -1997.000000 | -2003.000000 | 11.405610 | 4816.000000 | 6654 |  | GOUG | GENE | 06:03 | 06:18 | 06:17 | 192 | 173 | 6.000000 | EXT | -. Задир. |  | (c)
74127.797000 | 5.750000 | 5.745000 | -5.720000 | -5.725000 | -1485.000000 | -1408.000000 | -1410.000000 | 60.180188 | 5693.000000 | 6654 |  | CORR | СIGR | 07:41 | 07:53 | 07:53 | 32 | 149 | 12.000000 | EXT | - |  | (c)
74140.443000 | 6.926000 | 6.689000 | -3.494000 | -3.731000 | 40.000000 | 68.000000 | 65.000000 | 40.000000 | 3367.000000 | 6655 |  | CORR | GENE | 02:34 | 02:39 | 02:38 | 364 | 50 | 10.000000 | EXT | - |  | (c)
74143.937000 | 0.000000 | -0.021000 | -11.300000 | -11.321000 | 1169.000000 | 1335.000000 | 1451.000000 | 1169.000000 |  | 6656 | Смещение кромок | GWAN |  | 02:11 | 02:38 | 02:57 | 0 | 563 | 3.036000 | EXT | Смещение кромок. Вовнутрь. Величина смещения - 3 мм. |  | (c)
74143.937000 | 0.000000 | -0.006000 | -11.300000 | -11.306000 | 2163.000000 | -1654.000000 | -1742.000000 | 1186.000000 |  | 6656 | Смещение кромок | GWAN |  | 04:51 | 06:36 | 06:21 | 0 | 1112 | 4.471000 | EXT | Смещение кромок. Наружу. Величина смещения - 4.5 мм. |  | (c)
74146.994000 | 3.057000 | 2.759000 | -8.243000 | -8.541000 | -1040.000000 | -1013.000000 | -1007.000000 | 974.000000 | 2759.000000 | 6656 |  | CORR | GENE | 08:15 | 08:19 | 08:20 | 396 | 66 | 12.000000 | EXT | - |  | (c)
74160.864000 | 5.627000 | 5.592000 | -5.758000 | -5.793000 | 289.000000 | 365.000000 | 363.000000 | 289.000000 | 5592.000000 | 6657 |  | CORR | GENE | 03:47 | 04:00 | 03:59 | 109 | 147 | 11.000000 | EXT | -. Аномалия находится на упругопластическом изгибе: R=478 D, максимальное растяжение на 6 час. |  | (c)
74162.740000 | 7.503000 | 7.461000 | -3.882000 | -3.924000 | 86.000000 | 190.000000 | 190.000000 | 86.000000 | 3845.000000 | 6657 |  | CORR | GENE | 03:15 | 03:31 | 03:31 | 79 | 207 | 8.000000 | EXT | -. Аномалия находится на упругопластическом изгибе: R=553 D, максимальное растяжение на 6 час. |  | (c)
74166.622000 | 0.000000 | -0.020000 | -11.195000 | -11.215000 | 1008.000000 | 1330.000000 | 1320.000000 | 48.288097 |  | 6658 | Смещение кромок | GWAN |  | 00:34 | 01:26 | 01:24 | 0 | 624 | 3.162000 | EXT | Смещение кромок. Вовнутрь. Величина смещения - 3.2 мм. |  | (c)
74166.622000 | 0.000000 | -0.020000 | -11.195000 | -11.215000 | 253.000000 | 662.000000 | 578.000000 | 46.633786 |  | 6658 | Смещение кромок | GWAN |  | 10:32 | 11:38 | 11:24 | 0 | 651 | 5.167000 | EXT | Смещение кромок. Вовнутрь. Величина смещения - 5.2 мм. |  | (c)
74170.570000 | 3.948000 | 3.831000 | -7.247000 | -7.364000 | -2172.000000 | -2160.000000 | -2148.000000 | 4.688889 | 3831.000000 | 6658 |  | CORR | GENE | 04:00 | 04:02 | 04:04 | 440 | 49 | 11.000000 | EXT | - |  | (c)
74200.762000 | 0.000000 | -0.012000 | -11.340000 | -11.352000 | -1099.000000 | -1022.000000 | -1011.000000 | 67.256677 |  | 6661 | Нарушение формы кольцевого шва | GWAN |  | 08:36 | 08:49 | 08:51 | 0 | 177 |  | INT | Нарушение формы кольцевого шва |  | (c)
74234.814000 | 0.037000 | 0.021000 | -10.758000 | -10.774000 | 1878.000000 | 2064.000000 | 2079.000000 | 0.000000 | 21.000000 | 6664 |  | CORR | GENE | 06:02 | 06:32 | 06:35 | 55 | 401 | 15.000000 | EXT | - |  | (c)
74254.481000 | 8.909000 | 8.876000 | -2.241000 | -2.274000 | 1238.000000 | 1319.000000 | 1359.000000 | 50.673306 | 2220.000000 | 6665 |  | CORR | GENE | 05:22 | 05:35 | 05:42 | 54 | 243 | 12.000000 | EXT | - |  | (c)
74256.626000 | 11.054000 | 11.032000 | -0.096000 | -0.118000 | 1580.000000 | 1807.000000 | 1749.000000 | 11.471449 | 53.000000 | 6665 |  | CORR | GENE | 06:18 | 06:54 | 06:45 | 65 | 339 | 10.000000 | EXT | - |  | (c)
74256.722000 | 0.000000 | -0.016000 | -11.280000 | -11.296000 | 2226.000000 | -1877.000000 | -1617.000000 | 0.000000 |  | 6666 | Нарушение формы кольцевого шва | GWAN |  | 03:19 | 04:16 | 04:58 | 0 | 1236 |  | EXT | Нарушение формы кольцевого шва |  | (c)
74256.722000 | 0.000000 | -0.013000 | -11.280000 | -11.293000 | -571.000000 | 631.000000 | 332.000000 | 26.777956 |  | 6666 | Нарушение формы кольцевого шва | GWAN |  | 07:47 | 11:01 | 10:13 | 0 | 1806 |  | EXT | Нарушение формы кольцевого шва |  | (c)
74262.933000 | 6.211000 | 6.072000 | -5.069000 | -5.208000 | -2166.000000 | -2164.000000 | -2139.000000 | 5.236313 | 3924.000000 | 6666 |  | CORR | GENE | 03:30 | 03:30 | 03:34 | 1284 | 53 | 11.000000 | EXT | - |  | (c)
74266.726000 | 10.004000 | 9.902000 | -1.276000 | -1.378000 | -94.000000 | -74.000000 | -68.000000 | 1.286097 | 1080.000000 | 6666 |  | CORR | GENE | 09:04 | 09:07 | 09:08 | 298 | 52 | 10.000000 | EXT | - |  | (c)
74281.459000 | 2.012000 | 1.647000 | -9.423000 | -9.788000 | -2184.000000 | -2149.000000 | -2156.000000 | 3.758287 | 1647.000000 | 6668 |  | CORR | GENE | 05:05 | 05:11 | 05:09 | 701 | 55 | 11.000000 | EXT | - |  | (c)
74285.061000 | 5.614000 | 5.032000 | -5.821000 | -6.403000 | -2180.000000 | -2159.000000 | -2152.000000 | 4.049065 | 5032.000000 | 6668 |  | CORR | GENE | 05:06 | 05:09 | 05:10 | 766 | 57 | 10.000000 | EXT | - |  | (c)
74296.823000 | 5.941000 | 5.769000 | -5.579000 | -5.751000 | 2145.000000 | 2178.000000 | 2184.000000 | 0.000000 | 4787.000000 | 6669 |  | CORR | GENE | 07:37 | 07:42 | 07:43 | 964 | 78 | 10.000000 | EXT | - |  | (c)
74302.402000 | 0.000000 | -0.020000 | -11.445000 | -11.465000 | 1991.000000 | 2095.000000 | 2076.000000 | 0.000000 |  | 6670 | Смещение кромок | GWAN |  | 06:33 | 06:50 | 06:47 | 0 | 171 | 2.658000 | EXT | Смещение кромок. Наружу. Величина смещения - 2.7 мм. |  | (c)
74302.402000 | 0.000000 | -0.035000 | -11.445000 | -11.480000 | -1001.000000 | -679.000000 | -684.000000 | 29.673845 |  | 6670 | Смещение кромок | GWAN |  | 10:30 | 11:22 | 11:21 | 0 | 633 | 3.730000 | EXT | Смещение кромок. Вовнутрь. Величина смещения - 3.7 мм. |  | (c)
74302.651000 | 0.249000 | 0.119000 | -11.196000 | -11.326000 | 2192.000000 | 2196.000000 | 2219.000000 | 0.000000 | 119.000000 | 6670 |  | CORR | GENE | 07:05 | 07:06 | 07:10 | 385 | 53 | 11.000000 | EXT | - |  | (c)
74310.566000 | 8.164000 | 7.999000 | -3.281000 | -3.446000 | 2201.000000 | 2211.000000 | 2219.000000 | 0.000000 | 2090.000000 | 6670 |  | CORR | AXGR | 07:07 | 07:08 | 07:10 | 1356 | 36 | 15.000000 | EXT | - |  | (c)
74311.723000 | 9.321000 | 8.665000 | -2.124000 | -2.780000 | -2183.000000 | -2165.000000 | -2163.000000 | 5.437298 | 2093.000000 | 6670 |  | CORR | AXGR | 07:19 | 07:22 | 07:22 | 687 | 40 | 10.000000 | EXT | - |  | (c)
74313.057000 | 10.655000 | 9.765000 | -0.790000 | -1.680000 | -2177.000000 | -2146.000000 | -2127.000000 | 8.373861 | 530.000000 | 6670 |  | CORR | GENE | 07:20 | 07:25 | 07:28 | 1150 | 100 | 12.000000 | EXT | - |  | (c)
74314.073000 | 0.226000 | 0.063000 | -11.319000 | -11.482000 | -2168.000000 | -2152.000000 | -2141.000000 | 5.017530 | 63.000000 | 6671 |  | CORR | GENE | 04:03 | 04:06 | 04:08 | 223 | 54 | 10.000000 | EXT | - |  | (c)
74314.786000 | 0.939000 | 0.672000 | -10.606000 | -10.873000 | -2190.000000 | -2167.000000 | -2164.000000 | 3.290020 | 672.000000 | 6671 |  | CORR | GENE | 04:00 | 04:04 | 04:04 | 721 | 51 | 11.000000 | EXT | - |  | (c)
74319.240000 | 5.393000 | 5.238000 | -6.152000 | -6.307000 | -1033.000000 | -1009.000000 | -1008.000000 | 77.338046 | 5238.000000 | 6671 |  | CORR | GENE | 07:07 | 07:10 | 07:11 | 264 | 50 | 10.000000 | EXT | - |  | (c)
74320.072000 | 6.225000 | 6.173000 | -5.320000 | -5.372000 | -1075.000000 | -1003.000000 | -971.000000 | 61.540040 | 5280.000000 | 6671 |  | CORR | GENE | 07:00 | 07:11 | 07:17 | 92 | 208 | 10.000000 | EXT | - |  | (c)
74321.264000 | 7.417000 | 7.047000 | -4.128000 | -4.498000 | -977.000000 | -922.000000 | -938.000000 | 69.390202 | 3998.000000 | 6671 |  | CORR | GENE | 07:16 | 07:25 | 07:22 | 500 | 78 | 10.000000 | EXT | - |  | (c)
74323.474000 | 9.627000 | 9.621000 | -1.918000 | -1.924000 | -830.000000 | -734.000000 | -739.000000 | 44.977539 | 1901.000000 | 6671 |  | CORR | СIGR | 07:39 | 07:55 | 07:54 | 23 | 182 | 12.000000 | EXT | - |  | (c)
74327.293000 | 1.901000 | 1.829000 | -9.344000 | -9.416000 | 1921.000000 | 2191.000000 | 2063.000000 | 0.000000 | 1829.000000 | 6672 |  | CORR | GENE | 05:52 | 06:35 | 06:15 | 161 | 285 | 10.000000 | EXT | - |  | (c)
74328.537000 | 3.145000 | 3.119000 | -8.100000 | -8.126000 | 1713.000000 | 1870.000000 | 1856.000000 | 7.136791 | 3119.000000 | 6672 |  | CORR | GENE | 05:18 | 05:44 | 05:41 | 116 | 286 | 10.000000 | EXT | - |  | (c)
74336.637000 | 0.000000 | -0.030000 | -11.015000 | -11.045000 | -1043.000000 | -720.000000 | -800.000000 | 558.000000 |  | 6673 | Смещение кромок | GWAN |  | 09:18 | 10:10 | 09:58 | 0 | 485 | 2.350000 | EXT | Смещение кромок. Наружу. Величина смещения - 2.4 мм. |  | (c)
74340.881000 | 4.244000 | 4.226000 | -6.771000 | -6.789000 | 1579.000000 | 1603.000000 | 1614.000000 | 1579.000000 | 4226.000000 | 6673 |  | CORR | GENE | 04:22 | 04:25 | 04:27 | 56 | 69 | 10.000000 | EXT | - |  | (c)
74344.693000 | 8.056000 | 8.041000 | -2.959000 | -2.974000 | 1949.000000 | 1974.000000 | 2003.000000 | 1949.000000 | 2955.000000 | 6673 |  | CORR | СIGR | 05:21 | 05:25 | 05:30 | 19 | 107 | 11.000000 | EXT | - |  | (c)
74344.732000 | 8.095000 | 8.081000 | -2.920000 | -2.934000 | 1733.000000 | 1831.000000 | 1807.000000 | 1733.000000 | 2906.000000 | 6673 |  | CORR | СIGR | 04:46 | 05:02 | 04:58 | 28 | 148 | 12.000000 | EXT | - |  | (c)
74347.811000 | 0.159000 | 0.070000 | -11.101000 | -11.190000 | -920.000000 | -644.000000 | -658.000000 | 397.000000 | 70.000000 | 6674 |  | CORR | GENE | 06:14 | 06:59 | 06:56 | 128 | 523 | 11.000000 | EXT | - |  | (c)
74352.281000 | 4.629000 | 4.612000 | -6.631000 | -6.648000 | -808.000000 | -745.000000 | -694.000000 | 580.000000 | 4612.000000 | 6674 |  | CORR | СIGR | 06:32 | 06:42 | 06:51 | 31 | 228 | 10.000000 | EXT | - |  | (c)
74352.342000 | 4.690000 | 4.663000 | -6.570000 | -6.597000 | -1232.000000 | -905.000000 | -999.000000 | 767.000000 | 4663.000000 | 6674 |  | CORR | СIGR | 05:24 | 06:16 | 06:01 | 31 | 465 | 13.000000 | EXT | - |  | (c)
74352.927000 | 5.275000 | 5.246000 | -5.985000 | -6.014000 | -894.000000 | -815.000000 | -833.000000 | 772.000000 | 5246.000000 | 6674 |  | CORR | СIGR | 06:18 | 06:31 | 06:28 | 35 | 122 | 11.000000 | EXT | - |  | (c)
74352.987000 | 5.335000 | 5.323000 | -5.925000 | -5.937000 | -1047.000000 | -997.000000 | -979.000000 | 910.000000 | 5323.000000 | 6674 |  | CORR | СIGR | 05:54 | 06:02 | 06:05 | 31 | 137 | 9.000000 | EXT | - |  | (c)
74353.254000 | 5.602000 | 5.586000 | -5.658000 | -5.674000 | -1249.000000 | -1147.000000 | -1148.000000 | 1048.000000 | 5586.000000 | 6674 |  | CORR | GENE | 05:21 | 05:37 | 05:37 | 46 | 201 | 10.000000 | EXT | - |  | (c)
74353.861000 | 6.209000 | 6.198000 | -5.051000 | -5.062000 | -1612.000000 | -1554.000000 | -1562.000000 | 1512.000000 | 5026.000000 | 6674 |  | CORR | СIGR | 04:22 | 04:32 | 04:30 | 36 | 100 | 11.000000 | EXT | - |  | (c)
74357.296000 | 9.644000 | 9.627000 | -1.616000 | -1.633000 | -300.000000 | -247.000000 | -206.000000 | 113.000000 | 1606.000000 | 6674 |  | CORR | СIGR | 07:54 | 08:03 | 08:09 | 27 | 187 | 13.000000 | EXT | - |  | (c)
74358.823000 | 11.171000 | 11.143000 | -0.089000 | -0.117000 | -1610.000000 | -1505.000000 | -1506.000000 | 1402.000000 | 85.000000 | 6674 |  | CORR | СIGR | 04:23 | 04:40 | 04:40 | 32 | 208 | 11.000000 | EXT | - |  | (c)
74358.912000 | 0.000000 | -0.012000 | -11.300000 | -11.312000 | -1121.000000 | -860.000000 | -816.000000 | 511.000000 |  | 6675 | Нарушение формы кольцевого шва | GWAN |  | 06:01 | 06:43 | 06:50 | 0 | 610 |  | EXT | Нарушение формы кольцевого шва |  | (c)
74359.462000 | 0.550000 | 0.523000 | -10.750000 | -10.777000 | -944.000000 | -756.000000 | -766.000000 | 588.000000 | 523.000000 | 6675 |  | CORR | СIGR | 06:29 | 06:59 | 06:58 | 44 | 356 | 11.000000 | EXT | - |  | (c)
74368.485000 | 9.573000 | 9.558000 | -1.727000 | -1.742000 | -579.000000 | -448.000000 | -381.000000 | 184.000000 | 1698.000000 | 6675 |  | CORR | СIGR | 07:28 | 07:49 | 08:00 | 44 | 395 | 11.000000 | EXT | - |  | (c)
74370.212000 | 0.000000 | -0.020000 | -11.535000 | -11.555000 | -2213.000000 | -2155.000000 | -2046.000000 | 1.424237 |  | 6676 | Смещение кромок | GWAN |  | 05:34 | 05:43 | 06:01 | 0 | 334 | 2.547000 | EXT | Смещение кромок. Наружу. Величина смещения - 2.5 мм. |  | (c)
74370.212000 | 0.000000 | -0.035000 | -11.535000 | -11.570000 | 58.000000 | 694.000000 | 468.000000 | 37.758376 |  | 6676 | Смещение кромок | GWAN |  | 11:41 | 01:23 | 00:47 | 0 | 819 | 2.843000 | EXT | Смещение кромок. Вовнутрь. Величина смещения - 2.8 мм. |  | (c)
74371.633000 | 1.421000 | 1.403000 | -10.114000 | -10.132000 | -1343.000000 | -1268.000000 | -1224.000000 | 71.628973 | 1403.000000 | 6676 |  | CORR | СIGR | 07:54 | 08:07 | 08:13 | 34 | 237 | 10.000000 | EXT | - |  | (c)
74376.265000 | 6.053000 | 6.035000 | -5.482000 | -5.500000 | -1894.000000 | -1843.000000 | -1796.000000 | 27.164220 | 5466.000000 | 6676 |  | CORR | СIGR | 06:25 | 06:34 | 06:41 | 34 | 195 | 10.000000 | EXT | - |  | (c)
74377.808000 | 7.596000 | 7.560000 | -3.939000 | -3.975000 | 1855.000000 | 1900.000000 | 2007.000000 | 5.760679 | 3929.000000 | 6676 |  | CORR | GENE | 04:31 | 04:38 | 04:55 | 46 | 304 | 10.000000 | EXT | - |  | (c)
74378.833000 | 8.621000 | 8.537000 | -2.914000 | -2.998000 | -1794.000000 | -1767.000000 | -1689.000000 | 35.257053 | 2902.000000 | 6676 |  | CORR | GENE | 06:42 | 06:46 | 06:58 | 96 | 209 | 10.000000 | EXT | - |  | (c)
74379.367000 | 9.155000 | 9.076000 | -2.380000 | -2.459000 | 1637.000000 | -2073.000000 | 2102.000000 | 0.000000 | 2266.000000 | 6676 |  | CORR | GENE | 03:55 | 05:57 | 05:10 | 193 | 930 | 10.000000 | EXT | - |  | (c)
74380.169000 | 9.957000 | 9.945000 | -1.578000 | -1.590000 | -1637.000000 | -1565.000000 | -1570.000000 | 47.898917 | 1561.000000 | 6676 |  | CORR | СIGR | 07:07 | 07:19 | 07:18 | 29 | 134 | 11.000000 | EXT | - |  | (c)
74380.356000 | 10.144000 | 10.056000 | -1.391000 | -1.479000 | 1726.000000 | 2102.000000 | 2188.000000 | 0.000000 | 1321.000000 | 6676 |  | CORR | GENE | 04:10 | 05:10 | 05:24 | 158 | 923 | 11.000000 | EXT | - |  | (c)
74381.747000 | 0.000000 | -0.014000 | -11.495000 | -11.509000 | 904.000000 | 1092.000000 | 1109.000000 | 74.025926 |  | 6677 | Нарушение формы кольцевого шва | GWAN |  | 00:30 | 01:00 | 01:03 | 0 | 409 |  | EXT | Нарушение формы кольцевого шва |  | (c)
74381.747000 | 0.000000 | -0.030000 | -11.495000 | -11.525000 | -432.000000 | -142.000000 | -80.000000 | 0.000000 |  | 6677 | Смещение кромок | GWAN |  | 08:54 | 09:41 | 09:51 | 0 | 703 | 3.263000 | EXT | Смещение кромок. Вовнутрь. Величина смещения - 3.3 мм. |  | (c)
74382.217000 | 0.470000 | 0.426000 | -11.025000 | -11.069000 | -2187.000000 | -2114.000000 | -2019.000000 | 3.517769 | 426.000000 | 6677 |  | CORR | GENE | 04:11 | 04:23 | 04:38 | 73 | 336 | 11.000000 | EXT | - |  | (c)
74382.635000 | 0.888000 | 0.860000 | -10.607000 | -10.635000 | -2186.000000 | -2144.000000 | -2081.000000 | 3.598467 | 860.000000 | 6677 |  | CORR | СIGR | 04:11 | 04:18 | 04:28 | 32 | 209 | 11.000000 | EXT | - |  | (c)
74384.380000 | 2.633000 | 2.602000 | -8.862000 | -8.893000 | -2222.000000 | -2139.000000 | -2093.000000 | 0.664512 | 2602.000000 | 6677 |  | CORR | GENE | 04:05 | 04:18 | 04:26 | 56 | 258 | 11.000000 | EXT | - |  | (c)
74387.302000 | 5.555000 | 5.524000 | -5.940000 | -5.971000 | -2186.000000 | -2136.000000 | -2114.000000 | 3.598467 | 5524.000000 | 6677 |  | CORR | СIGR | 04:11 | 04:19 | 04:23 | 32 | 143 | 10.000000 | EXT | - |  | (c)
74388.433000 | 6.686000 | 6.658000 | -4.809000 | -4.837000 | -1173.000000 | -1090.000000 | -976.000000 | 47.082538 | 4807.000000 | 6677 |  | CORR | СIGR | 06:54 | 07:08 | 07:26 | 30 | 393 | 11.000000 | EXT | - |  | (c)
74389.145000 | 7.398000 | 7.377000 | -4.097000 | -4.118000 | -2190.000000 | -2161.000000 | -2126.000000 | 3.275674 | 4096.000000 | 6677 |  | CORR | СIGR | 04:10 | 04:15 | 04:21 | 22 | 127 | 10.000000 | EXT | - |  | (c)
74389.582000 | 7.835000 | 7.771000 | -3.660000 | -3.724000 | -2203.000000 | -2187.000000 | -2169.000000 | 2.226596 | 2722.000000 | 6677 |  | CORR | GENE | 04:08 | 04:11 | 04:14 | 1002 | 67 | 11.000000 | EXT | - |  | (c)
74392.045000 | 10.298000 | 10.275000 | -1.197000 | -1.220000 | 147.000000 | 246.000000 | 284.000000 | 22.915698 | 1166.000000 | 6677 |  | CORR | GENE | 10:27 | 10:43 | 10:50 | 54 | 274 | 11.000000 | EXT | - |  | (c)
74392.047000 | 10.300000 | 10.279000 | -1.195000 | -1.216000 | -448.000000 | -183.000000 | -279.000000 | 0.000000 | 1165.000000 | 6677 |  | CORR | GENE | 08:51 | 09:34 | 09:19 | 51 | 337 | 12.000000 | EXT | - |  | (c)
74392.632000 | 10.885000 | 10.700000 | -0.610000 | -0.795000 | -2207.000000 | -2180.000000 | -2176.000000 | 1.934094 | 133.000000 | 6677 |  | CORR | GENE | 04:08 | 04:12 | 04:13 | 662 | 61 | 10.000000 | EXT | - |  | (c)
74395.664000 | 2.422000 | 2.414000 | -8.788000 | -8.796000 | -272.000000 | -261.000000 | -257.000000 | 243.000000 | 2414.000000 | 6678 |  | CORR | PITT | 07:43 | 07:45 | 07:46 | 16 | 29 | 18.000000 | EXT | - |  | (c)
74401.255000 | 8.013000 | 8.001000 | -3.197000 | -3.209000 | -158.000000 | -139.000000 | -138.000000 | 117.000000 | 3185.000000 | 6678 |  | CORR | PITT | 08:02 | 08:05 | 08:05 | 24 | 41 | 10.000000 | EXT | - |  | (c)
74404.271000 | 11.029000 | 10.963000 | -0.181000 | -0.247000 | -1813.000000 | -1655.000000 | -1614.000000 | 1416.000000 | 179.000000 | 6678 |  | CORR | GENE | 03:34 | 04:00 | 04:07 | 68 | 397 | 10.000000 | EXT | - |  | (c)
74404.452000 | 0.000000 | -0.021000 | -11.365000 | -11.386000 | 1416.000000 | -2047.000000 | -2170.000000 | 4.897981 |  | 6679 | Нарушение формы кольцевого шва | GWAN |  | 04:09 | 06:50 | 06:30 | 0 | 1751 |  | EXT | Нарушение формы кольцевого шва |  | (c)
74404.521000 | 0.069000 | 0.043000 | -11.296000 | -11.322000 | 1975.000000 | -2223.000000 | 2141.000000 | 0.000000 | 43.000000 | 6679 |  | CORR | GENE | 05:39 | 06:21 | 06:06 | 65 | 331 | 11.000000 | EXT | - |  | (c)
74407.711000 | 3.259000 | 3.219000 | -8.106000 | -8.146000 | -1844.000000 | -1731.000000 | -1754.000000 | 38.450889 | 3219.000000 | 6679 |  | CORR | GENE | 07:23 | 07:41 | 07:37 | 62 | 180 | 9.000000 | EXT | - |  | (c)
74417.153000 | 1.336000 | 1.280000 | -10.099000 | -10.155000 | -996.000000 | -978.000000 | -979.000000 | 76.235507 | 1280.000000 | 6680 |  | CORR | AXGR | 08:07 | 08:10 | 08:10 | 106 | 34 | 10.000000 | EXT | - |  | (c)
74427.252000 | 0.000000 | -0.021000 | -11.460000 | -11.481000 | 192.000000 | 615.000000 | 458.000000 | 15.510512 |  | 6681 | Нарушение формы кольцевого шва | GWAN |  | 00:51 | 01:59 | 01:34 | 0 | 531 |  | EXT | Нарушение формы кольцевого шва |  | (c)
74427.252000 | 0.000000 | -0.019000 | -11.460000 | -11.479000 | -616.000000 | -389.000000 | -328.000000 | 3.301126 |  | 6681 | Нарушение формы кольцевого шва | GWAN |  | 10:41 | 11:17 | 11:27 | 0 | 575 |  | EXT | Нарушение формы кольцевого шва |  | (c)
74429.186000 | 1.934000 | 1.901000 | -9.526000 | -9.559000 | -2182.000000 | -1985.000000 | -2057.000000 | 14.004521 | 1901.000000 | 6681 |  | CORR | СIGR | 06:28 | 07:00 | 06:48 | 34 | 250 | 11.000000 | EXT | - |  | (c)
74429.568000 | 2.316000 | 2.301000 | -9.144000 | -9.159000 | -2094.000000 | -1969.000000 | -1987.000000 | 19.678550 | 2301.000000 | 6681 |  | CORR | СIGR | 06:42 | 07:02 | 06:59 | 32 | 215 | 10.000000 | EXT | - |  | (c)
74438.712000 | 0.000000 | -0.022000 | -11.500000 | -11.522000 | 389.000000 | -2211.000000 | -2141.000000 | 0.000000 |  | 6682 | Нарушение формы кольцевого шва | GWAN |  | 00:37 | 05:38 | 05:49 | 0 | 3862 |  | EXT | Нарушение формы кольцевого шва |  | (c)
74461.446000 | 11.234000 | 11.181000 | -0.126000 | -0.179000 | 2211.000000 | -2125.000000 | -2167.000000 | 5.125650 | 83.000000 | 6683 |  | CORR | GENE | 07:58 | 08:18 | 08:11 | 96 | 167 | 14.000000 | EXT | - |  | (c)
74465.501000 | 3.929000 | 3.483000 | -7.331000 | -7.777000 | -1061.000000 | -1043.000000 | -1006.000000 | 72.371533 | 3483.000000 | 6684 |  | CORR | GENE | 08:15 | 08:18 | 08:24 | 582 | 110 | 10.000000 | EXT | - |  | (c)
74467.654000 | 6.082000 | 5.849000 | -5.178000 | -5.411000 | -1049.000000 | -1025.000000 | -1017.000000 | 76.995881 | 5035.000000 | 6684 |  | CORR | GENE | 08:17 | 08:21 | 08:22 | 376 | 63 | 10.000000 | EXT | - |  | (c)
74469.594000 | 8.022000 | 8.013000 | -3.238000 | -3.247000 | -1095.000000 | -1009.000000 | -1015.000000 | 69.095827 | 3220.000000 | 6684 |  | CORR | СIGR | 08:10 | 08:24 | 08:23 | 27 | 159 | 11.000000 | EXT | - |  | (c)
74470.686000 | 9.114000 | 9.067000 | -2.146000 | -2.193000 | 1434.000000 | 1442.000000 | 1452.000000 | 61.346308 | 1706.000000 | 6684 |  | CORR | AXGR | 02:58 | 02:59 | 03:01 | 487 | 36 | 12.000000 | EXT | - |  | (c)
74470.823000 | 9.251000 | 9.214000 | -2.009000 | -2.046000 | 1492.000000 | 1615.000000 | 1634.000000 | 36.652634 | 1990.000000 | 6684 |  | CORR | GENE | 03:07 | 03:27 | 03:30 | 56 | 284 | 10.000000 | EXT | - |  | (c)
74471.419000 | 9.847000 | 9.809000 | -1.413000 | -1.451000 | 1848.000000 | 1859.000000 | 1874.000000 | 26.738042 | 1315.000000 | 6684 |  | CORR | GENE | 04:05 | 04:07 | 04:09 | 136 | 51 | 10.000000 | EXT | - |  | (c)
74473.503000 | 0.671000 | 0.623000 | -10.629000 | -10.677000 | 1535.000000 | 1557.000000 | 1552.000000 | 53.420721 | 623.000000 | 6685 |  | CORR | AXGR | 04:04 | 04:08 | 04:07 | 80 | 34 | 10.000000 | EXT | - |  | (c)
74484.288000 | 0.156000 | 0.084000 | -11.244000 | -11.316000 | -2099.000000 | -1988.000000 | -1966.000000 | 21.341311 | 84.000000 | 6686 |  | CORR | GENE | 07:53 | 08:11 | 08:14 | 88 | 265 | 13.000000 | EXT | - |  | (c)
74495.532000 | 0.000000 | -0.025000 | -11.025000 | -11.050000 | 220.000000 | 687.000000 | 552.000000 | 17.750292 |  | 6687 | Нарушение формы кольцевого шва | GWAN |  | 00:41 | 01:56 | 01:35 | 0 | 664 |  | EXT | Нарушение формы кольцевого шва |  | (c)
74495.532000 | 0.000000 | -0.018000 | -11.025000 | -11.043000 | 1259.000000 | 1652.000000 | 1600.000000 | 0.000000 |  | 6687 | Нарушение формы кольцевого шва | GWAN |  | 03:29 | 04:32 | 04:24 | 0 | 682 |  | EXT | Нарушение формы кольцевого шва |  | (c)
74503.549000 | 8.017000 | 7.909000 | -3.008000 | -3.116000 | -1883.000000 | -1857.000000 | -1855.000000 | 30.342656 | 2813.000000 | 6687 |  | CORR | GENE | 07:02 | 07:06 | 07:06 | 303 | 57 | 11.000000 | EXT | - |  | (c)
74503.621000 | 8.089000 | 7.942000 | -2.936000 | -3.083000 | -2048.000000 | -2023.000000 | -2018.000000 | 17.166453 | 2801.000000 | 6687 |  | CORR | GENE | 06:35 | 06:39 | 06:40 | 282 | 61 | 10.000000 | EXT | - |  | (c)
74503.902000 | 8.370000 | 8.239000 | -2.655000 | -2.786000 | -1951.000000 | -1930.000000 | -1920.000000 | 25.084738 | 2479.000000 | 6687 |  | CORR | GENE | 06:51 | 06:54 | 06:56 | 307 | 62 | 11.000000 | EXT | - |  | (c)
74504.973000 | 9.441000 | 9.363000 | -1.584000 | -1.662000 | -1706.000000 | -1676.000000 | -1680.000000 | 44.465275 | 1541.000000 | 6687 |  | CORR | GENE | 07:30 | 07:35 | 07:34 | 121 | 52 | 10.000000 | EXT | - |  | (c)
74529.712000 | 0.000000 | -0.031000 | -10.350000 | -10.381000 | 840.000000 | 1016.000000 | 1070.000000 | 56.467889 |  | 6690аа | Нарушение формы кольцевого шва | GWAN |  | 03:46 | 04:14 | 04:23 | 0 | 460 |  | EXT | Нарушение формы кольцевого шва |  | (c)
74529.712000 | 0.000000 | -0.018000 | -10.350000 | -10.368000 | 2027.000000 | -1948.000000 | -2002.000000 | 18.451541 |  | 6690аа | Нарушение формы кольцевого шва | GWAN |  | 06:57 | 08:16 | 08:07 | 0 | 864 |  | EXT | Нарушение формы кольцевого шва |  | (c)
74553.152000 | 0.000000 | -0.046000 | -9.745000 | -9.791000 | -1986.000000 | -1620.000000 | -1642.000000 | 19.743028 |  | 6691аа | Смещение кромок | GWAN |  | 05:43 | 06:42 | 06:39 | 0 | 688 | 3.215000 | EXT | Смещение кромок. Наружу. Величина смещения - 3.2 мм. |  | (c)
74553.912000 | 0.760000 | 0.760000 | -8.985000 | -8.985000 | 1483.000000 | 1663.000000 | 1627.000000 | 37.149210 | 760.000000 | 6691аа |  | CORR | GENE | 03:03 | 03:32 | 03:26 | 50 | 287 | 12.000000 | EXT | - |  | (c)
74554.902000 | 1.750000 | 1.738000 | -7.995000 | -8.007000 | 1890.000000 | 1945.000000 | 1953.000000 | 17.378131 | 1738.000000 | 6691аа |  | CORR | СIGR | 04:09 | 04:17 | 04:19 | 32 | 125 | 10.000000 | EXT | - |  | (c)
74556.125000 | 2.973000 | 2.911000 | -6.772000 | -6.834000 | 1340.000000 | 1375.000000 | 1538.000000 | 39.973650 | 2911.000000 | 6691аа |  | CORR | GENE | 02:40 | 02:45 | 03:12 | 69 | 395 | 10.000000 | EXT | - |  | (c)
74556.540000 | 3.388000 | 3.246000 | -6.357000 | -6.499000 | 1154.000000 | 1261.000000 | 1579.000000 | 18.346511 | 3246.000000 | 6691аа |  | CORR | GENE | 02:10 | 02:27 | 03:18 | 153 | 849 | 10.000000 | EXT | - |  | (c)
74556.868000 | 3.716000 | 3.627000 | -6.029000 | -6.118000 | 1357.000000 | 1423.000000 | 1630.000000 | 26.497037 | 3627.000000 | 6691аа |  | CORR | GENE | 02:43 | 02:53 | 03:27 | 101 | 545 | 10.000000 | EXT | - |  | (c)
74557.206000 | 4.054000 | 4.016000 | -5.691000 | -5.729000 | 1666.000000 | 1685.000000 | 1893.000000 | 8.985510 | 4016.000000 | 6691аа |  | CORR | GENE | 03:32 | 03:35 | 04:09 | 70 | 453 | 10.000000 | EXT | - |  | (c)
74557.279000 | 4.127000 | 4.093000 | -5.618000 | -5.652000 | 1186.000000 | 1233.000000 | 1335.000000 | 60.309617 | 4093.000000 | 6691аа |  | CORR | GENE | 02:15 | 02:22 | 02:39 | 55 | 297 | 13.000000 | EXT | - |  | (c)
74557.940000 | 4.788000 | 4.713000 | -4.957000 | -5.032000 | 1666.000000 | 1979.000000 | 1884.000000 | 10.438079 | 4713.000000 | 6691аа |  | CORR | GENE | 03:32 | 04:23 | 04:08 | 90 | 435 | 10.000000 | EXT | - |  | (c)
74558.219000 | 5.067000 | 5.047000 | -4.678000 | -4.698000 | 1680.000000 | 2101.000000 | 1907.000000 | 7.855734 | 4598.000000 | 6691аа |  | CORR | GENE | 03:35 | 04:43 | 04:11 | 100 | 453 | 12.000000 | EXT | - |  | (c)
74558.662000 | 5.510000 | 5.509000 | -4.235000 | -4.236000 | 1605.000000 | 1631.000000 | 1662.000000 | 41.345521 | 4211.000000 | 6691аа |  | CORR | СIGR | 03:23 | 03:27 | 03:32 | 25 | 113 | 10.000000 | EXT | - |  | (c)
74559.348000 | 6.196000 | 6.167000 | -3.549000 | -3.578000 | 1960.000000 | 2031.000000 | 2051.000000 | 7.129449 | 3541.000000 | 6691аа |  | CORR | СIGR | 04:20 | 04:31 | 04:35 | 37 | 182 | 11.000000 | EXT | - |  | (c)
74560.082000 | 6.930000 | 6.907000 | -2.815000 | -2.838000 | 1889.000000 | 1936.000000 | 2019.000000 | 6.645260 | 2737.000000 | 6691аа |  | CORR | GENE | 04:08 | 04:16 | 04:29 | 101 | 259 | 10.000000 | EXT | - |  | (c)
74560.423000 | 7.271000 | 7.246000 | -2.474000 | -2.499000 | 1885.000000 | 2036.000000 | 2031.000000 | 4.385708 | 2455.000000 | 6691аа |  | CORR | СIGR | 04:08 | 04:32 | 04:31 | 44 | 291 | 10.000000 | EXT | - |  | (c)
74560.780000 | 7.628000 | 7.606000 | -2.117000 | -2.139000 | -2081.000000 | -1818.000000 | -1880.000000 | 12.076741 | 2054.000000 | 6691аа |  | CORR | GENE | 05:28 | 06:10 | 06:00 | 85 | 401 | 10.000000 | EXT | - |  | (c)
74560.857000 | 7.705000 | 7.639000 | -2.040000 | -2.106000 | 1413.000000 | 1654.000000 | 1770.000000 | 8.339924 | 1966.000000 | 6691аа |  | CORR | GENE | 02:52 | 03:31 | 03:49 | 140 | 714 | 14.000000 | EXT | - |  | (c)
74561.062000 | 7.910000 | 7.896000 | -1.835000 | -1.849000 | 2103.000000 | 2131.000000 | 2156.000000 | 1.803363 | 1819.000000 | 6691аа |  | CORR | СIGR | 04:43 | 04:47 | 04:51 | 30 | 105 | 15.000000 | EXT | - |  | (c)
74561.163000 | 8.011000 | 7.993000 | -1.734000 | -1.752000 | 1518.000000 | 2066.000000 | 1810.000000 | 10.438079 | 1627.000000 | 6691аа |  | CORR | GENE | 03:09 | 04:37 | 03:56 | 125 | 583 | 12.000000 | EXT | - |  | (c)
74561.546000 | 8.394000 | 8.387000 | -1.351000 | -1.358000 | 2005.000000 | 2071.000000 | 2058.000000 | 9.711794 | 1333.000000 | 6691аа |  | CORR | СIGR | 04:27 | 04:38 | 04:36 | 25 | 105 | 11.000000 | EXT | - |  | (c)
74561.647000 | 8.495000 | 8.429000 | -1.250000 | -1.316000 | 1256.000000 | 1389.000000 | 1570.000000 | 28.030304 | 1206.000000 | 6691аа |  | CORR | GENE | 02:26 | 02:48 | 03:17 | 110 | 627 | 11.000000 | EXT | - |  | (c)
74561.971000 | 8.819000 | 8.725000 | -0.926000 | -1.020000 | 1429.000000 | 1518.000000 | 1726.000000 | 16.813243 | 893.000000 | 6691аа |  | CORR | GENE | 02:54 | 03:08 | 03:42 | 127 | 593 | 11.000000 | EXT | - |  | (c)
74562.643000 | 9.491000 | 9.395000 | -0.254000 | -0.350000 | -2133.000000 | -2019.000000 | -2015.000000 | 7.880431 | 230.000000 | 6691аа |  | CORR | GENE | 05:19 | 05:38 | 05:38 | 120 | 235 | 11.000000 | EXT | - |  | (c)
74562.738000 | 9.586000 | 9.526000 | -0.159000 | -0.219000 | 950.000000 | 1230.000000 | 1370.000000 | 35.535244 | 108.000000 | 6691аа |  | CORR | GENE | 01:37 | 02:22 | 02:45 | 111 | 840 | 12.000000 | EXT | - |  | (c)
74563.076000 | 0.179000 | 0.145000 | -8.906000 | -8.940000 | 1815.000000 | 2211.000000 | 2117.000000 | 0.000000 | 145.000000 | 6691аб |  | CORR | GENE | 02:19 | 03:23 | 03:08 | 89 | 605 | 11.000000 | EXT | - |  | (c)
74563.836000 | 0.939000 | 0.898000 | -8.146000 | -8.187000 | 1726.000000 | 1990.000000 | 1970.000000 | 1.370355 | 898.000000 | 6691аб |  | CORR | GENE | 02:05 | 02:48 | 02:44 | 100 | 488 | 10.000000 | EXT | - |  | (c)
74564.206000 | 1.309000 | 1.272000 | -7.776000 | -7.813000 | 1652.000000 | 1825.000000 | 1889.000000 | 8.473876 | 1272.000000 | 6691аб |  | CORR | GENE | 01:53 | 02:21 | 02:31 | 55 | 474 | 11.000000 | EXT | - |  | (c)
74564.933000 | 2.036000 | 2.009000 | -7.049000 | -7.076000 | 1681.000000 | 1793.000000 | 1887.000000 | 11.054149 | 2009.000000 | 6691аб |  | CORR | СIGR | 01:58 | 02:16 | 02:31 | 41 | 413 | 10.000000 | EXT | - |  | (c)
74566.046000 | 3.149000 | 3.113000 | -5.936000 | -5.972000 | -601.000000 | -351.000000 | -370.000000 | 0.000000 | 3113.000000 | 6691аб |  | CORR | GENE | 07:50 | 08:30 | 08:27 | 100 | 462 | 13.000000 | EXT | - |  | (c)
74566.432000 | 3.535000 | 3.472000 | -5.550000 | -5.613000 | -470.000000 | -441.000000 | -261.000000 | 0.000000 | 3472.000000 | 6691аб |  | CORR | GENE | 08:11 | 08:15 | 08:45 | 90 | 418 | 11.000000 | EXT | - |  | (c)
74567.114000 | 4.217000 | 4.185000 | -4.868000 | -4.900000 | 1534.000000 | 1726.000000 | 1740.000000 | 22.916796 | 4185.000000 | 6691аб |  | CORR | GENE | 01:34 | 02:05 | 02:07 | 70 | 413 | 10.000000 | EXT | - |  | (c)
74567.417000 | 4.520000 | 4.494000 | -4.565000 | -4.591000 | -2167.000000 | -2051.000000 | -2025.000000 | 5.115861 | 4494.000000 | 6691аб |  | ARTD | GENE | 03:37 | 03:56 | 04:00 | 52 | 285 | 14.000000 | EXT | -. Эквивалент потери металла 14%. |  | (c)
74567.489000 | 4.592000 | 4.541000 | -4.493000 | -4.544000 | 1826.000000 | 1875.000000 | 1995.000000 | 5.405269 | 4481.000000 | 6691аб |  | CORR | GENE | 02:21 | 02:29 | 02:48 | 63 | 338 | 10.000000 | EXT | - |  | (c)
74567.773000 | 4.876000 | 4.849000 | -4.209000 | -4.236000 | 1482.000000 | 1532.000000 | 1582.000000 | 44.221142 | 4111.000000 | 6691аб |  | CORR | GENE | 01:26 | 01:34 | 01:42 | 125 | 201 | 10.000000 | EXT | - |  | (c)
74568.104000 | 5.207000 | 5.115000 | -3.878000 | -3.970000 | 2146.000000 | -1920.000000 | -2061.000000 | 0.000000 | 3791.000000 | 6691аб |  | ARTD | GENE | 03:13 | 04:17 | 03:54 | 179 | 509 | 12.000000 | EXT | -. Эквивалент потери металла 12%. |  | (c)
74568.259000 | 5.362000 | 5.338000 | -3.723000 | -3.747000 | 1648.000000 | 1711.000000 | 1739.000000 | 32.277797 | 3692.000000 | 6691аб |  | CORR | GENE | 01:52 | 02:03 | 02:07 | 55 | 183 | 12.000000 | EXT | - |  | (c)
74568.319000 | 5.422000 | 5.339000 | -3.663000 | -3.746000 | -2034.000000 | -2001.000000 | -2008.000000 | 15.819953 | 3598.000000 | 6691аб |  | CORR | GENE | 03:58 | 04:04 | 04:03 | 148 | 54 | 12.000000 | EXT | - |  | (c)
74568.486000 | 5.589000 | 5.573000 | -3.496000 | -3.512000 | -2074.000000 | -1988.000000 | -1978.000000 | 12.671146 | 3477.000000 | 6691аб |  | CORR | СIGR | 03:52 | 04:06 | 04:07 | 35 | 191 | 13.000000 | EXT | - |  | (c)
74568.529000 | 5.632000 | 5.628000 | -3.453000 | -3.457000 | 2025.000000 | 2063.000000 | 2103.000000 | 3.952700 | 3412.000000 | 6691аб |  | CORR | GENE | 02:53 | 03:00 | 03:06 | 45 | 157 | 14.000000 | EXT | - |  | (c)
74568.929000 | 6.032000 | 6.032000 | -3.053000 | -3.053000 | 1970.000000 | 2077.000000 | 2096.000000 | 0.644070 | 2973.000000 | 6691аб |  | CORR | GENE | 02:44 | 03:02 | 03:05 | 80 | 253 | 14.000000 | EXT | - |  | (c)
74569.279000 | 6.382000 | 6.363000 | -2.703000 | -2.722000 | 1837.000000 | 2054.000000 | 1990.000000 | 7.087318 | 2665.000000 | 6691аб |  | CORR | GENE | 02:23 | 02:58 | 02:48 | 57 | 306 | 11.000000 | EXT | - |  | (c)
74571.574000 | 8.677000 | 8.434000 | -0.408000 | -0.651000 | -53.000000 | -16.000000 | -28.000000 | 0.000000 | 313.000000 | 6691аб |  | ARTD | GENE | 09:18 | 09:24 | 09:22 | 338 | 50 | 10.000000 | EXT | -. Эквивалент потери металла 10%. |  | (c)
74583.902000 | 0.000000 | -0.021000 | -10.815000 | -10.836000 | 1569.000000 | 1726.000000 | 2210.000000 | 0.000000 |  | 6694а | Нарушение формы кольцевого шва | GWAN |  | 01:19 | 01:45 | 03:03 | 0 | 1282 |  | EXT | Нарушение формы кольцевого шва |  | (c)
74583.902000 | 0.000000 | -0.021000 | -10.815000 | -10.836000 | -651.000000 | 263.000000 | -101.000000 | 0.000000 |  | 6694а | Нарушение формы кольцевого шва | GWAN |  | 07:21 | 09:49 | 08:50 | 0 | 1098 |  | EXT | Нарушение формы кольцевого шва |  | (c)
74584.641000 | 0.739000 | 0.677000 | -10.076000 | -10.138000 | -1224.000000 | -1183.000000 | -1197.000000 | 81.242099 | 677.000000 | 6694а |  | CORR | GENE | 05:49 | 05:55 | 05:53 | 137 | 54 | 10.000000 | EXT | - |  | (c)
74585.712000 | 1.810000 | 1.714000 | -9.005000 | -9.101000 | -431.000000 | -397.000000 | -402.000000 | 27.706472 | 1714.000000 | 6694а |  | CORR | GENE | 07:57 | 08:02 | 08:01 | 150 | 59 | 14.000000 | EXT | - |  | (c)
74589.764000 | 5.862000 | 5.518000 | -4.953000 | -5.297000 | -19.000000 | 8.000000 | 11.000000 | 0.852209 | 4669.000000 | 6694а |  | LWAN |  | 09:03 | 09:07 | 09:08 | 628 | 59 | 10.000000 | INT | -. Эквивалент потери металла 10%. |  | (c)
74590.157000 | 6.255000 | 6.174000 | -4.560000 | -4.641000 | 1860.000000 | 2093.000000 | 1982.000000 | 10.263111 | 4559.000000 | 6694а |  | GOUG | GENE | 02:06 | 02:44 | 02:26 | 82 | 244 | 7.000000 | EXT | -. Задир. |  | (c)
74590.895000 | 6.993000 | 6.982000 | -3.822000 | -3.833000 | -2191.000000 | -2015.000000 | -2049.000000 | 3.206861 | 3787.000000 | 6694а |  | CORR | GENE | 03:13 | 03:41 | 03:35 | 46 | 283 | 10.000000 | EXT | - |  | (c)
74594.717000 | 0.000000 | -0.015000 | -3.995000 | -4.010000 | -2031.000000 | -1749.000000 | -1823.000000 | 16.123328 |  | 6695а | Смещение кромок | GWAN |  | 05:30 | 06:16 | 06:04 | 0 | 415 | 3.013000 | EXT | Смещение кромок. Наружу. Величина смещения - 3 мм. |  | (c)
74600.627000 | 0.000000 | -0.021000 | -11.605000 | -11.626000 | -1026.000000 | 216.000000 | 243.000000 | 19.595397 |  | 6696аб | Нарушение формы кольцевого шва | GWAN |  | 09:00 | 00:21 | 00:25 | 0 | 2537 |  | EXT | Нарушение формы кольцевого шва |  | (c)
74625.457000 | 0.000000 | -0.040000 | -3.930000 | -3.970000 | 1478.000000 | 1702.000000 | 1676.000000 | 28.844823 |  | 6697ба | Смещение кромок | GWAN |  | 01:08 | 01:45 | 01:40 | 0 | 395 | 2.972000 | EXT | Смещение кромок. Наружу. Величина смещения - 3 мм. |  | (c)
74625.457000 | 0.000000 | -0.025000 | -3.930000 | -3.955000 | -1868.000000 | -1653.000000 | -1650.000000 | 29.278454 |  | 6697ба | Смещение кромок | GWAN |  | 04:08 | 04:43 | 04:44 | 0 | 436 | 3.290000 | EXT | Смещение кромок. Наружу. Величина смещения - 3.3 мм. |  | (c)
74638.562000 | 7.355000 | 7.309000 | -2.845000 | -2.891000 | 320.000000 | 773.000000 | 583.000000 | 25.813359 | 2764.000000 | 6698аб |  | CORR | GENE | 03:26 | 04:39 | 04:08 | 127 | 526 | 10.000000 | EXT | - |  | (c)
74643.567000 | 0.335000 | 0.308000 | -10.600000 | -10.627000 | 1951.000000 | 2077.000000 | 2089.000000 | 0.204439 | 308.000000 | 6700а |  | CORR | СIGR | 04:10 | 04:31 | 04:33 | 43 | 277 | 10.000000 | EXT | - |  | (c)
74643.738000 | 0.506000 | 0.489000 | -10.429000 | -10.446000 | -2195.000000 | -2134.000000 | -2140.000000 | 2.862096 | 489.000000 | 6700а |  | CORR | СIGR | 05:01 | 05:11 | 05:10 | 29 | 111 | 11.000000 | EXT | - |  | (c)
74643.748000 | 0.516000 | 0.392000 | -10.419000 | -10.543000 | -1969.000000 | -1932.000000 | -1886.000000 | 21.124636 | 392.000000 | 6700а |  | CORR | GENE | 05:38 | 05:44 | 05:51 | 861 | 165 | 11.000000 | EXT | - |  | (c)
74644.965000 | 1.733000 | 1.543000 | -9.202000 | -9.392000 | -1905.000000 | -1893.000000 | -1881.000000 | 26.264597 | 1543.000000 | 6700а |  | CORR | GENE | 05:48 | 05:50 | 05:52 | 353 | 48 | 10.000000 | EXT | - |  | (c)
74645.282000 | 2.050000 | 1.961000 | -8.885000 | -8.974000 | -2003.000000 | -1975.000000 | -1948.000000 | 18.333843 | 1961.000000 | 6700а |  | CORR | GENE | 05:32 | 05:37 | 05:41 | 247 | 110 | 12.000000 | EXT | - |  | (c)
74649.355000 | 6.123000 | 6.020000 | -4.812000 | -4.915000 | 1573.000000 | 1584.000000 | 1596.000000 | 49.349692 | 4763.000000 | 6700а |  | CORR | GENE | 03:09 | 03:11 | 03:13 | 152 | 46 | 10.000000 | EXT | - |  | (c)
74649.556000 | 6.324000 | 6.304000 | -4.611000 | -4.631000 | 1887.000000 | 2056.000000 | 2012.000000 | 7.547982 | 4590.000000 | 6700а |  | CORR | СIGR | 04:00 | 04:27 | 04:20 | 41 | 250 | 10.000000 | EXT | - |  | (c)
74650.482000 | 7.250000 | 7.220000 | -3.685000 | -3.715000 | 1588.000000 | 1632.000000 | 1675.000000 | 37.809838 | 3671.000000 | 6700а |  | CORR | СIGR | 03:12 | 03:19 | 03:26 | 44 | 174 | 14.000000 | EXT | - |  | (c)
74654.167000 | 0.000000 | -0.022000 | -11.140000 | -11.162000 | 369.000000 | 593.000000 | 933.000000 | 59.257237 |  | 6701 | Нарушение формы кольцевого шва | GWAN |  | 11:14 | 11:50 | 00:45 | 0 | 1127 |  | EXT | Нарушение формы кольцевого шва |  | (c)
74654.364000 | 0.197000 | 0.059000 | -10.943000 | -11.081000 | 1787.000000 | 1830.000000 | 1828.000000 | 29.210238 | 59.000000 | 6701 |  | CORR | GENE | 03:03 | 03:10 | 03:09 | 557 | 81 | 11.000000 | EXT | - |  | (c)
74655.263000 | 1.096000 | 0.970000 | -10.044000 | -10.170000 | 1776.000000 | 1798.000000 | 1812.000000 | 30.914603 | 970.000000 | 6701 |  | CORR | GENE | 03:01 | 03:05 | 03:07 | 420 | 71 | 10.000000 | EXT | - |  | (c)
74655.900000 | 1.733000 | 1.694000 | -9.407000 | -9.446000 | 1757.000000 | 1812.000000 | 1826.000000 | 27.000630 | 1694.000000 | 6701 |  | CORR | GENE | 02:58 | 03:07 | 03:09 | 68 | 139 | 10.000000 | EXT | - |  | (c)
74657.198000 | 3.031000 | 3.007000 | -8.109000 | -8.133000 | -1224.000000 | -1121.000000 | -1170.000000 | 81.215764 | 3007.000000 | 6701 |  | CORR | СIGR | 06:57 | 07:13 | 07:05 | 24 | 108 | 14.000000 | EXT | - |  | (c)
74661.780000 | 7.613000 | 7.583000 | -3.527000 | -3.557000 | 1535.000000 | 1624.000000 | 1600.000000 | 45.561235 | 3527.000000 | 6701 |  | CORR | СIGR | 02:22 | 02:36 | 02:33 | 30 | 131 | 11.000000 | EXT | - |  | (c)
74662.366000 | 8.199000 | 8.175000 | -2.941000 | -2.965000 | 2133.000000 | 2155.000000 | 2159.000000 | 3.678827 | 2940.000000 | 6701 |  | CORR | СIGR | 03:59 | 04:02 | 04:03 | 25 | 52 | 10.000000 | EXT | - |  | (c)
74662.406000 | 8.239000 | 8.219000 | -2.901000 | -2.921000 | 1945.000000 | 1967.000000 | 1979.000000 | 17.478233 | 2901.000000 | 6701 |  | CORR | СIGR | 03:28 | 03:32 | 03:34 | 20 | 69 | 10.000000 | EXT | - |  | (c)
74664.444000 | 10.277000 | 10.149000 | -0.863000 | -0.991000 | 1830.000000 | 1851.000000 | 1851.000000 | 28.855571 | 835.000000 | 6701 |  | CORR | AXGR | 03:10 | 03:13 | 03:13 | 156 | 43 | 10.000000 | EXT | - |  | (c)
74668.017000 | 2.710000 | 2.689000 | -8.525000 | -8.546000 | -1773.000000 | -1492.000000 | -1581.000000 | 52.380562 | 2689.000000 | 6702 |  | CORR | GENE | 08:15 | 09:00 | 08:46 | 70 | 383 | 10.000000 | EXT | - |  | (c)
74670.210000 | 4.903000 | 4.879000 | -6.332000 | -6.356000 | -1767.000000 | -1689.000000 | -1700.000000 | 42.828212 | 4879.000000 | 6702 |  | CORR | СIGR | 08:16 | 08:28 | 08:27 | 44 | 133 | 11.000000 | EXT | - |  | (c)
74676.542000 | 0.000000 | -0.030000 | -11.180000 | -11.210000 | 1952.000000 | -1972.000000 | -2093.000000 | 11.131240 |  | 6703 | Смещение кромок | GWAN |  | 07:54 | 09:20 | 09:01 | 0 | 834 | 3.219000 | EXT | Смещение кромок. Вовнутрь. Величина смещения - 3.2 мм. Аномалия находится на упругопластическом изгибе: R=701 D, максимальное растяжение на 7.3 час. |  | (c)
74676.542000 | 0.000000 | -0.020000 | -11.180000 | -11.200000 | -1203.000000 | 366.000000 | -281.000000 | 51.781382 |  | 6703 | Нарушение формы кольцевого шва | GWAN |  | 11:24 | 03:38 | 01:53 | 0 | 1845 |  | EXT | Нарушение формы кольцевого шва. Аномалия находится на упругопластическом изгибе: R=701 D, максимальное растяжение на 7.3 час. |  | (c)
74678.200000 | 1.658000 | 1.616000 | -9.522000 | -9.564000 | 1691.000000 | 1822.000000 | 1860.000000 | 2.564551 | 1616.000000 | 6703 |  | CORR | GENE | 07:12 | 07:33 | 07:39 | 75 | 339 | 12.000000 | EXT | -. Аномалия находится на упругопластическом изгибе: R=676 D, максимальное растяжение на 7.4 час. |  | (c)
74682.320000 | 5.778000 | 5.770000 | -5.402000 | -5.410000 | 204.000000 | 253.000000 | 283.000000 | 16.460346 | 5380.000000 | 6703 |  | CORR | СIGR | 03:12 | 03:20 | 03:24 | 30 | 158 | 10.000000 | EXT | -. Аномалия находится на упругопластическом изгибе: R=805 D, максимальное растяжение на 7.3 час. |  | (c)
74687.722000 | 0.000000 | -0.026000 | -11.400000 | -11.426000 | -1813.000000 | -1705.000000 | -1633.000000 | 48.254979 |  | 6704 | Смещение кромок | GWAN |  | 07:38 | 07:55 | 08:07 | 0 | 360 | 2.929000 | EXT | Смещение кромок. Наружу. Величина смещения - 2.9 мм. Аномалия находится на упругопластическом изгибе: R=521 D, максимальное растяжение на 6 час. |  | (c)
74689.417000 | 1.695000 | 1.682000 | -9.705000 | -9.718000 | 1316.000000 | 1420.000000 | 1395.000000 | 54.849615 | 1682.000000 | 6704 |  | CORR | СIGR | 04:03 | 04:19 | 04:15 | 31 | 156 | 11.000000 | EXT | -. Аномалия находится на упругопластическом изгибе: R=475 D, максимальное растяжение на 5.8 час. |  | (c)
74695.947000 | 8.225000 | 8.223000 | -3.175000 | -3.177000 | 1631.000000 | 1725.000000 | 1715.000000 | 28.138009 | 3139.000000 | 6704 |  | CORR | СIGR | 04:53 | 05:09 | 05:07 | 38 | 167 | 10.000000 | EXT | -. Аномалия находится на упругопластическом изгибе: R=889 D, максимальное растяжение на 6.8 час. |  | (c)
74696.111000 | 8.389000 | 8.389000 | -3.011000 | -3.011000 | 1723.000000 | 1787.000000 | 1774.000000 | 28.581849 | 2992.000000 | 6704 |  | CORR | СIGR | 05:08 | 05:18 | 05:16 | 19 | 102 | 15.000000 | EXT | -. Аномалия находится на упругопластическом изгибе: R=903 D, максимальное растяжение на 6.8 час. |  | (c)
74700.619000 | 1.497000 | 1.478000 | -8.388000 | -8.407000 | 396.000000 | 495.000000 | 483.000000 | 31.956698 | 1478.000000 | 6705 |  | CORR | GENE | 03:18 | 03:33 | 03:32 | 45 | 173 | 10.000000 | EXT | - |  | (c)
74700.798000 | 1.676000 | 1.346000 | -8.209000 | -8.539000 | 317.000000 | 357.000000 | 353.000000 | 25.581534 | 1346.000000 | 6705 |  | CORR | GENE | 03:05 | 03:11 | 03:11 | 495 | 71 | 12.000000 | EXT | - |  | (c)
74707.867000 | 8.745000 | 8.476000 | -1.140000 | -1.409000 | 2178.000000 | 2196.000000 | 2203.000000 | 0.000000 | 946.000000 | 6705 |  | CORR | GENE | 08:05 | 08:08 | 08:09 | 463 | 50 | 10.000000 | EXT | -. Аномалия находится на упругопластическом изгибе: R=883 D, максимальное растяжение на 0.1 час. |  | (c)
74709.007000 | 0.000000 | -0.020000 | -11.575000 | -11.595000 | 1040.000000 | 1362.000000 | 1256.000000 | 1040.000000 |  | 6706 | Смещение кромок | GWAN |  | 03:14 | 04:06 | 03:49 | 0 | 433 | 2.785000 | EXT | Смещение кромок. Вовнутрь. Величина смещения - 2.8 мм. Аномалия находится на упругопластическом изгибе: R=713 D, максимальное растяжение на 0.1 час. |  | (c)
74709.880000 | 0.873000 | 0.511000 | -10.702000 | -11.064000 | -1312.000000 | -1274.000000 | -1278.000000 | 1245.000000 | 511.000000 | 6706 |  | CORR | GENE | 08:55 | 09:01 | 09:00 | 800 | 67 | 10.000000 | EXT | -. Аномалия находится на упругопластическом изгибе: R=606 D, максимальное растяжение на 0.1 час. |  | (c)
74740.148000 | 7.921000 | 7.857000 | -3.449000 | -3.513000 | 323.000000 | 338.000000 | 349.000000 | 323.000000 | 3407.000000 | 6708 |  | CORR | GENE | 07:05 | 07:08 | 07:10 | 106 | 52 | 10.000000 | EXT | - |  | (c)
74743.597000 | 0.000000 | -0.025000 | -11.430000 | -11.455000 | 1260.000000 | 1890.000000 | 1714.000000 | 0.000000 |  | 6709 | Нарушение формы кольцевого шва | GWAN |  | 04:57 | 06:39 | 06:11 | 0 | 907 |  | EXT | Нарушение формы кольцевого шва |  | (c)
74743.655000 | 0.058000 | 0.039000 | -11.372000 | -11.391000 | 525.000000 | 692.000000 | 670.000000 | 42.339514 | 39.000000 | 6709 |  | CORR | СIGR | 02:59 | 03:26 | 03:22 | 37 | 291 | 13.000000 | EXT | - |  | (c)
74746.061000 | 2.464000 | 2.367000 | -8.966000 | -9.063000 | 2022.000000 | 2045.000000 | 2041.000000 | 12.181069 | 2367.000000 | 6709 |  | CORR | AXGR | 07:00 | 07:04 | 07:04 | 170 | 39 | 12.000000 | EXT | - |  | (c)
74746.671000 | 3.074000 | 3.053000 | -8.356000 | -8.377000 | 2010.000000 | 2070.000000 | 2072.000000 | 2.692611 | 3053.000000 | 6709 |  | CORR | СIGR | 06:59 | 07:08 | 07:09 | 42 | 125 | 11.000000 | EXT | - |  | (c)
74746.891000 | 3.294000 | 3.264000 | -8.136000 | -8.166000 | 1595.000000 | 1829.000000 | 1729.000000 | 18.751569 | 3264.000000 | 6709 |  | CORR | GENE | 05:52 | 06:29 | 06:13 | 52 | 269 | 10.000000 | EXT | - |  | (c)
74748.238000 | 4.641000 | 4.575000 | -6.789000 | -6.855000 | 2018.000000 | 2097.000000 | 2106.000000 | 0.000000 | 4575.000000 | 6709 |  | CORR | GENE | 07:00 | 07:13 | 07:14 | 82 | 177 | 12.000000 | EXT | - |  | (c)
74749.774000 | 6.177000 | 6.125000 | -5.253000 | -5.305000 | 695.000000 | 958.000000 | 920.000000 | 56.058222 | 5218.000000 | 6709 |  | CORR | GENE | 03:26 | 04:09 | 04:03 | 87 | 451 | 10.000000 | EXT | - |  | (c)
74751.923000 | 8.326000 | 8.297000 | -3.104000 | -3.133000 | -2122.000000 | -2072.000000 | -2049.000000 | 14.617171 | 3093.000000 | 6709 |  | CORR | СIGR | 07:52 | 08:00 | 08:03 | 40 | 146 | 13.000000 | EXT | - |  | (c)
74753.426000 | 9.829000 | 9.807000 | -1.601000 | -1.623000 | 1968.000000 | 2189.000000 | 2122.000000 | 0.000000 | 1555.000000 | 6709 |  | CORR | GENE | 06:52 | 07:27 | 07:17 | 68 | 309 | 10.000000 | EXT | - |  | (c)
74753.553000 | 9.956000 | 9.899000 | -1.474000 | -1.531000 | 2155.000000 | 2178.000000 | 2174.000000 | 1.416139 | 1379.000000 | 6709 |  | CORR | AXGR | 07:22 | 07:26 | 07:25 | 152 | 39 | 14.000000 | EXT | - |  | (c)
74757.623000 | 2.596000 | 2.570000 | -8.664000 | -8.690000 | -1012.000000 | -941.000000 | -935.000000 | 62.989271 | 2570.000000 | 6710 |  | CORR | СIGR | 06:59 | 07:10 | 07:11 | 34 | 154 | 12.000000 | EXT | - |  | (c)
74759.173000 | 4.146000 | 4.104000 | -7.114000 | -7.156000 | 1462.000000 | 1463.000000 | 1565.000000 | 45.484293 | 4104.000000 | 6710 |  | GOUG | СIGR | 01:38 | 01:38 | 01:55 | 43 | 204 | 6.000000 | EXT | -. Задир. |  | (c)
74767.113000 | 0.826000 | 0.795000 | -10.749000 | -10.780000 | 2224.000000 | -2156.000000 | -2122.000000 | 8.749395 | 795.000000 | 6711 |  | CORR | GENE | 06:58 | 07:11 | 07:17 | 51 | 229 | 11.000000 | EXT | - |  | (c)
74767.437000 | 1.150000 | 1.013000 | -10.425000 | -10.562000 | 2196.000000 | 2220.000000 | 2213.000000 | 0.000000 | 1013.000000 | 6711 |  | CORR | AXGR | 06:54 | 06:58 | 06:57 | 182 | 35 | 11.000000 | EXT | - |  | (c)
74768.175000 | 1.888000 | 1.621000 | -9.687000 | -9.954000 | 2188.000000 | 2205.000000 | 2202.000000 | 0.159553 | 1621.000000 | 6711 |  | CORR | AXGR | 06:53 | 06:55 | 06:55 | 337 | 27 | 14.000000 | EXT | - |  | (c)
74769.615000 | 3.328000 | 3.240000 | -8.247000 | -8.335000 | 2172.000000 | 2190.000000 | 2186.000000 | 1.397210 | 3240.000000 | 6711 |  | CORR | AXGR | 06:50 | 06:53 | 06:52 | 151 | 27 | 12.000000 | EXT | - |  | (c)
74783.937000 | 6.075000 | 5.986000 | -5.330000 | -5.419000 | -2052.000000 | -2037.000000 | -2023.000000 | 16.730544 | 5253.000000 | 6712 |  | CORR | GENE | 07:23 | 07:26 | 07:28 | 166 | 58 | 12.000000 | EXT | - |  | (c)
74785.481000 | 7.619000 | 7.531000 | -3.786000 | -3.874000 | 2179.000000 | 2183.000000 | 2192.000000 | 0.929595 | 3737.000000 | 6712 |  | CORR | AXGR | 06:46 | 06:47 | 06:48 | 137 | 27 | 13.000000 | EXT | - |  | (c)
74787.667000 | 9.805000 | 9.781000 | -1.600000 | -1.624000 | -2157.000000 | -2075.000000 | -2078.000000 | 12.334296 | 1574.000000 | 6712 |  | CORR | GENE | 07:06 | 07:19 | 07:19 | 50 | 158 | 11.000000 | EXT | - |  | (c)
74789.267000 | 0.000000 | -0.023000 | -11.080000 | -11.103000 | 990.000000 | 1774.000000 | 1490.000000 | 19.422422 |  | 6713 | Нарушение формы кольцевого шва | GWAN |  | 01:40 | 03:47 | 03:01 | 0 | 1000 |  | EXT | Нарушение формы кольцевого шва |  | (c)
74789.267000 | 0.000000 | -0.035000 | -11.080000 | -11.115000 | -855.000000 | -458.000000 | -360.000000 | 0.000000 |  | 6713 | Смещение кромок | GWAN |  | 08:42 | 09:47 | 10:02 | 0 | 990 | 4.520000 | EXT | Смещение кромок. Наружу. Величина смещения - 4.5 мм. |  | (c)
74789.731000 | 0.464000 | 0.447000 | -10.616000 | -10.633000 | -1224.000000 | -1159.000000 | -1122.000000 | 74.095789 | 447.000000 | 6713 |  | CORR | GENE | 07:43 | 07:53 | 07:59 | 48 | 204 | 10.000000 | EXT | - |  | (c)
74791.368000 | 2.101000 | 2.099000 | -8.979000 | -8.981000 | -1514.000000 | -1472.000000 | -1449.000000 | 57.808035 | 2099.000000 | 6713 |  | CORR | СIGR | 06:56 | 07:03 | 07:07 | 34 | 130 | 10.000000 | EXT | - |  | (c)
74791.950000 | 2.683000 | 2.644000 | -8.397000 | -8.436000 | -1492.000000 | -1121.000000 | -1259.000000 | 59.583398 | 2644.000000 | 6713 |  | CORR | GENE | 07:00 | 07:59 | 07:37 | 183 | 467 | 10.000000 | EXT | - |  | (c)
74793.568000 | 4.301000 | 4.193000 | -6.779000 | -6.887000 | -1738.000000 | -1664.000000 | -1601.000000 | 39.781987 | 4193.000000 | 6713 |  | CORR | GENE | 06:20 | 06:32 | 06:42 | 139 | 274 | 10.000000 | EXT | - |  | (c)
74796.574000 | 7.307000 | 7.267000 | -3.773000 | -3.813000 | -1868.000000 | -1704.000000 | -1625.000000 | 29.240844 | 3747.000000 | 6713 |  | CORR | GENE | 05:59 | 06:25 | 06:38 | 66 | 486 | 11.000000 | EXT | - |  | (c)
74802.351000 | 2.004000 | 1.814000 | -9.456000 | -9.646000 | 76.000000 | 103.000000 | 103.000000 | 6.152759 | 1814.000000 | 6714 |  | CORR | GENE | 02:59 | 03:04 | 03:04 | 295 | 53 | 10.000000 | EXT | - |  | (c)
74803.675000 | 3.328000 | 3.230000 | -8.132000 | -8.230000 | 2187.000000 | 2189.000000 | 2198.000000 | 0.929218 | 3230.000000 | 6714 |  | CORR | AXGR | 08:40 | 08:40 | 08:42 | 181 | 21 | 10.000000 | EXT | - |  | (c)
74804.452000 | 4.105000 | 4.007000 | -7.355000 | -7.453000 | 2169.000000 | 2175.000000 | 2178.000000 | 2.812661 | 4007.000000 | 6714 |  | CORR | AXGR | 08:37 | 08:38 | 08:39 | 159 | 18 | 12.000000 | EXT | - |  | (c)
74805.970000 | 5.623000 | 4.700000 | -5.837000 | -6.760000 | 2132.000000 | 2144.000000 | 2161.000000 | 0.965078 | 4700.000000 | 6714 |  | CORR | GENE | 08:31 | 08:33 | 08:36 | 1220 | 58 | 12.000000 | EXT | - |  | (c)
74807.132000 | 6.785000 | 6.768000 | -4.675000 | -4.692000 | 1374.000000 | 1448.000000 | 1442.000000 | 52.757965 | 4667.000000 | 6714 |  | CORR | СIGR | 06:29 | 06:41 | 06:40 | 25 | 135 | 14.000000 | EXT | - |  | (c)
74807.953000 | 7.606000 | 7.501000 | -3.854000 | -3.959000 | 1763.000000 | 1820.000000 | 1798.000000 | 29.398358 | 3688.000000 | 6714 |  | CORR | GENE | 07:32 | 07:41 | 07:37 | 271 | 69 | 11.000000 | EXT | - |  | (c)
74811.362000 | 11.015000 | 10.713000 | -0.445000 | -0.747000 | 2212.000000 | 2227.000000 | 2225.000000 | 0.000000 | 393.000000 | 6714 |  | CORR | AXGR | 08:44 | 08:47 | 08:46 | 354 | 26 | 10.000000 | EXT | - |  | (c)
74819.558000 | 7.751000 | 7.684000 | -3.534000 | -3.601000 | 2012.000000 | 2024.000000 | 2025.000000 | 14.591467 | 3459.000000 | 6715 |  | CORR | AXGR | 07:31 | 07:33 | 07:33 | 142 | 25 | 14.000000 | EXT | - |  | (c)
74821.658000 | 9.851000 | 9.567000 | -1.434000 | -1.718000 | 2168.000000 | 2193.000000 | 2203.000000 | 0.000000 | 1070.000000 | 6715 |  | CORR | GENE | 07:56 | 08:00 | 08:02 | 648 | 70 | 12.000000 | EXT | - |  | (c)
74827.830000 | 4.738000 | 4.516000 | -6.742000 | -6.964000 | 2187.000000 | 2216.000000 | 2216.000000 | 0.000000 | 4516.000000 | 6716 |  | CORR | GENE | 06:15 | 06:20 | 06:20 | 370 | 58 | 10.000000 | EXT | - |  | (c)
74828.337000 | 5.245000 | 5.021000 | -6.235000 | -6.459000 | 2189.000000 | 2195.000000 | 2209.000000 | 0.000000 | 5021.000000 | 6716 |  | CORR | AXGR | 06:15 | 06:16 | 06:18 | 445 | 40 | 12.000000 | EXT | - |  | (c)
74832.239000 | 9.147000 | 9.073000 | -2.333000 | -2.407000 | -1614.000000 | -1444.000000 | -1529.000000 | 56.629901 | 2253.000000 | 6716 |  | GOUG | GENE | 08:01 | 08:29 | 08:15 | 154 | 171 | 6.000000 | EXT | -. Задир. |  | (c)
74832.308000 | 9.216000 | 9.199000 | -2.264000 | -2.281000 | -1590.000000 | -1577.000000 | -1575.000000 | 52.932265 | 2246.000000 | 6716 |  | DENT |  | 08:05 | 08:07 | 08:08 | 35 | 32 | 0.422535 |  | -. Аномалия находится вблизи дефекта потери металла. |  | (c)
74834.572000 | 0.000000 | -0.035000 | -11.255000 | -11.290000 | 871.000000 | 1329.000000 | 1316.000000 | 37.798865 |  | 6717 | Смещение кромок | GWAN |  | 00:23 | 01:37 | 01:35 | 0 | 892 | 4.558000 | EXT | Смещение кромок. Вовнутрь. Величина смещения - 4.6 мм. |  | (c)
74834.572000 | 0.000000 | -0.019000 | -11.255000 | -11.274000 | -1693.000000 | -867.000000 | -738.000000 | 0.000000 |  | 6717 | Нарушение формы кольцевого шва | GWAN |  | 05:29 | 07:43 | 08:03 | 0 | 1910 |  | EXT | Нарушение формы кольцевого шва |  | (c)
74868.251000 | 11.139000 | 11.127000 | -0.376000 | -0.388000 | 1568.000000 | 1606.000000 | 1616.000000 | 45.635605 | 371.000000 | 6719 |  | GOUG | СIGR | 03:23 | 03:29 | 03:31 | 17 | 97 | 10.000000 | EXT | -. Задир. |  | (c)
74868.627000 | 0.000000 | -0.016000 | -11.335000 | -11.351000 | 318.000000 | 556.000000 | 520.000000 | 41.923849 |  | 6720 | Нарушение формы кольцевого шва | GWAN |  | 11:03 | 11:42 | 11:36 | 0 | 403 |  | EXT | Нарушение формы кольцевого шва |  | (c)
74878.320000 | 9.693000 | 9.661000 | -1.642000 | -1.674000 | -1180.000000 | -1030.000000 | -1061.000000 | 66.416157 | 1628.000000 | 6720 |  | CORR | GENE | 07:02 | 07:26 | 07:21 | 46 | 238 | 10.000000 | EXT | - |  | (c)
74879.859000 | 11.232000 | 11.210000 | -0.103000 | -0.125000 | -1560.000000 | -1424.000000 | -1454.000000 | 54.109210 | 103.000000 | 6720 |  | CORR | СIGR | 06:00 | 06:22 | 06:18 | 22 | 212 | 11.000000 | EXT | - |  | (c)
74880.683000 | 0.721000 | 0.533000 | -10.549000 | -10.737000 | -2181.000000 | -2164.000000 | -2164.000000 | 4.000322 | 533.000000 | 6721 |  | CORR | AXGR | 03:22 | 03:24 | 03:24 | 305 | 34 | 10.000000 | EXT | - |  | (c)
74882.798000 | 2.836000 | 2.819000 | -8.434000 | -8.451000 | 1904.000000 | 2050.000000 | 2012.000000 | 8.992101 | 2819.000000 | 6721 |  | CORR | СIGR | 02:21 | 02:44 | 02:38 | 34 | 215 | 10.000000 | EXT | - |  | (c)
74884.009000 | 4.047000 | 4.008000 | -7.223000 | -7.262000 | -1931.000000 | -1849.000000 | -1826.000000 | 24.174892 | 4008.000000 | 6721 |  | CORR | GENE | 04:02 | 04:15 | 04:19 | 55 | 209 | 10.000000 | EXT | - |  | (c)
74884.174000 | 4.212000 | 3.995000 | -7.058000 | -7.275000 | -2070.000000 | -2043.000000 | -2036.000000 | 12.957831 | 3995.000000 | 6721 |  | CORR | GENE | 03:39 | 03:44 | 03:45 | 285 | 67 | 11.000000 | EXT | - |  | (c)
74884.718000 | 4.756000 | 4.731000 | -6.514000 | -6.539000 | -1853.000000 | -1721.000000 | -1753.000000 | 30.469358 | 4731.000000 | 6721 |  | CORR | GENE | 04:15 | 04:36 | 04:31 | 45 | 200 | 11.000000 | EXT | - |  | (c)
74885.026000 | 5.064000 | 5.044000 | -6.206000 | -6.226000 | -2106.000000 | -2075.000000 | -2058.000000 | 10.052693 | 5044.000000 | 6721 |  | CORR | СIGR | 03:34 | 03:39 | 03:41 | 30 | 96 | 12.000000 | EXT | - |  | (c)
74886.930000 | 6.968000 | 6.935000 | -4.302000 | -4.335000 | -1863.000000 | -1789.000000 | -1763.000000 | 29.662375 | 4291.000000 | 6721 |  | CORR | СIGR | 04:13 | 04:25 | 04:29 | 44 | 200 | 12.000000 | EXT | - |  | (c)
74909.025000 | 5.638000 | 5.539000 | -4.177000 | -4.276000 | 869.000000 | 890.000000 | 889.000000 | 70.138617 | 4086.000000 | 6723а |  | CORR | AXGR | 04:51 | 04:54 | 04:54 | 190 | 39 | 10.000000 | EXT | - |  | (c)
74911.378000 | 7.991000 | 7.896000 | -1.824000 | -1.919000 | 774.000000 | 791.000000 | 794.000000 | 62.466906 | 1609.000000 | 6723а |  | CORR | AXGR | 04:35 | 04:38 | 04:39 | 310 | 39 | 10.000000 | EXT | - |  | (c)
74912.076000 | 8.689000 | 8.567000 | -1.126000 | -1.248000 | 773.000000 | 786.000000 | 789.000000 | 62.347782 | 1039.000000 | 6723а |  | CORR | AXGR | 04:35 | 04:37 | 04:38 | 209 | 34 | 9.000000 | EXT | - |  | (c)
74912.449000 | 9.062000 | 8.446000 | -0.753000 | -1.369000 | 2147.000000 | 2193.000000 | 2170.000000 | 1.070424 | 484.000000 | 6723а |  | CORR | GENE | 08:17 | 08:24 | 08:21 | 885 | 47 | 10.000000 | EXT | - |  | (c)
74913.219000 | 0.017000 | 0.017000 | -11.358000 | -11.358000 | 566.000000 | 639.000000 | 837.000000 | 566.000000 | 17.000000 | 6724 |  | CORR | GENE | 04:31 | 04:43 | 05:14 | 82 | 543 | 10.000000 | EXT | - |  | (c)
74923.742000 | 10.540000 | 10.525000 | -0.835000 | -0.850000 | -1603.000000 | -1569.000000 | -1555.000000 | 1506.000000 | 822.000000 | 6724 |  | GOUG | СIGR | 10:41 | 10:46 | 10:48 | 28 | 97 | 10.000000 | EXT | -. Задир. |  | (c)
74931.381000 | 6.804000 | 6.753000 | -4.306000 | -4.357000 | -1112.000000 | -1084.000000 | -1079.000000 | 1046.000000 | 4259.000000 | 6725 |  | DENT |  | 05:31 | 05:35 | 05:36 | 98 | 66 | 0.281690 |  | - |  | (c)
74943.920000 | 8.233000 | 8.144000 | -2.992000 | -3.081000 | -576.000000 | -556.000000 | -556.000000 | 535.000000 | 2897.000000 | 6726 |  | CORR | AXGR | 06:34 | 06:37 | 06:37 | 184 | 41 | 10.000000 | EXT | - |  | (c)
74946.912000 | 0.000000 | -0.020000 | -11.365000 | -11.385000 | -2131.000000 | -1979.000000 | -1849.000000 | 8.062163 |  | 6727 | Нарушение формы кольцевого шва | GWAN |  | 05:56 | 06:20 | 06:41 | 0 | 563 |  | EXT | Нарушение формы кольцевого шва |  | (c)
74946.928000 | 0.016000 | 0.015000 | -11.349000 | -11.350000 | -1634.000000 | -1436.000000 | -1314.000000 | 48.099871 | 15.000000 | 6727 |  | CORR | СIGR | 07:16 | 07:48 | 08:07 | 39 | 640 | 10.000000 | EXT | - |  | (c)
74951.357000 | 4.445000 | 4.391000 | -6.920000 | -6.974000 | -1459.000000 | -1447.000000 | -1443.000000 | 62.232197 | 4391.000000 | 6727 |  | CORR | AXGR | 07:44 | 07:46 | 07:47 | 89 | 33 | 9.000000 | EXT | - |  | (c)
74969.717000 | 0.000000 | -0.016000 | -11.575000 | -11.591000 | 482.000000 | 572.000000 | 610.000000 | 38.886626 |  | 6729 | Смещение кромок | GWAN |  | 04:10 | 04:25 | 04:31 | 0 | 256 | 2.560000 | EXT | Смещение кромок. Наружу. Величина смещения - 2.6 мм. |  | (c)
74969.717000 | 0.000000 | -0.006000 | -11.575000 | -11.581000 | 1638.000000 | 1751.000000 | 1797.000000 | 9.168736 |  | 6729 | Смещение кромок | GWAN |  | 07:17 | 07:35 | 07:42 | 0 | 319 | 2.899000 | EXT | Смещение кромок. Наружу. Величина смещения - 2.9 мм. |  | (c)
74974.471000 | 4.754000 | 4.724000 | -6.821000 | -6.851000 | 1713.000000 | 1762.000000 | 1801.000000 | 20.352602 | 4724.000000 | 6729 |  | CORR | СIGR | 07:29 | 07:37 | 07:43 | 41 | 177 | 13.000000 | EXT | - |  | (c)
74975.016000 | 5.299000 | 5.183000 | -6.276000 | -6.392000 | 1836.000000 | 1861.000000 | 1871.000000 | 23.389372 | 5183.000000 | 6729 |  | CORR | GENE | 07:49 | 07:53 | 07:54 | 245 | 70 | 10.000000 | EXT | - |  | (c)
74978.866000 | 9.149000 | 9.065000 | -2.426000 | -2.510000 | 1626.000000 | 1657.000000 | 1784.000000 | 10.547761 | 2424.000000 | 6729 |  | CORR | GENE | 07:15 | 07:20 | 07:40 | 86 | 316 | 11.000000 | EXT | - |  | (c)
74986.950000 | 5.658000 | 5.463000 | -5.602000 | -5.797000 | 1916.000000 | 1967.000000 | 1948.000000 | 1916.000000 | 5458.000000 | 6730 |  | CORR | GENE | 04:18 | 04:27 | 04:24 | 339 | 63 | 10.000000 | EXT | - |  | (c)
75020.440000 | 4.888000 | 4.805000 | -6.432000 | -6.515000 | 1471.000000 | 1649.000000 | 1800.000000 | 1471.000000 | 4805.000000 | 6733 |  | CORR | GENE | 04:53 | 05:22 | 05:46 | 250 | 657 | 10.000000 | EXT | - |  | (c)
75021.187000 | 5.635000 | 5.621000 | -5.685000 | -5.699000 | -2119.000000 | -2066.000000 | -2071.000000 | 2022.000000 | 5621.000000 | 6733 |  | CORR | СIGR | 07:14 | 07:23 | 07:22 | 20 | 97 | 10.000000 | EXT | - |  | (c)
75024.510000 | 8.958000 | 8.919000 | -2.362000 | -2.401000 | 2072.000000 | 2146.000000 | 2173.000000 | 2072.000000 | 2321.000000 | 6733 |  | CORR | GENE | 06:30 | 06:42 | 06:47 | 80 | 203 | 10.000000 | EXT | - |  | (c)
75025.447000 | 9.895000 | 9.873000 | -1.425000 | -1.447000 | -1865.000000 | -1792.000000 | -1793.000000 | 1721.000000 | 1412.000000 | 6733 |  | CORR | СIGR | 07:55 | 08:07 | 08:06 | 35 | 144 | 10.000000 | EXT | - |  | (c)
75035.468000 | 8.596000 | 8.517000 | -2.999000 | -3.078000 | 1074.000000 | 1090.000000 | 1090.000000 | 1074.000000 | 2910.000000 | 6734 |  | CORR | AXGR | 04:05 | 04:08 | 04:08 | 168 | 31 | 12.000000 | EXT | - |  | (c)
75045.752000 | 7.285000 | 7.268000 | -4.340000 | -4.357000 | -975.000000 | -771.000000 | -808.000000 | 641.000000 | 4311.000000 | 6735 |  | CORR | GENE | 06:20 | 06:53 | 06:47 | 46 | 334 | 10.000000 | EXT | - |  | (c)
75066.346000 | 5.244000 | 5.220000 | -6.026000 | -6.050000 | 1554.000000 | 1599.000000 | 1609.000000 | 1554.000000 | 5220.000000 | 6737 |  | CORR | СIGR | 07:09 | 07:16 | 07:17 | 27 | 110 | 10.000000 | EXT | - |  | (c)
75068.314000 | 7.212000 | 7.181000 | -4.058000 | -4.089000 | 1235.000000 | 1269.000000 | 1325.000000 | 1235.000000 | 4049.000000 | 6737 |  | CORR | СIGR | 06:17 | 06:23 | 06:31 | 40 | 179 | 13.000000 | EXT | - |  | (c)
75069.097000 | 7.995000 | 7.978000 | -3.275000 | -3.292000 | 983.000000 | 1224.000000 | 1142.000000 | 983.000000 | 3251.000000 | 6737 |  | CORR | СIGR | 05:36 | 06:15 | 06:02 | 41 | 317 | 11.000000 | EXT | - |  | (c)
75069.303000 | 8.201000 | 8.193000 | -3.069000 | -3.077000 | 1212.000000 | 1262.000000 | 1267.000000 | 1212.000000 | 3056.000000 | 6737 |  | CORR | СIGR | 06:13 | 06:21 | 06:22 | 21 | 110 | 14.000000 | EXT | - |  | (c)
75070.673000 | 9.571000 | 9.559000 | -1.699000 | -1.711000 | 1234.000000 | 1282.000000 | 1313.000000 | 1234.000000 | 1671.000000 | 6737 |  | CORR | СIGR | 06:17 | 06:25 | 06:30 | 40 | 157 | 13.000000 | EXT | - |  | (c)
75070.804000 | 9.702000 | 9.697000 | -1.568000 | -1.573000 | 1230.000000 | 1301.000000 | 1302.000000 | 1230.000000 | 1552.000000 | 6737 |  | CORR | СIGR | 06:16 | 06:28 | 06:28 | 21 | 143 | 10.000000 | EXT | - |  | (c)
75071.225000 | 10.123000 | 10.091000 | -1.147000 | -1.179000 | 1488.000000 | 1528.000000 | 1592.000000 | 1488.000000 | 1132.000000 | 6737 |  | CORR | GENE | 06:58 | 07:04 | 07:15 | 47 | 208 | 13.000000 | EXT | - |  | (c)
75147.547000 | 8.065000 | 8.052000 | -3.415000 | -3.428000 | -1679.000000 | -1621.000000 | -1624.000000 | 48.938373 | 3407.000000 | 6744 |  | CORR | СIGR | 08:46 | 08:55 | 08:55 | 21 | 110 | 14.000000 | EXT | - |  | (c)
75153.970000 | 3.008000 | 2.957000 | -8.617000 | -8.668000 | 1376.000000 | 1485.000000 | 1463.000000 | 1376.000000 | 2957.000000 | 6745 |  | CORR | GENE | 05:16 | 05:34 | 05:31 | 52 | 174 | 11.000000 | EXT | - |  | (c)
75154.709000 | 3.747000 | 3.726000 | -7.878000 | -7.899000 | 446.000000 | 514.000000 | 512.000000 | 446.000000 | 3726.000000 | 6745 |  | CORR | СIGR | 02:46 | 02:57 | 02:57 | 25 | 132 | 11.000000 | EXT | - |  | (c)
75156.183000 | 5.221000 | 5.099000 | -6.404000 | -6.526000 | 646.000000 | 658.000000 | 665.000000 | 646.000000 | 5099.000000 | 6745 |  | CORR | AXGR | 03:19 | 03:21 | 03:22 | 285 | 38 | 11.000000 | EXT | - |  | (c)
75156.192000 | 5.230000 | 5.206000 | -6.395000 | -6.419000 | 335.000000 | 383.000000 | 413.000000 | 335.000000 | 5206.000000 | 6745 |  | CORR | СIGR | 02:28 | 02:36 | 02:41 | 24 | 157 | 11.000000 | EXT | - |  | (c)
75158.444000 | 7.482000 | 7.382000 | -4.143000 | -4.243000 | 663.000000 | 674.000000 | 682.000000 | 663.000000 | 3645.000000 | 6745 |  | CORR | AXGR | 03:21 | 03:23 | 03:25 | 598 | 39 | 12.000000 | EXT | - |  | (c)
75158.760000 | 7.798000 | 7.770000 | -3.827000 | -3.855000 | 748.000000 | 817.000000 | 817.000000 | 748.000000 | 3810.000000 | 6745 |  | CORR | GENE | 03:35 | 03:46 | 03:46 | 45 | 139 | 11.000000 | EXT | - |  | (c)
75159.052000 | 8.090000 | 8.039000 | -3.535000 | -3.586000 | 1003.000000 | 1058.000000 | 1056.000000 | 1003.000000 | 3519.000000 | 6745 |  | CORR | GENE | 04:16 | 04:25 | 04:25 | 67 | 106 | 10.000000 | EXT | - |  | (c)
75159.365000 | 8.403000 | 8.332000 | -3.222000 | -3.293000 | 1805.000000 | 1823.000000 | 1824.000000 | 1805.000000 | 3126.000000 | 6745 |  | CORR | AXGR | 06:26 | 06:29 | 06:29 | 167 | 39 | 9.000000 | EXT | - |  | (c)
75159.469000 | 8.507000 | 8.001000 | -3.118000 | -3.624000 | 846.000000 | 866.000000 | 889.000000 | 846.000000 | 3050.000000 | 6745 |  | CORR | GENE | 03:51 | 03:54 | 03:58 | 574 | 87 | 11.000000 | EXT | - |  | (c)
75159.535000 | 8.573000 | 8.429000 | -3.052000 | -3.196000 | 676.000000 | 703.000000 | 707.000000 | 676.000000 | 2978.000000 | 6745 |  | CORR | GENE | 03:24 | 03:28 | 03:29 | 218 | 63 | 10.000000 | EXT | - |  | (c)
75159.676000 | 8.714000 | 8.699000 | -2.911000 | -2.926000 | 635.000000 | 806.000000 | 765.000000 | 635.000000 | 2851.000000 | 6745 |  | CORR | GENE | 03:17 | 03:45 | 03:38 | 75 | 261 | 13.000000 | EXT | - |  | (c)
75160.384000 | 9.422000 | 9.210000 | -2.203000 | -2.415000 | 477.000000 | 518.000000 | 511.000000 | 477.000000 | 2041.000000 | 6745 |  | CORR | GENE | 02:51 | 02:58 | 02:57 | 374 | 69 | 9.000000 | EXT | - |  | (c)
75160.435000 | 9.473000 | 9.273000 | -2.152000 | -2.352000 | 674.000000 | 701.000000 | 703.000000 | 674.000000 | 1727.000000 | 6745 |  | CORR | GENE | 03:23 | 03:28 | 03:28 | 625 | 58 | 9.000000 | EXT | - |  | (c)
75171.141000 | 8.554000 | 8.503000 | -2.841000 | -2.892000 | -116.000000 | -102.000000 | -102.000000 | 88.000000 | 2772.000000 | 6746 |  | CORR | AXGR | 07:54 | 07:57 | 07:56 | 120 | 29 | 25.000000 | EXT | - |  | (c)
75171.449000 | 8.862000 | 8.854000 | -2.533000 | -2.541000 | 13.000000 | 148.000000 | 139.000000 | 13.000000 | 2466.000000 | 6746 |  | CORR | GENE | 08:15 | 08:37 | 08:35 | 75 | 253 | 11.000000 | EXT | - |  | (c)
75173.827000 | 11.240000 | 11.029000 | -0.155000 | -0.366000 | -637.000000 | -572.000000 | -576.000000 | 515.000000 | 151.000000 | 6746 |  | CORR | GENE | 06:30 | 06:41 | 06:40 | 215 | 122 | 12.000000 | EXT | - |  | (c)
75173.934000 | 11.347000 | 11.311000 | -0.048000 | -0.084000 | -708.000000 | -619.000000 | -582.000000 | 456.000000 | 32.000000 | 6746 |  | CORR | GENE | 06:19 | 06:33 | 06:39 | 52 | 252 | 13.000000 | EXT | - |  | (c)
75173.982000 | 0.000000 | -0.045000 | -11.175000 | -11.220000 | -1191.000000 | -834.000000 | -880.000000 | 569.000000 |  | 6747 | Смещение кромок | GWAN |  | 11:56 | 00:54 | 00:46 | 0 | 622 | 3.067000 | EXT | Смещение кромок. Вовнутрь. Величина смещения - 3.1 мм. |  | (c)
75178.025000 | 4.043000 | 4.023000 | -7.132000 | -7.152000 | -1979.000000 | -1875.000000 | -1904.000000 | 1830.000000 | 4023.000000 | 6747 |  | CORR | GENE | 09:49 | 10:06 | 10:01 | 56 | 148 | 10.000000 | EXT | - |  | (c)
75178.724000 | 4.742000 | 4.729000 | -6.433000 | -6.446000 | -170.000000 | -63.000000 | -96.000000 | 23.000000 | 4729.000000 | 6747 |  | CORR | СIGR | 02:41 | 02:58 | 02:53 | 23 | 147 | 9.000000 | EXT | - |  | (c)
75178.809000 | 4.827000 | 4.805000 | -6.348000 | -6.370000 | -209.000000 | -88.000000 | -80.000000 | 0.000000 | 4805.000000 | 6747 |  | CORR | GENE | 02:35 | 02:54 | 02:55 | 63 | 258 | 11.000000 | EXT | - |  | (c)
75178.911000 | 4.929000 | 4.874000 | -6.246000 | -6.301000 | 698.000000 | 729.000000 | 822.000000 | 698.000000 | 4874.000000 | 6747 |  | CORR | GENE | 05:01 | 05:06 | 05:21 | 172 | 248 | 10.000000 | EXT | - |  | (c)
75181.968000 | 7.986000 | 7.959000 | -3.189000 | -3.216000 | 60.000000 | 203.000000 | 180.000000 | 60.000000 | 3146.000000 | 6747 |  | CORR | GENE | 03:18 | 03:41 | 03:37 | 70 | 241 | 14.000000 | EXT | - |  | (c)
75182.479000 | 8.497000 | 8.457000 | -2.678000 | -2.718000 | 351.000000 | 377.000000 | 533.000000 | 351.000000 | 2613.000000 | 6747 |  | CORR | GENE | 04:05 | 04:09 | 04:34 | 105 | 364 | 10.000000 | EXT | - |  | (c)
75182.564000 | 8.582000 | 8.559000 | -2.593000 | -2.616000 | 5.000000 | 137.000000 | 142.000000 | 5.000000 | 2577.000000 | 6747 |  | CORR | СIGR | 03:09 | 03:30 | 03:31 | 39 | 275 | 10.000000 | EXT | - |  | (c)
75182.815000 | 8.833000 | 8.728000 | -2.342000 | -2.447000 | 57.000000 | 273.000000 | 227.000000 | 57.000000 | 2316.000000 | 6747 |  | CORR | GENE | 03:18 | 03:52 | 03:45 | 131 | 341 | 10.000000 | EXT | - |  | (c)
75183.094000 | 9.112000 | 9.091000 | -2.063000 | -2.084000 | -133.000000 | -32.000000 | -43.000000 | 0.000000 | 2046.000000 | 6747 |  | CORR | СIGR | 02:47 | 03:03 | 03:01 | 38 | 180 | 10.000000 | EXT | - |  | (c)
75183.702000 | 9.720000 | 9.707000 | -1.455000 | -1.468000 | 335.000000 | 435.000000 | 456.000000 | 335.000000 | 1428.000000 | 6747 |  | CORR | СIGR | 04:02 | 04:19 | 04:22 | 40 | 242 | 11.000000 | EXT | - |  | (c)
75184.198000 | 10.216000 | 10.196000 | -0.959000 | -0.979000 | 549.000000 | 596.000000 | 620.000000 | 549.000000 | 940.000000 | 6747 |  | CORR | СIGR | 04:37 | 04:44 | 04:48 | 39 | 143 | 10.000000 | EXT | - |  | (c)
75184.917000 | 10.935000 | 10.850000 | -0.240000 | -0.325000 | 1711.000000 | 1723.000000 | 1722.000000 | 1711.000000 | 240.000000 | 6747 |  | CORR | AXGR | 07:44 | 07:46 | 07:46 | 85 | 22 | 11.000000 | EXT | - |  | (c)
75185.109000 | 11.127000 | 11.085000 | -0.048000 | -0.090000 | 1080.000000 | 1534.000000 | 1429.000000 | 1080.000000 | 31.000000 | 6747 |  | CORR | GENE | 06:03 | 07:16 | 06:59 | 59 | 698 | 10.000000 | EXT | - |  | (c)
75185.255000 | 0.098000 | 0.026000 | -11.097000 | -11.169000 | -2195.000000 | -2074.000000 | -1978.000000 | 1761.000000 | 26.000000 | 6748 |  | CORR | GENE | 02:55 | 03:14 | 03:30 | 95 | 434 | 10.000000 | EXT | - |  | (c)
75186.033000 | 0.876000 | 0.706000 | -10.319000 | -10.489000 | -1289.000000 | -1271.000000 | -1266.000000 | 1244.000000 | 706.000000 | 6748 |  | CORR | GENE | 05:21 | 05:24 | 05:24 | 291 | 45 | 10.000000 | EXT | - |  | (c)
75186.089000 | 0.932000 | 0.932000 | -10.263000 | -10.263000 | -181.000000 | -123.000000 | -138.000000 | 95.000000 | 932.000000 | 6748 |  | CORR | СIGR | 08:20 | 08:29 | 08:27 | 22 | 86 | 10.000000 | EXT | - |  | (c)
75186.125000 | 0.968000 | 0.927000 | -10.227000 | -10.268000 | -220.000000 | -212.000000 | -211.000000 | 202.000000 | 927.000000 | 6748 |  | CORR | AXGR | 08:13 | 08:15 | 08:15 | 79 | 18 | 12.000000 | EXT | - |  | (c)
75186.229000 | 1.072000 | 1.006000 | -10.123000 | -10.189000 | -202.000000 | -173.000000 | -186.000000 | 171.000000 | 1006.000000 | 6748 |  | CORR | AXGR | 08:16 | 08:21 | 08:19 | 163 | 31 | 13.000000 | EXT | - |  | (c)
75186.298000 | 1.141000 | 0.676000 | -10.054000 | -10.519000 | -575.000000 | -514.000000 | -522.000000 | 469.000000 | 676.000000 | 6748 |  | CORR | GENE | 07:16 | 07:26 | 07:25 | 529 | 106 | 10.000000 | EXT | - |  | (c)
75186.301000 | 1.144000 | 1.028000 | -10.051000 | -10.167000 | -290.000000 | -250.000000 | -265.000000 | 240.000000 | 1028.000000 | 6748 |  | CORR | GENE | 08:02 | 08:08 | 08:06 | 140 | 50 | 16.000000 | EXT | - |  | (c)
75186.367000 | 1.210000 | 1.184000 | -9.985000 | -10.011000 | -327.000000 | -123.000000 | -215.000000 | 103.000000 | 1184.000000 | 6748 |  | CORR | СIGR | 07:56 | 08:29 | 08:14 | 38 | 224 | 11.000000 | EXT | - |  | (c)
75186.434000 | 1.277000 | 1.260000 | -9.918000 | -9.935000 | -206.000000 | -188.000000 | -176.000000 | 146.000000 | 1260.000000 | 6748 |  | CORR | GENE | 08:16 | 08:18 | 08:20 | 195 | 60 | 15.000000 | EXT | - |  | (c)
75187.792000 | 2.635000 | 2.534000 | -8.560000 | -8.661000 | -2147.000000 | -2137.000000 | -2121.000000 | 2095.000000 | 2534.000000 | 6748 |  | CORR | GENE | 03:02 | 03:04 | 03:07 | 213 | 52 | 10.000000 | EXT | - |  | (c)
75188.226000 | 3.069000 | 3.062000 | -8.126000 | -8.133000 | -74.000000 | -24.000000 | -32.000000 | 0.000000 | 3062.000000 | 6748 |  | CORR | СIGR | 08:37 | 08:45 | 08:44 | 27 | 83 | 11.000000 | EXT | - |  | (c)
75192.737000 | 7.580000 | 7.441000 | -3.615000 | -3.754000 | -42.000000 | -29.000000 | -33.000000 | 23.000000 | 3526.000000 | 6748 |  | CORR | AXGR | 08:42 | 08:44 | 08:44 | 228 | 19 | 9.000000 | EXT | - |  | (c)
75193.862000 | 8.705000 | 8.685000 | -2.490000 | -2.510000 | -1885.000000 | -1819.000000 | -1776.000000 | 1667.000000 | 2411.000000 | 6748 |  | CORR | GENE | 03:45 | 03:55 | 04:02 | 99 | 218 | 10.000000 | EXT | - |  | (c)
75195.661000 | 10.504000 | 10.438000 | -0.691000 | -0.757000 | -346.000000 | -254.000000 | -168.000000 | 0.000000 | 672.000000 | 6748 |  | CORR | GENE | 07:53 | 08:08 | 08:22 | 85 | 356 | 11.000000 | EXT | - |  | (c)
75195.754000 | 10.597000 | 10.547000 | -0.598000 | -0.648000 | -53.000000 | -33.000000 | -27.000000 | 1.000000 | 268.000000 | 6748 |  | CORR | GENE | 08:40 | 08:44 | 08:45 | 380 | 52 | 11.000000 | EXT | - |  | (c)
75196.405000 | 0.053000 | 0.032000 | -11.262000 | -11.283000 | 210.000000 | 545.000000 | 588.000000 | 210.000000 | 32.000000 | 6749 |  | CORR | GENE | 07:25 | 08:19 | 08:26 | 99 | 756 | 10.000000 | EXT | - |  | (c)
75203.503000 | 7.151000 | 7.136000 | -4.164000 | -4.179000 | 304.000000 | 390.000000 | 384.000000 | 304.000000 | 4140.000000 | 6749 |  | CORR | СIGR | 07:40 | 07:54 | 07:53 | 39 | 160 | 10.000000 | EXT | - |  | (c)
75204.103000 | 7.751000 | 7.738000 | -3.564000 | -3.577000 | -1212.000000 | -1129.000000 | -1147.000000 | 1082.000000 | 3544.000000 | 6749 |  | CORR | СIGR | 03:36 | 03:49 | 03:46 | 33 | 130 | 10.000000 | EXT | - |  | (c)
75205.754000 | 9.402000 | 9.350000 | -1.913000 | -1.965000 | 93.000000 | 164.000000 | 245.000000 | 93.000000 | 1887.000000 | 6749 |  | CORR | GENE | 07:06 | 07:18 | 07:31 | 78 | 304 | 12.000000 | EXT | - |  | (c)
75205.888000 | 9.536000 | 9.403000 | -1.779000 | -1.912000 | -1323.000000 | -1304.000000 | -1304.000000 | 1285.000000 | 1745.000000 | 6749 |  | CORR | AXGR | 03:18 | 03:21 | 03:21 | 167 | 38 | 9.000000 | EXT | - |  | (c)
75207.219000 | 10.867000 | 10.856000 | -0.448000 | -0.459000 | -55.000000 | 110.000000 | 100.000000 | 0.000000 | 415.000000 | 6749 |  | CORR | СIGR | 06:42 | 07:09 | 07:07 | 44 | 310 | 11.000000 | EXT | - |  | (c)
75207.610000 | 11.258000 | 11.240000 | -0.057000 | -0.075000 | -563.000000 | -422.000000 | -464.000000 | 366.000000 | 41.000000 | 6749 |  | CORR | СIGR | 05:20 | 05:43 | 05:36 | 34 | 197 | 10.000000 | EXT | - |  | (c)
75207.667000 | 0.000000 | -0.060000 | -11.255000 | -11.315000 | -398.000000 | 18.000000 | -132.000000 | 0.000000 |  | 6750 | Смещение кромок | GWAN |  | 00:57 | 02:04 | 01:40 | 0 | 531 | 3.272000 | EXT | Смещение кромок. Наружу. Величина смещения - 3.3 мм. |  | (c)
75209.310000 | 1.643000 | 1.625000 | -9.612000 | -9.630000 | 1335.000000 | 1490.000000 | 1442.000000 | 1335.000000 | 1625.000000 | 6750 |  | CORR | GENE | 05:37 | 06:02 | 05:54 | 46 | 215 | 10.000000 | EXT | - |  | (c)
75215.027000 | 7.360000 | 7.234000 | -3.895000 | -4.021000 | 206.000000 | 346.000000 | 303.000000 | 206.000000 | 3779.000000 | 6750 |  | CORR | GENE | 02:34 | 02:57 | 02:50 | 242 | 193 | 10.000000 | EXT | - |  | (c)
75215.161000 | 7.494000 | 6.645000 | -3.761000 | -4.610000 | 660.000000 | 686.000000 | 700.000000 | 660.000000 | 3482.000000 | 6750 |  | CORR | GENE | 03:48 | 03:52 | 03:54 | 1128 | 81 | 10.000000 | EXT | - |  | (c)
75216.102000 | 8.435000 | 8.362000 | -2.820000 | -2.893000 | 405.000000 | 419.000000 | 431.000000 | 405.000000 | 2532.000000 | 6750 |  | CORR | GENE | 03:06 | 03:09 | 03:11 | 361 | 53 | 11.000000 | EXT | - |  | (c)
75216.471000 | 8.804000 | 8.790000 | -2.451000 | -2.465000 | 310.000000 | 356.000000 | 388.000000 | 310.000000 | 2441.000000 | 6750 |  | CORR | СIGR | 02:51 | 02:59 | 03:04 | 24 | 157 | 11.000000 | EXT | - |  | (c)
75218.263000 | 10.596000 | 10.515000 | -0.659000 | -0.740000 | 216.000000 | 315.000000 | 325.000000 | 216.000000 | 486.000000 | 6750 |  | CORR | GENE | 02:36 | 02:52 | 02:54 | 254 | 218 | 10.000000 | EXT | - |  | (c)
75219.169000 | 0.247000 | 0.189000 | -11.293000 | -11.351000 | -1065.000000 | -1046.000000 | -1044.000000 | 1023.000000 | 189.000000 | 6751 |  | CORR | AXGR | 05:16 | 05:19 | 05:19 | 169 | 42 | 11.000000 | EXT | - |  | (c)
75219.432000 | 0.510000 | 0.476000 | -11.030000 | -11.064000 | -1371.000000 | -1208.000000 | -1146.000000 | 921.000000 | 476.000000 | 6751 |  | CORR | GENE | 04:27 | 04:53 | 05:03 | 67 | 450 | 10.000000 | EXT | - |  | (c)
75221.683000 | 2.761000 | 2.202000 | -8.779000 | -9.338000 | -1881.000000 | -1832.000000 | -1848.000000 | 1815.000000 | 2202.000000 | 6751 |  | CORR | GENE | 03:04 | 03:12 | 03:10 | 718 | 65 | 10.000000 | EXT | - |  | (c)
75225.324000 | 6.402000 | 6.260000 | -5.138000 | -5.280000 | -1772.000000 | -1746.000000 | -1747.000000 | 1722.000000 | 5026.000000 | 6751 |  | CORR | GENE | 03:22 | 03:26 | 03:26 | 254 | 50 | 10.000000 | EXT | - |  | (c)
75229.124000 | 10.202000 | 10.180000 | -1.338000 | -1.360000 | -358.000000 | -275.000000 | -264.000000 | 170.000000 | 1330.000000 | 6751 |  | CORR | СIGR | 07:10 | 07:24 | 07:25 | 30 | 188 | 10.000000 | EXT | - |  | (c)
75237.719000 | 7.257000 | 7.245000 | -3.748000 | -3.760000 | 1998.000000 | 2149.000000 | 2090.000000 | 1998.000000 | 3728.000000 | 6752 |  | CORR | СIGR | 03:24 | 03:48 | 03:39 | 32 | 183 | 9.000000 | EXT | - |  | (c)
75271.061000 | 6.929000 | 6.660000 | -4.556000 | -4.825000 | 2154.000000 | 2200.000000 | 2187.000000 | 0.000000 | 4390.000000 | 6755 |  | CORR | GENE | 06:47 | 06:54 | 06:52 | 435 | 67 | 12.000000 | EXT | - |  | (c)
75271.736000 | 7.604000 | 7.510000 | -3.881000 | -3.975000 | 2049.000000 | 2081.000000 | 2074.000000 | 8.620507 | 3793.000000 | 6755 |  | CORR | GENE | 06:30 | 06:35 | 06:34 | 182 | 50 | 10.000000 | EXT | - |  | (c)
75273.264000 | 9.132000 | 9.126000 | -2.353000 | -2.359000 | 597.000000 | 631.000000 | 629.000000 | 48.211757 | 2341.000000 | 6755 |  | CORR | СIGR | 02:35 | 02:41 | 02:40 | 18 | 63 | 10.000000 | EXT | - |  | (c)
75273.715000 | 9.583000 | 8.761000 | -1.902000 | -2.724000 | 2168.000000 | -2227.000000 | 2202.000000 | 0.000000 | 1664.000000 | 6755 |  | CORR | GENE | 06:49 | 07:00 | 06:54 | 1060 | 68 | 10.000000 | EXT | - |  | (c)
75274.214000 | 10.082000 | 10.075000 | -1.403000 | -1.410000 | -1983.000000 | -1908.000000 | -1890.000000 | 27.443154 | 1381.000000 | 6755 |  | CORR | СIGR | 07:39 | 07:51 | 07:54 | 29 | 186 | 10.000000 | EXT | - |  | (c)
75286.922000 | 0.000000 | -0.021000 | -11.390000 | -11.411000 | -750.000000 | -222.000000 | 168.000000 | 13.526590 |  | 6757 | Нарушение формы кольцевого шва | GWAN |  | 09:14 | 10:39 | 11:42 | 0 | 1835 |  | EXT | Нарушение формы кольцевого шва |  | (c)
75286.968000 | 0.046000 | 0.013000 | -11.344000 | -11.377000 | -1411.000000 | -1160.000000 | -1112.000000 | 41.562247 | 13.000000 | 6757 |  | CORR | GENE | 07:28 | 08:08 | 08:16 | 92 | 597 | 12.000000 | EXT | - |  | (c)
75298.312000 | 0.000000 | -0.022000 | -11.485000 | -11.507000 | 1518.000000 | 1713.000000 | 1760.000000 | 18.452300 |  | 6758 | Нарушение формы кольцевого шва | GWAN |  | 03:03 | 03:34 | 03:42 | 0 | 484 |  | EXT | Нарушение формы кольцевого шва |  | (c)
75321.072000 | 0.000000 | -0.030000 | -11.500000 | -11.530000 | -1911.000000 | -1655.000000 | -1721.000000 | 25.802863 |  | 6760 | Смещение кромок | GWAN |  | 06:19 | 07:00 | 06:49 | 0 | 380 | 3.148000 | EXT | Смещение кромок. Наружу. Величина смещения - 3.1 мм. |  | (c)
75326.742000 | 5.670000 | 5.665000 | -5.830000 | -5.835000 | 1222.000000 | 1407.000000 | 1331.000000 | 63.754988 | 5665.000000 | 6760 |  | CORR | GENE | 02:44 | 03:14 | 03:02 | 50 | 218 | 13.000000 | EXT | - |  | (c)
75327.412000 | 6.340000 | 6.336000 | -5.160000 | -5.164000 | 1405.000000 | 1480.000000 | 1480.000000 | 54.555384 | 5139.000000 | 6760 |  | CORR | СIGR | 03:14 | 03:26 | 03:26 | 25 | 149 | 10.000000 | EXT | - |  | (c)
75327.888000 | 6.816000 | 6.809000 | -4.684000 | -4.691000 | 1815.000000 | 1839.000000 | 1867.000000 | 25.100511 | 4671.000000 | 6760 |  | CORR | СIGR | 04:20 | 04:24 | 04:29 | 20 | 104 | 12.000000 | EXT | - |  | (c)
75332.451000 | 11.379000 | 11.362000 | -0.121000 | -0.138000 | 1946.000000 | 2005.000000 | 2018.000000 | 11.381804 | 111.000000 | 6760 |  | CORR | СIGR | 04:41 | 04:51 | 04:53 | 27 | 143 | 10.000000 | EXT | - |  | (c)
75343.977000 | 0.000000 | -0.040000 | -11.385000 | -11.425000 | -1861.000000 | -1513.000000 | -1487.000000 | 60.022271 |  | 6762 | Смещение кромок | GWAN |  | 07:11 | 08:08 | 08:12 | 0 | 749 | 3.949000 | EXT | Смещение кромок. Наружу. Величина смещения - 3.9 мм. |  | (c)
75353.604000 | 9.627000 | 9.534000 | -1.758000 | -1.851000 | 2201.000000 | 2212.000000 | 2210.000000 | 0.210070 | 1494.000000 | 6762 |  | LWAN |  | 06:07 | 06:09 | 06:09 | 357 | 18 | 10.837637 | EXT | -. Эквивалент потери металла 11%. |  | (c)
75354.864000 | 10.887000 | 10.823000 | -0.498000 | -0.562000 | -2185.000000 | -2165.000000 | -2166.000000 | 5.179527 | 298.000000 | 6762 | Дефект проката | MIAN | AXGR | 06:19 | 06:22 | 06:22 | 264 | 37 | 13.208502 | EXT | Дефект проката. Эквивалент потери металла 13%. |  | (c)
75355.362000 | 0.000000 | -0.020000 | -11.385000 | -11.405000 | 2167.000000 | -2192.000000 | -2202.000000 | 0.000000 |  | 6763 | Смещение кромок | GWAN |  | 04:06 | 04:22 | 04:21 | 0 | 183 | 3.821000 | EXT | Смещение кромок. Наружу. Величина смещения - 3.8 мм. |  | (c)
75355.362000 | 0.000000 | -0.010000 | -11.385000 | -11.395000 | -2085.000000 | -2006.000000 | -2016.000000 | 11.781382 |  | 6763 | Смещение кромок | GWAN |  | 04:40 | 04:52 | 04:51 | 0 | 137 | 2.643000 | EXT | Смещение кромок. Вовнутрь. Величина смещения - 2.6 мм. |  | (c)
75355.362000 | 0.000000 | -0.020000 | -11.385000 | -11.405000 | -740.000000 | -458.000000 | -566.000000 | 17.517310 |  | 6763 | Смещение кромок | GWAN |  | 08:17 | 09:02 | 08:45 | 0 | 349 | 2.837000 | EXT | Смещение кромок. Вовнутрь. Величина смещения - 2.8 мм. |  | (c)
75355.362000 | 0.000000 | -0.024000 | -11.385000 | -11.409000 | -279.000000 | 97.000000 | 762.000000 | 34.546518 |  | 6763 | Нарушение формы кольцевого шва | GWAN |  | 09:31 | 10:32 | 00:19 | 0 | 2082 |  | EXT | Нарушение формы кольцевого шва |  | (c)
75356.666000 | 1.304000 | 1.241000 | -10.081000 | -10.144000 | 1165.000000 | 1180.000000 | 1183.000000 | 83.196995 | 1241.000000 | 6763 |  | CORR | AXGR | 01:24 | 01:27 | 01:27 | 130 | 34 | 10.000000 | EXT | - |  | (c)
75389.732000 | 0.000000 | -0.030000 | -11.540000 | -11.570000 | 1890.000000 | 2096.000000 | 2057.000000 | 0.549667 |  | 6766 | Смещение кромок | GWAN |  | 04:15 | 04:48 | 04:41 | 0 | 334 | 3.606000 | EXT | Смещение кромок. Наружу. Величина смещения - 3.6 мм. |  | (c)
75389.732000 | 0.000000 | -0.030000 | -11.540000 | -11.570000 | -2197.000000 | -1996.000000 | -1747.000000 | 2.731610 |  | 6766 | Смещение кромок | GWAN |  | 05:15 | 05:47 | 06:28 | 0 | 900 | 3.975000 | EXT | Смещение кромок. Наружу. Величина смещения - 4 мм. |  | (c)
75389.732000 | 0.000000 | -0.065000 | -11.540000 | -11.605000 | -681.000000 | -501.000000 | -461.000000 | 1.832536 |  | 6766 | Смещение кромок | GWAN |  | 09:20 | 09:49 | 09:55 | 0 | 439 | 3.006000 | EXT | Смещение кромок. Наружу. Величина смещения - 3 мм. |  | (c)
75423.412000 | 0.000000 | -0.030000 | -11.300000 | -11.330000 | 323.000000 | 555.000000 | 577.000000 | 26.067262 |  | 6769 | Смещение кромок | GWAN |  | 01:25 | 02:03 | 02:06 | 0 | 508 | 3.308000 | EXT | Смещение кромок. Вовнутрь. Величина смещения - 3.3 мм. |  | (c)
75423.412000 | 0.000000 | -0.020000 | -11.300000 | -11.320000 | 1793.000000 | 1920.000000 | 2003.000000 | 0.000000 |  | 6769 | Смещение кромок | GWAN |  | 05:22 | 05:43 | 05:56 | 0 | 421 | 2.451000 | EXT | Смещение кромок. Наружу. Величина смещения - 2.5 мм. |  | (c)
75423.412000 | 0.000000 | -0.035000 | -11.300000 | -11.335000 | -1730.000000 | -1478.000000 | -1481.000000 | 60.519537 |  | 6769 | Смещение кромок | GWAN |  | 07:54 | 08:35 | 08:34 | 0 | 500 | 2.852000 | EXT | Смещение кромок. Вовнутрь. Величина смещения - 2.9 мм. |  | (c)
75434.585000 | 11.173000 | 10.838000 | -0.127000 | -0.462000 | 1074.000000 | 1085.000000 | 1088.000000 | 86.679983 | 17.000000 | 6769 |  | ARTD | AXGR | 03:26 | 03:28 | 03:29 | 445 | 28 | 11.000000 | EXT | -. Эквивалент потери металла 11%. |  | (c)
75434.712000 | 0.000000 | -0.017000 | -3.245000 | -3.262000 | 2068.000000 | -2150.000000 | -2069.000000 | 0.000000 |  | 6770 | Нарушение формы кольцевого шва | GWAN |  | 03:39 | 04:18 | 04:31 | 0 | 648 |  | EXT | Нарушение формы кольцевого шва |  | (c)
75440.526000 | 2.569000 | 2.309000 | -4.486000 | -4.746000 | -2187.000000 | -2175.000000 | -2161.000000 | 3.519621 | 2309.000000 | 6771 |  | CORR | GENE | 04:11 | 04:13 | 04:15 | 434 | 51 | 10.000000 | EXT | - |  | (c)
75456.427000 | 0.000000 | -0.020000 | -11.460000 | -11.480000 | 1924.000000 | 2133.000000 | 2107.000000 | 0.000000 |  | 6773 | Смещение кромок | GWAN |  | 06:02 | 06:35 | 06:31 | 0 | 366 | 3.339000 | EXT | Смещение кромок. Наружу. Величина смещения - 3.3 мм. |  | (c)
75460.476000 | 4.049000 | 3.964000 | -7.411000 | -7.496000 | -2222.000000 | -2208.000000 | -2207.000000 | 1.886758 | 3964.000000 | 6773 |  | ARTD | AXGR | 06:52 | 06:55 | 06:55 | 122 | 30 | 11.000000 | INT | -. Эквивалент потери металла 11%. |  | (c)
75461.132000 | 4.705000 | 4.658000 | -6.755000 | -6.802000 | -1920.000000 | -1810.000000 | -1728.000000 | 40.577636 | 4658.000000 | 6773 |  | CORR | GENE | 07:41 | 07:59 | 08:12 | 62 | 384 | 10.000000 | EXT | - |  | (c)
75461.282000 | 4.855000 | 4.847000 | -6.605000 | -6.613000 | -1920.000000 | -1836.000000 | -1815.000000 | 33.516537 | 4847.000000 | 6773 |  | CORR | СIGR | 07:41 | 07:55 | 07:58 | 34 | 209 | 15.000000 | EXT | - |  | (c)
75464.303000 | 7.876000 | 7.774000 | -3.584000 | -3.686000 | 2214.000000 | 2225.000000 | 2223.000000 | 0.000000 | 3477.000000 | 6773 |  | LWAN |  | 06:48 | 06:50 | 06:50 | 209 | 20 | 12.861105 | EXT | -. Эквивалент потери металла 13%. |  | (c)
75464.347000 | 7.920000 | 7.908000 | -3.540000 | -3.552000 | -1917.000000 | -1763.000000 | -1786.000000 | 35.856787 | 3519.000000 | 6773 |  | CORR | СIGR | 07:42 | 08:07 | 08:03 | 33 | 261 | 10.000000 | EXT | - |  | (c)
75467.150000 | 10.723000 | 10.697000 | -0.737000 | -0.763000 | 1755.000000 | 1837.000000 | 1830.000000 | 20.188169 | 730.000000 | 6773 |  | CORR | СIGR | 05:34 | 05:48 | 05:47 | 33 | 150 | 12.000000 | EXT | - |  | (c)
75470.850000 | 2.963000 | 2.947000 | -8.552000 | -8.568000 | 2107.000000 | 2154.000000 | 2160.000000 | 0.000000 | 2947.000000 | 6774 |  | CORR | СIGR | 08:28 | 08:35 | 08:36 | 25 | 105 | 10.000000 | EXT | - |  | (c)
75471.278000 | 3.391000 | 3.375000 | -8.124000 | -8.140000 | 1628.000000 | 1692.000000 | 1711.000000 | 28.519103 | 3375.000000 | 6774 |  | CORR | СIGR | 07:10 | 07:21 | 07:24 | 35 | 166 | 11.000000 | EXT | - |  | (c)
75475.333000 | 7.446000 | 7.380000 | -4.069000 | -4.135000 | -1686.000000 | -1591.000000 | -1534.000000 | 56.231362 | 4068.000000 | 6774 |  | GOUG | GENE | 10:15 | 10:31 | 10:40 | 67 | 305 | 7.000000 | EXT | -. Задир. |  | (c)
75479.991000 | 0.589000 | 0.532000 | -10.736000 | -10.793000 | -2167.000000 | -2084.000000 | -2063.000000 | 5.095012 | 532.000000 | 6775 |  | CORR | GENE | 03:45 | 03:59 | 04:02 | 82 | 209 | 10.000000 | EXT | - |  | (c)
75481.462000 | 2.060000 | 2.034000 | -9.265000 | -9.291000 | -2092.000000 | -2039.000000 | -2031.000000 | 11.203807 | 2034.000000 | 6775 |  | CORR | СIGR | 03:58 | 04:06 | 04:07 | 26 | 122 | 10.000000 | EXT | - |  | (c)
75481.503000 | 2.101000 | 1.972000 | -9.224000 | -9.353000 | -2182.000000 | -2139.000000 | -2150.000000 | 3.942590 | 1972.000000 | 6775 |  | CORR | GENE | 03:43 | 03:50 | 03:48 | 666 | 64 | 12.000000 | EXT | - |  | (c)
75482.035000 | 2.633000 | 2.596000 | -8.692000 | -8.729000 | -1551.000000 | -1487.000000 | -1442.000000 | 54.861577 | 2596.000000 | 6775 |  | CORR | GENE | 05:25 | 05:35 | 05:42 | 70 | 218 | 12.000000 | EXT | - |  | (c)
75482.140000 | 2.738000 | 2.701000 | -8.587000 | -8.624000 | -706.000000 | -610.000000 | -532.000000 | 14.823873 | 2701.000000 | 6775 |  | CORR | GENE | 07:41 | 07:57 | 08:09 | 65 | 348 | 12.000000 | EXT | - |  | (c)
75482.178000 | 2.776000 | 2.661000 | -8.549000 | -8.664000 | -2107.000000 | -2005.000000 | -1880.000000 | 9.993333 | 2661.000000 | 6775 |  | CORR | GENE | 03:55 | 04:12 | 04:32 | 125 | 453 | 10.000000 | EXT | - |  | (c)
75485.438000 | 6.036000 | 5.982000 | -5.289000 | -5.343000 | -840.000000 | -393.000000 | -593.000000 | 7.964519 | 5258.000000 | 6775 |  | CORR | GENE | 07:20 | 08:32 | 08:00 | 85 | 494 | 10.000000 | EXT | - |  | (c)
75487.439000 | 8.037000 | 7.201000 | -3.288000 | -4.124000 | -1717.000000 | -1679.000000 | -1683.000000 | 41.442252 | 3204.000000 | 6775 |  | CORR | GENE | 04:58 | 05:04 | 05:03 | 920 | 67 | 10.000000 | EXT | - |  | (c)
75489.906000 | 10.504000 | 10.482000 | -0.821000 | -0.843000 | -644.000000 | -581.000000 | -531.000000 | 24.535369 | 775.000000 | 6775 |  | CORR | GENE | 07:51 | 08:01 | 08:09 | 68 | 227 | 9.000000 | EXT | - |  | (c)
75490.727000 | 0.000000 | -0.016000 | -11.435000 | -11.451000 | -1272.000000 | -101.000000 | 185.000000 | 14.902708 |  | 6776 | Нарушение формы кольцевого шва | GWAN |  | 08:00 | 11:09 | 11:55 | 0 | 2913 |  | EXT | Нарушение формы кольцевого шва |  | (c)
75490.802000 | 0.075000 | 0.048000 | -11.360000 | -11.387000 | 2116.000000 | -2219.000000 | -2225.000000 | 0.000000 | 48.000000 | 6776 |  | CORR | СIGR | 05:06 | 05:27 | 05:26 | 38 | 240 | 13.000000 | EXT | - |  | (c)
75501.510000 | 10.783000 | 10.724000 | -0.652000 | -0.711000 | -2160.000000 | -2140.000000 | -2142.000000 | 5.662334 | 577.000000 | 6776 |  | CORR | AXGR | 05:36 | 05:40 | 05:39 | 134 | 37 | 10.000000 | EXT | - |  | (c)
75502.011000 | 11.284000 | 11.256000 | -0.151000 | -0.179000 | -2001.000000 | -1862.000000 | -1821.000000 | 18.484616 | 125.000000 | 6776 |  | CORR | GENE | 06:02 | 06:25 | 06:31 | 54 | 361 | 10.000000 | EXT | - |  | (c)
75502.208000 | 0.046000 | 0.037000 | -11.329000 | -11.338000 | 1646.000000 | 1794.000000 | 1817.000000 | 5.787213 | 37.000000 | 6777 |  | CORR | GENE | 05:24 | 05:48 | 05:52 | 92 | 342 | 11.000000 | EXT | - |  | (c)
75503.472000 | 1.310000 | 1.288000 | -10.065000 | -10.087000 | 2050.000000 | 2109.000000 | 2121.000000 | 0.000000 | 1288.000000 | 6777 |  | CORR | СIGR | 06:30 | 06:39 | 06:41 | 27 | 143 | 10.000000 | EXT | - |  | (c)
75503.535000 | 1.373000 | 1.352000 | -10.002000 | -10.023000 | 1564.000000 | 1640.000000 | 1638.000000 | 35.775472 | 1352.000000 | 6777 |  | CORR | СIGR | 05:11 | 05:23 | 05:23 | 36 | 149 | 8.000000 | EXT | - |  | (c)
75504.141000 | 1.979000 | 1.826000 | -9.396000 | -9.549000 | 1909.000000 | 1920.000000 | 1936.000000 | 19.425222 | 1826.000000 | 6777 |  | CORR | GENE | 06:07 | 06:09 | 06:11 | 209 | 54 | 10.000000 | EXT | - |  | (c)
75504.792000 | 2.630000 | 2.391000 | -8.745000 | -8.984000 | 2163.000000 | 2188.000000 | 2188.000000 | 0.000000 | 2391.000000 | 6777 |  | CORR | GENE | 06:48 | 06:52 | 06:52 | 270 | 50 | 11.000000 | EXT | - |  | (c)
75505.445000 | 3.283000 | 3.114000 | -8.092000 | -8.261000 | 1932.000000 | 1934.000000 | 1947.000000 | 20.353252 | 3114.000000 | 6777 |  | CORR | AXGR | 06:11 | 06:11 | 06:13 | 1609 | 31 | 12.000000 | EXT | - |  | (c)
75505.681000 | 3.519000 | 3.503000 | -7.856000 | -7.872000 | 1971.000000 | 2046.000000 | 2027.000000 | 7.280131 | 3503.000000 | 6777 |  | CORR | СIGR | 06:17 | 06:29 | 06:26 | 20 | 113 | 11.000000 | EXT | - |  | (c)
75505.859000 | 3.697000 | 3.658000 | -7.678000 | -7.717000 | 1762.000000 | 1783.000000 | 1849.000000 | 16.762179 | 3658.000000 | 6777 |  | CORR | GENE | 05:43 | 05:47 | 05:57 | 45 | 174 | 11.000000 | EXT | - |  | (c)
75511.269000 | 9.107000 | 9.071000 | -2.268000 | -2.304000 | 2069.000000 | 2193.000000 | 2157.000000 | 0.000000 | 2261.000000 | 6777 |  | CORR | СIGR | 06:33 | 06:53 | 06:47 | 43 | 177 | 10.000000 | EXT | - |  | (c)
75511.818000 | 9.656000 | 9.560000 | -1.719000 | -1.815000 | 2188.000000 | -2226.000000 | 2213.000000 | 0.000000 | 1407.000000 | 6777 |  | CORR | GENE | 06:52 | 06:59 | 06:56 | 408 | 50 | 12.000000 | EXT | - |  | (c)
75513.537000 | 0.000000 | -0.025000 | -11.520000 | -11.545000 | 336.000000 | 754.000000 | 624.000000 | 27.114783 |  | 6778 | Смещение кромок | GWAN |  | 02:21 | 03:28 | 03:07 | 0 | 575 | 2.698000 | EXT | Смещение кромок. Вовнутрь. Величина смещения - 2.7 мм. |  | (c)
75518.743000 | 5.206000 | 5.182000 | -6.314000 | -6.338000 | 589.000000 | 734.000000 | 714.000000 | 47.550603 | 5182.000000 | 6778 |  | CORR | GENE | 03:01 | 03:25 | 03:22 | 45 | 250 | 10.000000 | EXT | - |  | (c)
75523.235000 | 9.698000 | 9.605000 | -1.822000 | -1.915000 | 1158.000000 | 1181.000000 | 1182.000000 | 80.607076 | 1662.000000 | 6778 |  | CORR | GENE | 04:33 | 04:37 | 04:37 | 253 | 49 | 10.000000 | EXT | - |  | (c)
75523.366000 | 9.829000 | 9.647000 | -1.691000 | -1.873000 | 913.000000 | 931.000000 | 942.000000 | 73.674506 | 1623.000000 | 6778 |  | CORR | GENE | 03:54 | 03:57 | 03:58 | 250 | 58 | 12.000000 | EXT | - |  | (c)
75523.575000 | 10.038000 | 10.019000 | -1.482000 | -1.501000 | 824.000000 | 872.000000 | 876.000000 | 66.481312 | 1468.000000 | 6778 |  | CORR | СIGR | 03:39 | 03:47 | 03:48 | 33 | 105 | 10.000000 | EXT | - |  | (c)
75524.401000 | 10.864000 | 10.843000 | -0.656000 | -0.677000 | 523.000000 | 529.000000 | 621.000000 | 42.224517 | 635.000000 | 6778 |  | CORR | СIGR | 02:51 | 02:52 | 03:07 | 42 | 196 | 10.000000 | EXT | - |  | (c)
75524.553000 | 11.016000 | 10.951000 | -0.504000 | -0.569000 | 803.000000 | 849.000000 | 865.000000 | 64.840014 | 468.000000 | 6778 |  | CORR | GENE | 03:36 | 03:43 | 03:46 | 101 | 123 | 10.000000 | EXT | - |  | (c)
75525.057000 | 0.000000 | -0.020000 | -11.505000 | -11.525000 | 1424.000000 | 1918.000000 | 1840.000000 | 0.000000 |  | 6779 | Смещение кромок | GWAN |  | 01:02 | 02:22 | 02:09 | 0 | 831 | 3.462000 | EXT | Смещение кромок. Вовнутрь. Величина смещения - 3.5 мм. |  | (c)
75526.364000 | 1.307000 | 1.291000 | -10.198000 | -10.214000 | -1045.000000 | -978.000000 | -970.000000 | 66.233775 | 1291.000000 | 6779 |  | CORR | СIGR | 06:24 | 06:34 | 06:36 | 32 | 150 | 10.000000 | EXT | - |  | (c)
75533.984000 | 8.927000 | 8.908000 | -2.578000 | -2.597000 | -858.000000 | -673.000000 | -744.000000 | 41.527723 | 2553.000000 | 6779 |  | CORR | СIGR | 06:54 | 07:24 | 07:12 | 44 | 229 | 11.000000 | EXT | - |  | (c)
75536.562000 | 0.000000 | -0.030000 | -10.900000 | -10.930000 | 1010.000000 | 1199.000000 | 1202.000000 | 67.547058 |  | 6780 | Смещение кромок | GWAN |  | 01:01 | 01:32 | 01:32 | 0 | 383 | 2.770000 | EXT | Смещение кромок. Вовнутрь. Величина смещения - 2.8 мм. |  | (c)
75536.562000 | 0.000000 | -0.030000 | -10.900000 | -10.930000 | -364.000000 | -282.000000 | -281.000000 | 9.304821 |  | 6780 | Смещение кромок | GWAN |  | 09:20 | 09:33 | 09:33 | 0 | 166 | 2.614000 | EXT | Смещение кромок. Вовнутрь. Величина смещения - 2.6 мм. |  | (c)
75536.562000 | 0.000000 | -0.040000 | -10.900000 | -10.940000 | -111.000000 | -12.000000 | 10.000000 | 0.773096 |  | 6780 | Смещение кромок | GWAN |  | 10:00 | 10:16 | 10:20 | 0 | 241 | 2.312000 | EXT | Смещение кромок. Вовнутрь. Величина смещения - 2.3 мм. |  | (c)
75537.491000 | 0.929000 | 0.886000 | -9.971000 | -10.014000 | -973.000000 | -965.000000 | -963.000000 | 76.157481 | 886.000000 | 6780 |  | CORR | AXGR | 07:41 | 07:43 | 07:43 | 85 | 19 | 10.000000 | EXT | - |  | (c)
75539.211000 | 2.649000 | 2.454000 | -8.251000 | -8.446000 | -2183.000000 | -2166.000000 | -2150.000000 | 3.838929 | 2454.000000 | 6780 |  | CORR | GENE | 04:26 | 04:29 | 04:31 | 557 | 66 | 11.000000 | EXT | - |  | (c)
75539.846000 | 3.284000 | 3.248000 | -7.616000 | -7.652000 | -1594.000000 | -1500.000000 | -1473.000000 | 51.365728 | 3248.000000 | 6780 |  | CORR | GENE | 06:01 | 06:16 | 06:21 | 100 | 242 | 10.000000 | EXT | - |  | (c)
75540.643000 | 4.081000 | 4.052000 | -6.819000 | -6.848000 | -833.000000 | -690.000000 | -738.000000 | 44.229499 | 4052.000000 | 6780 |  | CORR | СIGR | 08:04 | 08:27 | 08:19 | 39 | 190 | 10.000000 | EXT | - |  | (c)
75543.733000 | 7.171000 | 7.155000 | -3.729000 | -3.745000 | -1682.000000 | -1564.000000 | -1582.000000 | 44.258650 | 3711.000000 | 6780 |  | CORR | СIGR | 05:47 | 06:06 | 06:03 | 34 | 200 | 10.000000 | EXT | - |  | (c)
75547.462000 | 0.000000 | -0.010000 | -10.550000 | -10.560000 | 1733.000000 | 1826.000000 | 1864.000000 | 8.470308 |  | 6781 | Смещение кромок | GWAN |  | 05:23 | 05:38 | 05:44 | 0 | 261 | 3.202000 | EXT | Смещение кромок. Вовнутрь. Величина смещения - 3.2 мм. |  | (c)
75547.462000 | 0.000000 | -0.030000 | -10.550000 | -10.580000 | -1488.000000 | -1180.000000 | -1245.000000 | 79.527759 |  | 6781 | Смещение кромок | GWAN |  | 08:43 | 09:33 | 09:22 | 0 | 485 | 2.919000 | EXT | Смещение кромок. Вовнутрь. Величина смещения - 2.9 мм. |  | (c)
75547.462000 | 0.000000 | -0.018000 | -10.550000 | -10.568000 | -606.000000 | -347.000000 | -363.000000 | 9.704642 |  | 6781 | Нарушение формы кольцевого шва | GWAN |  | 11:06 | 11:47 | 11:45 | 0 | 486 |  | EXT | Нарушение формы кольцевого шва |  | (c)
75551.784000 | 4.322000 | 4.022000 | -6.228000 | -6.528000 | 1197.000000 | 1227.000000 | 1228.000000 | 75.869340 | 4022.000000 | 6781 |  | CORR | GENE | 03:57 | 04:01 | 04:02 | 601 | 62 | 12.000000 | EXT | - |  | (c)
75556.469000 | 9.007000 | 8.772000 | -1.543000 | -1.778000 | 1351.000000 | 1370.000000 | 1381.000000 | 63.894039 | 1468.000000 | 6781 |  | CORR | GENE | 04:21 | 04:24 | 04:26 | 310 | 58 | 12.000000 | EXT | - |  | (c)
75558.012000 | 0.000000 | -0.065000 | -10.870000 | -10.935000 | 2046.000000 | -1976.000000 | -1991.000000 | 0.000000 |  | 6782 | Смещение кромок | GWAN |  | 03:47 | 04:58 | 04:56 | 0 | 848 | 4.101000 | EXT | Смещение кромок. Наружу. Величина смещения - 4.1 мм. |  | (c)
75558.012000 | 0.000000 | -0.025000 | -10.870000 | -10.895000 | -520.000000 | -212.000000 | -84.000000 | 0.000000 |  | 6782 | Нарушение формы кольцевого шва | GWAN |  | 08:53 | 09:43 | 10:03 | 0 | 872 |  | EXT | Нарушение формы кольцевого шва |  | (c)
75568.882000 | 0.000000 | -0.020000 | -11.500000 | -11.520000 | -1001.000000 | -871.000000 | -866.000000 | 48.120277 |  | 6783 | Смещение кромок | GWAN |  | 07:07 | 07:28 | 07:29 | 0 | 270 | 2.379000 | EXT | Смещение кромок. Наружу. Величина смещения - 2.4 мм. |  | (c)
75574.464000 | 5.582000 | 5.521000 | -5.918000 | -5.979000 | -1843.000000 | -1824.000000 | -1824.000000 | 31.245749 | 5521.000000 | 6783 |  | CORR | AXGR | 04:51 | 04:55 | 04:55 | 129 | 39 | 12.000000 | EXT | - |  | (c)
75576.172000 | 7.290000 | 7.055000 | -4.210000 | -4.445000 | -2096.000000 | -1984.000000 | -2037.000000 | 10.848399 | 4182.000000 | 6783 |  | CORR | GENE | 04:11 | 04:29 | 04:20 | 263 | 118 | 10.000000 | EXT | - |  | (c)
75577.810000 | 8.928000 | 8.843000 | -2.572000 | -2.657000 | -536.000000 | -519.000000 | -506.000000 | 35.911331 | 2421.000000 | 6783 |  | CORR | GENE | 08:22 | 08:25 | 08:27 | 236 | 61 | 9.000000 | EXT | - |  | (c)
75580.382000 | 0.000000 | -0.020000 | -9.270000 | -9.290000 | -1793.000000 | -1668.000000 | -1665.000000 | 35.322177 |  | 6784а | Смещение кромок | GWAN |  | 06:30 | 06:50 | 06:51 | 0 | 256 | 4.364000 | EXT | Смещение кромок. Наружу. Величина смещения - 4.4 мм. |  | (c)
75580.382000 | 0.000000 | -0.035000 | -9.270000 | -9.305000 | -590.000000 | -518.000000 | -458.000000 | 15.653487 |  | 6784а | Смещение кромок | GWAN |  | 09:44 | 09:56 | 10:05 | 0 | 264 | 3.329000 | EXT | Смещение кромок. Наружу. Величина смещения - 3.3 мм. |  | (c)
75582.525000 | 2.143000 | 1.824000 | -7.127000 | -7.446000 | -1295.000000 | -1255.000000 | -1254.000000 | 75.519528 | 1824.000000 | 6784а |  | CORR | GENE | 07:50 | 07:57 | 07:57 | 320 | 80 | 10.000000 | EXT | - |  | (c)
75589.652000 | 0.000000 | -0.010000 | -11.910000 | -11.920000 | 1083.000000 | 2075.000000 | 1899.000000 | 1083.000000 |  | 6784б | Нарушение формы кольцевого шва | GWAN |  | 03:04 | 05:44 | 05:16 | 0 | 1632 |  | INT | Нарушение формы кольцевого шва |  | (c)
75589.652000 | 0.000000 | -0.030000 | -11.910000 | -11.940000 | -980.000000 | -776.000000 | -805.000000 | 631.000000 |  | 6784б | Смещение кромок | GWAN |  | 09:31 | 10:04 | 09:59 | 0 | 349 | 2.565000 | EXT | Смещение кромок. Вовнутрь. Величина смещения - 2.6 мм. |  | (c)
75601.562000 | 0.000000 | -0.030000 | -11.000000 | -11.030000 | -1842.000000 | -1627.000000 | -1656.000000 | 46.361723 |  | 6785а | Смещение кромок | GWAN |  | 08:28 | 09:02 | 08:58 | 0 | 372 | 3.156000 | EXT | Смещение кромок. Наружу. Величина смещения - 3.2 мм. |  | (c)
75603.192000 | 1.630000 | 1.609000 | -9.370000 | -9.391000 | 2010.000000 | 2092.000000 | 2080.000000 | 0.823030 | 1609.000000 | 6785а |  | CORR | СIGR | 06:49 | 07:02 | 07:01 | 30 | 140 | 12.000000 | EXT | - |  | (c)
75603.579000 | 2.017000 | 2.002000 | -8.983000 | -8.998000 | 1886.000000 | 1946.000000 | 1946.000000 | 13.250565 | 2002.000000 | 6785а |  | CORR | СIGR | 06:29 | 06:39 | 06:39 | 19 | 120 | 14.000000 | EXT | - |  | (c)
75603.814000 | 2.252000 | 2.129000 | -8.748000 | -8.871000 | 1933.000000 | 1967.000000 | 1968.000000 | 15.453914 | 2129.000000 | 6785а |  | CORR | GENE | 06:37 | 06:42 | 06:43 | 205 | 71 | 9.000000 | EXT | - |  | (c)
75604.101000 | 2.539000 | 2.525000 | -8.461000 | -8.475000 | 1931.000000 | 1980.000000 | 1984.000000 | 11.434854 | 2525.000000 | 6785а |  | CORR | СIGR | 06:37 | 06:44 | 06:45 | 20 | 105 | 11.000000 | EXT | - |  | (c)
75604.710000 | 3.148000 | 3.137000 | -7.852000 | -7.863000 | 921.000000 | 921.000000 | 1014.000000 | 74.301942 | 3137.000000 | 6785а |  | GOUG | GENE | 03:53 | 03:53 | 04:09 | 56 | 187 | 6.000000 | EXT | -. Задир. |  | (c)
75606.081000 | 4.519000 | 4.496000 | -6.481000 | -6.504000 | 1941.000000 | 2073.000000 | 2034.000000 | 0.944077 | 4496.000000 | 6785а |  | CORR | СIGR | 06:38 | 06:59 | 06:53 | 34 | 185 | 11.000000 | EXT | - |  | (c)
75606.588000 | 5.026000 | 5.019000 | -5.974000 | -5.981000 | 1499.000000 | 1535.000000 | 1545.000000 | 47.870128 | 5019.000000 | 6785а |  | CORR | СIGR | 05:27 | 05:33 | 05:34 | 22 | 92 | 10.000000 | EXT | - |  | (c)
75607.135000 | 5.573000 | 5.513000 | -5.427000 | -5.487000 | 846.000000 | 920.000000 | 943.000000 | 68.257071 | 5071.000000 | 6785а |  | CORR | GENE | 03:41 | 03:53 | 03:57 | 416 | 194 | 8.000000 | EXT | - |  | (c)
75607.968000 | 6.406000 | 6.384000 | -4.594000 | -4.616000 | 957.000000 | 1066.000000 | 1069.000000 | 75.630337 | 4581.000000 | 6785а |  | CORR | СIGR | 03:59 | 04:17 | 04:17 | 35 | 224 | 10.000000 | EXT | - |  | (c)
75608.090000 | 6.528000 | 6.508000 | -4.472000 | -4.492000 | 728.000000 | 844.000000 | 816.000000 | 58.775135 | 4451.000000 | 6785а |  | CORR | СIGR | 03:22 | 03:41 | 03:37 | 41 | 175 | 11.000000 | EXT | - |  | (c)
75609.800000 | 8.238000 | 8.212000 | -2.762000 | -2.788000 | 509.000000 | 682.000000 | 641.000000 | 41.099219 | 2714.000000 | 6785а |  | CORR | GENE | 02:47 | 03:15 | 03:08 | 74 | 264 | 15.000000 | EXT | - |  | (c)
75611.003000 | 9.441000 | 9.357000 | -1.559000 | -1.643000 | 2061.000000 | 2164.000000 | -2080.000000 | 12.169393 | 1508.000000 | 6785а |  | CORR | GENE | 06:58 | 07:14 | 07:49 | 135 | 640 | 11.000000 | EXT | - |  | (c)
75611.259000 | 9.697000 | 9.634000 | -1.303000 | -1.366000 | 545.000000 | 959.000000 | 868.000000 | 43.953563 | 1230.000000 | 6785а |  | CORR | GENE | 02:53 | 04:00 | 03:45 | 136 | 646 | 11.000000 | EXT | - |  | (c)
75611.469000 | 9.907000 | 9.875000 | -1.093000 | -1.125000 | 512.000000 | 677.000000 | 668.000000 | 41.344306 | 1059.000000 | 6785а |  | CORR | GENE | 02:48 | 03:14 | 03:13 | 66 | 312 | 10.000000 | EXT | - |  | (c)
75611.803000 | 10.241000 | 10.214000 | -0.759000 | -0.786000 | 635.000000 | 716.000000 | 769.000000 | 51.270195 | 733.000000 | 6785а |  | CORR | GENE | 03:07 | 03:20 | 03:29 | 53 | 268 | 12.000000 | EXT | - |  | (c)
75612.067000 | 10.505000 | 10.481000 | -0.495000 | -0.519000 | 477.000000 | 537.000000 | 622.000000 | 38.519866 | 477.000000 | 6785а |  | CORR | СIGR | 02:42 | 02:52 | 03:05 | 42 | 289 | 10.000000 | EXT | - |  | (c)
75612.276000 | 10.714000 | 10.669000 | -0.286000 | -0.331000 | 437.000000 | 896.000000 | 786.000000 | 35.291935 | 149.000000 | 6785а |  | CORR | GENE | 02:35 | 03:49 | 03:32 | 182 | 697 | 13.000000 | EXT | - |  | (c)
75612.498000 | 10.936000 | 10.873000 | -0.064000 | -0.127000 | 584.000000 | 1083.000000 | 896.000000 | 47.154582 | 54.000000 | 6785а |  | CORR | GENE | 02:59 | 04:20 | 03:50 | 73 | 624 | 10.000000 | EXT | - |  | (c)
75612.851000 | 0.289000 | 0.271000 | -11.081000 | -11.099000 | 1506.000000 | 1610.000000 | 1593.000000 | 44.409752 | 271.000000 | 6786а |  | CORR | СIGR | 02:49 | 03:06 | 03:03 | 40 | 174 | 13.000000 | EXT | - |  | (c)
75612.940000 | 0.378000 | 0.356000 | -10.992000 | -11.014000 | -1111.000000 | -981.000000 | -989.000000 | 60.229099 | 356.000000 | 6786а |  | CORR | GENE | 07:46 | 08:07 | 08:06 | 72 | 243 | 10.000000 | EXT | - |  | (c)
75613.225000 | 0.663000 | 0.657000 | -10.707000 | -10.713000 | 1445.000000 | 1506.000000 | 1506.000000 | 53.528657 | 657.000000 | 6786а |  | CORR | СIGR | 02:39 | 02:49 | 02:49 | 30 | 122 | 10.000000 | EXT | - |  | (c)
75613.366000 | 0.804000 | 0.752000 | -10.566000 | -10.618000 | 1584.000000 | 1698.000000 | 1780.000000 | 20.523061 | 752.000000 | 6786а |  | CORR | GENE | 03:01 | 03:20 | 03:33 | 135 | 392 | 12.000000 | EXT | - |  | (c)
75615.935000 | 3.373000 | 3.333000 | -7.997000 | -8.037000 | 1547.000000 | 1609.000000 | 1588.000000 | 48.587507 | 3333.000000 | 6786а |  | CORR | GENE | 02:55 | 03:05 | 03:02 | 69 | 81 | 14.000000 | EXT | - |  | (c)
75618.697000 | 6.135000 | 6.113000 | -5.235000 | -5.257000 | -1076.000000 | -910.000000 | -952.000000 | 56.920469 | 5201.000000 | 6786а |  | CORR | GENE | 07:52 | 08:19 | 08:12 | 56 | 247 | 11.000000 | EXT | - |  | (c)
75620.949000 | 8.387000 | 8.359000 | -2.983000 | -3.011000 | -1230.000000 | -1083.000000 | -1104.000000 | 68.742768 | 2966.000000 | 6786а |  | CORR | GENE | 07:27 | 07:51 | 07:48 | 45 | 252 | 10.000000 | EXT | - |  | (c)
75621.381000 | 8.819000 | 8.816000 | -2.551000 | -2.554000 | -1004.000000 | -712.000000 | -838.000000 | 40.821162 | 2491.000000 | 6786а |  | CORR | GENE | 08:04 | 08:51 | 08:30 | 63 | 332 | 9.000000 | EXT | - |  | (c)
75621.692000 | 9.130000 | 9.124000 | -2.240000 | -2.246000 | -1326.000000 | -1152.000000 | -1226.000000 | 73.006247 | 2201.000000 | 6786а |  | CORR | GENE | 07:12 | 07:40 | 07:28 | 45 | 200 | 12.000000 | EXT | - |  | (c)
75623.812000 | 11.250000 | 11.235000 | -0.120000 | -0.135000 | -1107.000000 | -806.000000 | -925.000000 | 45.259568 | 89.000000 | 6786а |  | CORR | GENE | 07:47 | 08:36 | 08:16 | 46 | 364 | 12.000000 | EXT | - |  | (c)
75623.932000 | 0.000000 | -0.070000 | -11.535000 | -11.605000 | 944.000000 | 1426.000000 | 1250.000000 | 54.367900 |  | 6787а | Смещение кромок | GWAN |  | 02:10 | 03:28 | 03:00 | 0 | 613 | 2.924000 | EXT | Смещение кромок. Наружу. Величина смещения - 2.9 мм. |  | (c)
75623.932000 | 0.000000 | -0.035000 | -11.535000 | -11.570000 | 1699.000000 | -2071.000000 | -2052.000000 | 0.000000 |  | 6787а | Смещение кромок | GWAN |  | 04:12 | 06:03 | 06:07 | 0 | 1420 | 3.852000 | EXT | Смещение кромок. Наружу. Величина смещения - 3.9 мм. |  | (c)
75635.467000 | 0.000000 | -0.035000 | -11.510000 | -11.545000 | 1572.000000 | 1787.000000 | 1759.000000 | 22.915890 |  | 6788а | Смещение кромок | GWAN |  | 02:04 | 02:39 | 02:34 | 0 | 375 | 3.702000 | EXT | Смещение кромок. Наружу. Величина смещения - 3.7 мм. |  | (c)
75635.467000 | 0.000000 | -0.035000 | -11.510000 | -11.545000 | -229.000000 | 163.000000 | -5.000000 | 0.000000 |  | 6788а | Смещение кромок | GWAN |  | 09:13 | 10:17 | 09:49 | 0 | 447 | 3.208000 | EXT | Смещение кромок. Вовнутрь. Величина смещения - 3.2 мм. |  | (c)
75658.297000 | 0.000000 | -0.035000 | -11.330000 | -11.365000 | 1864.000000 | 2064.000000 | 2047.000000 | 0.000000 |  | 6790а | Смещение кромок | GWAN |  | 06:55 | 07:28 | 07:25 | 0 | 366 | 2.736000 | EXT | Смещение кромок. Наружу. Величина смещения - 2.7 мм. |  | (c)
75658.297000 | 0.000000 | -0.016000 | -11.330000 | -11.346000 | -1990.000000 | -1724.000000 | -1606.000000 | 50.413370 |  | 6790а | Нарушение формы кольцевого шва | GWAN |  | 08:33 | 09:16 | 09:35 | 0 | 768 |  | EXT | Нарушение формы кольцевого шва |  | (c)
75661.612000 | 3.315000 | 3.291000 | -8.015000 | -8.039000 | 360.000000 | 441.000000 | 461.000000 | 29.073220 | 3291.000000 | 6790а |  | CORR | GENE | 02:53 | 03:06 | 03:09 | 45 | 201 | 13.000000 | EXT | - |  | (c)
75662.328000 | 4.031000 | 4.010000 | -7.299000 | -7.320000 | 427.000000 | 502.000000 | 518.000000 | 34.480005 | 4010.000000 | 6790а |  | CORR | СIGR | 03:03 | 03:15 | 03:18 | 37 | 181 | 10.000000 | EXT | - |  | (c)
75667.063000 | 8.766000 | 7.946000 | -2.564000 | -3.384000 | -2061.000000 | -1991.000000 | -1898.000000 | 26.852481 | 2036.000000 | 6790а |  | GOUG | GENE | 08:22 | 08:33 | 08:48 | 1348 | 327 | 7.000000 | EXT | -. Зона задиров. |  | (c)
75667.693000 | 9.396000 | 9.376000 | -1.934000 | -1.954000 | 253.000000 | 296.000000 | 345.000000 | 20.438504 | 1912.000000 | 6790а |  | CORR | СIGR | 02:35 | 02:42 | 02:50 | 42 | 183 | 10.000000 | EXT | - |  | (c)
75668.792000 | 10.495000 | 10.326000 | -0.835000 | -1.004000 | -3.000000 | 13.000000 | 16.000000 | 0.000000 | 492.000000 | 6790а | Дефект проката | MIAN | AXGR | 01:54 | 01:56 | 01:57 | 512 | 37 | 10.000000 | INT | Дефект проката. Эквивалент потери металла 10%. |  | (c)
75671.187000 | 1.560000 | 1.521000 | -9.610000 | -9.649000 | 605.000000 | 825.000000 | 796.000000 | 48.854158 | 1521.000000 | 6791а |  | CORR | GENE | 02:27 | 03:02 | 02:57 | 87 | 382 | 10.000000 | EXT | - |  | (c)
75671.269000 | 1.642000 | 1.625000 | -9.528000 | -9.545000 | 523.000000 | 545.000000 | 590.000000 | 42.236899 | 1625.000000 | 6791а |  | CORR | СIGR | 02:13 | 02:17 | 02:24 | 37 | 133 | 10.000000 | EXT | - |  | (c)
75680.657000 | 11.030000 | 10.998000 | -0.140000 | -0.172000 | 1715.000000 | 1771.000000 | 1807.000000 | 19.419072 | 132.000000 | 6791а |  | CORR | СIGR | 05:26 | 05:35 | 05:40 | 40 | 183 | 10.000000 | EXT | - |  | (c)
75680.797000 | 0.000000 | -0.035000 | -10.270000 | -10.305000 | 998.000000 | 1085.000000 | 1152.000000 | 74.597069 |  | 6792а | Смещение кромок | GWAN |  | 01:20 | 01:34 | 01:45 | 0 | 308 | 2.437000 | EXT | Смещение кромок. Вовнутрь. Величина смещения - 2.4 мм. |  | (c)
75680.797000 | 0.000000 | -0.020000 | -10.270000 | -10.290000 | -1128.000000 | -916.000000 | -801.000000 | 11.900080 |  | 6792а | Смещение кромок | GWAN |  | 07:37 | 08:11 | 08:30 | 0 | 653 | 3.058000 | EXT | Смещение кромок. Вовнутрь. Величина смещения - 3.1 мм. |  | (c)
75681.018000 | 0.221000 | 0.194000 | -10.049000 | -10.076000 | -2172.000000 | -2061.000000 | -2068.000000 | 4.712782 | 194.000000 | 6792а |  | CORR | СIGR | 04:48 | 05:06 | 05:05 | 41 | 208 | 15.000000 | EXT | - |  | (c)
75681.161000 | 0.364000 | 0.356000 | -9.906000 | -9.914000 | -2114.000000 | -2106.000000 | -2051.000000 | 9.393282 | 356.000000 | 6792а |  | CORR | GENE | 04:58 | 04:59 | 05:08 | 52 | 126 | 10.000000 | EXT | - |  | (c)
75681.406000 | 0.609000 | 0.579000 | -9.661000 | -9.691000 | 1994.000000 | 2051.000000 | 2130.000000 | 0.000000 | 579.000000 | 6792а |  | CORR | СIGR | 04:01 | 04:10 | 04:23 | 44 | 273 | 12.000000 | EXT | - |  | (c)
75681.410000 | 0.613000 | 0.531000 | -9.657000 | -9.739000 | -2181.000000 | -2147.000000 | -2157.000000 | 3.986497 | 531.000000 | 6792а |  | CORR | GENE | 04:47 | 04:52 | 04:51 | 233 | 49 | 11.000000 | EXT | - |  | (c)
75693.087000 | 0.000000 | -0.021000 | -10.355000 | -10.376000 | -464.000000 | 1.000000 | -53.000000 | 0.000000 |  | 6794а | Смещение кромок | GWAN |  | 05:20 | 06:35 | 06:26 | 0 | 822 | 4.465000 | EXT | Смещение кромок. Наружу. Величина смещения - 4.5 мм. |  | (c)
75696.926000 | 3.839000 | 3.823000 | -6.516000 | -6.532000 | 165.000000 | 253.000000 | 225.000000 | 165.000000 | 3823.000000 | 6794а |  | CORR | СIGR | 07:02 | 07:16 | 07:11 | 28 | 120 | 10.000000 | EXT | - |  | (c)
75714.872000 | 0.000000 | -0.027000 | -10.855000 | -10.882000 | 1995.000000 | -2107.000000 | -2205.000000 | 1945.000000 |  | 6796 | Нарушение формы кольцевого шва | GWAN |  | 07:42 | 08:40 | 08:24 | 0 | 521 |  | EXT | Нарушение формы кольцевого шва |  | (c)
75727.487000 | 1.760000 | 1.716000 | -9.650000 | -9.694000 | -698.000000 | -554.000000 | -567.000000 | 24.475317 | 1716.000000 | 6797 |  | CORR | GENE | 07:27 | 07:50 | 07:48 | 61 | 263 | 10.000000 | EXT | - |  | (c)
75727.558000 | 1.831000 | 1.802000 | -9.579000 | -9.608000 | -2165.000000 | -2103.000000 | -2045.000000 | 5.304981 | 1802.000000 | 6797 |  | CORR | GENE | 03:30 | 03:40 | 03:49 | 62 | 240 | 10.000000 | EXT | - |  | (c)
75739.480000 | 2.343000 | 2.322000 | -9.017000 | -9.038000 | -1889.000000 | -1836.000000 | -1801.000000 | 27.588414 | 2322.000000 | 6798 |  | CORR | СIGR | 06:28 | 06:37 | 06:42 | 30 | 175 | 10.000000 | EXT | - |  | (c)
75775.378000 | 4.426000 | 4.378000 | -6.879000 | -6.927000 | -1581.000000 | -1552.000000 | -1468.000000 | 61.511306 | 4378.000000 | 6801 |  | GOUG | GENE | 09:50 | 09:55 | 10:08 | 49 | 225 | 8.000000 | EXT | -. Задир. |  | (c)
75784.038000 | 1.781000 | 1.735000 | -9.774000 | -9.820000 | -1877.000000 | -1836.000000 | -1476.000000 | 28.541701 | 1735.000000 | 6802 |  | CORR | GENE | 05:14 | 05:20 | 06:18 | 360 | 801 | 13.000000 | EXT | - |  | (c)
75784.408000 | 2.151000 | 2.128000 | -9.404000 | -9.427000 | -1163.000000 | -1113.000000 | -1050.000000 | 66.591597 | 2128.000000 | 6802 |  | CORR | GENE | 07:09 | 07:17 | 07:27 | 53 | 225 | 12.000000 | EXT | - |  | (c)
75785.614000 | 3.357000 | 3.339000 | -8.198000 | -8.216000 | -1216.000000 | -932.000000 | -1038.000000 | 55.009451 | 3339.000000 | 6802 |  | CORR | GENE | 07:00 | 07:46 | 07:29 | 98 | 356 | 12.000000 | EXT | - |  | (c)
75785.998000 | 3.741000 | 3.586000 | -7.814000 | -7.969000 | -103.000000 | -87.000000 | -84.000000 | 3.842265 | 3586.000000 | 6802 |  | CORR | AXGR | 10:00 | 10:03 | 10:03 | 223 | 37 | 10.000000 | EXT | - |  | (c)
75791.837000 | 9.580000 | 9.553000 | -1.975000 | -2.002000 | -1776.000000 | -1658.000000 | -1664.000000 | 36.696744 | 1952.000000 | 6802 |  | CORR | GENE | 05:30 | 05:49 | 05:48 | 50 | 224 | 11.000000 | EXT | - |  | (c)
75793.663000 | 11.406000 | 11.128000 | -0.149000 | -0.427000 | 2125.000000 | 2181.000000 | 2159.000000 | 3.053641 | 87.000000 | 6802 |  | CORR | GENE | 04:00 | 04:09 | 04:05 | 340 | 67 | 10.000000 | EXT | - |  | (c)
75793.812000 | 0.000000 | -0.016000 | -11.310000 | -11.326000 | -332.000000 | -170.000000 | -188.000000 | 3.472992 |  | 6803 | Нарушение формы кольцевого шва | GWAN |  | 00:40 | 01:07 | 01:04 | 0 | 289 |  | EXT | Нарушение формы кольцевого шва |  | (c)
75793.812000 | 0.000000 | -0.035000 | -11.310000 | -11.345000 | 1118.000000 | 2091.000000 | 1773.000000 | 0.000000 |  | 6803 | Смещение кромок | GWAN |  | 04:35 | 07:12 | 06:20 | 0 | 1310 | 4.682000 | EXT | Смещение кромок. Наружу. Величина смещения - 4.7 мм. |  | (c)
75793.812000 | 0.000000 | -0.025000 | -11.310000 | -11.335000 | -1403.000000 | -1153.000000 | -1154.000000 | 73.114514 |  | 6803 | Смещение кромок | GWAN |  | 09:48 | 10:28 | 10:28 | 0 | 497 | 6.140000 | EXT | Смещение кромок. Вовнутрь. Величина смещения - 6.1 мм. |  | (c)
75793.947000 | 0.135000 | 0.083000 | -11.175000 | -11.227000 | 859.000000 | 890.000000 | 894.000000 | 69.311862 | 83.000000 | 6803 |  | CORR | GENE | 03:53 | 03:58 | 03:58 | 153 | 70 | 11.000000 | EXT | - |  | (c)
75794.222000 | 0.410000 | 0.283000 | -10.900000 | -11.027000 | 2160.000000 | 2188.000000 | 2188.000000 | 0.000000 | 283.000000 | 6803 |  | CORR | GENE | 07:23 | 07:27 | 07:27 | 267 | 56 | 10.000000 | EXT | - |  | (c)
75797.296000 | 3.484000 | 3.451000 | -7.826000 | -7.859000 | 1728.000000 | 1786.000000 | 1809.000000 | 20.805284 | 3451.000000 | 6803 |  | CORR | GENE | 06:13 | 06:22 | 06:26 | 79 | 163 | 11.000000 | EXT | - |  | (c)
75808.409000 | 3.287000 | 3.254000 | -7.993000 | -8.026000 | -2138.000000 | -2052.000000 | -2033.000000 | 7.434137 | 3254.000000 | 6804 |  | CORR | СIGR | 04:30 | 04:44 | 04:47 | 42 | 210 | 10.000000 | EXT | - |  | (c)
75809.852000 | 4.730000 | 3.975000 | -6.550000 | -7.305000 | -2146.000000 | -2129.000000 | -2089.000000 | 6.798464 | 3975.000000 | 6804 |  | CORR | GENE | 04:29 | 04:32 | 04:38 | 919 | 116 | 10.000000 | EXT | - |  | (c)
75811.185000 | 6.063000 | 5.995000 | -5.217000 | -5.285000 | -2099.000000 | -1699.000000 | -1734.000000 | 10.582993 | 5139.000000 | 6804 |  | CORR | GENE | 04:36 | 05:41 | 05:35 | 146 | 730 | 23.000000 | EXT | - |  | (c)
75827.837000 | 0.000000 | -0.020000 | -11.220000 | -11.240000 | -405.000000 | 297.000000 | 43.000000 | 0.000000 |  | 6806 | Смещение кромок | GWAN |  | 00:06 | 01:59 | 01:18 | 0 | 897 | 4.582000 | EXT | Смещение кромок. Вовнутрь. Величина смещения - 4.6 мм. |  | (c)
75827.837000 | 0.000000 | -0.010000 | -11.220000 | -11.230000 | 623.000000 | 826.000000 | 1114.000000 | 10.918629 |  | 6806 | Смещение кромок | GWAN |  | 02:52 | 03:24 | 04:11 | 0 | 982 | 2.491000 | EXT | Смещение кромок. Вовнутрь. Величина смещения - 2.5 мм. |  | (c)
75827.837000 | 0.000000 | -0.020000 | -11.220000 | -11.240000 | -1044.000000 | -760.000000 | -793.000000 | 43.732933 |  | 6806 | Смещение кромок | GWAN |  | 10:23 | 11:09 | 11:03 | 0 | 502 | 3.453000 | EXT | Смещение кромок. Вовнутрь. Величина смещения - 3.5 мм. |  | (c)
75830.651000 | 2.814000 | 2.616000 | -8.406000 | -8.604000 | -2182.000000 | -2164.000000 | -2157.000000 | 5.968026 | 2616.000000 | 6806 |  | CORR | GENE | 07:19 | 07:22 | 07:23 | 373 | 50 | 10.000000 | EXT | - |  | (c)
75839.057000 | 0.000000 | -0.020000 | -11.330000 | -11.350000 | 1481.000000 | 1687.000000 | 1701.000000 | 7.087593 |  | 6807 | Смещение кромок | GWAN |  | 06:41 | 07:14 | 07:17 | 0 | 441 | 2.825000 | EXT | Смещение кромок. Наружу. Величина смещения - 2.8 мм. |  | (c)
75839.117000 | 0.060000 | 0.042000 | -11.270000 | -11.288000 | 1129.000000 | 1366.000000 | 1329.000000 | 40.389616 | 42.000000 | 6807 |  | CORR | GENE | 05:44 | 06:22 | 06:16 | 46 | 401 | 11.000000 | EXT | - |  | (c)
75841.261000 | 2.204000 | 2.189000 | -9.126000 | -9.141000 | 280.000000 | 390.000000 | 414.000000 | 22.557528 | 2189.000000 | 6807 |  | CORR | GENE | 03:27 | 03:45 | 03:49 | 89 | 269 | 11.000000 | EXT | - |  | (c)
75841.784000 | 2.727000 | 2.661000 | -8.603000 | -8.669000 | 337.000000 | 361.000000 | 361.000000 | 27.193561 | 2661.000000 | 6807 |  | CORR | GENE | 03:36 | 03:40 | 03:40 | 252 | 47 | 10.000000 | EXT | - |  | (c)
75842.133000 | 3.076000 | 3.074000 | -8.254000 | -8.256000 | 1713.000000 | 1845.000000 | 1815.000000 | 16.987114 | 3074.000000 | 6807 |  | CORR | СIGR | 07:18 | 07:40 | 07:35 | 29 | 205 | 10.000000 | EXT | - |  | (c)
75846.389000 | 7.332000 | 7.270000 | -3.998000 | -4.060000 | 512.000000 | 911.000000 | 930.000000 | 37.558227 | 3939.000000 | 6807 |  | CORR | GENE | 04:05 | 05:09 | 05:12 | 121 | 835 | 11.000000 | EXT | - |  | (c)
75850.387000 | 0.000000 | -0.015000 | -11.510000 | -11.525000 | 1410.000000 | 1630.000000 | 1654.000000 | 26.845098 |  | 6808 | Нарушение формы кольцевого шва | GWAN |  | 02:52 | 03:28 | 03:32 | 0 | 487 |  | EXT | Нарушение формы кольцевого шва |  | (c)
75855.971000 | 5.584000 | 5.563000 | -5.926000 | -5.947000 | 1972.000000 | 2021.000000 | 2027.000000 | 11.896748 | 5563.000000 | 6808 |  | CORR | GENE | 04:23 | 04:31 | 04:32 | 50 | 111 | 11.000000 | EXT | - |  | (c)
75857.243000 | 6.856000 | 6.841000 | -4.654000 | -4.669000 | 1971.000000 | 2067.000000 | 2065.000000 | 5.756613 | 4634.000000 | 6808 |  | CORR | СIGR | 04:23 | 04:38 | 04:38 | 35 | 188 | 10.000000 | EXT | - |  | (c)
75861.261000 | 10.874000 | 10.365000 | -0.636000 | -1.145000 | 1509.000000 | 1574.000000 | 1642.000000 | 36.712617 | 465.000000 | 6808 |  | CORR | GENE | 03:08 | 03:19 | 03:30 | 680 | 266 | 10.000000 | EXT | - |  | (c)
75861.897000 | 0.000000 | -0.055000 | -11.350000 | -11.405000 | 377.000000 | 1980.000000 | 1239.000000 | 0.000000 |  | 6809 | Смещение кромок | GWAN |  | 02:28 | 06:46 | 04:47 | 0 | 1725 | 3.550000 | EXT | Смещение кромок. Наружу. Величина смещения - 3.6 мм. |  | (c)
75861.897000 | 0.000000 | -0.040000 | -11.350000 | -11.390000 | -1165.000000 | -1014.000000 | -891.000000 | 49.741440 |  | 6809 | Смещение кромок | GWAN |  | 10:19 | 10:43 | 11:03 | 0 | 549 | 2.916000 | EXT | Смещение кромок. Вовнутрь. Величина смещения - 2.9 мм. |  | (c)
75871.190000 | 9.293000 | 9.261000 | -2.057000 | -2.089000 | -2204.000000 | -2085.000000 | -2062.000000 | 13.609101 | 2051.000000 | 6809 |  | CORR | СIGR | 07:31 | 07:50 | 07:54 | 38 | 284 | 11.000000 | EXT | - |  | (c)
75873.984000 | 0.737000 | 0.719000 | -10.563000 | -10.581000 | -1958.000000 | -1922.000000 | -1911.000000 | 21.990388 | 719.000000 | 6810 |  | CORR | СIGR | 04:35 | 04:41 | 04:43 | 23 | 94 | 10.000000 | EXT | - |  | (c)
75885.336000 | 0.789000 | 0.667000 | -10.716000 | -10.838000 | 441.000000 | 796.000000 | 623.000000 | 50.287776 | 667.000000 | 6811 |  | GOUG | GENE | 11:04 | 00:02 | 11:34 | 287 | 365 | 7.000000 | EXT | -. Зона задиров. |  | (c)
75885.753000 | 1.206000 | 0.904000 | -10.299000 | -10.601000 | -314.000000 | -160.000000 | -179.000000 | 0.000000 | 904.000000 | 6811 |  | GOUG | GENE | 09:02 | 09:27 | 09:24 | 448 | 270 | 7.000000 | EXT | -. Зона задиров. |  | (c)
75887.336000 | 2.789000 | 2.780000 | -8.716000 | -8.725000 | -775.000000 | -625.000000 | -649.000000 | 31.938445 | 2780.000000 | 6811 |  | CORR | СIGR | 07:48 | 08:12 | 08:08 | 32 | 253 | 10.000000 | EXT | - |  | (c)
75889.888000 | 5.341000 | 5.127000 | -6.164000 | -6.378000 | -2185.000000 | -2180.000000 | -2176.000000 | 3.682962 | 5127.000000 | 6811 |  | CORR | AXGR | 04:00 | 04:01 | 04:02 | 368 | 19 | 12.000000 | EXT | - |  | (c)
75891.961000 | 7.414000 | 7.382000 | -4.091000 | -4.123000 | -2179.000000 | -2165.000000 | -2147.000000 | 4.134558 | 3724.000000 | 6811 |  | CORR | GENE | 04:01 | 04:04 | 04:07 | 399 | 65 | 10.000000 | EXT | - |  | (c)
75892.723000 | 8.176000 | 8.167000 | -3.329000 | -3.338000 | 1967.000000 | 2144.000000 | 2089.000000 | 1.512709 | 3292.000000 | 6811 |  | CORR | GENE | 03:10 | 03:39 | 03:30 | 46 | 245 | 10.000000 | EXT | - |  | (c)
75893.095000 | 8.548000 | 8.505000 | -2.957000 | -3.000000 | 1851.000000 | 2048.000000 | 2130.000000 | 0.000000 | 2913.000000 | 6811 |  | CORR | GENE | 02:52 | 03:23 | 03:37 | 87 | 558 | 10.000000 | EXT | - |  | (c)
75895.979000 | 11.432000 | 11.414000 | -0.073000 | -0.091000 | -1655.000000 | -1542.000000 | -1558.000000 | 46.422070 | 55.000000 | 6811 |  | CORR | СIGR | 05:26 | 05:44 | 05:42 | 36 | 194 | 11.000000 | EXT | - |  | (c)
75896.052000 | 0.000000 | -0.021000 | -11.345000 | -11.366000 | -1004.000000 | -662.000000 | -425.000000 | 12.511509 |  | 6812 | Нарушение формы кольцевого шва | GWAN |  | 09:58 | 10:53 | 11:31 | 0 | 1159 |  | EXT | Нарушение формы кольцевого шва |  | (c)
75896.107000 | 0.055000 | 0.046000 | -11.290000 | -11.299000 | 1129.000000 | 1340.000000 | 1280.000000 | 52.420637 | 46.000000 | 6812 |  | CORR | GENE | 03:42 | 04:16 | 04:06 | 72 | 301 | 14.000000 | EXT | - |  | (c)
75896.304000 | 0.252000 | 0.214000 | -11.093000 | -11.131000 | 1163.000000 | 1193.000000 | 1202.000000 | 76.552240 | 214.000000 | 6812 |  | CORR | GENE | 03:47 | 03:52 | 03:54 | 321 | 79 | 10.000000 | EXT | - |  | (c)
75901.639000 | 5.587000 | 5.581000 | -5.758000 | -5.764000 | -1880.000000 | -1728.000000 | -1770.000000 | 37.154455 | 5581.000000 | 6812 |  | CORR | GENE | 07:36 | 08:01 | 07:54 | 45 | 219 | 11.000000 | EXT | - |  | (c)
75918.802000 | 0.000000 | -0.015000 | -11.290000 | -11.305000 | -1776.000000 | -1651.000000 | -1670.000000 | 36.701897 |  | 6814 | Смещение кромок | GWAN |  | 05:14 | 05:34 | 05:31 | 0 | 212 | 2.599000 | EXT | Смещение кромок. Наружу. Величина смещения - 2.6 мм. |  | (c)
75918.802000 | 0.000000 | -0.025000 | -11.290000 | -11.315000 | -968.000000 | -678.000000 | -761.000000 | 27.875726 |  | 6814 | Смещение кромок | GWAN |  | 07:24 | 08:11 | 07:57 | 0 | 415 | 2.566000 | EXT | Смещение кромок. Вовнутрь. Величина смещения - 2.6 мм. |  | (c)
75924.354000 | 5.552000 | 5.535000 | -5.738000 | -5.755000 | -2076.000000 | -1978.000000 | -1976.000000 | 12.457443 | 5535.000000 | 6814 |  | CORR | СIGR | 04:25 | 04:41 | 04:41 | 44 | 200 | 12.000000 | EXT | - |  | (c)
75924.430000 | 5.628000 | 5.612000 | -5.662000 | -5.678000 | 2222.000000 | -2143.000000 | -2147.000000 | 0.000000 | 5612.000000 | 6814 |  | CORR | СIGR | 03:59 | 04:14 | 04:14 | 33 | 184 | 11.000000 | EXT | - |  | (c)
75924.770000 | 5.968000 | 5.821000 | -5.322000 | -5.469000 | -2203.000000 | -2202.000000 | -2176.000000 | 2.188565 | 5214.000000 | 6814 |  | CORR | GENE | 04:05 | 04:05 | 04:09 | 255 | 56 | 9.000000 | EXT | - |  | (c)
75925.687000 | 6.885000 | 6.810000 | -4.405000 | -4.480000 | -2173.000000 | -2164.000000 | -2162.000000 | 4.615537 | 4349.000000 | 6814 |  | CORR | AXGR | 04:09 | 04:11 | 04:11 | 131 | 24 | 9.000000 | EXT | - |  | (c)
75927.612000 | 8.810000 | 8.703000 | -2.480000 | -2.587000 | -2214.000000 | -2200.000000 | -2195.000000 | 1.309907 | 2421.000000 | 6814 |  | CORR | AXGR | 04:03 | 04:05 | 04:06 | 166 | 38 | 9.000000 | EXT | - |  | (c)
75928.435000 | 9.633000 | 9.331000 | -1.657000 | -1.959000 | -2081.000000 | -2040.000000 | -2046.000000 | 12.065201 | 1571.000000 | 6814 |  | CORR | GENE | 04:24 | 04:31 | 04:30 | 388 | 70 | 11.000000 | EXT | - |  | (c)
75928.930000 | 10.128000 | 9.982000 | -1.162000 | -1.308000 | -2124.000000 | -2054.000000 | -2077.000000 | 8.636926 | 732.000000 | 6814 |  | CORR | GENE | 04:18 | 04:29 | 04:25 | 576 | 92 | 9.000000 | EXT | - |  | (c)
75941.512000 | 0.000000 | -0.025000 | -11.340000 | -11.365000 | 1386.000000 | 1673.000000 | 1569.000000 | 38.641529 |  | 6816 | Смещение кромок | GWAN |  | 02:45 | 03:31 | 03:15 | 0 | 366 | 3.572000 | EXT | Смещение кромок. Наружу. Величина смещения - 3.6 мм. |  | (c)
75948.586000 | 7.074000 | 6.893000 | -4.266000 | -4.447000 | 1731.000000 | 1827.000000 | 1857.000000 | 19.883936 | 4247.000000 | 6816 |  | CORR | GENE | 03:41 | 03:56 | 04:01 | 200 | 254 | 11.000000 | EXT | - |  | (c)
75949.453000 | 7.941000 | 7.881000 | -3.399000 | -3.459000 | 851.000000 | 916.000000 | 901.000000 | 72.730869 | 3354.000000 | 6816 |  | DENT |  | 01:19 | 01:29 | 01:27 | 105 | 100 | 0.633803 |  | - |  | (c)
75950.008000 | 8.496000 | 8.463000 | -2.844000 | -2.877000 | 1563.000000 | 1824.000000 | 1777.000000 | 19.308005 | 2805.000000 | 6816 |  | CORR | GENE | 03:14 | 03:56 | 03:48 | 72 | 428 | 10.000000 | EXT | - |  | (c)
75952.852000 | 0.000000 | -0.055000 | -11.480000 | -11.535000 | -1832.000000 | -1695.000000 | -1712.000000 | 41.804976 |  | 6817 | Смещение кромок | GWAN |  | 08:52 | 09:14 | 09:11 | 0 | 238 | 2.991000 | EXT | Смещение кромок. Наружу. Величина смещения - 3 мм. |  | (c)
75952.852000 | 0.000000 | -0.055000 | -11.480000 | -11.535000 | -740.000000 | -580.000000 | -539.000000 | 27.335657 |  | 6817 | Смещение кромок | GWAN |  | 11:48 | 00:14 | 00:21 | 0 | 401 | 3.482000 | EXT | Смещение кромок. Наружу. Величина смещения - 3.5 мм. |  | (c)
75953.331000 | 0.479000 | 0.443000 | -11.001000 | -11.037000 | 621.000000 | 1043.000000 | 887.000000 | 50.137859 | 443.000000 | 6817 |  | GOUG | GENE | 03:28 | 04:36 | 04:11 | 524 | 532 | 9.000000 | EXT | -. Зона задиров. |  | (c)
75957.756000 | 4.904000 | 4.825000 | -6.576000 | -6.655000 | -2225.000000 | -2211.000000 | -2213.000000 | 1.396536 | 4825.000000 | 6817 |  | LWAN |  | 07:49 | 07:51 | 07:51 | 155 | 0 | 22.559766 | EXT | -. Эквивалент потери металла 23%. Непровар на заводском сварном шве. |  | (c)
75964.310000 | 11.458000 | 11.387000 | -0.022000 | -0.093000 | 618.000000 | 1450.000000 | 1062.000000 | 22.673825 | 22.000000 | 6817 |  | CORR | GENE | 03:27 | 05:42 | 04:39 | 71 | 888 | 10.000000 | EXT | - |  | (c)
75967.506000 | 3.174000 | 3.080000 | -8.336000 | -8.430000 | 443.000000 | 498.000000 | 596.000000 | 35.785653 | 3080.000000 | 6818 |  | CORR | GENE | 03:31 | 03:40 | 03:56 | 143 | 306 | 14.000000 | EXT | - |  | (c)
75967.538000 | 3.206000 | 3.169000 | -8.304000 | -8.341000 | 1593.000000 | 1752.000000 | 1732.000000 | 17.819475 | 3169.000000 | 6818 |  | CORR | СIGR | 06:36 | 07:02 | 06:59 | 37 | 278 | 10.000000 | EXT | - |  | (c)
75967.770000 | 3.438000 | 3.403000 | -8.072000 | -8.107000 | 1451.000000 | 1538.000000 | 1689.000000 | 5.355118 | 3403.000000 | 6818 |  | CORR | GENE | 06:14 | 06:28 | 06:52 | 165 | 475 | 10.000000 | EXT | - |  | (c)
75968.665000 | 4.333000 | 4.105000 | -7.177000 | -7.405000 | 1919.000000 | 1939.000000 | 1949.000000 | 17.997893 | 4105.000000 | 6818 |  | CORR | GENE | 07:29 | 07:32 | 07:34 | 539 | 59 | 10.000000 | EXT | - |  | (c)
75969.720000 | 5.388000 | 4.975000 | -6.122000 | -6.535000 | 2115.000000 | 2145.000000 | 2151.000000 | 0.630741 | 4975.000000 | 6818 |  | CORR | GENE | 08:01 | 08:06 | 08:06 | 655 | 72 | 10.000000 | EXT | - |  | (c)
75969.959000 | 5.627000 | 5.192000 | -5.883000 | -6.318000 | 641.000000 | 671.000000 | 697.000000 | 51.701481 | 5192.000000 | 6818 |  | CORR | GENE | 04:03 | 04:08 | 04:12 | 751 | 112 | 10.000000 | EXT | - |  | (c)
75970.275000 | 5.943000 | 5.908000 | -5.567000 | -5.602000 | 2047.000000 | 2063.000000 | 2061.000000 | 11.378959 | 5484.000000 | 6818 |  | CORR | AXGR | 07:50 | 07:52 | 07:52 | 118 | 29 | 10.000000 | EXT | - |  | (c)
75974.431000 | 10.099000 | 10.086000 | -1.411000 | -1.424000 | 748.000000 | 897.000000 | 942.000000 | 60.339294 | 1364.000000 | 6818 |  | CORR | GENE | 04:20 | 04:44 | 04:51 | 60 | 389 | 10.000000 | EXT | - |  | (c)
75977.501000 | 1.659000 | 0.990000 | -9.361000 | -10.030000 | -2178.000000 | -2161.000000 | -2155.000000 | 4.248698 | 990.000000 | 6819 |  | CORR | GENE | 04:24 | 04:26 | 04:27 | 804 | 46 | 9.000000 | EXT | - |  | (c)
75983.025000 | 7.183000 | 7.183000 | -3.837000 | -3.837000 | 2226.000000 | -2130.000000 | -2130.000000 | 0.000000 | 3797.000000 | 6819 |  | CORR | СIGR | 04:14 | 04:31 | 04:31 | 40 | 211 | 10.000000 | EXT | - |  | (c)
75987.950000 | 1.088000 | 1.038000 | -9.737000 | -9.787000 | 1493.000000 | 1555.000000 | 1753.000000 | 0.000000 | 1038.000000 | 6820 |  | CORR | GENE | 05:23 | 05:33 | 06:05 | 73 | 519 | 10.000000 | EXT | - |  | (c)
75989.192000 | 2.330000 | 2.330000 | -8.495000 | -8.495000 | -2081.000000 | -2009.000000 | -2032.000000 | 15.987364 | 2330.000000 | 6820 |  | CORR | СIGR | 07:46 | 07:58 | 07:54 | 20 | 97 | 10.000000 | EXT | - |  | (c)
75989.739000 | 2.877000 | 2.839000 | -7.948000 | -7.986000 | 698.000000 | 880.000000 | 939.000000 | 56.338989 | 2839.000000 | 6820 |  | CORR | GENE | 03:14 | 03:44 | 03:53 | 88 | 481 | 10.000000 | EXT | - |  | (c)
75989.827000 | 2.965000 | 2.478000 | -7.860000 | -8.347000 | 2184.000000 | -2217.000000 | 2220.000000 | 0.000000 | 2478.000000 | 6820 |  | LWAN |  | 07:14 | 07:24 | 07:20 | 828 | 72 | 13.119220 | EXT | -. Эквивалент потери металла 13%. |  | (c)
75991.167000 | 4.305000 | 3.916000 | -6.520000 | -6.909000 | 704.000000 | 761.000000 | 753.000000 | 56.840221 | 3916.000000 | 6820 |  | CORR | GENE | 03:15 | 03:25 | 03:23 | 505 | 98 | 10.000000 | EXT | - |  | (c)
75997.687000 | 0.000000 | -0.060000 | -11.595000 | -11.655000 | 1158.000000 | 1759.000000 | 1563.000000 | 0.000000 |  | 6821 | Смещение кромок | GWAN |  | 03:37 | 05:14 | 04:43 | 0 | 810 | 3.713000 | EXT | Смещение кромок. Наружу. Величина смещения - 3.7 мм. |  | (c)
75997.687000 | 0.000000 | -0.035000 | -11.595000 | -11.630000 | 2116.000000 | 2229.000000 | -2132.000000 | 7.989064 |  | 6821 | Смещение кромок | GWAN |  | 06:12 | 06:30 | 06:46 | 0 | 427 | 3.551000 | EXT | Смещение кромок. Наружу. Величина смещения - 3.6 мм. |  | (c)
75997.687000 | 0.000000 | -0.055000 | -11.595000 | -11.650000 | -1874.000000 | -1703.000000 | -1717.000000 | 41.403491 |  | 6821 | Смещение кромок | GWAN |  | 07:28 | 07:55 | 07:53 | 0 | 314 | 3.634000 | EXT | Смещение кромок. Наружу. Величина смещения - 3.6 мм. |  | (c)
75997.687000 | 0.000000 | -0.040000 | -11.595000 | -11.635000 | -1474.000000 | -1299.000000 | -1312.000000 | 74.086410 |  | 6821 | Смещение кромок | GWAN |  | 08:32 | 09:01 | 08:58 | 0 | 322 | 4.281000 | EXT | Смещение кромок. Вовнутрь. Величина смещения - 4.3 мм. |  | (c)
75997.687000 | 0.000000 | -0.060000 | -11.595000 | -11.655000 | -611.000000 | -489.000000 | -503.000000 | 31.953638 |  | 6821 | Смещение кромок | GWAN |  | 10:52 | 11:11 | 11:09 | 0 | 215 | 2.921000 | EXT | Смещение кромок. Наружу. Величина смещения - 2.9 мм. |  | (c)
75997.687000 | 0.000000 | -0.045000 | -11.595000 | -11.640000 | -364.000000 | -254.000000 | -238.000000 | 8.992345 |  | 6821 | Смещение кромок | GWAN |  | 11:32 | 11:49 | 11:52 | 0 | 253 | 2.437000 | EXT | Смещение кромок. Вовнутрь. Величина смещения - 2.4 мм. |  | (c)
76007.327000 | 9.640000 | 9.321000 | -1.955000 | -2.274000 | -1506.000000 | -1453.000000 | -1431.000000 | 64.517380 | 1360.000000 | 6821 |  | CORR | GENE | 08:27 | 08:36 | 08:39 | 914 | 150 | 10.000000 | EXT | - |  | (c)
76009.141000 | 11.454000 | 11.365000 | -0.141000 | -0.230000 | -1479.000000 | -1386.000000 | -1424.000000 | 65.085011 | 106.000000 | 6821 |  | CORR | GENE | 08:32 | 08:47 | 08:40 | 124 | 109 | 10.000000 | EXT | - |  | (c)
76010.495000 | 1.213000 | 1.158000 | -10.357000 | -10.412000 | -148.000000 | -121.000000 | -119.000000 | 4.887672 | 1158.000000 | 6822 |  | CORR | GENE | 08:50 | 08:55 | 08:55 | 308 | 59 | 10.000000 | EXT | - |  | (c)
76012.457000 | 3.175000 | 3.137000 | -8.395000 | -8.433000 | -689.000000 | -295.000000 | -419.000000 | 0.000000 | 3137.000000 | 6822 |  | CORR | GENE | 07:23 | 08:27 | 08:06 | 80 | 540 | 10.000000 | EXT | - |  | (c)
76012.544000 | 3.262000 | 3.251000 | -8.308000 | -8.319000 | -291.000000 | -217.000000 | -203.000000 | 2.064073 | 3251.000000 | 6822 |  | CORR | СIGR | 08:27 | 08:39 | 08:41 | 26 | 177 | 10.000000 | EXT | - |  | (c)
76012.801000 | 3.519000 | 3.336000 | -8.051000 | -8.234000 | 2207.000000 | 2221.000000 | -2214.000000 | 0.000000 | 3336.000000 | 6822 |  | LWAN |  | 03:10 | 03:13 | 03:17 | 454 | 78 | 19.000000 | INT | -. Эквивалент потери металла 19%. |  | (c)
76015.433000 | 6.151000 | 6.136000 | -5.419000 | -5.434000 | -667.000000 | -621.000000 | -623.000000 | 43.179847 | 5402.000000 | 6822 |  | CORR | СIGR | 07:26 | 07:34 | 07:34 | 32 | 88 | 10.000000 | EXT | - |  | (c)
76016.149000 | 6.867000 | 6.862000 | -4.703000 | -4.708000 | -459.000000 | -384.000000 | -401.000000 | 23.005277 | 4686.000000 | 6822 |  | CORR | СIGR | 08:00 | 08:12 | 08:09 | 22 | 116 | 10.000000 | EXT | - |  | (c)
76016.150000 | 6.868000 | 6.727000 | -4.702000 | -4.843000 | -269.000000 | -264.000000 | -237.000000 | 13.944740 | 4559.000000 | 6822 |  | CORR | GENE | 08:31 | 08:32 | 08:36 | 284 | 64 | 10.000000 | EXT | - |  | (c)
76016.181000 | 6.899000 | 6.894000 | -4.671000 | -4.676000 | -784.000000 | -671.000000 | -662.000000 | 33.738148 | 4636.000000 | 6822 |  | CORR | СIGR | 07:08 | 07:26 | 07:27 | 40 | 244 | 11.000000 | EXT | - |  | (c)
76016.321000 | 7.039000 | 7.006000 | -4.531000 | -4.564000 | -426.000000 | -410.000000 | -395.000000 | 26.982107 | 4435.000000 | 6822 |  | CORR | GENE | 08:05 | 08:08 | 08:10 | 129 | 61 | 10.000000 | EXT | - |  | (c)
76016.749000 | 7.467000 | 7.460000 | -4.103000 | -4.110000 | -192.000000 | -121.000000 | -131.000000 | 0.732552 | 4085.000000 | 6822 |  | CORR | СIGR | 08:43 | 08:55 | 08:53 | 25 | 122 | 11.000000 | EXT | - |  | (c)
76016.926000 | 7.644000 | 7.610000 | -3.926000 | -3.960000 | -773.000000 | -533.000000 | -597.000000 | 19.777346 | 3888.000000 | 6822 |  | CORR | GENE | 07:09 | 07:48 | 07:38 | 72 | 352 | 10.000000 | EXT | - |  | (c)
76017.174000 | 7.892000 | 7.726000 | -3.678000 | -3.844000 | -480.000000 | -430.000000 | -404.000000 | 20.400356 | 3466.000000 | 6822 |  | CORR | GENE | 07:57 | 08:05 | 08:09 | 378 | 151 | 9.000000 | EXT | - |  | (c)
76018.050000 | 8.768000 | 8.541000 | -2.802000 | -3.029000 | -457.000000 | -421.000000 | -424.000000 | 28.950439 | 2703.000000 | 6822 |  | CORR | GENE | 08:00 | 08:06 | 08:06 | 326 | 66 | 10.000000 | EXT | - |  | (c)
76019.378000 | 10.096000 | 9.951000 | -1.474000 | -1.619000 | -103.000000 | -49.000000 | -67.000000 | 0.000000 | 1265.000000 | 6822 |  | CORR | GENE | 08:57 | 09:06 | 09:03 | 354 | 73 | 12.000000 | EXT | - |  | (c)
76019.868000 | 10.586000 | 10.546000 | -0.984000 | -1.024000 | -332.000000 | -234.000000 | -203.000000 | 0.000000 | 972.000000 | 6822 |  | CORR | GENE | 08:20 | 08:36 | 08:41 | 52 | 258 | 13.000000 | EXT | - |  | (c)
76020.467000 | 11.185000 | 9.953000 | -0.385000 | -1.617000 | -419.000000 | -390.000000 | -376.000000 | 23.237932 | 342.000000 | 6822 |  | CORR | GENE | 08:06 | 08:11 | 08:13 | 1275 | 88 | 9.000000 | EXT | - |  | (c)
76020.613000 | 11.331000 | 11.313000 | -0.239000 | -0.257000 | -335.000000 | -242.000000 | -238.000000 | 3.556991 | 218.000000 | 6822 |  | CORR | СIGR | 08:20 | 08:35 | 08:36 | 39 | 194 | 10.000000 | EXT | - |  | (c)
76021.785000 | 0.933000 | 0.726000 | -10.312000 | -10.519000 | 2030.000000 | 2062.000000 | 2060.000000 | 8.915806 | 726.000000 | 6823 |  | CORR | GENE | 08:27 | 08:32 | 08:32 | 397 | 60 | 10.000000 | EXT | - |  | (c)
76022.493000 | 1.641000 | 1.149000 | -9.604000 | -10.096000 | 2171.000000 | 2227.000000 | 2202.000000 | 0.000000 | 1149.000000 | 6823 |  | CORR | GENE | 08:49 | 08:59 | 08:54 | 579 | 62 | 11.000000 | EXT | - |  | (c)
76022.573000 | 1.721000 | 1.713000 | -9.524000 | -9.532000 | 2050.000000 | 2093.000000 | 2085.000000 | 6.074519 | 1713.000000 | 6823 |  | CORR | СIGR | 08:30 | 08:37 | 08:36 | 20 | 70 | 10.000000 | EXT | - |  | (c)
76022.747000 | 1.895000 | 1.510000 | -9.350000 | -9.735000 | 1836.000000 | 1883.000000 | 1867.000000 | 24.408585 | 1510.000000 | 6823 |  | CORR | GENE | 07:56 | 08:03 | 08:00 | 454 | 61 | 12.000000 | EXT | - |  | (c)
76023.578000 | 2.726000 | 2.075000 | -8.519000 | -9.170000 | 1814.000000 | 2063.000000 | 1986.000000 | 0.000000 | 2075.000000 | 6823 |  | CORR | GENE | 07:52 | 08:32 | 08:20 | 885 | 344 | 11.000000 | EXT | - |  | (c)
76024.381000 | 3.529000 | 3.477000 | -7.716000 | -7.768000 | 1629.000000 | 1739.000000 | 1767.000000 | 15.233774 | 3477.000000 | 6823 |  | CORR | GENE | 07:22 | 07:40 | 07:44 | 78 | 275 | 10.000000 | EXT | - |  | (c)
76024.389000 | 3.537000 | 3.519000 | -7.708000 | -7.726000 | 2062.000000 | 2122.000000 | 2132.000000 | 0.000000 | 3519.000000 | 6823 |  | CORR | СIGR | 08:32 | 08:42 | 08:43 | 25 | 139 | 11.000000 | EXT | - |  | (c)
76024.681000 | 3.829000 | 3.772000 | -7.416000 | -7.473000 | 1957.000000 | 1988.000000 | 1984.000000 | 15.401452 | 3772.000000 | 6823 |  | CORR | GENE | 08:15 | 08:20 | 08:19 | 108 | 55 | 11.000000 | EXT | - |  | (c)
76024.712000 | 3.860000 | 3.847000 | -7.385000 | -7.398000 | 2105.000000 | 2140.000000 | 2145.000000 | 0.546687 | 3847.000000 | 6823 |  | CORR | СIGR | 08:39 | 08:44 | 08:45 | 30 | 79 | 11.000000 | EXT | - |  | (c)
76024.738000 | 3.886000 | 3.628000 | -7.359000 | -7.617000 | 1847.000000 | 1885.000000 | 1884.000000 | 22.010113 | 3628.000000 | 6823 |  | CORR | GENE | 07:57 | 08:03 | 08:03 | 269 | 74 | 15.000000 | EXT | - |  | (c)
76024.901000 | 4.049000 | 4.011000 | -7.196000 | -7.234000 | 1826.000000 | 1882.000000 | 1970.000000 | 0.000000 | 4011.000000 | 6823 |  | CORR | GENE | 07:54 | 08:03 | 08:17 | 75 | 288 | 10.000000 | EXT | - |  | (c)
76025.109000 | 4.257000 | 4.156000 | -6.988000 | -7.089000 | 2203.000000 | 2204.000000 | 2228.000000 | 0.000000 | 4156.000000 | 6823 |  | CORR | GENE | 08:55 | 08:55 | 08:59 | 552 | 49 | 15.000000 | EXT | - |  | (c)
76025.157000 | 4.305000 | 4.132000 | -6.940000 | -7.113000 | 1714.000000 | 1746.000000 | 1744.000000 | 34.419165 | 4132.000000 | 6823 |  | CORR | GENE | 07:36 | 07:41 | 07:41 | 665 | 60 | 11.000000 | EXT | - |  | (c)
76025.198000 | 4.346000 | 4.311000 | -6.899000 | -6.934000 | 1905.000000 | 1955.000000 | 2023.000000 | 0.000000 | 4311.000000 | 6823 |  | CORR | GENE | 08:07 | 08:15 | 08:26 | 60 | 235 | 12.000000 | EXT | - |  | (c)
76025.634000 | 4.782000 | 4.771000 | -6.463000 | -6.474000 | 2070.000000 | 2117.000000 | 2110.000000 | 3.371127 | 4771.000000 | 6823 |  | CORR | СIGR | 08:33 | 08:41 | 08:40 | 20 | 79 | 11.000000 | EXT | - |  | (c)
76025.747000 | 4.895000 | 4.834000 | -6.350000 | -6.411000 | 2046.000000 | 2067.000000 | 2064.000000 | 10.608684 | 4834.000000 | 6823 |  | CORR | AXGR | 08:29 | 08:33 | 08:32 | 206 | 35 | 12.000000 | EXT | - |  | (c)
76026.762000 | 5.910000 | 5.812000 | -5.335000 | -5.433000 | 1907.000000 | 1932.000000 | 1957.000000 | 14.034545 | 5202.000000 | 6823 |  | CORR | GENE | 08:07 | 08:11 | 08:15 | 231 | 99 | 11.000000 | EXT | - |  | (c)
76027.042000 | 6.190000 | 6.174000 | -5.055000 | -5.071000 | 1801.000000 | 1879.000000 | 1866.000000 | 18.905546 | 5041.000000 | 6823 |  | CORR | СIGR | 07:50 | 08:02 | 08:00 | 30 | 130 | 11.000000 | EXT | - |  | (c)
76027.099000 | 6.247000 | 6.221000 | -4.998000 | -5.024000 | 1987.000000 | 2090.000000 | 2091.000000 | 0.000000 | 4974.000000 | 6823 |  | CORR | GENE | 08:20 | 08:36 | 08:37 | 50 | 208 | 15.000000 | EXT | - |  | (c)
76027.457000 | 6.605000 | 6.412000 | -4.640000 | -4.833000 | 2179.000000 | 2220.000000 | 2202.000000 | 0.000000 | 4488.000000 | 6823 |  | CORR | GENE | 08:51 | 08:57 | 08:54 | 345 | 45 | 11.000000 | EXT | - |  | (c)
76027.557000 | 6.705000 | 6.395000 | -4.540000 | -4.850000 | 1846.000000 | 1875.000000 | 1880.000000 | 22.817897 | 4096.000000 | 6823 |  | CORR | GENE | 07:57 | 08:02 | 08:03 | 754 | 68 | 10.000000 | EXT | - |  | (c)
76027.809000 | 6.957000 | 6.829000 | -4.288000 | -4.416000 | 1984.000000 | 2103.000000 | 2053.000000 | 3.325591 | 3804.000000 | 6823 |  | CORR | GENE | 08:19 | 08:38 | 08:30 | 612 | 137 | 10.000000 | EXT | - |  | (c)
76028.052000 | 7.200000 | 7.170000 | -4.045000 | -4.075000 | 1677.000000 | 1762.000000 | 1758.000000 | 25.159663 | 4030.000000 | 6823 |  | CORR | GENE | 07:30 | 07:43 | 07:43 | 45 | 161 | 12.000000 | EXT | - |  | (c)
76028.488000 | 7.636000 | 7.569000 | -3.609000 | -3.676000 | 2033.000000 | 2053.000000 | 2076.000000 | 5.383028 | 3233.000000 | 6823 |  | CORR | GENE | 08:27 | 08:30 | 08:34 | 443 | 87 | 10.000000 | EXT | - |  | (c)
76029.402000 | 8.550000 | 8.529000 | -2.695000 | -2.716000 | 1930.000000 | 2055.000000 | 2039.000000 | 0.000000 | 2676.000000 | 6823 |  | CORR | СIGR | 08:11 | 08:31 | 08:28 | 40 | 217 | 14.000000 | EXT | - |  | (c)
76029.580000 | 8.728000 | 8.659000 | -2.517000 | -2.586000 | 2180.000000 | 2211.000000 | 2200.000000 | 0.000000 | 2367.000000 | 6823 |  | CORR | AXGR | 08:51 | 08:56 | 08:54 | 219 | 40 | 11.000000 | EXT | - |  | (c)
76030.241000 | 9.389000 | 9.382000 | -1.856000 | -1.863000 | 1744.000000 | 1806.000000 | 1817.000000 | 21.689637 | 1836.000000 | 6823 |  | CORR | СIGR | 07:41 | 07:51 | 07:52 | 27 | 145 | 11.000000 | EXT | - |  | (c)
76030.929000 | 10.077000 | 10.024000 | -1.168000 | -1.221000 | 1652.000000 | 2105.000000 | 1947.000000 | 0.000000 | 1095.000000 | 6823 |  | CORR | GENE | 07:26 | 08:39 | 08:13 | 126 | 590 | 11.000000 | EXT | - |  | (c)
76031.316000 | 10.464000 | 10.275000 | -0.781000 | -0.970000 | 2021.000000 | 2131.000000 | 2089.000000 | 0.373222 | 716.000000 | 6823 |  | CORR | GENE | 08:25 | 08:43 | 08:36 | 254 | 137 | 14.000000 | EXT | - |  | (c)
76031.694000 | 10.842000 | 10.772000 | -0.403000 | -0.473000 | 1534.000000 | 1699.000000 | 1687.000000 | 19.104469 | 369.000000 | 6823 |  | CORR | GENE | 07:07 | 07:33 | 07:31 | 104 | 307 | 10.000000 | EXT | - |  | (c)
76031.724000 | 10.872000 | 10.753000 | -0.373000 | -0.492000 | 2141.000000 | 2157.000000 | 2160.000000 | 2.725541 | 168.000000 | 6823 |  | CORR | AXGR | 08:45 | 08:47 | 08:48 | 324 | 37 | 13.000000 | EXT | - |  | (c)
76032.040000 | 11.188000 | 11.091000 | -0.057000 | -0.154000 | 1499.000000 | -2193.000000 | 1981.000000 | 0.000000 | 8.000000 | 6823 |  | CORR | GENE | 07:01 | 09:05 | 08:19 | 146 | 964 | 12.000000 | EXT | - |  | (c)
76032.097000 | 0.000000 | -0.025000 | -11.500000 | -11.525000 | -229.000000 | -76.000000 | -97.000000 | 0.000000 |  | 6824 | Смещение кромок | GWAN |  | 00:55 | 01:20 | 01:17 | 0 | 264 | 2.755000 | EXT | Смещение кромок. Вовнутрь. Величина смещения - 2.8 мм. |  | (c)
76032.097000 | 0.000000 | -0.025000 | -11.500000 | -11.525000 | -1211.000000 | -1110.000000 | -1009.000000 | 65.154697 |  | 6824 | Смещение кромок | GWAN |  | 10:17 | 10:33 | 10:50 | 0 | 404 | 2.929000 | EXT | Смещение кромок. Вовнутрь. Величина смещения - 2.9 мм. |  | (c)
76032.153000 | 0.056000 | 0.032000 | -11.444000 | -11.468000 | 265.000000 | 400.000000 | 435.000000 | 21.345769 | 32.000000 | 6824 |  | CORR | GENE | 02:15 | 02:37 | 02:43 | 45 | 340 | 10.000000 | EXT | - |  | (c)
76033.158000 | 1.061000 | 1.027000 | -10.439000 | -10.473000 | -2028.000000 | -1971.000000 | -1962.000000 | 21.706427 | 1027.000000 | 6824 |  | CORR | GENE | 08:05 | 08:14 | 08:16 | 49 | 132 | 14.000000 | EXT | - |  | (c)
76033.566000 | 1.469000 | 1.091000 | -10.031000 | -10.409000 | 344.000000 | 392.000000 | 392.000000 | 27.746194 | 1091.000000 | 6824 |  | CORR | GENE | 02:28 | 02:36 | 02:36 | 989 | 96 | 10.000000 | EXT | - |  | (c)
76034.826000 | 2.729000 | 2.024000 | -8.771000 | -9.476000 | 2163.000000 | 2191.000000 | 2184.000000 | 0.476292 | 2024.000000 | 6824 |  | CORR | AXGR | 07:22 | 07:26 | 07:25 | 875 | 41 | 10.000000 | EXT | - |  | (c)
76035.478000 | 3.381000 | 3.036000 | -8.119000 | -8.464000 | -2199.000000 | -2196.000000 | -2175.000000 | 4.475363 | 3036.000000 | 6824 |  | CORR | GENE | 07:37 | 07:38 | 07:41 | 577 | 48 | 10.000000 | EXT | - |  | (c)
76038.778000 | 6.681000 | 6.608000 | -4.819000 | -4.892000 | 1992.000000 | 2048.000000 | 2032.000000 | 9.431596 | 4509.000000 | 6824 |  | CORR | GENE | 06:54 | 07:03 | 07:00 | 383 | 81 | 10.000000 | EXT | - |  | (c)
76040.197000 | 8.100000 | 8.010000 | -3.400000 | -3.490000 | 1743.000000 | 1823.000000 | 1871.000000 | 8.481716 | 3210.000000 | 6824 |  | GOUG | GENE | 06:14 | 06:27 | 06:34 | 280 | 255 | 9.000000 | EXT | -. Задир. |  | (c)
76041.195000 | 9.098000 | 9.058000 | -2.402000 | -2.442000 | 1926.000000 | 1986.000000 | 1986.000000 | 9.997610 | 2368.000000 | 6824 |  | CORR | GENE | 06:43 | 06:53 | 06:53 | 74 | 120 | 12.000000 | EXT | - |  | (c)
76042.103000 | 10.006000 | 9.948000 | -1.494000 | -1.552000 | 1581.000000 | 1692.000000 | 1692.000000 | 25.582766 | 1484.000000 | 6824 |  | CORR | GENE | 05:47 | 06:06 | 06:05 | 68 | 222 | 10.000000 | EXT | - |  | (c)
76042.324000 | 10.227000 | 10.048000 | -1.273000 | -1.452000 | 1667.000000 | 1702.000000 | 1685.000000 | 41.157534 | 1228.000000 | 6824 |  | CORR | AXGR | 06:01 | 06:07 | 06:04 | 224 | 36 | 10.000000 | EXT | - |  | (c)
76042.467000 | 10.370000 | 10.346000 | -1.130000 | -1.154000 | 1482.000000 | 1518.000000 | 1569.000000 | 39.382172 | 1118.000000 | 6824 |  | CORR | СIGR | 05:32 | 05:37 | 05:46 | 36 | 174 | 10.000000 | EXT | - |  | (c)
76044.511000 | 0.914000 | 0.861000 | -9.911000 | -9.964000 | -2185.000000 | -2040.000000 | -1959.000000 | 3.690597 | 861.000000 | 6825 |  | CORR | GENE | 03:12 | 03:35 | 03:48 | 74 | 452 | 10.000000 | EXT | - |  | (c)
76044.754000 | 1.157000 | 1.122000 | -9.668000 | -9.703000 | -2176.000000 | -2097.000000 | -2083.000000 | 4.416882 | 1122.000000 | 6825 |  | CORR | СIGR | 03:13 | 03:26 | 03:28 | 39 | 185 | 10.000000 | EXT | - |  | (c)
76045.251000 | 1.654000 | 1.623000 | -9.171000 | -9.202000 | -2171.000000 | -2141.000000 | -2072.000000 | 4.820373 | 1623.000000 | 6825 |  | CORR | СIGR | 03:14 | 03:19 | 03:30 | 38 | 198 | 10.000000 | EXT | - |  | (c)
76045.702000 | 2.105000 | 2.081000 | -8.720000 | -8.744000 | -402.000000 | -332.000000 | -320.000000 | 12.572591 | 2081.000000 | 6825 |  | CORR | СIGR | 07:59 | 08:11 | 08:13 | 30 | 164 | 12.000000 | EXT | - |  | (c)
76047.256000 | 3.659000 | 3.641000 | -7.166000 | -7.184000 | -398.000000 | -296.000000 | -319.000000 | 13.097130 | 3641.000000 | 6825 |  | CORR | СIGR | 08:00 | 08:16 | 08:13 | 29 | 157 | 10.000000 | EXT | - |  | (c)
76051.161000 | 7.564000 | 7.512000 | -3.261000 | -3.313000 | 2210.000000 | -2170.000000 | -2047.000000 | 0.000000 | 3243.000000 | 6825 |  | CORR | GENE | 03:01 | 03:14 | 03:34 | 70 | 407 | 13.000000 | EXT | - |  | (c)
76051.476000 | 7.879000 | 7.752000 | -2.946000 | -3.073000 | -2189.000000 | -2189.000000 | -2174.000000 | 3.367804 | 2846.000000 | 6825 |  | CORR | AXGR | 03:11 | 03:11 | 03:13 | 227 | 29 | 15.000000 | EXT | - |  | (c)
76051.877000 | 8.280000 | 8.254000 | -2.545000 | -2.571000 | -2175.000000 | -2057.000000 | -2013.000000 | 4.497580 | 2523.000000 | 6825 |  | CORR | GENE | 03:13 | 03:32 | 03:39 | 48 | 323 | 10.000000 | EXT | - |  | (c)
76052.488000 | 8.891000 | 8.181000 | -1.934000 | -2.644000 | 2212.000000 | 2228.000000 | 2228.000000 | 0.000000 | 1597.000000 | 6825 |  | CORR | AXGR | 03:01 | 03:04 | 03:04 | 1047 | 32 | 11.000000 | EXT | - |  | (c)
76054.343000 | 10.746000 | 10.729000 | -0.079000 | -0.096000 | -743.000000 | -362.000000 | -352.000000 | 0.000000 | 65.000000 | 6825 |  | CORR | СIGR | 07:04 | 08:06 | 08:07 | 31 | 781 | 13.000000 | EXT | - |  | (c)
76054.422000 | 0.000000 | -0.016000 | -10.725000 | -10.741000 | -858.000000 | -683.000000 | -570.000000 | 0.000000 |  | 6826а | Нарушение формы кольцевого шва | GWAN |  | 09:26 | 09:54 | 10:12 | 0 | 576 |  | EXT | Нарушение формы кольцевого шва |  | (c)
76054.513000 | 0.091000 | 0.088000 | -10.634000 | -10.637000 | -1686.000000 | -1167.000000 | -1223.000000 | 23.983996 | 88.000000 | 6826а |  | CORR | СIGR | 07:12 | 08:36 | 08:27 | 23 | 926 | 12.000000 | EXT | - |  | (c)
76055.797000 | 1.375000 | 1.375000 | -9.350000 | -9.350000 | 1843.000000 | 2078.000000 | 1975.000000 | 10.034459 | 1375.000000 | 6826а |  | GOUG | GENE | 04:42 | 05:20 | 05:03 | 226 | 263 | 7.000000 | EXT | -. Зона задиров. |  | (c)
76062.404000 | 7.982000 | 7.963000 | -2.743000 | -2.762000 | -1607.000000 | -1513.000000 | -1529.000000 | 50.301255 | 2736.000000 | 6826а |  | CORR | СIGR | 07:25 | 07:40 | 07:38 | 26 | 157 | 13.000000 | EXT | - |  | (c)
76063.770000 | 9.348000 | 9.312000 | -1.377000 | -1.413000 | -1157.000000 | -1083.000000 | -1047.000000 | 66.754085 | 1373.000000 | 6826а |  | CORR | СIGR | 08:38 | 08:50 | 08:55 | 40 | 220 | 12.000000 | EXT | - |  | (c)
76068.409000 | 1.747000 | 1.729000 | -8.988000 | -9.006000 | -2208.000000 | -2172.000000 | -2157.000000 | 1.847711 | 1729.000000 | 6827а |  | CORR | GENE | 05:06 | 05:12 | 05:14 | 47 | 101 | 12.000000 | EXT | - |  | (c)
76071.749000 | 5.087000 | 4.988000 | -5.648000 | -5.747000 | -2205.000000 | -2172.000000 | -2179.000000 | 2.081554 | 4988.000000 | 6827а |  | CORR | GENE | 05:06 | 05:12 | 05:10 | 328 | 52 | 11.000000 | EXT | - |  | (c)
76078.133000 | 0.736000 | 0.721000 | -2.319000 | -2.334000 | -2164.000000 | -1986.000000 | -1877.000000 | 5.335446 | 721.000000 | 6828аа |  | CORR | СIGR | 05:06 | 05:35 | 05:52 | 35 | 574 | 10.000000 | EXT | - |  | (c)
76080.452000 | 0.000000 | -0.031000 | -3.830000 | -3.861000 | 2060.000000 | -1707.000000 | -1974.000000 | 0.000000 |  | 6828ба | Смещение кромок | GWAN |  | 03:20 | 05:12 | 04:29 | 0 | 854 | 2.972000 | EXT | Смещение кромок. Наружу. Величина смещения - 3 мм. |  | (c)
76080.452000 | 0.000000 | -0.036000 | -3.830000 | -3.866000 | 770.000000 | 1101.000000 | 1019.000000 | 77.752580 |  | 6828ба | Смещение кромок | GWAN |  | 11:52 | 00:45 | 00:32 | 0 | 497 | 4.627000 | EXT | Смещение кромок. Вовнутрь. Величина смещения - 4.6 мм. |  | (c)
76088.357000 | 0.000000 | -0.030000 | -11.550000 | -11.580000 | 732.000000 | 1077.000000 | 944.000000 | 76.161124 |  | 6829 | Смещение кромок | GWAN |  | 00:36 | 01:32 | 01:10 | 0 | 424 | 3.113000 | EXT | Смещение кромок. Вовнутрь. Величина смещения - 3.1 мм. |  | (c)
76088.357000 | 0.000000 | -0.050000 | -11.550000 | -11.600000 | 1862.000000 | -2077.000000 | 2193.000000 | 0.000000 |  | 6829 | Смещение кромок | GWAN |  | 03:38 | 05:03 | 04:32 | 0 | 662 | 3.749000 | EXT | Смещение кромок. Наружу. Величина смещения - 3.7 мм. |  | (c)
76088.357000 | 0.000000 | -0.015000 | -11.550000 | -11.565000 | -1336.000000 | -1153.000000 | -1195.000000 | 72.174939 |  | 6829 | Смещение кромок | GWAN |  | 07:02 | 07:32 | 07:25 | 0 | 282 | 2.825000 | EXT | Смещение кромок. Наружу. Величина смещения - 2.8 мм. |  | (c)
76093.540000 | 5.183000 | 3.927000 | -6.367000 | -7.623000 | -1425.000000 | -1078.000000 | -1247.000000 | 64.970021 | 3927.000000 | 6829 |  | GOUG | GENE | 06:48 | 07:44 | 07:17 | 1257 | 357 | 7.000000 | EXT | -. Зона задиров. |  | (c)
76096.605000 | 8.248000 | 6.706000 | -3.302000 | -4.844000 | -1582.000000 | -1372.000000 | -1251.000000 | 47.468547 | 3241.000000 | 6829 |  | GOUG | GENE | 06:22 | 06:56 | 07:16 | 1603 | 663 | 7.000000 | EXT | -. Зона задиров. |  | (c)
76099.503000 | 11.146000 | 11.146000 | -0.404000 | -0.404000 | -1429.000000 | -1183.000000 | -1217.000000 | 63.941608 | 257.000000 | 6829 |  | GOUG | GENE | 06:47 | 07:27 | 07:21 | 147 | 424 | 6.000000 | EXT | -. Зона задиров. |  | (c)
76099.907000 | 0.000000 | -0.040000 | -11.300000 | -11.340000 | 219.000000 | 364.000000 | 363.000000 | 29.271835 |  | 6830 | Смещение кромок | GWAN |  | 00:06 | 00:29 | 00:29 | 0 | 288 | 3.300000 | EXT | Смещение кромок. Вовнутрь. Величина смещения - 3.3 мм. |  | (c)
76099.907000 | 0.000000 | -0.035000 | -11.300000 | -11.335000 | -434.000000 | -72.000000 | -204.000000 | 0.000000 |  | 6830 | Смещение кромок | GWAN |  | 10:20 | 11:19 | 10:57 | 0 | 462 | 5.005000 | EXT | Смещение кромок. Вовнутрь. Величина смещения - 5 мм. |  | (c)
76100.244000 | 0.337000 | 0.154000 | -10.963000 | -11.146000 | -1685.000000 | -1404.000000 | -1457.000000 | 44.018407 | 154.000000 | 6830 |  | GOUG | GENE | 06:58 | 07:44 | 07:35 | 403 | 457 | 7.000000 | EXT | -. Задир. |  | (c)
76108.126000 | 8.219000 | 7.990000 | -3.081000 | -3.310000 | 1307.000000 | 1411.000000 | 1420.000000 | 56.346940 | 3080.000000 | 6830 |  | GOUG | GENE | 03:01 | 03:18 | 03:19 | 230 | 225 | 7.000000 | EXT | -. Зона задиров. |  | (c)
76123.602000 | 1.040000 | 0.922000 | -10.165000 | -10.283000 | 829.000000 | 1201.000000 | 1115.000000 | 43.884523 | 922.000000 | 6832 |  | DENT |  | 02:23 | 03:23 | 03:09 | 345 | 572 | 0.352113 |  | -. Аномалия находится на упругопластическом изгибе. |  | (c)
76133.767000 | 0.000000 | -0.035000 | -11.340000 | -11.375000 | 216.000000 | 408.000000 | 381.000000 | 30.713040 |  | 6833 | Смещение кромок | GWAN |  | 10:10 | 10:41 | 10:37 | 0 | 328 | 3.029000 | EXT | Смещение кромок. Вовнутрь. Величина смещения - 3 мм. Аномалия находится на упругопластическом изгибе: R=280 D, максимальное растяжение на 0.1 час. |  | (c)
76133.767000 | 0.000000 | -0.035000 | -11.340000 | -11.375000 | 684.000000 | 754.000000 | 790.000000 | 63.759927 |  | 6833 | Смещение кромок | GWAN |  | 11:26 | 11:37 | 11:43 | 0 | 212 | 2.865000 | EXT | Смещение кромок. Вовнутрь. Величина смещения - 2.9 мм. Аномалия находится на упругопластическом изгибе: R=280 D, максимальное растяжение на 0.1 час. |  | (c)
76136.790000 | 3.023000 | 2.932000 | -8.317000 | -8.408000 | -769.000000 | -686.000000 | -717.000000 | 49.557739 | 2932.000000 | 6833 |  | CORR | GENE | 07:31 | 07:45 | 07:40 | 512 | 103 | 10.000000 | EXT | -. Аномалия находится на упругопластическом изгибе: R=326 D, максимальное растяжение на 11.8 час. |  | (c)
76138.050000 | 4.283000 | 3.339000 | -7.057000 | -8.001000 | -2167.000000 | -2129.000000 | -2093.000000 | 5.090783 | 3339.000000 | 6833 |  | CORR | GENE | 03:46 | 03:52 | 03:58 | 1104 | 149 | 10.000000 | EXT | -. Аномалия находится на упругопластическом изгибе: R=368 D, максимальное растяжение на 11.7 час. |  | (c)
76141.466000 | 7.699000 | 7.665000 | -3.641000 | -3.675000 | -1030.000000 | -701.000000 | -865.000000 | 43.261627 | 3640.000000 | 6833 |  | GOUG | СIGR | 06:49 | 07:42 | 07:16 | 35 | 329 | 5.000000 | EXT | -. Задир. Аномалия находится на упругопластическом изгибе: R=556 D, максимальное растяжение на 11.6 час. |  | (c)
76145.107000 | 0.000000 | -0.040000 | -11.285000 | -11.325000 | -958.000000 | -464.000000 | -616.000000 | 0.000000 |  | 6834 | Смещение кромок | GWAN |  | 07:18 | 08:38 | 08:13 | 0 | 683 | 4.442000 | EXT | Смещение кромок. Наружу. Величина смещения - 4.4 мм. Аномалия находится на упругопластическом изгибе: R=834 D, максимальное растяжение на 11.7 час. |  | (c)
76145.251000 | 0.144000 | 0.098000 | -11.141000 | -11.187000 | 2195.000000 | 2216.000000 | -2096.000000 | 0.000000 | 98.000000 | 6834 |  | CORR | GENE | 03:47 | 03:50 | 04:14 | 60 | 340 | 10.000000 | EXT | -. Аномалия находится на упругопластическом изгибе: R=866 D, максимальное растяжение на 11.7 час. |  | (c)
76154.146000 | 9.039000 | 8.955000 | -2.246000 | -2.330000 | -669.000000 | -669.000000 | -648.000000 | 48.924503 | 2116.000000 | 6834 |  | CORR | AXGR | 08:05 | 08:05 | 08:08 | 214 | 42 | 13.000000 | EXT | - |  | (c)
76155.053000 | 9.946000 | 9.861000 | -1.339000 | -1.424000 | -691.000000 | -686.000000 | -672.000000 | 51.063008 | 1178.000000 | 6834 |  | CORR | AXGR | 08:01 | 08:02 | 08:04 | 246 | 39 | 14.000000 | EXT | - |  | (c)
76156.392000 | 0.000000 | -0.025000 | -11.440000 | -11.465000 | 1579.000000 | 1709.000000 | 1705.000000 | 22.014703 |  | 6835 | Смещение кромок | GWAN |  | 04:32 | 04:53 | 04:52 | 0 | 253 | 2.780000 | EXT | Смещение кромок. Наружу. Величина смещения - 2.8 мм. |  | (c)
76156.392000 | 0.000000 | -0.065000 | -11.440000 | -11.505000 | -2197.000000 | -1581.000000 | -1819.000000 | 33.202302 |  | 6835 | Смещение кромок | GWAN |  | 06:23 | 08:02 | 07:24 | 0 | 755 | 3.755000 | EXT | Смещение кромок. Наружу. Величина смещения - 3.8 мм. |  | (c)
76156.392000 | 0.000000 | -0.045000 | -11.440000 | -11.485000 | -710.000000 | -469.000000 | -530.000000 | 28.212842 |  | 6835 | Смещение кромок | GWAN |  | 10:23 | 11:01 | 10:52 | 0 | 360 | 2.482000 | EXT | Смещение кромок. Наружу. Величина смещения - 2.5 мм. |  | (c)
76165.391000 | 8.999000 | 8.975000 | -2.441000 | -2.465000 | -1637.000000 | -1533.000000 | -1538.000000 | 55.865210 | 2436.000000 | 6835 |  | CORR | СIGR | 07:53 | 08:10 | 08:09 | 29 | 198 | 11.000000 | EXT | - |  | (c)
76167.545000 | 11.153000 | 11.119000 | -0.287000 | -0.321000 | -1612.000000 | -1533.000000 | -1545.000000 | 55.300322 | 278.000000 | 6835 |  | CORR | СIGR | 07:57 | 08:10 | 08:08 | 43 | 134 | 10.000000 | EXT | - |  | (c)
76167.804000 | 11.412000 | 11.376000 | -0.028000 | -0.064000 | -1663.000000 | -1554.000000 | -1515.000000 | 57.761619 | 22.000000 | 6835 |  | CORR | СIGR | 07:49 | 08:06 | 08:13 | 42 | 297 | 14.000000 | EXT | - |  | (c)
76167.822000 | 11.430000 | 11.378000 | -0.010000 | -0.062000 | -1183.000000 | -1087.000000 | -1038.000000 | 72.003701 | 9.000000 | 6835 |  | CORR | GENE | 09:06 | 09:22 | 09:30 | 53 | 291 | 11.000000 | EXT | - |  | (c)
76167.832000 | 0.000000 | -0.025000 | -11.620000 | -11.645000 | 2219.000000 | -2190.000000 | -2147.000000 | 2053.000000 |  | 6836 | Смещение кромок | GWAN |  | 03:38 | 03:46 | 03:53 | 0 | 189 | 2.341000 | EXT | Смещение кромок. Наружу. Величина смещения - 2.3 мм. |  | (c)
76167.832000 | 0.000000 | -0.035000 | -11.620000 | -11.655000 | 451.000000 | 619.000000 | 578.000000 | 451.000000 |  | 6836 | Смещение кромок | GWAN |  | 10:52 | 11:20 | 11:13 | 0 | 256 | 2.335000 | EXT | Смещение кромок. Вовнутрь. Величина смещения - 2.3 мм. |  | (c)
76170.149000 | 2.317000 | 1.977000 | -9.303000 | -9.643000 | -166.000000 | -125.000000 | -131.000000 | 95.000000 | 1977.000000 | 6836 |  | CORR | GENE | 09:13 | 09:20 | 09:19 | 1193 | 72 | 10.000000 | EXT | - |  | (c)
76170.392000 | 2.560000 | 2.044000 | -9.060000 | -9.576000 | -616.000000 | -580.000000 | -584.000000 | 551.000000 | 2044.000000 | 6836 |  | CORR | GENE | 08:00 | 08:06 | 08:06 | 610 | 65 | 10.000000 | EXT | - |  | (c)
76179.452000 | 0.000000 | -0.010000 | -11.285000 | -11.295000 | -1898.000000 | -1683.000000 | -1699.000000 | 1500.000000 |  | 6837 | Смещение кромок | GWAN |  | 05:42 | 06:17 | 06:14 | 0 | 398 | 4.342000 | EXT | Смещение кромок. Наружу. Величина смещения - 4.3 мм. |  | (c)
76190.737000 | 0.000000 | -0.040000 | -11.615000 | -11.655000 | 406.000000 | 568.000000 | 528.000000 | 406.000000 |  | 6838 | Смещение кромок | GWAN |  | 10:25 | 10:51 | 10:44 | 0 | 244 | 2.795000 | EXT | Смещение кромок. Вовнутрь. Величина смещения - 2.8 мм. |  | (c)
76190.935000 | 0.198000 | 0.129000 | -11.417000 | -11.486000 | 2098.000000 | -2216.000000 | -2221.000000 | 2079.000000 | 129.000000 | 6838 |  | CORR | GENE | 02:58 | 03:21 | 03:21 | 88 | 284 | 10.000000 | EXT | - |  | (c)
76198.889000 | 8.152000 | 8.118000 | -3.463000 | -3.497000 | -797.000000 | -703.000000 | -716.000000 | 635.000000 | 3414.000000 | 6838 |  | CORR | GENE | 07:11 | 07:26 | 07:24 | 83 | 161 | 10.000000 | EXT | - |  | (c)
76199.680000 | 8.943000 | 8.922000 | -2.672000 | -2.693000 | -177.000000 | -141.000000 | -96.000000 | 15.000000 | 2621.000000 | 6838 |  | CORR | GENE | 08:51 | 08:56 | 09:04 | 72 | 162 | 11.000000 | EXT | - |  | (c)
76200.256000 | 9.519000 | 9.501000 | -2.096000 | -2.114000 | -572.000000 | -499.000000 | -504.000000 | 435.000000 | 2087.000000 | 6838 |  | CORR | СIGR | 07:47 | 07:59 | 07:58 | 27 | 137 | 12.000000 | EXT | - |  | (c)
76200.848000 | 10.111000 | 9.964000 | -1.504000 | -1.651000 | -144.000000 | -107.000000 | -106.000000 | 69.000000 | 1139.000000 | 6838 |  | CORR | GENE | 08:56 | 09:02 | 09:02 | 512 | 74 | 10.000000 | EXT | - |  | (c)
76201.469000 | 10.732000 | 10.587000 | -0.883000 | -1.028000 | -550.000000 | -522.000000 | -515.000000 | 479.000000 | 775.000000 | 6838 |  | CORR | GENE | 07:50 | 07:55 | 07:56 | 253 | 71 | 9.000000 | EXT | - |  | (c)
76202.134000 | 11.397000 | 11.367000 | -0.218000 | -0.248000 | -55.000000 | 127.000000 | 83.000000 | 0.000000 | 105.000000 | 6838 |  | CORR | GENE | 09:10 | 09:40 | 09:32 | 143 | 276 | 10.000000 | EXT | - |  | (c)
76202.285000 | 11.548000 | 11.397000 | -0.067000 | -0.218000 | -787.000000 | -702.000000 | -555.000000 | 323.000000 | 44.000000 | 6838 |  | CORR | GENE | 07:12 | 07:26 | 07:50 | 174 | 464 | 11.000000 | EXT | - |  | (c)
76202.302000 | 11.565000 | 11.526000 | -0.050000 | -0.089000 | -105.000000 | 37.000000 | 93.000000 | 0.000000 | 38.000000 | 6838 |  | CORR | GENE | 09:02 | 09:25 | 09:34 | 51 | 396 | 12.000000 | EXT | - |  | (c)
76202.352000 | 0.000000 | -0.025000 | -11.115000 | -11.140000 | -1769.000000 | -1534.000000 | -1215.000000 | 8.479340 |  | 6839 | Смещение кромок | GWAN |  | 05:01 | 05:38 | 06:30 | 0 | 1109 | 4.014000 | EXT | Смещение кромок. Наружу. Величина смещения - 4 мм. |  | (c)
76202.352000 | 0.000000 | -0.030000 | -11.115000 | -11.145000 | -349.000000 | -149.000000 | -69.000000 | 0.000000 |  | 6839 | Смещение кромок | GWAN |  | 08:50 | 09:22 | 09:35 | 0 | 561 | 2.358000 | EXT | Смещение кромок. Наружу. Величина смещения - 2.4 мм. |  | (c)
76205.487000 | 3.135000 | 3.114000 | -7.980000 | -8.001000 | -923.000000 | -720.000000 | -786.000000 | 41.223206 | 3114.000000 | 6839 |  | CORR | GENE | 07:17 | 07:50 | 07:39 | 54 | 275 | 13.000000 | EXT | - |  | (c)
76207.788000 | 5.436000 | 5.410000 | -5.679000 | -5.705000 | -626.000000 | -569.000000 | -551.000000 | 32.386745 | 5410.000000 | 6839 |  | CORR | СIGR | 08:05 | 08:14 | 08:17 | 29 | 150 | 13.000000 | EXT | - |  | (c)
76208.311000 | 5.959000 | 5.875000 | -5.156000 | -5.240000 | 2210.000000 | -2110.000000 | -2110.000000 | 0.000000 | 5132.000000 | 6839 |  | CORR | GENE | 03:43 | 04:05 | 04:05 | 108 | 282 | 10.000000 | EXT | - |  | (c)
76209.953000 | 7.601000 | 7.498000 | -3.514000 | -3.617000 | -2202.000000 | -2186.000000 | -2180.000000 | 2.295819 | 3272.000000 | 6839 |  | CORR | AXGR | 03:51 | 03:53 | 03:54 | 345 | 43 | 9.000000 | EXT | - |  | (c)
76212.144000 | 9.792000 | 9.634000 | -1.323000 | -1.481000 | -800.000000 | -767.000000 | -765.000000 | 56.091224 | 1226.000000 | 6839 |  | CORR | GENE | 07:37 | 07:42 | 07:43 | 255 | 70 | 10.000000 | EXT | - |  | (c)
76212.318000 | 9.966000 | 9.824000 | -1.149000 | -1.291000 | -947.000000 | -919.000000 | -923.000000 | 70.745512 | 1058.000000 | 6839 |  | CORR | GENE | 07:13 | 07:18 | 07:17 | 233 | 47 | 9.000000 | EXT | - |  | (c)
76213.467000 | 0.000000 | -0.060000 | -11.400000 | -11.460000 | -719.000000 | -525.000000 | -371.000000 | 0.000000 |  | 6840 | Смещение кромок | GWAN |  | 08:40 | 09:12 | 09:37 | 0 | 697 | 4.273000 | EXT | Смещение кромок. Наружу. Величина смещения - 4.3 мм. |  | (c)
76218.890000 | 5.423000 | 5.357000 | -5.977000 | -6.043000 | -1313.000000 | -1289.000000 | -1278.000000 | 74.068726 | 5357.000000 | 6840 |  | CORR | GENE | 07:05 | 07:08 | 07:10 | 181 | 69 | 12.000000 | EXT | - |  | (c)
76224.744000 | 11.277000 | 11.245000 | -0.123000 | -0.155000 | 1791.000000 | 1990.000000 | 2134.000000 | 0.000000 | 21.000000 | 6840 |  | CORR | GENE | 03:26 | 03:58 | 04:21 | 134 | 686 | 10.000000 | EXT | - |  | (c)
76227.267000 | 2.400000 | 2.376000 | -9.060000 | -9.084000 | 2065.000000 | 2198.000000 | 2147.000000 | 0.000000 | 2376.000000 | 6841 |  | CORR | СIGR | 07:14 | 07:35 | 07:27 | 43 | 164 | 10.000000 | EXT | - |  | (c)
76227.409000 | 2.542000 | 2.515000 | -8.918000 | -8.945000 | 538.000000 | 553.000000 | 553.000000 | 43.402690 | 2515.000000 | 6841 |  | CORR | AXGR | 03:07 | 03:10 | 03:10 | 66 | 30 | 10.000000 | EXT | - |  | (c)
76227.848000 | 2.981000 | 2.962000 | -8.479000 | -8.498000 | 1501.000000 | 1625.000000 | 1593.000000 | 36.561833 | 2962.000000 | 6841 |  | CORR | СIGR | 05:43 | 06:03 | 05:57 | 34 | 184 | 13.000000 | EXT | - |  | (c)
76228.392000 | 3.525000 | 3.444000 | -7.935000 | -8.016000 | 897.000000 | 927.000000 | 919.000000 | 72.403113 | 3444.000000 | 6841 |  | CORR | AXGR | 04:05 | 04:10 | 04:09 | 283 | 43 | 10.000000 | EXT | - |  | (c)
76228.599000 | 3.732000 | 3.649000 | -7.728000 | -7.811000 | 1215.000000 | 1429.000000 | 1463.000000 | 21.874746 | 3649.000000 | 6841 |  | CORR | GENE | 04:56 | 05:31 | 05:37 | 97 | 496 | 11.000000 | EXT | - |  | (c)
76228.738000 | 3.871000 | 3.857000 | -7.589000 | -7.603000 | 2138.000000 | 2201.000000 | 2196.000000 | 0.000000 | 3857.000000 | 6841 |  | CORR | СIGR | 07:25 | 07:36 | 07:35 | 31 | 116 | 11.000000 | EXT | - |  | (c)
76230.989000 | 6.122000 | 6.036000 | -5.338000 | -5.424000 | 2162.000000 | 2200.000000 | 2184.000000 | 0.166908 | 5128.000000 | 6841 |  | CORR | AXGR | 07:29 | 07:35 | 07:33 | 296 | 44 | 10.000000 | EXT | - |  | (c)
76232.334000 | 7.467000 | 7.350000 | -3.993000 | -4.110000 | 2190.000000 | 2207.000000 | 2202.000000 | 0.346223 | 3864.000000 | 6841 |  | CORR | AXGR | 07:34 | 07:37 | 07:36 | 246 | 24 | 10.000000 | EXT | - |  | (c)
76233.186000 | 8.319000 | 8.265000 | -3.141000 | -3.195000 | 527.000000 | 586.000000 | 724.000000 | 42.565316 | 3132.000000 | 6841 |  | CORR | GENE | 03:05 | 03:15 | 03:37 | 63 | 394 | 11.000000 | EXT | - |  | (c)
76233.798000 | 8.931000 | 8.905000 | -2.529000 | -2.555000 | 645.000000 | 723.000000 | 761.000000 | 52.072185 | 2504.000000 | 6841 |  | CORR | GENE | 03:24 | 03:37 | 03:43 | 51 | 232 | 10.000000 | EXT | - |  | (c)
76234.450000 | 9.583000 | 9.163000 | -1.877000 | -2.297000 | 2194.000000 | 2228.000000 | 2217.000000 | 0.000000 | 1686.000000 | 6841 |  | CORR | GENE | 07:34 | 07:40 | 07:38 | 611 | 45 | 10.000000 | EXT | - |  | (c)
76235.861000 | 10.994000 | 10.895000 | -0.466000 | -0.565000 | 2190.000000 | 2203.000000 | 2204.000000 | 0.000000 | 347.000000 | 6841 |  | CORR | AXGR | 07:34 | 07:36 | 07:36 | 218 | 28 | 10.000000 | EXT | - |  | (c)
76236.263000 | 11.396000 | 11.359000 | -0.064000 | -0.101000 | 2153.000000 | -2147.000000 | -2118.000000 | 9.113394 | 42.000000 | 6841 |  | CORR | GENE | 07:28 | 07:54 | 07:59 | 59 | 380 | 10.000000 | EXT | - |  | (c)
76236.327000 | 0.000000 | -0.020000 | -11.205000 | -11.225000 | 2109.000000 | -2195.000000 | -2194.000000 | 0.000000 |  | 6842 | Смещение кромок | GWAN |  | 05:39 | 06:04 | 06:04 | 0 | 317 | 3.063000 | EXT | Смещение кромок. Наружу. Величина смещения - 3.1 мм. |  | (c)
76236.847000 | 0.520000 | 0.489000 | -10.685000 | -10.716000 | -1504.000000 | -1423.000000 | -1434.000000 | 58.598433 | 489.000000 | 6842 |  | CORR | GENE | 07:55 | 08:09 | 08:07 | 51 | 140 | 10.000000 | EXT | - |  | (c)
76237.522000 | 1.195000 | 1.183000 | -10.010000 | -10.022000 | -1819.000000 | -1717.000000 | -1660.000000 | 33.246836 | 1183.000000 | 6842 |  | CORR | СIGR | 07:05 | 07:21 | 07:30 | 37 | 318 | 11.000000 | EXT | - |  | (c)
76239.224000 | 2.897000 | 2.874000 | -8.308000 | -8.331000 | -1866.000000 | -1782.000000 | -1782.000000 | 29.450540 | 2874.000000 | 6842 |  | CORR | GENE | 06:57 | 07:11 | 07:11 | 54 | 167 | 11.000000 | EXT | - |  | (c)
76240.310000 | 3.983000 | 3.917000 | -7.222000 | -7.288000 | 1446.000000 | 1448.000000 | 1463.000000 | 60.605265 | 3917.000000 | 6842 |  | CORR | AXGR | 03:52 | 03:52 | 03:54 | 131 | 34 | 10.000000 | EXT | - |  | (c)
76240.394000 | 4.067000 | 4.042000 | -7.138000 | -7.163000 | 1538.000000 | 1598.000000 | 1637.000000 | 39.865807 | 4042.000000 | 6842 |  | CORR | СIGR | 04:06 | 04:16 | 04:23 | 37 | 199 | 13.000000 | EXT | - |  | (c)
76241.453000 | 5.126000 | 5.113000 | -6.079000 | -6.092000 | -1493.000000 | -1380.000000 | -1388.000000 | 59.554475 | 5113.000000 | 6842 |  | CORR | СIGR | 07:57 | 08:16 | 08:14 | 41 | 210 | 10.000000 | EXT | - |  | (c)
76241.474000 | 5.147000 | 5.137000 | -6.058000 | -6.068000 | -1841.000000 | -1750.000000 | -1738.000000 | 31.471474 | 5137.000000 | 6842 |  | CORR | СIGR | 07:01 | 07:16 | 07:18 | 17 | 205 | 10.000000 | EXT | - |  | (c)
76241.615000 | 5.288000 | 5.273000 | -5.917000 | -5.932000 | -1335.000000 | -1276.000000 | -1279.000000 | 72.304804 | 5273.000000 | 6842 |  | CORR | СIGR | 08:23 | 08:32 | 08:32 | 20 | 111 | 10.000000 | EXT | - |  | (c)
76243.039000 | 6.712000 | 6.639000 | -4.493000 | -4.566000 | -1656.000000 | -1622.000000 | -1628.000000 | 46.390640 | 4384.000000 | 6842 |  | CORR | GENE | 07:31 | 07:37 | 07:35 | 182 | 55 | 10.000000 | EXT | - |  | (c)
76243.084000 | 6.757000 | 6.732000 | -4.448000 | -4.473000 | 1110.000000 | 1479.000000 | 1379.000000 | 47.047954 | 4396.000000 | 6842 |  | CORR | GENE | 02:57 | 03:57 | 03:41 | 77 | 538 | 10.000000 | EXT | - |  | (c)
76243.331000 | 7.004000 | 6.935000 | -4.201000 | -4.270000 | -1814.000000 | -1801.000000 | -1792.000000 | 33.611596 | 3693.000000 | 6842 |  | CORR | GENE | 07:06 | 07:08 | 07:09 | 577 | 45 | 11.000000 | EXT | - |  | (c)
76245.576000 | 9.249000 | 9.228000 | -1.956000 | -1.977000 | 1112.000000 | 1164.000000 | 1177.000000 | 79.811456 | 1940.000000 | 6842 |  | CORR | СIGR | 02:58 | 03:06 | 03:08 | 37 | 130 | 10.000000 | EXT | - |  | (c)
76250.264000 | 2.732000 | 2.704000 | -8.823000 | -8.851000 | -1590.000000 | -1268.000000 | -1367.000000 | 51.708328 | 2704.000000 | 6843 |  | CORR | GENE | 07:00 | 07:52 | 07:36 | 46 | 446 | 12.000000 | EXT | - |  | (c)
76253.578000 | 6.046000 | 5.926000 | -5.509000 | -5.629000 | -1410.000000 | -1367.000000 | -1375.000000 | 66.213077 | 5096.000000 | 6843 |  | CORR | GENE | 07:29 | 07:36 | 07:35 | 533 | 69 | 10.000000 | EXT | - |  | (c)
76256.334000 | 8.802000 | 8.788000 | -2.753000 | -2.767000 | 1377.000000 | 1477.000000 | 1495.000000 | 49.810110 | 2730.000000 | 6843 |  | CORR | СIGR | 02:59 | 03:15 | 03:18 | 37 | 236 | 10.000000 | EXT | - |  | (c)
76260.236000 | 1.149000 | 1.011000 | -10.146000 | -10.284000 | -601.000000 | -419.000000 | -354.000000 | 0.000000 | 1011.000000 | 6844 |  | DENT |  | 10:03 | 10:32 | 10:42 | 367 | 493 | 0.352113 |  | -. Аномалия находится вблизи продольного шва. |  | (c)
76264.978000 | 5.891000 | 5.749000 | -5.404000 | -5.546000 | 1157.000000 | 1169.000000 | 1178.000000 | 83.255818 | 5175.000000 | 6844 |  | CORR | AXGR | 02:46 | 02:48 | 02:50 | 371 | 42 | 12.000000 | EXT | - |  | (c)
76265.356000 | 6.269000 | 6.160000 | -5.026000 | -5.135000 | -1874.000000 | -1768.000000 | -1780.000000 | 28.792921 | 4328.000000 | 6844 |  | CORR | GENE | 06:37 | 06:54 | 06:52 | 807 | 187 | 11.000000 | EXT | - |  | (c)
76270.353000 | 11.266000 | 11.195000 | -0.029000 | -0.100000 | 2127.000000 | -1256.000000 | -1753.000000 | 0.000000 | 25.000000 | 6844 |  | CORR | GENE | 05:23 | 08:17 | 06:57 | 75 | 1161 | 11.000000 | EXT | - |  | (c)
76280.272000 | 9.890000 | 9.871000 | -0.715000 | -0.734000 | 2007.000000 | 2143.000000 | 2122.000000 | 0.000000 | 695.000000 | 6845а |  | CORR | СIGR | 07:46 | 08:08 | 08:05 | 39 | 230 | 15.000000 | EXT | - |  | (c)
76280.917000 | 10.535000 | 10.512000 | -0.070000 | -0.093000 | 1998.000000 | 2143.000000 | 2127.000000 | 0.000000 | 53.000000 | 6845а |  | CORR | СIGR | 07:44 | 08:08 | 08:05 | 40 | 258 | 13.000000 | EXT | - |  | (c)
76280.987000 | 0.000000 | -0.019000 | -5.495000 | -5.514000 | -391.000000 | -152.000000 | -126.000000 | 0.000000 |  | 6845б | Нарушение формы кольцевого шва | GWAN |  | 10:39 | 11:17 | 11:21 | 0 | 530 |  | EXT | Нарушение формы кольцевого шва |  | (c)
76292.090000 | 5.608000 | 5.381000 | -0.227000 | -0.454000 | 2173.000000 | 2229.000000 | 2202.000000 | 0.000000 | 24.000000 | 6846а |  | CORR | GENE | 03:39 | 03:48 | 03:44 | 430 | 59 | 10.000000 | EXT | - |  | (c)
76292.263000 | 5.781000 | 5.754000 | -0.054000 | -0.081000 | -2149.000000 | -2081.000000 | -1992.000000 | 6.547050 | 18.000000 | 6846а |  | CORR | GENE | 04:02 | 04:13 | 04:27 | 63 | 314 | 15.000000 | EXT | - |  | (c)
76292.317000 | 0.000000 | -0.045000 | -2.005000 | -2.050000 | -635.000000 | -365.000000 | -337.000000 | 3.196130 |  | 6846б | Смещение кромок | GWAN |  | 10:57 | 11:41 | 11:45 | 0 | 595 | 4.230000 | EXT | Смещение кромок. Вовнутрь. Величина смещения - 4.2 мм. |  | (c)
76293.164000 | 0.847000 | 0.834000 | -1.158000 | -1.171000 | -281.000000 | -234.000000 | -211.000000 | 11.359874 | 834.000000 | 6846б |  | CORR | СIGR | 11:54 | 00:02 | 00:06 | 35 | 140 | 13.000000 | EXT | - |  | (c)
76293.225000 | 0.908000 | 0.902000 | -1.097000 | -1.103000 | -474.000000 | -412.000000 | -412.000000 | 28.225815 | 902.000000 | 6846б |  | CORR | СIGR | 11:23 | 11:33 | 11:33 | 44 | 124 | 10.000000 | EXT | - |  | (c)
76294.421000 | 0.099000 | 0.058000 | -10.631000 | -10.672000 | -2163.000000 | -2050.000000 | -2000.000000 | 18.599717 | 58.000000 | 6847а |  | CORR | GENE | 07:55 | 08:13 | 08:21 | 57 | 325 | 10.000000 | EXT | - |  | (c)
76297.899000 | 3.577000 | 3.445000 | -7.153000 | -7.285000 | 17.000000 | 31.000000 | 46.000000 | 1.347512 | 3445.000000 | 6847а |  | LWAN |  | 01:47 | 01:49 | 01:51 | 341 | 59 | 10.000000 | INT | -. Эквивалент потери металла 10%. |  | (c)
76298.567000 | 4.245000 | 4.033000 | -6.485000 | -6.697000 | -77.000000 | -58.000000 | -57.000000 | 3.018318 | 4033.000000 | 6847а |  | CORR | AXGR | 01:32 | 01:34 | 01:35 | 441 | 39 | 11.000000 | EXT | - |  | (c)
76298.889000 | 4.567000 | 4.464000 | -6.163000 | -6.266000 | 28.000000 | 40.000000 | 49.000000 | 2.263636 | 4464.000000 | 6847а |  | LWAN |  | 01:48 | 01:50 | 01:52 | 257 | 42 | 10.000000 | INT | -. Эквивалент потери металла 10%. |  | (c)
76300.759000 | 6.437000 | 6.368000 | -4.293000 | -4.362000 | 61.000000 | 73.000000 | 88.000000 | 4.902280 | 4215.000000 | 6847а | Металлургический дефект | MIAN | GENE | 01:54 | 01:56 | 01:58 | 147 | 55 | 10.000000 | INT | Металлургический дефект. Эквивалент потери металла 10%. |  | (c)
76302.303000 | 7.981000 | 7.962000 | -2.749000 | -2.768000 | -1051.000000 | -802.000000 | -883.000000 | 57.743341 | 2711.000000 | 6847а |  | CORR | GENE | 10:54 | 11:34 | 11:21 | 57 | 335 | 11.000000 | EXT | - |  | (c)
76306.250000 | 1.198000 | 1.099000 | -9.327000 | -9.426000 | -1638.000000 | -1612.000000 | -1615.000000 | 49.684488 | 1099.000000 | 6848а |  | CORR | GENE | 07:53 | 07:58 | 07:57 | 262 | 46 | 9.000000 | EXT | - |  | (c)
76306.582000 | 1.530000 | 1.495000 | -8.995000 | -9.030000 | -1791.000000 | -1731.000000 | -1653.000000 | 46.587054 | 1495.000000 | 6848а |  | CORR | GENE | 07:29 | 07:38 | 07:51 | 94 | 275 | 9.000000 | EXT | - |  | (c)
76309.687000 | 4.635000 | 4.560000 | -5.890000 | -5.965000 | -1455.000000 | -1434.000000 | -1415.000000 | 65.799347 | 4560.000000 | 6848а |  | CORR | GENE | 08:23 | 08:26 | 08:29 | 148 | 81 | 10.000000 | EXT | - |  | (c)
76322.299000 | 6.722000 | 6.580000 | -4.833000 | -4.975000 | 4.000000 | 50.000000 | 38.000000 | 3.054135 | 4685.000000 | 6849 |  | LWAN |  | 11:08 | 11:16 | 11:14 | 290 | 69 | 12.345183 | EXT | -. Эквивалент потери металла 12%. |  | (c)
76325.824000 | 10.247000 | 10.039000 | -1.308000 | -1.516000 | -937.000000 | -892.000000 | -906.000000 | 68.125997 | 1064.000000 | 6849 |  | CORR | GENE | 08:37 | 08:44 | 08:42 | 452 | 62 | 10.000000 | EXT | - |  | (c)
76329.332000 | 2.200000 | 2.165000 | -9.225000 | -9.260000 | 1850.000000 | 1931.000000 | 1982.000000 | 0.000000 | 2165.000000 | 6850 |  | CORR | GENE | 07:33 | 07:46 | 07:54 | 46 | 264 | 10.000000 | EXT | - |  | (c)
76329.435000 | 2.303000 | 1.965000 | -9.122000 | -9.460000 | 18.000000 | 28.000000 | 32.000000 | 1.421414 | 1965.000000 | 6850 |  | CORR | AXGR | 02:37 | 02:39 | 02:40 | 1150 | 29 | 11.000000 | EXT | - |  | (c)
76330.634000 | 3.502000 | 3.423000 | -7.923000 | -8.002000 | 22.000000 | 29.000000 | 31.000000 | 1.758234 | 3423.000000 | 6850 |  | CORR | AXGR | 02:38 | 02:39 | 02:40 | 435 | 19 | 11.000000 | EXT | - |  | (c)
76333.751000 | 6.619000 | 6.603000 | -4.806000 | -4.822000 | -2192.000000 | -2147.000000 | -2129.000000 | 8.178674 | 4795.000000 | 6850 |  | CORR | СIGR | 08:41 | 08:48 | 08:51 | 27 | 126 | 10.000000 | EXT | - |  | (c)
76342.069000 | 3.512000 | 3.492000 | -7.728000 | -7.748000 | 1250.000000 | 1297.000000 | 1337.000000 | 58.167084 | 3492.000000 | 6851 |  | CORR | СIGR | 03:50 | 03:57 | 04:04 | 40 | 173 | 11.000000 | EXT | - |  | (c)
76342.781000 | 4.224000 | 3.824000 | -7.016000 | -7.416000 | -1877.000000 | -1834.000000 | -1844.000000 | 31.154438 | 3824.000000 | 6851 |  | CORR | GENE | 07:25 | 07:32 | 07:30 | 484 | 66 | 10.000000 | EXT | - |  | (c)
76343.620000 | 5.063000 | 4.635000 | -6.177000 | -6.605000 | 864.000000 | 907.000000 | 947.000000 | 69.747710 | 4635.000000 | 6851 |  | CORR | GENE | 02:47 | 02:54 | 03:01 | 592 | 165 | 12.000000 | EXT | - |  | (c)
76347.949000 | 9.392000 | 8.049000 | -1.848000 | -3.191000 | 1066.000000 | 1121.000000 | 1133.000000 | 77.815256 | 1293.000000 | 6851 |  | CORR | GENE | 03:20 | 03:29 | 03:31 | 1898 | 134 | 11.000000 | EXT | - |  | (c)
76355.307000 | 5.510000 | 5.025000 | -5.805000 | -6.290000 | 2208.000000 | 2216.000000 | 2227.000000 | 0.000000 | 5025.000000 | 6852 |  | CORR | AXGR | 07:11 | 07:13 | 07:14 | 590 | 39 | 11.000000 | EXT | - |  | (c)
76369.123000 | 8.011000 | 7.946000 | -3.539000 | -3.604000 | -1587.000000 | -1566.000000 | -1567.000000 | 53.568645 | 3444.000000 | 6853 |  | CORR | AXGR | 09:12 | 09:16 | 09:16 | 160 | 42 | 10.000000 | EXT | - |  | (c)
76383.662000 | 0.000000 | -0.021000 | -10.970000 | -10.991000 | -2176.000000 | -59.000000 | -721.000000 | 733.000000 |  | 6855 | Нарушение формы кольцевого шва | GWAN |  | 09:57 | 03:38 | 01:52 | 0 | 2909 |  | EXT | Нарушение формы кольцевого шва. Аномалия находится на упругопластическом изгибе: R=545 D, максимальное растяжение на 5.6 час. |  | (c)
76394.632000 | 0.000000 | -0.033000 | -10.265000 | -10.298000 | 1035.000000 | 96.000000 | -1386.000000 | 655.000000 |  | 6856 | Нарушение формы кольцевого шва | GWAN |  | 07:57 | 05:25 | 01:26 | 0 | 4082 |  | EXT | Нарушение формы кольцевого шва. Аномалия находится на упругопластическом изгибе: R=636 D, максимальное растяжение на 6.5 час. |  | (c)
76404.897000 | 0.000000 | -0.018000 | -11.385000 | -11.403000 | 1958.000000 | 994.000000 | -293.000000 | 1917.000000 |  | 6857 | Нарушение формы кольцевого шва | GWAN |  | 06:12 | 03:37 | 00:09 | 0 | 4420 |  | EXT | Нарушение формы кольцевого шва |  | (c)
76438.864000 | 0.092000 | 0.060000 | -11.543000 | -11.575000 | 1317.000000 | 1396.000000 | 1493.000000 | 1317.000000 | 60.000000 | 6860 |  | CORR | GENE | 01:29 | 01:42 | 01:58 | 58 | 353 | 12.000000 | EXT | - |  | (c)
76450.407000 | 0.000000 | -0.020000 | -11.195000 | -11.215000 | 479.000000 | 1349.000000 | -1826.000000 | 331.000000 |  | 6861 | Нарушение формы кольцевого шва | GWAN |  | 01:37 | 03:57 | 07:25 | 0 | 4313 |  | EXT | Нарушение формы кольцевого шва |  | (c)
76461.602000 | 0.000000 | -0.021000 | -11.630000 | -11.651000 | 1101.000000 | -2160.000000 | 1965.000000 | 1101.000000 |  | 6862 | Нарушение формы кольцевого шва | GWAN |  | 00:41 | 03:55 | 03:01 | 0 | 1727 |  | EXT | Нарушение формы кольцевого шва |  | (c)
76473.183000 | 11.581000 | 11.553000 | -0.049000 | -0.077000 | 1836.000000 | 2085.000000 | 2031.000000 | 1836.000000 | 28.000000 | 6862 |  | CORR | СIGR | 02:40 | 03:20 | 03:11 | 49 | 389 | 10.000000 | EXT | - |  | (c)
76475.824000 | 2.592000 | 2.493000 | -8.713000 | -8.812000 | -282.000000 | -266.000000 | -253.000000 | 224.000000 | 2493.000000 | 6863 |  | CORR | GENE | 03:39 | 03:42 | 03:44 | 150 | 58 | 10.000000 | EXT | - |  | (c)
76475.864000 | 2.632000 | 2.592000 | -8.673000 | -8.713000 | 1217.000000 | 1256.000000 | 1257.000000 | 1217.000000 | 2592.000000 | 6863 |  | CORR | GENE | 07:41 | 07:48 | 07:48 | 163 | 82 | 11.000000 | EXT | - |  | (c)
76476.157000 | 2.925000 | 2.919000 | -8.380000 | -8.386000 | 1097.000000 | 1156.000000 | 1157.000000 | 1097.000000 | 2919.000000 | 6863 |  | CORR | СIGR | 07:22 | 07:31 | 07:32 | 24 | 119 | 10.000000 | EXT | - |  | (c)
76476.173000 | 2.941000 | 2.874000 | -8.364000 | -8.431000 | -63.000000 | -53.000000 | -53.000000 | 43.000000 | 2874.000000 | 6863 |  | CORR | AXGR | 04:15 | 04:16 | 04:16 | 116 | 20 | 12.000000 | EXT | - |  | (c)
76476.430000 | 3.198000 | 3.183000 | -8.107000 | -8.122000 | 1135.000000 | 1180.000000 | 1188.000000 | 1135.000000 | 3183.000000 | 6863 |  | CORR | СIGR | 07:28 | 07:35 | 07:37 | 32 | 106 | 10.000000 | EXT | - |  | (c)
76476.501000 | 3.269000 | 3.049000 | -8.036000 | -8.256000 | 1252.000000 | 1282.000000 | 1275.000000 | 1252.000000 | 3049.000000 | 6863 |  | CORR | AXGR | 07:47 | 07:52 | 07:51 | 319 | 45 | 14.000000 | EXT | - |  | (c)
76476.685000 | 3.453000 | 3.391000 | -7.852000 | -7.914000 | 1101.000000 | 1132.000000 | 1142.000000 | 1101.000000 | 3391.000000 | 6863 |  | CORR | GENE | 07:23 | 07:28 | 07:29 | 341 | 82 | 10.000000 | EXT | - |  | (c)
76477.646000 | 4.414000 | 4.409000 | -6.891000 | -6.896000 | -177.000000 | -125.000000 | -103.000000 | 29.000000 | 4409.000000 | 6863 |  | CORR | СIGR | 03:56 | 04:05 | 04:08 | 38 | 148 | 14.000000 | EXT | - |  | (c)
76480.751000 | 7.519000 | 7.325000 | -3.786000 | -3.980000 | -472.000000 | -454.000000 | -442.000000 | 413.000000 | 3664.000000 | 6863 |  | CORR | GENE | 03:09 | 03:12 | 03:13 | 316 | 59 | 18.000000 | EXT | - |  | (c)
76481.152000 | 7.920000 | 7.814000 | -3.385000 | -3.491000 | -215.000000 | -194.000000 | -194.000000 | 174.000000 | 3330.000000 | 6863 |  | CORR | AXGR | 03:50 | 03:54 | 03:53 | 161 | 41 | 18.000000 | EXT | - |  | (c)
76481.893000 | 8.661000 | 8.644000 | -2.644000 | -2.661000 | -276.000000 | -227.000000 | -196.000000 | 117.000000 | 2598.000000 | 6863 |  | CORR | GENE | 03:40 | 03:48 | 03:53 | 63 | 159 | 11.000000 | EXT | - |  | (c)
76482.118000 | 8.886000 | 8.875000 | -2.419000 | -2.430000 | 1378.000000 | 1436.000000 | 1438.000000 | 1378.000000 | 2402.000000 | 6863 |  | CORR | СIGR | 08:07 | 08:17 | 08:17 | 28 | 120 | 11.000000 | EXT | - |  | (c)
76482.350000 | 9.118000 | 8.832000 | -2.187000 | -2.473000 | -175.000000 | -136.000000 | -133.000000 | 90.000000 | 2040.000000 | 6863 |  | CORR | GENE | 03:57 | 04:03 | 04:03 | 433 | 84 | 16.000000 | EXT | - |  | (c)
76482.389000 | 9.157000 | 9.048000 | -2.148000 | -2.257000 | 1353.000000 | 1413.000000 | 1395.000000 | 1353.000000 | 2076.000000 | 6863 |  | CORR | GENE | 08:03 | 08:13 | 08:10 | 181 | 84 | 11.000000 | EXT | - |  | (c)
76482.563000 | 9.331000 | 9.319000 | -1.974000 | -1.986000 | -162.000000 | -136.000000 | -112.000000 | 63.000000 | 1962.000000 | 6863 |  | CORR | СIGR | 03:59 | 04:03 | 04:07 | 24 | 99 | 11.000000 | EXT | - |  | (c)
76483.324000 | 10.092000 | 10.012000 | -1.213000 | -1.293000 | 1338.000000 | 1410.000000 | 1382.000000 | 1338.000000 | 1112.000000 | 6863 |  | CORR | GENE | 08:01 | 08:12 | 08:08 | 181 | 89 | 11.000000 | EXT | - |  | (c)
76483.597000 | 10.365000 | 10.354000 | -0.940000 | -0.951000 | 1374.000000 | 1432.000000 | 1431.000000 | 1374.000000 | 916.000000 | 6863 |  | CORR | СIGR | 08:07 | 08:16 | 08:16 | 35 | 113 | 14.000000 | EXT | - |  | (c)
76483.697000 | 10.465000 | 10.389000 | -0.840000 | -0.916000 | -109.000000 | -95.000000 | -94.000000 | 79.000000 | 777.000000 | 6863 |  | CORR | AXGR | 04:07 | 04:10 | 04:10 | 139 | 30 | 13.000000 | EXT | - |  | (c)
76484.077000 | 10.845000 | 10.816000 | -0.460000 | -0.489000 | 1382.000000 | 1438.000000 | 1470.000000 | 1382.000000 | 444.000000 | 6863 |  | CORR | СIGR | 08:08 | 08:17 | 08:22 | 45 | 175 | 15.000000 | EXT | - |  | (c)
76484.123000 | 10.891000 | 10.872000 | -0.414000 | -0.433000 | 1434.000000 | 1455.000000 | 1453.000000 | 1434.000000 | 350.000000 | 6863 |  | CORR | AXGR | 08:16 | 08:20 | 08:19 | 83 | 38 | 10.000000 | EXT | - |  | (c)
76484.288000 | 11.056000 | 10.972000 | -0.249000 | -0.333000 | 1378.000000 | 1385.000000 | 1402.000000 | 1378.000000 | 203.000000 | 6863 |  | CORR | AXGR | 08:07 | 08:08 | 08:11 | 130 | 48 | 14.000000 | EXT | - |  | (c)
76484.493000 | 11.261000 | 11.218000 | -0.044000 | -0.087000 | 1380.000000 | 1397.000000 | 1397.000000 | 1380.000000 | 11.000000 | 6863 |  | CORR | AXGR | 08:08 | 08:10 | 08:10 | 76 | 33 | 10.000000 | EXT | - |  | (c)
76484.537000 | 0.000000 | -0.032000 | -11.075000 | -11.107000 | 2123.000000 | -1902.000000 | -1897.000000 | 1456.000000 |  | 6864 | Нарушение формы кольцевого шва | GWAN |  | 06:19 | 07:29 | 07:30 | 0 | 882 |  | EXT | Нарушение формы кольцевого шва |  | (c)
76494.956000 | 10.419000 | 10.366000 | -0.656000 | -0.709000 | 1321.000000 | 1347.000000 | 1337.000000 | 1321.000000 | 593.000000 | 6864 |  | CORR | AXGR | 04:10 | 04:14 | 04:12 | 116 | 32 | 11.000000 | EXT | - |  | (c)
76495.572000 | 11.035000 | 10.916000 | -0.040000 | -0.159000 | 856.000000 | 1053.000000 | 1258.000000 | 856.000000 | 40.000000 | 6864 |  | CORR | GENE | 02:55 | 03:26 | 04:00 | 119 | 804 | 14.000000 | EXT | - |  | (c)
76495.612000 | 0.000000 | -0.029000 | -10.170000 | -10.199000 | 639.000000 | 1598.000000 | 1894.000000 | 639.000000 |  | 6865а | Нарушение формы кольцевого шва | GWAN |  | 05:47 | 08:22 | 09:10 | 0 | 2510 |  | EXT | Нарушение формы кольцевого шва |  | (c)
76496.716000 | 1.104000 | 0.832000 | -9.066000 | -9.338000 | -161.000000 | -125.000000 | -127.000000 | 93.000000 | 832.000000 | 6865а |  | CORR | GENE | 03:38 | 03:44 | 03:44 | 367 | 68 | 11.000000 | EXT | - |  | (c)
76503.351000 | 7.739000 | 7.623000 | -2.431000 | -2.547000 | 880.000000 | 983.000000 | 962.000000 | 880.000000 | 2173.000000 | 6865а |  | CORR | GENE | 06:26 | 06:43 | 06:40 | 374 | 163 | 15.000000 | EXT | - |  | (c)
76503.748000 | 8.136000 | 8.124000 | -2.034000 | -2.046000 | 867.000000 | 962.000000 | 955.000000 | 867.000000 | 2019.000000 | 6865а |  | CORR | СIGR | 06:24 | 06:40 | 06:38 | 27 | 175 | 11.000000 | EXT | - |  | (c)
76505.782000 | 0.000000 | -0.021000 | -10.450000 | -10.471000 | 948.000000 | 1343.000000 | 2144.000000 | 948.000000 |  | 6866а | Нарушение формы кольцевого шва | GWAN |  | 02:39 | 03:42 | 05:52 | 0 | 2392 |  | EXT | Нарушение формы кольцевого шва |  | (c)
76506.628000 | 0.846000 | 0.843000 | -9.604000 | -9.607000 | -1087.000000 | -981.000000 | -1034.000000 | 981.000000 | 843.000000 | 6866а |  | CORR | СIGR | 09:10 | 09:27 | 09:19 | 19 | 106 | 10.000000 | EXT | - |  | (c)
76507.460000 | 1.678000 | 1.660000 | -8.772000 | -8.790000 | 1855.000000 | 1914.000000 | 1990.000000 | 1855.000000 | 1660.000000 | 6866а |  | CORR | GENE | 05:05 | 05:15 | 05:27 | 70 | 270 | 14.000000 | EXT | - |  | (c)
76507.640000 | 1.858000 | 1.813000 | -8.592000 | -8.637000 | 2013.000000 | 2054.000000 | 2056.000000 | 2013.000000 | 1813.000000 | 6866а |  | CORR | GENE | 05:31 | 05:37 | 05:38 | 110 | 86 | 10.000000 | EXT | - |  | (c)
76507.756000 | 1.974000 | 1.960000 | -8.476000 | -8.490000 | 1942.000000 | 2035.000000 | 2021.000000 | 1942.000000 | 1960.000000 | 6866а |  | CORR | СIGR | 05:19 | 05:34 | 05:32 | 50 | 157 | 11.000000 | EXT | - |  | (c)
76507.911000 | 2.129000 | 2.073000 | -8.321000 | -8.377000 | 1630.000000 | 1676.000000 | 1673.000000 | 1630.000000 | 2073.000000 | 6866а |  | CORR | GENE | 04:29 | 04:36 | 04:36 | 131 | 86 | 10.000000 | EXT | - |  | (c)
76508.142000 | 2.360000 | 2.336000 | -8.090000 | -8.114000 | 1619.000000 | 1672.000000 | 1732.000000 | 1619.000000 | 2336.000000 | 6866а |  | CORR | GENE | 04:27 | 04:36 | 04:45 | 71 | 226 | 15.000000 | EXT | - |  | (c)
76508.249000 | 2.467000 | 2.461000 | -7.983000 | -7.989000 | 1681.000000 | 1725.000000 | 1729.000000 | 1681.000000 | 2461.000000 | 6866а |  | CORR | СIGR | 04:37 | 04:44 | 04:45 | 24 | 96 | 11.000000 | EXT | - |  | (c)
76508.642000 | 2.860000 | 2.860000 | -7.590000 | -7.590000 | 1698.000000 | 1749.000000 | 1768.000000 | 1698.000000 | 2860.000000 | 6866а |  | CORR | GENE | 04:40 | 04:48 | 04:51 | 85 | 139 | 11.000000 | EXT | - |  | (c)
76508.711000 | 2.929000 | 2.929000 | -7.521000 | -7.521000 | -1395.000000 | -1310.000000 | -1320.000000 | 1246.000000 | 2929.000000 | 6866а |  | CORR | СIGR | 08:21 | 08:34 | 08:33 | 38 | 149 | 10.000000 | EXT | - |  | (c)
76508.790000 | 3.008000 | 3.007000 | -7.442000 | -7.443000 | 1654.000000 | 1698.000000 | 1693.000000 | 1654.000000 | 3007.000000 | 6866а |  | CORR | СIGR | 04:33 | 04:40 | 04:39 | 25 | 78 | 10.000000 | EXT | - |  | (c)
76511.375000 | 5.593000 | 5.593000 | -4.857000 | -4.857000 | -967.000000 | -920.000000 | -912.000000 | 858.000000 | 4817.000000 | 6866а |  | CORR | СIGR | 09:30 | 09:37 | 09:39 | 40 | 109 | 10.000000 | EXT | -. Аномалия находится на упругопластическом изгибе: R=763 D, максимальное растяжение на 5.3 час. |  | (c)
76512.162000 | 6.380000 | 6.337000 | -4.070000 | -4.113000 | 1796.000000 | 1814.000000 | 1812.000000 | 1796.000000 | 4018.000000 | 6866а |  | CORR | AXGR | 04:56 | 04:59 | 04:58 | 95 | 32 | 11.000000 | EXT | -. Аномалия находится на упругопластическом изгибе: R=585 D, максимальное растяжение на 5 час. |  | (c)
76512.164000 | 6.382000 | 6.377000 | -4.068000 | -4.073000 | 1970.000000 | 2039.000000 | 2040.000000 | 1970.000000 | 4039.000000 | 6866а |  | CORR | СIGR | 05:24 | 05:35 | 05:35 | 34 | 140 | 12.000000 | EXT | -. Аномалия находится на упругопластическом изгибе: R=585 D, максимальное растяжение на 5 час. |  | (c)
76512.412000 | 6.630000 | 6.625000 | -3.820000 | -3.825000 | 1737.000000 | 1812.000000 | 1800.000000 | 1737.000000 | 3793.000000 | 6866а |  | CORR | СIGR | 04:46 | 04:58 | 04:56 | 32 | 126 | 10.000000 | EXT | -. Аномалия находится на упругопластическом изгибе: R=556 D, максимальное растяжение на 5 час. |  | (c)
76512.667000 | 6.885000 | 6.878000 | -3.565000 | -3.572000 | 1930.000000 | 1979.000000 | 1976.000000 | 1930.000000 | 3548.000000 | 6866а |  | CORR | СIGR | 05:17 | 05:25 | 05:25 | 24 | 92 | 11.000000 | EXT | -. Аномалия находится на упругопластическом изгибе: R=530 D, максимальное растяжение на 4.9 час. |  | (c)
76512.719000 | 6.937000 | 6.931000 | -3.513000 | -3.519000 | 1916.000000 | 1961.000000 | 1968.000000 | 1916.000000 | 3493.000000 | 6866а |  | CORR | СIGR | 05:15 | 05:22 | 05:23 | 26 | 104 | 10.000000 | EXT | -. Аномалия находится на упругопластическом изгибе: R=530 D, максимальное растяжение на 4.9 час. |  | (c)
76516.232000 | 0.000000 | -0.019000 | -11.195000 | -11.214000 | -1680.000000 | 1604.000000 | 504.000000 | 1680.000000 |  | 6866б | Нарушение формы кольцевого шва | GWAN |  | 09:10 | 06:00 | 03:03 | 0 | 4368 |  | EXT | Нарушение формы кольцевого шва. Аномалия находится на упругопластическом изгибе: R=352 D, максимальное растяжение на 5.3 час. |  | (c)
76518.653000 | 2.421000 | 2.371000 | -8.774000 | -8.824000 | 850.000000 | 926.000000 | 942.000000 | 850.000000 | 2371.000000 | 6866б |  | CORR | GENE | 03:59 | 04:11 | 04:13 | 92 | 185 | 10.000000 | EXT | -. Аномалия находится на упругопластическом изгибе: R=348 D, максимальное растяжение на 5.5 час. |  | (c)
76518.911000 | 2.679000 | 2.679000 | -8.516000 | -8.516000 | 865.000000 | 947.000000 | 966.000000 | 865.000000 | 2679.000000 | 6866б |  | CORR | СIGR | 04:01 | 04:14 | 04:17 | 25 | 203 | 10.000000 | EXT | -. Аномалия находится на упругопластическом изгибе: R=353 D, максимальное растяжение на 5.5 час. |  | (c)
76527.427000 | 0.000000 | -0.022000 | -10.165000 | -10.187000 | 750.000000 | -539.000000 | -1818.000000 | 75.000000 |  | 6867а | Нарушение формы кольцевого шва | GWAN |  | 06:10 | 02:42 | 11:16 | 0 | 3787 |  | EXT | Нарушение формы кольцевого шва |  | (c)
76528.815000 | 1.388000 | 1.196000 | -8.777000 | -8.969000 | 1622.000000 | 1662.000000 | 1662.000000 | 1622.000000 | 1196.000000 | 6867а |  | CORR | GENE | 08:31 | 08:38 | 08:38 | 424 | 81 | 10.000000 | EXT | - |  | (c)
76531.610000 | 4.183000 | 3.754000 | -5.982000 | -6.411000 | 1586.000000 | 1619.000000 | 1658.000000 | 1586.000000 | 3754.000000 | 6867а |  | CORR | GENE | 08:25 | 08:31 | 08:37 | 566 | 145 | 10.000000 | EXT | - |  | (c)
76537.592000 | 0.000000 | -0.019000 | -11.530000 | -11.549000 | -766.000000 | -154.000000 | -213.000000 | 0.000000 |  | 6869 | Нарушение формы кольцевого шва | GWAN |  | 02:51 | 04:30 | 04:20 | 0 | 1106 |  | EXT | Нарушение формы кольцевого шва |  | (c)
76549.122000 | 0.000000 | -0.018000 | -11.330000 | -11.348000 | 1152.000000 | -301.000000 | -1078.000000 | 1152.000000 |  | 6870 | Нарушение формы кольцевого шва | GWAN |  | 11:17 | 07:22 | 05:17 | 0 | 4461 |  | EXT | Нарушение формы кольцевого шва |  | (c)
76560.452000 | 0.000000 | -0.010000 | -11.360000 | -11.370000 | -139.000000 | 461.000000 | 448.000000 | 0.000000 |  | 6871 | Нарушение формы кольцевого шва | GWAN |  | 05:46 | 07:23 | 07:21 | 0 | 1173 |  | EXT | Нарушение формы кольцевого шва |  | (c)
76571.812000 | 0.000000 | -0.054000 | -8.900000 | -8.954000 | 479.000000 | 719.000000 | 1761.000000 | 0.000000 |  | 6872а | Нарушение формы кольцевого шва | GWAN |  | 03:09 | 03:47 | 06:35 | 0 | 2563 |  | EXT | Нарушение формы кольцевого шва |  | (c)
76575.310000 | 3.498000 | 3.485000 | -5.402000 | -5.415000 | -372.000000 | -351.000000 | -351.000000 | 26.636932 | 3485.000000 | 6872а |  | CORR | PITT | 00:51 | 00:55 | 00:55 | 27 | 42 | 12.000000 | EXT | - |  | (c)
76576.828000 | 5.016000 | 4.896000 | -3.884000 | -4.004000 | -2114.000000 | -2088.000000 | -2092.000000 | 11.218314 | 3807.000000 | 6872а |  | CORR | AXGR | 08:10 | 08:14 | 08:14 | 197 | 45 | 11.000000 | EXT | - |  | (c)
76580.051000 | 8.239000 | 7.958000 | -0.661000 | -0.942000 | -596.000000 | -539.000000 | -548.000000 | 40.379871 | 513.000000 | 6872а |  | CORR | GENE | 00:15 | 00:24 | 00:23 | 429 | 95 | 12.000000 | EXT | - |  | (c)
76580.712000 | 0.000000 | -0.018000 | -11.730000 | -11.748000 | -1160.000000 | -902.000000 | -230.000000 | 0.000000 |  | 6872б | Нарушение формы кольцевого шва | GWAN |  | 03:01 | 03:43 | 05:31 | 0 | 1861 |  | EXT | Нарушение формы кольцевого шва |  | (c)
76606.637000 | 0.000000 | -0.026000 | -10.985000 | -11.011000 | -1623.000000 | -1100.000000 | -1246.000000 | 869.000000 |  | 6874б | Нарушение формы кольцевого шва | GWAN |  | 08:05 | 09:30 | 09:06 | 0 | 755 |  | EXT | Нарушение формы кольцевого шва |  | (c)
76610.907000 | 4.270000 | 4.023000 | -6.715000 | -6.962000 | 1413.000000 | 1441.000000 | 1481.000000 | 1413.000000 | 4023.000000 | 6874б |  | CORR | GENE | 04:15 | 04:20 | 04:26 | 418 | 135 | 11.000000 | EXT | - |  | (c)
76617.622000 | 0.000000 | -0.012000 | -11.925000 | -11.937000 | 1421.000000 | 2017.000000 | 1968.000000 | 1421.000000 |  | 6875а | Нарушение формы кольцевого шва | GWAN |  | 05:10 | 06:46 | 06:38 | 0 | 1092 |  | EXT | Нарушение формы кольцевого шва |  | (c)
76629.547000 | 0.000000 | -0.019000 | -10.430000 | -10.449000 | -439.000000 | -207.000000 | -98.000000 | 0.000000 |  | 6877а | Нарушение формы кольцевого шва | GWAN |  | 06:48 | 07:25 | 07:43 | 0 | 683 |  | EXT | Нарушение формы кольцевого шва |  | (c)
76635.051000 | 5.504000 | 5.437000 | -4.926000 | -4.993000 | 1483.000000 | 1490.000000 | 1498.000000 | 1483.000000 | 4750.000000 | 6877а |  | CORR | AXGR | 11:58 | 11:59 | 00:01 | 243 | 30 | 15.000000 | EXT | - |  | (c)
76635.824000 | 6.277000 | 6.225000 | -4.153000 | -4.205000 | 1424.000000 | 1557.000000 | 1559.000000 | 1424.000000 | 4125.000000 | 6877а |  | CORR | GENE | 11:49 | 00:10 | 00:10 | 80 | 270 | 13.000000 | EXT | - |  | (c)
76636.044000 | 6.497000 | 6.470000 | -3.933000 | -3.960000 | 1372.000000 | 1495.000000 | 1459.000000 | 1372.000000 | 3905.000000 | 6877а |  | CORR | GENE | 11:40 | 00:00 | 11:54 | 55 | 174 | 11.000000 | EXT | - |  | (c)
76637.170000 | 7.623000 | 7.612000 | -2.807000 | -2.818000 | 1363.000000 | 1451.000000 | 1434.000000 | 1363.000000 | 2781.000000 | 6877а |  | CORR | СIGR | 11:39 | 11:53 | 11:50 | 37 | 143 | 10.000000 | EXT | - |  | (c)
76639.565000 | 10.018000 | 10.008000 | -0.412000 | -0.422000 | 1166.000000 | 1245.000000 | 1235.000000 | 1166.000000 | 394.000000 | 6877а |  | CORR | СIGR | 11:07 | 11:20 | 11:18 | 28 | 138 | 12.000000 | EXT | - |  | (c)
76642.539000 | 2.562000 | 2.555000 | -8.983000 | -8.990000 | 1130.000000 | 1183.000000 | 1205.000000 | 76.703384 | 2555.000000 | 6878 |  | CORR | СIGR | 02:37 | 02:46 | 02:49 | 28 | 150 | 11.000000 | EXT | - |  | (c)
76642.567000 | 2.590000 | 2.590000 | -8.955000 | -8.955000 | 1354.000000 | 1458.000000 | 1441.000000 | 56.770909 | 2590.000000 | 6878 |  | CORR | GENE | 03:14 | 03:30 | 03:27 | 47 | 173 | 11.000000 | EXT | - |  | (c)
76642.979000 | 3.002000 | 2.740000 | -8.543000 | -8.805000 | 1018.000000 | 1119.000000 | 1207.000000 | 67.427137 | 2740.000000 | 6878 |  | ARTD | GENE | 02:19 | 02:36 | 02:50 | 385 | 377 |  | EXT | -. Наплавка/вышлифовка 10%. |  | (c)
76643.152000 | 3.175000 | 3.158000 | -8.370000 | -8.387000 | 873.000000 | 905.000000 | 922.000000 | 74.366282 | 3158.000000 | 6878 |  | CORR | СIGR | 01:56 | 02:01 | 02:04 | 30 | 97 | 13.000000 | EXT | - |  | (c)
76643.553000 | 3.576000 | 3.554000 | -7.969000 | -7.991000 | 1030.000000 | 1115.000000 | 1089.000000 | 87.355557 | 3554.000000 | 6878 |  | CORR | СIGR | 02:21 | 02:35 | 02:31 | 36 | 118 | 14.000000 | EXT | - |  | (c)
76643.846000 | 3.869000 | 3.801000 | -7.676000 | -7.744000 | -1043.000000 | -1015.000000 | -991.000000 | 71.406730 | 3801.000000 | 6878 |  | CORR | GENE | 08:47 | 08:51 | 08:55 | 286 | 106 | 15.000000 | EXT | - |  | (c)
76643.859000 | 3.882000 | 3.877000 | -7.663000 | -7.668000 | 1321.000000 | 1325.000000 | 1356.000000 | 67.826573 | 3877.000000 | 6878 |  | CORR | СIGR | 03:08 | 03:09 | 03:14 | 20 | 69 | 13.000000 | EXT | - |  | (c)
76643.887000 | 3.910000 | 3.746000 | -7.635000 | -7.799000 | 850.000000 | 1018.000000 | 1011.000000 | 81.619928 | 3746.000000 | 6878 |  | ARTD | GENE | 01:52 | 02:19 | 02:18 | 218 | 323 |  | EXT | -. Наплавка/вышлифовка 10%. |  | (c)
76643.969000 | 3.992000 | 3.973000 | -7.553000 | -7.572000 | -1488.000000 | -1426.000000 | -1432.000000 | 59.918806 | 3973.000000 | 6878 |  | CORR | СIGR | 07:35 | 07:45 | 07:44 | 29 | 113 | 15.000000 | EXT | - |  | (c)
76644.066000 | 4.089000 | 4.013000 | -7.456000 | -7.532000 | 1764.000000 | 1764.000000 | 1802.000000 | 31.512347 | 4013.000000 | 6878 |  | CORR | GENE | 04:20 | 04:20 | 04:26 | 249 | 76 | 11.000000 | EXT | - |  | (c)
76644.176000 | 4.199000 | 4.190000 | -7.346000 | -7.355000 | -966.000000 | -871.000000 | -889.000000 | 59.194341 | 4190.000000 | 6878 |  | CORR | СIGR | 08:59 | 09:14 | 09:12 | 33 | 155 | 10.000000 | EXT | - |  | (c)
76644.178000 | 4.201000 | 4.034000 | -7.344000 | -7.511000 | -1307.000000 | -1285.000000 | -1258.000000 | 74.520345 | 4034.000000 | 6878 |  | CORR | GENE | 08:04 | 08:08 | 08:12 | 241 | 98 | 17.000000 | EXT | - |  | (c)
76644.318000 | 4.341000 | 4.324000 | -7.204000 | -7.221000 | 593.000000 | 734.000000 | 689.000000 | 55.603932 | 4324.000000 | 6878 |  | CORR | GENE | 01:11 | 01:33 | 01:26 | 47 | 192 | 10.000000 | EXT | - |  | (c)
76644.373000 | 4.396000 | 4.372000 | -7.149000 | -7.173000 | -1537.000000 | -1373.000000 | -1309.000000 | 55.981287 | 4372.000000 | 6878 |  | CORR | GENE | 07:27 | 07:53 | 08:04 | 115 | 456 | 34.000000 | EXT | - |  | (c)
76644.414000 | 4.437000 | 4.430000 | -7.108000 | -7.115000 | 721.000000 | 760.000000 | 755.000000 | 60.930018 | 4430.000000 | 6878 |  | CORR | СIGR | 01:31 | 01:38 | 01:37 | 19 | 68 | 10.000000 | EXT | - |  | (c)
76644.818000 | 4.841000 | 4.752000 | -6.704000 | -6.793000 | 1704.000000 | 1864.000000 | 1829.000000 | 22.312743 | 4752.000000 | 6878 |  | CORR | GENE | 04:10 | 04:36 | 04:30 | 123 | 250 | 15.000000 | EXT | - |  | (c)
76645.200000 | 5.223000 | 5.163000 | -6.322000 | -6.382000 | -1554.000000 | -1473.000000 | -1482.000000 | 54.592719 | 5163.000000 | 6878 |  | CORR | GENE | 07:24 | 07:37 | 07:36 | 79 | 144 | 10.000000 | EXT | - |  | (c)
76645.216000 | 5.239000 | 5.185000 | -6.306000 | -6.360000 | 1958.000000 | 2000.000000 | 2002.000000 | 14.960747 | 5185.000000 | 6878 |  | CORR | GENE | 04:51 | 04:58 | 04:58 | 157 | 87 | 14.000000 | EXT | - |  | (c)
76645.419000 | 5.442000 | 5.416000 | -6.103000 | -6.129000 | 1664.000000 | 1785.000000 | 1770.000000 | 28.607209 | 5416.000000 | 6878 |  | CORR | GENE | 04:04 | 04:23 | 04:21 | 53 | 212 | 10.000000 | EXT | - |  | (c)
76645.835000 | 5.858000 | 5.829000 | -5.687000 | -5.716000 | -1478.000000 | -1370.000000 | -1361.000000 | 60.725788 | 5635.000000 | 6878 |  | CORR | GENE | 07:36 | 07:54 | 07:55 | 81 | 235 | 10.000000 | EXT | - |  | (c)
76645.932000 | 5.955000 | 5.907000 | -5.590000 | -5.638000 | 1814.000000 | 1929.000000 | 1911.000000 | 17.926381 | 5467.000000 | 6878 |  | CORR | GENE | 04:28 | 04:46 | 04:43 | 171 | 194 | 10.000000 | EXT | - |  | (c)
76646.007000 | 6.030000 | 6.008000 | -5.515000 | -5.537000 | 1130.000000 | 1209.000000 | 1255.000000 | 68.714254 | 5438.000000 | 6878 |  | CORR | GENE | 02:37 | 02:50 | 02:57 | 99 | 249 | 12.000000 | EXT | - |  | (c)
76646.414000 | 6.437000 | 6.373000 | -5.108000 | -5.172000 | 1347.000000 | 1536.000000 | 1579.000000 | 33.852597 | 4963.000000 | 6878 |  | CORR | GENE | 03:12 | 03:43 | 03:50 | 209 | 464 | 12.000000 | EXT | - |  | (c)
76646.767000 | 6.790000 | 6.714000 | -4.755000 | -4.831000 | 1552.000000 | 1908.000000 | 1789.000000 | 16.583165 | 4680.000000 | 6878 |  | CORR | GENE | 03:45 | 04:43 | 04:24 | 151 | 473 | 10.000000 | EXT | - |  | (c)
76647.068000 | 7.091000 | 7.050000 | -4.454000 | -4.495000 | 1402.000000 | 1413.000000 | 1553.000000 | 42.568011 | 4341.000000 | 6878 |  | CORR | GENE | 03:21 | 03:23 | 03:46 | 154 | 301 | 10.000000 | EXT | - |  | (c)
76647.274000 | 7.297000 | 7.071000 | -4.248000 | -4.474000 | 1831.000000 | 1843.000000 | 1875.000000 | 25.082975 | 4176.000000 | 6878 |  | CORR | GENE | 04:31 | 04:32 | 04:38 | 298 | 89 | 13.000000 | EXT | - |  | (c)
76647.547000 | 7.570000 | 7.474000 | -3.975000 | -4.071000 | 1387.000000 | 1393.000000 | 1421.000000 | 62.661883 | 3927.000000 | 6878 |  | CORR | GENE | 03:19 | 03:20 | 03:24 | 144 | 67 | 13.000000 | EXT | - |  | (c)
76647.680000 | 7.703000 | 7.688000 | -3.842000 | -3.857000 | -1363.000000 | -1288.000000 | -1291.000000 | 70.006091 | 3829.000000 | 6878 |  | CORR | СIGR | 07:55 | 08:07 | 08:07 | 28 | 144 | 15.000000 | EXT | - |  | (c)
76647.826000 | 7.849000 | 7.841000 | -3.696000 | -3.704000 | 1627.000000 | 1649.000000 | 1689.000000 | 38.775192 | 3668.000000 | 6878 |  | CORR | СIGR | 03:58 | 04:01 | 04:08 | 36 | 123 | 15.000000 | EXT | - |  | (c)
76648.122000 | 8.145000 | 8.062000 | -3.400000 | -3.483000 | 1563.000000 | 1594.000000 | 1590.000000 | 49.508258 | 3351.000000 | 6878 |  | CORR | GENE | 03:47 | 03:52 | 03:52 | 132 | 55 | 14.000000 | EXT | - |  | (c)
76648.189000 | 8.212000 | 8.107000 | -3.333000 | -3.438000 | 1737.000000 | 1831.000000 | 1796.000000 | 30.375535 | 3241.000000 | 6878 |  | CORR | GENE | 04:15 | 04:30 | 04:25 | 197 | 117 | 14.000000 | EXT | - |  | (c)
76648.598000 | 8.621000 | 8.104000 | -2.924000 | -3.441000 | 1390.000000 | 1397.000000 | 1402.000000 | 65.928203 | 2628.000000 | 6878 |  | CORR | AXGR | 03:19 | 03:20 | 03:21 | 813 | 24 | 15.000000 | EXT | - |  | (c)
76649.044000 | 9.067000 | 8.540000 | -2.478000 | -3.005000 | 1528.000000 | 1595.000000 | 1661.000000 | 35.177707 | 1716.000000 | 6878 |  | CORR | GENE | 03:42 | 03:52 | 04:03 | 1289 | 267 | 24.000000 | EXT | - |  | (c)
76649.049000 | 9.072000 | 9.010000 | -2.473000 | -2.535000 | 1385.000000 | 1407.000000 | 1427.000000 | 61.421822 | 2150.000000 | 6878 |  | CORR | GENE | 03:18 | 03:22 | 03:25 | 385 | 85 | 11.000000 | EXT | - |  | (c)
76649.133000 | 9.156000 | 9.149000 | -2.389000 | -2.396000 | -1216.000000 | -965.000000 | -1055.000000 | 59.032945 | 2379.000000 | 6878 |  | CORR | СIGR | 08:19 | 08:59 | 08:45 | 17 | 323 | 10.000000 | EXT | - |  | (c)
76649.936000 | 9.959000 | 9.926000 | -1.586000 | -1.619000 | -1225.000000 | -967.000000 | -1054.000000 | 57.338281 | 1570.000000 | 6878 |  | CORR | GENE | 08:17 | 08:59 | 08:45 | 49 | 343 | 11.000000 | EXT | - |  | (c)
76650.102000 | 10.125000 | 9.942000 | -1.420000 | -1.603000 | 1719.000000 | 1725.000000 | 1739.000000 | 38.129606 | 1304.000000 | 6878 |  | CORR | AXGR | 04:12 | 04:13 | 04:16 | 299 | 39 | 12.000000 | EXT | - |  | (c)
76650.533000 | 10.556000 | 10.287000 | -0.989000 | -1.258000 | 1757.000000 | 1823.000000 | 1818.000000 | 28.365114 | 880.000000 | 6878 |  | CORR | GENE | 04:19 | 04:29 | 04:28 | 378 | 122 | 12.000000 | EXT | - |  | (c)
76650.695000 | 10.718000 | 10.681000 | -0.827000 | -0.864000 | 1835.000000 | 1927.000000 | 1924.000000 | 17.551544 | 662.000000 | 6878 |  | CORR | GENE | 04:31 | 04:46 | 04:46 | 202 | 178 | 15.000000 | EXT | - |  | (c)
76650.798000 | 10.821000 | 10.804000 | -0.724000 | -0.741000 | -2012.000000 | -1952.000000 | -1924.000000 | 17.632906 | 709.000000 | 6878 |  | CORR | СIGR | 06:10 | 06:20 | 06:25 | 32 | 177 | 10.000000 | EXT | - |  | (c)
76650.855000 | 10.878000 | 10.581000 | -0.667000 | -0.964000 | -1558.000000 | -1538.000000 | -1510.000000 | 54.258342 | 234.000000 | 6878 |  | CORR | GENE | 07:23 | 07:27 | 07:31 | 730 | 97 | 10.000000 | EXT | - |  | (c)
76650.945000 | 10.968000 | 10.944000 | -0.577000 | -0.601000 | -1979.000000 | -1883.000000 | -1843.000000 | 20.295950 | 572.000000 | 6878 |  | CORR | СIGR | 06:16 | 06:31 | 06:38 | 29 | 272 | 13.000000 | EXT | - |  | (c)
76651.272000 | 11.295000 | 11.229000 | -0.250000 | -0.316000 | 1775.000000 | 1795.000000 | 1810.000000 | 31.114433 | 116.000000 | 6878 |  | CORR | GENE | 04:21 | 04:25 | 04:27 | 200 | 70 | 12.000000 | EXT | - |  | (c)
76651.397000 | 11.420000 | 11.405000 | -0.125000 | -0.140000 | -1002.000000 | -928.000000 | -906.000000 | 57.499677 | 113.000000 | 6878 |  | CORR | СIGR | 08:53 | 09:05 | 09:09 | 27 | 193 | 10.000000 | EXT | - |  | (c)
76651.618000 | 0.096000 | 0.041000 | -10.944000 | -10.999000 | -1463.000000 | -1274.000000 | -1257.000000 | 61.922184 | 41.000000 | 6879 |  | CORR | GENE | 07:46 | 08:17 | 08:20 | 71 | 412 | 13.000000 | EXT | - |  | (c)
76651.661000 | 0.139000 | 0.089000 | -10.901000 | -10.951000 | -1568.000000 | -1553.000000 | -1553.000000 | 53.440290 | 89.000000 | 6879 |  | CORR | AXGR | 07:29 | 07:32 | 07:32 | 101 | 31 | 12.000000 | EXT | - |  | (c)
76652.575000 | 1.053000 | 0.596000 | -9.987000 | -10.444000 | 1680.000000 | 1768.000000 | 1737.000000 | 35.237239 | 596.000000 | 6879 |  | CORR | GENE | 04:14 | 04:28 | 04:23 | 606 | 114 | 13.000000 | EXT | - |  | (c)
76653.499000 | 1.977000 | 1.957000 | -9.063000 | -9.083000 | 1591.000000 | 1652.000000 | 1687.000000 | 36.126228 | 1957.000000 | 6879 |  | CORR | GENE | 03:59 | 04:09 | 04:15 | 51 | 192 | 10.000000 | EXT | - |  | (c)
76653.744000 | 2.222000 | 2.213000 | -8.818000 | -8.827000 | 1207.000000 | 1296.000000 | 1298.000000 | 67.921350 | 2213.000000 | 6879 |  | CORR | СIGR | 02:57 | 03:12 | 03:12 | 29 | 182 | 11.000000 | EXT | - |  | (c)
76654.100000 | 2.578000 | 2.475000 | -8.462000 | -8.565000 | 1825.000000 | 1835.000000 | 1842.000000 | 30.020738 | 2475.000000 | 6879 |  | CORR | AXGR | 04:37 | 04:39 | 04:40 | 254 | 33 | 9.000000 | EXT | - |  | (c)
76654.180000 | 2.658000 | 2.639000 | -8.382000 | -8.401000 | -1149.000000 | -1147.000000 | -1094.000000 | 79.302292 | 2639.000000 | 6879 |  | CORR | СIGR | 08:37 | 08:37 | 08:46 | 32 | 111 | 10.000000 | EXT | - |  | (c)
76654.590000 | 3.068000 | 2.933000 | -7.972000 | -8.107000 | 749.000000 | 1268.000000 | 1042.000000 | 72.279057 | 2933.000000 | 6879 |  | CORR | GENE | 01:43 | 03:07 | 02:31 | 172 | 586 | 10.000000 | EXT | - |  | (c)
76654.882000 | 3.360000 | 3.298000 | -7.680000 | -7.742000 | 1335.000000 | 1360.000000 | 1355.000000 | 68.968685 | 3298.000000 | 6879 |  | CORR | AXGR | 03:18 | 03:22 | 03:21 | 114 | 41 | 13.000000 | EXT | - |  | (c)
76655.344000 | 3.822000 | 3.721000 | -7.218000 | -7.319000 | 1304.000000 | 1352.000000 | 1348.000000 | 67.772545 | 3721.000000 | 6879 |  | CORR | GENE | 03:13 | 03:21 | 03:20 | 244 | 86 | 12.000000 | EXT | - |  | (c)
76655.697000 | 4.175000 | 4.116000 | -6.865000 | -6.924000 | 1250.000000 | 1278.000000 | 1278.000000 | 74.668854 | 4116.000000 | 6879 |  | CORR | GENE | 03:04 | 03:09 | 03:09 | 115 | 55 | 12.000000 | EXT | - |  | (c)
76656.389000 | 4.867000 | 4.836000 | -6.173000 | -6.204000 | 1155.000000 | 1205.000000 | 1205.000000 | 78.731690 | 4836.000000 | 6879 |  | CORR | GENE | 02:49 | 02:57 | 02:57 | 59 | 100 | 13.000000 | EXT | - |  | (c)
76662.562000 | 0.000000 | -0.035000 | -11.500000 | -11.535000 | -548.000000 | -179.000000 | -259.000000 | 0.000000 |  | 6880 | Смещение кромок | GWAN |  | 09:03 | 10:03 | 09:50 | 0 | 578 | 3.202000 | EXT | Смещение кромок. Вовнутрь. Величина смещения - 3.2 мм. |  | (c)
76662.829000 | 0.267000 | 0.167000 | -11.233000 | -11.333000 | -168.000000 | -156.000000 | -136.000000 | 5.911121 | 167.000000 | 6880 |  | CORR | GENE | 10:05 | 10:07 | 10:10 | 210 | 63 | 13.000000 | EXT | - |  | (c)
76665.730000 | 3.168000 | 3.039000 | -8.332000 | -8.461000 | -1542.000000 | -1497.000000 | -1425.000000 | 55.561233 | 3039.000000 | 6880 |  | CORR | GENE | 06:23 | 06:30 | 06:42 | 705 | 234 | 10.000000 | EXT | - |  | (c)
76665.954000 | 3.392000 | 3.356000 | -8.108000 | -8.144000 | 721.000000 | 810.000000 | 791.000000 | 63.841341 | 3356.000000 | 6880 |  | CORR | GENE | 00:28 | 00:43 | 00:40 | 66 | 140 | 11.000000 | EXT | - |  | (c)
76666.697000 | 4.135000 | 4.104000 | -7.365000 | -7.396000 | 1482.000000 | 1650.000000 | 1622.000000 | 37.780958 | 4104.000000 | 6880 |  | CORR | GENE | 02:31 | 02:58 | 02:54 | 55 | 280 | 10.000000 | EXT | - |  | (c)
76666.727000 | 4.165000 | 4.117000 | -7.335000 | -7.383000 | 1095.000000 | 1165.000000 | 1183.000000 | 77.394760 | 4117.000000 | 6880 |  | CORR | GENE | 01:29 | 01:40 | 01:43 | 91 | 177 | 12.000000 | EXT | - |  | (c)
76668.271000 | 5.709000 | 5.700000 | -5.791000 | -5.800000 | 1964.000000 | 1983.000000 | 2004.000000 | 15.104741 | 5700.000000 | 6880 |  | CORR | СIGR | 03:49 | 03:52 | 03:55 | 22 | 79 | 10.000000 | EXT | - |  | (c)
76669.460000 | 6.898000 | 6.875000 | -4.602000 | -4.625000 | 1109.000000 | 1194.000000 | 1209.000000 | 74.337279 | 4586.000000 | 6880 |  | CORR | СIGR | 01:31 | 01:45 | 01:47 | 39 | 200 | 10.000000 | EXT | - |  | (c)
76669.859000 | 7.297000 | 7.270000 | -4.203000 | -4.230000 | 1116.000000 | 1274.000000 | 1238.000000 | 70.306290 | 4179.000000 | 6880 |  | CORR | GENE | 01:32 | 01:57 | 01:52 | 51 | 243 | 10.000000 | EXT | - |  | (c)
76669.948000 | 7.386000 | 7.346000 | -4.114000 | -4.154000 | 651.000000 | 741.000000 | 838.000000 | 67.652982 | 4040.000000 | 6880 |  | CORR | GENE | 00:17 | 00:31 | 00:47 | 114 | 375 | 11.000000 | EXT | - |  | (c)
76670.159000 | 7.597000 | 7.588000 | -3.903000 | -3.912000 | -266.000000 | -108.000000 | -157.000000 | 0.000000 | 3873.000000 | 6880 |  | CORR | СIGR | 09:49 | 10:14 | 10:06 | 39 | 217 | 10.000000 | EXT | - |  | (c)
76670.497000 | 7.935000 | 7.920000 | -3.565000 | -3.580000 | 810.000000 | 1304.000000 | 1158.000000 | 58.520416 | 3520.000000 | 6880 |  | CORR | GENE | 00:43 | 02:02 | 01:39 | 60 | 695 | 11.000000 | EXT | - |  | (c)
76670.986000 | 8.424000 | 8.160000 | -3.076000 | -3.340000 | 790.000000 | 1037.000000 | 1107.000000 | 65.137675 | 2881.000000 | 6880 |  | CORR | GENE | 00:39 | 01:19 | 01:30 | 459 | 633 | 10.000000 | EXT | - |  | (c)
76673.934000 | 11.372000 | 11.131000 | -0.128000 | -0.369000 | 1975.000000 | 1975.000000 | 1989.000000 | 18.413371 | 10.000000 | 6880 |  | CORR | AXGR | 03:51 | 03:51 | 03:53 | 359 | 27 | 15.000000 | EXT | - |  | (c)
76674.062000 | 0.000000 | -0.040000 | -11.560000 | -11.600000 | 381.000000 | 547.000000 | 506.000000 | 30.743388 |  | 6881 | Смещение кромок | GWAN |  | 01:28 | 01:55 | 01:48 | 0 | 250 | 2.532000 | EXT | Смещение кромок. Наружу. Величина смещения - 2.5 мм. |  | (c)
76674.062000 | 0.000000 | -0.020000 | -11.560000 | -11.580000 | 1194.000000 | 1363.000000 | 1329.000000 | 50.916771 |  | 6881 | Смещение кромок | GWAN |  | 03:39 | 04:07 | 04:01 | 0 | 270 | 3.252000 | EXT | Смещение кромок. Наружу. Величина смещения - 3.3 мм. |  | (c)
76674.062000 | 0.000000 | -0.060000 | -11.560000 | -11.620000 | 1880.000000 | -2143.000000 | -2027.000000 | 16.446588 |  | 6881 | Смещение кромок | GWAN |  | 05:30 | 06:41 | 06:59 | 0 | 1109 | 3.768000 | EXT | Смещение кромок. Наружу. Величина смещения - 3.8 мм. |  | (c)
76674.062000 | 0.000000 | -0.040000 | -11.560000 | -11.600000 | -1118.000000 | -958.000000 | -890.000000 | 53.397248 |  | 6881 | Смещение кромок | GWAN |  | 09:26 | 09:52 | 10:03 | 0 | 456 | 3.314000 | EXT | Смещение кромок. Наружу. Величина смещения - 3.3 мм. |  | (c)
76674.207000 | 0.145000 | 0.090000 | -11.415000 | -11.470000 | 1061.000000 | 1268.000000 | 1201.000000 | 60.586654 | 90.000000 | 6881 |  | CORR | GENE | 03:18 | 03:51 | 03:40 | 84 | 279 | 12.000000 | EXT | - |  | (c)
76674.770000 | 0.708000 | 0.289000 | -10.852000 | -11.271000 | 1283.000000 | 1493.000000 | 1448.000000 | 36.619265 | 289.000000 | 6881 |  | CORR | GENE | 03:54 | 04:28 | 04:20 | 1081 | 329 | 13.000000 | EXT | - |  | (c)
76675.078000 | 1.016000 | 0.632000 | -10.544000 | -10.928000 | 756.000000 | 848.000000 | 816.000000 | 61.008612 | 632.000000 | 6881 |  | CORR | GENE | 02:29 | 02:43 | 02:38 | 778 | 121 | 10.000000 | EXT | - |  | (c)
76675.533000 | 1.471000 | 1.396000 | -10.089000 | -10.164000 | 1001.000000 | 1439.000000 | 1393.000000 | 4.420651 | 1396.000000 | 6881 |  | CORR | GENE | 03:08 | 04:19 | 04:11 | 555 | 783 | 11.000000 | EXT | - |  | (c)
76676.292000 | 2.230000 | 2.191000 | -9.330000 | -9.369000 | -1835.000000 | -1255.000000 | -1463.000000 | 61.953685 | 2191.000000 | 6881 |  | CORR | GENE | 07:30 | 09:04 | 08:30 | 143 | 744 | 11.000000 | EXT | - |  | (c)
76676.320000 | 2.258000 | 2.107000 | -9.302000 | -9.453000 | 1322.000000 | 1379.000000 | 1370.000000 | 61.726670 | 2107.000000 | 6881 |  | CORR | GENE | 04:00 | 04:09 | 04:08 | 242 | 96 | 12.000000 | EXT | - |  | (c)
76676.599000 | 2.537000 | 2.523000 | -9.023000 | -9.037000 | 991.000000 | 1400.000000 | 1236.000000 | 40.815575 | 2523.000000 | 6881 |  | CORR | GENE | 03:07 | 04:12 | 03:46 | 52 | 489 | 11.000000 | EXT | - |  | (c)
76676.751000 | 2.689000 | 2.617000 | -8.871000 | -8.943000 | -2087.000000 | -2069.000000 | -2051.000000 | 14.471483 | 2617.000000 | 6881 |  | CORR | GENE | 06:50 | 06:53 | 06:56 | 159 | 71 | 10.000000 | EXT | - |  | (c)
76676.898000 | 2.836000 | 2.623000 | -8.724000 | -8.937000 | -1433.000000 | -1375.000000 | -1394.000000 | 67.542896 | 2623.000000 | 6881 |  | CORR | GENE | 08:35 | 08:45 | 08:42 | 218 | 79 | 12.000000 | EXT | - |  | (c)
76677.075000 | 3.013000 | 2.918000 | -8.547000 | -8.642000 | -1989.000000 | -1617.000000 | -1505.000000 | 58.564358 | 2918.000000 | 6881 |  | CORR | GENE | 07:06 | 08:06 | 08:24 | 197 | 968 | 12.000000 | EXT | - |  | (c)
76677.277000 | 3.215000 | 3.192000 | -8.345000 | -8.368000 | 1106.000000 | 1273.000000 | 1266.000000 | 52.113335 | 3192.000000 | 6881 |  | CORR | СIGR | 03:25 | 03:52 | 03:51 | 38 | 319 | 11.000000 | EXT | - |  | (c)
76677.808000 | 3.746000 | 3.679000 | -7.814000 | -7.881000 | -1971.000000 | -1584.000000 | -1587.000000 | 51.947099 | 3679.000000 | 6881 |  | CORR | GENE | 07:09 | 08:11 | 08:10 | 136 | 768 | 10.000000 | EXT | - |  | (c)
76678.071000 | 4.009000 | 3.956000 | -7.551000 | -7.604000 | -1967.000000 | -1665.000000 | -1665.000000 | 45.652633 | 3956.000000 | 6881 |  | CORR | GENE | 07:09 | 07:58 | 07:58 | 99 | 604 | 11.000000 | EXT | - |  | (c)
76678.441000 | 4.379000 | 4.362000 | -7.181000 | -7.198000 | 1144.000000 | 1224.000000 | 1220.000000 | 69.261719 | 4362.000000 | 6881 |  | CORR | СIGR | 03:31 | 03:44 | 03:44 | 23 | 152 | 10.000000 | EXT | - |  | (c)
76678.767000 | 4.705000 | 4.690000 | -6.855000 | -6.870000 | 1544.000000 | 1686.000000 | 1639.000000 | 32.382605 | 4690.000000 | 6881 |  | CORR | СIGR | 04:36 | 04:59 | 04:51 | 36 | 190 | 10.000000 | EXT | - |  | (c)
76678.776000 | 4.714000 | 4.681000 | -6.846000 | -6.879000 | 931.000000 | 1040.000000 | 1069.000000 | 71.561620 | 4681.000000 | 6881 |  | CORR | GENE | 02:57 | 03:14 | 03:19 | 73 | 275 | 12.000000 | EXT | - |  | (c)
76679.160000 | 5.098000 | 4.953000 | -6.462000 | -6.607000 | 1624.000000 | 1676.000000 | 1676.000000 | 36.372263 | 4953.000000 | 6881 |  | CORR | GENE | 04:49 | 04:57 | 04:57 | 312 | 104 | 12.000000 | EXT | - |  | (c)
76679.293000 | 5.231000 | 5.216000 | -6.329000 | -6.344000 | 905.000000 | 947.000000 | 981.000000 | 73.052183 | 5216.000000 | 6881 |  | CORR | СIGR | 02:53 | 02:59 | 03:05 | 29 | 152 | 12.000000 | EXT | - |  | (c)
76679.389000 | 5.327000 | 5.317000 | -6.233000 | -6.243000 | 836.000000 | 953.000000 | 950.000000 | 67.484002 | 5317.000000 | 6881 |  | CORR | СIGR | 02:42 | 03:00 | 03:00 | 21 | 227 | 11.000000 | EXT | - |  | (c)
76679.847000 | 5.785000 | 5.771000 | -5.775000 | -5.789000 | -1246.000000 | -907.000000 | -979.000000 | 57.522604 | 5748.000000 | 6881 |  | CORR | СIGR | 09:06 | 10:00 | 09:49 | 41 | 533 | 28.000000 | EXT | - |  | (c)
76679.919000 | 5.857000 | 5.821000 | -5.703000 | -5.739000 | -1663.000000 | -1446.000000 | -1408.000000 | 66.392091 | 5654.000000 | 6881 |  | CORR | GENE | 07:58 | 08:33 | 08:39 | 85 | 510 | 11.000000 | EXT | - |  | (c)
76680.467000 | 6.405000 | 6.395000 | -5.155000 | -5.165000 | -1357.000000 | -1197.000000 | -1240.000000 | 79.909053 | 5119.000000 | 6881 |  | CORR | СIGR | 08:48 | 09:13 | 09:06 | 46 | 233 | 11.000000 | EXT | - |  | (c)
76681.173000 | 7.111000 | 7.102000 | -4.449000 | -4.458000 | -1277.000000 | -1192.000000 | -1205.000000 | 82.733493 | 4405.000000 | 6881 |  | CORR | GENE | 09:01 | 09:14 | 09:12 | 53 | 143 | 10.000000 | EXT | - |  | (c)
76681.299000 | 7.237000 | 7.233000 | -4.323000 | -4.327000 | -1267.000000 | -1217.000000 | -1226.000000 | 81.079178 | 4304.000000 | 6881 |  | CORR | СIGR | 09:02 | 09:10 | 09:09 | 23 | 82 | 13.000000 | EXT | - |  | (c)
76682.468000 | 8.406000 | 8.398000 | -3.154000 | -3.162000 | -1657.000000 | -1280.000000 | -1446.000000 | 63.285207 | 3114.000000 | 6881 |  | CORR | GENE | 07:59 | 09:00 | 08:33 | 48 | 421 | 14.000000 | EXT | - |  | (c)
76682.688000 | 8.626000 | 8.618000 | -2.934000 | -2.942000 | -1596.000000 | -1541.000000 | -1546.000000 | 55.255728 | 2918.000000 | 6881 |  | CORR | СIGR | 08:09 | 08:18 | 08:17 | 24 | 100 | 11.000000 | EXT | - |  | (c)
76682.780000 | 8.718000 | 8.702000 | -2.842000 | -2.858000 | -1814.000000 | -1590.000000 | -1492.000000 | 59.613435 | 2689.000000 | 6881 |  | CORR | GENE | 07:34 | 08:10 | 08:26 | 169 | 644 | 10.000000 | EXT | - |  | (c)
76683.215000 | 9.153000 | 9.048000 | -2.407000 | -2.512000 | -1058.000000 | -1023.000000 | -1032.000000 | 81.167200 | 2361.000000 | 6881 |  | CORR | GENE | 09:36 | 09:41 | 09:40 | 151 | 52 | 14.000000 | EXT | - |  | (c)
76683.521000 | 9.459000 | 9.351000 | -2.101000 | -2.209000 | 1232.000000 | 1282.000000 | 1323.000000 | 58.614822 | 2077.000000 | 6881 |  | CORR | GENE | 03:45 | 03:53 | 04:00 | 132 | 181 | 10.000000 | EXT | - |  | (c)
76684.429000 | 10.367000 | 10.334000 | -1.193000 | -1.226000 | 1038.000000 | 1240.000000 | 1172.000000 | 63.774236 | 1163.000000 | 6881 |  | CORR | GENE | 03:14 | 03:47 | 03:36 | 63 | 268 | 12.000000 | EXT | - |  | (c)
76684.473000 | 10.411000 | 10.399000 | -1.149000 | -1.161000 | 737.000000 | 837.000000 | 849.000000 | 59.494872 | 1128.000000 | 6881 |  | CORR | СIGR | 02:26 | 02:42 | 02:44 | 33 | 224 | 14.000000 | EXT | - |  | (c)
76685.665000 | 0.043000 | 0.034000 | -11.337000 | -11.346000 | -406.000000 | 98.000000 | -62.000000 | 0.000000 | 34.000000 | 6882 |  | CORR | GENE | 00:20 | 01:41 | 01:15 | 84 | 687 | 13.000000 | EXT | - |  | (c)
76686.791000 | 1.169000 | 1.149000 | -10.211000 | -10.231000 | 857.000000 | 912.000000 | 913.000000 | 69.177977 | 1149.000000 | 6882 |  | CORR | GENE | 03:44 | 03:52 | 03:53 | 70 | 112 | 11.000000 | EXT | - |  | (c)
76686.910000 | 1.288000 | 1.247000 | -10.092000 | -10.133000 | 770.000000 | 784.000000 | 782.000000 | 62.176840 | 1247.000000 | 6882 |  | CORR | AXGR | 03:30 | 03:32 | 03:31 | 82 | 23 | 13.000000 | EXT | - |  | (c)
76687.047000 | 1.425000 | 1.398000 | -9.955000 | -9.982000 | 765.000000 | 820.000000 | 822.000000 | 61.695404 | 1398.000000 | 6882 |  | CORR | GENE | 03:29 | 03:38 | 03:38 | 91 | 115 | 14.000000 | EXT | - |  | (c)
76687.352000 | 1.730000 | 1.728000 | -9.650000 | -9.652000 | 270.000000 | 438.000000 | 404.000000 | 21.789814 | 1728.000000 | 6882 |  | CORR | СIGR | 02:09 | 02:36 | 02:30 | 34 | 268 | 10.000000 | EXT | - |  | (c)
76687.393000 | 1.771000 | 1.740000 | -9.609000 | -9.640000 | 965.000000 | 1115.000000 | 1148.000000 | 57.849651 | 1740.000000 | 6882 |  | CORR | GENE | 04:01 | 04:25 | 04:30 | 214 | 366 | 10.000000 | EXT | - |  | (c)
76687.594000 | 1.972000 | 1.972000 | -9.408000 | -9.408000 | 139.000000 | 238.000000 | 232.000000 | 11.218339 | 1972.000000 | 6882 |  | CORR | СIGR | 01:48 | 02:04 | 02:03 | 31 | 186 | 11.000000 | EXT | - |  | (c)
76688.869000 | 3.247000 | 2.780000 | -8.133000 | -8.600000 | 933.000000 | 969.000000 | 965.000000 | 75.261811 | 2780.000000 | 6882 |  | CORR | GENE | 03:56 | 04:02 | 04:01 | 562 | 65 | 11.000000 | EXT | - |  | (c)
76689.214000 | 3.592000 | 3.531000 | -7.788000 | -7.849000 | 213.000000 | 538.000000 | 560.000000 | 17.194694 | 3531.000000 | 6882 |  | CORR | GENE | 02:00 | 02:52 | 02:56 | 147 | 695 | 11.000000 | EXT | - |  | (c)
76689.885000 | 4.263000 | 4.253000 | -7.117000 | -7.127000 | 385.000000 | 591.000000 | 516.000000 | 31.070116 | 4253.000000 | 6882 |  | CORR | GENE | 02:27 | 03:01 | 02:48 | 46 | 262 | 10.000000 | EXT | - |  | (c)
76690.226000 | 4.604000 | 4.599000 | -6.776000 | -6.781000 | 516.000000 | 635.000000 | 633.000000 | 41.641591 | 4599.000000 | 6882 |  | CORR | СIGR | 02:48 | 03:08 | 03:07 | 24 | 234 | 10.000000 | EXT | - |  | (c)
76692.111000 | 6.489000 | 6.354000 | -4.891000 | -5.026000 | 151.000000 | 331.000000 | 438.000000 | 12.186719 | 4855.000000 | 6882 |  | CORR | GENE | 01:50 | 02:19 | 02:36 | 171 | 573 | 10.000000 | EXT | - |  | (c)
76694.183000 | 8.561000 | 8.551000 | -2.819000 | -2.829000 | 618.000000 | 796.000000 | 762.000000 | 49.872816 | 2783.000000 | 6882 |  | CORR | GENE | 03:05 | 03:34 | 03:28 | 46 | 288 | 11.000000 | EXT | - |  | (c)
76695.059000 | 9.437000 | 9.343000 | -1.943000 | -2.037000 | 872.000000 | 902.000000 | 895.000000 | 70.357306 | 1896.000000 | 6882 |  | CORR | GENE | 03:46 | 03:51 | 03:50 | 141 | 47 | 14.000000 | EXT | - |  | (c)
76695.404000 | 9.782000 | 8.938000 | -1.598000 | -2.442000 | 963.000000 | 996.000000 | 993.000000 | 77.749064 | 1469.000000 | 6882 |  | CORR | GENE | 04:01 | 04:06 | 04:05 | 973 | 58 | 13.000000 | EXT | - |  | (c)
76695.786000 | 10.164000 | 9.935000 | -1.216000 | -1.445000 | 483.000000 | 509.000000 | 553.000000 | 39.001486 | 570.000000 | 6882 |  | CORR | GENE | 02:43 | 02:47 | 02:54 | 875 | 139 | 10.000000 | EXT | - |  | (c)
76695.813000 | 10.191000 | 8.869000 | -1.189000 | -2.511000 | 699.000000 | 750.000000 | 763.000000 | 56.409025 | 1156.000000 | 6882 |  | CORR | GENE | 03:18 | 03:26 | 03:28 | 1355 | 127 | 11.000000 | EXT | - |  | (c)
76696.030000 | 10.408000 | 10.176000 | -0.972000 | -1.204000 | 966.000000 | 1000.000000 | 1003.000000 | 77.949626 | 875.000000 | 6882 |  | CORR | GENE | 04:01 | 04:07 | 04:07 | 329 | 73 | 12.000000 | EXT | - |  | (c)
76696.168000 | 10.546000 | 10.200000 | -0.834000 | -1.180000 | -1662.000000 | -1624.000000 | -1622.000000 | 49.114232 | 729.000000 | 6882 |  | CORR | GENE | 08:57 | 09:03 | 09:03 | 451 | 80 | 10.000000 | EXT | - |  | (c)
76696.173000 | 10.551000 | 10.443000 | -0.829000 | -0.937000 | 329.000000 | 348.000000 | 349.000000 | 26.580427 | 724.000000 | 6882 |  | CORR | AXGR | 02:18 | 02:21 | 02:22 | 213 | 40 | 10.000000 | EXT | - |  | (c)
76696.192000 | 10.570000 | 10.552000 | -0.810000 | -0.828000 | 823.000000 | 954.000000 | 936.000000 | 66.415963 | 790.000000 | 6882 |  | CORR | СIGR | 03:38 | 03:59 | 03:56 | 38 | 226 | 10.000000 | EXT | - |  | (c)
76696.522000 | 10.900000 | 10.773000 | -0.480000 | -0.607000 | 689.000000 | 718.000000 | 713.000000 | 55.563799 | 398.000000 | 6882 |  | CORR | GENE | 03:16 | 03:21 | 03:20 | 209 | 49 | 11.000000 | EXT | - |  | (c)
76696.805000 | 11.183000 | 10.873000 | -0.197000 | -0.507000 | 966.000000 | 999.000000 | 1048.000000 | 77.975310 | 71.000000 | 6882 |  | CORR | GENE | 04:01 | 04:06 | 04:14 | 436 | 164 | 14.000000 | EXT | - |  | (c)
76697.002000 | 0.000000 | -0.035000 | -11.435000 | -11.470000 | 399.000000 | 867.000000 | 1139.000000 | 0.000000 |  | 6883 | Смещение кромок | GWAN |  | 01:58 | 03:14 | 03:58 | 0 | 1481 | 4.471000 | EXT | Смещение кромок. Наружу. Величина смещения - 4.5 мм. |  | (c)
76697.178000 | 0.176000 | 0.135000 | -11.259000 | -11.300000 | 929.000000 | 1065.000000 | 1006.000000 | 74.952257 | 135.000000 | 6883 |  | CORR | GENE | 03:24 | 03:46 | 03:36 | 659 | 155 | 11.000000 | EXT | - |  | (c)
76697.534000 | 0.532000 | 0.266000 | -10.903000 | -11.169000 | 457.000000 | 547.000000 | 598.000000 | 36.864041 | 266.000000 | 6883 |  | CORR | GENE | 02:08 | 02:22 | 02:31 | 500 | 283 | 11.000000 | EXT | - |  | (c)
76697.833000 | 0.831000 | 0.814000 | -10.604000 | -10.621000 | 524.000000 | 586.000000 | 611.000000 | 42.270826 | 814.000000 | 6883 |  | CORR | СIGR | 02:19 | 02:29 | 02:33 | 28 | 174 | 12.000000 | EXT | - |  | (c)
76698.245000 | 1.243000 | 1.222000 | -10.192000 | -10.213000 | -1768.000000 | -1610.000000 | -1591.000000 | 51.629343 | 1222.000000 | 6883 |  | CORR | GENE | 08:09 | 08:34 | 08:37 | 50 | 355 | 11.000000 | EXT | - |  | (c)
76701.509000 | 4.507000 | 4.500000 | -6.928000 | -6.935000 | 504.000000 | 563.000000 | 569.000000 | 40.656861 | 4500.000000 | 6883 |  | CORR | СIGR | 02:15 | 02:25 | 02:26 | 26 | 131 | 10.000000 | EXT | - |  | (c)
76704.483000 | 7.481000 | 7.471000 | -3.954000 | -3.964000 | -1765.000000 | -1705.000000 | -1694.000000 | 43.277071 | 3926.000000 | 6883 |  | CORR | СIGR | 08:09 | 08:19 | 08:21 | 38 | 142 | 13.000000 | EXT | - |  | (c)
76708.437000 | 0.000000 | -0.030000 | -11.505000 | -11.535000 | 1820.000000 | 1916.000000 | 1926.000000 | 16.041038 |  | 6884 | Смещение кромок | GWAN |  | 01:56 | 02:11 | 02:13 | 0 | 212 | 4.669000 | EXT | Смещение кромок. Вовнутрь. Величина смещения - 4.7 мм. |  | (c)
76708.437000 | 0.000000 | -0.040000 | -11.505000 | -11.545000 | 2081.000000 | 2151.000000 | 2190.000000 | 0.000000 |  | 6884 | Смещение кромок | GWAN |  | 02:38 | 02:49 | 02:56 | 0 | 218 | 3.163000 | EXT | Смещение кромок. Наружу. Величина смещения - 3.2 мм. |  | (c)
76708.437000 | 0.000000 | -0.002000 | -11.505000 | -11.507000 | -2010.000000 | -402.000000 | -1077.000000 | 0.000000 |  | 6884 | Нарушение формы кольцевого шва | GWAN |  | 03:38 | 07:57 | 06:08 | 0 | 1867 |  | EXT | Нарушение формы кольцевого шва |  | (c)
76708.614000 | 0.177000 | 0.110000 | -11.328000 | -11.395000 | -191.000000 | 45.000000 | -31.000000 | 0.000000 | 110.000000 | 6884 |  | CORR | GENE | 08:31 | 09:09 | 08:57 | 84 | 320 | 10.000000 | EXT | - |  | (c)
76712.179000 | 3.742000 | 3.733000 | -7.763000 | -7.772000 | -2144.000000 | -2012.000000 | -1912.000000 | 6.945337 | 3733.000000 | 6884 |  | CORR | GENE | 03:16 | 03:37 | 03:54 | 114 | 464 | 10.000000 | EXT | - |  | (c)
76725.287000 | 5.345000 | 5.328000 | -6.195000 | -6.212000 | -279.000000 | -67.000000 | -145.000000 | 0.895019 | 5328.000000 | 6885 |  | CORR | СIGR | 01:45 | 02:20 | 02:07 | 33 | 268 | 10.000000 | EXT | - |  | (c)
76726.342000 | 6.400000 | 6.381000 | -5.140000 | -5.159000 | -331.000000 | -167.000000 | -204.000000 | 6.221105 | 5126.000000 | 6885 |  | CORR | СIGR | 01:37 | 02:03 | 01:57 | 33 | 254 | 10.000000 | EXT | - |  | (c)
76726.920000 | 6.978000 | 5.981000 | -4.562000 | -5.559000 | 68.000000 | 88.000000 | 94.000000 | 5.449128 | 4470.000000 | 6885 |  | CORR | GENE | 02:41 | 02:45 | 02:46 | 1089 | 54 | 10.000000 | EXT | - |  | (c)
76729.534000 | 9.592000 | 9.568000 | -1.948000 | -1.972000 | 1772.000000 | 1944.000000 | 1876.000000 | 11.711073 | 1938.000000 | 6885 |  | CORR | СIGR | 07:16 | 07:44 | 07:33 | 34 | 209 | 10.000000 | EXT | - |  | (c)
76730.204000 | 10.262000 | 9.826000 | -1.278000 | -1.714000 | 951.000000 | 1053.000000 | 1020.000000 | 76.764684 | 1214.000000 | 6885 |  | CORR | GENE | 05:04 | 05:20 | 05:15 | 500 | 138 | 10.000000 | EXT | - |  | (c)
76730.479000 | 10.537000 | 10.323000 | -1.003000 | -1.217000 | 2186.000000 | 2213.000000 | 2221.000000 | 0.000000 | 855.000000 | 6885 |  | CORR | GENE | 08:23 | 08:28 | 08:29 | 362 | 71 | 10.000000 | EXT | - |  | (c)
76730.524000 | 10.582000 | 10.534000 | -0.958000 | -1.006000 | 1887.000000 | 1902.000000 | 1916.000000 | 20.672588 | 700.000000 | 6885 |  | CORR | GENE | 07:35 | 07:37 | 07:40 | 306 | 58 | 10.000000 | EXT | - |  | (c)
76730.646000 | 10.704000 | 10.652000 | -0.836000 | -0.888000 | 124.000000 | 280.000000 | 414.000000 | 9.999249 | 806.000000 | 6885 |  | CORR | GENE | 02:50 | 03:16 | 03:37 | 82 | 581 | 10.000000 | EXT | - |  | (c)
76730.732000 | 10.790000 | 10.674000 | -0.750000 | -0.866000 | 888.000000 | 1061.000000 | 1077.000000 | 62.591339 | 692.000000 | 6885 |  | CORR | GENE | 04:54 | 05:22 | 05:24 | 174 | 378 | 11.000000 | EXT | - |  | (c)
76730.985000 | 11.043000 | 10.953000 | -0.497000 | -0.587000 | 817.000000 | 1234.000000 | 1066.000000 | 53.795226 | 475.000000 | 6885 |  | CORR | GENE | 04:42 | 05:50 | 05:22 | 112 | 498 | 13.000000 | EXT | - |  | (c)
76731.031000 | 11.089000 | 11.089000 | -0.451000 | -0.451000 | 932.000000 | 944.000000 | 941.000000 | 75.203460 | 302.000000 | 6885 |  | CORR | AXGR | 05:01 | 05:03 | 05:02 | 149 | 18 | 10.000000 | EXT | - |  | (c)
76731.399000 | 11.457000 | 11.376000 | -0.083000 | -0.164000 | 91.000000 | 212.000000 | 403.000000 | 7.336206 | 39.000000 | 6885 |  | CORR | GENE | 02:45 | 03:05 | 03:35 | 125 | 624 | 10.000000 | EXT | - |  | (c)
76731.482000 | 0.000000 | -0.035000 | -11.420000 | -11.455000 | -1982.000000 | -1848.000000 | -1770.000000 | 37.189593 |  | 6886 | Смещение кромок | GWAN |  | 08:04 | 08:25 | 08:38 | 0 | 424 | 3.091000 | EXT | Смещение кромок. Вовнутрь. Величина смещения - 3.1 мм. |  | (c)
76731.482000 | 0.000000 | -0.040000 | -11.420000 | -11.460000 | -1357.000000 | -1198.000000 | -1189.000000 | 82.341704 |  | 6886 | Смещение кромок | GWAN |  | 09:45 | 10:10 | 10:12 | 0 | 337 | 3.106000 | EXT | Смещение кромок. Вовнутрь. Величина смещения - 3.1 мм. |  | (c)
76731.542000 | 0.060000 | 0.032000 | -11.360000 | -11.388000 | 2046.000000 | 2194.000000 | 2218.000000 | 0.000000 | 32.000000 | 6886 |  | CORR | GENE | 06:54 | 07:18 | 07:22 | 48 | 343 | 10.000000 | EXT | - |  | (c)
76731.909000 | 0.427000 | 0.234000 | -10.993000 | -11.186000 | 2185.000000 | 2215.000000 | 2212.000000 | 0.000000 | 234.000000 | 6886 |  | CORR | GENE | 07:16 | 07:21 | 07:21 | 392 | 54 | 14.000000 | EXT | - |  | (c)
76732.522000 | 1.040000 | 1.024000 | -10.380000 | -10.396000 | 938.000000 | 983.000000 | 1008.000000 | 75.709750 | 1024.000000 | 6886 |  | CORR | СIGR | 03:55 | 04:02 | 04:06 | 26 | 140 | 12.000000 | EXT | - |  | (c)
76732.527000 | 1.045000 | 0.975000 | -10.375000 | -10.445000 | 1951.000000 | 2145.000000 | 2106.000000 | 0.000000 | 975.000000 | 6886 |  | CORR | GENE | 06:38 | 07:10 | 07:04 | 114 | 310 | 13.000000 | EXT | - |  | (c)
76732.748000 | 1.266000 | 1.248000 | -10.154000 | -10.172000 | -2067.000000 | -1917.000000 | -1957.000000 | 22.083258 | 1248.000000 | 6886 |  | CORR | GENE | 07:50 | 08:14 | 08:08 | 45 | 220 | 10.000000 | EXT | - |  | (c)
76732.762000 | 1.280000 | 0.733000 | -10.140000 | -10.687000 | -2188.000000 | -2161.000000 | -2169.000000 | 4.949426 | 733.000000 | 6886 |  | CORR | AXGR | 07:30 | 07:35 | 07:33 | 634 | 38 | 12.000000 | EXT | - |  | (c)
76732.765000 | 1.283000 | 1.239000 | -10.137000 | -10.181000 | 2029.000000 | 2074.000000 | 2066.000000 | 7.253548 | 1239.000000 | 6886 |  | CORR | GENE | 06:51 | 06:58 | 06:57 | 308 | 75 | 11.000000 | EXT | - |  | (c)
76733.031000 | 1.549000 | 1.312000 | -9.871000 | -10.108000 | 2201.000000 | 2216.000000 | 2227.000000 | 0.000000 | 1312.000000 | 6886 |  | CORR | GENE | 07:19 | 07:21 | 07:23 | 720 | 51 | 14.000000 | EXT | - |  | (c)
76733.593000 | 2.111000 | 2.002000 | -9.309000 | -9.418000 | 917.000000 | 947.000000 | 945.000000 | 73.983112 | 2002.000000 | 6886 |  | CORR | GENE | 03:52 | 03:56 | 03:56 | 413 | 57 | 10.000000 | EXT | - |  | (c)
76734.487000 | 3.005000 | 2.933000 | -8.415000 | -8.487000 | -1816.000000 | -1791.000000 | -1793.000000 | 35.273185 | 2933.000000 | 6886 |  | CORR | AXGR | 08:31 | 08:34 | 08:34 | 113 | 44 | 11.000000 | EXT | - |  | (c)
76735.041000 | 3.559000 | 3.406000 | -7.861000 | -8.014000 | 368.000000 | 392.000000 | 394.000000 | 29.718016 | 3406.000000 | 6886 |  | CORR | GENE | 02:23 | 02:27 | 02:27 | 208 | 51 | 10.000000 | EXT | - |  | (c)
76735.402000 | 3.920000 | 3.898000 | -7.500000 | -7.522000 | 557.000000 | 588.000000 | 659.000000 | 44.963705 | 3898.000000 | 6886 |  | CORR | СIGR | 02:54 | 02:59 | 03:10 | 42 | 203 | 14.000000 | EXT | - |  | (c)
76735.615000 | 4.133000 | 3.451000 | -7.287000 | -7.969000 | 2209.000000 | 2225.000000 | 2229.000000 | 0.000000 | 3451.000000 | 6886 |  | CORR | AXGR | 07:20 | 07:23 | 07:23 | 1036 | 40 | 10.000000 | EXT | - |  | (c)
76736.328000 | 4.846000 | 4.832000 | -6.574000 | -6.588000 | -1742.000000 | -1645.000000 | -1662.000000 | 45.848902 | 4832.000000 | 6886 |  | CORR | СIGR | 08:42 | 08:58 | 08:55 | 32 | 159 | 10.000000 | EXT | - |  | (c)
76736.445000 | 4.963000 | 3.783000 | -6.457000 | -7.637000 | 944.000000 | 983.000000 | 1015.000000 | 76.193940 | 3783.000000 | 6886 |  | CORR | GENE | 03:56 | 04:02 | 04:07 | 1495 | 141 | 12.000000 | EXT | - |  | (c)
76736.518000 | 5.036000 | 5.031000 | -6.384000 | -6.389000 | -1875.000000 | -1727.000000 | -1763.000000 | 37.698376 | 5031.000000 | 6886 |  | CORR | СIGR | 08:21 | 08:45 | 08:39 | 42 | 223 | 13.000000 | EXT | - |  | (c)
76737.234000 | 5.752000 | 5.752000 | -5.668000 | -5.668000 | -1765.000000 | -1724.000000 | -1716.000000 | 41.491195 | 5646.000000 | 6886 |  | CORR | СIGR | 08:39 | 08:45 | 08:47 | 22 | 97 | 12.000000 | EXT | - |  | (c)
76737.786000 | 6.304000 | 6.231000 | -5.116000 | -5.189000 | 395.000000 | 431.000000 | 432.000000 | 31.879660 | 4837.000000 | 6886 |  | CORR | GENE | 02:27 | 02:33 | 02:33 | 352 | 73 | 11.000000 | EXT | - |  | (c)
76737.959000 | 6.477000 | 6.476000 | -4.943000 | -4.944000 | -1857.000000 | -1735.000000 | -1777.000000 | 36.568600 | 4908.000000 | 6886 |  | CORR | СIGR | 08:24 | 08:43 | 08:37 | 36 | 159 | 12.000000 | EXT | - |  | (c)
76738.741000 | 7.259000 | 7.168000 | -4.161000 | -4.252000 | -1020.000000 | -945.000000 | -904.000000 | 63.694944 | 4160.000000 | 6886 |  | GOUG | GENE | 10:39 | 10:51 | 10:58 | 92 | 230 | 6.000000 | EXT | -. Задир. |  | (c)
76739.441000 | 7.959000 | 7.743000 | -3.461000 | -3.677000 | -2048.000000 | -1998.000000 | -2004.000000 | 18.250090 | 3203.000000 | 6886 |  | CORR | GENE | 07:53 | 08:01 | 08:00 | 474 | 87 | 13.000000 | EXT | - |  | (c)
76741.376000 | 9.894000 | 9.838000 | -1.526000 | -1.582000 | -2182.000000 | -2178.000000 | -2149.000000 | 6.617429 | 565.000000 | 6886 |  | CORR | GENE | 07:31 | 07:32 | 07:37 | 1017 | 68 | 13.000000 | EXT | - |  | (c)
76741.945000 | 10.463000 | 10.441000 | -0.957000 | -0.979000 | 525.000000 | 556.000000 | 561.000000 | 42.386722 | 939.000000 | 6886 |  | CORR | PITT | 02:48 | 02:53 | 02:54 | 40 | 72 | 14.000000 | EXT | - |  | (c)
76742.902000 | 0.000000 | -0.010000 | -11.195000 | -11.205000 | 1200.000000 | 1405.000000 | 1402.000000 | 1200.000000 |  | 6887 | Нарушение формы кольцевого шва | GWAN |  | 01:54 | 02:27 | 02:27 | 0 | 403 |  | EXT | Нарушение формы кольцевого шва |  | (c)
76742.902000 | 0.000000 | -0.030000 | -11.195000 | -11.225000 | 1859.000000 | 1986.000000 | 1988.000000 | 1859.000000 |  | 6887 | Смещение кромок | GWAN |  | 03:40 | 04:01 | 04:01 | 0 | 258 | 2.625000 | EXT | Смещение кромок. Наружу. Величина смещения - 2.6 мм. |  | (c)
76744.651000 | 1.749000 | 1.123000 | -9.446000 | -10.072000 | 2049.000000 | 2073.000000 | 2070.000000 | 2049.000000 | 1123.000000 | 6887 |  | CORR | AXGR | 04:11 | 04:15 | 04:14 | 874 | 42 | 10.000000 | EXT | - |  | (c)
76760.206000 | 6.109000 | 6.094000 | -5.411000 | -5.426000 | 818.000000 | 904.000000 | 892.000000 | 818.000000 | 5355.000000 | 6888 |  | CORR | GENE | 06:47 | 07:01 | 06:59 | 71 | 148 | 10.000000 | EXT | - |  | (c)
76765.559000 | 11.462000 | 11.421000 | -0.058000 | -0.099000 | -486.000000 | -233.000000 | -271.000000 | 56.000000 | 37.000000 | 6888 |  | CORR | GENE | 03:17 | 03:58 | 03:51 | 62 | 430 | 12.000000 | EXT | - |  | (c)
76766.884000 | 1.267000 | 1.242000 | -9.768000 | -9.793000 | 751.000000 | 831.000000 | 821.000000 | 751.000000 | 1242.000000 | 6889 |  | CORR | СIGR | 04:46 | 04:59 | 04:57 | 37 | 140 | 11.000000 | EXT | - |  | (c)
76810.977000 | 0.000000 | -0.022000 | -10.510000 | -10.532000 | 1035.000000 | 1474.000000 | 1358.000000 | 1035.000000 |  | 6893 | Нарушение формы кольцевого шва | GWAN |  | 02:37 | 03:48 | 03:29 | 0 | 646 |  | EXT | Нарушение формы кольцевого шва |  | (c)
76829.440000 | 7.953000 | 7.912000 | -3.682000 | -3.723000 | 569.000000 | 609.000000 | 617.000000 | 569.000000 | 3655.000000 | 6894 |  | CORR | GENE | 05:04 | 05:11 | 05:12 | 68 | 97 | 10.000000 | EXT | -. Аномалия находится на упругопластическом изгибе: R=442 D, максимальное растяжение на 6 час. |  | (c)
76833.018000 | 11.531000 | 11.508000 | -0.104000 | -0.127000 | 1686.000000 | 1830.000000 | 1850.000000 | 1686.000000 | 71.000000 | 6894 |  | CORR | GENE | 08:04 | 08:28 | 08:31 | 56 | 329 | 10.000000 | EXT | -. Аномалия находится на упругопластическом изгибе: R=606 D, максимальное растяжение на 6.1 час. |  | (c)
76833.206000 | 0.084000 | 0.053000 | -10.316000 | -10.347000 | -456.000000 | -205.000000 | -160.000000 | 0.000000 | 53.000000 | 6895 |  | CORR | GENE | 07:30 | 08:10 | 08:18 | 110 | 593 | 10.000000 | EXT | -. Аномалия находится на упругопластическом изгибе: R=618 D, максимальное растяжение на 6.1 час. |  | (c)
76836.194000 | 3.072000 | 2.894000 | -7.328000 | -7.506000 | -258.000000 | -220.000000 | -215.000000 | 173.000000 | 2894.000000 | 6895 |  | CORR | GENE | 08:02 | 08:08 | 08:09 | 522 | 86 | 10.000000 | EXT | -. Аномалия находится на упругопластическом изгибе: R=768 D, максимальное растяжение на 6.4 час. |  | (c)
76836.606000 | 3.484000 | 3.461000 | -6.916000 | -6.939000 | -566.000000 | -508.000000 | -518.000000 | 469.000000 | 3461.000000 | 6895 |  | CORR | СIGR | 07:12 | 07:21 | 07:20 | 23 | 97 | 11.000000 | EXT | -. Аномалия находится на упругопластическом изгибе: R=785 D, максимальное растяжение на 6.4 час. |  | (c)
76836.641000 | 3.519000 | 3.487000 | -6.881000 | -6.913000 | -389.000000 | -345.000000 | -333.000000 | 277.000000 | 3487.000000 | 6895 |  | CORR | СIGR | 07:41 | 07:48 | 07:50 | 32 | 112 | 10.000000 | EXT | -. Аномалия находится на упругопластическом изгибе: R=785 D, максимальное растяжение на 6.4 час. |  | (c)
76837.034000 | 3.912000 | 3.598000 | -6.488000 | -6.802000 | -346.000000 | -248.000000 | -289.000000 | 232.000000 | 3598.000000 | 6895 |  | CORR | GENE | 07:48 | 08:03 | 07:57 | 366 | 114 | 11.000000 | EXT | -. Аномалия находится на упругопластическом изгибе: R=812 D, максимальное растяжение на 6.5 час. |  | (c)
76843.522000 | 0.000000 | -0.020000 | -11.630000 | -11.650000 | -640.000000 | -172.000000 | -345.000000 | 50.000000 |  | 6896 | Смещение кромок | GWAN |  | 00:26 | 01:41 | 01:13 | 0 | 590 | 2.749000 | EXT | Смещение кромок. Вовнутрь. Величина смещения - 2.7 мм. |  | (c)
76843.522000 | 0.000000 | -0.010000 | -11.630000 | -11.640000 | 577.000000 | 789.000000 | 747.000000 | 577.000000 |  | 6896 | Смещение кромок | GWAN |  | 03:42 | 04:16 | 04:10 | 0 | 340 | 2.448000 | EXT | Смещение кромок. Наружу. Величина смещения - 2.4 мм. |  | (c)
76843.522000 | 0.000000 | -0.015000 | -11.630000 | -11.645000 | 1126.000000 | 1518.000000 | 1435.000000 | 1126.000000 |  | 6896 | Смещение кромок | GWAN |  | 05:11 | 06:14 | 06:01 | 0 | 619 | 4.089000 | EXT | Смещение кромок. Наружу. Величина смещения - 4.1 мм. |  | (c)
76843.522000 | 0.000000 | -0.030000 | -11.630000 | -11.660000 | -1953.000000 | -1749.000000 | -1784.000000 | 1616.000000 |  | 6896 | Смещение кромок | GWAN |  | 08:54 | 09:27 | 09:21 | 0 | 337 | 4.064000 | EXT | Смещение кромок. Наружу. Величина смещения - 4.1 мм. |  | (c)
76843.522000 | 0.000000 | -0.025000 | -11.630000 | -11.655000 | -1535.000000 | -1189.000000 | -1173.000000 | 811.000000 |  | 6896 | Смещение кромок | GWAN |  | 10:01 | 10:57 | 11:00 | 0 | 723 | 4.419000 | EXT | Смещение кромок. Вовнутрь. Величина смещения - 4.4 мм. |  | (c)
76855.152000 | 0.000000 | -0.030000 | -11.595000 | -11.625000 | 2125.000000 | -2014.000000 | -2031.000000 | 1726.000000 |  | 6897 | Смещение кромок | GWAN |  | 02:23 | 03:15 | 03:12 | 0 | 610 | 3.895000 | EXT | Смещение кромок. Наружу. Величина смещения - 3.9 мм. |  | (c)
76863.639000 | 8.487000 | 8.487000 | -3.108000 | -3.108000 | -987.000000 | -929.000000 | -855.000000 | 722.000000 | 2950.000000 | 6897 |  | DENT |  | 06:00 | 06:10 | 06:22 | 158 | 265 | 0.985915 |  | - |  | (c)
76866.944000 | 0.197000 | 0.170000 | -10.418000 | -10.445000 | -875.000000 | -770.000000 | -719.000000 | 564.000000 | 170.000000 | 6898 |  | CORR | СIGR | 05:09 | 05:26 | 05:34 | 37 | 311 | 10.000000 | EXT | - |  | (c)
76867.242000 | 0.495000 | 0.438000 | -10.120000 | -10.177000 | -563.000000 | -538.000000 | -537.000000 | 512.000000 | 438.000000 | 6898 |  | CORR | GENE | 06:00 | 06:04 | 06:04 | 151 | 51 | 10.000000 | EXT | - |  | (c)
76870.532000 | 3.785000 | 3.772000 | -6.830000 | -6.843000 | -597.000000 | -486.000000 | -508.000000 | 419.000000 | 3772.000000 | 6898 |  | CORR | СIGR | 05:54 | 06:12 | 06:08 | 35 | 178 | 10.000000 | EXT | - |  | (c)
76872.910000 | 6.163000 | 6.159000 | -4.452000 | -4.456000 | -1248.000000 | -1177.000000 | -1175.000000 | 1102.000000 | 4433.000000 | 6898 |  | CORR | СIGR | 04:09 | 04:20 | 04:21 | 23 | 146 | 10.000000 | EXT | - |  | (c)
76877.362000 | 0.000000 | -0.010000 | -11.635000 | -11.645000 | 2113.000000 | -2229.000000 | -2216.000000 | 0.000000 |  | 6899 | Смещение кромок | GWAN |  | 03:55 | 04:14 | 04:16 | 0 | 264 | 3.216000 | EXT | Смещение кромок. Наружу. Величина смещения - 3.2 мм. |  | (c)
76877.362000 | 0.000000 | -0.030000 | -11.635000 | -11.665000 | -554.000000 | -435.000000 | -420.000000 | 12.340685 |  | 6899 | Смещение кромок | GWAN |  | 08:45 | 09:04 | 09:06 | 0 | 267 | 2.476000 | EXT | Смещение кромок. Наружу. Величина смещения - 2.5 мм. |  | (c)
76882.951000 | 5.589000 | 5.458000 | -6.046000 | -6.177000 | -923.000000 | -917.000000 | -912.000000 | 71.809882 | 5458.000000 | 6899 |  | CORR | AXGR | 07:45 | 07:46 | 07:47 | 463 | 22 | 11.000000 | EXT | - |  | (c)
76886.373000 | 9.011000 | 8.870000 | -2.624000 | -2.765000 | -1509.000000 | -1490.000000 | -1497.000000 | 58.252529 | 2560.000000 | 6899 |  | CORR | AXGR | 06:11 | 06:14 | 06:13 | 205 | 24 | 11.000000 | EXT | - |  | (c)
76887.267000 | 9.905000 | 9.877000 | -1.730000 | -1.758000 | -1751.000000 | -1676.000000 | -1622.000000 | 38.708898 | 1718.000000 | 6899 |  | CORR | СIGR | 05:32 | 05:44 | 05:52 | 40 | 257 | 10.000000 | EXT | - |  | (c)
76887.341000 | 9.979000 | 9.941000 | -1.656000 | -1.694000 | -1498.000000 | -1489.000000 | -1477.000000 | 59.120498 | 1471.000000 | 6899 |  | CORR | AXGR | 06:12 | 06:14 | 06:16 | 223 | 41 | 10.000000 | EXT | - |  | (c)
76887.514000 | 10.152000 | 9.882000 | -1.483000 | -1.753000 | -2176.000000 | -2158.000000 | -2153.000000 | 4.393210 | 1170.000000 | 6899 |  | CORR | AXGR | 04:23 | 04:26 | 04:27 | 583 | 46 | 10.000000 | EXT | - |  | (c)
76888.997000 | 0.000000 | -0.035000 | -11.600000 | -11.635000 | 1314.000000 | 1396.000000 | 1438.000000 | 54.014610 |  | 6900 | Смещение кромок | GWAN |  | 01:02 | 01:15 | 01:22 | 0 | 247 | 3.377000 | EXT | Смещение кромок. Наружу. Величина смещения - 3.4 мм. |  | (c)
76888.997000 | 0.000000 | -0.015000 | -11.600000 | -11.615000 | -1236.000000 | -1140.000000 | -1057.000000 | 56.465041 |  | 6900 | Смещение кромок | GWAN |  | 06:11 | 06:26 | 06:40 | 0 | 357 | 2.722000 | EXT | Смещение кромок. Вовнутрь. Величина смещения - 2.7 мм. |  | (c)
76889.571000 | 0.574000 | 0.562000 | -11.026000 | -11.038000 | -1357.000000 | -1286.000000 | -1269.000000 | 70.457903 | 562.000000 | 6900 |  | CORR | СIGR | 05:51 | 06:03 | 06:05 | 22 | 177 | 11.000000 | EXT | - |  | (c)
76889.717000 | 0.720000 | 0.715000 | -10.880000 | -10.885000 | -1312.000000 | -1245.000000 | -1228.000000 | 74.089326 | 715.000000 | 6900 |  | CORR | СIGR | 05:58 | 06:09 | 06:12 | 30 | 169 | 11.000000 | EXT | - |  | (c)
76890.903000 | 1.906000 | 1.846000 | -9.694000 | -9.754000 | -1598.000000 | -1197.000000 | -1329.000000 | 51.009617 | 1846.000000 | 6900 |  | CORR | GENE | 05:12 | 06:17 | 05:56 | 105 | 539 | 11.000000 | EXT | - |  | (c)
76891.610000 | 2.613000 | 2.613000 | -8.987000 | -8.987000 | -1371.000000 | -1342.000000 | -1315.000000 | 69.328127 | 2613.000000 | 6900 |  | CORR | СIGR | 05:49 | 05:53 | 05:58 | 30 | 113 | 12.000000 | EXT | - |  | (c)
76892.030000 | 3.033000 | 3.027000 | -8.567000 | -8.573000 | -1284.000000 | -1262.000000 | -1241.000000 | 76.348877 | 3027.000000 | 6900 |  | CORR | СIGR | 06:03 | 06:07 | 06:10 | 25 | 87 | 10.000000 | EXT | - |  | (c)
76892.149000 | 3.152000 | 3.152000 | -8.448000 | -8.448000 | -1441.000000 | -1332.000000 | -1372.000000 | 63.679247 | 3152.000000 | 6900 |  | CORR | СIGR | 05:37 | 05:55 | 05:49 | 30 | 139 | 10.000000 | EXT | - |  | (c)
76892.356000 | 3.359000 | 3.305000 | -8.241000 | -8.295000 | -1525.000000 | -1359.000000 | -1322.000000 | 56.900592 | 3305.000000 | 6900 |  | CORR | GENE | 05:24 | 05:51 | 05:57 | 79 | 406 | 14.000000 | EXT | - |  | (c)
76892.464000 | 3.467000 | 3.467000 | -8.133000 | -8.133000 | -2129.000000 | -2129.000000 | -2051.000000 | 8.158830 | 3467.000000 | 6900 |  | CORR | СIGR | 03:46 | 03:46 | 03:59 | 35 | 157 | 11.000000 | EXT | - |  | (c)
76893.228000 | 4.231000 | 3.963000 | -7.369000 | -7.637000 | -655.000000 | -634.000000 | -613.000000 | 42.620212 | 3963.000000 | 6900 |  | CORR | GENE | 07:44 | 07:48 | 07:51 | 407 | 85 | 10.000000 | EXT | - |  | (c)
76893.547000 | 4.550000 | 4.541000 | -7.050000 | -7.059000 | -2181.000000 | -2124.000000 | -2046.000000 | 3.962519 | 4541.000000 | 6900 |  | CORR | GENE | 03:38 | 03:47 | 04:00 | 65 | 270 | 14.000000 | EXT | - |  | (c)
76893.730000 | 4.733000 | 4.726000 | -6.867000 | -6.874000 | -857.000000 | -822.000000 | -779.000000 | 50.188511 | 4726.000000 | 6900 |  | CORR | СIGR | 07:12 | 07:17 | 07:24 | 35 | 157 | 13.000000 | EXT | - |  | (c)
76893.889000 | 4.892000 | 4.891000 | -6.708000 | -6.709000 | -2173.000000 | -1903.000000 | -2016.000000 | 4.608106 | 4891.000000 | 6900 |  | CORR | GENE | 03:39 | 04:23 | 04:05 | 70 | 314 | 13.000000 | EXT | - |  | (c)
76894.080000 | 5.083000 | 5.083000 | -6.517000 | -6.517000 | -866.000000 | -856.000000 | -814.000000 | 57.209262 | 5083.000000 | 6900 |  | CORR | СIGR | 07:10 | 07:12 | 07:19 | 20 | 105 | 10.000000 | EXT | - |  | (c)
76894.271000 | 5.274000 | 5.176000 | -6.326000 | -6.424000 | -1031.000000 | -900.000000 | -740.000000 | 12.663811 | 5176.000000 | 6900 |  | CORR | GENE | 06:44 | 07:05 | 07:31 | 179 | 583 | 14.000000 | EXT | - |  | (c)
76894.583000 | 5.586000 | 5.514000 | -6.014000 | -6.086000 | -624.000000 | -589.000000 | -595.000000 | 43.454404 | 5514.000000 | 6900 |  | CORR | GENE | 07:49 | 07:55 | 07:54 | 188 | 57 | 10.000000 | EXT | - |  | (c)
76894.971000 | 5.974000 | 5.970000 | -5.626000 | -5.630000 | -2138.000000 | -2000.000000 | -2008.000000 | 7.432545 | 5575.000000 | 6900 |  | CORR | GENE | 03:45 | 04:07 | 04:06 | 55 | 261 | 11.000000 | EXT | - |  | (c)
76896.102000 | 7.105000 | 7.099000 | -4.495000 | -4.501000 | -2209.000000 | -2098.000000 | -2103.000000 | 1.702967 | 4466.000000 | 6900 |  | CORR | СIGR | 03:34 | 03:51 | 03:51 | 35 | 212 | 10.000000 | EXT | - |  | (c)
76896.388000 | 7.391000 | 7.289000 | -4.209000 | -4.311000 | -770.000000 | -744.000000 | -747.000000 | 56.606571 | 4091.000000 | 6900 |  | CORR | GENE | 07:26 | 07:30 | 07:30 | 220 | 46 | 9.000000 | EXT | - |  | (c)
76896.446000 | 7.449000 | 7.419000 | -4.151000 | -4.181000 | 2220.000000 | -2124.000000 | -1987.000000 | 0.000000 | 4093.000000 | 6900 |  | CORR | GENE | 03:28 | 03:47 | 04:09 | 88 | 509 | 12.000000 | EXT | - |  | (c)
76899.428000 | 10.431000 | 10.369000 | -1.169000 | -1.231000 | -1403.000000 | -1376.000000 | -1379.000000 | 66.793451 | 1092.000000 | 6900 |  | CORR | GENE | 05:44 | 05:48 | 05:48 | 139 | 48 | 10.000000 | EXT | - |  | (c)
76900.581000 | 11.584000 | 11.545000 | -0.016000 | -0.055000 | -2191.000000 | -1941.000000 | -1942.000000 | 3.155537 | 11.000000 | 6900 |  | CORR | СIGR | 03:36 | 04:17 | 04:17 | 44 | 499 | 10.000000 | EXT | - |  | (c)
76900.597000 | 0.000000 | -0.050000 | -11.670000 | -11.720000 | 1802.000000 | 1831.000000 | 1988.000000 | 0.000000 |  | 6901 | Смещение кромок | GWAN |  | 06:29 | 06:34 | 06:59 | 0 | 372 | 3.701000 | EXT | Смещение кромок. Наружу. Величина смещения - 3.7 мм. |  | (c)
76900.597000 | 0.000000 | -0.015000 | -11.670000 | -11.685000 | -2163.000000 | -2071.000000 | -1574.000000 | 52.969695 |  | 6901 | Нарушение формы кольцевого шва | GWAN |  | 07:49 | 08:04 | 09:25 | 0 | 1179 |  | EXT | Нарушение формы кольцевого шва |  | (c)
76901.097000 | 0.500000 | 0.175000 | -11.170000 | -11.495000 | 2165.000000 | 2215.000000 | 2195.000000 | 0.000000 | 175.000000 | 6901 |  | CORR | GENE | 07:28 | 07:36 | 07:33 | 546 | 58 | 10.000000 | EXT | - |  | (c)
76904.475000 | 3.878000 | 3.849000 | -7.792000 | -7.821000 | 602.000000 | 713.000000 | 795.000000 | 48.590849 | 3849.000000 | 6901 |  | CORR | GENE | 03:16 | 03:34 | 03:47 | 76 | 385 | 15.000000 | EXT | - |  | (c)
76906.996000 | 6.399000 | 6.387000 | -5.271000 | -5.283000 | 1691.000000 | 1797.000000 | 1789.000000 | 19.803428 | 5237.000000 | 6901 |  | CORR | СIGR | 06:12 | 06:29 | 06:27 | 46 | 196 | 10.000000 | EXT | - |  | (c)
76907.072000 | 6.475000 | 5.892000 | -5.195000 | -5.778000 | 1594.000000 | 1635.000000 | 1618.000000 | 45.546180 | 5096.000000 | 6901 |  | CORR | GENE | 05:56 | 06:03 | 06:00 | 682 | 48 | 10.000000 | EXT | - |  | (c)
76908.919000 | 8.322000 | 8.184000 | -3.348000 | -3.486000 | 1514.000000 | 1787.000000 | 1674.000000 | 19.077144 | 3315.000000 | 6901 |  | CORR | GENE | 05:43 | 06:27 | 06:09 | 171 | 320 | 13.000000 | EXT | - |  | (c)
76909.132000 | 8.535000 | 8.367000 | -3.135000 | -3.303000 | 2196.000000 | 2218.000000 | 2212.000000 | 0.000000 | 2962.000000 | 6901 |  | CORR | AXGR | 07:33 | 07:37 | 07:36 | 341 | 32 | 14.000000 | EXT | - |  | (c)
76909.631000 | 9.034000 | 9.034000 | -2.636000 | -2.636000 | 631.000000 | 631.000000 | 664.000000 | 50.931099 | 2620.000000 | 6901 |  | CORR | СIGR | 03:20 | 03:20 | 03:26 | 16 | 66 | 11.000000 | EXT | - |  | (c)
76911.390000 | 10.793000 | 10.769000 | -0.877000 | -0.901000 | 759.000000 | 938.000000 | 919.000000 | 61.260479 | 833.000000 | 6901 |  | CORR | GENE | 03:41 | 04:10 | 04:07 | 68 | 320 | 10.000000 | EXT | - |  | (c)
76912.267000 | 0.000000 | -0.030000 | -11.425000 | -11.455000 | 1624.000000 | -2221.000000 | 1999.000000 | 0.000000 |  | 6902 | Смещение кромок | GWAN |  | 02:56 | 04:35 | 03:56 | 0 | 749 | 3.345000 | EXT | Смещение кромок. Наружу. Величина смещения - 3.3 мм. |  | (c)
76912.267000 | 0.000000 | -0.015000 | -11.425000 | -11.440000 | -2026.000000 | -1684.000000 | -1704.000000 | 16.473181 |  | 6902 | Смещение кромок | GWAN |  | 05:07 | 06:02 | 05:59 | 0 | 645 | 3.706000 | EXT | Смещение кромок. Наружу. Величина смещения - 3.7 мм. |  | (c)
76912.267000 | 0.000000 | -0.040000 | -11.425000 | -11.465000 | -708.000000 | -487.000000 | -522.000000 | 12.129023 |  | 6902 | Смещение кромок | GWAN |  | 08:40 | 09:15 | 09:10 | 0 | 372 | 4.791000 | EXT | Смещение кромок. Наружу. Величина смещения - 4.8 мм. |  | (c)
76915.378000 | 3.111000 | 3.111000 | -8.314000 | -8.314000 | -1200.000000 | -1019.000000 | -1079.000000 | 67.655942 | 3111.000000 | 6902 |  | CORR | СIGR | 07:20 | 07:49 | 07:40 | 41 | 241 | 11.000000 | EXT | - |  | (c)
76916.597000 | 4.330000 | 4.328000 | -7.095000 | -7.097000 | 1751.000000 | 1787.000000 | 1825.000000 | 26.739429 | 4328.000000 | 6902 |  | CORR | СIGR | 03:16 | 03:22 | 03:28 | 25 | 148 | 15.000000 | EXT | - |  | (c)
76917.784000 | 5.517000 | 5.512000 | -5.908000 | -5.913000 | 2132.000000 | 2189.000000 | -2215.000000 | 0.000000 | 5512.000000 | 6902 |  | CORR | СIGR | 04:18 | 04:27 | 04:36 | 40 | 227 | 14.000000 | EXT | - |  | (c)
76918.982000 | 6.715000 | 6.695000 | -4.710000 | -4.730000 | -802.000000 | -654.000000 | -681.000000 | 35.416979 | 4682.000000 | 6902 |  | CORR | GENE | 08:24 | 08:48 | 08:44 | 48 | 242 | 11.000000 | EXT | - |  | (c)
76919.107000 | 6.840000 | 6.818000 | -4.585000 | -4.607000 | 1891.000000 | 1967.000000 | 1997.000000 | 10.294707 | 4551.000000 | 6902 |  | CORR | GENE | 03:39 | 03:51 | 03:56 | 56 | 212 | 23.000000 | EXT | - |  | (c)
76919.440000 | 7.173000 | 6.480000 | -4.252000 | -4.945000 | 1649.000000 | 1668.000000 | 1688.000000 | 40.627473 | 4126.000000 | 6902 |  | CORR | GENE | 03:00 | 03:03 | 03:06 | 819 | 78 | 10.000000 | EXT | - |  | (c)
76919.852000 | 7.585000 | 7.454000 | -3.840000 | -3.971000 | -1493.000000 | -1427.000000 | -1424.000000 | 59.552825 | 3690.000000 | 6902 |  | CORR | GENE | 06:33 | 06:44 | 06:44 | 281 | 137 | 11.000000 | EXT | - |  | (c)
76920.791000 | 8.524000 | 8.502000 | -2.901000 | -2.923000 | 1720.000000 | 1751.000000 | 1773.000000 | 32.657648 | 2886.000000 | 6902 |  | CORR | СIGR | 03:11 | 03:16 | 03:20 | 37 | 106 | 13.000000 | EXT | - |  | (c)
76920.840000 | 8.573000 | 8.569000 | -2.852000 | -2.856000 | 1595.000000 | 1659.000000 | 1671.000000 | 39.086266 | 2830.000000 | 6902 |  | CORR | СIGR | 02:51 | 03:02 | 03:03 | 26 | 151 | 11.000000 | EXT | - |  | (c)
76923.211000 | 10.944000 | 10.678000 | -0.481000 | -0.747000 | -852.000000 | -786.000000 | -804.000000 | 57.108192 | 447.000000 | 6902 |  | CORR | GENE | 08:16 | 08:27 | 08:24 | 300 | 96 | 10.000000 | EXT | - |  | (c)
76923.877000 | 0.185000 | 0.155000 | -11.370000 | -11.400000 | 2186.000000 | -2085.000000 | -2131.000000 | 8.048254 | 155.000000 | 6903 |  | CORR | GENE | 07:15 | 07:46 | 07:38 | 59 | 288 | 10.000000 | EXT | - |  | (c)
76927.674000 | 3.982000 | 3.892000 | -7.573000 | -7.663000 | -1801.000000 | -1756.000000 | -1767.000000 | 37.423220 | 3892.000000 | 6903 |  | CORR | GENE | 08:31 | 08:39 | 08:37 | 334 | 68 | 10.000000 | EXT | - |  | (c)
76931.155000 | 7.463000 | 7.447000 | -4.092000 | -4.108000 | 740.000000 | 862.000000 | 910.000000 | 59.737987 | 4061.000000 | 6903 |  | CORR | GENE | 03:22 | 03:41 | 03:49 | 47 | 340 | 15.000000 | EXT | - |  | (c)
76932.819000 | 9.127000 | 9.077000 | -2.428000 | -2.478000 | -2174.000000 | -2133.000000 | -2141.000000 | 7.241271 | 2363.000000 | 6903 |  | CORR | GENE | 07:31 | 07:38 | 07:37 | 115 | 66 | 12.000000 | EXT | - |  | (c)
76935.074000 | 11.382000 | 11.348000 | -0.173000 | -0.207000 | 780.000000 | 831.000000 | 858.000000 | 62.937175 | 150.000000 | 6903 |  | CORR | GENE | 03:28 | 03:36 | 03:41 | 57 | 156 | 11.000000 | EXT | - |  | (c)
76935.179000 | 11.487000 | 11.469000 | -0.068000 | -0.086000 | 759.000000 | 865.000000 | 892.000000 | 61.271254 | 32.000000 | 6903 |  | CORR | GENE | 03:25 | 03:42 | 03:46 | 54 | 266 | 14.000000 | EXT | - |  | (c)
76935.820000 | 0.573000 | 0.551000 | -10.912000 | -10.934000 | 496.000000 | 595.000000 | 578.000000 | 40.001263 | 551.000000 | 6904 |  | CORR | СIGR | 03:12 | 03:28 | 03:25 | 43 | 165 | 10.000000 | EXT | - |  | (c)
76937.791000 | 2.544000 | 2.512000 | -8.941000 | -8.973000 | 715.000000 | 782.000000 | 788.000000 | 57.668930 | 2512.000000 | 6904 |  | CORR | GENE | 03:47 | 03:58 | 03:59 | 64 | 147 | 10.000000 | EXT | - |  | (c)
76938.075000 | 2.828000 | 2.815000 | -8.657000 | -8.670000 | 772.000000 | 785.000000 | 820.000000 | 62.273989 | 2815.000000 | 6904 |  | CORR | СIGR | 03:56 | 03:59 | 04:04 | 35 | 96 | 10.000000 | EXT | - |  | (c)
76941.999000 | 6.752000 | 6.752000 | -4.733000 | -4.733000 | 1559.000000 | 1625.000000 | 1631.000000 | 36.664588 | 4704.000000 | 6904 |  | CORR | СIGR | 06:03 | 06:14 | 06:15 | 29 | 145 | 11.000000 | EXT | - |  | (c)
76942.433000 | 7.186000 | 7.181000 | -4.299000 | -4.304000 | 2158.000000 | 2218.000000 | 2218.000000 | 0.000000 | 4277.000000 | 6904 |  | CORR | СIGR | 07:40 | 07:50 | 07:50 | 27 | 121 | 10.000000 | EXT | - |  | (c)
76943.580000 | 8.333000 | 8.329000 | -3.152000 | -3.156000 | 1407.000000 | 1471.000000 | 1531.000000 | 36.341795 | 3114.000000 | 6904 |  | CORR | СIGR | 05:39 | 05:49 | 05:59 | 42 | 249 | 10.000000 | EXT | - |  | (c)
76944.417000 | 9.170000 | 9.166000 | -2.315000 | -2.319000 | 753.000000 | 818.000000 | 833.000000 | 60.740722 | 2287.000000 | 6904 |  | CORR | СIGR | 03:53 | 04:04 | 04:06 | 32 | 160 | 10.000000 | EXT | - |  | (c)
76946.696000 | 11.449000 | 11.364000 | -0.036000 | -0.121000 | -522.000000 | -509.000000 | -508.000000 | 39.943104 | 3.000000 | 6904 |  | ARTD | AXGR | 00:28 | 00:30 | 00:30 | 118 | 27 | 19.000000 | EXT | -. Эквивалент потери металла 19%. |  | (c)
76946.732000 | 0.000000 | -0.015000 | -11.675000 | -11.690000 | 1246.000000 | 1627.000000 | 1560.000000 | 3.484410 |  | 6905 | Смещение кромок | GWAN |  | 04:23 | 05:24 | 05:13 | 0 | 627 | 3.607000 | EXT | Смещение кромок. Наружу. Величина смещения - 3.6 мм. |  | (c)
76946.732000 | 0.000000 | -0.035000 | -11.675000 | -11.710000 | -1481.000000 | -856.000000 | -1092.000000 | 56.680951 |  | 6905 | Смещение кромок | GWAN |  | 09:03 | 10:43 | 10:05 | 0 | 778 | 3.314000 | EXT | Смещение кромок. Вовнутрь. Величина смещения - 3.3 мм. |  | (c)
76946.828000 | 0.096000 | 0.096000 | -11.579000 | -11.579000 | 974.000000 | 999.000000 | 995.000000 | 78.633851 | 96.000000 | 6905 |  | CORR | AXGR | 03:39 | 03:43 | 03:42 | 82 | 41 | 10.000000 | EXT | - |  | (c)
76946.874000 | 0.142000 | 0.124000 | -11.533000 | -11.551000 | 1332.000000 | 1390.000000 | 1416.000000 | 52.068016 | 124.000000 | 6905 |  | CORR | СIGR | 04:36 | 04:46 | 04:50 | 33 | 169 | 10.000000 | EXT | - |  | (c)
76946.977000 | 0.245000 | 0.107000 | -11.430000 | -11.568000 | 1147.000000 | 1172.000000 | 1168.000000 | 82.249173 | 107.000000 | 6905 |  | CORR | AXGR | 04:07 | 04:11 | 04:10 | 356 | 43 | 10.000000 | EXT | - |  | (c)
76947.134000 | 0.402000 | 0.392000 | -11.273000 | -11.283000 | 1871.000000 | 1977.000000 | 1969.000000 | 5.303362 | 392.000000 | 6905 |  | CORR | СIGR | 06:03 | 06:21 | 06:19 | 32 | 196 | 11.000000 | EXT | - |  | (c)
76947.271000 | 0.539000 | 0.533000 | -11.136000 | -11.142000 | -2114.000000 | -1997.000000 | -2017.000000 | 17.211458 | 533.000000 | 6905 |  | CORR | GENE | 07:20 | 07:39 | 07:36 | 68 | 194 | 12.000000 | EXT | - |  | (c)
76947.380000 | 0.648000 | 0.634000 | -11.027000 | -11.041000 | 1898.000000 | 2032.000000 | 1986.000000 | 5.545457 | 634.000000 | 6905 |  | CORR | СIGR | 06:08 | 06:29 | 06:22 | 30 | 176 | 11.000000 | EXT | - |  | (c)
76947.555000 | 0.823000 | 0.799000 | -10.852000 | -10.876000 | 1135.000000 | 1199.000000 | 1204.000000 | 71.597000 | 799.000000 | 6905 |  | CORR | СIGR | 04:05 | 04:15 | 04:16 | 36 | 139 | 10.000000 | EXT | - |  | (c)
76947.606000 | 0.874000 | 0.872000 | -10.801000 | -10.803000 | 1786.000000 | 1878.000000 | 1898.000000 | 8.773388 | 872.000000 | 6905 |  | CORR | GENE | 05:50 | 06:05 | 06:08 | 54 | 224 | 10.000000 | EXT | - |  | (c)
76947.805000 | 1.073000 | 1.061000 | -10.602000 | -10.614000 | 1313.000000 | 1374.000000 | 1378.000000 | 58.322133 | 1061.000000 | 6905 |  | CORR | СIGR | 04:33 | 04:43 | 04:44 | 24 | 130 | 11.000000 | EXT | - |  | (c)
76948.205000 | 1.473000 | 1.296000 | -10.202000 | -10.379000 | 2159.000000 | 2197.000000 | 2187.000000 | 0.000000 | 1296.000000 | 6905 |  | CORR | GENE | 06:50 | 06:56 | 06:54 | 549 | 56 | 14.000000 | EXT | - |  | (c)
76948.328000 | 1.596000 | 1.575000 | -10.079000 | -10.100000 | -2230.000000 | -2015.000000 | -2086.000000 | 11.643277 | 1575.000000 | 6905 |  | CORR | СIGR | 07:02 | 07:36 | 07:25 | 44 | 288 | 10.000000 | EXT | - |  | (c)
76948.390000 | 1.658000 | 1.583000 | -10.017000 | -10.092000 | 1196.000000 | 1430.000000 | 1550.000000 | 0.000000 | 1583.000000 | 6905 |  | CORR | GENE | 04:15 | 04:52 | 05:12 | 108 | 708 | 10.000000 | EXT | - |  | (c)
76948.905000 | 2.173000 | 2.158000 | -9.502000 | -9.517000 | -1989.000000 | -1797.000000 | -1832.000000 | 32.129829 | 2158.000000 | 6905 |  | CORR | GENE | 07:40 | 08:11 | 08:06 | 87 | 314 | 11.000000 | EXT | - |  | (c)
76949.621000 | 2.889000 | 2.757000 | -8.786000 | -8.918000 | -1764.000000 | -1735.000000 | -1719.000000 | 41.282539 | 2757.000000 | 6905 |  | CORR | GENE | 08:17 | 08:22 | 08:24 | 320 | 90 | 10.000000 | EXT | - |  | (c)
76949.823000 | 3.091000 | 2.984000 | -8.584000 | -8.691000 | 758.000000 | 785.000000 | 779.000000 | 61.197726 | 2984.000000 | 6905 |  | CORR | AXGR | 03:04 | 03:08 | 03:07 | 187 | 41 | 10.000000 | EXT | - |  | (c)
76951.769000 | 5.037000 | 5.021000 | -6.638000 | -6.654000 | 848.000000 | 991.000000 | 959.000000 | 68.417002 | 5021.000000 | 6905 |  | CORR | GENE | 03:18 | 03:41 | 03:36 | 48 | 222 | 13.000000 | EXT | - |  | (c)
76956.583000 | 9.851000 | 9.734000 | -1.824000 | -1.941000 | 1059.000000 | 1090.000000 | 1114.000000 | 81.159950 | 1536.000000 | 6905 |  | CORR | GENE | 03:52 | 03:57 | 04:01 | 405 | 111 | 10.000000 | EXT | - |  | (c)
76958.407000 | 0.000000 | -0.020000 | -11.675000 | -11.695000 | -2147.000000 | -2045.000000 | -2037.000000 | 15.649736 |  | 6906 | Смещение кромок | GWAN |  | 06:55 | 07:11 | 07:13 | 0 | 221 | 2.339000 | EXT | Смещение кромок. Наружу. Величина смещения - 2.3 мм. |  | (c)
76958.407000 | 0.000000 | -0.045000 | -11.675000 | -11.720000 | -840.000000 | -733.000000 | -584.000000 | 26.533562 |  | 6906 | Смещение кромок | GWAN |  | 10:26 | 10:43 | 11:07 | 0 | 511 | 3.465000 | EXT | Смещение кромок. Наружу. Величина смещения - 3.5 мм. |  | (c)
76964.747000 | 6.340000 | 6.325000 | -5.335000 | -5.350000 | 1236.000000 | 1283.000000 | 1289.000000 | 67.397985 | 5318.000000 | 6906 |  | CORR | СIGR | 04:01 | 04:08 | 04:10 | 32 | 106 | 10.000000 | EXT | - |  | (c)
76965.907000 | 7.500000 | 7.497000 | -4.175000 | -4.178000 | 1215.000000 | 1236.000000 | 1285.000000 | 64.977037 | 4138.000000 | 6906 |  | CORR | СIGR | 03:58 | 04:01 | 04:09 | 40 | 140 | 15.000000 | EXT | - |  | (c)
76966.139000 | 7.732000 | 7.403000 | -3.943000 | -4.272000 | 789.000000 | 822.000000 | 890.000000 | 63.690012 | 3684.000000 | 6906 |  | CORR | GENE | 02:49 | 02:54 | 03:05 | 588 | 202 | 11.000000 | EXT | - |  | (c)
76966.587000 | 8.180000 | 8.172000 | -3.495000 | -3.503000 | 1650.000000 | 1756.000000 | 1736.000000 | 26.120815 | 3458.000000 | 6906 |  | CORR | GENE | 05:08 | 05:25 | 05:22 | 45 | 171 | 10.000000 | EXT | - |  | (c)
76966.623000 | 8.216000 | 8.216000 | -3.459000 | -3.459000 | -2130.000000 | -2083.000000 | -2095.000000 | 10.919696 | 3439.000000 | 6906 |  | CORR | СIGR | 06:58 | 07:05 | 07:03 | 20 | 69 | 11.000000 | EXT | - |  | (c)
76966.644000 | 8.237000 | 8.220000 | -3.438000 | -3.455000 | 1054.000000 | 1233.000000 | 1241.000000 | 49.765411 | 3388.000000 | 6906 |  | CORR | GENE | 03:32 | 04:00 | 04:02 | 67 | 373 | 13.000000 | EXT | - |  | (c)
76966.923000 | 8.516000 | 8.506000 | -3.159000 | -3.169000 | -2061.000000 | -2034.000000 | -2013.000000 | 17.577304 | 3144.000000 | 6906 |  | CORR | СIGR | 07:09 | 07:13 | 07:17 | 25 | 96 | 10.000000 | EXT | - |  | (c)
76967.298000 | 8.891000 | 8.891000 | -2.784000 | -2.784000 | -1982.000000 | -1755.000000 | -1864.000000 | 29.560999 | 2739.000000 | 6906 |  | CORR | GENE | 07:22 | 07:58 | 07:41 | 45 | 235 | 14.000000 | EXT | - |  | (c)
76967.662000 | 9.255000 | 9.232000 | -2.420000 | -2.443000 | -2061.000000 | -1848.000000 | -1891.000000 | 27.422495 | 2378.000000 | 6906 |  | CORR | GENE | 07:09 | 07:43 | 07:36 | 65 | 340 | 11.000000 | EXT | - |  | (c)
76967.688000 | 9.281000 | 9.142000 | -2.394000 | -2.533000 | 1194.000000 | 1234.000000 | 1242.000000 | 72.081058 | 2066.000000 | 6906 |  | CORR | GENE | 03:54 | 04:01 | 04:02 | 467 | 95 | 11.000000 | EXT | - |  | (c)
76968.005000 | 9.598000 | 9.597000 | -2.077000 | -2.078000 | -2052.000000 | -1815.000000 | -1899.000000 | 26.736559 | 2013.000000 | 6906 |  | CORR | GENE | 07:10 | 07:48 | 07:35 | 65 | 305 | 12.000000 | EXT | - |  | (c)
76968.372000 | 9.965000 | 9.963000 | -1.710000 | -1.712000 | -2052.000000 | -1926.000000 | -1908.000000 | 26.050624 | 1672.000000 | 6906 |  | CORR | СIGR | 07:10 | 07:31 | 07:34 | 40 | 288 | 12.000000 | EXT | - |  | (c)
76968.745000 | 10.338000 | 10.338000 | -1.337000 | -1.337000 | -1843.000000 | -1792.000000 | -1795.000000 | 35.169530 | 1317.000000 | 6906 |  | CORR | СIGR | 07:44 | 07:52 | 07:52 | 20 | 96 | 11.000000 | EXT | - |  | (c)
76970.082000 | 0.000000 | -0.035000 | -11.715000 | -11.750000 | 353.000000 | 538.000000 | 510.000000 | 41.122929 |  | 6907 | Смещение кромок | GWAN |  | 00:50 | 01:20 | 01:16 | 0 | 314 | 3.126000 | EXT | Смещение кромок. Наружу. Величина смещения - 3.1 мм. |  | (c)
76970.082000 | 0.000000 | -0.045000 | -11.715000 | -11.760000 | 768.000000 | 974.000000 | 909.000000 | 73.352963 |  | 6907 | Смещение кромок | GWAN |  | 01:57 | 02:30 | 02:20 | 0 | 282 | 3.974000 | EXT | Смещение кромок. Наружу. Величина смещения - 4 мм. |  | (c)
76970.082000 | 0.000000 | -0.050000 | -11.715000 | -11.765000 | -884.000000 | -713.000000 | -630.000000 | 9.850117 |  | 6907 | Смещение кромок | GWAN |  | 09:31 | 09:58 | 10:12 | 0 | 508 | 3.894000 | EXT | Смещение кромок. Наружу. Величина смещения - 3.9 мм. |  | (c)
76972.801000 | 2.719000 | 2.718000 | -8.996000 | -8.997000 | 2029.000000 | 2131.000000 | 2103.000000 | 4.351624 | 2718.000000 | 6907 |  | CORR | СIGR | 05:21 | 05:37 | 05:33 | 35 | 148 | 13.000000 | EXT | - |  | (c)
76973.021000 | 2.939000 | 2.939000 | -8.776000 | -8.776000 | -1605.000000 | -1605.000000 | -1553.000000 | 50.442509 | 2939.000000 | 6907 |  | CORR | СIGR | 07:34 | 07:34 | 07:43 | 20 | 105 | 11.000000 | EXT | - |  | (c)
76981.797000 | 0.000000 | -0.036000 | -11.395000 | -11.431000 | -1208.000000 | -862.000000 | -964.000000 | 58.074803 |  | 6908 | Смещение кромок | GWAN |  | 09:43 | 10:39 | 10:22 | 0 | 488 | 3.623000 | EXT | Смещение кромок. Вовнутрь. Величина смещения - 3.6 мм. |  | (c)
76982.478000 | 0.681000 | 0.658000 | -10.714000 | -10.737000 | -1650.000000 | -1589.000000 | -1606.000000 | 50.370909 | 658.000000 | 6908 |  | CORR | GENE | 08:32 | 08:41 | 08:39 | 46 | 87 | 15.000000 | EXT | - |  | (c)
76982.770000 | 0.973000 | 0.813000 | -10.422000 | -10.582000 | 1129.000000 | 1168.000000 | 1163.000000 | 80.732705 | 813.000000 | 6908 |  | CORR | GENE | 04:00 | 04:06 | 04:06 | 342 | 67 | 9.000000 | EXT | - |  | (c)
76982.873000 | 1.076000 | 0.766000 | -10.319000 | -10.629000 | 2154.000000 | 2172.000000 | 2174.000000 | 1.319018 | 766.000000 | 6908 |  | CORR | AXGR | 06:46 | 06:48 | 06:49 | 554 | 40 | 12.000000 | EXT | - |  | (c)
76984.492000 | 2.695000 | 2.695000 | -8.700000 | -8.700000 | -2107.000000 | -2023.000000 | -2024.000000 | 16.636350 | 2695.000000 | 6908 |  | CORR | СIGR | 07:18 | 07:31 | 07:31 | 34 | 165 | 11.000000 | EXT | - |  | (c)
76985.591000 | 3.794000 | 3.721000 | -7.601000 | -7.674000 | 831.000000 | 831.000000 | 849.000000 | 67.075260 | 3721.000000 | 6908 |  | CORR | AXGR | 03:12 | 03:12 | 03:15 | 271 | 35 | 11.000000 | EXT | - |  | (c)
76985.591000 | 3.794000 | 3.700000 | -7.601000 | -7.695000 | 989.000000 | 1018.000000 | 1018.000000 | 79.808379 | 3700.000000 | 6908 |  | CORR | GENE | 03:38 | 03:42 | 03:42 | 180 | 57 | 11.000000 | EXT | - |  | (c)
76987.158000 | 5.361000 | 5.323000 | -6.034000 | -6.072000 | -1831.000000 | -1725.000000 | -1733.000000 | 40.143878 | 5323.000000 | 6908 |  | CORR | GENE | 08:02 | 08:19 | 08:18 | 82 | 196 | 11.000000 | EXT | - |  | (c)
76988.305000 | 6.508000 | 6.238000 | -4.887000 | -5.157000 | 1083.000000 | 1169.000000 | 1140.000000 | 78.789367 | 4806.000000 | 6908 |  | CORR | GENE | 03:53 | 04:07 | 04:02 | 351 | 114 | 15.000000 | EXT | - |  | (c)
76988.535000 | 6.738000 | 6.684000 | -4.657000 | -4.711000 | 961.000000 | 1043.000000 | 1011.000000 | 77.566036 | 3990.000000 | 6908 |  | CORR | GENE | 03:33 | 03:46 | 03:41 | 721 | 99 | 10.000000 | EXT | - |  | (c)
76988.837000 | 7.040000 | 6.883000 | -4.355000 | -4.512000 | 1457.000000 | 1474.000000 | 1475.000000 | 58.108043 | 4243.000000 | 6908 |  | CORR | AXGR | 04:53 | 04:56 | 04:56 | 269 | 36 | 10.000000 | EXT | - |  | (c)
76991.192000 | 9.395000 | 9.351000 | -2.000000 | -2.044000 | -1703.000000 | -1653.000000 | -1657.000000 | 46.294181 | 1986.000000 | 6908 |  | CORR | GENE | 08:23 | 08:31 | 08:30 | 58 | 92 | 10.000000 | EXT | - |  | (c)
76992.917000 | 11.120000 | 11.110000 | -0.275000 | -0.285000 | 1150.000000 | 1218.000000 | 1236.000000 | 66.361832 | 234.000000 | 6908 |  | CORR | GENE | 04:04 | 04:15 | 04:17 | 51 | 172 | 14.000000 | EXT | - |  | (c)
76993.192000 | 0.000000 | -0.020000 | -11.350000 | -11.370000 | -2065.000000 | -1554.000000 | -1679.000000 | 13.358819 |  | 6909 | Смещение кромок | GWAN |  | 03:57 | 05:20 | 05:00 | 0 | 773 | 3.443000 | EXT | Смещение кромок. Наружу. Величина смещения - 3.4 мм. |  | (c)
76995.185000 | 1.993000 | 1.976000 | -9.357000 | -9.374000 | -1526.000000 | -1441.000000 | -1455.000000 | 56.885272 | 1976.000000 | 6909 |  | CORR | СIGR | 05:24 | 05:38 | 05:36 | 31 | 141 | 10.000000 | EXT | - |  | (c)
76995.452000 | 2.260000 | 2.061000 | -9.090000 | -9.289000 | -2203.000000 | -2173.000000 | -2169.000000 | 2.230075 | 2061.000000 | 6909 |  | CORR | GENE | 03:35 | 03:40 | 03:41 | 355 | 67 | 12.000000 | EXT | - |  | (c)
76998.814000 | 5.622000 | 5.577000 | -5.728000 | -5.773000 | -826.000000 | -668.000000 | -707.000000 | 37.937692 | 5577.000000 | 6909 |  | CORR | GENE | 07:17 | 07:43 | 07:37 | 61 | 237 | 10.000000 | EXT | - |  | (c)
77003.015000 | 9.823000 | 9.807000 | -1.527000 | -1.543000 | -762.000000 | -505.000000 | -620.000000 | 27.204821 | 1464.000000 | 6909 |  | CORR | GENE | 07:28 | 08:09 | 07:51 | 79 | 283 | 13.000000 | EXT | - |  | (c)
77003.808000 | 10.616000 | 10.599000 | -0.734000 | -0.751000 | -580.000000 | -534.000000 | -527.000000 | 34.024530 | 707.000000 | 6909 |  | CORR | СIGR | 07:57 | 08:04 | 08:06 | 44 | 106 | 10.000000 | EXT | - |  | (c)
77006.492000 | 1.950000 | 1.948000 | -9.525000 | -9.527000 | 1743.000000 | 2065.000000 | 1917.000000 | 0.000000 | 1948.000000 | 6910 |  | CORR | GENE | 07:19 | 08:11 | 07:47 | 66 | 349 | 15.000000 | EXT | - |  | (c)
77006.606000 | 2.064000 | 2.051000 | -9.411000 | -9.424000 | 1430.000000 | 1599.000000 | 1530.000000 | 40.418332 | 2051.000000 | 6910 |  | CORR | GENE | 06:28 | 06:55 | 06:44 | 50 | 200 | 10.000000 | EXT | - |  | (c)
77006.641000 | 2.099000 | 1.978000 | -9.376000 | -9.497000 | -254.000000 | -187.000000 | -203.000000 | 12.224103 | 1978.000000 | 6910 |  | CORR | GENE | 01:56 | 02:07 | 02:05 | 367 | 102 | 11.000000 | EXT | - |  | (c)
77006.967000 | 2.425000 | 2.270000 | -9.050000 | -9.205000 | 220.000000 | 264.000000 | 256.000000 | 17.765369 | 2270.000000 | 6910 |  | CORR | GENE | 03:13 | 03:20 | 03:19 | 314 | 71 | 11.000000 | EXT | - |  | (c)
77007.131000 | 2.589000 | 2.562000 | -8.886000 | -8.913000 | 1935.000000 | 2042.000000 | 2005.000000 | 6.928546 | 2562.000000 | 6910 |  | CORR | GENE | 07:50 | 08:07 | 08:01 | 46 | 140 | 12.000000 | EXT | - |  | (c)
77007.319000 | 2.777000 | 2.722000 | -8.698000 | -8.753000 | 2077.000000 | 2098.000000 | 2102.000000 | 6.355632 | 2722.000000 | 6910 |  | CORR | GENE | 08:13 | 08:16 | 08:17 | 342 | 50 | 10.000000 | EXT | - |  | (c)
77007.560000 | 3.018000 | 2.783000 | -8.457000 | -8.692000 | 1174.000000 | 1188.000000 | 1205.000000 | 77.759222 | 2783.000000 | 6910 |  | CORR | GENE | 05:47 | 05:49 | 05:52 | 488 | 62 | 9.000000 | EXT | - |  | (c)
77007.944000 | 3.402000 | 3.401000 | -8.073000 | -8.074000 | 1926.000000 | 2099.000000 | 2022.000000 | 1.360364 | 3401.000000 | 6910 |  | CORR | СIGR | 07:48 | 08:16 | 08:04 | 40 | 192 | 12.000000 | EXT | - |  | (c)
77008.518000 | 3.976000 | 3.879000 | -7.499000 | -7.596000 | 1853.000000 | 1905.000000 | 1883.000000 | 23.229599 | 3879.000000 | 6910 |  | CORR | GENE | 07:36 | 07:45 | 07:41 | 130 | 60 | 10.000000 | EXT | - |  | (c)
77008.578000 | 4.036000 | 4.000000 | -7.439000 | -7.475000 | 1526.000000 | 1600.000000 | 1613.000000 | 35.818530 | 4000.000000 | 6910 |  | CORR | GENE | 06:44 | 06:56 | 06:58 | 65 | 174 | 10.000000 | EXT | - |  | (c)
77008.726000 | 4.184000 | 4.152000 | -7.291000 | -7.323000 | 1883.000000 | 1909.000000 | 2000.000000 | 0.000000 | 4152.000000 | 6910 |  | CORR | GENE | 07:41 | 07:46 | 08:00 | 50 | 235 | 11.000000 | EXT | - |  | (c)
77009.786000 | 5.244000 | 5.232000 | -6.231000 | -6.243000 | 2037.000000 | 2113.000000 | 2116.000000 | 0.000000 | 5232.000000 | 6910 |  | CORR | СIGR | 08:06 | 08:18 | 08:19 | 27 | 159 | 10.000000 | EXT | - |  | (c)
77010.093000 | 5.551000 | 5.534000 | -5.924000 | -5.941000 | 66.000000 | 154.000000 | 176.000000 | 5.299728 | 5534.000000 | 6910 |  | CORR | СIGR | 02:48 | 03:02 | 03:06 | 37 | 220 | 12.000000 | EXT | - |  | (c)
77010.163000 | 5.621000 | 5.597000 | -5.854000 | -5.878000 | 1972.000000 | 2091.000000 | 2087.000000 | 0.000000 | 5597.000000 | 6910 |  | CORR | GENE | 07:56 | 08:15 | 08:14 | 45 | 229 | 21.000000 | EXT | - |  | (c)
77010.804000 | 6.262000 | 6.050000 | -5.213000 | -5.425000 | 2162.000000 | 2188.000000 | 2192.000000 | 0.000000 | 5149.000000 | 6910 |  | CORR | GENE | 08:26 | 08:31 | 08:31 | 276 | 58 | 10.000000 | EXT | - |  | (c)
77010.820000 | 6.278000 | 6.212000 | -5.197000 | -5.263000 | 69.000000 | 135.000000 | 276.000000 | 5.562897 | 5179.000000 | 6910 |  | CORR | GENE | 02:49 | 02:59 | 03:22 | 84 | 414 | 10.000000 | EXT | - |  | (c)
77013.447000 | 8.905000 | 8.820000 | -2.570000 | -2.655000 | 2169.000000 | 2200.000000 | 2194.000000 | 0.000000 | 1928.000000 | 6910 |  | CORR | GENE | 08:27 | 08:33 | 08:32 | 727 | 51 | 11.000000 | EXT | - |  | (c)
77013.724000 | 9.182000 | 9.166000 | -2.293000 | -2.309000 | 341.000000 | 420.000000 | 432.000000 | 27.491755 | 2279.000000 | 6910 |  | CORR | СIGR | 03:32 | 03:45 | 03:47 | 30 | 183 | 14.000000 | EXT | - |  | (c)
77014.589000 | 10.047000 | 9.908000 | -1.428000 | -1.567000 | -81.000000 | -63.000000 | -57.000000 | 2.755394 | 1318.000000 | 6910 |  | CORR | GENE | 02:24 | 02:27 | 02:28 | 249 | 46 | 11.000000 | EXT | - |  | (c)
77015.624000 | 11.082000 | 11.051000 | -0.393000 | -0.424000 | 80.000000 | 162.000000 | 211.000000 | 6.429504 | 378.000000 | 6910 |  | CORR | GENE | 02:50 | 03:04 | 03:11 | 46 | 262 | 10.000000 | EXT | - |  | (c)
77016.017000 | 0.000000 | -0.015000 | -11.250000 | -11.265000 | 873.000000 | 1141.000000 | 1032.000000 | 70.481366 |  | 6911 | Смещение кромок | GWAN |  | 05:11 | 05:55 | 05:37 | 0 | 317 | 2.753000 | EXT | Смещение кромок. Наружу. Величина смещения - 2.8 мм. |  | (c)
77016.127000 | 0.110000 | 0.073000 | -11.140000 | -11.177000 | 1267.000000 | 1370.000000 | 1362.000000 | 54.868888 | 73.000000 | 6911 |  | CORR | СIGR | 06:15 | 06:31 | 06:30 | 44 | 189 | 10.000000 | EXT | - |  | (c)
77021.081000 | 5.064000 | 4.938000 | -6.186000 | -6.312000 | 1726.000000 | 1766.000000 | 1773.000000 | 29.327882 | 4938.000000 | 6911 |  | CORR | GENE | 07:29 | 07:36 | 07:37 | 648 | 94 | 10.000000 | EXT | - |  | (c)
77023.236000 | 7.219000 | 7.114000 | -4.031000 | -4.136000 | 2221.000000 | -2225.000000 | -2224.000000 | 0.486957 | 3971.000000 | 6911 |  | LWAN |  | 08:49 | 08:51 | 08:51 | 165 | 32 | 9.811811 | EXT | -. Эквивалент потери металла 10%. |  | (c)
77024.236000 | 8.219000 | 7.129000 | -3.031000 | -4.121000 | 1796.000000 | 1854.000000 | 1857.000000 | 20.256062 | 2889.000000 | 6911 |  | CORR | GENE | 07:40 | 07:50 | 07:50 | 1232 | 122 | 10.000000 | EXT | - |  | (c)
77024.931000 | 8.914000 | 8.517000 | -2.336000 | -2.733000 | 53.000000 | 72.000000 | 73.000000 | 4.267664 | 1785.000000 | 6911 |  | CORR | AXGR | 02:59 | 03:02 | 03:02 | 948 | 40 | 14.000000 | EXT | - |  | (c)
77025.598000 | 9.581000 | 9.493000 | -1.669000 | -1.757000 | 1963.000000 | 1991.000000 | 2007.000000 | 10.992615 | 1627.000000 | 6911 |  | CORR | GENE | 08:07 | 08:12 | 08:14 | 130 | 87 | 10.000000 | EXT | - |  | (c)
77025.795000 | 9.778000 | 9.717000 | -1.472000 | -1.533000 | 365.000000 | 652.000000 | 534.000000 | 29.463300 | 1461.000000 | 6911 |  | CORR | GENE | 03:49 | 04:36 | 04:17 | 72 | 337 | 10.000000 | EXT | - |  | (c)
77025.836000 | 9.819000 | 9.810000 | -1.431000 | -1.440000 | 115.000000 | 185.000000 | 206.000000 | 9.288729 | 1412.000000 | 6911 |  | CORR | СIGR | 03:09 | 03:20 | 03:24 | 28 | 182 | 10.000000 | EXT | - |  | (c)
77025.977000 | 9.960000 | 9.885000 | -1.290000 | -1.365000 | 60.000000 | 81.000000 | 79.000000 | 4.845436 | 1047.000000 | 6911 |  | CORR | AXGR | 03:00 | 03:03 | 03:03 | 318 | 39 | 10.000000 | EXT | - |  | (c)
77026.224000 | 10.207000 | 10.119000 | -1.043000 | -1.131000 | 2144.000000 | 2169.000000 | 2167.000000 | 1.474055 | 938.000000 | 6911 |  | CORR | GENE | 08:36 | 08:40 | 08:40 | 193 | 46 | 11.000000 | EXT | - |  | (c)
77027.166000 | 11.149000 | 11.127000 | -0.101000 | -0.123000 | 981.000000 | 1067.000000 | 1087.000000 | 75.164506 | 79.000000 | 6911 |  | CORR | СIGR | 05:29 | 05:43 | 05:46 | 44 | 212 | 12.000000 | EXT | - |  | (c)
77027.350000 | 0.083000 | 0.067000 | -11.382000 | -11.398000 | 1088.000000 | 1209.000000 | 1162.000000 | 74.303449 | 67.000000 | 6912 |  | CORR | GENE | 03:52 | 04:12 | 04:04 | 68 | 148 | 10.000000 | EXT | - |  | (c)
77027.496000 | 0.229000 | 0.150000 | -11.236000 | -11.315000 | -1642.000000 | -1605.000000 | -1610.000000 | 50.081713 | 150.000000 | 6912 |  | CORR | GENE | 08:32 | 08:38 | 08:37 | 406 | 64 | 10.000000 | EXT | - |  | (c)
77037.043000 | 9.776000 | 9.750000 | -1.689000 | -1.715000 | 2072.000000 | 2164.000000 | 2170.000000 | 0.000000 | 1676.000000 | 6912 |  | CORR | СIGR | 06:31 | 06:46 | 06:47 | 39 | 195 | 10.000000 | EXT | - |  | (c)
77038.732000 | 0.000000 | -0.050000 | -11.475000 | -11.525000 | 1803.000000 | 2146.000000 | 2131.000000 | 0.000000 |  | 6913 | Смещение кромок | GWAN |  | 03:29 | 04:25 | 04:22 | 0 | 656 | 2.662000 | EXT | Смещение кромок. Наружу. Величина смещения - 2.7 мм. |  | (c)
77038.732000 | 0.000000 | -0.010000 | -11.475000 | -11.485000 | -1987.000000 | -1819.000000 | -1868.000000 | 19.632555 |  | 6913 | Смещение кромок | GWAN |  | 05:18 | 05:45 | 05:37 | 0 | 238 | 3.028000 | EXT | Смещение кромок. Вовнутрь. Величина смещения - 3 мм. |  | (c)
77041.580000 | 2.848000 | 2.771000 | -8.627000 | -8.704000 | -1167.000000 | -1136.000000 | -1144.000000 | 85.808134 | 2771.000000 | 6913 |  | CORR | GENE | 07:30 | 07:35 | 07:34 | 132 | 47 | 11.000000 | EXT | - |  | (c)
77044.056000 | 5.324000 | 5.122000 | -6.151000 | -6.353000 | -1175.000000 | -1136.000000 | -1146.000000 | 85.187075 | 5122.000000 | 6913 |  | CORR | GENE | 07:29 | 07:35 | 07:33 | 267 | 58 | 10.000000 | EXT | - |  | (c)
77046.289000 | 7.557000 | 7.420000 | -3.918000 | -4.055000 | 1996.000000 | 2027.000000 | 2030.000000 | 13.482208 | 3684.000000 | 6913 |  | CORR | GENE | 04:00 | 04:06 | 04:06 | 371 | 67 | 11.000000 | EXT | - |  | (c)
77046.679000 | 7.947000 | 7.847000 | -3.528000 | -3.628000 | -1040.000000 | -891.000000 | -937.000000 | 59.095119 | 2390.000000 | 6913 |  | CORR | GENE | 07:51 | 08:15 | 08:07 | 1238 | 205 | 11.000000 | EXT | - |  | (c)
77047.769000 | 9.037000 | 8.978000 | -2.438000 | -2.497000 | 1766.000000 | 1816.000000 | 1800.000000 | 31.982135 | 2367.000000 | 6913 |  | CORR | GENE | 03:23 | 03:31 | 03:29 | 130 | 68 | 10.000000 | EXT | - |  | (c)
77048.004000 | 9.272000 | 9.249000 | -2.203000 | -2.226000 | 1701.000000 | 1740.000000 | 1761.000000 | 33.063293 | 2162.000000 | 6913 |  | CORR | GENE | 03:13 | 03:19 | 03:23 | 64 | 119 | 10.000000 | EXT | - |  | (c)
77048.400000 | 9.668000 | 9.229000 | -1.807000 | -2.246000 | -1212.000000 | -1119.000000 | -1165.000000 | 82.207584 | 926.000000 | 6913 |  | CORR | GENE | 07:23 | 07:38 | 07:30 | 1320 | 93 | 11.000000 | EXT | - |  | (c)
77048.962000 | 10.230000 | 9.619000 | -1.245000 | -1.856000 | -1027.000000 | -954.000000 | -940.000000 | 61.815988 | 557.000000 | 6913 |  | CORR | GENE | 07:52 | 08:04 | 08:07 | 1299 | 174 | 10.000000 | EXT | - |  | (c)
77049.535000 | 10.803000 | 10.710000 | -0.672000 | -0.765000 | -1202.000000 | -1167.000000 | -1166.000000 | 83.014567 | 320.000000 | 6913 |  | CORR | GENE | 07:24 | 07:30 | 07:30 | 445 | 71 | 10.000000 | EXT | - |  | (c)
77050.022000 | 11.290000 | 11.036000 | -0.185000 | -0.439000 | -769.000000 | -733.000000 | -734.000000 | 53.501681 | 138.000000 | 6913 |  | CORR | GENE | 08:34 | 08:40 | 08:40 | 301 | 71 | 13.000000 | EXT | - |  | (c)
77050.146000 | 11.414000 | 11.376000 | -0.061000 | -0.099000 | -1319.000000 | -1159.000000 | -1167.000000 | 69.749763 | 54.000000 | 6913 |  | CORR | GENE | 07:05 | 07:31 | 07:30 | 45 | 303 | 10.000000 | EXT | - |  | (c)
77050.207000 | 0.000000 | -0.025000 | -11.620000 | -11.645000 | -1687.000000 | -1580.000000 | -1565.000000 | 1443.000000 |  | 6914 | Смещение кромок | GWAN |  | 03:07 | 03:25 | 03:27 | 0 | 244 | 2.543000 | EXT | Смещение кромок. Наружу. Величина смещения - 2.5 мм. |  | (c)
77050.207000 | 0.000000 | -0.015000 | -11.620000 | -11.635000 | -1124.000000 | -865.000000 | -829.000000 | 534.000000 |  | 6914 | Смещение кромок | GWAN |  | 04:38 | 05:20 | 05:26 | 0 | 590 | 4.337000 | EXT | Смещение кромок. Наружу. Величина смещения - 4.3 мм. |  | (c)
77051.155000 | 0.948000 | 0.920000 | -10.672000 | -10.700000 | 236.000000 | 358.000000 | 298.000000 | 236.000000 | 920.000000 | 6914 |  | CORR | СIGR | 08:18 | 08:38 | 08:28 | 28 | 124 | 15.000000 | EXT | - |  | (c)
77056.106000 | 5.899000 | 5.876000 | -5.721000 | -5.744000 | -1865.000000 | -1703.000000 | -1751.000000 | 1636.000000 | 5687.000000 | 6914 |  | CORR | GENE | 02:39 | 03:05 | 02:57 | 57 | 229 | 10.000000 | EXT | - |  | (c)
77061.827000 | 0.000000 | -0.025000 | -11.175000 | -11.200000 | 1698.000000 | 1835.000000 | 2055.000000 | 1698.000000 |  | 6915 | Смещение кромок | GWAN |  | 03:38 | 04:00 | 04:36 | 0 | 714 | 3.127000 | EXT | Смещение кромок. Наружу. Величина смещения - 3.1 мм. |  | (c)
77063.299000 | 1.472000 | 1.459000 | -9.703000 | -9.716000 | -1116.000000 | -1063.000000 | -1060.000000 | 1003.000000 | 1459.000000 | 6915 |  | CORR | СIGR | 08:04 | 08:12 | 08:13 | 40 | 113 | 11.000000 | EXT | - |  | (c)
77064.131000 | 2.304000 | 2.251000 | -8.871000 | -8.924000 | 1590.000000 | 1656.000000 | 1672.000000 | 1590.000000 | 2251.000000 | 6915 |  | CORR | GENE | 03:21 | 03:31 | 03:34 | 144 | 164 | 12.000000 | EXT | - |  | (c)
77070.967000 | 9.140000 | 9.126000 | -2.035000 | -2.049000 | -896.000000 | -886.000000 | -836.000000 | 776.000000 | 2002.000000 | 6915 |  | CORR | GENE | 08:39 | 08:41 | 08:49 | 47 | 120 | 10.000000 | EXT | - |  | (c)
77071.925000 | 10.098000 | 10.031000 | -1.077000 | -1.144000 | -2062.000000 | -1915.000000 | -1911.000000 | 1759.000000 | 1038.000000 | 6915 |  | CORR | GENE | 05:31 | 05:55 | 05:55 | 106 | 303 | 12.000000 | EXT | - |  | (c)
77072.132000 | 10.305000 | 10.283000 | -0.870000 | -0.892000 | -1048.000000 | -1009.000000 | -1004.000000 | 960.000000 | 843.000000 | 6915 |  | CORR | GENE | 08:15 | 08:21 | 08:22 | 49 | 89 | 11.000000 | EXT | - |  | (c)
77076.069000 | 3.067000 | 3.063000 | -8.308000 | -8.312000 | 1928.000000 | 1985.000000 | 2034.000000 | 1928.000000 | 3063.000000 | 6916 |  | CORR | СIGR | 08:09 | 08:19 | 08:26 | 32 | 211 | 14.000000 | EXT | - |  | (c)
77077.542000 | 4.540000 | 4.510000 | -6.835000 | -6.865000 | 2035.000000 | 2144.000000 | 2107.000000 | 2035.000000 | 4510.000000 | 6916 |  | CORR | СIGR | 08:27 | 08:44 | 08:38 | 32 | 144 | 11.000000 | EXT | - |  | (c)
77079.509000 | 6.507000 | 6.505000 | -4.868000 | -4.870000 | 1795.000000 | 1856.000000 | 1840.000000 | 1795.000000 | 4849.000000 | 6916 |  | CORR | СIGR | 07:48 | 07:58 | 07:55 | 21 | 90 | 10.000000 | EXT | - |  | (c)
77082.528000 | 9.526000 | 9.419000 | -1.849000 | -1.956000 | 384.000000 | 421.000000 | 420.000000 | 384.000000 | 1637.000000 | 6916 |  | CORR | GENE | 04:00 | 04:06 | 04:06 | 319 | 72 | 10.000000 | EXT | - |  | (c)
77084.377000 | 0.000000 | -0.030000 | -11.525000 | -11.555000 | -2211.000000 | -2075.000000 | -2082.000000 | 1.572472 |  | 6917 | Смещение кромок | GWAN |  | 05:04 | 05:26 | 05:25 | 0 | 258 | 3.268000 | EXT | Смещение кромок. Наружу. Величина смещения - 3.3 мм. |  | (c)
77084.377000 | 0.000000 | -0.008000 | -11.525000 | -11.533000 | -589.000000 | -434.000000 | 659.000000 | 25.999423 |  | 6917 | Нарушение формы кольцевого шва | GWAN |  | 09:25 | 09:51 | 00:47 | 0 | 2498 |  | EXT | Нарушение формы кольцевого шва |  | (c)
77089.732000 | 5.355000 | 5.341000 | -6.170000 | -6.184000 | 1487.000000 | 1531.000000 | 1559.000000 | 48.364461 | 5341.000000 | 6917 |  | CORR | GENE | 03:01 | 03:08 | 03:12 | 60 | 145 | 11.000000 | EXT | - |  | (c)
77090.944000 | 6.567000 | 6.150000 | -4.958000 | -5.375000 | 869.000000 | 887.000000 | 920.000000 | 74.256788 | 4835.000000 | 6917 |  | CORR | GENE | 01:21 | 01:24 | 01:29 | 540 | 103 | 10.000000 | EXT | - |  | (c)
77092.023000 | 7.646000 | 7.623000 | -3.879000 | -3.902000 | 1437.000000 | 1805.000000 | 1713.000000 | 19.470322 | 3808.000000 | 6917 |  | CORR | GENE | 02:53 | 03:52 | 03:37 | 94 | 552 | 10.000000 | EXT | - |  | (c)
77092.323000 | 7.946000 | 7.803000 | -3.579000 | -3.722000 | 1473.000000 | 1500.000000 | 1492.000000 | 58.000929 | 3524.000000 | 6917 |  | CORR | AXGR | 02:58 | 03:03 | 03:01 | 198 | 39 | 11.000000 | EXT | - |  | (c)
77092.832000 | 8.455000 | 8.424000 | -3.070000 | -3.101000 | -1346.000000 | -1119.000000 | -1180.000000 | 68.507878 | 3021.000000 | 6917 |  | CORR | GENE | 07:23 | 08:00 | 07:50 | 80 | 331 | 11.000000 | EXT | - |  | (c)
77095.902000 | 0.000000 | -0.010000 | -11.420000 | -11.430000 | 1618.000000 | 1737.000000 | 1805.000000 | 4.071837 |  | 6918а | Смещение кромок | GWAN |  | 05:08 | 05:27 | 05:38 | 0 | 375 | 2.975000 | EXT | Смещение кромок. Наружу. Величина смещения - 3 мм. |  | (c)
77097.961000 | 2.059000 | 2.021000 | -9.361000 | -9.399000 | -1902.000000 | -1759.000000 | -1785.000000 | 35.956467 | 2021.000000 | 6918а |  | CORR | GENE | 07:40 | 08:03 | 07:59 | 62 | 234 | 11.000000 | EXT | - |  | (c)
77099.381000 | 3.479000 | 3.461000 | -7.941000 | -7.959000 | -1814.000000 | -1737.000000 | -1735.000000 | 39.963155 | 3461.000000 | 6918а |  | CORR | СIGR | 07:54 | 08:06 | 08:07 | 39 | 158 | 12.000000 | EXT | - |  | (c)
77100.070000 | 4.168000 | 4.161000 | -7.252000 | -7.259000 | -1662.000000 | -1529.000000 | -1467.000000 | 61.630643 | 4161.000000 | 6918а |  | CORR | GENE | 08:19 | 08:40 | 08:50 | 48 | 391 | 13.000000 | EXT | - |  | (c)
77101.847000 | 5.945000 | 5.911000 | -5.475000 | -5.509000 | -1653.000000 | -1562.000000 | -1503.000000 | 58.725505 | 5456.000000 | 6918а |  | CORR | GENE | 08:20 | 08:35 | 08:44 | 53 | 301 | 11.000000 | EXT | - |  | (c)
77119.222000 | 0.000000 | -0.019000 | -11.625000 | -11.644000 | -191.000000 | 1276.000000 | 698.000000 | 0.000000 |  | 6920 | Нарушение формы кольцевого шва | GWAN |  | 00:02 | 03:59 | 02:25 | 0 | 1778 |  | EXT | Нарушение формы кольцевого шва |  | (c)
77129.208000 | 9.986000 | 9.978000 | -1.639000 | -1.647000 | -1569.000000 | -1505.000000 | -1507.000000 | 1444.000000 | 1622.000000 | 6920 |  | CORR | СIGR | 08:20 | 08:30 | 08:30 | 25 | 125 | 10.000000 | EXT | - |  | (c)
77142.505000 | 0.363000 | 0.354000 | -11.237000 | -11.246000 | -698.000000 | -634.000000 | -640.000000 | 582.000000 | 354.000000 | 6922 |  | CORR | СIGR | 07:52 | 08:02 | 08:02 | 19 | 116 | 12.000000 | EXT | - |  | (c)
77143.383000 | 1.241000 | 1.212000 | -10.359000 | -10.388000 | -1526.000000 | -1448.000000 | -1373.000000 | 1220.000000 | 1212.000000 | 6922 |  | CORR | GENE | 05:39 | 05:51 | 06:03 | 69 | 306 | 10.000000 | EXT | - |  | (c)
77144.063000 | 1.921000 | 1.833000 | -9.679000 | -9.767000 | -1023.000000 | -986.000000 | -983.000000 | 942.000000 | 1833.000000 | 6922 |  | CORR | GENE | 07:00 | 07:06 | 07:06 | 192 | 81 | 10.000000 | EXT | - |  | (c)
77145.645000 | 3.503000 | 3.492000 | -8.097000 | -8.108000 | -688.000000 | -605.000000 | -629.000000 | 570.000000 | 3492.000000 | 6922 |  | CORR | СIGR | 07:54 | 08:07 | 08:03 | 24 | 118 | 10.000000 | EXT | - |  | (c)
77145.834000 | 3.692000 | 3.685000 | -7.908000 | -7.915000 | -757.000000 | -702.000000 | -683.000000 | 610.000000 | 3685.000000 | 6922 |  | CORR | СIGR | 07:43 | 07:52 | 07:55 | 31 | 147 | 10.000000 | EXT | - |  | (c)
77153.301000 | 11.159000 | 11.106000 | -0.441000 | -0.494000 | -733.000000 | -538.000000 | -632.000000 | 532.000000 | 225.000000 | 6922 |  | CORR | GENE | 07:47 | 08:18 | 08:03 | 269 | 201 | 11.000000 | EXT | - |  | (c)
77178.228000 | 1.576000 | 1.570000 | -9.804000 | -9.810000 | 1443.000000 | 1576.000000 | 1555.000000 | 45.439463 | 1570.000000 | 6925 |  | CORR | СIGR | 02:24 | 02:46 | 02:42 | 33 | 224 | 13.000000 | EXT | - |  | (c)
77178.570000 | 1.918000 | 1.902000 | -9.462000 | -9.478000 | -1052.000000 | -936.000000 | -915.000000 | 51.696064 | 1902.000000 | 6925 |  | CORR | GENE | 07:42 | 08:00 | 08:04 | 59 | 274 | 12.000000 | EXT | - |  | (c)
77178.713000 | 2.061000 | 2.018000 | -9.319000 | -9.362000 | -2037.000000 | -1873.000000 | -1905.000000 | 15.587654 | 2018.000000 | 6925 |  | CORR | GENE | 05:02 | 05:29 | 05:24 | 98 | 265 | 11.000000 | EXT | - |  | (c)
77182.886000 | 6.234000 | 6.224000 | -5.146000 | -5.156000 | -767.000000 | -653.000000 | -660.000000 | 35.959899 | 5119.000000 | 6925 |  | CORR | СIGR | 08:28 | 08:46 | 08:45 | 37 | 214 | 10.000000 | EXT | - |  | (c)
77184.016000 | 7.364000 | 7.364000 | -4.016000 | -4.016000 | 1887.000000 | 1909.000000 | 1898.000000 | 25.910479 | 3921.000000 | 6925 |  | CORR | AXGR | 03:36 | 03:39 | 03:38 | 95 | 22 | 12.000000 | EXT | - |  | (c)
77184.283000 | 7.631000 | 7.611000 | -3.749000 | -3.769000 | 1728.000000 | 1987.000000 | 1926.000000 | 8.560349 | 3690.000000 | 6925 |  | CORR | GENE | 03:10 | 03:52 | 03:42 | 79 | 396 | 10.000000 | EXT | - |  | (c)
77185.069000 | 8.417000 | 8.373000 | -2.963000 | -3.007000 | 1423.000000 | 1665.000000 | 1587.000000 | 38.660807 | 2938.000000 | 6925 |  | CORR | GENE | 02:21 | 03:00 | 02:48 | 69 | 328 | 12.000000 | EXT | - |  | (c)
77185.227000 | 8.575000 | 8.510000 | -2.805000 | -2.870000 | 1804.000000 | 1810.000000 | 1812.000000 | 33.094682 | 2761.000000 | 6925 |  | CORR | AXGR | 03:23 | 03:24 | 03:24 | 109 | 16 | 13.000000 | EXT | - |  | (c)
77186.898000 | 10.246000 | 10.212000 | -1.134000 | -1.168000 | 1553.000000 | 1605.000000 | 1629.000000 | 42.450323 | 1106.000000 | 6925 |  | CORR | GENE | 02:42 | 02:50 | 02:54 | 62 | 152 | 14.000000 | EXT | - |  | (c)
77187.506000 | 10.854000 | 10.779000 | -0.526000 | -0.601000 | 2065.000000 | 2077.000000 | 2080.000000 | 10.970880 | 465.000000 | 6925 |  | CORR | AXGR | 04:05 | 04:07 | 04:07 | 136 | 29 | 10.000000 | EXT | - |  | (c)
77188.032000 | 0.000000 | -0.045000 | -11.280000 | -11.325000 | 2049.000000 | -2214.000000 | 2182.000000 | 2049.000000 |  | 6926 | Смещение кромок | GWAN |  | 10:20 | 10:51 | 10:41 | 0 | 264 | 3.115000 | EXT | Смещение кромок. Вовнутрь. Величина смещения - 3.1 мм. |  | (c)
77188.032000 | 0.000000 | -0.045000 | -11.280000 | -11.325000 | -2086.000000 | -2002.000000 | -2030.000000 | 1973.000000 |  | 6926 | Смещение кромок | GWAN |  | 11:12 | 11:26 | 11:21 | 0 | 113 | 3.582000 | EXT | Смещение кромок. Наружу. Величина смещения - 3.6 мм. |  | (c)
77188.032000 | 0.000000 | -0.045000 | -11.280000 | -11.325000 | -1912.000000 | -1813.000000 | -1810.000000 | 1709.000000 |  | 6926 | Смещение кромок | GWAN |  | 11:40 | 11:56 | 11:57 | 0 | 203 | 4.057000 | EXT | Смещение кромок. Вовнутрь. Величина смещения - 4.1 мм. |  | (c)
77191.198000 | 3.166000 | 3.162000 | -8.114000 | -8.118000 | -443.000000 | -299.000000 | -290.000000 | 136.000000 | 3162.000000 | 6926 |  | CORR | СIGR | 03:37 | 04:00 | 04:02 | 44 | 307 | 10.000000 | EXT | - |  | (c)
77199.312000 | 0.000000 | -0.030000 | -11.150000 | -11.180000 | -1694.000000 | -1575.000000 | -1563.000000 | 1432.000000 |  | 6927 | Смещение кромок | GWAN |  | 03:10 | 03:29 | 03:31 | 0 | 261 | 3.307000 | EXT | Смещение кромок. Наружу. Величина смещения - 3.3 мм. |  | (c)
77199.312000 | 0.000000 | -0.020000 | -11.150000 | -11.170000 | -968.000000 | -878.000000 | -870.000000 | 773.000000 |  | 6927 | Смещение кромок | GWAN |  | 05:07 | 05:21 | 05:23 | 0 | 195 | 2.425000 | EXT | Смещение кромок. Наружу. Величина смещения - 2.4 мм. |  | (c)
77205.349000 | 6.037000 | 5.967000 | -5.113000 | -5.183000 | -88.000000 | -46.000000 | -41.000000 | 0.000000 | 5002.000000 | 6927 |  | DENT |  | 07:29 | 07:36 | 07:36 | 181 | 94 | 0.492958 |  | -. Аномалия находится вблизи продольного шва. |  | (c)
77208.936000 | 9.624000 | 9.614000 | -1.526000 | -1.536000 | -1003.000000 | -941.000000 | -952.000000 | 901.000000 | 1512.000000 | 6927 |  | CORR | СIGR | 05:01 | 05:11 | 05:09 | 24 | 102 | 10.000000 | EXT | - |  | (c)
77209.083000 | 9.771000 | 9.755000 | -1.379000 | -1.395000 | -807.000000 | -762.000000 | -742.000000 | 677.000000 | 1361.000000 | 6927 |  | CORR | СIGR | 05:33 | 05:40 | 05:43 | 34 | 130 | 12.000000 | EXT | - |  | (c)
77209.085000 | 9.773000 | 9.773000 | -1.377000 | -1.377000 | -1301.000000 | -1275.000000 | -1232.000000 | 1163.000000 | 1350.000000 | 6927 |  | CORR | СIGR | 04:13 | 04:17 | 04:24 | 27 | 138 | 10.000000 | EXT | - |  | (c)
77209.120000 | 9.808000 | 9.799000 | -1.342000 | -1.351000 | -325.000000 | -212.000000 | -235.000000 | 146.000000 | 1325.000000 | 6927 |  | CORR | СIGR | 06:51 | 07:09 | 07:05 | 26 | 179 | 11.000000 | EXT | - |  | (c)
77209.539000 | 10.227000 | 10.214000 | -0.923000 | -0.936000 | -709.000000 | -601.000000 | -638.000000 | 568.000000 | 916.000000 | 6927 |  | CORR | СIGR | 05:49 | 06:06 | 06:00 | 20 | 141 | 11.000000 | EXT | - |  | (c)
77209.576000 | 10.264000 | 10.248000 | -0.886000 | -0.902000 | -650.000000 | -526.000000 | -563.000000 | 476.000000 | 860.000000 | 6927 |  | CORR | СIGR | 05:58 | 06:18 | 06:12 | 42 | 174 | 10.000000 | EXT | - |  | (c)
77210.126000 | 10.814000 | 10.785000 | -0.336000 | -0.365000 | -898.000000 | -776.000000 | -751.000000 | 604.000000 | 313.000000 | 6927 |  | CORR | GENE | 05:18 | 05:38 | 05:42 | 52 | 294 | 13.000000 | EXT | - |  | (c)
77210.261000 | 10.949000 | 10.923000 | -0.201000 | -0.227000 | -421.000000 | -260.000000 | -276.000000 | 132.000000 | 140.000000 | 6927 |  | CORR | GENE | 06:35 | 07:01 | 06:58 | 87 | 289 | 10.000000 | EXT | - |  | (c)
77210.262000 | 10.950000 | 10.544000 | -0.200000 | -0.606000 | -66.000000 | -18.000000 | -32.000000 | 0.000000 | 32.000000 | 6927 |  | CORR | GENE | 07:32 | 07:40 | 07:38 | 574 | 67 | 10.000000 | EXT | - |  | (c)
77210.556000 | 0.094000 | 0.034000 | -11.036000 | -11.096000 | 1848.000000 | -1746.000000 | -1920.000000 | 1227.000000 | 34.000000 | 6928 |  | CORR | GENE | 04:08 | 06:28 | 06:00 | 98 | 1386 | 14.000000 | EXT | - |  | (c)
77234.513000 | 1.646000 | 1.622000 | -8.859000 | -8.883000 | -1560.000000 | -1436.000000 | -1470.000000 | 1380.000000 | 1622.000000 | 6930 |  | CORR | СIGR | 05:52 | 06:12 | 06:07 | 37 | 180 | 11.000000 | EXT | - |  | (c)
77244.757000 | 1.385000 | 1.306000 | -9.590000 | -9.669000 | 1200.000000 | 1234.000000 | 1217.000000 | 1200.000000 | 1306.000000 | 6931 |  | CORR | AXGR | 07:30 | 07:35 | 07:32 | 147 | 35 | 10.000000 | EXT | - |  | (c)
77256.995000 | 2.648000 | 2.602000 | -8.817000 | -8.863000 | -1306.000000 | -1289.000000 | -1291.000000 | 75.826007 | 2602.000000 | 6932 |  | CORR | AXGR | 08:43 | 08:46 | 08:46 | 72 | 30 | 11.000000 | EXT | - |  | (c)
77257.513000 | 3.166000 | 3.157000 | -8.299000 | -8.308000 | -1372.000000 | -1363.000000 | -1357.000000 | 70.487325 | 3157.000000 | 6932 |  | CORR | PITT | 08:33 | 08:34 | 08:35 | 18 | 30 | 11.000000 | EXT | - |  | (c)
77270.408000 | 4.596000 | 4.549000 | -6.844000 | -6.891000 | -249.000000 | -237.000000 | -166.000000 | 0.079482 | 4549.000000 | 6933 |  | CORR | GENE | 08:27 | 08:29 | 08:40 | 57 | 165 | 11.000000 | EXT | - |  | (c)
77270.691000 | 4.879000 | 4.822000 | -6.561000 | -6.618000 | -386.000000 | -306.000000 | -228.000000 | 0.000000 | 4822.000000 | 6933 |  | CORR | GENE | 08:05 | 08:18 | 08:30 | 57 | 316 | 11.000000 | EXT | - |  | (c)
77271.112000 | 5.300000 | 5.283000 | -6.140000 | -6.157000 | -493.000000 | -131.000000 | -297.000000 | 0.000000 | 5283.000000 | 6933 |  | CORR | GENE | 07:48 | 08:46 | 08:19 | 79 | 392 | 10.000000 | EXT | - |  | (c)
77271.402000 | 5.590000 | 5.443000 | -5.850000 | -5.997000 | -2178.000000 | -2163.000000 | -2161.000000 | 4.255538 | 5443.000000 | 6933 |  | CORR | AXGR | 03:16 | 03:18 | 03:18 | 306 | 33 | 9.000000 | EXT | - |  | (c)
77273.397000 | 7.585000 | 7.561000 | -3.855000 | -3.879000 | -2183.000000 | -2167.000000 | -2081.000000 | 3.834857 | 3837.000000 | 6933 |  | CORR | СIGR | 03:15 | 03:17 | 03:31 | 42 | 205 | 12.000000 | EXT | - |  | (c)
77273.658000 | 7.846000 | 7.820000 | -3.594000 | -3.620000 | 1666.000000 | 1719.000000 | 1738.000000 | 33.939779 | 3571.000000 | 6933 |  | CORR | GENE | 01:36 | 01:45 | 01:48 | 49 | 144 | 11.000000 | EXT | - |  | (c)
77277.252000 | 0.000000 | -0.035000 | -11.430000 | -11.465000 | 1500.000000 | 1802.000000 | 1763.000000 | 16.516362 |  | 6934 | Смещение кромок | GWAN |  | 02:59 | 03:47 | 03:41 | 0 | 526 | 3.607000 | EXT | Смещение кромок. Наружу. Величина смещения - 3.6 мм. |  | (c)
77277.252000 | 0.000000 | -0.040000 | -11.430000 | -11.470000 | -1973.000000 | -1645.000000 | -1718.000000 | 20.742648 |  | 6934 | Смещение кромок | GWAN |  | 05:38 | 06:31 | 06:19 | 0 | 511 | 3.938000 | EXT | Смещение кромок. Наружу. Величина смещения - 3.9 мм. |  | (c)
77277.252000 | 0.000000 | -0.035000 | -11.430000 | -11.465000 | -678.000000 | -527.000000 | -547.000000 | 23.078912 |  | 6934 | Смещение кромок | GWAN |  | 09:07 | 09:31 | 09:28 | 0 | 261 | 3.557000 | EXT | Смещение кромок. Наружу. Величина смещения - 3.6 мм. |  | (c)
77300.082000 | 0.000000 | -0.010000 | -11.375000 | -11.385000 | 387.000000 | 1372.000000 | 1151.000000 | 0.000000 |  | 6936 | Нарушение формы кольцевого шва | GWAN |  | 01:35 | 04:15 | 03:39 | 0 | 1529 |  | EXT | Нарушение формы кольцевого шва |  | (c)
77313.051000 | 1.594000 | 1.371000 | -9.636000 | -9.859000 | 2161.000000 | 2199.000000 | 2180.000000 | 1.003452 | 1371.000000 | 6937 |  | CORR | AXGR | 06:36 | 06:42 | 06:39 | 350 | 38 | 13.000000 | EXT | - |  | (c)
77313.754000 | 2.297000 | 2.164000 | -8.933000 | -9.066000 | 2154.000000 | 2196.000000 | 2177.000000 | 0.721008 | 2164.000000 | 6937 |  | CORR | GENE | 06:35 | 06:42 | 06:39 | 1497 | 45 | 10.000000 | EXT | - |  | (c)
77317.895000 | 6.438000 | 6.430000 | -4.792000 | -4.800000 | -2227.000000 | -1956.000000 | -2013.000000 | 17.557153 | 4745.000000 | 6937 |  | CORR | GENE | 06:48 | 07:32 | 07:22 | 55 | 428 | 10.000000 | EXT | - |  | (c)
77318.176000 | 6.719000 | 6.693000 | -4.511000 | -4.537000 | -1487.000000 | -1452.000000 | -1443.000000 | 63.559769 | 4487.000000 | 6937 |  | CORR | GENE | 08:47 | 08:53 | 08:54 | 50 | 88 | 10.000000 | EXT | - |  | (c)
77320.192000 | 8.735000 | 8.717000 | -2.495000 | -2.513000 | -1924.000000 | -1838.000000 | -1844.000000 | 31.154813 | 2464.000000 | 6937 |  | CORR | GENE | 07:37 | 07:51 | 07:50 | 49 | 159 | 14.000000 | EXT | - |  | (c)
77320.318000 | 8.861000 | 8.848000 | -2.369000 | -2.382000 | -1960.000000 | -1841.000000 | -1896.000000 | 26.958502 | 2357.000000 | 6937 |  | CORR | СIGR | 07:31 | 07:50 | 07:41 | 25 | 127 | 12.000000 | EXT | - |  | (c)
77334.232000 | 0.000000 | -0.015000 | -11.500000 | -11.515000 | 2103.000000 | -2117.000000 | -2131.000000 | 8.014046 |  | 6939 | Смещение кромок | GWAN |  | 06:44 | 07:23 | 07:20 | 0 | 453 | 2.883000 | EXT | Смещение кромок. Вовнутрь. Величина смещения - 2.9 мм. |  | (c)
77334.232000 | 0.000000 | -0.035000 | -11.500000 | -11.535000 | -1701.000000 | -1059.000000 | -1261.000000 | 66.266626 |  | 6939 | Смещение кромок | GWAN |  | 08:30 | 10:13 | 09:41 | 0 | 880 | 4.306000 | EXT | Смещение кромок. Вовнутрь. Величина смещения - 4.3 мм. |  | (c)
77391.577000 | 0.000000 | -0.025000 | -11.390000 | -11.415000 | 118.000000 | 225.000000 | 218.000000 | 9.509778 |  | 6944 | Смещение кромок | GWAN |  | 02:32 | 02:49 | 02:48 | 0 | 200 | 2.881000 | EXT | Смещение кромок. Вовнутрь. Величина смещения - 2.9 мм. |  | (c)
77391.577000 | 0.000000 | -0.015000 | -11.390000 | -11.405000 | 998.000000 | 1190.000000 | 1178.000000 | 55.882919 |  | 6944 | Смещение кромок | GWAN |  | 04:54 | 05:25 | 05:23 | 0 | 360 | 3.410000 | EXT | Смещение кромок. Наружу. Величина смещения - 3.4 мм. |  | (c)
77391.577000 | 0.000000 | -0.020000 | -11.390000 | -11.410000 | 1509.000000 | 1727.000000 | 1706.000000 | 10.413640 |  | 6944 | Смещение кромок | GWAN |  | 06:17 | 06:52 | 06:48 | 0 | 395 | 3.253000 | EXT | Смещение кромок. Наружу. Величина смещения - 3.3 мм. |  | (c)
77391.577000 | 0.000000 | -0.030000 | -11.390000 | -11.420000 | -1933.000000 | -1782.000000 | -1680.000000 | 44.434951 |  | 6944 | Смещение кромок | GWAN |  | 09:01 | 09:25 | 09:42 | 0 | 505 | 3.297000 | EXT | Смещение кромок. Наружу. Величина смещения - 3.3 мм. |  | (c)
77391.577000 | 0.000000 | -0.029000 | -11.390000 | -11.419000 | -1043.000000 | -852.000000 | -921.000000 | 64.553613 |  | 6944 | Нарушение формы кольцевого шва | GWAN |  | 11:25 | 11:56 | 11:44 | 0 | 243 |  | INT | Нарушение формы кольцевого шва |  | (c)
77397.876000 | 6.299000 | 6.150000 | -5.091000 | -5.240000 | 2216.000000 | -2192.000000 | -2212.000000 | 1.505654 | 4952.000000 | 6944 |  | LWAN |  | 08:11 | 08:19 | 08:16 | 288 | 67 | 10.000000 | INT | -. Эквивалент потери металла 10%. |  | (c)
77400.592000 | 9.015000 | 8.975000 | -2.375000 | -2.415000 | 1631.000000 | 1654.000000 | 1654.000000 | 42.753244 | 2319.000000 | 6944 |  | CORR | GENE | 06:36 | 06:40 | 06:40 | 96 | 46 | 10.000000 | EXT | - |  | (c)
77405.596000 | 2.629000 | 2.618000 | -8.916000 | -8.927000 | 1227.000000 | 1245.000000 | 1246.000000 | 76.510175 | 2618.000000 | 6945 |  | CORR | PITT | 03:46 | 03:49 | 03:49 | 22 | 37 | 10.000000 | EXT | - |  | (c)
77414.512000 | 0.000000 | -0.035000 | -11.530000 | -11.565000 | 39.000000 | 692.000000 | 534.000000 | 3.108484 |  | 6946 | Смещение кромок | GWAN |  | 02:09 | 03:55 | 03:29 | 0 | 990 | 3.189000 | EXT | Смещение кромок. Наружу. Величина смещения - 3.2 мм. |  | (c)
77414.512000 | 0.000000 | -0.015000 | -11.530000 | -11.545000 | 1165.000000 | 1648.000000 | 1584.000000 | 0.000000 |  | 6946 | Смещение кромок | GWAN |  | 05:11 | 06:29 | 06:19 | 0 | 836 | 3.545000 | EXT | Смещение кромок. Наружу. Величина смещения - 3.5 мм. |  | (c)
77414.512000 | 0.000000 | -0.030000 | -11.530000 | -11.560000 | -1809.000000 | -1661.000000 | -1632.000000 | 48.340195 |  | 6946 | Смещение кромок | GWAN |  | 09:11 | 09:35 | 09:40 | 0 | 354 | 3.569000 | EXT | Смещение кромок. Наружу. Величина смещения - 3.6 мм. |  | (c)
77426.042000 | 0.000000 | -0.050000 | -11.295000 | -11.345000 | -1736.000000 | -1654.000000 | -1346.000000 | 39.946732 |  | 6947 | Смещение кромок | GWAN |  | 04:34 | 04:47 | 05:37 | 0 | 778 | 2.643000 | EXT | Смещение кромок. Наружу. Величина смещения - 2.6 мм. |  | (c)
77426.042000 | 0.000000 | -0.030000 | -11.295000 | -11.325000 | -382.000000 | -228.000000 | -276.000000 | 5.168466 |  | 6947 | Смещение кромок | GWAN |  | 08:13 | 08:38 | 08:30 | 0 | 212 | 2.645000 | EXT | Смещение кромок. Наружу. Величина смещения - 2.6 мм. |  | (c)
77427.211000 | 1.169000 | 1.156000 | -10.126000 | -10.139000 | -188.000000 | -142.000000 | -137.000000 | 2.929581 | 1156.000000 | 6947 |  | CORR | СIGR | 08:44 | 08:52 | 08:52 | 29 | 101 | 10.000000 | EXT | - |  | (c)
77428.131000 | 2.089000 | 2.039000 | -9.206000 | -9.256000 | -313.000000 | -298.000000 | -298.000000 | 21.535427 | 2039.000000 | 6947 |  | CORR | AXGR | 08:24 | 08:26 | 08:26 | 233 | 31 | 10.000000 | EXT | - |  | (c)
77428.409000 | 2.367000 | 2.135000 | -8.928000 | -9.160000 | -441.000000 | -441.000000 | -409.000000 | 27.946048 | 2135.000000 | 6947 |  | CORR | GENE | 08:03 | 08:03 | 08:08 | 365 | 63 | 10.000000 | EXT | - |  | (c)
77437.168000 | 11.126000 | 11.078000 | -0.169000 | -0.217000 | -118.000000 | -106.000000 | -105.000000 | 6.448942 | 107.000000 | 6947 |  | CORR | AXGR | 08:55 | 08:57 | 08:57 | 110 | 25 | 10.000000 | EXT | - |  | (c)
77448.772000 | 0.000000 | -0.060000 | -11.455000 | -11.515000 | -1128.000000 | -515.000000 | -482.000000 | 0.000000 |  | 6949 | Смещение кромок | GWAN |  | 06:06 | 07:45 | 07:50 | 0 | 1292 | 3.969000 | EXT | Смещение кромок. Наружу. Величина смещения - 4 мм. |  | (c)
77456.406000 | 7.634000 | 7.579000 | -3.821000 | -3.876000 | 208.000000 | 304.000000 | 291.000000 | 23.520512 | 3776.000000 | 6949 |  | CORR | GENE | 09:41 | 09:57 | 09:55 | 100 | 167 | 11.000000 | EXT | - |  | (c)
77459.505000 | 10.733000 | 10.704000 | -0.722000 | -0.751000 | -964.000000 | -854.000000 | -842.000000 | 48.307474 | 690.000000 | 6949 |  | CORR | GENE | 06:32 | 06:50 | 06:52 | 61 | 244 | 11.000000 | EXT | - |  | (c)
77459.572000 | 10.800000 | 10.766000 | -0.655000 | -0.689000 | -1472.000000 | -1274.000000 | -1310.000000 | 61.241503 | 645.000000 | 6949 |  | CORR | СIGR | 05:10 | 05:42 | 05:37 | 44 | 324 | 13.000000 | EXT | - |  | (c)
77459.848000 | 11.076000 | 11.057000 | -0.379000 | -0.398000 | -990.000000 | -859.000000 | -901.000000 | 58.315484 | 367.000000 | 6949 |  | CORR | СIGR | 06:28 | 06:49 | 06:43 | 31 | 178 | 13.000000 | EXT | - |  | (c)
77460.227000 | 0.000000 | -0.010000 | -11.305000 | -11.315000 | -2036.000000 | -1987.000000 | -1905.000000 | 15.707765 |  | 6950 | Смещение кромок | GWAN |  | 04:38 | 04:46 | 04:59 | 0 | 261 | 3.263000 | EXT | Смещение кромок. Наружу. Величина смещения - 3.3 мм. |  | (c)
77460.227000 | 0.000000 | -0.030000 | -11.305000 | -11.335000 | 70.000000 | 314.000000 | 235.000000 | 18.983761 |  | 6950 | Смещение кромок | GWAN |  | 10:18 | 10:58 | 10:45 | 0 | 331 | 3.246000 | EXT | Смещение кромок. Вовнутрь. Величина смещения - 3.2 мм. |  | (c)
77460.312000 | 0.085000 | 0.067000 | -11.220000 | -11.238000 | 2015.000000 | 2052.000000 | 2174.000000 | 0.000000 | 67.000000 | 6950 |  | CORR | GENE | 03:32 | 03:38 | 03:58 | 469 | 318 | 14.000000 | EXT | - |  | (c)
77468.753000 | 8.526000 | 8.501000 | -2.779000 | -2.804000 | -196.000000 | -153.000000 | -112.000000 | 0.000000 | 2769.000000 | 6950 |  | CORR | СIGR | 09:35 | 09:42 | 09:49 | 35 | 168 | 11.000000 | EXT | - |  | (c)
77471.109000 | 10.882000 | 10.863000 | -0.423000 | -0.442000 | -1151.000000 | -1035.000000 | -1052.000000 | 68.834395 | 404.000000 | 6950 |  | CORR | СIGR | 07:01 | 07:20 | 07:17 | 38 | 199 | 11.000000 | EXT | - |  | (c)
77471.532000 | 0.000000 | -0.026000 | -11.530000 | -11.556000 | 1628.000000 | 1964.000000 | 1947.000000 | 0.000000 |  | 6951 | Нарушение формы кольцевого шва | GWAN |  | 02:24 | 03:18 | 03:15 | 0 | 639 |  | EXT | Нарушение формы кольцевого шва |  | (c)
77471.532000 | 0.000000 | -0.030000 | -11.530000 | -11.560000 | -759.000000 | -576.000000 | -521.000000 | 3.618303 |  | 6951 | Смещение кромок | GWAN |  | 07:59 | 08:28 | 08:37 | 0 | 476 | 3.754000 | EXT | Смещение кромок. Наружу. Величина смещения - 3.8 мм. |  | (c)
77471.532000 | 0.000000 | -0.030000 | -11.530000 | -11.560000 | -190.000000 | -36.000000 | -80.000000 | 0.000000 |  | 6951 | Смещение кромок | GWAN |  | 09:30 | 09:55 | 09:48 | 0 | 221 | 2.527000 | EXT | Смещение кромок. Наружу. Величина смещения - 2.5 мм. |  | (c)
77479.424000 | 7.892000 | 7.865000 | -3.638000 | -3.665000 | -2052.000000 | -2015.000000 | -1974.000000 | 14.366965 | 3607.000000 | 6951 |  | CORR | GENE | 04:30 | 04:36 | 04:43 | 58 | 156 | 14.000000 | EXT | - |  | (c)
77482.043000 | 10.511000 | 10.458000 | -1.019000 | -1.072000 | -2169.000000 | -2161.000000 | -2148.000000 | 4.990803 | 781.000000 | 6951 |  | CORR | AXGR | 04:11 | 04:12 | 04:15 | 291 | 42 | 10.000000 | EXT | - |  | (c)
77482.081000 | 10.549000 | 10.409000 | -0.981000 | -1.121000 | 2171.000000 | 2185.000000 | 2185.000000 | 2.514137 | 238.000000 | 6951 |  | CORR | AXGR | 03:52 | 03:54 | 03:54 | 883 | 28 | 10.000000 | EXT | - |  | (c)
77482.530000 | 10.998000 | 10.941000 | -0.532000 | -0.589000 | -2100.000000 | -2086.000000 | -2076.000000 | 10.571362 | 203.000000 | 6951 |  | CORR | GENE | 04:22 | 04:25 | 04:26 | 386 | 47 | 10.000000 | EXT | - |  | (c)
77483.290000 | 0.228000 | 0.065000 | -11.192000 | -11.355000 | 944.000000 | 973.000000 | 970.000000 | 76.198267 | 65.000000 | 6952 |  | CORR | GENE | 04:40 | 04:44 | 04:44 | 227 | 51 | 10.000000 | EXT | - |  | (c)
77484.046000 | 0.984000 | 0.976000 | -10.436000 | -10.444000 | 1867.000000 | 1890.000000 | 1913.000000 | 18.303191 | 976.000000 | 6952 |  | CORR | СIGR | 07:09 | 07:12 | 07:16 | 20 | 91 | 11.000000 | EXT | - |  | (c)
77494.482000 | 0.000000 | -0.035000 | -11.450000 | -11.485000 | -718.000000 | -331.000000 | -407.000000 | 7.750932 |  | 6953 | Смещение кромок | GWAN |  | 10:42 | 11:44 | 11:32 | 0 | 622 | 6.741000 | EXT | Смещение кромок. Вовнутрь. Величина смещения - 6.7 мм. |  | (c)
77511.223000 | 5.291000 | 5.278000 | -6.189000 | -6.202000 | -2140.000000 | -1992.000000 | -2035.000000 | 7.278089 | 5278.000000 | 6954 |  | CORR | GENE | 04:22 | 04:46 | 04:39 | 70 | 211 | 10.000000 | EXT | - |  | (c)
77514.267000 | 8.335000 | 8.330000 | -3.145000 | -3.150000 | -1836.000000 | -1730.000000 | -1780.000000 | 31.858132 | 3130.000000 | 6954 |  | CORR | СIGR | 05:11 | 05:29 | 05:21 | 20 | 112 | 13.000000 | EXT | - |  | (c)
77515.525000 | 9.593000 | 9.570000 | -1.887000 | -1.910000 | -567.000000 | -518.000000 | -501.000000 | 29.646535 | 1876.000000 | 6954 |  | CORR | СIGR | 08:36 | 08:44 | 08:47 | 34 | 133 | 11.000000 | EXT | - |  | (c)
77528.522000 | 0.000000 | -0.045000 | -11.540000 | -11.585000 | 432.000000 | 539.000000 | 564.000000 | 45.486795 |  | 6956 | Смещение кромок | GWAN |  | 00:35 | 00:53 | 00:57 | 0 | 264 | 3.418000 | EXT | Смещение кромок. Наружу. Величина смещения - 3.4 мм. |  | (c)
77528.522000 | 0.000000 | -0.060000 | -11.540000 | -11.600000 | 1317.000000 | 1512.000000 | 1627.000000 | 23.780727 |  | 6956 | Смещение кромок | GWAN |  | 02:58 | 03:30 | 03:48 | 0 | 619 | 3.085000 | EXT | Смещение кромок. Наружу. Величина смещения - 3.1 мм. |  | (c)
77528.522000 | 0.000000 | -0.025000 | -11.540000 | -11.565000 | 1982.000000 | -2208.000000 | 2223.000000 | 0.000000 |  | 6956 | Смещение кромок | GWAN |  | 04:46 | 05:29 | 05:25 | 0 | 482 | 4.435000 | EXT | Смещение кромок. Наружу. Величина смещения - 4.4 мм. |  | (c)
77528.522000 | 0.000000 | -0.025000 | -11.540000 | -11.565000 | -1854.000000 | -1738.000000 | -1670.000000 | 30.368794 |  | 6956 | Смещение кромок | GWAN |  | 06:27 | 06:45 | 06:56 | 0 | 369 | 4.644000 | EXT | Смещение кромок. Наружу. Величина смещения - 4.6 мм. |  | (c)
77528.522000 | 0.000000 | -0.035000 | -11.540000 | -11.575000 | -1366.000000 | -1209.000000 | -1215.000000 | 69.745039 |  | 6956 | Смещение кромок | GWAN |  | 07:45 | 08:11 | 08:10 | 0 | 302 | 3.057000 | EXT | Смещение кромок. Наружу. Величина смещения - 3.1 мм. |  | (c)
77528.522000 | 0.000000 | -0.045000 | -11.540000 | -11.585000 | -986.000000 | -861.000000 | -688.000000 | 7.481951 |  | 6956 | Смещение кромок | GWAN |  | 08:47 | 09:07 | 09:35 | 0 | 595 | 3.319000 | EXT | Смещение кромок. Наружу. Величина смещения - 3.3 мм. |  | (c)
77528.522000 | 0.000000 | -0.050000 | -11.540000 | -11.590000 | -123.000000 | 13.000000 | 16.000000 | 1.304814 |  | 6956 | Смещение кромок | GWAN |  | 11:06 | 11:28 | 11:28 | 0 | 279 | 3.009000 | EXT | Смещение кромок. Наружу. Величина смещения - 3 мм. |  | (c)
77539.757000 | 11.235000 | 11.199000 | -0.305000 | -0.341000 | 2139.000000 | 2155.000000 | 2203.000000 | 0.000000 | 303.000000 | 6956 |  | CORR | СIGR | 05:11 | 05:14 | 05:21 | 38 | 129 | 10.000000 | EXT | - |  | (c)
77540.062000 | 0.000000 | -0.023000 | -11.145000 | -11.168000 | 226.000000 | 598.000000 | 524.000000 | 42.299409 |  | 6957 | Нарушение формы кольцевого шва | GWAN |  | 11:11 | 00:11 | 11:59 | 0 | 597 |  | EXT | Нарушение формы кольцевого шва |  | (c)
77540.889000 | 0.827000 | 0.497000 | -10.318000 | -10.648000 | -2183.000000 | -2158.000000 | -2164.000000 | 3.818168 | 497.000000 | 6957 |  | CORR | AXGR | 04:42 | 04:46 | 04:45 | 385 | 38 | 10.000000 | EXT | - |  | (c)
77540.916000 | 0.854000 | 0.845000 | -10.291000 | -10.300000 | -2146.000000 | -2120.000000 | -2074.000000 | 6.858314 | 845.000000 | 6957 |  | CORR | GENE | 04:48 | 04:52 | 05:00 | 46 | 144 | 11.000000 | EXT | - |  | (c)
77548.198000 | 8.136000 | 8.116000 | -3.009000 | -3.029000 | -1868.000000 | -1755.000000 | -1722.000000 | 29.292436 | 2983.000000 | 6957 |  | CORR | GENE | 05:33 | 05:51 | 05:56 | 46 | 291 | 15.000000 | EXT | - |  | (c)
77548.946000 | 8.884000 | 8.842000 | -2.261000 | -2.303000 | -1870.000000 | -1856.000000 | -1855.000000 | 29.112053 | 2240.000000 | 6957 |  | CORR | AXGR | 05:32 | 05:35 | 05:35 | 63 | 29 | 9.000000 | EXT | - |  | (c)
77548.951000 | 8.889000 | 8.889000 | -2.256000 | -2.256000 | -2170.000000 | -2165.000000 | -2126.000000 | 4.921555 | 2237.000000 | 6957 |  | CORR | СIGR | 04:44 | 04:45 | 04:51 | 19 | 87 | 10.000000 | EXT | - |  | (c)
77549.063000 | 9.001000 | 9.000000 | -2.144000 | -2.145000 | -2029.000000 | -2028.000000 | -1926.000000 | 16.300012 | 2113.000000 | 6957 |  | CORR | СIGR | 05:07 | 05:07 | 05:23 | 32 | 206 | 11.000000 | EXT | - |  | (c)
77551.207000 | 0.000000 | -0.030000 | -10.895000 | -10.925000 | -236.000000 | 57.000000 | -11.000000 | 0.000000 |  | 6958 | Смещение кромок | GWAN |  | 08:45 | 09:33 | 09:22 | 0 | 450 | 4.387000 | EXT | Смещение кромок. Вовнутрь. Величина смещения - 4.4 мм. |  | (c)
77557.578000 | 6.371000 | 6.290000 | -4.524000 | -4.605000 | -2194.000000 | -2184.000000 | -2181.000000 | 2.972122 | 4367.000000 | 6958 |  | CORR | AXGR | 03:29 | 03:31 | 03:31 | 238 | 26 | 10.000000 | EXT | - |  | (c)
77562.102000 | 0.000000 | -0.020000 | -11.385000 | -11.405000 | 379.000000 | 591.000000 | 516.000000 | 30.614745 |  | 6959 | Смещение кромок | GWAN |  | 03:40 | 04:14 | 04:02 | 0 | 273 | 2.933000 | EXT | Смещение кромок. Наружу. Величина смещения - 2.9 мм. |  | (c)
77562.102000 | 0.000000 | -0.037000 | -11.385000 | -11.422000 | 697.000000 | 856.000000 | 930.000000 | 56.227625 |  | 6959 | Нарушение формы кольцевого шва | GWAN |  | 04:31 | 04:57 | 05:09 | 0 | 465 |  | EXT | Нарушение формы кольцевого шва |  | (c)
77562.102000 | 0.000000 | -0.012000 | -11.385000 | -11.397000 | -2174.000000 | -1453.000000 | -1622.000000 | 49.136159 |  | 6959 | Нарушение формы кольцевого шва | GWAN |  | 08:48 | 10:44 | 10:17 | 0 | 1104 |  | EXT | Нарушение формы кольцевого шва |  | (c)
77567.427000 | 5.325000 | 5.293000 | -6.060000 | -6.092000 | -2226.000000 | -2176.000000 | -2195.000000 | 2.900457 | 5293.000000 | 6959 |  | LWAN |  | 08:40 | 08:48 | 08:45 | 195 | 63 | 10.000000 | INT | -. Эквивалент потери металла 10%. |  | (c)
77573.487000 | 0.000000 | -0.015000 | -11.310000 | -11.325000 | 2092.000000 | 2138.000000 | 2212.000000 | 0.000000 |  | 6960 | Смещение кромок | GWAN |  | 03:59 | 04:06 | 04:18 | 0 | 241 | 2.642000 | EXT | Смещение кромок. Вовнутрь. Величина смещения - 2.6 мм. |  | (c)
77573.487000 | 0.000000 | -0.015000 | -11.310000 | -11.325000 | -1748.000000 | -1524.000000 | -1571.000000 | 38.965809 |  | 6960 | Смещение кромок | GWAN |  | 05:39 | 06:15 | 06:08 | 0 | 354 | 2.587000 | EXT | Смещение кромок. Наружу. Величина смещения - 2.6 мм. |  | (c)
77573.487000 | 0.000000 | -0.020000 | -11.310000 | -11.330000 | -966.000000 | -903.000000 | -933.000000 | 69.900298 |  | 6960 | Смещение кромок | GWAN |  | 07:45 | 07:56 | 07:51 | 0 | 67 | 2.450000 | EXT | Смещение кромок. Наружу. Величина смещения - 2.5 мм. |  | (c)
77573.487000 | 0.000000 | -0.020000 | -11.310000 | -11.330000 | -860.000000 | -440.000000 | -530.000000 | 0.000000 |  | 6960 | Нарушение формы кольцевого шва | GWAN |  | 08:02 | 09:10 | 08:56 | 0 | 660 |  | EXT | Нарушение формы кольцевого шва |  | (c)
77584.797000 | 0.000000 | -0.030000 | -11.135000 | -11.165000 | 1505.000000 | 1703.000000 | 1665.000000 | 32.758474 |  | 6961 | Смещение кромок | GWAN |  | 04:00 | 04:32 | 04:26 | 0 | 319 | 3.194000 | EXT | Смещение кромок. Наружу. Величина смещения - 3.2 мм. |  | (c)
77584.797000 | 0.000000 | -0.015000 | -11.135000 | -11.150000 | -1858.000000 | -1614.000000 | -1639.000000 | 30.050306 |  | 6961 | Смещение кромок | GWAN |  | 06:58 | 07:37 | 07:33 | 0 | 439 | 3.398000 | EXT | Смещение кромок. Наружу. Величина смещения - 3.4 мм. |  | (c)
77584.797000 | 0.000000 | -0.045000 | -11.135000 | -11.180000 | -580.000000 | -107.000000 | -188.000000 | 0.000000 |  | 6961 | Смещение кромок | GWAN |  | 10:24 | 11:40 | 11:27 | 0 | 784 | 3.406000 | EXT | Смещение кромок. Наружу. Величина смещения - 3.4 мм. |  | (c)
77595.932000 | 0.000000 | -0.025000 | -11.370000 | -11.395000 | 1795.000000 | 1979.000000 | -2204.000000 | 0.000000 |  | 6962 | Смещение кромок | GWAN |  | 03:36 | 04:06 | 04:51 | 0 | 924 | 4.812000 | EXT | Смещение кромок. Наружу. Величина смещения - 4.8 мм. |  | (c)
77595.932000 | 0.000000 | -0.015000 | -11.370000 | -11.385000 | -1620.000000 | -1512.000000 | -1521.000000 | 49.269225 |  | 6962 | Смещение кромок | GWAN |  | 06:25 | 06:42 | 06:41 | 0 | 197 | 5.184000 | EXT | Смещение кромок. Наружу. Величина смещения - 5.2 мм. |  | (c)
77595.932000 | 0.000000 | -0.030000 | -11.370000 | -11.400000 | 245.000000 | 332.000000 | 677.000000 | 54.656146 |  | 6962 | Смещение кромок | GWAN |  | 11:26 | 11:40 | 00:36 | 0 | 865 | 3.371000 | EXT | Смещение кромок. Вовнутрь. Величина смещения - 3.4 мм. |  | (c)
77627.503000 | 8.686000 | 8.657000 | -2.754000 | -2.783000 | 311.000000 | 714.000000 | 629.000000 | 25.057880 | 2701.000000 | 6964 |  | CORR | GENE | 03:11 | 04:16 | 04:02 | 82 | 636 | 10.000000 | EXT | - |  | (c)
77630.257000 | 0.000000 | -0.030000 | -11.235000 | -11.265000 | -1906.000000 | -1020.000000 | -1393.000000 | 26.203560 |  | 6965 | Смещение кромок | GWAN |  | 03:53 | 06:16 | 05:15 | 0 | 1025 | 3.758000 | EXT | Смещение кромок. Наружу. Величина смещения - 3.8 мм. |  | (c)
77630.257000 | 0.000000 | -0.018000 | -11.235000 | -11.253000 | 380.000000 | 725.000000 | 1214.000000 | 14.743121 |  | 6965 | Нарушение формы кольцевого шва | GWAN |  | 10:01 | 10:57 | 00:16 | 0 | 1668 |  | EXT | Нарушение формы кольцевого шва |  | (c)
77650.195000 | 8.703000 | 8.516000 | -2.817000 | -3.004000 | 2198.000000 | 2206.000000 | 2210.000000 | 0.682889 | 2620.000000 | 6966 |  | LWAN |  | 05:07 | 05:09 | 05:09 | 384 | 25 | 11.494621 | EXT | -. Эквивалент потери металла 11%. |  | (c)
77663.438000 | 10.426000 | 10.204000 | -0.854000 | -1.076000 | -13.000000 | 14.000000 | 7.000000 | 0.000000 | 563.000000 | 6967 |  | LWAN |  | 11:35 | 11:39 | 11:38 | 513 | 40 | 10.691606 | EXT | -. Эквивалент потери металла 11%. |  | (c)
77664.292000 | 0.000000 | -0.025000 | -11.125000 | -11.150000 | 1920.000000 | 2103.000000 | 2135.000000 | 0.000000 |  | 6968 | Смещение кромок | GWAN |  | 03:43 | 04:13 | 04:18 | 0 | 430 | 3.736000 | EXT | Смещение кромок. Наружу. Величина смещения - 3.7 мм. |  | (c)
77664.292000 | 0.000000 | -0.010000 | -11.125000 | -11.135000 | -1896.000000 | -1626.000000 | -1713.000000 | 26.964979 |  | 6968 | Смещение кромок | GWAN |  | 05:27 | 06:11 | 05:57 | 0 | 366 | 3.122000 | EXT | Смещение кромок. Наружу. Величина смещения - 3.1 мм. |  | (c)
77664.292000 | 0.000000 | -0.025000 | -11.125000 | -11.150000 | -1356.000000 | -1266.000000 | -1262.000000 | 70.567814 |  | 6968 | Смещение кромок | GWAN |  | 06:55 | 07:09 | 07:10 | 0 | 189 | 4.656000 | EXT | Смещение кромок. Наружу. Величина смещения - 4.7 мм. |  | (c)
77665.160000 | 0.868000 | 0.846000 | -10.257000 | -10.279000 | 965.000000 | 974.000000 | 975.000000 | 78.700668 | 846.000000 | 6968 | Металлургический дефект | MIAN | AXGR | 01:09 | 01:11 | 01:11 | 46 | 20 | 10.000000 | INT | Металлургический дефект. Эквивалент потери металла 10%. |  | (c)
77675.417000 | 0.000000 | -0.025000 | -11.250000 | -11.275000 | -1853.000000 | -1673.000000 | -1511.000000 | 30.432263 |  | 6969 | Смещение кромок | GWAN |  | 04:58 | 05:27 | 05:53 | 0 | 685 | 3.101000 | EXT | Смещение кромок. Наружу. Величина смещения - 3.1 мм. |  | (c)
77675.417000 | 0.000000 | -0.013000 | -11.250000 | -11.263000 | -945.000000 | -383.000000 | -513.000000 | 0.000000 |  | 6969 | Нарушение формы кольцевого шва | GWAN |  | 07:24 | 08:55 | 08:34 | 0 | 864 |  | EXT | Нарушение формы кольцевого шва |  | (c)
77677.737000 | 2.320000 | 2.312000 | -8.930000 | -8.938000 | -2046.000000 | -2012.000000 | -2004.000000 | 14.862416 | 2312.000000 | 6969 |  | CORR | СIGR | 04:27 | 04:32 | 04:34 | 23 | 85 | 10.000000 | EXT | - |  | (c)
77678.120000 | 2.703000 | 2.626000 | -8.547000 | -8.624000 | -1899.000000 | -1823.000000 | -1826.000000 | 26.792968 | 2626.000000 | 6969 |  | CORR | GENE | 04:51 | 05:03 | 05:02 | 104 | 145 | 10.000000 | EXT | - |  | (c)
77686.667000 | 0.000000 | -0.035000 | -11.370000 | -11.405000 | -216.000000 | 144.000000 | 22.000000 | 0.000000 |  | 6970 | Смещение кромок | GWAN |  | 01:55 | 02:53 | 02:33 | 0 | 476 | 2.494000 | EXT | Смещение кромок. Вовнутрь. Величина смещения - 2.5 мм. |  | (c)
77688.988000 | 2.321000 | 2.233000 | -9.049000 | -9.137000 | 2215.000000 | -2182.000000 | -2207.000000 | 1.912875 | 2233.000000 | 6970 |  | LWAN |  | 08:27 | 08:37 | 08:33 | 184 | 79 | 10.000000 | INT | -. Эквивалент потери металла 10%. |  | (c)
77698.037000 | 0.000000 | -0.030000 | -11.220000 | -11.250000 | -1067.000000 | -1003.000000 | -884.000000 | 56.579598 |  | 6971 | Смещение кромок | GWAN |  | 10:05 | 10:15 | 10:34 | 0 | 366 | 2.337000 | EXT | Смещение кромок. Вовнутрь. Величина смещения - 2.3 мм. |  | (c)
77700.133000 | 2.096000 | 2.007000 | -9.124000 | -9.213000 | 1003.000000 | 1034.000000 | 1303.000000 | 26.405210 | 2007.000000 | 6971 |  | CORR | GENE | 03:39 | 03:44 | 04:27 | 104 | 600 | 11.000000 | EXT | - |  | (c)
77709.492000 | 0.235000 | 0.214000 | -11.310000 | -11.331000 | 1026.000000 | 1092.000000 | 1102.000000 | 84.980120 | 214.000000 | 6972 |  | CORR | СIGR | 01:28 | 01:39 | 01:40 | 37 | 151 | 10.000000 | EXT | - |  | (c)
77731.062000 | 0.000000 | -0.020000 | -11.440000 | -11.460000 | 1532.000000 | 1686.000000 | -1548.000000 | 0.000000 |  | 6974 | Нарушение формы кольцевого шва | GWAN |  | 03:16 | 03:41 | 06:59 | 0 | 2761 |  | EXT | Нарушение формы кольцевого шва |  | (c)
77777.017000 | 0.000000 | -0.040000 | -11.535000 | -11.575000 | 1433.000000 | 1796.000000 | 1697.000000 | 21.722008 |  | 6978 | Смещение кромок | GWAN |  | 01:46 | 02:45 | 02:29 | 0 | 529 | 3.817000 | EXT | Смещение кромок. Наружу. Величина смещения - 3.8 мм. |  | (c)
77777.017000 | 0.000000 | -0.075000 | -11.535000 | -11.610000 | 62.000000 | 172.000000 | 381.000000 | 30.774223 |  | 6978 | Смещение кромок | GWAN |  | 10:05 | 10:23 | 10:56 | 0 | 639 | 4.616000 | EXT | Смещение кромок. Наружу. Величина смещения - 4.6 мм. |  | (c)
77784.843000 | 7.826000 | 7.805000 | -3.709000 | -3.730000 | -637.000000 | -628.000000 | -627.000000 | 49.011232 | 3670.000000 | 6978 |  | CORR | AXGR | 08:12 | 08:13 | 08:14 | 60 | 20 | 10.000000 | EXT | - |  | (c)
77788.552000 | 0.000000 | -0.021000 | -11.560000 | -11.581000 | -1835.000000 | -1261.000000 | -194.000000 | 69.108366 |  | 6979 | Нарушение формы кольцевого шва | GWAN |  | 07:27 | 08:59 | 11:52 | 0 | 3281 |  | EXT | Нарушение формы кольцевого шва |  | (c)
77790.230000 | 1.678000 | 1.675000 | -9.882000 | -9.885000 | -1324.000000 | -1258.000000 | -1246.000000 | 79.417321 | 1675.000000 | 6979 |  | CORR | СIGR | 08:49 | 09:00 | 09:02 | 34 | 156 | 10.000000 | EXT | - |  | (c)
77790.254000 | 1.702000 | 1.696000 | -9.858000 | -9.864000 | -1523.000000 | -1425.000000 | -1438.000000 | 63.923251 | 1696.000000 | 6979 |  | CORR | СIGR | 08:17 | 08:33 | 08:31 | 25 | 170 | 10.000000 | EXT | - |  | (c)
77800.112000 | 0.000000 | -0.025000 | -11.490000 | -11.515000 | -112.000000 | 461.000000 | 1001.000000 | 9.442017 |  | 6980 | Нарушение формы кольцевого шва | GWAN |  | 08:47 | 10:20 | 11:47 | 0 | 2226 |  | EXT | Нарушение формы кольцевого шва |  | (c)
77800.663000 | 0.551000 | 0.321000 | -10.939000 | -11.169000 | -1618.000000 | -1587.000000 | -1566.000000 | 49.395129 | 321.000000 | 6980 |  | CORR | GENE | 04:44 | 04:49 | 04:53 | 532 | 106 | 10.000000 | EXT | - |  | (c)
77801.649000 | 1.537000 | 1.537000 | -9.953000 | -9.953000 | -156.000000 | -96.000000 | -83.000000 | 0.000000 | 1537.000000 | 6980 |  | CORR | СIGR | 08:40 | 08:50 | 08:52 | 22 | 146 | 10.000000 | EXT | - |  | (c)
77801.764000 | 1.652000 | 1.650000 | -9.838000 | -9.840000 | -153.000000 | -77.000000 | -86.000000 | 0.000000 | 1650.000000 | 6980 |  | CORR | СIGR | 08:41 | 08:53 | 08:51 | 25 | 134 | 11.000000 | EXT | - |  | (c)
77802.636000 | 2.524000 | 2.512000 | -8.966000 | -8.978000 | -578.000000 | -523.000000 | -453.000000 | 16.286015 | 2512.000000 | 6980 |  | CORR | СIGR | 07:32 | 07:41 | 07:52 | 42 | 251 | 10.000000 | EXT | - |  | (c)
77802.925000 | 2.813000 | 2.805000 | -8.677000 | -8.685000 | -142.000000 | -117.000000 | -83.000000 | 0.000000 | 2805.000000 | 6980 |  | CORR | СIGR | 08:42 | 08:46 | 08:52 | 33 | 119 | 12.000000 | EXT | - |  | (c)
77803.072000 | 2.960000 | 2.946000 | -8.530000 | -8.544000 | 1847.000000 | 2191.000000 | 2087.000000 | 0.000000 | 2946.000000 | 6980 |  | CORR | GENE | 02:03 | 02:59 | 02:42 | 75 | 481 | 10.000000 | EXT | - |  | (c)
77803.699000 | 3.587000 | 3.575000 | -7.903000 | -7.915000 | -630.000000 | -500.000000 | -533.000000 | 27.260982 | 3575.000000 | 6980 |  | CORR | СIGR | 07:24 | 07:45 | 07:39 | 33 | 195 | 10.000000 | EXT | - |  | (c)
77803.959000 | 3.847000 | 3.513000 | -7.643000 | -7.977000 | -2200.000000 | -2168.000000 | -2172.000000 | 2.460398 | 3513.000000 | 6980 |  | CORR | GENE | 03:10 | 03:15 | 03:15 | 584 | 55 | 12.000000 | EXT | - |  | (c)
77806.956000 | 6.844000 | 6.843000 | -4.646000 | -4.647000 | -2125.000000 | -2054.000000 | -1958.000000 | 8.490841 | 4608.000000 | 6980 |  | CORR | СIGR | 03:22 | 03:34 | 03:49 | 39 | 334 | 12.000000 | EXT | - |  | (c)
77807.729000 | 7.617000 | 7.610000 | -3.873000 | -3.880000 | -2153.000000 | -2139.000000 | -2109.000000 | 6.231289 | 3860.000000 | 6980 |  | CORR | СIGR | 03:18 | 03:20 | 03:25 | 20 | 88 | 13.000000 | EXT | - |  | (c)
77808.749000 | 8.637000 | 8.588000 | -2.853000 | -2.902000 | -1766.000000 | -1742.000000 | -1736.000000 | 37.496359 | 2755.000000 | 6980 |  | CORR | GENE | 04:20 | 04:24 | 04:25 | 147 | 59 | 10.000000 | EXT | - |  | (c)
77811.602000 | 0.000000 | -0.035000 | -11.390000 | -11.425000 | 391.000000 | 643.000000 | 568.000000 | 31.519139 |  | 6981 | Смещение кромок | GWAN |  | 01:14 | 01:55 | 01:43 | 0 | 354 | 2.634000 | EXT | Смещение кромок. Вовнутрь. Величина смещения - 2.6 мм. |  | (c)
77811.602000 | 0.000000 | -0.030000 | -11.390000 | -11.420000 | 1509.000000 | 1663.000000 | 1644.000000 | 25.546003 |  | 6981 | Смещение кромок | GWAN |  | 04:15 | 04:39 | 04:36 | 0 | 270 | 2.291000 | EXT | Смещение кромок. Наружу. Величина смещения - 2.3 мм. |  | (c)
77811.602000 | 0.000000 | -0.035000 | -11.390000 | -11.425000 | 1918.000000 | -2177.000000 | 2175.000000 | 0.000000 |  | 6981 | Смещение кромок | GWAN |  | 05:21 | 06:20 | 06:02 | 0 | 514 | 2.591000 | EXT | Смещение кромок. Наружу. Величина смещения - 2.6 мм. |  | (c)
77811.767000 | 0.165000 | 0.139000 | -11.225000 | -11.251000 | 2049.000000 | 2179.000000 | 2173.000000 | 0.000000 | 139.000000 | 6981 |  | CORR | СIGR | 05:42 | 06:03 | 06:02 | 41 | 247 | 13.000000 | EXT | - |  | (c)
77812.237000 | 0.635000 | 0.601000 | -10.755000 | -10.789000 | -1486.000000 | -1451.000000 | -1360.000000 | 70.270083 | 601.000000 | 6981 |  | CORR | GENE | 08:11 | 08:17 | 08:32 | 51 | 253 | 10.000000 | EXT | - |  | (c)
77813.116000 | 1.514000 | 1.501000 | -9.876000 | -9.889000 | -1778.000000 | -1728.000000 | -1674.000000 | 44.887082 | 1501.000000 | 6981 |  | CORR | СIGR | 07:24 | 07:32 | 07:41 | 28 | 207 | 11.000000 | EXT | - |  | (c)
77817.096000 | 5.494000 | 5.414000 | -5.896000 | -5.976000 | 1513.000000 | 1531.000000 | 1530.000000 | 53.702902 | 5414.000000 | 6981 |  | CORR | AXGR | 04:15 | 04:18 | 04:18 | 158 | 35 | 11.000000 | EXT | - |  | (c)
77817.497000 | 5.895000 | 5.879000 | -5.495000 | -5.511000 | -1225.000000 | -1144.000000 | -1141.000000 | 85.362428 | 5478.000000 | 6981 |  | CORR | СIGR | 08:53 | 09:06 | 09:07 | 33 | 167 | 10.000000 | EXT | - |  | (c)
77818.064000 | 6.462000 | 6.383000 | -4.928000 | -5.007000 | 2193.000000 | 2210.000000 | 2206.000000 | 0.000000 | 4623.000000 | 6981 |  | CORR | AXGR | 06:05 | 06:08 | 06:07 | 384 | 27 | 14.000000 | EXT | - |  | (c)
77818.111000 | 6.509000 | 6.497000 | -4.881000 | -4.893000 | -1948.000000 | -1861.000000 | -1869.000000 | 29.150917 | 4862.000000 | 6981 |  | CORR | СIGR | 06:57 | 07:11 | 07:09 | 31 | 157 | 10.000000 | EXT | - |  | (c)
77819.066000 | 7.464000 | 7.414000 | -3.926000 | -3.976000 | -1589.000000 | -1549.000000 | -1528.000000 | 56.719669 | 3903.000000 | 6981 |  | CORR | GENE | 07:55 | 08:01 | 08:05 | 73 | 122 | 11.000000 | EXT | - |  | (c)
77822.992000 | 0.000000 | -0.025000 | -11.335000 | -11.360000 | 383.000000 | 741.000000 | 757.000000 | 30.932306 |  | 6982 | Смещение кромок | GWAN |  | 02:44 | 03:42 | 03:44 | 0 | 746 | 4.152000 | EXT | Смещение кромок. Наружу. Величина смещения - 4.2 мм. |  | (c)
77822.992000 | 0.000000 | -0.020000 | -11.335000 | -11.355000 | 1150.000000 | 1705.000000 | 1586.000000 | 0.000000 |  | 6982 | Смещение кромок | GWAN |  | 04:48 | 06:17 | 05:58 | 0 | 871 | 4.870000 | EXT | Смещение кромок. Наружу. Величина смещения - 4.9 мм. |  | (c)
77833.578000 | 10.586000 | 10.551000 | -0.749000 | -0.784000 | -2176.000000 | -2089.000000 | -2065.000000 | 13.334311 | 733.000000 | 6982 |  | CORR | GENE | 07:51 | 08:05 | 08:09 | 51 | 221 | 12.000000 | EXT | - |  | (c)
77833.922000 | 10.930000 | 10.908000 | -0.405000 | -0.427000 | -2114.000000 | -2052.000000 | -2037.000000 | 15.593863 | 400.000000 | 6982 |  | CORR | СIGR | 08:01 | 08:11 | 08:13 | 27 | 153 | 12.000000 | EXT | - |  | (c)
77834.193000 | 11.201000 | 11.177000 | -0.134000 | -0.158000 | 1455.000000 | 1508.000000 | 1521.000000 | 46.584163 | 128.000000 | 6982 |  | CORR | СIGR | 05:37 | 05:46 | 05:48 | 30 | 132 | 10.000000 | EXT | - |  | (c)
77845.512000 | 0.000000 | -0.009000 | -11.080000 | -11.089000 | 587.000000 | 883.000000 | 854.000000 | 587.000000 |  | 6984 | Непровар / утяжина | GWAN |  | 03:09 | 03:57 | 03:52 | 0 | 533 | 14.000000 | INT | Непровар / утяжина |  | (c)
77845.512000 | 0.000000 | -0.007000 | -11.080000 | -11.087000 | 2017.000000 | 2218.000000 | 2225.000000 | 2017.000000 |  | 6984 | Непровар / утяжина | GWAN |  | 07:00 | 07:32 | 07:33 | 0 | 417 | 11.000000 | INT | Непровар / утяжина |  | (c)
77856.592000 | 0.000000 | -0.018000 | -9.420000 | -9.438000 | -889.000000 | 0.000000 | 28.000000 | 889.000000 |  | 6985 | Нарушение формы кольцевого шва | GWAN |  | 11:33 | 01:57 | 02:01 | 0 | 1833 |  | EXT | Нарушение формы кольцевого шва |  | (c)
77866.012000 | 0.000000 | -0.030000 | -11.505000 | -11.535000 | 426.000000 | 1195.000000 | 1083.000000 | 39.551281 |  | 6986 | Нарушение формы кольцевого шва | GWAN |  | 00:59 | 03:03 | 02:45 | 0 | 1314 |  | EXT | Нарушение формы кольцевого шва |  | (c)
77866.012000 | 0.000000 | -0.030000 | -11.505000 | -11.535000 | 2017.000000 | -2174.000000 | -2154.000000 | 0.000000 |  | 6986 | Смещение кромок | GWAN |  | 05:16 | 05:59 | 06:03 | 0 | 581 | 3.431000 | EXT | Смещение кромок. Наружу. Величина смещения - 3.4 мм. |  | (c)
77866.012000 | 0.000000 | -0.030000 | -11.505000 | -11.535000 | -1735.000000 | -1442.000000 | -1471.000000 | 39.952244 |  | 6986 | Смещение кромок | GWAN |  | 07:10 | 07:58 | 07:53 | 0 | 529 | 2.877000 | EXT | Смещение кромок. Наружу. Величина смещения - 2.9 мм. |  | (c)
77869.951000 | 3.939000 | 3.739000 | -7.566000 | -7.766000 | -42.000000 | -25.000000 | -29.000000 | 0.317971 | 3739.000000 | 6986 |  | LWAN |  | 11:44 | 11:46 | 11:46 | 397 | 26 | 10.829761 | EXT | -. Эквивалент потери металла 11%. |  | (c)
77873.576000 | 7.564000 | 7.557000 | -3.941000 | -3.948000 | -1940.000000 | -1839.000000 | -1860.000000 | 23.428346 | 3924.000000 | 6986 |  | CORR | СIGR | 06:37 | 06:54 | 06:50 | 24 | 161 | 10.000000 | EXT | - |  | (c)
77876.124000 | 10.112000 | 10.031000 | -1.393000 | -1.474000 | 752.000000 | 776.000000 | 774.000000 | 62.432874 | 1290.000000 | 6986 |  | CORR | AXGR | 01:52 | 01:56 | 01:55 | 184 | 44 | 9.000000 | EXT | - |  | (c)
77877.517000 | 0.000000 | -0.024000 | -11.185000 | -11.209000 | 1481.000000 | 1934.000000 | 2218.000000 | 0.000000 |  | 6987 | Нарушение формы кольцевого шва | GWAN |  | 01:09 | 02:22 | 03:08 | 0 | 1473 |  | EXT | Нарушение формы кольцевого шва |  | (c)
77877.517000 | 0.000000 | -0.035000 | -11.185000 | -11.220000 | 608.000000 | 852.000000 | 1006.000000 | 66.701223 |  | 6987 | Смещение кромок | GWAN |  | 10:48 | 11:27 | 11:52 | 0 | 796 | 3.106000 | EXT | Смещение кромок. Наружу. Величина смещения - 3.1 мм. |  | (c)
77888.702000 | 0.000000 | -0.050000 | -11.395000 | -11.445000 | -963.000000 | -667.000000 | -709.000000 | 16.195657 |  | 6988 | Смещение кромок | GWAN |  | 08:58 | 09:46 | 09:39 | 0 | 508 | 2.574000 | EXT | Смещение кромок. Наружу. Величина смещения - 2.6 мм. |  | (c)
77888.821000 | 0.119000 | 0.041000 | -11.276000 | -11.354000 | -1981.000000 | -1810.000000 | -1736.000000 | 20.154604 | 41.000000 | 6988 |  | CORR | GENE | 06:14 | 06:42 | 06:53 | 93 | 489 | 11.000000 | EXT | - |  | (c)
77890.718000 | 2.016000 | 1.808000 | -9.379000 | -9.587000 | -1746.000000 | -1696.000000 | -1705.000000 | 39.064231 | 1808.000000 | 6988 |  | CORR | GENE | 06:52 | 07:00 | 06:58 | 332 | 83 | 10.000000 | EXT | - |  | (c)
77891.188000 | 2.486000 | 2.411000 | -8.909000 | -8.984000 | -1856.000000 | -1767.000000 | -1804.000000 | 30.202154 | 2411.000000 | 6988 |  | CORR | GENE | 06:34 | 06:48 | 06:42 | 288 | 104 | 10.000000 | EXT | - |  | (c)
77894.734000 | 6.032000 | 6.025000 | -5.363000 | -5.370000 | -1822.000000 | -1777.000000 | -1768.000000 | 32.985631 | 5352.000000 | 6988 |  | CORR | СIGR | 06:40 | 06:47 | 06:48 | 18 | 107 | 11.000000 | EXT | - |  | (c)
77895.090000 | 6.388000 | 6.376000 | -5.007000 | -5.019000 | -1857.000000 | -1840.000000 | -1838.000000 | 30.117704 | 4991.000000 | 6988 |  | CORR | PITT | 06:34 | 06:37 | 06:37 | 28 | 39 | 11.000000 | EXT | - |  | (c)
77899.165000 | 10.463000 | 10.438000 | -0.932000 | -0.957000 | -2145.000000 | -2107.000000 | -2052.000000 | 6.920086 | 919.000000 | 6988 |  | CORR | СIGR | 05:47 | 05:54 | 06:02 | 38 | 186 | 10.000000 | EXT | - |  | (c)
77902.464000 | 2.367000 | 2.289000 | -9.358000 | -9.436000 | -1687.000000 | -1661.000000 | -1665.000000 | 43.890264 | 2289.000000 | 6989 |  | CORR | AXGR | 06:51 | 06:55 | 06:54 | 206 | 43 | 10.000000 | EXT | - |  | (c)
77922.172000 | 10.350000 | 10.319000 | -0.870000 | -0.901000 | -1459.000000 | -1346.000000 | -1365.000000 | 62.274157 | 868.000000 | 6990 |  | CORR | СIGR | 06:16 | 06:34 | 06:31 | 33 | 188 | 10.000000 | EXT | -. Аномалия находится на упругопластическом изгибе: R=462 D, максимальное растяжение на 11.8 час. |  | (c)
77923.042000 | 0.000000 | -0.020000 | -11.755000 | -11.775000 | 408.000000 | 544.000000 | 636.000000 | 32.891679 |  | 6991 | Смещение кромок | GWAN |  | 03:52 | 04:14 | 04:29 | 0 | 456 | 3.797000 | EXT | Смещение кромок. Наружу. Величина смещения - 3.8 мм. Аномалия находится на упругопластическом изгибе: R=550 D, максимальное растяжение на 11.9 час. |  | (c)
77934.797000 | 0.000000 | -0.030000 | -11.420000 | -11.450000 | 467.000000 | 894.000000 | 881.000000 | 37.717392 |  | 6992 | Смещение кромок | GWAN |  | 02:20 | 03:29 | 03:27 | 0 | 828 | 3.514000 | EXT | Смещение кромок. Наружу. Величина смещения - 3.5 мм. |  | (c)
77934.797000 | 0.000000 | -0.015000 | -11.420000 | -11.435000 | 1525.000000 | 1609.000000 | 1809.000000 | 0.000000 |  | 6992 | Смещение кромок | GWAN |  | 05:11 | 05:24 | 05:56 | 0 | 569 | 2.997000 | EXT | Смещение кромок. Наружу. Величина смещения - 3 мм. |  | (c)
77934.797000 | 0.000000 | -0.020000 | -11.420000 | -11.440000 | 2140.000000 | -2184.000000 | -2120.000000 | 8.892811 |  | 6992 | Смещение кромок | GWAN |  | 06:50 | 07:12 | 07:22 | 0 | 401 | 3.468000 | EXT | Смещение кромок. Наружу. Величина смещения - 3.5 мм. |  | (c)
77941.615000 | 6.818000 | 6.797000 | -4.602000 | -4.623000 | 1603.000000 | 1615.000000 | 1654.000000 | 38.194767 | 4602.000000 | 6992 |  | CORR | СIGR | 05:23 | 05:25 | 05:31 | 21 | 103 | 12.000000 | EXT | -. Аномалия находится на упругопластическом изгибе: R=565 D, максимальное растяжение на 6.1 час. |  | (c)
77941.800000 | 7.003000 | 6.950000 | -4.417000 | -4.470000 | 851.000000 | 899.000000 | 1065.000000 | 59.499612 | 4296.000000 | 6992 |  | CORR | GENE | 03:22 | 03:30 | 03:56 | 174 | 428 | 10.000000 | EXT | -. Аномалия находится на упругопластическом изгибе: R=552 D, максимальное растяжение на 6.1 час. |  | (c)
77942.165000 | 7.368000 | 7.346000 | -4.052000 | -4.074000 | 680.000000 | 871.000000 | 833.000000 | 54.852836 | 4033.000000 | 6992 |  | CORR | СIGR | 02:54 | 03:25 | 03:19 | 41 | 307 | 11.000000 | EXT | -. Аномалия находится на упругопластическом изгибе: R=545 D, максимальное растяжение на 6.1 час. |  | (c)
77946.217000 | 0.000000 | -0.025000 | -11.065000 | -11.090000 | -452.000000 | -167.000000 | -198.000000 | 0.000000 |  | 6993 | Смещение кромок | GWAN |  | 08:02 | 08:48 | 08:43 | 0 | 508 | 3.336000 | EXT | Смещение кромок. Вовнутрь. Величина смещения - 3.3 мм. Аномалия находится на упругопластическом изгибе: R=475 D, максимальное растяжение на 6.2 час. |  | (c)
77946.217000 | 0.000000 | -0.020000 | -11.065000 | -11.085000 | 436.000000 | 608.000000 | 679.000000 | 54.772622 |  | 6993 | Нарушение формы кольцевого шва | GWAN |  | 10:26 | 10:53 | 11:05 | 0 | 486 |  | EXT | Нарушение формы кольцевого шва. Аномалия находится на упругопластическом изгибе: R=475 D, максимальное растяжение на 6.2 час. |  | (c)
77968.847000 | 0.000000 | -0.035000 | -11.560000 | -11.595000 | 1557.000000 | 1668.000000 | 1713.000000 | 29.250738 |  | 6995 | Смещение кромок | GWAN |  | 01:50 | 02:08 | 02:15 | 0 | 311 | 3.221000 | EXT | Смещение кромок. Наружу. Величина смещения - 3.2 мм. |  | (c)
77968.847000 | 0.000000 | -0.030000 | -11.560000 | -11.590000 | 2135.000000 | -2146.000000 | -2189.000000 | 0.000000 |  | 6995 | Смещение кромок | GWAN |  | 03:23 | 03:52 | 03:45 | 0 | 273 | 2.311000 | EXT | Смещение кромок. Наружу. Величина смещения - 2.3 мм. |  | (c)
77968.847000 | 0.000000 | -0.035000 | -11.560000 | -11.595000 | -374.000000 | -171.000000 | -216.000000 | 0.000000 |  | 6995 | Смещение кромок | GWAN |  | 08:38 | 09:11 | 09:04 | 0 | 317 | 2.300000 | EXT | Смещение кромок. Вовнутрь. Величина смещения - 2.3 мм. |  | (c)
77968.847000 | 0.000000 | -0.040000 | -11.560000 | -11.600000 | -28.000000 | 82.000000 | 83.000000 | 6.727569 |  | 6995 | Смещение кромок | GWAN |  | 09:34 | 09:52 | 09:52 | 0 | 224 | 4.602000 | EXT | Смещение кромок. Наружу. Величина смещения - 4.6 мм. |  | (c)
78038.430000 | 1.153000 | 1.138000 | -10.257000 | -10.272000 | -1554.000000 | -1460.000000 | -1471.000000 | 54.604151 | 1138.000000 | 7001 |  | CORR | СIGR | 05:54 | 06:09 | 06:08 | 32 | 166 | 10.000000 | EXT | - |  | (c)
78048.687000 | 0.000000 | -0.006000 | -11.585000 | -11.591000 | -1372.000000 | -1274.000000 | -1243.000000 | 1114.000000 |  | 7002 | Смещение кромок | GWAN |  | 05:11 | 05:27 | 05:32 | 0 | 258 | 2.868000 | EXT | Смещение кромок. Вовнутрь. Величина смещения - 2.9 мм. |  | (c)
78048.687000 | 0.000000 | -0.036000 | -11.585000 | -11.621000 | 1076.000000 | 1433.000000 | 1416.000000 | 1076.000000 |  | 7002 | Смещение кромок | GWAN |  | 11:46 | 00:44 | 00:41 | 0 | 680 | 3.522000 | EXT | Смещение кромок. Наружу. Величина смещения - 3.5 мм. |  | (c)
78058.526000 | 9.839000 | 9.750000 | -1.746000 | -1.835000 | -312.000000 | -263.000000 | -264.000000 | 217.000000 | 1691.000000 | 7002 |  | DENT |  | 08:02 | 08:10 | 08:10 | 144 | 96 | 0.633803 |  | - |  | (c)
78060.272000 | 0.000000 | -0.040000 | -11.425000 | -11.465000 | 415.000000 | 540.000000 | 617.000000 | 33.499595 |  | 7003 | Смещение кромок | GWAN |  | 03:09 | 03:30 | 03:42 | 0 | 404 | 4.133000 | EXT | Смещение кромок. Наружу. Величина смещения - 4.1 мм. |  | (c)
78060.272000 | 0.000000 | -0.040000 | -11.425000 | -11.465000 | -1786.000000 | -1568.000000 | -1542.000000 | 55.530847 |  | 7003 | Смещение кромок | GWAN |  | 09:14 | 09:49 | 09:53 | 0 | 488 | 3.655000 | EXT | Смещение кромок. Наружу. Величина смещения - 3.7 мм. |  | (c)
78062.997000 | 2.725000 | 2.159000 | -8.700000 | -9.266000 | 1811.000000 | 1832.000000 | 1845.000000 | 25.544803 | 2159.000000 | 7003 |  | CORR | GENE | 06:55 | 06:58 | 07:00 | 1215 | 68 | 13.000000 | EXT | - |  | (c)
78064.181000 | 3.909000 | 3.654000 | -7.516000 | -7.771000 | 2222.000000 | -2224.000000 | -2226.000000 | 0.367519 | 3654.000000 | 7003 |  | LWAN |  | 08:01 | 08:04 | 08:03 | 479 | 26 | 10.356418 | INT | -. Эквивалент потери металла 10%. |  | (c)
78066.928000 | 6.656000 | 6.588000 | -4.769000 | -4.837000 | 2214.000000 | 2225.000000 | 2223.000000 | 0.000000 | 4336.000000 | 7003 |  | CORR | AXGR | 08:00 | 08:02 | 08:01 | 501 | 19 | 9.000000 | EXT | - |  | (c)
78067.191000 | 6.919000 | 6.776000 | -4.506000 | -4.649000 | 696.000000 | 710.000000 | 712.000000 | 56.182071 | 4366.000000 | 7003 |  | CORR | AXGR | 03:55 | 03:57 | 03:57 | 283 | 33 | 12.000000 | EXT | - |  | (c)
78068.000000 | 7.728000 | 7.234000 | -3.697000 | -4.191000 | 2215.000000 | 2222.000000 | 2227.000000 | 0.000000 | 3301.000000 | 7003 |  | CORR | AXGR | 08:00 | 08:01 | 08:02 | 890 | 25 | 9.000000 | EXT | - |  | (c)
78069.809000 | 9.537000 | 8.260000 | -1.888000 | -3.165000 | 761.000000 | 803.000000 | 802.000000 | 61.376344 | 1641.000000 | 7003 |  | CORR | GENE | 04:05 | 04:12 | 04:12 | 1524 | 83 | 11.000000 | EXT | - |  | (c)
78069.818000 | 9.546000 | 8.705000 | -1.879000 | -2.720000 | 2176.000000 | 2228.000000 | 2209.000000 | 0.000000 | 187.000000 | 7003 |  | CORR | GENE | 07:54 | 08:02 | 07:59 | 2533 | 66 | 9.000000 | EXT | - |  | (c)
78070.641000 | 10.369000 | 10.169000 | -1.056000 | -1.256000 | 750.000000 | 781.000000 | 779.000000 | 60.488663 | 693.000000 | 7003 |  | CORR | GENE | 04:03 | 04:08 | 04:08 | 563 | 59 | 10.000000 | EXT | - |  | (c)
78071.315000 | 11.043000 | 10.911000 | -0.382000 | -0.514000 | 781.000000 | 814.000000 | 816.000000 | 62.990310 | 214.000000 | 7003 |  | CORR | GENE | 04:08 | 04:14 | 04:14 | 300 | 70 | 11.000000 | EXT | - |  | (c)
78073.732000 | 2.035000 | 1.730000 | -9.170000 | -9.475000 | 2141.000000 | 2199.000000 | 2181.000000 | 0.809087 | 1730.000000 | 7004 |  | CORR | GENE | 04:43 | 04:52 | 04:49 | 662 | 79 | 10.000000 | EXT | - |  | (c)
78082.902000 | 0.000000 | -0.040000 | -11.495000 | -11.535000 | 1120.000000 | 1163.000000 | 1316.000000 | 57.992441 |  | 7005 | Смещение кромок | GWAN |  | 00:01 | 00:08 | 00:32 | 0 | 392 | 2.599000 | EXT | Смещение кромок. Вовнутрь. Величина смещения - 2.6 мм. |  | (c)
78082.902000 | 0.000000 | -0.040000 | -11.495000 | -11.535000 | 1596.000000 | 1666.000000 | 1853.000000 | 9.711203 |  | 7005 | Смещение кромок | GWAN |  | 01:18 | 01:29 | 01:59 | 0 | 514 | 2.640000 | EXT | Смещение кромок. Наружу. Величина смещения - 2.6 мм. |  | (c)
78082.902000 | 0.000000 | -0.030000 | -11.495000 | -11.525000 | 2218.000000 | -2089.000000 | -2088.000000 | 0.000000 |  | 7005 | Смещение кромок | GWAN |  | 02:58 | 03:23 | 03:23 | 0 | 311 | 3.417000 | EXT | Смещение кромок. Вовнутрь. Величина смещения - 3.4 мм. |  | (c)
78082.902000 | 0.000000 | -0.025000 | -11.495000 | -11.520000 | -504.000000 | -263.000000 | -309.000000 | 0.000000 |  | 7005 | Смещение кромок | GWAN |  | 07:39 | 08:18 | 08:10 | 0 | 389 | 3.498000 | EXT | Смещение кромок. Наружу. Величина смещения - 3.5 мм. |  | (c)
78082.902000 | 0.000000 | -0.030000 | -11.495000 | -11.525000 | -59.000000 | 51.000000 | 135.000000 | 10.915557 |  | 7005 | Смещение кромок | GWAN |  | 08:51 | 09:08 | 09:22 | 0 | 389 | 2.379000 | EXT | Смещение кромок. Вовнутрь. Величина смещения - 2.4 мм. |  | (c)
78092.714000 | 9.812000 | 9.786000 | -1.683000 | -1.709000 | -1242.000000 | -1126.000000 | -1154.000000 | 78.834711 | 1676.000000 | 7005 |  | CORR | СIGR | 05:40 | 05:58 | 05:54 | 33 | 177 | 13.000000 | EXT | - |  | (c)
78092.765000 | 9.863000 | 9.847000 | -1.632000 | -1.648000 | -1222.000000 | -1178.000000 | -1109.000000 | 71.334559 | 1620.000000 | 7005 |  | CORR | СIGR | 05:43 | 05:50 | 06:01 | 28 | 225 | 10.000000 | EXT | - |  | (c)
78094.025000 | 11.123000 | 10.969000 | -0.372000 | -0.526000 | -1191.000000 | -1128.000000 | -1133.000000 | 82.142899 | 168.000000 | 7005 |  | CORR | GENE | 05:48 | 05:58 | 05:57 | 358 | 115 | 11.000000 | EXT | - |  | (c)
78095.110000 | 0.713000 | 0.692000 | -10.707000 | -10.728000 | 875.000000 | 961.000000 | 1020.000000 | 70.618257 | 692.000000 | 7006 |  | CORR | GENE | 04:44 | 04:58 | 05:07 | 48 | 290 | 8.000000 | EXT | - |  | (c)
78096.684000 | 2.287000 | 2.096000 | -9.133000 | -9.324000 | 990.000000 | 1032.000000 | 1037.000000 | 79.873448 | 2096.000000 | 7006 |  | CORR | GENE | 05:02 | 05:09 | 05:10 | 868 | 94 | 9.000000 | EXT | - |  | (c)
78098.185000 | 3.788000 | 3.529000 | -7.632000 | -7.891000 | 1018.000000 | 1044.000000 | 1040.000000 | 82.187069 | 3529.000000 | 7006 |  | CORR | AXGR | 05:07 | 05:11 | 05:11 | 473 | 44 | 9.000000 | EXT | - |  | (c)
78102.879000 | 8.482000 | 8.370000 | -2.938000 | -3.050000 | 2172.000000 | 2187.000000 | 2194.000000 | 0.000000 | 2820.000000 | 7006 |  | CORR | AXGR | 08:13 | 08:16 | 08:17 | 230 | 43 | 8.000000 | EXT | - |  | (c)
78105.097000 | 10.700000 | 10.368000 | -0.720000 | -1.052000 | 723.000000 | 783.000000 | 761.000000 | 58.363363 | 405.000000 | 7006 |  | CORR | GENE | 04:19 | 04:29 | 04:26 | 647 | 76 | 10.000000 | EXT | - |  | (c)
78107.987000 | 2.170000 | 1.905000 | -9.375000 | -9.640000 | 498.000000 | 542.000000 | 572.000000 | 40.172834 | 1905.000000 | 7007 |  | CORR | GENE | 04:00 | 04:07 | 04:12 | 1012 | 148 | 9.000000 | EXT | - |  | (c)
78109.363000 | 3.546000 | 3.418000 | -7.999000 | -8.127000 | 1859.000000 | 1878.000000 | 1880.000000 | 24.837632 | 3418.000000 | 7007 |  | CORR | AXGR | 07:39 | 07:43 | 07:43 | 299 | 42 | 11.000000 | EXT | - |  | (c)
78114.174000 | 8.357000 | 8.322000 | -3.188000 | -3.223000 | 456.000000 | 536.000000 | 599.000000 | 36.775765 | 3159.000000 | 7007 |  | CORR | GENE | 03:53 | 04:06 | 04:16 | 64 | 287 | 8.000000 | EXT | - |  | (c)
78117.362000 | 0.000000 | -0.030000 | -11.555000 | -11.585000 | -265.000000 | 281.000000 | 44.000000 | 0.000000 |  | 7008 | Смещение кромок | GWAN |  | 00:57 | 02:25 | 01:46 | 0 | 619 | 2.390000 | EXT | Смещение кромок. Наружу. Величина смещения - 2.4 мм. |  | (c)
78117.362000 | 0.000000 | -0.017000 | -11.555000 | -11.572000 | 503.000000 | 1372.000000 | 1520.000000 | 0.000000 |  | 7008 | Смещение кромок | GWAN |  | 03:00 | 05:21 | 05:45 | 0 | 2036 | 2.322120 | EXT | Смещение кромок. Наружу. Величина смещения - 2.3 мм. |  | (c)
78117.362000 | 0.000000 | -0.020000 | -11.555000 | -11.575000 | -1918.000000 | -1833.000000 | -1823.000000 | 32.877676 |  | 7008 | Смещение кромок | GWAN |  | 08:30 | 08:43 | 08:45 | 0 | 189 | 2.545000 | EXT | Смещение кромок. Вовнутрь. Величина смещения - 2.5 мм. |  | (c)
78120.199000 | 2.837000 | 2.723000 | -8.718000 | -8.832000 | 2151.000000 | 2181.000000 | 2176.000000 | 0.455599 | 2723.000000 | 7008 |  | CORR | GENE | 07:26 | 07:31 | 07:30 | 189 | 49 | 9.000000 | EXT | - |  | (c)
78122.624000 | 5.262000 | 5.251000 | -6.293000 | -6.304000 | 1504.000000 | 1708.000000 | 1648.000000 | 23.668307 | 5251.000000 | 7008 |  | CORR | GENE | 05:42 | 06:15 | 06:05 | 49 | 289 | 8.000000 | EXT | - |  | (c)
78123.331000 | 5.969000 | 5.956000 | -5.586000 | -5.599000 | 2082.000000 | 2176.000000 | 2187.000000 | 0.000000 | 5571.000000 | 7008 |  | CORR | СIGR | 07:15 | 07:30 | 07:32 | 28 | 212 | 9.000000 | EXT | - |  | (c)
78123.567000 | 6.205000 | 6.022000 | -5.350000 | -5.533000 | 2132.000000 | 2183.000000 | 2172.000000 | 0.000000 | 4024.000000 | 7008 |  | CORR | GENE | 07:23 | 07:32 | 07:30 | 1509 | 79 | 10.000000 | EXT | - |  | (c)
78124.790000 | 7.428000 | 7.392000 | -4.127000 | -4.163000 | 1957.000000 | 2013.000000 | 1996.000000 | 12.645781 | 4029.000000 | 7008 |  | CORR | GENE | 06:55 | 07:04 | 07:01 | 134 | 78 | 10.000000 | EXT | - |  | (c)
78125.163000 | 7.801000 | 7.781000 | -3.754000 | -3.774000 | 2012.000000 | 2179.000000 | 2131.000000 | 0.000000 | 3722.000000 | 7008 |  | CORR | GENE | 07:04 | 07:31 | 07:23 | 52 | 238 | 10.000000 | EXT | - |  | (c)
78125.213000 | 7.851000 | 7.840000 | -3.704000 | -3.715000 | 2155.000000 | 2192.000000 | 2183.000000 | 0.000000 | 3431.000000 | 7008 |  | CORR | GENE | 07:27 | 07:33 | 07:32 | 284 | 56 | 10.000000 | EXT | - |  | (c)
78125.608000 | 8.246000 | 8.207000 | -3.309000 | -3.348000 | -1634.000000 | -1557.000000 | -1586.000000 | 52.033891 | 3272.000000 | 7008 |  | DENT |  | 09:16 | 09:28 | 09:23 | 76 | 97 | 0.281690 |  | - |  | (c)
78125.988000 | 8.626000 | 8.425000 | -2.929000 | -3.130000 | 1014.000000 | 1048.000000 | 1068.000000 | 81.867148 | 2543.000000 | 7008 |  | CORR | GENE | 04:23 | 04:28 | 04:32 | 587 | 107 | 9.000000 | EXT | - |  | (c)
78126.852000 | 9.490000 | 9.460000 | -2.065000 | -2.095000 | 1948.000000 | 2125.000000 | 2071.000000 | 0.000000 | 2017.000000 | 7008 |  | CORR | GENE | 06:54 | 07:22 | 07:14 | 78 | 247 | 10.000000 | EXT | - |  | (c)
78127.118000 | 9.756000 | 9.598000 | -1.799000 | -1.957000 | 2137.000000 | 2161.000000 | 2179.000000 | 0.000000 | 1598.000000 | 7008 |  | CORR | GENE | 07:24 | 07:28 | 07:31 | 359 | 84 | 9.000000 | EXT | - |  | (c)
78127.950000 | 10.588000 | 10.087000 | -0.967000 | -1.468000 | 2122.000000 | 2134.000000 | 2170.000000 | 0.000000 | 835.000000 | 7008 |  | CORR | GENE | 07:22 | 07:24 | 07:29 | 633 | 96 | 9.000000 | EXT | - |  | (c)
78133.863000 | 4.946000 | 4.932000 | -6.549000 | -6.563000 | -2115.000000 | -1989.000000 | -2012.000000 | 17.634247 | 4932.000000 | 7009 |  | CORR | СIGR | 07:20 | 07:40 | 07:36 | 33 | 205 | 10.000000 | EXT | - |  | (c)
78136.729000 | 7.812000 | 7.656000 | -3.683000 | -3.839000 | 13.000000 | 21.000000 | 25.000000 | 1.062415 | 3501.000000 | 7009 |  | LWAN |  | 01:03 | 01:05 | 01:05 | 338 | 24 | 10.145783 | INT | -. Эквивалент потери металла 10%. |  | (c)
78137.449000 | 8.532000 | 8.453000 | -2.963000 | -3.042000 | 1143.000000 | 1168.000000 | 1204.000000 | 73.061840 | 2206.000000 | 7009 |  | CORR | GENE | 04:06 | 04:10 | 04:15 | 836 | 121 | 11.000000 | EXT | - |  | (c)
78138.478000 | 9.561000 | 9.409000 | -1.934000 | -2.086000 | 1241.000000 | 1271.000000 | 1262.000000 | 74.618753 | 1847.000000 | 7009 |  | CORR | AXGR | 04:21 | 04:26 | 04:25 | 239 | 44 | 12.000000 | EXT | - |  | (c)
78138.740000 | 9.823000 | 9.673000 | -1.672000 | -1.822000 | 1241.000000 | 1292.000000 | 1274.000000 | 72.020760 | 1517.000000 | 7009 |  | CORR | GENE | 04:21 | 04:30 | 04:27 | 305 | 64 | 12.000000 | EXT | - |  | (c)
78139.051000 | 10.134000 | 10.081000 | -1.361000 | -1.414000 | 422.000000 | 621.000000 | 566.000000 | 34.077558 | 1318.000000 | 7009 |  | ARTD | GENE | 02:09 | 02:41 | 02:33 | 96 | 288 |  | EXT | -. Наплавка. |  | (c)
78139.324000 | 10.407000 | 10.007000 | -1.088000 | -1.488000 | 1271.000000 | 1340.000000 | 1314.000000 | 67.023853 | 907.000000 | 7009 |  | CORR | GENE | 04:26 | 04:37 | 04:33 | 581 | 86 | 11.000000 | EXT | - |  | (c)
78140.002000 | 11.085000 | 10.769000 | -0.410000 | -0.726000 | 1210.000000 | 1256.000000 | 1257.000000 | 71.094586 | 273.000000 | 7009 |  | CORR | GENE | 04:16 | 04:24 | 04:24 | 453 | 93 | 11.000000 | EXT | - |  | (c)
78140.412000 | 0.000000 | -0.001000 | -11.540000 | -11.541000 | -1392.000000 | -1215.000000 | -1254.000000 | 67.637180 |  | 7010 | Смещение кромок | GWAN |  | 05:41 | 06:10 | 06:03 | 0 | 276 | 2.329000 | EXT | Смещение кромок. Наружу. Величина смещения - 2.3 мм. |  | (c)
78142.862000 | 2.450000 | 2.387000 | -9.090000 | -9.153000 | -1342.000000 | -1333.000000 | -1332.000000 | 71.681601 | 2387.000000 | 7010 |  | CORR | AXGR | 05:49 | 05:51 | 05:51 | 114 | 21 | 10.000000 | EXT | - |  | (c)
78142.949000 | 2.537000 | 2.508000 | -9.003000 | -9.032000 | -1443.000000 | -1361.000000 | -1312.000000 | 63.553943 | 2508.000000 | 7010 |  | CORR | СIGR | 05:33 | 05:46 | 05:54 | 38 | 262 | 16.000000 | EXT | - |  | (c)
78143.075000 | 2.663000 | 2.608000 | -8.877000 | -8.932000 | -1380.000000 | -1334.000000 | -1337.000000 | 68.631940 | 2608.000000 | 7010 |  | CORR | GENE | 05:43 | 05:50 | 05:50 | 272 | 86 | 9.000000 | EXT | - |  | (c)
78143.411000 | 2.999000 | 2.956000 | -8.541000 | -8.584000 | -1496.000000 | -1191.000000 | -1256.000000 | 59.276934 | 2956.000000 | 7010 |  | CORR | GENE | 05:24 | 06:14 | 06:03 | 80 | 479 | 12.000000 | EXT | - |  | (c)
78143.500000 | 3.088000 | 3.070000 | -8.452000 | -8.470000 | -1908.000000 | -1557.000000 | -1672.000000 | 26.020030 | 3070.000000 | 7010 |  | CORR | GENE | 04:18 | 05:14 | 04:56 | 70 | 472 | 9.000000 | EXT | - |  | (c)
78143.644000 | 3.232000 | 3.213000 | -8.308000 | -8.327000 | -1304.000000 | -1195.000000 | -1189.000000 | 74.784684 | 3213.000000 | 7010 |  | CORR | СIGR | 05:55 | 06:13 | 06:14 | 39 | 230 | 9.000000 | EXT | - |  | (c)
78143.901000 | 3.489000 | 3.447000 | -8.051000 | -8.093000 | -1516.000000 | -1295.000000 | -1372.000000 | 57.664334 | 3447.000000 | 7010 |  | CORR | GENE | 05:21 | 05:57 | 05:44 | 68 | 288 | 8.000000 | EXT | - |  | (c)
78144.176000 | 3.764000 | 3.733000 | -7.776000 | -7.807000 | -1296.000000 | -1230.000000 | -1195.000000 | 75.416590 | 3733.000000 | 7010 |  | CORR | GENE | 05:57 | 06:07 | 06:13 | 56 | 201 | 12.000000 | EXT | - |  | (c)
78152.009000 | 0.057000 | 0.010000 | -11.333000 | -11.380000 | -49.000000 | -28.000000 | -35.000000 | 1.639348 | 10.000000 | 7011 |  | LWAN |  | 12:00 | 00:03 | 00:02 | 310 | 29 | 13.047514 | EXT | -. Эквивалент потери металла 13%. |  | (c)
78152.023000 | 0.071000 | 0.015000 | -11.319000 | -11.375000 | 941.000000 | 948.000000 | 958.000000 | 75.934805 | 15.000000 | 7011 |  | CORR | AXGR | 02:39 | 02:41 | 02:42 | 153 | 35 | 9.000000 | EXT | - |  | (c)
78156.576000 | 4.624000 | 4.399000 | -6.766000 | -6.991000 | -294.000000 | -67.000000 | 81.000000 | 23.707977 | 4399.000000 | 7011 |  | GOUG | GENE | 11:20 | 11:57 | 00:21 | 243 | 749 | 6.000000 | EXT | -. Зона задиров. |  | (c)
78157.735000 | 5.783000 | 5.620000 | -5.607000 | -5.770000 | -26.000000 | -2.000000 | 13.000000 | 0.000000 | 5524.000000 | 7011 |  | LWAN |  | 00:03 | 00:07 | 00:10 | 246 | 78 | 10.482255 | INT | -. Эквивалент потери металла 10%. |  | (c)
78164.120000 | 0.778000 | 0.747000 | -7.322000 | -7.353000 | -1216.000000 | -1047.000000 | -1076.000000 | 64.373502 | 747.000000 | 7012 |  | CORR | GENE | 06:21 | 06:49 | 06:44 | 141 | 279 | 11.000000 | EXT | - |  | (c)
78164.287000 | 0.945000 | 0.918000 | -7.155000 | -7.182000 | -1709.000000 | -1448.000000 | -1489.000000 | 42.105467 | 918.000000 | 7012 |  | CORR | GENE | 05:02 | 05:44 | 05:37 | 72 | 439 | 13.000000 | EXT | - |  | (c)
78164.439000 | 1.097000 | 1.087000 | -7.003000 | -7.013000 | -1749.000000 | -1567.000000 | -1573.000000 | 38.888300 | 1087.000000 | 7012 |  | CORR | GENE | 04:55 | 05:25 | 05:24 | 103 | 350 | 15.000000 | EXT | - |  | (c)
78165.050000 | 1.708000 | 1.483000 | -6.392000 | -6.617000 | -509.000000 | -493.000000 | -481.000000 | 34.282999 | 1483.000000 | 7012 |  | CORR | GENE | 08:15 | 08:18 | 08:20 | 414 | 56 | 9.000000 | EXT | - |  | (c)
78165.208000 | 1.866000 | 1.796000 | -6.234000 | -6.304000 | -1887.000000 | -1858.000000 | -1829.000000 | 27.690759 | 1796.000000 | 7012 |  | CORR | GENE | 04:33 | 04:38 | 04:42 | 585 | 116 | 10.000000 | EXT | - |  | (c)
78165.400000 | 2.058000 | 2.036000 | -6.042000 | -6.064000 | 341.000000 | 489.000000 | 659.000000 | 53.181965 | 2036.000000 | 7012 | Металлургический дефект | MIAN | СIGR | 10:33 | 10:56 | 11:24 | 38 | 636 | 10.492344 | INT | Металлургический дефект. Эквивалент потери металла 10%. |  | (c)
78165.629000 | 2.287000 | 2.265000 | -5.813000 | -5.835000 | 356.000000 | 487.000000 | 682.000000 | 55.039264 | 2265.000000 | 7012 | Металлургический дефект | MIAN | СIGR | 10:35 | 10:56 | 11:28 | 36 | 651 | 13.304423 | INT | Металлургический дефект. Эквивалент потери металла 13%. |  | (c)
78165.915000 | 2.573000 | 1.932000 | -5.527000 | -6.168000 | -462.000000 | -428.000000 | -438.000000 | 31.351554 | 1932.000000 | 7012 |  | CORR | GENE | 08:23 | 08:29 | 08:27 | 721 | 49 | 8.000000 | EXT | - |  | (c)
78166.772000 | 3.430000 | 2.490000 | -4.670000 | -5.610000 | -1857.000000 | -1819.000000 | -1814.000000 | 30.111707 | 2490.000000 | 7012 |  | CORR | GENE | 04:38 | 04:44 | 04:45 | 1029 | 86 | 11.000000 | EXT | - |  | (c)
78167.336000 | 3.994000 | 3.903000 | -4.106000 | -4.197000 | -1955.000000 | -1928.000000 | -1930.000000 | 22.271534 | 3903.000000 | 7012 |  | CORR | GENE | 04:22 | 04:26 | 04:26 | 199 | 49 | 9.000000 | EXT | - |  | (c)
78168.335000 | 4.993000 | 4.776000 | -3.107000 | -3.324000 | -736.000000 | -684.000000 | -696.000000 | 49.604605 | 2966.000000 | 7012 |  | CORR | GENE | 07:39 | 07:47 | 07:45 | 358 | 81 | 8.000000 | EXT | - |  | (c)
78168.382000 | 5.040000 | 4.611000 | -3.060000 | -3.489000 | -2151.000000 | -2124.000000 | -2126.000000 | 6.426457 | 2959.000000 | 7012 |  | CORR | GENE | 03:50 | 03:55 | 03:54 | 530 | 50 | 8.000000 | EXT | - |  | (c)
78169.152000 | 5.810000 | 5.773000 | -2.290000 | -2.327000 | -713.000000 | -608.000000 | -616.000000 | 34.109825 | 2261.000000 | 7012 |  | CORR | GENE | 07:42 | 07:59 | 07:58 | 66 | 193 | 8.000000 | EXT | - |  | (c)
78172.279000 | 0.837000 | 0.827000 | -10.268000 | -10.278000 | 1661.000000 | 1749.000000 | 1734.000000 | 1661.000000 | 827.000000 | 7013 |  | CORR | СIGR | 02:55 | 03:09 | 03:07 | 22 | 145 | 9.000000 | EXT | - |  | (c)
78173.318000 | 1.876000 | 1.796000 | -9.229000 | -9.309000 | -1172.000000 | -1120.000000 | -1136.000000 | 1099.000000 | 1796.000000 | 7013 |  | CORR | GENE | 07:18 | 07:26 | 07:24 | 281 | 73 | 9.000000 | EXT | - |  | (c)
78179.176000 | 7.734000 | 7.647000 | -3.371000 | -3.458000 | 1957.000000 | -2008.000000 | -2222.000000 | 1940.000000 | 3200.000000 | 7013 |  | GOUG | GENE | 03:43 | 05:03 | 04:29 | 258 | 564 | 6.000000 | EXT | -. Зона задиров. |  | (c)
78182.547000 | 0.000000 | -0.013000 | -11.405000 | -11.418000 | -901.000000 | -342.000000 | 135.000000 | 0.000000 |  | 7014 | Нарушение формы кольцевого шва | GWAN |  | 06:29 | 07:59 | 09:16 | 0 | 2071 |  | EXT | Нарушение формы кольцевого шва |  | (c)
78190.401000 | 7.854000 | 7.799000 | -3.551000 | -3.606000 | 1847.000000 | 1854.000000 | 1896.000000 | 1847.000000 | 3499.000000 | 7014 |  | GOUG | GENE | 01:53 | 01:54 | 02:00 | 107 | 98 | 8.000000 | EXT | -. Задир. |  | (c)
78190.771000 | 8.224000 | 8.195000 | -3.181000 | -3.210000 | 1935.000000 | 2101.000000 | 2035.000000 | 1935.000000 | 3138.000000 | 7014 |  | GOUG | GENE | 02:07 | 02:33 | 02:23 | 72 | 199 | 6.000000 | EXT | -. Задир. |  | (c)
78193.952000 | 0.000000 | -0.015000 | -11.340000 | -11.355000 | -551.000000 | -292.000000 | -215.000000 | 0.000000 |  | 7015 | Смещение кромок | GWAN |  | 03:39 | 04:20 | 04:33 | 0 | 671 | 3.961000 | EXT | Смещение кромок. Наружу. Величина смещения - 4 мм. |  | (c)
78201.193000 | 7.241000 | 7.219000 | -4.099000 | -4.121000 | 393.000000 | 538.000000 | 541.000000 | 393.000000 | 4072.000000 | 7015 |  | CORR | GENE | 06:11 | 06:34 | 06:35 | 49 | 295 | 8.000000 | EXT | - |  | (c)
78204.250000 | 10.298000 | 10.216000 | -1.042000 | -1.124000 | -88.000000 | -76.000000 | -74.000000 | 61.000000 | 911.000000 | 7015 |  | CORR | AXGR | 04:53 | 04:55 | 04:56 | 213 | 27 | 8.000000 | EXT | - |  | (c)
78205.292000 | 0.000000 | -0.015000 | -10.970000 | -10.985000 | -1410.000000 | -1137.000000 | -1136.000000 | 69.507541 |  | 7016 | Смещение кромок | GWAN |  | 10:32 | 11:16 | 11:16 | 0 | 549 | 5.805000 | EXT | Смещение кромок. Вовнутрь. Величина смещения - 5.8 мм. |  | (c)
78207.044000 | 1.752000 | 1.634000 | -9.218000 | -9.336000 | 836.000000 | 875.000000 | 902.000000 | 67.480391 | 1634.000000 | 7016 |  | CORR | GENE | 04:34 | 04:41 | 04:45 | 724 | 132 | 8.000000 | EXT | - |  | (c)
78211.453000 | 6.161000 | 6.077000 | -4.809000 | -4.893000 | 1006.000000 | 1024.000000 | 1037.000000 | 81.147292 | 4443.000000 | 7016 |  | CORR | GENE | 05:02 | 05:05 | 05:07 | 450 | 63 | 8.000000 | EXT | - |  | (c)
78216.262000 | 0.000000 | -0.015000 | -10.840000 | -10.855000 | 1113.000000 | 1487.000000 | 1489.000000 | 0.000000 |  | 7017 | Нарушение формы кольцевого шва | GWAN |  | 05:31 | 06:32 | 06:32 | 0 | 752 |  | EXT | Нарушение формы кольцевого шва |  | (c)
78216.262000 | 0.000000 | -0.030000 | -10.840000 | -10.870000 | -1348.000000 | -605.000000 | -515.000000 | 25.603690 |  | 7017 | Нарушение формы кольцевого шва | GWAN |  | 10:54 | 00:54 | 01:09 | 0 | 1665 |  | EXT | Нарушение формы кольцевого шва |  | (c)
78216.339000 | 0.077000 | 0.052000 | -10.763000 | -10.788000 | 467.000000 | 1084.000000 | 961.000000 | 22.686672 | 52.000000 | 7017 |  | CORR | GENE | 03:47 | 05:27 | 05:07 | 125 | 988 | 10.000000 | EXT | - |  | (c)
78217.703000 | 1.441000 | 1.367000 | -9.399000 | -9.473000 | 1000.000000 | 1245.000000 | 1269.000000 | 34.093140 | 1367.000000 | 7017 |  | CORR | GENE | 05:13 | 05:53 | 05:57 | 106 | 539 | 10.000000 | EXT | - |  | (c)
78218.032000 | 1.770000 | 1.757000 | -9.070000 | -9.083000 | 1087.000000 | 1581.000000 | 1380.000000 | 21.262114 | 1757.000000 | 7017 |  | CORR | GENE | 05:27 | 06:47 | 06:15 | 45 | 587 | 11.000000 | EXT | - |  | (c)
78218.467000 | 2.205000 | 2.202000 | -8.635000 | -8.638000 | 1118.000000 | 1514.000000 | 1345.000000 | 34.738726 | 2202.000000 | 7017 |  | CORR | GENE | 05:32 | 06:36 | 06:09 | 73 | 455 | 11.000000 | EXT | - |  | (c)
78218.825000 | 2.563000 | 2.551000 | -8.277000 | -8.289000 | 1173.000000 | 1564.000000 | 1415.000000 | 26.668898 | 2551.000000 | 7017 |  | CORR | GENE | 05:41 | 06:44 | 06:20 | 85 | 485 | 10.000000 | EXT | - |  | (c)
78219.253000 | 2.991000 | 2.943000 | -7.849000 | -7.897000 | 1062.000000 | 1139.000000 | 1269.000000 | 44.099727 | 2943.000000 | 7017 |  | CORR | GENE | 05:23 | 05:36 | 05:57 | 75 | 415 | 10.000000 | EXT | - |  | (c)
78227.102000 | 0.000000 | -0.015000 | -10.940000 | -10.955000 | 293.000000 | 877.000000 | 885.000000 | 12.976110 |  | 7018 | Нарушение формы кольцевого шва | GWAN |  | 02:35 | 04:09 | 04:11 | 0 | 1185 |  | EXT | Нарушение формы кольцевого шва |  | (c)
78227.102000 | 0.000000 | -0.034000 | -10.940000 | -10.974000 | -1946.000000 | -1709.000000 | -1555.000000 | 54.520595 |  | 7018 | Нарушение формы кольцевого шва | GWAN |  | 08:34 | 09:12 | 09:37 | 0 | 782 |  | EXT | Нарушение формы кольцевого шва |  | (c)
78234.213000 | 7.111000 | 7.094000 | -3.829000 | -3.846000 | 1233.000000 | 1345.000000 | 1311.000000 | 61.581601 | 3801.000000 | 7018 |  | CORR | GENE | 05:07 | 05:25 | 05:20 | 45 | 156 | 12.000000 | EXT | - |  | (c)
78247.189000 | 9.147000 | 8.912000 | -2.293000 | -2.528000 | 2152.000000 | 2181.000000 | 2171.000000 | 3.370602 | 2023.000000 | 7019 |  | CORR | AXGR | 04:14 | 04:19 | 04:17 | 505 | 36 | 8.000000 | EXT | - |  | (c)
78249.482000 | 0.000000 | -0.016000 | -11.400000 | -11.416000 | -871.000000 | -669.000000 | -522.000000 | 0.000000 |  | 7020 | Нарушение формы кольцевого шва | GWAN |  | 08:04 | 08:37 | 09:01 | 0 | 697 |  | EXT | Нарушение формы кольцевого шва |  | (c)
78260.882000 | 0.000000 | -0.023000 | -11.560000 | -11.583000 | -686.000000 | -478.000000 | -475.000000 | 4.252017 |  | 7021 | Нарушение формы кольцевого шва | GWAN |  | 08:01 | 08:35 | 08:35 | 0 | 422 |  | EXT | Нарушение формы кольцевого шва |  | (c)
78264.300000 | 3.418000 | 3.399000 | -8.142000 | -8.161000 | -909.000000 | -768.000000 | -795.000000 | 45.757179 | 3399.000000 | 7021 |  | CORR | GENE | 07:25 | 07:48 | 07:44 | 51 | 228 | 10.000000 | EXT | - |  | (c)
78265.892000 | 5.010000 | 4.915000 | -6.550000 | -6.645000 | 2033.000000 | 2100.000000 | -2138.000000 | 0.000000 | 4915.000000 | 7021 |  | CORR | GENE | 03:20 | 03:31 | 04:07 | 137 | 579 | 10.000000 | EXT | - |  | (c)
78266.273000 | 5.391000 | 5.324000 | -6.169000 | -6.236000 | 2041.000000 | 2116.000000 | 2119.000000 | 2.612130 | 5324.000000 | 7021 |  | CORR | GENE | 03:21 | 03:33 | 03:34 | 114 | 157 | 9.000000 | EXT | - |  | (c)
78266.510000 | 5.628000 | 5.580000 | -5.932000 | -5.980000 | 2228.000000 | -2223.000000 | -2220.000000 | 0.000000 | 5580.000000 | 7021 |  | LWAN |  | 03:52 | 03:53 | 03:53 | 133 | 24 | 18.215921 | EXT | -. Эквивалент потери металла 18%. |  | (c)
78272.442000 | 0.000000 | -0.035000 | -10.395000 | -10.430000 | 83.000000 | 310.000000 | 298.000000 | 83.000000 |  | 7022 | Смещение кромок | GWAN |  | 00:44 | 01:20 | 01:18 | 0 | 430 | 3.175000 | EXT | Смещение кромок. Вовнутрь. Величина смещения - 3.2 мм. |  | (c)
78272.442000 | 0.000000 | -0.015000 | -10.395000 | -10.410000 | 1213.000000 | 1434.000000 | 1450.000000 | 1213.000000 |  | 7022 | Смещение кромок | GWAN |  | 03:46 | 04:22 | 04:24 | 0 | 473 | 3.189000 | EXT | Смещение кромок. Вовнутрь. Величина смещения - 3.2 мм. |  | (c)
78272.442000 | 0.000000 | -0.040000 | -10.395000 | -10.435000 | -1023.000000 | -750.000000 | -643.000000 | 262.000000 |  | 7022 | Смещение кромок | GWAN |  | 09:45 | 10:29 | 10:46 | 0 | 761 | 4.250000 | EXT | Смещение кромок. Вовнутрь. Величина смещения - 4.2 мм. |  | (c)
78279.178000 | 6.736000 | 6.721000 | -3.659000 | -3.674000 | 1798.000000 | 1917.000000 | 1906.000000 | 1798.000000 | 3634.000000 | 7022 |  | CORR | СIGR | 05:20 | 05:40 | 05:38 | 40 | 216 | 9.000000 | EXT | - |  | (c)
78290.849000 | 8.012000 | 7.969000 | -3.463000 | -3.506000 | -2174.000000 | -2067.000000 | -2012.000000 | 4.552754 | 3445.000000 | 7023 |  | CORR | GENE | 04:40 | 04:57 | 05:06 | 61 | 324 | 12.000000 | EXT | - |  | (c)
78291.579000 | 8.742000 | 8.224000 | -2.733000 | -3.251000 | -2159.000000 | -2119.000000 | -2100.000000 | 5.740818 | 2476.000000 | 7023 |  | CORR | GENE | 04:42 | 04:49 | 04:52 | 775 | 120 | 8.000000 | EXT | - |  | (c)
78310.886000 | 5.379000 | 5.299000 | -5.351000 | -5.431000 | 977.000000 | 1220.000000 | 1188.000000 | 50.197553 | 5288.000000 | 7025 |  | DENT |  | 05:28 | 06:08 | 06:02 | 143 | 421 | 0.563380 |  | -. Аномалия находится на отводе. |  | (c)
78316.237000 | 0.000000 | -0.030000 | -11.495000 | -11.525000 | 774.000000 | -2179.000000 | 1692.000000 | 0.000000 |  | 7026 | Смещение кромок | GWAN |  | 04:44 | 08:47 | 07:12 | 0 | 1836 | 3.924000 | EXT | Смещение кромок. Наружу. Аномалия находится на отводе. Величина смещения - 3.9 мм. |  | (c)
78327.732000 | 0.000000 | -0.030000 | -11.005000 | -11.035000 | 393.000000 | 655.000000 | 685.000000 | 55.276726 |  | 7027 | Смещение кромок | GWAN |  | 00:32 | 01:15 | 01:19 | 0 | 584 | 3.996000 | EXT | Смещение кромок. Вовнутрь. Величина смещения - 4 мм. |  | (c)
78372.827000 | 0.000000 | -0.035000 | -11.510000 | -11.545000 | -2088.000000 | -1696.000000 | -1593.000000 | 11.525176 |  | 7031 | Смещение кромок | GWAN |  | 04:26 | 05:30 | 05:46 | 0 | 990 | 4.713000 | EXT | Смещение кромок. Наружу. Величина смещения - 4.7 мм. |  | (c)
78372.827000 | 0.000000 | -0.040000 | -11.510000 | -11.550000 | -1062.000000 | -760.000000 | -727.000000 | 4.530060 |  | 7031 | Смещение кромок | GWAN |  | 07:12 | 08:00 | 08:06 | 0 | 671 | 3.362000 | EXT | Смещение кромок. Наружу. Величина смещения - 3.4 мм. |  | (c)
78372.827000 | 0.000000 | -0.035000 | -11.510000 | -11.545000 | -310.000000 | -188.000000 | -119.000000 | 0.000000 |  | 7031 | Смещение кромок | GWAN |  | 09:13 | 09:33 | 09:44 | 0 | 383 | 2.766000 | EXT | Смещение кромок. Вовнутрь. Величина смещения - 2.8 мм. |  | (c)
78430.097000 | 0.000000 | -0.030000 | -11.480000 | -11.510000 | 392.000000 | 548.000000 | 575.000000 | 31.601000 |  | 7036 | Смещение кромок | GWAN |  | 02:58 | 03:23 | 03:28 | 0 | 366 | 2.905000 | EXT | Смещение кромок. Наружу. Величина смещения - 2.9 мм. Аномалия находится на упругопластическом изгибе: R=662 D, максимальное растяжение на 6 час. |  | (c)
78430.097000 | 0.000000 | -0.015000 | -11.480000 | -11.495000 | 1036.000000 | 1129.000000 | 1125.000000 | 74.917332 |  | 7036 | Смещение кромок | GWAN |  | 04:42 | 04:57 | 04:57 | 0 | 177 | 3.687000 | EXT | Смещение кромок. Наружу. Величина смещения - 3.7 мм. Аномалия находится на упругопластическом изгибе: R=662 D, максимальное растяжение на 6 час. |  | (c)
78430.097000 | 0.000000 | -0.015000 | -11.480000 | -11.495000 | 1269.000000 | 1466.000000 | 1431.000000 | 38.237659 |  | 7036 | Смещение кромок | GWAN |  | 05:20 | 05:52 | 05:46 | 0 | 325 | 2.498000 | EXT | Смещение кромок. Вовнутрь. Величина смещения - 2.5 мм. Аномалия находится на упругопластическом изгибе: R=662 D, максимальное растяжение на 6 час. |  | (c)
78437.002000 | 6.905000 | 6.897000 | -4.575000 | -4.583000 | 1339.000000 | 1402.000000 | 1391.000000 | 59.243640 | 4561.000000 | 7036 |  | CORR | СIGR | 05:31 | 05:41 | 05:39 | 22 | 105 | 9.000000 | EXT | -. Аномалия находится на упругопластическом изгибе: R=415 D, максимальное растяжение на 6.6 час. |  | (c)
78441.577000 | 0.000000 | -0.025000 | -11.400000 | -11.425000 | 1798.000000 | 1940.000000 | 2181.000000 | 0.000000 |  | 7037 | Смещение кромок | GWAN |  | 04:24 | 04:47 | 05:26 | 0 | 767 | 2.895000 | EXT | Смещение кромок. Наружу. Величина смещения - 2.9 мм. Аномалия находится на упругопластическом изгибе: R=564 D, максимальное растяжение на 7.4 час. |  | (c)
78441.577000 | 0.000000 | -0.035000 | -11.400000 | -11.435000 | -1089.000000 | -586.000000 | -704.000000 | 0.000000 |  | 7037 | Смещение кромок | GWAN |  | 08:38 | 09:59 | 09:40 | 0 | 770 | 3.326000 | EXT | Смещение кромок. Наружу. Величина смещения - 3.3 мм. Аномалия находится на упругопластическом изгибе: R=564 D, максимальное растяжение на 7.4 час. |  | (c)
78452.977000 | 0.000000 | -0.040000 | -11.480000 | -11.520000 | 1508.000000 | -2169.000000 | 1974.000000 | 0.000000 |  | 7038 | Смещение кромок | GWAN |  | 03:30 | 05:36 | 04:45 | 0 | 932 | 3.512000 | EXT | Смещение кромок. Наружу. Величина смещения - 3.5 мм. |  | (c)
78452.977000 | 0.000000 | -0.022000 | -11.480000 | -11.502000 | -1906.000000 | -1711.000000 | -1707.000000 | 26.162550 |  | 7038 | Нарушение формы кольцевого шва | GWAN |  | 06:19 | 06:50 | 06:51 | 0 | 398 |  | EXT | Нарушение формы кольцевого шва |  | (c)
78467.493000 | 3.036000 | 2.665000 | -8.474000 | -8.845000 | 1288.000000 | 1375.000000 | 1355.000000 | 59.760708 | 2665.000000 | 7039 |  | CORR | GENE | 04:27 | 04:41 | 04:38 | 816 | 135 | 10.000000 | EXT | - |  | (c)
78470.294000 | 5.837000 | 5.743000 | -5.673000 | -5.767000 | 1208.000000 | 1222.000000 | 1222.000000 | 79.122620 | 5581.000000 | 7039 |  | CORR | AXGR | 04:14 | 04:17 | 04:17 | 186 | 28 | 11.000000 | EXT | - |  | (c)
78475.646000 | 11.189000 | 10.981000 | -0.321000 | -0.529000 | -2116.000000 | -2055.000000 | -2067.000000 | 13.180656 | 47.000000 | 7039 |  | CORR | GENE | 07:18 | 07:28 | 07:26 | 482 | 97 | 10.000000 | EXT | - |  | (c)
78475.967000 | 0.000000 | -0.040000 | -11.350000 | -11.390000 | -1155.000000 | -437.000000 | -722.000000 | 23.325145 |  | 7040 | Смещение кромок | GWAN |  | 10:53 | 00:49 | 00:03 | 0 | 865 | 3.895000 | EXT | Смещение кромок. Вовнутрь. Величина смещения - 3.9 мм. |  | (c)
78476.088000 | 0.121000 | 0.004000 | -11.229000 | -11.346000 | 2016.000000 | 2032.000000 | 2037.000000 | 12.141842 | 4.000000 | 7040 |  | CORR | AXGR | 07:25 | 07:28 | 07:29 | 171 | 43 | 9.000000 | EXT | - |  | (c)
78477.355000 | 1.388000 | 1.133000 | -9.962000 | -10.217000 | 2169.000000 | 2178.000000 | 2187.000000 | 0.743236 | 1133.000000 | 7040 |  | CORR | AXGR | 07:50 | 07:51 | 07:53 | 372 | 35 | 9.000000 | EXT | -. Аномалия находится на упругопластическом изгибе: R=842 D, максимальное растяжение на 7.6 час. |  | (c)
78478.504000 | 2.537000 | 2.391000 | -8.813000 | -8.959000 | 2164.000000 | 2187.000000 | 2195.000000 | 0.000000 | 2391.000000 | 7040 |  | CORR | GENE | 07:49 | 07:53 | 07:54 | 893 | 63 | 9.000000 | EXT | -. Аномалия находится на упругопластическом изгибе: R=729 D, максимальное растяжение на 7.4 час. |  | (c)
78478.982000 | 3.015000 | 2.208000 | -8.335000 | -9.142000 | 28.000000 | 42.000000 | 56.000000 | 2.244679 | 2208.000000 | 7040 |  | CORR | GENE | 02:04 | 02:07 | 02:09 | 1868 | 56 | 8.000000 | EXT | -. Аномалия находится на упругопластическом изгибе: R=681 D, максимальное растяжение на 7.3 час. |  | (c)
78479.368000 | 3.401000 | 3.331000 | -7.949000 | -8.019000 | 660.000000 | 668.000000 | 674.000000 | 53.292864 | 3331.000000 | 7040 |  | CORR | AXGR | 03:46 | 03:48 | 03:49 | 163 | 27 | 10.000000 | EXT | -. Аномалия находится на упругопластическом изгибе: R=637 D, максимальное растяжение на 7.2 час. |  | (c)
78479.452000 | 3.485000 | 3.473000 | -7.865000 | -7.877000 | 2122.000000 | 2177.000000 | 2172.000000 | 0.000000 | 3473.000000 | 7040 |  | CORR | СIGR | 07:42 | 07:51 | 07:50 | 23 | 100 | 8.000000 | EXT | -. Аномалия находится на упругопластическом изгибе: R=637 D, максимальное растяжение на 7.2 час. |  | (c)
78480.396000 | 4.429000 | 4.389000 | -6.921000 | -6.961000 | 699.000000 | 712.000000 | 711.000000 | 56.426825 | 4389.000000 | 7040 |  | CORR | AXGR | 03:53 | 03:55 | 03:55 | 91 | 24 | 8.000000 | EXT | -. Аномалия находится на упругопластическом изгибе: R=564 D, максимальное растяжение на 7.1 час. |  | (c)
78481.735000 | 5.768000 | 5.592000 | -5.582000 | -5.758000 | 1572.000000 | 1596.000000 | 1592.000000 | 48.266962 | 5377.000000 | 7040 |  | CORR | AXGR | 06:13 | 06:17 | 06:17 | 381 | 40 | 16.000000 | EXT | -. Аномалия находится на упругопластическом изгибе: R=470 D, максимальное растяжение на 6.9 час. |  | (c)
78481.809000 | 5.842000 | 5.743000 | -5.508000 | -5.607000 | 1690.000000 | 1701.000000 | 1702.000000 | 40.786914 | 5432.000000 | 7040 |  | CORR | AXGR | 06:33 | 06:34 | 06:34 | 175 | 23 | 9.000000 | EXT | -. Аномалия находится на упругопластическом изгибе: R=470 D, максимальное растяжение на 6.9 час. |  | (c)
78481.997000 | 6.030000 | 6.026000 | -5.320000 | -5.324000 | 1256.000000 | 1316.000000 | 1307.000000 | 66.200091 | 5296.000000 | 7040 |  | CORR | СIGR | 05:22 | 05:32 | 05:31 | 28 | 103 | 10.000000 | EXT | -. Аномалия находится на упругопластическом изгибе: R=458 D, максимальное растяжение на 6.9 час. |  | (c)
78482.360000 | 6.393000 | 6.360000 | -4.957000 | -4.990000 | 1242.000000 | 1316.000000 | 1418.000000 | 37.068011 | 4932.000000 | 7040 |  | CORR | GENE | 05:20 | 05:32 | 05:49 | 58 | 353 | 10.000000 | EXT | -. Аномалия находится на упругопластическом изгибе: R=446 D, максимальное растяжение на 6.9 час. |  | (c)
78482.726000 | 6.759000 | 6.754000 | -4.591000 | -4.596000 | 1294.000000 | 1382.000000 | 1364.000000 | 58.533754 | 4568.000000 | 7040 |  | CORR | СIGR | 05:29 | 05:43 | 05:40 | 28 | 141 | 11.000000 | EXT | -. Аномалия находится на упругопластическом изгибе: R=427 D, максимальное растяжение на 6.8 час. |  | (c)
78483.221000 | 7.254000 | 5.681000 | -4.096000 | -5.669000 | 37.000000 | 52.000000 | 62.000000 | 3.016054 | 3455.000000 | 7040 |  | CORR | GENE | 02:06 | 02:08 | 02:10 | 2214 | 49 | 9.000000 | EXT | -. Аномалия находится на упругопластическом изгибе: R=414 D, максимальное растяжение на 6.7 час. |  | (c)
78485.052000 | 9.085000 | 9.019000 | -2.265000 | -2.331000 | 2078.000000 | 2118.000000 | 2109.000000 | 4.657016 | 1880.000000 | 7040 |  | CORR | GENE | 07:35 | 07:42 | 07:40 | 451 | 63 | 9.000000 | EXT | -. Аномалия находится на упругопластическом изгибе: R=379 D, максимальное растяжение на 6.7 час. |  | (c)
78496.394000 | 9.077000 | 8.902000 | -1.918000 | -2.093000 | -2144.000000 | -2120.000000 | -2127.000000 | 6.995685 | 1882.000000 | 7041 |  | CORR | AXGR | 03:48 | 03:52 | 03:51 | 211 | 33 | 10.000000 | EXT | - |  | (c)
78497.842000 | 10.525000 | 10.482000 | -0.470000 | -0.513000 | -2216.000000 | -2211.000000 | -2199.000000 | 1.171932 | 374.000000 | 7041 |  | CORR | AXGR | 03:37 | 03:38 | 03:39 | 139 | 34 | 9.000000 | EXT | - |  | (c)
78498.140000 | 10.823000 | 10.652000 | -0.172000 | -0.343000 | -2193.000000 | -2172.000000 | -2177.000000 | 3.041469 | 150.000000 | 7041 |  | CORR | AXGR | 03:40 | 03:44 | 03:43 | 193 | 31 | 13.000000 | EXT | - |  | (c)
78499.942000 | 1.630000 | 1.561000 | -9.265000 | -9.334000 | -881.000000 | -842.000000 | -856.000000 | 65.031805 | 1561.000000 | 7042 |  | CORR | GENE | 07:03 | 07:10 | 07:07 | 194 | 50 | 9.000000 | EXT | - |  | (c)
78500.256000 | 1.944000 | 1.219000 | -8.951000 | -9.676000 | -2206.000000 | -2173.000000 | -2173.000000 | 1.950813 | 1219.000000 | 7042 |  | CORR | GENE | 03:29 | 03:35 | 03:35 | 1668 | 67 | 13.000000 | EXT | - |  | (c)
78509.207000 | 0.000000 | -0.020000 | -11.450000 | -11.470000 | 674.000000 | 953.000000 | 1974.000000 | 0.000000 |  | 7043 | Нарушение формы кольцевого шва | GWAN |  | 00:41 | 01:26 | 04:11 | 0 | 2600 |  | EXT | Нарушение формы кольцевого шва |  | (c)
78548.833000 | 5.676000 | 5.430000 | -5.714000 | -5.960000 | 949.000000 | 995.000000 | 1040.000000 | 76.620464 | 4912.000000 | 7046 |  | CORR | GENE | 03:58 | 04:06 | 04:13 | 1048 | 180 | 9.000000 | EXT | - |  | (c)
78566.142000 | 0.000000 | -0.033000 | -11.350000 | -11.383000 | -1688.000000 | -1500.000000 | -1340.000000 | 43.760760 |  | 7048 | Нарушение формы кольцевого шва | GWAN |  | 05:51 | 06:21 | 06:47 | 0 | 696 |  | EXT | Нарушение формы кольцевого шва |  | (c)
78582.518000 | 5.026000 | 4.848000 | -6.089000 | -6.267000 | 1573.000000 | 1594.000000 | 1604.000000 | 48.008973 | 4848.000000 | 7049 |  | CORR | GENE | 03:49 | 03:52 | 03:54 | 983 | 63 | 8.000000 | EXT | - |  | (c)
78588.091000 | 10.599000 | 10.478000 | -0.516000 | -0.637000 | -1510.000000 | -1487.000000 | -1487.000000 | 58.167305 | 358.000000 | 7049 |  | CORR | GENE | 07:31 | 07:35 | 07:35 | 279 | 46 | 11.000000 | EXT | - |  | (c)
78588.384000 | 10.892000 | 10.738000 | -0.223000 | -0.377000 | -1151.000000 | -1136.000000 | -1134.000000 | 87.135828 | 14.000000 | 7049 |  | CORR | AXGR | 08:29 | 08:31 | 08:32 | 363 | 33 | 8.000000 | EXT | - |  | (c)
78588.434000 | 10.942000 | 10.809000 | -0.173000 | -0.306000 | -1398.000000 | -1359.000000 | -1368.000000 | 67.219249 | 36.000000 | 7049 |  | CORR | GENE | 07:49 | 07:55 | 07:54 | 270 | 59 | 10.000000 | EXT | - |  | (c)
78588.693000 | 0.086000 | 0.021000 | -11.449000 | -11.514000 | -611.000000 | -590.000000 | -590.000000 | 44.224794 | 21.000000 | 7050 |  | CORR | AXGR | 08:36 | 08:39 | 08:39 | 183 | 42 | 12.000000 | EXT | - |  | (c)
78588.745000 | 0.138000 | 0.031000 | -11.397000 | -11.504000 | -908.000000 | -897.000000 | -891.000000 | 69.236011 | 31.000000 | 7050 |  | CORR | AXGR | 07:48 | 07:50 | 07:50 | 216 | 33 | 9.000000 | EXT | - |  | (c)
78590.324000 | 1.717000 | 1.232000 | -9.818000 | -10.303000 | -1035.000000 | -919.000000 | -961.000000 | 65.671619 | 1232.000000 | 7050 |  | CORR | GENE | 07:27 | 07:46 | 07:39 | 612 | 147 | 10.000000 | EXT | - |  | (c)
78590.474000 | 1.867000 | 1.867000 | -9.668000 | -9.668000 | -939.000000 | -845.000000 | -791.000000 | 39.862203 | 1867.000000 | 7050 |  | CORR | СIGR | 07:43 | 07:58 | 08:07 | 36 | 297 | 12.000000 | EXT | - |  | (c)
78591.226000 | 2.619000 | 2.579000 | -8.916000 | -8.956000 | 1016.000000 | 1030.000000 | 1030.000000 | 83.112400 | 2579.000000 | 7050 |  | CORR | AXGR | 00:58 | 01:01 | 01:01 | 116 | 27 | 9.000000 | EXT | - |  | (c)
78591.818000 | 3.211000 | 3.103000 | -8.324000 | -8.432000 | -1176.000000 | -1155.000000 | -1133.000000 | 84.365525 | 3103.000000 | 7050 |  | CORR | GENE | 07:05 | 07:08 | 07:12 | 499 | 87 | 14.000000 | EXT | - |  | (c)
78592.884000 | 4.277000 | 4.168000 | -7.258000 | -7.367000 | -693.000000 | -660.000000 | -657.000000 | 47.286614 | 4168.000000 | 7050 |  | CORR | GENE | 08:23 | 08:28 | 08:28 | 229 | 71 | 8.000000 | EXT | - |  | (c)
78593.290000 | 4.683000 | 4.234000 | -6.852000 | -7.301000 | -1223.000000 | -1156.000000 | -1160.000000 | 81.303531 | 4234.000000 | 7050 |  | CORR | GENE | 06:57 | 07:08 | 07:07 | 1062 | 127 | 13.000000 | EXT | - |  | (c)
78596.989000 | 8.382000 | 8.074000 | -3.153000 | -3.461000 | -522.000000 | -464.000000 | -485.000000 | 33.101498 | 2936.000000 | 7050 |  | CORR | GENE | 08:50 | 08:59 | 08:56 | 525 | 74 | 11.000000 | EXT | - |  | (c)
78597.230000 | 8.623000 | 8.509000 | -2.912000 | -3.026000 | -711.000000 | -694.000000 | -692.000000 | 52.865825 | 2756.000000 | 7050 |  | CORR | AXGR | 08:20 | 08:22 | 08:23 | 270 | 37 | 10.000000 | EXT | - |  | (c)
78597.241000 | 8.634000 | 8.435000 | -2.901000 | -3.100000 | 1918.000000 | 1965.000000 | 1951.000000 | 19.940430 | 2267.000000 | 7050 |  | CORR | GENE | 03:24 | 03:31 | 03:29 | 833 | 66 | 13.000000 | EXT | - |  | (c)
78600.142000 | 0.000000 | -0.023000 | -11.570000 | -11.593000 | 128.000000 | 1093.000000 | 898.000000 | 45.439059 |  | 7051 | Нарушение формы кольцевого шва | GWAN |  | 00:12 | 02:48 | 02:17 | 0 | 1540 |  | EXT | Нарушение формы кольцевого шва |  | (c)
78614.537000 | 2.825000 | 1.771000 | -8.705000 | -9.759000 | -27.000000 | -6.000000 | -6.000000 | 0.000000 | 1771.000000 | 7052 |  | CORR | AXGR | 09:21 | 09:24 | 09:24 | 5239 | 42 | 11.000000 | EXT | - |  | (c)
78616.866000 | 5.154000 | 4.600000 | -6.376000 | -6.930000 | -2211.000000 | -2204.000000 | -2184.000000 | 1.596997 | 4600.000000 | 7052 |  | CORR | GENE | 03:28 | 03:29 | 03:33 | 1071 | 53 | 15.000000 | EXT | - |  | (c)
78620.720000 | 9.008000 | 8.302000 | -2.522000 | -3.228000 | -25.000000 | -10.000000 | -7.000000 | 0.000000 | 1755.000000 | 7052 |  | CORR | AXGR | 09:21 | 09:24 | 09:24 | 1473 | 35 | 10.000000 | EXT | - |  | (c)
78621.987000 | 10.275000 | 9.908000 | -1.255000 | -1.622000 | -24.000000 | -8.000000 | -7.000000 | 0.000000 | 1053.000000 | 7052 |  | CORR | AXGR | 09:21 | 09:24 | 09:24 | 569 | 35 | 9.000000 | EXT | - |  | (c)
78634.667000 | 0.000000 | -0.022000 | -11.150000 | -11.172000 | -1343.000000 | 97.000000 | 692.000000 | 1343.000000 |  | 7054 | Нарушение формы кольцевого шва | GWAN |  | 11:59 | 03:51 | 05:27 | 0 | 4070 |  | EXT | Нарушение формы кольцевого шва |  | (c)
78645.817000 | 0.000000 | -0.023000 | -11.290000 | -11.313000 | 1216.000000 | 525.000000 | -1077.000000 | 1091.000000 |  | 7055 | Нарушение формы кольцевого шва | GWAN |  | 11:26 | 09:35 | 05:16 | 0 | 4336 |  | EXT | Нарушение формы кольцевого шва |  | (c)
78673.107000 | 4.365000 | 4.342000 | -7.245000 | -7.268000 | 1633.000000 | 1710.000000 | 1699.000000 | 1633.000000 | 4342.000000 | 7057 |  | CORR | СIGR | 02:45 | 02:58 | 02:56 | 36 | 134 | 9.000000 | EXT | - |  | (c)
78691.897000 | 0.000000 | -0.035000 | -11.455000 | -11.490000 | -1698.000000 | -1253.000000 | -1067.000000 | 437.000000 |  | 7059 | Смещение кромок | GWAN |  | 10:27 | 11:39 | 00:09 | 0 | 1260 | 3.662000 | EXT | Смещение кромок. Вовнутрь. Аномалия находится на отводе. Величина смещения - 3.7 мм. |  | (c)
78703.352000 | 0.000000 | -0.040000 | -11.625000 | -11.665000 | -521.000000 | -94.000000 | -143.000000 | 0.000000 |  | 7060 | Смещение кромок | GWAN |  | 02:20 | 03:29 | 03:21 | 0 | 755 | 3.931000 | EXT | Смещение кромок. Наружу. Аномалия находится на отводе. Величина смещения - 3.9 мм. |  | (c)
78703.352000 | 0.000000 | -0.025000 | -11.625000 | -11.650000 | 1265.000000 | 1472.000000 | 1795.000000 | 1265.000000 |  | 7060 | Смещение кромок | GWAN |  | 07:08 | 07:41 | 08:34 | 0 | 1060 | 3.813000 | EXT | Смещение кромок. Наружу. Аномалия находится на отводе. Величина смещения - 3.8 мм. |  | (c)
78703.352000 | 0.000000 | -0.035000 | -11.625000 | -11.660000 | -1999.000000 | -1442.000000 | -1549.000000 | 1099.000000 |  | 7060 | Смещение кромок | GWAN |  | 10:21 | 11:51 | 11:34 | 0 | 900 | 3.303000 | EXT | Смещение кромок. Наружу. Аномалия находится на отводе. Величина смещения - 3.3 мм. |  | (c)
78738.162000 | 0.000000 | -0.021000 | -9.450000 | -9.471000 | 420.000000 | 596.000000 | 943.000000 | 61.609968 |  | 7063 | Нарушение формы кольцевого шва | GWAN |  | 00:49 | 01:17 | 02:13 | 0 | 1047 |  | INT | Нарушение формы кольцевого шва. Аномалия находится на упругопластическом изгибе: R=373 D, максимальное растяжение на 6.9 час. |  | (c)
78738.162000 | 0.000000 | -0.023000 | -9.450000 | -9.473000 | -1567.000000 | -1510.000000 | -1176.000000 | 31.824177 |  | 7063 | Нарушение формы кольцевого шва | GWAN |  | 07:28 | 07:37 | 08:31 | 0 | 782 |  | INT | Нарушение формы кольцевого шва. Аномалия находится на упругопластическом изгибе: R=373 D, максимальное растяжение на 6.9 час. |  | (c)
78747.612000 | 0.000000 | -0.030000 | -11.490000 | -11.520000 | 1587.000000 | 1718.000000 | 1776.000000 | 21.436019 |  | 7064 | Смещение кромок | GWAN |  | 02:08 | 02:29 | 02:38 | 0 | 378 | 2.998000 | EXT | Смещение кромок. Наружу. Величина смещения - 3 мм. Аномалия находится на упругопластическом изгибе: R=838 D, максимальное растяжение на 7.3 час. |  | (c)
78747.612000 | 0.000000 | -0.015000 | -11.490000 | -11.505000 | -1988.000000 | -1657.000000 | -1732.000000 | 19.576104 |  | 7064 | Смещение кромок | GWAN |  | 04:31 | 05:24 | 05:12 | 0 | 511 | 3.589000 | EXT | Смещение кромок. Наружу. Величина смещения - 3.6 мм. Аномалия находится на упругопластическом изгибе: R=838 D, максимальное растяжение на 7.3 час. |  | (c)
78747.612000 | 0.000000 | -0.025000 | -11.490000 | -11.515000 | -655.000000 | -451.000000 | -486.000000 | 12.061026 |  | 7064 | Смещение кромок | GWAN |  | 08:06 | 08:39 | 08:33 | 0 | 337 | 3.390000 | EXT | Смещение кромок. Наружу. Величина смещения - 3.4 мм. Аномалия находится на упругопластическом изгибе: R=838 D, максимальное растяжение на 7.3 час. |  | (c)
78747.612000 | 0.000000 | -0.040000 | -11.490000 | -11.530000 | 457.000000 | 597.000000 | 591.000000 | 47.699358 |  | 7064 | Смещение кромок | GWAN |  | 11:06 | 11:28 | 11:27 | 0 | 267 | 3.489000 | EXT | Смещение кромок. Наружу. Величина смещения - 3.5 мм. Аномалия находится на упругопластическом изгибе: R=838 D, максимальное растяжение на 7.3 час. |  | (c)
78753.527000 | 5.915000 | 5.544000 | -5.575000 | -5.946000 | 1900.000000 | 1918.000000 | 1920.000000 | 23.489984 | 5372.000000 | 7064 |  | CORR | AXGR | 02:58 | 03:01 | 03:02 | 574 | 39 | 11.000000 | EXT | -. Аномалия находится на упругопластическом изгибе: R=908 D, максимальное растяжение на 7.4 час. |  | (c)
78754.539000 | 6.927000 | 6.727000 | -4.563000 | -4.763000 | -2175.000000 | -2160.000000 | -2134.000000 | 4.474198 | 4333.000000 | 7064 |  | CORR | GENE | 04:01 | 04:03 | 04:07 | 430 | 82 | 8.000000 | EXT | -. Аномалия находится на упругопластическом изгибе: R=975 D, максимальное растяжение на 7.6 час. |  | (c)
78754.837000 | 7.225000 | 7.204000 | -4.265000 | -4.286000 | -2218.000000 | -2175.000000 | -2149.000000 | 1.037569 | 4251.000000 | 7064 |  | CORR | СIGR | 03:54 | 04:01 | 04:05 | 35 | 138 | 8.000000 | EXT | - |  | (c)
78760.567000 | 1.465000 | 1.433000 | -10.000000 | -10.032000 | 537.000000 | 594.000000 | 695.000000 | 43.315323 | 1433.000000 | 7065 |  | CORR | GENE | 03:00 | 03:09 | 03:25 | 66 | 317 | 10.000000 | EXT | - |  | (c)
78768.418000 | 9.316000 | 9.266000 | -2.149000 | -2.199000 | 377.000000 | 389.000000 | 389.000000 | 30.443686 | 2088.000000 | 7065 |  | CORR | AXGR | 02:34 | 02:36 | 02:36 | 111 | 23 | 10.000000 | EXT | - |  | (c)
78771.334000 | 0.767000 | 0.578000 | -10.868000 | -11.057000 | -407.000000 | -349.000000 | -335.000000 | 263.000000 | 578.000000 | 7066 |  | CORR | GENE | 07:58 | 08:08 | 08:10 | 206 | 143 | 15.000000 | EXT | - |  | (c)
78779.694000 | 9.127000 | 8.968000 | -2.508000 | -2.667000 | -1310.000000 | -1288.000000 | -1289.000000 | 1269.000000 | 2430.000000 | 7066 |  | CORR | AXGR | 05:33 | 05:36 | 05:36 | 237 | 41 | 9.000000 | EXT | - |  | (c)
78779.852000 | 9.285000 | 9.212000 | -2.350000 | -2.423000 | -1496.000000 | -1402.000000 | -1207.000000 | 918.000000 | 2329.000000 | 7066 |  | CORR | GENE | 05:03 | 05:18 | 05:49 | 94 | 578 | 11.000000 | EXT | - |  | (c)
78797.753000 | 4.761000 | 4.576000 | -5.529000 | -5.714000 | -1727.000000 | -1682.000000 | -1696.000000 | 1665.000000 | 4576.000000 | 7068 |  | CORR | GENE | 06:20 | 06:27 | 06:25 | 256 | 62 | 9.000000 | EXT | - |  | (c)
78803.282000 | 0.000000 | -0.045000 | -11.360000 | -11.405000 | -2095.000000 | -1712.000000 | -1574.000000 | 10.914161 |  | 7069 | Смещение кромок | GWAN |  | 04:15 | 05:17 | 05:39 | 0 | 1043 | 3.776000 | EXT | Смещение кромок. Наружу. Величина смещения - 3.8 мм. |  | (c)
78803.282000 | 0.000000 | -0.040000 | -11.360000 | -11.400000 | 63.000000 | 156.000000 | 253.000000 | 20.409769 |  | 7069 | Смещение кромок | GWAN |  | 10:03 | 10:18 | 10:34 | 0 | 380 | 3.413000 | EXT | Смещение кромок. Вовнутрь. Величина смещения - 3.4 мм. |  | (c)
78804.177000 | 0.895000 | 0.846000 | -10.465000 | -10.514000 | -2131.000000 | -1771.000000 | -1799.000000 | 8.072191 | 846.000000 | 7069 |  | CORR | GENE | 04:09 | 05:07 | 05:03 | 130 | 663 | 9.000000 | EXT | - |  | (c)
78806.003000 | 2.721000 | 2.627000 | -8.639000 | -8.733000 | -2157.000000 | -2105.000000 | -2111.000000 | 5.900112 | 2627.000000 | 7069 |  | CORR | GENE | 04:05 | 04:13 | 04:12 | 219 | 92 | 10.000000 | EXT | - |  | (c)
78806.238000 | 2.956000 | 2.954000 | -8.404000 | -8.406000 | -2094.000000 | -2047.000000 | -1986.000000 | 11.031207 | 2954.000000 | 7069 |  | CORR | СIGR | 04:15 | 04:23 | 04:32 | 44 | 216 | 14.000000 | EXT | - |  | (c)
78808.534000 | 5.252000 | 4.279000 | -6.108000 | -7.081000 | -914.000000 | -899.000000 | -879.000000 | 65.282191 | 4279.000000 | 7069 |  | CORR | GENE | 07:25 | 07:28 | 07:31 | 1136 | 70 | 9.000000 | EXT | - |  | (c)
78809.310000 | 6.028000 | 5.549000 | -5.332000 | -5.811000 | -923.000000 | -889.000000 | -878.000000 | 63.447362 | 4941.000000 | 7069 |  | CORR | GENE | 07:24 | 07:30 | 07:31 | 870 | 92 | 9.000000 | EXT | - |  | (c)
78810.266000 | 6.984000 | 6.632000 | -4.376000 | -4.728000 | -962.000000 | -877.000000 | -894.000000 | 61.275397 | 4211.000000 | 7069 |  | CORR | GENE | 07:18 | 07:31 | 07:29 | 517 | 135 | 9.000000 | EXT | - |  | (c)
78810.454000 | 7.172000 | 6.866000 | -4.188000 | -4.494000 | -813.000000 | -777.000000 | -762.000000 | 53.122342 | 3444.000000 | 7069 |  | CORR | GENE | 07:42 | 07:47 | 07:50 | 1050 | 103 | 10.000000 | EXT | - |  | (c)
78810.996000 | 7.714000 | 7.484000 | -3.646000 | -3.876000 | -905.000000 | -884.000000 | -878.000000 | 66.411963 | 3546.000000 | 7069 |  | CORR | GENE | 07:27 | 07:30 | 07:31 | 330 | 55 | 10.000000 | EXT | - |  | (c)
78811.227000 | 7.945000 | 7.787000 | -3.415000 | -3.573000 | -1092.000000 | -1068.000000 | -1059.000000 | 80.307802 | 2994.000000 | 7069 |  | CORR | GENE | 06:57 | 07:01 | 07:02 | 579 | 64 | 10.000000 | EXT | - |  | (c)
78814.274000 | 10.992000 | 10.491000 | -0.368000 | -0.869000 | -2178.000000 | -2159.000000 | -2154.000000 | 4.257940 | 190.000000 | 7069 |  | CORR | GENE | 04:01 | 04:04 | 04:05 | 679 | 47 | 11.000000 | EXT | - |  | (c)
78816.147000 | 1.505000 | 1.247000 | -9.530000 | -9.788000 | -534.000000 | -520.000000 | -505.000000 | 36.046375 | 1247.000000 | 7070 |  | CORR | GENE | 08:31 | 08:33 | 08:36 | 426 | 58 | 11.000000 | EXT | - |  | (c)
78817.583000 | 2.941000 | 0.906000 | -8.094000 | -10.129000 | -2194.000000 | -2187.000000 | -2164.000000 | 2.965165 | 906.000000 | 7070 | Металлургический дефект | MIAN | GENE | 04:03 | 04:04 | 04:08 | 2853 | 60 | 10.000000 | INT | Металлургический дефект. Эквивалент потери металла 10%. |  | (c)
78820.995000 | 6.353000 | 6.304000 | -4.682000 | -4.731000 | -1260.000000 | -1068.000000 | -1035.000000 | 47.339232 | 4651.000000 | 7070 |  | CORR | GENE | 06:34 | 07:05 | 07:10 | 80 | 449 | 9.000000 | EXT | - |  | (c)
78821.580000 | 6.938000 | 4.041000 | -4.097000 | -6.994000 | -2178.000000 | -2156.000000 | -2135.000000 | 4.222592 | 796.000000 | 7070 | Металлургический дефект | MIAN | GENE | 04:06 | 04:09 | 04:13 | 6198 | 86 | 10.000000 | INT | Металлургический дефект. Эквивалент потери металла 10%. |  | (c)
78824.133000 | 9.491000 | 9.055000 | -1.544000 | -1.980000 | 1854.000000 | 1909.000000 | 1904.000000 | 22.209431 | 1345.000000 | 7070 |  | CORR | GENE | 02:56 | 03:05 | 03:05 | 635 | 102 | 9.000000 | EXT | - |  | (c)
78825.339000 | 10.697000 | 10.656000 | -0.338000 | -0.379000 | -2201.000000 | -2091.000000 | -2031.000000 | 2.386272 | 293.000000 | 7070 |  | CORR | GENE | 04:02 | 04:20 | 04:29 | 86 | 341 | 13.000000 | EXT | - |  | (c)
78825.575000 | 10.933000 | 10.752000 | -0.102000 | -0.283000 | -2131.000000 | -2099.000000 | -2105.000000 | 8.065537 | 9.000000 | 7070 |  | CORR | GENE | 04:13 | 04:18 | 04:17 | 274 | 52 | 10.000000 | EXT | - |  | (c)
78825.751000 | 0.074000 | 0.054000 | -10.981000 | -11.001000 | 1337.000000 | 1934.000000 | 1734.000000 | 0.000000 | 54.000000 | 7071 |  | CORR | GENE | 04:26 | 06:02 | 05:30 | 143 | 794 | 8.000000 | EXT | - |  | (c)
78825.780000 | 0.103000 | 0.040000 | -10.952000 | -11.015000 | 1256.000000 | 1298.000000 | 1289.000000 | 70.562211 | 40.000000 | 7071 |  | CORR | GENE | 04:13 | 04:20 | 04:18 | 173 | 67 | 9.000000 | EXT | - |  | (c)
78826.576000 | 0.899000 | 0.695000 | -10.156000 | -10.360000 | 2175.000000 | -2220.000000 | 2218.000000 | 0.000000 | 695.000000 | 7071 |  | CORR | GENE | 06:41 | 06:52 | 06:48 | 317 | 85 | 10.000000 | EXT | - |  | (c)
78826.739000 | 1.062000 | 1.036000 | -9.993000 | -10.019000 | 2057.000000 | -2170.000000 | -2197.000000 | 2.731480 | 1036.000000 | 7071 |  | CORR | GENE | 06:22 | 07:00 | 06:56 | 90 | 414 | 11.000000 | EXT | - |  | (c)
78827.947000 | 2.270000 | 2.252000 | -8.785000 | -8.803000 | 2147.000000 | 2221.000000 | 2207.000000 | 0.000000 | 2252.000000 | 7071 |  | CORR | GENE | 06:37 | 06:48 | 06:46 | 55 | 119 | 9.000000 | EXT | - |  | (c)
78832.899000 | 7.222000 | 7.199000 | -3.833000 | -3.856000 | 1910.000000 | 2044.000000 | 2059.000000 | 0.000000 | 3805.000000 | 7071 |  | CORR | GENE | 05:58 | 06:20 | 06:22 | 51 | 297 | 10.000000 | EXT | - |  | (c)
78832.938000 | 7.261000 | 7.235000 | -3.794000 | -3.820000 | 1501.000000 | 1640.000000 | 1646.000000 | 23.692694 | 3771.000000 | 7071 |  | CORR | GENE | 04:52 | 05:15 | 05:16 | 49 | 291 | 14.000000 | EXT | - |  | (c)
78848.267000 | 0.000000 | -0.060000 | -11.425000 | -11.485000 | 1185.000000 | 1551.000000 | 1534.000000 | 28.087182 |  | 7073 | Смещение кромок | GWAN |  | 02:50 | 03:49 | 03:46 | 0 | 697 | 4.545000 | EXT | Смещение кромок. Наружу. Величина смещения - 4.5 мм. |  | (c)
78861.136000 | 1.444000 | 1.437000 | -10.041000 | -10.048000 | -667.000000 | -642.000000 | -607.000000 | 44.191852 | 1437.000000 | 7074 |  | GOUG | СIGR | 11:24 | 11:28 | 11:33 | 33 | 119 | 7.000000 | EXT | -. Задир. |  | (c)
78861.348000 | 1.656000 | 1.656000 | -9.829000 | -9.829000 | -715.000000 | -663.000000 | -668.000000 | 50.163524 | 1656.000000 | 7074 |  | GOUG | СIGR | 11:16 | 11:24 | 11:23 | 20 | 93 | 12.000000 | EXT | -. Задир. |  | (c)
78874.676000 | 3.499000 | 3.414000 | -7.936000 | -8.021000 | -6.000000 | 7.000000 | 4.000000 | 0.309356 | 3414.000000 | 7075 |  | LWAN |  | 09:53 | 09:55 | 09:54 | 145 | 0 | 20.090439 | INT | -. Эквивалент потери металла 20%. Внутришовный дефект на заводском сварном шве. |  | (c)
78882.612000 | 0.000000 | -0.035000 | -11.415000 | -11.450000 | 58.000000 | 171.000000 | 260.000000 | 20.981025 |  | 7076 | Смещение кромок | GWAN |  | 11:06 | 11:24 | 11:39 | 0 | 404 | 3.809000 | EXT | Смещение кромок. Вовнутрь. Величина смещения - 3.8 мм. |  | (c)
78882.750000 | 0.138000 | 0.072000 | -11.277000 | -11.343000 | -1463.000000 | -1440.000000 | -1451.000000 | 61.938644 | 72.000000 | 7076 |  | CORR | AXGR | 07:01 | 07:04 | 07:02 | 92 | 23 | 11.000000 | EXT | - |  | (c)
78891.643000 | 9.031000 | 8.833000 | -2.384000 | -2.582000 | -2064.000000 | -2047.000000 | -2007.000000 | 13.477523 | 2321.000000 | 7076 |  | CORR | GENE | 05:24 | 05:26 | 05:33 | 261 | 113 | 9.000000 | EXT | - |  | (c)
78892.348000 | 9.736000 | 9.673000 | -1.679000 | -1.742000 | -1698.000000 | -1671.000000 | -1658.000000 | 42.974548 | 1454.000000 | 7076 |  | CORR | GENE | 06:23 | 06:27 | 06:29 | 288 | 79 | 14.000000 | EXT | - |  | (c)
78893.827000 | 11.215000 | 10.465000 | -0.200000 | -0.950000 | -1415.000000 | -1365.000000 | -1367.000000 | 65.808401 | 27.000000 | 7076 |  | CORR | GENE | 07:08 | 07:16 | 07:16 | 923 | 96 | 10.000000 | EXT | - |  | (c)
78894.154000 | 0.127000 | 0.078000 | -11.383000 | -11.432000 | 2078.000000 | 2091.000000 | 2099.000000 | 7.254799 | 78.000000 | 7077 |  | CORR | AXGR | 07:18 | 07:20 | 07:22 | 211 | 42 | 9.000000 | EXT | - |  | (c)
78894.581000 | 0.554000 | 0.362000 | -10.956000 | -11.148000 | 1891.000000 | 1929.000000 | 1939.000000 | 15.788506 | 362.000000 | 7077 |  | CORR | GENE | 06:48 | 06:54 | 06:56 | 887 | 96 | 9.000000 | EXT | - |  | (c)
78894.705000 | 0.678000 | 0.252000 | -10.832000 | -11.258000 | 2123.000000 | 2190.000000 | 2173.000000 | 0.000000 | 252.000000 | 7077 |  | CORR | GENE | 07:25 | 07:36 | 07:33 | 1482 | 99 | 11.000000 | EXT | - |  | (c)
78896.100000 | 2.073000 | 1.803000 | -9.437000 | -9.707000 | 2115.000000 | 2172.000000 | 2156.000000 | 0.000000 | 1803.000000 | 7077 |  | CORR | GENE | 07:24 | 07:33 | 07:31 | 407 | 82 | 10.000000 | EXT | - |  | (c)
78896.389000 | 2.362000 | 2.337000 | -9.148000 | -9.173000 | 1677.000000 | 1840.000000 | 1829.000000 | 7.747997 | 2337.000000 | 7077 |  | CORR | СIGR | 06:13 | 06:40 | 06:38 | 38 | 305 | 9.000000 | EXT | - |  | (c)
78896.530000 | 2.503000 | 2.486000 | -9.007000 | -9.024000 | 2003.000000 | 2012.000000 | 2095.000000 | 0.000000 | 2486.000000 | 7077 |  | CORR | GENE | 07:06 | 07:07 | 07:21 | 70 | 183 | 10.000000 | EXT | - |  | (c)
78897.004000 | 2.977000 | 2.832000 | -8.533000 | -8.678000 | 1960.000000 | 1975.000000 | 1988.000000 | 15.175100 | 2832.000000 | 7077 |  | CORR | GENE | 06:59 | 07:02 | 07:04 | 193 | 55 | 10.000000 | EXT | - |  | (c)
78897.253000 | 3.226000 | 3.146000 | -8.284000 | -8.364000 | 2029.000000 | 2105.000000 | 2090.000000 | 1.580443 | 3146.000000 | 7077 |  | CORR | GENE | 07:10 | 07:22 | 07:20 | 249 | 121 | 9.000000 | EXT | - |  | (c)
78897.415000 | 3.388000 | 3.205000 | -8.122000 | -8.305000 | 1965.000000 | 1985.000000 | 1987.000000 | 16.195861 | 3205.000000 | 7077 |  | CORR | AXGR | 07:00 | 07:03 | 07:03 | 210 | 43 | 8.000000 | EXT | - |  | (c)
78897.670000 | 3.643000 | 3.579000 | -7.867000 | -7.931000 | 2211.000000 | 2221.000000 | 2221.000000 | 0.000000 | 3579.000000 | 7077 |  | CORR | AXGR | 07:40 | 07:41 | 07:41 | 220 | 20 | 10.000000 | EXT | - |  | (c)
78897.727000 | 3.700000 | 3.600000 | -7.810000 | -7.910000 | 1972.000000 | 1981.000000 | 1985.000000 | 17.706517 | 3600.000000 | 7077 |  | CORR | AXGR | 07:01 | 07:03 | 07:03 | 201 | 26 | 10.000000 | EXT | - |  | (c)
78898.002000 | 3.975000 | 3.877000 | -7.535000 | -7.633000 | 1974.000000 | 1980.000000 | 1987.000000 | 17.666168 | 3877.000000 | 7077 |  | CORR | AXGR | 07:01 | 07:02 | 07:03 | 162 | 25 | 11.000000 | EXT | - |  | (c)
78898.252000 | 4.225000 | 4.122000 | -7.285000 | -7.388000 | 2194.000000 | 2210.000000 | 2206.000000 | 0.056094 | 4122.000000 | 7077 |  | CORR | AXGR | 07:37 | 07:39 | 07:39 | 216 | 24 | 11.000000 | EXT | - |  | (c)
78898.888000 | 4.861000 | 4.563000 | -6.649000 | -6.947000 | 2207.000000 | 2223.000000 | 2222.000000 | 0.000000 | 4563.000000 | 7077 |  | CORR | AXGR | 07:39 | 07:42 | 07:41 | 604 | 31 | 9.000000 | EXT | - |  | (c)
78899.614000 | 5.587000 | 5.507000 | -5.923000 | -6.003000 | 2168.000000 | 2227.000000 | 2204.000000 | 0.000000 | 5507.000000 | 7077 |  | CORR | GENE | 07:33 | 07:42 | 07:38 | 381 | 70 | 10.000000 | EXT | - |  | (c)
78900.526000 | 6.499000 | 6.181000 | -5.011000 | -5.329000 | 2198.000000 | 2230.000000 | 2218.000000 | 0.000000 | 4899.000000 | 7077 |  | CORR | AXGR | 07:38 | 07:43 | 07:41 | 430 | 40 | 10.000000 | EXT | - |  | (c)
78900.900000 | 6.873000 | 6.628000 | -4.637000 | -4.882000 | 2154.000000 | 2173.000000 | 2176.000000 | 0.922019 | 4512.000000 | 7077 |  | CORR | AXGR | 07:30 | 07:33 | 07:34 | 370 | 44 | 8.000000 | EXT | - |  | (c)
78902.665000 | 8.638000 | 8.060000 | -2.872000 | -3.450000 | 2211.000000 | 2229.000000 | 2227.000000 | 0.000000 | 2177.000000 | 7077 |  | CORR | AXGR | 07:40 | 07:43 | 07:42 | 1273 | 32 | 11.000000 | EXT | - |  | (c)
78903.087000 | 9.060000 | 8.146000 | -2.450000 | -3.364000 | 2061.000000 | 2083.000000 | 2079.000000 | 9.338906 | 2329.000000 | 7077 |  | CORR | AXGR | 07:15 | 07:19 | 07:18 | 1035 | 36 | 9.000000 | EXT | - |  | (c)
78903.139000 | 9.112000 | 8.927000 | -2.398000 | -2.583000 | 2141.000000 | 2183.000000 | 2173.000000 | 0.000000 | 2152.000000 | 7077 |  | CORR | GENE | 07:28 | 07:35 | 07:33 | 431 | 62 | 11.000000 | EXT | - |  | (c)
78903.852000 | 9.825000 | 9.302000 | -1.685000 | -2.208000 | 1848.000000 | 1873.000000 | 1894.000000 | 19.603417 | 1291.000000 | 7077 |  | CORR | GENE | 06:41 | 06:45 | 06:49 | 917 | 93 | 8.000000 | EXT | - |  | (c)
78904.678000 | 10.651000 | 10.460000 | -0.859000 | -1.050000 | 1839.000000 | 1926.000000 | 1891.000000 | 19.012271 | 487.000000 | 7077 |  | CORR | GENE | 06:40 | 06:54 | 06:48 | 563 | 104 | 8.000000 | EXT | - |  | (c)
78904.719000 | 10.692000 | 10.675000 | -0.818000 | -0.835000 | 1623.000000 | 1722.000000 | 1719.000000 | 25.739908 | 794.000000 | 7077 |  | CORR | СIGR | 06:05 | 06:21 | 06:20 | 41 | 193 | 9.000000 | EXT | - |  | (c)
78905.467000 | 11.440000 | 11.368000 | -0.070000 | -0.142000 | 1775.000000 | 2149.000000 | 1998.000000 | 0.000000 | 60.000000 | 7077 |  | CORR | GENE | 06:29 | 07:30 | 07:05 | 82 | 445 | 13.000000 | EXT | - |  | (c)
78912.412000 | 6.875000 | 6.820000 | -4.690000 | -4.745000 | -2161.000000 | -2005.000000 | -1877.000000 | 5.579696 | 4667.000000 | 7078 |  | CORR | GENE | 06:06 | 06:31 | 06:51 | 78 | 568 | 10.000000 | EXT | - |  | (c)
78912.493000 | 6.956000 | 6.930000 | -4.609000 | -4.635000 | -2219.000000 | -1938.000000 | -1970.000000 | 0.908893 | 4573.000000 | 7078 |  | CORR | GENE | 05:56 | 06:42 | 06:36 | 62 | 498 | 8.000000 | EXT | - |  | (c)
78928.517000 | 0.000000 | -0.018000 | -11.115000 | -11.133000 | -1900.000000 | -1694.000000 | -1424.000000 | 26.705948 |  | 7080 | Нарушение формы кольцевого шва | GWAN |  | 05:33 | 06:07 | 06:50 | 0 | 951 |  | EXT | Нарушение формы кольцевого шва |  | (c)
78939.632000 | 0.000000 | -0.040000 | -11.275000 | -11.315000 | 1632.000000 | 1699.000000 | 1770.000000 | 26.032197 |  | 7081 | Смещение кромок | GWAN |  | 03:25 | 03:35 | 03:47 | 0 | 276 | 2.465000 | EXT | Смещение кромок. Наружу. Величина смещения - 2.5 мм. |  | (c)
78939.632000 | 0.000000 | -0.024000 | -11.275000 | -11.299000 | 2150.000000 | -2154.000000 | -2126.000000 | 0.000000 |  | 7081 | Нарушение формы кольцевого шва | GWAN |  | 04:48 | 05:13 | 05:18 | 0 | 370 |  | EXT | Нарушение формы кольцевого шва |  | (c)
78939.632000 | 0.000000 | -0.025000 | -11.275000 | -11.300000 | -944.000000 | -671.000000 | -674.000000 | 10.799750 |  | 7081 | Смещение кромок | GWAN |  | 08:29 | 09:13 | 09:12 | 0 | 540 | 3.240000 | EXT | Смещение кромок. Наружу. Величина смещения - 3.2 мм. |  | (c)
78939.632000 | 0.000000 | -0.035000 | -11.275000 | -11.310000 | -273.000000 | 447.000000 | 128.000000 | 10.291314 |  | 7081 | Смещение кромок | GWAN |  | 10:17 | 00:13 | 11:22 | 0 | 802 | 3.252000 | EXT | Смещение кромок. Вовнутрь. Величина смещения - 3.3 мм. |  | (c)
78950.907000 | 0.000000 | -0.023000 | -11.065000 | -11.088000 | 743.000000 | 1730.000000 | 1366.000000 | 19.494745 |  | 7082 | Нарушение формы кольцевого шва | GWAN |  | 01:51 | 04:30 | 03:31 | 0 | 1246 |  | EXT | Нарушение формы кольцевого шва |  | (c)
78959.687000 | 8.780000 | 8.741000 | -2.285000 | -2.324000 | -580.000000 | -532.000000 | -538.000000 | 36.511523 | 2243.000000 | 7082 |  | DENT |  | 10:17 | 10:25 | 10:24 | 81 | 85 | 0.633803 |  | - |  | (c)
78965.787000 | 3.815000 | 3.207000 | -7.785000 | -8.393000 | -2195.000000 | -2175.000000 | -2170.000000 | 2.868127 | 3207.000000 | 7083 |  | CORR | GENE | 04:02 | 04:05 | 04:06 | 1480 | 50 | 9.000000 | EXT | - |  | (c)
78975.427000 | 1.855000 | 1.841000 | -8.140000 | -8.154000 | -870.000000 | -685.000000 | -630.000000 | 12.210387 | 1841.000000 | 7084а |  | CORR | СIGR | 08:44 | 09:13 | 09:22 | 25 | 479 | 9.000000 | EXT | - |  | (c)
79007.941000 | 0.174000 | 0.162000 | -10.471000 | -10.483000 | 1607.000000 | 2158.000000 | 1895.000000 | 3.915964 | 162.000000 | 7086а | Металлургический дефект | MIAN | СIGR | 02:07 | 03:36 | 02:54 | 31 | 575 | 10.000000 | INT | Металлургический дефект. Эквивалент потери металла 10%. |  | (c)
79033.252000 | 2.700000 | 2.606000 | -8.610000 | -8.704000 | -455.000000 | -349.000000 | -398.000000 | 27.431291 | 2606.000000 | 7089 |  | CORR | GENE | 11:14 | 11:31 | 11:23 | 331 | 115 | 9.000000 | EXT | - |  | (c)
79034.567000 | 4.015000 | 3.953000 | -7.295000 | -7.357000 | -363.000000 | -349.000000 | -348.000000 | 26.865368 | 3953.000000 | 7089 |  | CORR | AXGR | 11:29 | 11:31 | 11:31 | 133 | 30 | 10.000000 | EXT | - |  | (c)
79035.933000 | 5.381000 | 5.216000 | -5.929000 | -6.094000 | 1781.000000 | 1808.000000 | 1810.000000 | 29.153686 | 5216.000000 | 7089 |  | CORR | GENE | 05:15 | 05:19 | 05:20 | 236 | 59 | 9.000000 | EXT | - |  | (c)
79041.879000 | 0.017000 | 0.001000 | -11.013000 | -11.029000 | -1571.000000 | -1493.000000 | -1519.000000 | 57.428818 | 1.000000 | 7090 |  | CORR | GENE | 09:54 | 10:07 | 10:03 | 166 | 105 | 10.000000 | EXT | - |  | (c)
79046.502000 | 4.640000 | 4.634000 | -6.390000 | -6.396000 | 890.000000 | 916.000000 | 968.000000 | 71.790385 | 4634.000000 | 7090 |  | CORR | СIGR | 04:31 | 04:36 | 04:44 | 35 | 157 | 11.000000 | EXT | - |  | (c)
79047.680000 | 5.818000 | 5.812000 | -5.212000 | -5.218000 | 968.000000 | 987.000000 | 1003.000000 | 78.084851 | 5198.000000 | 7090 |  | CORR | СIGR | 04:44 | 04:47 | 04:50 | 20 | 70 | 13.000000 | EXT | - |  | (c)
79064.347000 | 0.000000 | -0.024000 | -11.530000 | -11.554000 | -24.000000 | 1066.000000 | 827.000000 | 0.000000 |  | 7092 | Нарушение формы кольцевого шва | GWAN |  | 00:10 | 03:06 | 02:28 | 0 | 1701 |  | EXT | Нарушение формы кольцевого шва |  | (c)
79064.347000 | 0.000000 | -0.030000 | -11.530000 | -11.560000 | -1292.000000 | -1112.000000 | -970.000000 | 52.250223 |  | 7092 | Смещение кромок | GWAN |  | 08:46 | 09:15 | 09:38 | 0 | 645 | 3.218000 | EXT | Смещение кромок. Вовнутрь. Величина смещения - 3.2 мм. |  | (c)
79072.377000 | 8.030000 | 8.006000 | -3.500000 | -3.524000 | 972.000000 | 1020.000000 | 1032.000000 | 78.464734 | 3484.000000 | 7092 |  | CORR | СIGR | 02:51 | 02:59 | 03:01 | 40 | 120 | 15.000000 | EXT | - |  | (c)
79074.599000 | 10.252000 | 10.186000 | -1.278000 | -1.344000 | -1808.000000 | -1774.000000 | -1769.000000 | 37.222067 | 1214.000000 | 7092 | Металлургический дефект | MIAN | GENE | 07:22 | 07:28 | 07:29 | 130 | 78 | 9.740893 | INT | Металлургический дефект. Эквивалент потери металла 10%. |  | (c)
79075.877000 | 0.000000 | -0.040000 | -11.215000 | -11.255000 | -703.000000 | -471.000000 | -391.000000 | 6.336608 |  | 7093 | Смещение кромок | GWAN |  | 01:04 | 01:41 | 01:54 | 0 | 624 | 3.766000 | EXT | Смещение кромок. Вовнутрь. Аномалия находится на отводе. Величина смещения - 3.8 мм. |  | (c)
79075.877000 | 0.000000 | -0.015000 | -11.215000 | -11.230000 | 1606.000000 | 2068.000000 | 1934.000000 | 0.000000 |  | 7093 | Смещение кромок | GWAN |  | 07:16 | 08:31 | 08:09 | 0 | 656 | 3.427000 | EXT | Смещение кромок. Вовнутрь. Аномалия находится на отводе. Величина смещения - 3.4 мм. |  | (c)
79075.877000 | 0.000000 | -0.035000 | -11.215000 | -11.250000 | -2164.000000 | -1719.000000 | -1785.000000 | 35.967492 |  | 7093 | Смещение кромок | GWAN |  | 09:08 | 10:20 | 10:09 | 0 | 758 | 3.535000 | EXT | Смещение кромок. Вовнутрь. Аномалия находится на отводе. Величина смещения - 3.5 мм. |  | (c)
79087.092000 | 0.000000 | -0.020000 | -11.050000 | -11.070000 | 1475.000000 | 1765.000000 | 1680.000000 | 11.398524 |  | 7094 | Смещение кромок | GWAN |  | 04:47 | 05:34 | 05:20 | 0 | 410 | 2.777000 | EXT | Смещение кромок. Наружу. Аномалия находится на отводе. Величина смещения - 2.8 мм. |  | (c)
79087.092000 | 0.000000 | -0.040000 | -11.050000 | -11.090000 | -468.000000 | -178.000000 | -268.000000 | 5.420525 |  | 7094 | Смещение кромок | GWAN |  | 11:33 | 00:20 | 00:06 | 0 | 401 | 3.488000 | EXT | Смещение кромок. Вовнутрь. Аномалия находится на отводе. Величина смещения - 3.5 мм. |  | (c)
79119.786000 | 10.149000 | 9.989000 | -1.251000 | -1.411000 | 9.000000 | 48.000000 | 37.000000 | 0.702401 | 1138.000000 | 7096 |  | LWAN |  | 03:00 | 03:07 | 03:05 | 273 | 57 | 10.921070 | EXT | -. Эквивалент потери металла 11%. |  | (c)
79121.037000 | 0.000000 | -0.020000 | -11.330000 | -11.350000 | 862.000000 | 1802.000000 | 1504.000000 | 0.000000 |  | 7097 | Нарушение формы кольцевого шва | GWAN |  | 02:23 | 04:54 | 04:06 | 0 | 1284 |  | EXT | Нарушение формы кольцевого шва |  | (c)
79144.155000 | 0.463000 | 0.435000 | -7.347000 | -7.375000 | 491.000000 | 632.000000 | 621.000000 | 39.610662 | 435.000000 | 7099 |  | CORR | GENE | 04:12 | 04:35 | 04:33 | 245 | 261 | 14.000000 | EXT | - |  | (c)
79144.630000 | 0.938000 | 0.740000 | -6.872000 | -7.070000 | 355.000000 | 389.000000 | 402.000000 | 28.661005 | 740.000000 | 7099 |  | CORR | GENE | 03:50 | 03:56 | 03:58 | 300 | 94 | 9.000000 | EXT | - |  | (c)
79145.067000 | 1.375000 | 1.147000 | -6.435000 | -6.663000 | 390.000000 | 458.000000 | 447.000000 | 31.483081 | 1147.000000 | 7099 |  | CORR | GENE | 03:56 | 04:07 | 04:05 | 466 | 113 | 10.000000 | EXT | - |  | (c)
79145.659000 | 1.967000 | 1.706000 | -5.843000 | -6.104000 | 367.000000 | 470.000000 | 448.000000 | 29.640610 | 1706.000000 | 7099 |  | CORR | GENE | 03:52 | 04:09 | 04:05 | 723 | 162 | 10.000000 | EXT | - |  | (c)
79146.410000 | 2.718000 | 2.500000 | -5.092000 | -5.310000 | 343.000000 | 384.000000 | 376.000000 | 27.677519 | 2500.000000 | 7099 |  | CORR | GENE | 03:48 | 03:55 | 03:53 | 419 | 67 | 14.000000 | EXT | - |  | (c)
79146.458000 | 2.766000 | 2.751000 | -5.044000 | -5.059000 | 568.000000 | 618.000000 | 616.000000 | 45.824568 | 2751.000000 | 7099 |  | CORR | СIGR | 04:24 | 04:33 | 04:32 | 30 | 96 | 15.000000 | EXT | - |  | (c)
79146.829000 | 3.137000 | 2.940000 | -4.673000 | -4.870000 | 382.000000 | 408.000000 | 412.000000 | 30.829725 | 2940.000000 | 7099 |  | CORR | GENE | 03:54 | 03:59 | 03:59 | 443 | 61 | 13.000000 | EXT | - |  | (c)
79147.720000 | 4.028000 | 3.611000 | -3.782000 | -4.199000 | 457.000000 | 531.000000 | 521.000000 | 36.883472 | 3611.000000 | 7099 |  | CORR | GENE | 04:06 | 04:18 | 04:17 | 523 | 127 | 11.000000 | EXT | - |  | (c)
79149.129000 | 5.437000 | 5.080000 | -2.373000 | -2.730000 | 295.000000 | 320.000000 | 326.000000 | 23.798118 | 2254.000000 | 7099 |  | CORR | GENE | 03:40 | 03:44 | 03:45 | 476 | 61 | 13.000000 | EXT | - |  | (c)
79149.565000 | 5.873000 | 5.855000 | -1.937000 | -1.955000 | 315.000000 | 363.000000 | 367.000000 | 25.407903 | 1920.000000 | 7099 |  | CORR | СIGR | 03:44 | 03:51 | 03:52 | 35 | 105 | 12.000000 | EXT | - |  | (c)
79150.041000 | 6.349000 | 6.303000 | -1.461000 | -1.507000 | 324.000000 | 390.000000 | 393.000000 | 26.134188 | 1458.000000 | 7099 |  | CORR | GENE | 03:45 | 03:56 | 03:56 | 49 | 139 | 12.000000 | EXT | - |  | (c)
79150.480000 | 6.788000 | 6.763000 | -1.022000 | -1.047000 | 351.000000 | 415.000000 | 430.000000 | 28.313041 | 1009.000000 | 7099 |  | CORR | СIGR | 03:49 | 04:00 | 04:02 | 38 | 158 | 15.000000 | EXT | - |  | (c)
79158.372000 | 4.195000 | 4.093000 | -3.925000 | -4.027000 | 1415.000000 | 1820.000000 | 1685.000000 | 1415.000000 | 3918.000000 | 7101 |  | GOUG | GENE | 00:45 | 01:50 | 01:28 | 109 | 540 | 9.000000 | EXT | -. Зона задиров. |  | (c)
79162.297000 | 0.000000 | -0.019000 | -11.185000 | -11.204000 | -1241.000000 | -1.000000 | -323.000000 | 595.000000 |  | 7102 | Нарушение формы кольцевого шва | GWAN |  | 11:58 | 03:18 | 02:26 | 0 | 1837 |  | EXT | Нарушение формы кольцевого шва |  | (c)
79168.664000 | 6.367000 | 6.158000 | -4.818000 | -5.027000 | -790.000000 | -748.000000 | -762.000000 | 733.000000 | 4725.000000 | 7102 |  | CORR | GENE | 01:11 | 01:18 | 01:16 | 302 | 58 | 10.000000 | EXT | - |  | (c)
79171.646000 | 9.349000 | 9.232000 | -1.836000 | -1.953000 | -450.000000 | -423.000000 | -426.000000 | 402.000000 | 1722.000000 | 7102 |  | ARTD | GENE | 02:06 | 02:10 | 02:10 | 231 | 48 | 11.000000 | EXT | -. Эквивалент потери металла 11%. |  | (c)
79172.977000 | 10.680000 | 10.524000 | -0.505000 | -0.661000 | -446.000000 | -418.000000 | -418.000000 | 390.000000 | 402.000000 | 7102 |  | ARTD | GENE | 02:07 | 02:11 | 02:11 | 259 | 56 | 11.517467 | EXT | -. Эквивалент потери металла 12%. |  | (c)
79175.307000 | 1.825000 | 1.759000 | -9.495000 | -9.561000 | 2060.000000 | -2230.000000 | -2176.000000 | 1950.000000 | 1759.000000 | 7103а |  | ARTD | GENE | 05:07 | 05:35 | 05:44 | 110 | 450 | 10.000000 | EXT | -. Эквивалент потери металла 10%. Аномалия находится на отводе. |  | (c)
79178.214000 | 4.732000 | 4.705000 | -6.588000 | -6.615000 | 773.000000 | 845.000000 | 861.000000 | 773.000000 | 4705.000000 | 7103а |  | CORR | GENE | 01:40 | 01:51 | 01:54 | 60 | 176 | 12.000000 | EXT | -. Аномалия находится на отводе. |  | (c)
79178.318000 | 4.836000 | 4.814000 | -6.484000 | -6.506000 | 770.000000 | 842.000000 | 844.000000 | 770.000000 | 4814.000000 | 7103а |  | CORR | GENE | 01:39 | 01:51 | 01:51 | 57 | 148 | 14.000000 | EXT | -. Аномалия находится на отводе. |  | (c)
79183.362000 | 9.880000 | 9.656000 | -1.440000 | -1.664000 | 124.000000 | 148.000000 | 149.000000 | 124.000000 | 1274.000000 | 7103а |  | CORR | GENE | 11:55 | 11:59 | 11:59 | 390 | 49 | 12.000000 | EXT | -. Аномалия находится на отводе. |  | (c)
79186.302000 | 0.000000 | -0.021000 | -10.065000 | -10.086000 | -256.000000 | 683.000000 | 436.000000 | 0.000000 |  | 7104а | Нарушение формы кольцевого шва | GWAN |  | 01:20 | 03:52 | 03:12 | 0 | 1384 |  | EXT | Нарушение формы кольцевого шва |  | (c)
79186.302000 | 0.000000 | -0.011000 | -10.065000 | -10.076000 | 2194.000000 | -2168.000000 | -2177.000000 | 4.319804 |  | 7104а | Смещение кромок | GWAN |  | 07:56 | 08:12 | 08:10 | 0 | 180 | 2.478000 | EXT | Смещение кромок. Наружу. Величина смещения - 2.5 мм. |  | (c)
79200.315000 | 3.948000 | 3.923000 | -7.562000 | -7.587000 | 1706.000000 | 1745.000000 | 1765.000000 | 32.753660 | 3923.000000 | 7104б |  | CORR | СIGR | 02:36 | 02:42 | 02:45 | 35 | 119 | 10.000000 | EXT | - |  | (c)
79201.166000 | 4.799000 | 4.772000 | -6.711000 | -6.738000 | 1717.000000 | 1769.000000 | 1747.000000 | 36.627177 | 4772.000000 | 7104б |  | CORR | PITT | 02:38 | 02:46 | 02:42 | 38 | 60 | 10.000000 | EXT | - |  | (c)
79206.695000 | 10.328000 | 10.250000 | -1.182000 | -1.260000 | -2160.000000 | -2062.000000 | -2001.000000 | 5.651718 | 1157.000000 | 7104б |  | CORR | GENE | 04:12 | 04:28 | 04:38 | 103 | 319 | 9.000000 | EXT | - |  | (c)
79207.369000 | 11.002000 | 10.826000 | -0.508000 | -0.684000 | 2175.000000 | 2176.000000 | 2197.000000 | 0.958537 | 284.000000 | 7104б |  | CORR | AXGR | 03:51 | 03:52 | 03:55 | 400 | 44 | 10.000000 | EXT | - |  | (c)
79253.587000 | 0.000000 | -0.005000 | -11.295000 | -11.300000 | 1222.000000 | 1797.000000 | 1875.000000 | 0.000000 |  | 7110 | Смещение кромок | GWAN |  | 04:35 | 06:07 | 06:20 | 0 | 1307 | 3.161000 | EXT | Смещение кромок. Наружу. Величина смещения - 3.2 мм. |  | (c)
79253.587000 | 0.000000 | -0.010000 | -11.295000 | -11.305000 | -1741.000000 | -1622.000000 | -1629.000000 | 48.555769 |  | 7110 | Смещение кромок | GWAN |  | 08:36 | 08:56 | 08:54 | 0 | 224 | 3.102000 | EXT | Смещение кромок. Наружу. Величина смещения - 3.1 мм. |  | (c)
79257.981000 | 4.394000 | 4.381000 | -6.901000 | -6.914000 | 665.000000 | 712.000000 | 860.000000 | 53.661825 | 4381.000000 | 7110 |  | CORR | СIGR | 03:05 | 03:12 | 03:36 | 16 | 391 | 10.000000 | EXT | - |  | (c)
79260.445000 | 6.858000 | 6.628000 | -4.437000 | -4.667000 | 705.000000 | 818.000000 | 781.000000 | 56.882126 | 3869.000000 | 7110 |  | CORR | GENE | 03:11 | 03:29 | 03:23 | 798 | 153 | 9.000000 | EXT | - |  | (c)
79264.946000 | 0.064000 | 0.040000 | -11.291000 | -11.315000 | -934.000000 | -922.000000 | -912.000000 | 70.138888 | 40.000000 | 7111 |  | CORR | PITT | 08:04 | 08:06 | 08:08 | 53 | 43 | 15.000000 | EXT | - |  | (c)
79265.187000 | 0.305000 | 0.220000 | -11.050000 | -11.135000 | -726.000000 | -711.000000 | -706.000000 | 53.774341 | 220.000000 | 7111 |  | CORR | AXGR | 08:38 | 08:40 | 08:41 | 191 | 40 | 10.000000 | EXT | - |  | (c)
79269.760000 | 4.878000 | 4.804000 | -6.477000 | -6.551000 | 1340.000000 | 1716.000000 | 1565.000000 | 35.496588 | 4804.000000 | 7111 |  | GOUG | GENE | 02:11 | 03:12 | 02:47 | 168 | 451 | 6.000000 | EXT | -. Задир. |  | (c)
79287.230000 | 10.993000 | 10.826000 | -0.227000 | -0.394000 | 904.000000 | 916.000000 | 917.000000 | 72.926960 | 102.000000 | 7112 |  | CORR | AXGR | 02:58 | 03:00 | 03:00 | 292 | 27 | 8.000000 | EXT | - |  | (c)
79287.457000 | 0.000000 | -0.060000 | -11.345000 | -11.405000 | -333.000000 | -66.000000 | -73.000000 | 0.000000 |  | 7113 | Смещение кромок | GWAN |  | 01:24 | 02:08 | 02:06 | 0 | 520 | 3.562000 | EXT | Смещение кромок. Наружу. Величина смещения - 3.6 мм. |  | (c)
79287.457000 | 0.000000 | -0.022000 | -11.345000 | -11.367000 | 1819.000000 | -1693.000000 | -1846.000000 | 31.005262 |  | 7113 | Нарушение формы кольцевого шва | GWAN |  | 07:12 | 09:45 | 09:20 | 0 | 1592 |  | EXT | Нарушение формы кольцевого шва |  | (c)
79296.170000 | 8.713000 | 8.660000 | -2.632000 | -2.685000 | 761.000000 | 829.000000 | 823.000000 | 61.392588 | 2190.000000 | 7113 |  | CORR | GENE | 04:21 | 04:32 | 04:31 | 495 | 125 | 8.000000 | EXT | - |  | (c)
79297.916000 | 10.459000 | 9.749000 | -0.886000 | -1.596000 | 1736.000000 | 1794.000000 | 1786.000000 | 27.801375 | 502.000000 | 7113 |  | CORR | GENE | 06:58 | 07:08 | 07:07 | 1094 | 100 | 8.000000 | EXT | - |  | (c)
79298.802000 | 0.000000 | -0.020000 | -11.355000 | -11.375000 | -832.000000 | -605.000000 | -527.000000 | 0.000000 |  | 7114 | Смещение кромок | GWAN |  | 09:08 | 09:45 | 09:57 | 0 | 610 | 5.143000 | EXT | Смещение кромок. Вовнутрь. Величина смещения - 5.1 мм. |  | (c)
79298.802000 | 0.000000 | -0.035000 | -11.355000 | -11.390000 | 49.000000 | 708.000000 | 564.000000 | 45.515484 |  | 7114 | Смещение кромок | GWAN |  | 11:30 | 01:16 | 00:53 | 0 | 1031 | 3.794000 | EXT | Смещение кромок. Вовнутрь. Величина смещения - 3.8 мм. |  | (c)
79299.328000 | 0.526000 | 0.326000 | -10.829000 | -11.029000 | 1513.000000 | 1541.000000 | 1538.000000 | 53.822716 | 326.000000 | 7114 |  | CORR | GENE | 03:26 | 03:31 | 03:30 | 467 | 50 | 9.000000 | EXT | - |  | (c)
79301.262000 | 2.460000 | 2.397000 | -8.895000 | -8.958000 | 2014.000000 | 2025.000000 | 2030.000000 | 14.905319 | 2397.000000 | 7114 |  | CORR | AXGR | 04:47 | 04:49 | 04:50 | 215 | 32 | 8.000000 | EXT | - |  | (c)
79301.657000 | 2.855000 | 2.764000 | -8.500000 | -8.591000 | 1911.000000 | 1926.000000 | 1945.000000 | 20.368905 | 2764.000000 | 7114 |  | CORR | GENE | 04:31 | 04:33 | 04:36 | 148 | 67 | 8.000000 | EXT | - |  | (c)
79303.436000 | 4.634000 | 4.437000 | -6.721000 | -6.918000 | 1938.000000 | 1961.000000 | 1957.000000 | 20.568884 | 4437.000000 | 7114 |  | CORR | AXGR | 04:35 | 04:39 | 04:38 | 317 | 38 | 9.000000 | EXT | - |  | (c)
79304.913000 | 6.111000 | 6.109000 | -5.244000 | -5.246000 | -1229.000000 | -1134.000000 | -1142.000000 | 78.096866 | 5218.000000 | 7114 |  | CORR | СIGR | 08:04 | 08:19 | 08:18 | 28 | 174 | 11.000000 | EXT | - |  | (c)
79308.458000 | 9.656000 | 9.510000 | -1.699000 | -1.845000 | -1946.000000 | -1922.000000 | -1921.000000 | 22.972791 | 1531.000000 | 7114 |  | CORR | GENE | 06:08 | 06:12 | 06:12 | 314 | 50 | 9.000000 | EXT | - |  | (c)
79317.694000 | 7.537000 | 7.387000 | -3.938000 | -4.088000 | 1291.000000 | 1316.000000 | 1316.000000 | 71.856145 | 3768.000000 | 7115 |  | CORR | GENE | 03:14 | 03:18 | 03:18 | 320 | 49 | 8.000000 | EXT | - |  | (c)
79319.043000 | 8.886000 | 8.076000 | -2.589000 | -3.399000 | -2201.000000 | -2162.000000 | -2155.000000 | 2.390489 | 479.000000 | 7115 |  | CORR | GENE | 05:51 | 05:57 | 05:58 | 2920 | 91 | 9.000000 | EXT | - |  | (c)
79321.632000 | 0.000000 | -0.035000 | -11.625000 | -11.660000 | -764.000000 | -564.000000 | -565.000000 | 367.000000 |  | 7116 | Смещение кромок | GWAN |  | 00:42 | 01:14 | 01:14 | 0 | 398 | 3.358000 | EXT | Смещение кромок. Вовнутрь. Величина смещения - 3.4 мм. |  | (c)
79321.632000 | 0.000000 | -0.010000 | -11.625000 | -11.635000 | 380.000000 | 545.000000 | 720.000000 | 380.000000 |  | 7116 | Смещение кромок | GWAN |  | 03:47 | 04:13 | 04:41 | 0 | 680 | 3.785000 | EXT | Смещение кромок. Вовнутрь. Величина смещения - 3.8 мм. |  | (c)
79321.727000 | 0.095000 | 0.081000 | -11.530000 | -11.544000 | 1092.000000 | 1135.000000 | 1203.000000 | 1092.000000 | 81.000000 | 7116 |  | CORR | СIGR | 05:42 | 05:48 | 05:59 | 33 | 222 | 10.000000 | EXT | - |  | (c)
79322.989000 | 1.357000 | 1.320000 | -10.268000 | -10.305000 | 1792.000000 | 1863.000000 | 1881.000000 | 1792.000000 | 1320.000000 | 7116 |  | CORR | GENE | 07:34 | 07:46 | 07:49 | 68 | 178 | 12.000000 | EXT | - |  | (c)
79323.656000 | 2.024000 | 1.993000 | -9.601000 | -9.632000 | 703.000000 | 975.000000 | 1082.000000 | 703.000000 | 1993.000000 | 7116 |  | CORR | GENE | 04:39 | 05:23 | 05:40 | 226 | 758 | 9.000000 | EXT | - |  | (c)
79328.072000 | 6.440000 | 6.420000 | -5.185000 | -5.205000 | 1323.000000 | 1445.000000 | 1467.000000 | 1323.000000 | 5067.000000 | 7116 |  | CORR | GENE | 06:19 | 06:38 | 06:42 | 138 | 287 | 10.000000 | EXT | - |  | (c)
79329.063000 | 7.431000 | 7.431000 | -4.194000 | -4.194000 | 1838.000000 | 1886.000000 | 1891.000000 | 1838.000000 | 4165.000000 | 7116 |  | CORR | СIGR | 07:42 | 07:50 | 07:50 | 29 | 105 | 10.000000 | EXT | - |  | (c)
79333.257000 | 0.000000 | -0.005000 | -11.625000 | -11.630000 | -1997.000000 | -1741.000000 | -1815.000000 | 1634.000000 |  | 7117 | Смещение кромок | GWAN |  | 04:37 | 05:18 | 05:07 | 0 | 363 | 3.596000 | EXT | Смещение кромок. Наружу. Величина смещения - 3.6 мм. |  | (c)
79333.257000 | 0.000000 | -0.001000 | -11.625000 | -11.626000 | -1183.000000 | -1128.000000 | -1066.000000 | 948.000000 |  | 7117 | Смещение кромок | GWAN |  | 06:48 | 06:57 | 07:07 | 0 | 235 | 3.403000 | EXT | Смещение кромок. Наружу. Величина смещения - 3.4 мм. |  | (c)
79333.257000 | 0.000000 | -0.025000 | -11.625000 | -11.650000 | -263.000000 | 51.000000 | 89.000000 | 0.000000 |  | 7117 | Смещение кромок | GWAN |  | 09:17 | 10:08 | 10:14 | 0 | 703 | 3.213000 | EXT | Смещение кромок. Наружу. Величина смещения - 3.2 мм. |  | (c)
79343.965000 | 10.708000 | 10.538000 | -0.917000 | -1.087000 | -1029.000000 | -968.000000 | -981.000000 | 933.000000 | 874.000000 | 7117 |  | CORR | GENE | 07:13 | 07:23 | 07:21 | 213 | 96 | 15.000000 | EXT | - |  | (c)
79348.244000 | 3.362000 | 3.279000 | -7.173000 | -7.256000 | 2036.000000 | 2058.000000 | 2058.000000 | 2036.000000 | 3279.000000 | 7118а |  | CORR | AXGR | 03:53 | 03:56 | 03:56 | 214 | 43 | 9.000000 | EXT | - |  | (c)
79348.642000 | 3.760000 | 3.667000 | -6.775000 | -6.868000 | -1411.000000 | -1377.000000 | -1381.000000 | 1350.000000 | 3667.000000 | 7118а |  | CORR | GENE | 06:36 | 06:42 | 06:41 | 441 | 62 | 9.000000 | EXT | - |  | (c)
79351.392000 | 6.510000 | 6.393000 | -4.025000 | -4.142000 | 2013.000000 | 2037.000000 | 2042.000000 | 2013.000000 | 3821.000000 | 7118а |  | CORR | GENE | 03:49 | 03:53 | 03:54 | 321 | 59 | 10.000000 | EXT | - |  | (c)
79355.097000 | 10.215000 | 9.696000 | -0.320000 | -0.839000 | -2089.000000 | -2016.000000 | -2033.000000 | 1977.000000 | 99.000000 | 7118а |  | CORR | GENE | 04:47 | 04:59 | 04:56 | 740 | 113 | 11.000000 | EXT | - |  | (c)
79357.121000 | 0.209000 | 0.061000 | -10.396000 | -10.544000 | 2128.000000 | 2194.000000 | 2177.000000 | 0.000000 | 61.000000 | 7119а |  | CORR | GENE | 07:26 | 07:37 | 07:34 | 591 | 96 | 9.000000 | EXT | - |  | (c)
79357.376000 | 0.464000 | 0.287000 | -10.141000 | -10.318000 | 1896.000000 | 1955.000000 | 1946.000000 | 14.767595 | 287.000000 | 7119а |  | CORR | GENE | 06:48 | 06:58 | 06:57 | 587 | 101 | 9.000000 | EXT | - |  | (c)
79358.698000 | 1.786000 | 1.602000 | -8.819000 | -9.003000 | 2131.000000 | 2155.000000 | 2168.000000 | 0.000000 | 1602.000000 | 7119а |  | CORR | GENE | 07:26 | 07:30 | 07:32 | 604 | 74 | 10.000000 | EXT | - |  | (c)
79359.812000 | 2.900000 | 2.790000 | -7.705000 | -7.815000 | 1868.000000 | 1876.000000 | 1880.000000 | 26.266396 | 2790.000000 | 7119а |  | CORR | AXGR | 06:44 | 06:45 | 06:46 | 186 | 25 | 12.000000 | EXT | - |  | (c)
79360.651000 | 3.739000 | 3.601000 | -6.866000 | -7.004000 | 1276.000000 | 1309.000000 | 1296.000000 | 72.137706 | 3601.000000 | 7119а |  | CORR | AXGR | 05:08 | 05:14 | 05:12 | 393 | 40 | 11.000000 | EXT | - |  | (c)
79362.231000 | 5.319000 | 5.058000 | -5.286000 | -5.547000 | 2169.000000 | 2207.000000 | 2195.000000 | 0.000000 | 5058.000000 | 7119а |  | CORR | GENE | 07:33 | 07:39 | 07:37 | 384 | 52 | 11.000000 | EXT | - |  | (c)
79363.613000 | 6.701000 | 6.557000 | -3.904000 | -4.048000 | 534.000000 | 553.000000 | 565.000000 | 43.090770 | 3648.000000 | 7119а |  | CORR | GENE | 03:09 | 03:12 | 03:14 | 400 | 61 | 10.000000 | EXT | - |  | (c)
79363.684000 | 6.772000 | 6.287000 | -3.833000 | -4.318000 | 807.000000 | 821.000000 | 834.000000 | 65.122221 | 3445.000000 | 7119а |  | CORR | GENE | 03:53 | 03:55 | 03:57 | 873 | 54 | 9.000000 | EXT | - |  | (c)
79364.440000 | 7.528000 | 6.907000 | -3.077000 | -3.698000 | 2114.000000 | 2161.000000 | 2150.000000 | 0.571700 | 2152.000000 | 7119а |  | CORR | GENE | 07:24 | 07:31 | 07:30 | 1546 | 73 | 10.000000 | EXT | - |  | (c)
79365.087000 | 8.175000 | 7.920000 | -2.430000 | -2.685000 | 794.000000 | 901.000000 | 885.000000 | 64.041428 | 1762.000000 | 7119а |  | CORR | GENE | 03:51 | 04:08 | 04:05 | 923 | 183 | 8.000000 | EXT | - |  | (c)
79365.810000 | 8.898000 | 8.792000 | -1.707000 | -1.813000 | -2154.000000 | -2137.000000 | -2132.000000 | 7.953687 | 1636.000000 | 7119а |  | CORR | AXGR | 07:55 | 07:58 | 07:58 | 177 | 44 | 8.000000 | EXT | - |  | (c)
79366.211000 | 9.299000 | 8.539000 | -1.306000 | -2.066000 | 2167.000000 | 2214.000000 | 2202.000000 | 0.000000 | 964.000000 | 7119а |  | CORR | GENE | 07:32 | 07:40 | 07:38 | 1102 | 69 | 11.000000 | EXT | - |  | (c)
79366.827000 | 9.915000 | 9.757000 | -0.690000 | -0.848000 | 1130.000000 | 1147.000000 | 1151.000000 | 83.657592 | 559.000000 | 7119а |  | CORR | AXGR | 04:45 | 04:48 | 04:48 | 289 | 42 | 9.000000 | EXT | - |  | (c)
79367.517000 | 0.000000 | -0.018000 | -11.660000 | -11.678000 | -1212.000000 | -439.000000 | -711.000000 | 211.000000 |  | 7120 | Нарушение формы кольцевого шва | GWAN |  | 05:44 | 07:49 | 07:05 | 0 | 1001 |  | EXT | Нарушение формы кольцевого шва |  | (c)
79367.701000 | 0.184000 | 0.174000 | -11.476000 | -11.486000 | -1049.000000 | -939.000000 | -969.000000 | 889.000000 | 174.000000 | 7120 |  | CORR | СIGR | 06:11 | 06:28 | 06:24 | 30 | 160 | 11.000000 | EXT | - |  | (c)
79367.733000 | 0.216000 | 0.188000 | -11.444000 | -11.472000 | -1416.000000 | -1228.000000 | -1276.000000 | 1136.000000 | 188.000000 | 7120 |  | CORR | GENE | 05:12 | 05:42 | 05:34 | 47 | 280 | 10.000000 | EXT | - |  | (c)
79370.550000 | 3.033000 | 2.981000 | -8.627000 | -8.679000 | -1424.000000 | -1244.000000 | -1207.000000 | 990.000000 | 2981.000000 | 7120 |  | CORR | GENE | 05:10 | 05:39 | 05:45 | 66 | 433 | 10.000000 | EXT | - |  | (c)
79379.177000 | 0.000000 | -0.015000 | -11.650000 | -11.665000 | -1898.000000 | -1726.000000 | -1773.000000 | 1648.000000 |  | 7121 | Смещение кромок | GWAN |  | 05:22 | 05:50 | 05:42 | 0 | 250 | 2.791000 | EXT | Смещение кромок. Наружу. Величина смещения - 2.8 мм. |  | (c)
79379.177000 | 0.000000 | -0.050000 | -11.650000 | -11.700000 | -129.000000 | 54.000000 | 9.000000 | 0.000000 |  | 7121 | Смещение кромок | GWAN |  | 10:08 | 10:37 | 10:30 | 0 | 276 | 3.089000 | EXT | Смещение кромок. Наружу. Величина смещения - 3.1 мм. |  | (c)
79379.177000 | 0.000000 | -0.055000 | -11.650000 | -11.705000 | 249.000000 | 324.000000 | 371.000000 | 249.000000 |  | 7121 | Смещение кромок | GWAN |  | 11:09 | 11:21 | 11:28 | 0 | 244 | 2.536000 | EXT | Смещение кромок. Наружу. Величина смещения - 2.5 мм. |  | (c)
79384.786000 | 5.609000 | 5.081000 | -6.041000 | -6.569000 | 2033.000000 | 2067.000000 | 2089.000000 | 2033.000000 | 5081.000000 | 7121 |  | CORR | GENE | 03:57 | 04:02 | 04:06 | 750 | 111 | 8.000000 | EXT | - |  | (c)
79385.172000 | 5.995000 | 5.979000 | -5.655000 | -5.671000 | -1548.000000 | -1477.000000 | -1471.000000 | 1395.000000 | 5630.000000 | 7121 |  | CORR | СIGR | 06:19 | 06:30 | 06:31 | 41 | 153 | 10.000000 | EXT | - |  | (c)
79390.827000 | 0.000000 | -0.040000 | -11.445000 | -11.485000 | -1691.000000 | -1200.000000 | -1351.000000 | 1011.000000 |  | 7122 | Смещение кромок | GWAN |  | 02:20 | 03:39 | 03:15 | 0 | 680 | 3.253000 | EXT | Смещение кромок. Наружу. Величина смещения - 3.3 мм. |  | (c)
79390.827000 | 0.000000 | -0.025000 | -11.445000 | -11.470000 | -572.000000 | -38.000000 | -128.000000 | 0.000000 |  | 7122 | Смещение кромок | GWAN |  | 05:20 | 06:46 | 06:32 | 0 | 889 | 3.844000 | EXT | Смещение кромок. Наружу. Величина смещения - 3.8 мм. |  | (c)
79392.053000 | 1.226000 | 1.208000 | -10.219000 | -10.237000 | -232.000000 | -125.000000 | -98.000000 | 0.000000 | 1208.000000 | 7122 |  | CORR | GENE | 06:15 | 06:32 | 06:37 | 52 | 268 | 8.000000 | EXT | - |  | (c)
79392.452000 | 1.625000 | 1.564000 | -9.820000 | -9.881000 | -952.000000 | -468.000000 | -503.000000 | 54.000000 | 1564.000000 | 7122 |  | CORR | GENE | 04:19 | 05:37 | 05:31 | 132 | 897 | 12.000000 | EXT | - |  | (c)
79394.007000 | 3.180000 | 3.174000 | -8.265000 | -8.271000 | -313.000000 | -277.000000 | -262.000000 | 211.000000 | 3174.000000 | 7122 |  | CORR | СIGR | 06:02 | 06:08 | 06:10 | 17 | 102 | 15.000000 | EXT | - |  | (c)
79394.188000 | 3.361000 | 3.351000 | -8.084000 | -8.094000 | -308.000000 | -302.000000 | -278.000000 | 247.000000 | 3351.000000 | 7122 |  | CORR | СIGR | 06:03 | 06:04 | 06:08 | 25 | 61 | 13.000000 | EXT | - |  | (c)
79394.229000 | 3.402000 | 2.043000 | -8.043000 | -9.402000 | 465.000000 | 776.000000 | 637.000000 | 465.000000 | 2043.000000 | 7122 |  | GOUG | GENE | 08:08 | 08:58 | 08:35 | 1730 | 344 | 10.000000 | EXT | -. Зона задиров. |  | (c)
79395.673000 | 4.846000 | 4.842000 | -6.599000 | -6.603000 | -308.000000 | -263.000000 | -239.000000 | 169.000000 | 4842.000000 | 7122 |  | CORR | СIGR | 06:03 | 06:10 | 06:14 | 30 | 139 | 10.000000 | EXT | - |  | (c)
79396.420000 | 5.593000 | 5.157000 | -5.852000 | -6.288000 | -128.000000 | -84.000000 | -88.000000 | 48.000000 | 5157.000000 | 7122 |  | CORR | GENE | 06:32 | 06:39 | 06:38 | 540 | 80 | 8.000000 | EXT | - |  | (c)
79396.491000 | 5.664000 | 5.652000 | -5.781000 | -5.793000 | -273.000000 | -203.000000 | -221.000000 | 169.000000 | 5652.000000 | 7122 |  | CORR | СIGR | 06:08 | 06:20 | 06:17 | 25 | 104 | 11.000000 | EXT | - |  | (c)
79397.520000 | 6.693000 | 6.558000 | -4.752000 | -4.887000 | -167.000000 | -139.000000 | -124.000000 | 81.000000 | 4558.000000 | 7122 |  | CORR | GENE | 06:26 | 06:30 | 06:33 | 329 | 86 | 8.000000 | EXT | - |  | (c)
79398.058000 | 7.231000 | 7.084000 | -4.214000 | -4.361000 | -175.000000 | -164.000000 | -158.000000 | 142.000000 | 4065.000000 | 7122 |  | CORR | AXGR | 06:24 | 06:26 | 06:27 | 296 | 33 | 8.000000 | EXT | - |  | (c)
79398.548000 | 7.721000 | 7.352000 | -3.724000 | -4.093000 | -108.000000 | -81.000000 | -81.000000 | 53.000000 | 3616.000000 | 7122 |  | CORR | GENE | 06:35 | 06:39 | 06:40 | 477 | 55 | 10.000000 | EXT | - |  | (c)
79402.272000 | 0.000000 | -0.018000 | -11.920000 | -11.938000 | -1639.000000 | -1360.000000 | -1281.000000 | 924.000000 |  | 7123 | Нарушение формы кольцевого шва | GWAN |  | 06:04 | 06:49 | 07:02 | 0 | 714 |  | EXT | Нарушение формы кольцевого шва |  | (c)
79419.542000 | 5.350000 | 5.338000 | -4.940000 | -4.952000 | -912.000000 | -842.000000 | -845.000000 | 777.000000 | 4933.000000 | 7124 |  | CORR | СIGR | 05:23 | 05:34 | 05:34 | 19 | 135 | 10.000000 | EXT | - |  | (c)
79419.926000 | 5.734000 | 5.715000 | -4.556000 | -4.575000 | -863.000000 | -795.000000 | -794.000000 | 725.000000 | 4551.000000 | 7124 |  | CORR | СIGR | 05:31 | 05:42 | 05:42 | 24 | 138 | 11.000000 | EXT | - |  | (c)
79424.315000 | 10.123000 | 10.079000 | -0.167000 | -0.211000 | -684.000000 | -652.000000 | -667.000000 | 650.000000 | 119.000000 | 7124 |  | CORR | AXGR | 06:00 | 06:05 | 06:03 | 92 | 34 | 10.000000 | EXT | - |  | (c)
79424.482000 | 0.000000 | -0.005000 | -11.640000 | -11.645000 | -577.000000 | -43.000000 | -268.000000 | 0.000000 |  | 7125 | Смещение кромок | GWAN |  | 04:48 | 06:15 | 05:38 | 0 | 619 | 2.632000 | EXT | Смещение кромок. Наружу. Величина смещения - 2.6 мм. |  | (c)
79424.482000 | 0.000000 | -0.005000 | -11.640000 | -11.645000 | 297.000000 | 410.000000 | 413.000000 | 297.000000 |  | 7125 | Смещение кромок | GWAN |  | 07:10 | 07:28 | 07:28 | 0 | 232 | 2.798000 | EXT | Смещение кромок. Наружу. Величина смещения - 2.8 мм. |  | (c)
79424.482000 | 0.000000 | -0.035000 | -11.640000 | -11.675000 | 988.000000 | 1142.000000 | 1096.000000 | 988.000000 |  | 7125 | Смещение кромок | GWAN |  | 09:01 | 09:26 | 09:18 | 0 | 215 | 3.073000 | EXT | Смещение кромок. Наружу. Величина смещения - 3.1 мм. |  | (c)
79424.542000 | 0.060000 | 0.035000 | -11.580000 | -11.605000 | -900.000000 | -680.000000 | -652.000000 | 404.000000 | 35.000000 | 7125 |  | CORR | GENE | 03:56 | 04:32 | 04:36 | 66 | 496 | 10.000000 | EXT | - |  | (c)
79424.544000 | 0.062000 | 0.039000 | -11.578000 | -11.601000 | -156.000000 | -12.000000 | 10.000000 | 0.000000 | 39.000000 | 7125 |  | CORR | GENE | 05:56 | 06:20 | 06:23 | 70 | 332 | 12.000000 | EXT | - |  | (c)
79424.615000 | 0.133000 | 0.119000 | -11.507000 | -11.521000 | -43.000000 | 3.000000 | 102.000000 | 0.000000 | 119.000000 | 7125 |  | CORR | СIGR | 06:15 | 06:22 | 06:38 | 43 | 290 | 9.000000 | EXT | - |  | (c)
79424.639000 | 0.157000 | 0.136000 | -11.483000 | -11.504000 | -890.000000 | -754.000000 | -736.000000 | 583.000000 | 136.000000 | 7125 |  | CORR | GENE | 03:58 | 04:20 | 04:23 | 55 | 307 | 10.000000 | EXT | - |  | (c)
79426.844000 | 2.362000 | 2.040000 | -9.278000 | -9.600000 | -87.000000 | -60.000000 | -53.000000 | 19.000000 | 2040.000000 | 7125 |  | CORR | GENE | 06:08 | 06:12 | 06:13 | 482 | 68 | 8.000000 | EXT | - |  | (c)
79433.055000 | 8.573000 | 7.866000 | -3.067000 | -3.774000 | 102.000000 | 199.000000 | 174.000000 | 102.000000 | 2919.000000 | 7125 |  | CORR | GENE | 06:38 | 06:54 | 06:50 | 855 | 145 | 9.000000 | EXT | - |  | (c)
79434.729000 | 10.247000 | 9.644000 | -1.393000 | -1.996000 | -924.000000 | -863.000000 | -884.000000 | 843.000000 | 1121.000000 | 7125 |  | CORR | GENE | 03:52 | 04:02 | 03:59 | 875 | 81 | 9.000000 | EXT | - |  | (c)
79435.887000 | 11.405000 | 10.988000 | -0.235000 | -0.652000 | -944.000000 | -902.000000 | -892.000000 | 840.000000 | 159.000000 | 7125 |  | CORR | GENE | 03:49 | 03:56 | 03:58 | 493 | 104 | 11.000000 | EXT | - |  | (c)
79435.923000 | 11.441000 | 11.379000 | -0.199000 | -0.261000 | -600.000000 | -577.000000 | -582.000000 | 564.000000 | 125.000000 | 7125 |  | CORR | AXGR | 04:45 | 04:48 | 04:48 | 136 | 36 | 9.000000 | EXT | - |  | (c)
79436.003000 | 11.521000 | 11.403000 | -0.119000 | -0.237000 | 281.000000 | 372.000000 | 335.000000 | 281.000000 | 16.000000 | 7125 |  | CORR | GENE | 07:07 | 07:22 | 07:16 | 221 | 106 | 12.000000 | EXT | - |  | (c)
79436.257000 | 0.135000 | 0.051000 | -11.270000 | -11.354000 | -623.000000 | -590.000000 | -505.000000 | 388.000000 | 51.000000 | 7126 |  | CORR | GENE | 04:17 | 04:22 | 04:36 | 300 | 235 | 11.000000 | EXT | - |  | (c)
79436.762000 | 0.640000 | 0.530000 | -10.765000 | -10.875000 | -541.000000 | -503.000000 | -496.000000 | 452.000000 | 530.000000 | 7126 |  | CORR | GENE | 04:30 | 04:36 | 04:37 | 158 | 89 | 12.000000 | EXT | - |  | (c)
79437.490000 | 1.368000 | 0.026000 | -10.037000 | -11.379000 | 413.000000 | 588.000000 | 566.000000 | 413.000000 | 26.000000 | 7126 |  | CORR | GENE | 07:04 | 07:32 | 07:29 | 1834 | 305 | 11.000000 | EXT | - |  | (c)
79441.152000 | 5.030000 | 4.315000 | -6.375000 | -7.090000 | 399.000000 | 467.000000 | 452.000000 | 399.000000 | 4315.000000 | 7126 |  | CORR | GENE | 07:02 | 07:13 | 07:10 | 871 | 106 | 10.000000 | EXT | - |  | (c)
79441.530000 | 5.408000 | 5.378000 | -5.997000 | -6.027000 | 552.000000 | 649.000000 | 637.000000 | 552.000000 | 5378.000000 | 7126 |  | CORR | GENE | 07:27 | 07:42 | 07:40 | 45 | 169 | 10.000000 | EXT | - |  | (c)
79442.402000 | 6.280000 | 6.220000 | -5.125000 | -5.185000 | 457.000000 | 480.000000 | 478.000000 | 457.000000 | 5057.000000 | 7126 |  | CORR | AXGR | 07:11 | 07:15 | 07:15 | 128 | 41 | 9.000000 | EXT | - |  | (c)
79443.799000 | 7.677000 | 7.417000 | -3.728000 | -3.988000 | 542.000000 | 608.000000 | 586.000000 | 542.000000 | 3614.000000 | 7126 |  | CORR | GENE | 07:25 | 07:35 | 07:32 | 374 | 87 | 11.000000 | EXT | - |  | (c)
79444.246000 | 8.124000 | 7.985000 | -3.281000 | -3.420000 | 527.000000 | 538.000000 | 547.000000 | 527.000000 | 3250.000000 | 7126 |  | CORR | AXGR | 07:23 | 07:24 | 07:26 | 170 | 40 | 11.000000 | EXT | - |  | (c)
79453.507000 | 5.980000 | 5.890000 | -5.435000 | -5.525000 | 1083.000000 | 1202.000000 | 1186.000000 | 1083.000000 | 5406.000000 | 7127 |  | CORR | GENE | 06:04 | 06:24 | 06:21 | 119 | 205 | 9.000000 | EXT | - |  | (c)
79453.654000 | 6.127000 | 6.074000 | -5.288000 | -5.341000 | 864.000000 | 894.000000 | 916.000000 | 864.000000 | 5276.000000 | 7127 |  | CORR | GENE | 05:29 | 05:34 | 05:37 | 65 | 104 | 13.000000 | EXT | - |  | (c)
79454.288000 | 6.761000 | 6.718000 | -4.654000 | -4.697000 | 711.000000 | 843.000000 | 842.000000 | 711.000000 | 4636.000000 | 7127 |  | CORR | GENE | 05:04 | 05:26 | 05:25 | 61 | 261 | 10.000000 | EXT | - |  | (c)
79454.516000 | 6.989000 | 6.973000 | -4.426000 | -4.442000 | 759.000000 | 761.000000 | 807.000000 | 759.000000 | 4417.000000 | 7127 |  | CORR | СIGR | 05:12 | 05:12 | 05:20 | 25 | 96 | 10.000000 | EXT | - |  | (c)
79457.340000 | 9.813000 | 9.793000 | -1.602000 | -1.622000 | 380.000000 | 421.000000 | 433.000000 | 380.000000 | 1596.000000 | 7127 |  | CORR | СIGR | 04:11 | 04:18 | 04:20 | 26 | 106 | 10.000000 | EXT | - |  | (c)
79458.936000 | 11.409000 | 11.223000 | -0.006000 | -0.192000 | 1578.000000 | 1606.000000 | 1605.000000 | 1578.000000 | 5.000000 | 7127 |  | CORR | GENE | 07:24 | 07:29 | 07:29 | 187 | 54 | 9.000000 | EXT | - |  | (c)
79459.630000 | 0.688000 | 0.284000 | -10.947000 | -11.351000 | 1542.000000 | 1580.000000 | 1590.000000 | 1542.000000 | 284.000000 | 7128 |  | CORR | GENE | 07:03 | 07:09 | 07:11 | 1000 | 97 | 8.000000 | EXT | - |  | (c)
79460.281000 | 1.339000 | 1.173000 | -10.296000 | -10.462000 | 261.000000 | 316.000000 | 296.000000 | 261.000000 | 1173.000000 | 7128 |  | CORR | GENE | 03:37 | 03:46 | 03:42 | 254 | 70 | 8.000000 | EXT | - |  | (c)
79460.776000 | 1.834000 | 1.572000 | -9.801000 | -10.063000 | 223.000000 | 230.000000 | 242.000000 | 223.000000 | 1572.000000 | 7128 |  | CORR | AXGR | 03:30 | 03:32 | 03:33 | 431 | 39 | 9.000000 | EXT | - |  | (c)
79462.366000 | 3.424000 | 3.313000 | -8.211000 | -8.322000 | 64.000000 | 95.000000 | 89.000000 | 64.000000 | 3313.000000 | 7128 |  | CORR | GENE | 03:05 | 03:10 | 03:09 | 167 | 50 | 15.000000 | EXT | - |  | (c)
79462.506000 | 3.564000 | 3.529000 | -8.071000 | -8.106000 | 123.000000 | 168.000000 | 222.000000 | 123.000000 | 3529.000000 | 7128 |  | CORR | GENE | 03:14 | 03:22 | 03:30 | 51 | 198 | 11.000000 | EXT | - |  | (c)
79462.577000 | 3.635000 | 3.614000 | -8.000000 | -8.021000 | 162.000000 | 322.000000 | 272.000000 | 162.000000 | 3614.000000 | 7128 |  | CORR | СIGR | 03:21 | 03:46 | 03:38 | 34 | 220 | 15.000000 | EXT | - |  | (c)
79463.271000 | 4.329000 | 4.318000 | -7.306000 | -7.317000 | 137.000000 | 163.000000 | 170.000000 | 137.000000 | 4318.000000 | 7128 |  | CORR | СIGR | 03:17 | 03:21 | 03:22 | 20 | 66 | 9.000000 | EXT | - |  | (c)
79463.498000 | 4.556000 | 4.340000 | -7.079000 | -7.295000 | 56.000000 | 86.000000 | 80.000000 | 56.000000 | 4340.000000 | 7128 |  | CORR | GENE | 03:03 | 03:08 | 03:07 | 271 | 49 | 9.000000 | EXT | - |  | (c)
79466.582000 | 7.640000 | 7.251000 | -3.995000 | -4.384000 | 1876.000000 | 1924.000000 | 1956.000000 | 1876.000000 | 3958.000000 | 7128 |  | CORR | GENE | 07:57 | 08:05 | 08:10 | 426 | 160 | 10.000000 | EXT | - |  | (c)
79470.577000 | 0.000000 | -0.030000 | -11.510000 | -11.540000 | -638.000000 | -433.000000 | -247.000000 | 0.000000 |  | 7129 | Нарушение формы кольцевого шва | GWAN |  | 04:03 | 04:36 | 05:06 | 0 | 783 |  | EXT | Нарушение формы кольцевого шва |  | (c)
79472.505000 | 1.928000 | 1.908000 | -9.582000 | -9.602000 | 1460.000000 | 1515.000000 | 1514.000000 | 1460.000000 | 1908.000000 | 7129 |  | CORR | СIGR | 09:42 | 09:50 | 09:50 | 38 | 110 | 9.000000 | EXT | - |  | (c)
79473.012000 | 2.435000 | 2.345000 | -9.075000 | -9.165000 | -212.000000 | -197.000000 | -196.000000 | 179.000000 | 2345.000000 | 7129 |  | CORR | AXGR | 05:12 | 05:14 | 05:14 | 134 | 33 | 9.000000 | EXT | - |  | (c)
79473.150000 | 2.573000 | 2.557000 | -8.937000 | -8.953000 | 1368.000000 | 1420.000000 | 1423.000000 | 1368.000000 | 2557.000000 | 7129 |  | CORR | СIGR | 09:27 | 09:35 | 09:36 | 39 | 109 | 10.000000 | EXT | - |  | (c)
79480.971000 | 10.394000 | 10.328000 | -1.116000 | -1.182000 | -899.000000 | -866.000000 | -843.000000 | 787.000000 | 602.000000 | 7129 |  | CORR | GENE | 03:21 | 03:26 | 03:30 | 580 | 112 | 10.000000 | EXT | - |  | (c)
79481.995000 | 11.418000 | 11.308000 | -0.092000 | -0.202000 | -877.000000 | -863.000000 | -862.000000 | 847.000000 | 15.000000 | 7129 |  | CORR | AXGR | 03:24 | 03:27 | 03:27 | 187 | 30 | 10.000000 | EXT | - |  | (c)
79482.963000 | 0.876000 | 0.847000 | -10.764000 | -10.793000 | 144.000000 | 233.000000 | 245.000000 | 144.000000 | 847.000000 | 7130 |  | CORR | GENE | 04:38 | 04:52 | 04:54 | 45 | 202 | 9.000000 | EXT | - |  | (c)
79484.198000 | 2.111000 | 1.895000 | -9.529000 | -9.745000 | 55.000000 | 79.000000 | 70.000000 | 55.000000 | 1895.000000 | 7130 |  | CORR | AXGR | 04:23 | 04:27 | 04:26 | 415 | 31 | 9.000000 | EXT | - |  | (c)
79485.008000 | 2.921000 | 2.714000 | -8.719000 | -8.926000 | 44.000000 | 71.000000 | 65.000000 | 44.000000 | 2714.000000 | 7130 |  | CORR | AXGR | 04:21 | 04:26 | 04:25 | 429 | 41 | 9.000000 | EXT | - |  | (c)
79493.727000 | 0.000000 | -0.030000 | -11.660000 | -11.690000 | -2003.000000 | -1898.000000 | -1840.000000 | 1678.000000 |  | 7131 | Смещение кромок | GWAN |  | 02:54 | 03:10 | 03:20 | 0 | 325 | 3.126000 | EXT | Смещение кромок. Наружу. Величина смещения - 3.1 мм. |  | (c)
79493.727000 | 0.000000 | -0.020000 | -11.660000 | -11.680000 | -1448.000000 | -1135.000000 | -1017.000000 | 586.000000 |  | 7131 | Смещение кромок | GWAN |  | 04:23 | 05:14 | 05:33 | 0 | 863 | 3.373000 | EXT | Смещение кромок. Наружу. Величина смещения - 3.4 мм. |  | (c)
79493.727000 | 0.000000 | -0.030000 | -11.660000 | -11.690000 | 300.000000 | 454.000000 | 413.000000 | 300.000000 |  | 7131 | Смещение кромок | GWAN |  | 09:05 | 09:30 | 09:24 | 0 | 227 | 4.418000 | EXT | Смещение кромок. Наружу. Величина смещения - 4.4 мм. |  | (c)
79493.727000 | 0.000000 | -0.040000 | -11.660000 | -11.700000 | 599.000000 | 962.000000 | 819.000000 | 599.000000 |  | 7131 | Смещение кромок | GWAN |  | 09:54 | 10:52 | 10:29 | 0 | 439 | 3.683000 | EXT | Смещение кромок. Вовнутрь. Величина смещения - 3.7 мм. |  | (c)
79493.972000 | 0.245000 | 0.060000 | -11.415000 | -11.600000 | -139.000000 | -68.000000 | -95.000000 | 51.000000 | 60.000000 | 7131 |  | CORR | GENE | 07:54 | 08:06 | 08:02 | 880 | 88 | 11.000000 | EXT | - |  | (c)
79494.399000 | 0.672000 | 0.251000 | -10.988000 | -11.409000 | -1366.000000 | -1274.000000 | -1293.000000 | 1219.000000 | 251.000000 | 7131 |  | CORR | GENE | 04:36 | 04:51 | 04:48 | 647 | 147 | 10.000000 | EXT | - |  | (c)
79494.647000 | 0.920000 | 0.880000 | -10.740000 | -10.780000 | -1154.000000 | -982.000000 | -908.000000 | 663.000000 | 880.000000 | 7131 |  | CORR | GENE | 05:11 | 05:38 | 05:50 | 280 | 491 | 9.000000 | EXT | - |  | (c)
79494.764000 | 1.037000 | 0.985000 | -10.623000 | -10.675000 | -118.000000 | -101.000000 | -99.000000 | 79.000000 | 985.000000 | 7131 |  | CORR | AXGR | 07:58 | 08:01 | 08:01 | 510 | 39 | 9.000000 | EXT | - |  | (c)
79495.116000 | 1.389000 | 1.247000 | -10.271000 | -10.413000 | -1572.000000 | -1168.000000 | -1256.000000 | 941.000000 | 1247.000000 | 7131 |  | CORR | GENE | 04:03 | 05:08 | 04:54 | 243 | 632 | 9.000000 | EXT | - |  | (c)
79495.386000 | 1.659000 | 1.540000 | -10.001000 | -10.120000 | -165.000000 | -147.000000 | -128.000000 | 90.000000 | 1540.000000 | 7131 |  | CORR | GENE | 07:50 | 07:53 | 07:56 | 966 | 75 | 11.000000 | EXT | - |  | (c)
79495.435000 | 1.708000 | 1.620000 | -9.952000 | -10.040000 | -1646.000000 | -1371.000000 | -1207.000000 | 768.000000 | 1620.000000 | 7131 |  | CORR | GENE | 03:51 | 04:35 | 05:02 | 166 | 877 | 9.000000 | EXT | - |  | (c)
79495.769000 | 2.042000 | 1.840000 | -9.618000 | -9.820000 | -1599.000000 | -1547.000000 | -1546.000000 | 1494.000000 | 1840.000000 | 7131 |  | CORR | GENE | 03:59 | 04:07 | 04:07 | 608 | 104 | 10.000000 | EXT | - |  | (c)
79495.925000 | 2.198000 | 1.926000 | -9.462000 | -9.734000 | -966.000000 | -899.000000 | -924.000000 | 883.000000 | 1926.000000 | 7131 |  | CORR | GENE | 05:41 | 05:52 | 05:48 | 557 | 83 | 9.000000 | EXT | - |  | (c)
79497.159000 | 3.432000 | 2.550000 | -8.228000 | -9.110000 | -227.000000 | -195.000000 | -146.000000 | 64.000000 | 2550.000000 | 7131 |  | CORR | GENE | 07:40 | 07:45 | 07:53 | 1999 | 162 | 9.000000 | EXT | - |  | (c)
79497.404000 | 3.677000 | 3.654000 | -7.983000 | -8.006000 | -853.000000 | -812.000000 | -776.000000 | 699.000000 | 3654.000000 | 7131 |  | CORR | GENE | 05:59 | 06:06 | 06:12 | 53 | 154 | 10.000000 | EXT | - |  | (c)
79498.230000 | 4.503000 | 3.472000 | -7.157000 | -8.188000 | -2018.000000 | -1992.000000 | -1888.000000 | 1759.000000 | 3472.000000 | 7131 |  | CORR | GENE | 02:51 | 02:55 | 03:12 | 1240 | 259 | 8.000000 | EXT | - |  | (c)
79499.804000 | 6.077000 | 5.653000 | -5.583000 | -6.007000 | -2007.000000 | -1990.000000 | -1972.000000 | 1937.000000 | 5448.000000 | 7131 |  | CORR | GENE | 02:53 | 02:56 | 02:59 | 559 | 70 | 9.000000 | EXT | - |  | (c)
79500.667000 | 6.940000 | 6.406000 | -4.720000 | -5.254000 | -221.000000 | -167.000000 | -165.000000 | 110.000000 | 4369.000000 | 7131 |  | CORR | GENE | 07:41 | 07:50 | 07:50 | 885 | 111 | 8.000000 | EXT | - |  | (c)
79503.251000 | 9.524000 | 9.297000 | -2.136000 | -2.363000 | -145.000000 | -113.000000 | -105.000000 | 64.000000 | 1614.000000 | 7131 |  | CORR | GENE | 07:53 | 07:58 | 08:00 | 749 | 81 | 9.000000 | EXT | - |  | (c)
79503.439000 | 9.712000 | 9.686000 | -1.948000 | -1.974000 | -585.000000 | -414.000000 | -462.000000 | 339.000000 | 1937.000000 | 7131 |  | CORR | СIGR | 06:42 | 07:10 | 07:02 | 37 | 246 | 10.000000 | EXT | - |  | (c)
79503.502000 | 9.775000 | 9.681000 | -1.885000 | -1.979000 | -1818.000000 | -1779.000000 | -1772.000000 | 1725.000000 | 1303.000000 | 7131 |  | CORR | GENE | 03:23 | 03:30 | 03:31 | 676 | 93 | 9.000000 | EXT | - |  | (c)
79503.823000 | 10.096000 | 9.933000 | -1.564000 | -1.727000 | -1609.000000 | -1490.000000 | -1541.000000 | 1472.000000 | 1145.000000 | 7131 |  | CORR | GENE | 03:57 | 04:16 | 04:08 | 582 | 138 | 8.000000 | EXT | - |  | (c)
79504.303000 | 10.576000 | 10.234000 | -1.084000 | -1.426000 | -160.000000 | -128.000000 | -119.000000 | 78.000000 | 791.000000 | 7131 |  | CORR | GENE | 07:51 | 07:56 | 07:58 | 635 | 81 | 9.000000 | EXT | - |  | (c)
79504.333000 | 10.606000 | 10.521000 | -1.054000 | -1.139000 | -1672.000000 | -1648.000000 | -1644.000000 | 1616.000000 | 602.000000 | 7131 |  | CORR | GENE | 03:47 | 03:51 | 03:51 | 537 | 56 | 10.000000 | EXT | - |  | (c)
79504.553000 | 10.826000 | 10.797000 | -0.834000 | -0.863000 | -1393.000000 | -1351.000000 | -1285.000000 | 1176.000000 | 823.000000 | 7131 |  | CORR | СIGR | 04:32 | 04:39 | 04:49 | 40 | 217 | 10.000000 | EXT | - |  | (c)
79504.604000 | 10.877000 | 10.232000 | -0.783000 | -1.428000 | -1923.000000 | -1883.000000 | -1873.000000 | 1823.000000 | 650.000000 | 7131 |  | CORR | GENE | 03:06 | 03:13 | 03:14 | 778 | 100 | 10.000000 | EXT | - |  | (c)
79505.061000 | 11.334000 | 11.173000 | -0.326000 | -0.487000 | -1808.000000 | -510.000000 | -1159.000000 | 510.000000 | 204.000000 | 7131 |  | CORR | GENE | 03:25 | 06:54 | 05:10 | 283 | 1298 | 12.000000 | EXT | - |  | (c)
79505.108000 | 11.381000 | 11.224000 | -0.279000 | -0.436000 | -1890.000000 | -1873.000000 | -1873.000000 | 1857.000000 | 176.000000 | 7131 |  | CORR | AXGR | 03:12 | 03:15 | 03:14 | 260 | 33 | 11.000000 | EXT | - |  | (c)
79505.387000 | 0.000000 | -0.026000 | -11.210000 | -11.236000 | 756.000000 | 1478.000000 | 1275.000000 | 756.000000 |  | 7132 | Нарушение формы кольцевого шва | GWAN |  | 02:38 | 04:35 | 04:02 | 0 | 1038 |  | EXT | Нарушение формы кольцевого шва |  | (c)
79505.387000 | 0.000000 | -0.026000 | -11.210000 | -11.236000 | -1400.000000 | -1179.000000 | -1134.000000 | 868.000000 |  | 7132 | Смещение кромок | GWAN |  | 08:50 | 09:26 | 09:33 | 0 | 531 | 3.192000 | EXT | Смещение кромок. Вовнутрь. Величина смещения - 3.2 мм. |  | (c)
79508.647000 | 3.260000 | 3.001000 | -7.950000 | -8.209000 | 1472.000000 | 1503.000000 | 1507.000000 | 1472.000000 | 3001.000000 | 7132 |  | CORR | GENE | 04:34 | 04:39 | 04:39 | 391 | 71 | 11.000000 | EXT | - |  | (c)
79518.718000 | 2.121000 | 2.019000 | -8.704000 | -8.806000 | -1110.000000 | -1025.000000 | -1042.000000 | 974.000000 | 2019.000000 | 7133 |  | CORR | GENE | 03:13 | 03:27 | 03:24 | 495 | 137 | 10.000000 | EXT | - |  | (c)
79519.798000 | 3.201000 | 2.994000 | -7.624000 | -7.831000 | -1276.000000 | -1193.000000 | -1210.000000 | 1144.000000 | 2994.000000 | 7133 |  | CORR | GENE | 02:46 | 02:59 | 02:57 | 484 | 132 | 10.000000 | EXT | - |  | (c)
79519.850000 | 3.253000 | 3.114000 | -7.572000 | -7.711000 | 961.000000 | 998.000000 | 996.000000 | 961.000000 | 3114.000000 | 7133 |  | CORR | GENE | 08:47 | 08:53 | 08:53 | 342 | 70 | 9.000000 | EXT | - |  | (c)
79520.421000 | 3.824000 | 3.754000 | -7.001000 | -7.071000 | 961.000000 | 989.000000 | 995.000000 | 961.000000 | 3754.000000 | 7133 |  | CORR | GENE | 08:47 | 08:52 | 08:53 | 201 | 68 | 8.000000 | EXT | - |  | (c)
79520.761000 | 4.164000 | 3.846000 | -6.661000 | -6.979000 | -337.000000 | -302.000000 | -297.000000 | 258.000000 | 3846.000000 | 7133 |  | CORR | GENE | 05:18 | 05:23 | 05:24 | 406 | 79 | 9.000000 | EXT | - |  | (c)
79520.998000 | 4.401000 | 4.300000 | -6.424000 | -6.525000 | -513.000000 | -476.000000 | -467.000000 | 421.000000 | 4300.000000 | 7133 |  | CORR | GENE | 04:49 | 04:55 | 04:57 | 354 | 92 | 11.000000 | EXT | - |  | (c)
79521.000000 | 4.403000 | 4.391000 | -6.422000 | -6.434000 | -309.000000 | -262.000000 | -260.000000 | 212.000000 | 4391.000000 | 7133 |  | CORR | СIGR | 05:22 | 05:30 | 05:30 | 18 | 97 | 12.000000 | EXT | - |  | (c)
79521.669000 | 5.072000 | 4.141000 | -5.753000 | -6.684000 | -1267.000000 | -1069.000000 | -1016.000000 | 766.000000 | 4094.000000 | 7133 |  | CORR | GENE | 02:47 | 03:19 | 03:28 | 2590 | 502 | 11.000000 | EXT | - |  | (c)
79522.453000 | 5.856000 | 5.428000 | -4.969000 | -5.397000 | 112.000000 | 160.000000 | 162.000000 | 112.000000 | 4129.000000 | 7133 |  | CORR | GENE | 06:30 | 06:38 | 06:38 | 1268 | 100 | 9.000000 | EXT | - |  | (c)
79524.573000 | 7.976000 | 7.955000 | -2.849000 | -2.870000 | -941.000000 | -896.000000 | -893.000000 | 845.000000 | 2845.000000 | 7133 |  | CORR | СIGR | 03:40 | 03:47 | 03:48 | 25 | 96 | 15.000000 | EXT | - |  | (c)
79524.933000 | 8.336000 | 8.080000 | -2.489000 | -2.745000 | -796.000000 | -771.000000 | -773.000000 | 751.000000 | 2402.000000 | 7133 |  | CORR | GENE | 04:04 | 04:07 | 04:07 | 343 | 45 | 10.000000 | EXT | - |  | (c)
79527.205000 | 10.608000 | 9.729000 | -0.217000 | -1.096000 | 510.000000 | 556.000000 | 559.000000 | 510.000000 | 136.000000 | 7133 |  | CORR | GENE | 07:34 | 07:42 | 07:42 | 960 | 99 | 14.000000 | EXT | - |  | (c)
79527.225000 | 10.628000 | 10.538000 | -0.197000 | -0.287000 | -897.000000 | -874.000000 | -867.000000 | 837.000000 | 98.000000 | 7133 |  | CORR | GENE | 03:47 | 03:51 | 03:52 | 189 | 59 | 10.000000 | EXT | - |  | (c)
79527.412000 | 10.815000 | 10.744000 | -0.010000 | -0.081000 | 605.000000 | 644.000000 | 629.000000 | 605.000000 | 6.000000 | 7133 |  | CORR | GENE | 07:50 | 07:56 | 07:54 | 75 | 48 | 11.000000 | EXT | - |  | (c)
79527.422000 | 0.000000 | -0.030000 | -10.575000 | -10.605000 | 2186.000000 | -2075.000000 | -2051.000000 | 1828.000000 |  | 7134 | Смещение кромок | GWAN |  | 03:49 | 04:22 | 04:25 | 0 | 447 | 2.632000 | EXT | Смещение кромок. Вовнутрь. Величина смещения - 2.6 мм. |  | (c)
79527.422000 | 0.000000 | -0.020000 | -10.575000 | -10.595000 | -1778.000000 | -1694.000000 | -1636.000000 | 1494.000000 |  | 7134 | Смещение кромок | GWAN |  | 05:09 | 05:23 | 05:32 | 0 | 285 | 2.420000 | EXT | Смещение кромок. Наружу. Величина смещения - 2.4 мм. |  | (c)
79527.422000 | 0.000000 | -0.023000 | -10.575000 | -10.598000 | -823.000000 | -415.000000 | -347.000000 | 0.000000 |  | 7134 | Нарушение формы кольцевого шва | GWAN |  | 07:44 | 08:49 | 09:00 | 0 | 951 |  | EXT | Нарушение формы кольцевого шва |  | (c)
79527.637000 | 0.215000 | 0.201000 | -10.360000 | -10.374000 | -2217.000000 | -2180.000000 | -2179.000000 | 2141.000000 | 201.000000 | 7134 |  | CORR | СIGR | 03:59 | 04:04 | 04:05 | 22 | 76 | 14.000000 | EXT | - |  | (c)
79527.943000 | 0.521000 | 0.113000 | -10.054000 | -10.462000 | -1000.000000 | -982.000000 | -983.000000 | 965.000000 | 113.000000 | 7134 |  | CORR | AXGR | 07:15 | 07:18 | 07:18 | 479 | 35 | 10.000000 | EXT | - |  | (c)
79528.214000 | 0.792000 | 0.195000 | -9.783000 | -10.380000 | -809.000000 | -735.000000 | -746.000000 | 684.000000 | 195.000000 | 7134 |  | CORR | GENE | 07:46 | 07:58 | 07:56 | 981 | 125 | 12.000000 | EXT | - |  | (c)
79528.981000 | 1.559000 | 1.175000 | -9.016000 | -9.400000 | -1095.000000 | -1056.000000 | -1067.000000 | 1039.000000 | 1175.000000 | 7134 |  | CORR | GENE | 07:00 | 07:06 | 07:04 | 714 | 56 | 10.000000 | EXT | - |  | (c)
79529.470000 | 2.048000 | 1.947000 | -8.527000 | -8.628000 | -869.000000 | -855.000000 | -836.000000 | 804.000000 | 1947.000000 | 7134 |  | CORR | GENE | 07:36 | 07:38 | 07:41 | 160 | 65 | 10.000000 | EXT | - |  | (c)
79529.729000 | 2.307000 | 2.299000 | -8.268000 | -8.276000 | -1438.000000 | -1408.000000 | -1398.000000 | 1358.000000 | 2299.000000 | 7134 |  | CORR | СIGR | 06:04 | 06:09 | 06:11 | 16 | 80 | 10.000000 | EXT | - |  | (c)
79530.753000 | 3.331000 | 2.790000 | -7.244000 | -7.785000 | -2223.000000 | -2187.000000 | -2184.000000 | 2145.000000 | 2790.000000 | 7134 |  | CORR | GENE | 03:58 | 04:03 | 04:04 | 937 | 78 | 9.000000 | EXT | - |  | (c)
79531.625000 | 4.203000 | 3.865000 | -6.372000 | -6.710000 | -2204.000000 | -2143.000000 | -2165.000000 | 2125.000000 | 3865.000000 | 7134 |  | CORR | GENE | 04:01 | 04:11 | 04:07 | 508 | 79 | 8.000000 | EXT | - |  | (c)
79534.998000 | 7.576000 | 7.550000 | -2.999000 | -3.025000 | -1031.000000 | -1013.000000 | -1012.000000 | 994.000000 | 2929.000000 | 7134 |  | CORR | AXGR | 07:10 | 07:13 | 07:13 | 96 | 37 | 9.000000 | EXT | - |  | (c)
79549.427000 | 0.000000 | -0.005000 | -11.435000 | -11.440000 | 1369.000000 | 1959.000000 | 1915.000000 | 1369.000000 |  | 7136 | Смещение кромок | GWAN |  | 05:04 | 06:39 | 06:32 | 0 | 1092 | 4.510000 | EXT | Смещение кромок. Наружу. Величина смещения - 4.5 мм. |  | (c)
79560.862000 | 0.000000 | -0.030000 | -11.300000 | -11.330000 | 2226.000000 | -2113.000000 | -1922.000000 | 0.000000 |  | 7137 | Смещение кромок | GWAN |  | 04:30 | 04:49 | 05:20 | 0 | 627 | 3.518000 | EXT | Смещение кромок. Наружу. Величина смещения - 3.5 мм. |  | (c)
79560.862000 | 0.000000 | -0.030000 | -11.300000 | -11.330000 | 510.000000 | 774.000000 | 1137.000000 | 37.692393 |  | 7137 | Нарушение формы кольцевого шва | GWAN |  | 11:53 | 00:35 | 01:34 | 0 | 1254 |  | EXT | Нарушение формы кольцевого шва |  | (c)
79563.265000 | 2.403000 | 2.178000 | -8.897000 | -9.122000 | -1583.000000 | -1505.000000 | -1519.000000 | 52.227539 | 2178.000000 | 7137 |  | CORR | GENE | 06:15 | 06:28 | 06:25 | 284 | 129 | 9.000000 | EXT | - |  | (c)
79564.208000 | 3.346000 | 2.820000 | -7.954000 | -8.480000 | -1304.000000 | -1258.000000 | -1267.000000 | 74.730673 | 2820.000000 | 7137 |  | CORR | GENE | 07:00 | 07:07 | 07:06 | 678 | 75 | 8.000000 | EXT | - |  | (c)
79572.162000 | 0.000000 | -0.030000 | -11.355000 | -11.385000 | 385.000000 | 574.000000 | 543.000000 | 31.058594 |  | 7138 | Смещение кромок | GWAN |  | 03:24 | 03:55 | 03:50 | 0 | 317 | 2.603000 | EXT | Смещение кромок. Наружу. Величина смещения - 2.6 мм. |  | (c)
79572.162000 | 0.000000 | -0.040000 | -11.355000 | -11.395000 | 1419.000000 | 1567.000000 | 1831.000000 | 0.000000 |  | 7138 | Смещение кромок | GWAN |  | 06:11 | 06:35 | 07:18 | 0 | 825 | 3.807000 | EXT | Смещение кромок. Наружу. Величина смещения - 3.8 мм. |  | (c)
79572.162000 | 0.000000 | -0.040000 | -11.355000 | -11.395000 | -1770.000000 | -1706.000000 | -1661.000000 | 45.936165 |  | 7138 | Смещение кромок | GWAN |  | 09:36 | 09:47 | 09:54 | 0 | 218 | 4.214000 | EXT | Смещение кромок. Наружу. Величина смещения - 4.2 мм. |  | (c)
79580.515000 | 8.353000 | 8.334000 | -3.002000 | -3.021000 | 574.000000 | 611.000000 | 628.000000 | 46.286835 | 2990.000000 | 7138 |  | CORR | СIGR | 03:55 | 04:01 | 04:03 | 31 | 109 | 15.000000 | EXT | - |  | (c)
79583.517000 | 0.000000 | -0.025000 | -11.470000 | -11.495000 | 2229.000000 | -2104.000000 | -2087.000000 | 0.000000 |  | 7139 | Смещение кромок | GWAN |  | 03:14 | 03:35 | 03:38 | 0 | 290 | 2.363000 | EXT | Смещение кромок. Наружу. Величина смещения - 2.4 мм. |  | (c)
79583.517000 | 0.000000 | -0.001000 | -11.470000 | -11.471000 | -1535.000000 | -1369.000000 | -1388.000000 | 56.153801 |  | 7139 | Смещение кромок | GWAN |  | 05:07 | 05:34 | 05:31 | 0 | 293 | 3.421000 | EXT | Смещение кромок. Наружу. Величина смещения - 3.4 мм. |  | (c)
79583.517000 | 0.000000 | -0.001000 | -11.470000 | -11.471000 | -1114.000000 | -989.000000 | -925.000000 | 44.158689 |  | 7139 | Смещение кромок | GWAN |  | 06:15 | 06:35 | 06:45 | 0 | 378 | 3.368000 | EXT | Смещение кромок. Вовнутрь. Величина смещения - 3.4 мм. |  | (c)
79584.693000 | 1.176000 | 1.159000 | -10.294000 | -10.311000 | -1449.000000 | -1424.000000 | -1408.000000 | 63.103207 | 1159.000000 | 7139 |  | CORR | СIGR | 05:21 | 05:25 | 05:27 | 19 | 82 | 15.000000 | EXT | - |  | (c)
79594.987000 | 0.000000 | -0.030000 | -11.600000 | -11.630000 | 120.000000 | 279.000000 | 340.000000 | 120.000000 |  | 7140 | Смещение кромок | GWAN |  | 01:00 | 01:26 | 01:36 | 0 | 441 | 3.646000 | EXT | Смещение кромок. Наружу. Величина смещения - 3.6 мм. |  | (c)
79594.987000 | 0.000000 | -0.001000 | -11.600000 | -11.601000 | -1826.000000 | -1617.000000 | -1654.000000 | 1481.000000 |  | 7140 | Смещение кромок | GWAN |  | 07:46 | 08:20 | 08:14 | 0 | 346 | 2.636000 | EXT | Смещение кромок. Вовнутрь. Величина смещения - 2.6 мм. |  | (c)
79594.987000 | 0.000000 | -0.020000 | -11.600000 | -11.620000 | -1036.000000 | -763.000000 | -811.000000 | 586.000000 |  | 7140 | Смещение кромок | GWAN |  | 09:53 | 10:37 | 10:30 | 0 | 450 | 3.531000 | EXT | Смещение кромок. Вовнутрь. Величина смещения - 3.5 мм. |  | (c)
79595.552000 | 0.565000 | 0.426000 | -11.035000 | -11.174000 | -2200.000000 | -2187.000000 | -2186.000000 | 2173.000000 | 426.000000 | 7140 |  | CORR | AXGR | 06:46 | 06:48 | 06:48 | 370 | 27 | 8.000000 | EXT | - |  | (c)
79598.306000 | 3.319000 | 3.159000 | -8.281000 | -8.441000 | -2199.000000 | -2185.000000 | -2184.000000 | 2169.000000 | 3159.000000 | 7140 |  | CORR | AXGR | 06:46 | 06:48 | 06:48 | 218 | 30 | 12.000000 | EXT | - |  | (c)
79602.400000 | 7.413000 | 7.313000 | -4.187000 | -4.287000 | 1985.000000 | -2181.000000 | -2157.000000 | 1837.000000 | 4142.000000 | 7140 |  | CORR | GENE | 06:01 | 06:49 | 06:53 | 145 | 639 | 11.000000 | EXT | - |  | (c)
79602.404000 | 7.417000 | 7.344000 | -4.183000 | -4.256000 | 1554.000000 | 1612.000000 | 1592.000000 | 1554.000000 | 4069.000000 | 7140 |  | CORR | GENE | 04:51 | 05:01 | 04:58 | 187 | 75 | 8.000000 | EXT | - |  | (c)
79603.906000 | 8.919000 | 8.908000 | -2.681000 | -2.692000 | 1627.000000 | 1685.000000 | 1692.000000 | 1627.000000 | 2668.000000 | 7140 |  | CORR | СIGR | 05:03 | 05:13 | 05:14 | 24 | 129 | 10.000000 | EXT | - |  | (c)
79603.946000 | 8.959000 | 8.942000 | -2.641000 | -2.658000 | 1716.000000 | 1768.000000 | 1775.000000 | 1716.000000 | 2622.000000 | 7140 |  | CORR | СIGR | 05:18 | 05:26 | 05:27 | 36 | 118 | 12.000000 | EXT | - |  | (c)
79606.904000 | 0.317000 | 0.096000 | -10.928000 | -11.149000 | 430.000000 | 482.000000 | 524.000000 | 430.000000 | 96.000000 | 7141 |  | CORR | GENE | 03:58 | 04:06 | 04:13 | 372 | 189 | 9.000000 | EXT | - |  | (c)
79608.499000 | 1.912000 | 1.887000 | -9.333000 | -9.358000 | 210.000000 | 211.000000 | 247.000000 | 210.000000 | 1887.000000 | 7141 |  | CORR | СIGR | 03:23 | 03:23 | 03:29 | 30 | 75 | 10.000000 | EXT | - |  | (c)
79610.877000 | 4.290000 | 3.595000 | -6.955000 | -7.650000 | 552.000000 | 593.000000 | 598.000000 | 552.000000 | 3595.000000 | 7141 |  | CORR | GENE | 04:18 | 04:24 | 04:25 | 1671 | 92 | 9.000000 | EXT | - |  | (c)
79635.204000 | 6.052000 | 5.451000 | -5.248000 | -5.849000 | 2168.000000 | 2216.000000 | 2195.000000 | 0.000000 | 5178.000000 | 7143 |  | CORR | GENE | 07:10 | 07:18 | 07:15 | 671 | 53 | 10.000000 | EXT | - |  | (c)
79635.851000 | 6.699000 | 6.567000 | -4.601000 | -4.733000 | -2206.000000 | -2182.000000 | -2185.000000 | 3.708239 | 4413.000000 | 7143 |  | CORR | AXGR | 07:24 | 07:28 | 07:28 | 320 | 43 | 10.000000 | EXT | - |  | (c)
79643.970000 | 3.518000 | 3.173000 | -7.182000 | -7.527000 | -400.000000 | -347.000000 | -356.000000 | 21.786574 | 3173.000000 | 7144а |  | CORR | GENE | 08:01 | 08:10 | 08:08 | 1038 | 86 | 9.000000 | EXT | - |  | (c)
79648.329000 | 7.877000 | 7.814000 | -2.823000 | -2.886000 | -1995.000000 | -1993.000000 | -1971.000000 | 19.027978 | 2700.000000 | 7144а |  | CORR | GENE | 03:44 | 03:44 | 03:48 | 186 | 47 | 11.000000 | EXT | - |  | (c)
79650.566000 | 10.114000 | 9.915000 | -0.586000 | -0.785000 | -854.000000 | -825.000000 | -806.000000 | 57.272519 | 319.000000 | 7144а |  | CORR | GENE | 06:48 | 06:53 | 06:56 | 466 | 96 | 12.000000 | EXT | - |  | (c)
79652.662000 | 0.000000 | -0.021000 | -10.745000 | -10.766000 | 498.000000 | 716.000000 | 754.000000 | 40.221167 |  | 7145а | Смещение кромок | GWAN |  | 04:07 | 04:42 | 04:48 | 0 | 511 | 2.619000 | EXT | Смещение кромок. Наружу. Величина смещения - 2.6 мм. |  | (c)
79652.662000 | 0.000000 | -0.006000 | -10.745000 | -10.751000 | 1335.000000 | 1721.000000 | 1644.000000 | 0.000000 |  | 7145а | Смещение кромок | GWAN |  | 06:22 | 07:24 | 07:12 | 0 | 619 | 3.346000 | EXT | Смещение кромок. Наружу. Величина смещения - 3.3 мм. |  | (c)
79654.875000 | 2.213000 | 2.022000 | -8.532000 | -8.723000 | 1730.000000 | 1804.000000 | 1840.000000 | 13.762089 | 2022.000000 | 7145а |  | CORR | GENE | 07:25 | 07:37 | 07:43 | 416 | 220 | 18.000000 | EXT | - |  | (c)
79655.886000 | 3.224000 | 2.924000 | -7.521000 | -7.821000 | 1775.000000 | 2004.000000 | 1929.000000 | 0.000000 | 2924.000000 | 7145а |  | CORR | GENE | 07:33 | 08:10 | 07:58 | 414 | 310 | 13.000000 | EXT | - |  | (c)
79662.106000 | 9.444000 | 9.418000 | -1.301000 | -1.327000 | 1575.000000 | 1695.000000 | 1832.000000 | 0.000000 | 1256.000000 | 7145а |  | CORR | GENE | 07:00 | 07:20 | 07:42 | 71 | 516 | 13.000000 | EXT | - |  | (c)
79667.653000 | 4.246000 | 3.987000 | -7.264000 | -7.523000 | -1232.000000 | -1145.000000 | -1163.000000 | 80.555291 | 3987.000000 | 7146 |  | CORR | GENE | 07:48 | 08:02 | 07:59 | 372 | 138 | 8.000000 | EXT | - |  | (c)
79668.682000 | 5.275000 | 4.795000 | -6.235000 | -6.715000 | 2018.000000 | 2069.000000 | 2054.000000 | 11.343753 | 4795.000000 | 7146 |  | CORR | GENE | 04:33 | 04:41 | 04:39 | 1121 | 72 | 9.000000 | EXT | - |  | (c)
79669.381000 | 5.974000 | 5.843000 | -5.536000 | -5.667000 | -1793.000000 | -1762.000000 | -1692.000000 | 35.275592 | 5017.000000 | 7146 |  | CORR | GENE | 06:18 | 06:23 | 06:34 | 650 | 202 | 8.000000 | EXT | - |  | (c)
79670.718000 | 7.311000 | 6.310000 | -4.199000 | -5.200000 | -2191.000000 | -2170.000000 | -2166.000000 | 3.156724 | 3945.000000 | 7146 |  | CORR | GENE | 05:14 | 05:17 | 05:18 | 1255 | 51 | 9.000000 | EXT | - |  | (c)
79673.533000 | 10.126000 | 9.987000 | -1.384000 | -1.523000 | 1561.000000 | 1576.000000 | 1579.000000 | 51.179341 | 1213.000000 | 7146 |  | CORR | AXGR | 03:19 | 03:22 | 03:22 | 310 | 35 | 8.000000 | EXT | - |  | (c)
79676.002000 | 1.085000 | 0.469000 | -10.300000 | -10.916000 | 2157.000000 | 2177.000000 | 2178.000000 | 0.859890 | 469.000000 | 7147 |  | CORR | AXGR | 07:46 | 07:50 | 07:50 | 813 | 42 | 12.000000 | EXT | - |  | (c)
79676.359000 | 1.442000 | 1.349000 | -9.943000 | -10.036000 | 2138.000000 | 2184.000000 | 2171.000000 | 0.000000 | 1349.000000 | 7147 |  | CORR | GENE | 07:43 | 07:51 | 07:49 | 480 | 65 | 9.000000 | EXT | - |  | (c)
79678.493000 | 3.576000 | 3.428000 | -7.809000 | -7.957000 | 2167.000000 | 2204.000000 | 2199.000000 | 0.000000 | 3428.000000 | 7147 |  | CORR | GENE | 07:48 | 07:54 | 07:53 | 642 | 64 | 9.000000 | EXT | - |  | (c)
79680.357000 | 5.440000 | 4.599000 | -5.945000 | -6.786000 | 2172.000000 | 2196.000000 | 2198.000000 | 0.000000 | 4599.000000 | 7147 |  | CORR | GENE | 07:49 | 07:53 | 07:53 | 1472 | 52 | 9.000000 | EXT | - |  | (c)
79684.217000 | 9.300000 | 8.776000 | -2.085000 | -2.609000 | 2065.000000 | 2075.000000 | 2112.000000 | 2.103959 | 1766.000000 | 7147 |  | CORR | GENE | 07:32 | 07:33 | 07:39 | 843 | 93 | 8.000000 | EXT | - |  | (c)
79685.861000 | 10.944000 | 10.821000 | -0.441000 | -0.564000 | 2003.000000 | 2032.000000 | 2049.000000 | 7.300714 | 121.000000 | 7147 |  | CORR | GENE | 07:22 | 07:26 | 07:29 | 443 | 91 | 9.000000 | EXT | - |  | (c)
79686.302000 | 0.000000 | -0.017000 | -10.375000 | -10.392000 | 375.000000 | 702.000000 | 625.000000 | 30.300050 |  | 7148 | Нарушение формы кольцевого шва | GWAN |  | 03:46 | 04:39 | 04:26 | 0 | 499 |  | EXT | Нарушение формы кольцевого шва |  | (c)
79686.302000 | 0.000000 | -0.001000 | -10.375000 | -10.376000 | 1611.000000 | 1698.000000 | 1709.000000 | 26.412157 |  | 7148 | Смещение кромок | GWAN |  | 07:06 | 07:20 | 07:21 | 0 | 195 | 2.314000 | EXT | Смещение кромок. Наружу. Величина смещения - 2.3 мм. |  | (c)
79686.440000 | 0.138000 | 0.038000 | -10.237000 | -10.337000 | 1805.000000 | 1830.000000 | 1828.000000 | 28.824182 | 38.000000 | 7148 |  | CORR | GENE | 07:37 | 07:41 | 07:41 | 259 | 45 | 9.000000 | EXT | - |  | (c)
79688.537000 | 2.235000 | 2.062000 | -8.140000 | -8.313000 | -23.000000 | -10.000000 | 12.000000 | 0.000000 | 2062.000000 | 7148 |  | LWAN |  | 02:42 | 02:44 | 02:47 | 252 | 70 | 10.000000 | INT | -. Эквивалент потери металла 10%. |  | (c)
79696.672000 | 10.370000 | 10.246000 | -0.005000 | -0.129000 | 1116.000000 | 1139.000000 | 1137.000000 | 84.849479 | 3.000000 | 7148 |  | CORR | AXGR | 05:46 | 05:49 | 05:49 | 126 | 42 | 11.000000 | EXT | - |  | (c)
79696.677000 | 0.000000 | -0.045000 | -11.565000 | -11.610000 | 901.000000 | 1119.000000 | 1110.000000 | 56.643204 |  | 7149 | Смещение кромок | GWAN |  | 05:14 | 05:49 | 05:48 | 0 | 418 | 3.018000 | EXT | Смещение кромок. Наружу. Величина смещения - 3 мм. |  | (c)
79696.677000 | 0.000000 | -0.017000 | -11.565000 | -11.582000 | 2051.000000 | 2160.000000 | -2034.000000 | 15.897161 |  | 7149 | Нарушение формы кольцевого шва | GWAN |  | 08:20 | 08:37 | 09:20 | 0 | 752 |  | EXT | Нарушение формы кольцевого шва |  | (c)
79698.327000 | 1.650000 | 1.621000 | -9.915000 | -9.944000 | -359.000000 | -221.000000 | -228.000000 | 7.843877 | 1621.000000 | 7149 |  | CORR | GENE | 01:51 | 02:13 | 02:12 | 57 | 261 | 13.000000 | EXT | - |  | (c)
79699.630000 | 2.953000 | 2.516000 | -8.612000 | -9.049000 | 56.000000 | 70.000000 | 90.000000 | 4.495043 | 2516.000000 | 7149 |  | CORR | GENE | 02:57 | 03:00 | 03:03 | 504 | 68 | 9.000000 | EXT | - |  | (c)
79719.327000 | 0.000000 | -0.001000 | -11.455000 | -11.456000 | 1457.000000 | 1750.000000 | 1686.000000 | 6.871808 |  | 7151 | Смещение кромок | GWAN |  | 06:34 | 07:22 | 07:11 | 0 | 459 | 3.636000 | EXT | Смещение кромок. Наружу. Величина смещения - 3.6 мм. |  | (c)
79719.327000 | 0.000000 | -0.018000 | -11.455000 | -11.473000 | -1069.000000 | -485.000000 | -623.000000 | 14.385147 |  | 7151 | Нарушение формы кольцевого шва | GWAN |  | 11:47 | 01:21 | 00:58 | 0 | 890 |  | EXT | Нарушение формы кольцевого шва |  | (c)
79732.760000 | 1.978000 | 1.577000 | -9.512000 | -9.913000 | 2021.000000 | 2167.000000 | 2098.000000 | 0.000000 | 1577.000000 | 7152 |  | CORR | GENE | 06:50 | 07:13 | 07:02 | 1000 | 154 | 11.000000 | EXT | - |  | (c)
79733.919000 | 3.137000 | 2.781000 | -8.353000 | -8.709000 | 1904.000000 | 1954.000000 | 1966.000000 | 11.312112 | 2781.000000 | 7152 |  | CORR | GENE | 06:31 | 06:39 | 06:41 | 1067 | 124 | 8.000000 | EXT | - |  | (c)
79759.946000 | 6.259000 | 6.158000 | -4.616000 | -4.717000 | -91.000000 | -79.000000 | -79.000000 | 5.364382 | 4525.000000 | 7154 |  | CORR | AXGR | 01:55 | 01:57 | 01:57 | 192 | 24 | 13.000000 | EXT | - |  | (c)
79764.719000 | 0.157000 | 0.108000 | -11.348000 | -11.397000 | -255.000000 | -85.000000 | -28.000000 | 16.080065 | 108.000000 | 7155 | Металлургический дефект | MIAN | GENE | 11:28 | 11:55 | 00:05 | 89 | 454 | 10.964010 | INT | Металлургический дефект. Эквивалент потери металла 11%. Аномалия находится в зоне сварного шва. |  | (c)
79776.067000 | 0.000000 | -0.022000 | -11.460000 | -11.482000 | -428.000000 | 1272.000000 | 593.000000 | 0.000000 |  | 7156 | Нарушение формы кольцевого шва | GWAN |  | 00:07 | 04:41 | 02:52 | 0 | 2043 |  | EXT | Нарушение формы кольцевого шва |  | (c)
79776.067000 | 0.000000 | -0.018000 | -11.460000 | -11.478000 | 2146.000000 | -1605.000000 | -1862.000000 | 29.760740 |  | 7156 | Нарушение формы кольцевого шва | GWAN |  | 07:02 | 08:57 | 08:15 | 0 | 906 |  | EXT | Нарушение формы кольцевого шва |  | (c)
79776.067000 | 0.000000 | -0.036000 | -11.460000 | -11.496000 | -1032.000000 | -924.000000 | -866.000000 | 56.556336 |  | 7156 | Смещение кромок | GWAN |  | 10:29 | 10:47 | 10:56 | 0 | 331 | 3.203000 | EXT | Смещение кромок. Вовнутрь. Величина смещения - 3.2 мм. |  | (c)
79788.563000 | 1.036000 | 1.026000 | -10.309000 | -10.319000 | 2009.000000 | 2042.000000 | 2061.000000 | 9.495507 | 1026.000000 | 7157 |  | CORR | СIGR | 04:08 | 04:13 | 04:16 | 31 | 104 | 10.000000 | EXT | - |  | (c)
79788.815000 | 1.288000 | 0.669000 | -10.057000 | -10.676000 | -1403.000000 | -1368.000000 | -1352.000000 | 66.755437 | 669.000000 | 7157 |  | CORR | GENE | 06:57 | 07:03 | 07:05 | 831 | 102 | 9.000000 | EXT | - |  | (c)
79794.551000 | 7.024000 | 6.887000 | -4.321000 | -4.458000 | -2178.000000 | -2163.000000 | -2142.000000 | 4.219136 | 4031.000000 | 7157 |  | CORR | GENE | 04:52 | 04:55 | 04:58 | 427 | 72 | 9.000000 | EXT | - |  | (c)
79794.913000 | 7.386000 | 7.363000 | -3.959000 | -3.982000 | -2154.000000 | -2130.000000 | -2106.000000 | 6.159959 | 3953.000000 | 7157 |  | CORR | СIGR | 04:56 | 05:00 | 05:04 | 29 | 97 | 15.000000 | EXT | - |  | (c)
79812.531000 | 1.719000 | 1.388000 | -8.881000 | -9.212000 | 525.000000 | 543.000000 | 544.000000 | 43.916506 | 1388.000000 | 7159а |  | CORR | AXGR | 11:51 | 11:53 | 11:54 | 482 | 38 | 8.000000 | EXT | - |  | (c)
79812.919000 | 2.107000 | 1.942000 | -8.493000 | -8.658000 | -627.000000 | -599.000000 | -592.000000 | 42.039728 | 1942.000000 | 7159а |  | CORR | GENE | 08:44 | 08:49 | 08:50 | 603 | 71 | 13.000000 | EXT | - |  | (c)
79813.102000 | 2.290000 | 2.206000 | -8.310000 | -8.394000 | 465.000000 | 494.000000 | 487.000000 | 39.326596 | 2206.000000 | 7159а |  | CORR | AXGR | 11:41 | 11:46 | 11:44 | 154 | 45 | 12.000000 | EXT | - |  | (c)
79814.284000 | 3.472000 | 2.716000 | -7.128000 | -7.884000 | 356.000000 | 396.000000 | 464.000000 | 37.420402 | 2716.000000 | 7159а |  | CORR | GENE | 11:23 | 11:30 | 11:41 | 1950 | 215 | 9.000000 | EXT | - |  | (c)
79815.948000 | 5.136000 | 5.044000 | -5.464000 | -5.556000 | -1087.000000 | -1073.000000 | -1074.000000 | 84.570416 | 5044.000000 | 7159а |  | CORR | AXGR | 07:30 | 07:33 | 07:32 | 141 | 26 | 11.000000 | EXT | - |  | (c)
79816.295000 | 5.483000 | 5.350000 | -5.117000 | -5.250000 | -1072.000000 | -1057.000000 | -1058.000000 | 83.024464 | 4862.000000 | 7159а |  | CORR | AXGR | 07:33 | 07:35 | 07:35 | 388 | 29 | 10.000000 | EXT | - |  | (c)
79817.761000 | 6.949000 | 6.682000 | -3.651000 | -3.918000 | 511.000000 | 569.000000 | 569.000000 | 45.903505 | 3370.000000 | 7159а |  | CORR | GENE | 11:48 | 11:58 | 11:58 | 548 | 116 | 12.000000 | EXT | - |  | (c)
79818.876000 | 8.064000 | 7.752000 | -2.536000 | -2.848000 | 345.000000 | 365.000000 | 389.000000 | 31.372896 | 2395.000000 | 7159а |  | CORR | GENE | 11:21 | 11:25 | 11:29 | 453 | 87 | 8.000000 | EXT | - |  | (c)
79819.357000 | 8.545000 | 8.498000 | -2.055000 | -2.102000 | 633.000000 | 643.000000 | 675.000000 | 54.462492 | 1639.000000 | 7159а |  | CORR | GENE | 00:08 | 00:10 | 00:15 | 463 | 84 | 14.000000 | EXT | - |  | (c)
79820.281000 | 9.469000 | 9.305000 | -1.131000 | -1.295000 | 480.000000 | 526.000000 | 513.000000 | 41.381253 | 729.000000 | 7159а |  | CORR | GENE | 11:43 | 11:51 | 11:49 | 566 | 66 | 10.000000 | EXT | - |  | (c)
79822.912000 | 0.000000 | -0.026000 | -10.730000 | -10.756000 | 1443.000000 | -2216.000000 | 1975.000000 | 0.000000 |  | 7160а | Смещение кромок | GWAN |  | 03:15 | 05:25 | 04:41 | 0 | 1063 | 3.023000 | EXT | Смещение кромок. Наружу. Величина смещения - 3 мм. |  | (c)
79823.085000 | 0.173000 | 0.018000 | -10.557000 | -10.712000 | -1068.000000 | -1053.000000 | -1045.000000 | 80.558553 | 18.000000 | 7160а |  | CORR | GENE | 08:30 | 08:32 | 08:34 | 237 | 46 | 12.000000 | EXT | - |  | (c)
79824.401000 | 1.489000 | 1.410000 | -9.241000 | -9.320000 | 1645.000000 | 1663.000000 | 1707.000000 | 37.301287 | 1410.000000 | 7160а |  | CORR | GENE | 03:48 | 03:51 | 03:58 | 441 | 123 | 8.000000 | EXT | - |  | (c)
79828.003000 | 5.091000 | 4.751000 | -5.639000 | -5.979000 | 1927.000000 | 1976.000000 | 1964.000000 | 18.571663 | 4751.000000 | 7160а |  | CORR | GENE | 04:33 | 04:41 | 04:39 | 719 | 73 | 9.000000 | EXT | - |  | (c)
79829.636000 | 6.724000 | 6.695000 | -4.006000 | -4.035000 | 1712.000000 | 2003.000000 | 1929.000000 | 6.810758 | 3955.000000 | 7160а |  | CORR | GENE | 03:59 | 04:45 | 04:34 | 80 | 434 | 10.000000 | EXT | - |  | (c)
79833.837000 | 0.195000 | 0.161000 | -11.080000 | -11.114000 | 632.000000 | 964.000000 | 846.000000 | 632.000000 | 161.000000 | 7161а | Металлургический дефект | MIAN | GENE | 03:39 | 04:32 | 04:13 | 46 | 428 | 9.932672 | INT | Металлургический дефект. Эквивалент потери металла 10%. |  | (c)
79856.982000 | 0.000000 | -0.030000 | -9.890000 | -9.920000 | 493.000000 | 633.000000 | 747.000000 | 39.803630 |  | 7163а | Смещение кромок | GWAN |  | 03:34 | 03:57 | 04:15 | 0 | 508 | 3.046000 | EXT | Смещение кромок. Наружу. Величина смещения - 3 мм. |  | (c)
79856.982000 | 0.000000 | -0.025000 | -9.890000 | -9.915000 | 1501.000000 | 1731.000000 | 1715.000000 | 7.188565 |  | 7163а | Смещение кромок | GWAN |  | 06:17 | 06:54 | 06:51 | 0 | 427 | 3.700000 | EXT | Смещение кромок. Наружу. Величина смещения - 3.7 мм. |  | (c)
79856.982000 | 0.000000 | -0.040000 | -9.890000 | -9.930000 | -1935.000000 | -1792.000000 | -1633.000000 | 48.239424 |  | 7163а | Смещение кромок | GWAN |  | 09:02 | 09:25 | 09:51 | 0 | 604 | 3.195000 | EXT | Смещение кромок. Наружу. Величина смещения - 3.2 мм. |  | (c)
79857.500000 | 0.518000 | 0.429000 | -9.372000 | -9.461000 | -1138.000000 | -1130.000000 | -1127.000000 | 89.055501 | 429.000000 | 7163а |  | CORR | AXGR | 11:11 | 11:12 | 11:13 | 185 | 23 | 10.000000 | EXT | - |  | (c)
79857.774000 | 0.792000 | 0.630000 | -9.098000 | -9.260000 | 2021.000000 | 2044.000000 | 2085.000000 | 1.340441 | 630.000000 | 7163а |  | CORR | GENE | 07:41 | 07:44 | 07:51 | 436 | 129 | 10.000000 | EXT | - |  | (c)
79863.474000 | 6.492000 | 6.299000 | -3.398000 | -3.591000 | -1234.000000 | -1167.000000 | -1192.000000 | 83.803345 | 3154.000000 | 7163а |  | CORR | GENE | 10:55 | 11:06 | 11:02 | 437 | 84 | 9.000000 | EXT | - |  | (c)
79864.000000 | 7.018000 | 6.849000 | -2.872000 | -3.041000 | -1195.000000 | -1176.000000 | -1158.000000 | 86.552197 | 2796.000000 | 7163а |  | CORR | GENE | 11:02 | 11:05 | 11:08 | 245 | 74 | 10.000000 | EXT | - |  | (c)
79864.468000 | 7.486000 | 7.402000 | -2.404000 | -2.488000 | -1120.000000 | -1113.000000 | -1108.000000 | 88.402504 | 2304.000000 | 7163а |  | CORR | AXGR | 11:14 | 11:15 | 11:16 | 184 | 25 | 13.000000 | EXT | - |  | (c)
79888.292000 | 9.215000 | 9.100000 | -1.840000 | -1.955000 | -732.000000 | -700.000000 | -696.000000 | 50.495846 | 1684.000000 | 7165 |  | CORR | GENE | 07:21 | 07:26 | 07:27 | 271 | 71 | 9.000000 | EXT | - |  | (c)
79891.167000 | 1.035000 | 0.705000 | -9.445000 | -9.775000 | -2212.000000 | -2207.000000 | -2194.000000 | 1.460005 | 705.000000 | 7166 |  | CORR | AXGR | 04:37 | 04:38 | 04:40 | 606 | 36 | 12.000000 | EXT | - |  | (c)
79892.939000 | 2.807000 | 2.727000 | -7.673000 | -7.753000 | 53.000000 | 73.000000 | 75.000000 | 6.020580 | 2727.000000 | 7166 | Дефект проката | MIAN | AXGR | 10:43 | 10:46 | 10:46 | 359 | 42 | 10.498635 | INT | Дефект проката. Эквивалент потери металла 10%. |  | (c)
79893.443000 | 3.311000 | 2.934000 | -7.169000 | -7.546000 | -2204.000000 | -2197.000000 | -2168.000000 | 2.127928 | 2934.000000 | 7166 |  | CORR | GENE | 04:39 | 04:40 | 04:44 | 1385 | 72 | 10.000000 | EXT | - |  | (c)
79894.093000 | 3.961000 | 3.021000 | -6.519000 | -7.459000 | 2187.000000 | 2211.000000 | 2205.000000 | 0.640886 | 3021.000000 | 7166 |  | CORR | AXGR | 04:27 | 04:31 | 04:30 | 1055 | 36 | 12.000000 | EXT | - |  | (c)
79895.945000 | 5.813000 | 4.692000 | -4.667000 | -5.788000 | -2192.000000 | -2170.000000 | -2157.000000 | 3.074851 | 4160.000000 | 7166 |  | CORR | GENE | 04:41 | 04:44 | 04:46 | 1628 | 70 | 13.000000 | EXT | - |  | (c)
79897.847000 | 7.715000 | 6.678000 | -2.765000 | -3.802000 | -2178.000000 | -2129.000000 | -2141.000000 | 4.259245 | 2128.000000 | 7166 |  | CORR | GENE | 04:43 | 04:51 | 04:49 | 1674 | 73 | 13.000000 | EXT | - |  | (c)
79898.707000 | 8.575000 | 8.458000 | -1.905000 | -2.022000 | -2181.000000 | -2163.000000 | -2137.000000 | 4.035268 | 1069.000000 | 7166 |  | CORR | GENE | 04:42 | 04:45 | 04:49 | 953 | 87 | 9.000000 | EXT | - |  | (c)
79900.612000 | 0.000000 | -0.060000 | -11.440000 | -11.500000 | 1096.000000 | -2079.000000 | 1909.000000 | 0.000000 |  | 7167 | Смещение кромок | GWAN |  | 04:36 | 08:04 | 06:47 | 0 | 1626 | 4.146000 | EXT | Смещение кромок. Наружу. Величина смещения - 4.1 мм. |  | (c)
79902.320000 | 1.708000 | 1.213000 | -9.732000 | -10.227000 | 2190.000000 | 2209.000000 | 2216.000000 | 0.000000 | 1213.000000 | 7167 |  | CORR | GENE | 07:33 | 07:36 | 07:37 | 563 | 51 | 10.000000 | EXT | - |  | (c)
79908.014000 | 7.402000 | 7.304000 | -4.038000 | -4.136000 | 1215.000000 | 1355.000000 | 1369.000000 | 44.633019 | 3970.000000 | 7167 |  | CORR | GENE | 04:55 | 05:18 | 05:20 | 166 | 308 | 12.000000 | EXT | - |  | (c)
79909.649000 | 9.037000 | 8.995000 | -2.403000 | -2.445000 | -2074.000000 | -2018.000000 | -2007.000000 | 18.069545 | 2384.000000 | 7167 |  | CORR | GENE | 08:05 | 08:14 | 08:15 | 61 | 134 | 11.000000 | EXT | - |  | (c)
79910.161000 | 9.549000 | 9.114000 | -1.891000 | -2.326000 | -1945.000000 | -1940.000000 | -1931.000000 | 24.202615 | 1831.000000 | 7167 |  | CORR | AXGR | 08:25 | 08:26 | 08:28 | 495 | 28 | 12.000000 | EXT | - |  | (c)
79910.781000 | 10.169000 | 10.154000 | -1.271000 | -1.286000 | 1961.000000 | 2040.000000 | 2046.000000 | 1.077996 | 925.000000 | 7167 |  | CORR | GENE | 06:56 | 07:08 | 07:09 | 361 | 171 | 11.000000 | EXT | - |  | (c)
79912.052000 | 0.000000 | -0.025000 | -11.200000 | -11.225000 | -882.000000 | -377.000000 | -10.000000 | 0.000000 |  | 7168 | Нарушение формы кольцевого шва | GWAN |  | 08:31 | 09:53 | 10:52 | 0 | 1743 |  | EXT | Нарушение формы кольцевого шва |  | (c)
79916.304000 | 4.252000 | 3.687000 | -6.948000 | -7.513000 | 2190.000000 | 2212.000000 | -2230.000000 | 0.000000 | 3687.000000 | 7168 |  | LWAN |  | 04:47 | 04:51 | 04:54 | 600 | 82 | 10.000000 | INT | -. Эквивалент потери металла 10%. |  | (c)
79917.600000 | 5.548000 | 5.383000 | -5.652000 | -5.817000 | 2193.000000 | 2214.000000 | -2229.000000 | 0.000000 | 5383.000000 | 7168 |  | LWAN |  | 04:48 | 04:51 | 04:54 | 359 | 78 | 13.000000 | EXT | -. Эквивалент потери металла 13%. |  | (c)
79919.200000 | 7.148000 | 7.039000 | -4.052000 | -4.161000 | -1445.000000 | -1435.000000 | -1426.000000 | 63.376395 | 3849.000000 | 7168 |  | CORR | AXGR | 07:00 | 07:02 | 07:04 | 312 | 38 | 10.000000 | EXT | - |  | (c)
79926.086000 | 2.834000 | 2.589000 | -8.566000 | -8.811000 | -1676.000000 | -1629.000000 | -1632.000000 | 44.752773 | 2589.000000 | 7169 |  | CORR | GENE | 06:37 | 06:44 | 06:44 | 450 | 88 | 9.000000 | EXT | - |  | (c)
79933.698000 | 10.446000 | 10.338000 | -0.954000 | -1.062000 | -1199.000000 | -1155.000000 | -1151.000000 | 83.242129 | 195.000000 | 7169 |  | CORR | GENE | 07:54 | 08:01 | 08:01 | 867 | 96 | 9.000000 | EXT | - |  | (c)
79934.327000 | 11.075000 | 10.875000 | -0.325000 | -0.525000 | -1413.000000 | -1349.000000 | -1371.000000 | 66.009356 | 104.000000 | 7169 |  | CORR | GENE | 07:19 | 07:30 | 07:26 | 421 | 84 | 9.000000 | EXT | - |  | (c)
79934.652000 | 0.000000 | -0.024000 | -10.670000 | -10.694000 | 1319.000000 | -1456.000000 | -1441.000000 | 20.981027 |  | 7170а | Нарушение формы кольцевого шва | GWAN |  | 04:44 | 09:16 | 09:18 | 0 | 3402 |  | EXT | Нарушение формы кольцевого шва |  | (c)
79935.094000 | 0.442000 | 0.331000 | -10.228000 | -10.339000 | -2078.000000 | -2052.000000 | -2055.000000 | 14.162636 | 331.000000 | 7170а |  | CORR | GENE | 07:35 | 07:39 | 07:39 | 186 | 45 | 9.000000 | EXT | - |  | (c)
79935.854000 | 1.202000 | 0.796000 | -9.468000 | -9.874000 | -1868.000000 | -1830.000000 | -1832.000000 | 32.159843 | 796.000000 | 7170а |  | CORR | GENE | 08:09 | 08:15 | 08:15 | 1327 | 72 | 11.000000 | EXT | - |  | (c)
79938.655000 | 4.003000 | 4.003000 | -6.667000 | -6.667000 | 1629.000000 | 1707.000000 | 1711.000000 | 28.786498 | 4003.000000 | 7170а |  | CORR | СIGR | 05:34 | 05:46 | 05:47 | 32 | 163 | 10.000000 | EXT | - |  | (c)
79941.545000 | 6.893000 | 6.715000 | -3.777000 | -3.955000 | -2169.000000 | -2134.000000 | -2122.000000 | 8.738203 | 3184.000000 | 7170а |  | CORR | GENE | 07:21 | 07:26 | 07:28 | 771 | 93 | 12.000000 | EXT | - |  | (c)
79948.624000 | 1.792000 | 1.786000 | -8.693000 | -8.699000 | 1870.000000 | 1970.000000 | 1962.000000 | 14.222447 | 1786.000000 | 7171а |  | CORR | СIGR | 02:36 | 02:52 | 02:51 | 26 | 184 | 13.000000 | EXT | - |  | (c)
79950.653000 | 3.821000 | 3.802000 | -6.664000 | -6.683000 | 1293.000000 | 1358.000000 | 1353.000000 | 65.950046 | 3802.000000 | 7171а |  | CORR | СIGR | 01:03 | 01:13 | 01:12 | 37 | 120 | 10.000000 | EXT | - |  | (c)
79953.927000 | 7.095000 | 7.063000 | -3.390000 | -3.422000 | -2101.000000 | -2014.000000 | -1962.000000 | 10.471227 | 3353.000000 | 7171а |  | CORR | GENE | 03:55 | 04:09 | 04:17 | 69 | 278 | 12.000000 | EXT | - |  | (c)
79954.123000 | 7.291000 | 7.209000 | -3.194000 | -3.276000 | -1605.000000 | -1578.000000 | -1583.000000 | 50.468489 | 3010.000000 | 7171а |  | CORR | AXGR | 05:15 | 05:19 | 05:18 | 266 | 44 | 9.000000 | EXT | - |  | (c)
79957.317000 | 0.000000 | -0.015000 | -11.065000 | -11.080000 | 166.000000 | 570.000000 | 523.000000 | 13.394949 |  | 7172а | Смещение кромок | GWAN |  | 01:05 | 02:10 | 02:03 | 0 | 714 | 3.038000 | EXT | Смещение кромок. Вовнутрь. Величина смещения - 3 мм. |  | (c)
79957.317000 | 0.000000 | -0.001000 | -11.065000 | -11.066000 | 1165.000000 | 1389.000000 | 1354.000000 | 40.280798 |  | 7172а | Смещение кромок | GWAN |  | 03:46 | 04:23 | 04:17 | 0 | 378 | 2.601000 | EXT | Смещение кромок. Вовнутрь. Величина смещения - 2.6 мм. |  | (c)
79957.317000 | 0.000000 | -0.001000 | -11.065000 | -11.066000 | -1989.000000 | -1844.000000 | -1890.000000 | 27.453563 |  | 7172а | Смещение кромок | GWAN |  | 07:17 | 07:41 | 07:33 | 0 | 197 | 2.383000 | EXT | Смещение кромок. Вовнутрь. Величина смещения - 2.4 мм. |  | (c)
79965.307000 | 7.990000 | 7.909000 | -3.075000 | -3.156000 | 230.000000 | 255.000000 | 254.000000 | 18.574216 | 2687.000000 | 7172а |  | CORR | GENE | 01:16 | 01:20 | 01:20 | 469 | 49 | 10.000000 | EXT | - |  | (c)
79966.735000 | 9.418000 | 9.085000 | -1.647000 | -1.980000 | 57.000000 | 70.000000 | 96.000000 | 4.581368 | 1520.000000 | 7172а |  | CORR | GENE | 00:48 | 00:50 | 00:54 | 460 | 78 | 10.000000 | EXT | - |  | (c)
79982.120000 | 1.808000 | 1.221000 | -7.237000 | -7.824000 | 1468.000000 | 1540.000000 | 1525.000000 | 47.571097 | 1221.000000 | 7174а |  | CORR | GENE | 04:04 | 04:16 | 04:14 | 759 | 116 | 8.000000 | EXT | - |  | (c)
79985.239000 | 4.927000 | 4.732000 | -4.118000 | -4.313000 | -2176.000000 | -2157.000000 | -2114.000000 | 9.390656 | 3730.000000 | 7174а |  | CORR | GENE | 06:16 | 06:19 | 06:26 | 583 | 124 | 9.000000 | EXT | - |  | (c)
79991.122000 | 0.000000 | -0.016000 | -11.045000 | -11.061000 | -107.000000 | 29.000000 | 414.000000 | 33.437954 |  | 7175а | Нарушение формы кольцевого шва | GWAN |  | 09:41 | 10:03 | 11:05 | 0 | 1044 |  | EXT | Нарушение формы кольцевого шва |  | (c)
79997.307000 | 6.185000 | 6.091000 | -4.860000 | -4.954000 | -2187.000000 | -2170.000000 | -2171.000000 | 3.544059 | 4736.000000 | 7175а |  | CORR | AXGR | 04:05 | 04:08 | 04:08 | 218 | 32 | 8.000000 | EXT | - |  | (c)
80014.102000 | 0.000000 | -0.025000 | -11.915000 | -11.940000 | -376.000000 | 790.000000 | 913.000000 | 0.000000 |  | 7177а | Нарушение формы кольцевого шва | GWAN |  | 01:57 | 05:05 | 05:25 | 0 | 2577 |  | EXT | Нарушение формы кольцевого шва |  | (c)
80034.824000 | 8.807000 | 8.729000 | -2.388000 | -2.466000 | -1771.000000 | -1698.000000 | -1551.000000 | 37.101379 | 2371.000000 | 7178а |  | CORR | GENE | 06:43 | 06:54 | 07:18 | 95 | 439 | 12.000000 | EXT | - |  | (c)
80034.884000 | 8.867000 | 8.828000 | -2.328000 | -2.367000 | -1724.000000 | -1711.000000 | -1705.000000 | 40.866456 | 2241.000000 | 7178а |  | CORR | AXGR | 06:50 | 06:52 | 06:53 | 126 | 39 | 18.000000 | EXT | - |  | (c)
80035.132000 | 9.115000 | 9.096000 | -2.080000 | -2.099000 | -1599.000000 | -1529.000000 | -1517.000000 | 50.981484 | 2059.000000 | 7178а |  | CORR | СIGR | 07:10 | 07:22 | 07:24 | 40 | 164 | 10.000000 | EXT | - |  | (c)
80035.821000 | 9.804000 | 9.721000 | -1.391000 | -1.474000 | -1861.000000 | -1624.000000 | -1465.000000 | 29.838534 | 1350.000000 | 7178а |  | CORR | GENE | 06:28 | 07:06 | 07:32 | 124 | 791 | 11.000000 | EXT | - |  | (c)
80035.872000 | 9.855000 | 9.854000 | -1.340000 | -1.341000 | -1573.000000 | -1515.000000 | -1533.000000 | 53.069866 | 1061.000000 | 7178а |  | CORR | GENE | 07:14 | 07:24 | 07:21 | 280 | 80 | 9.000000 | EXT | - |  | (c)
80037.785000 | 0.573000 | 0.339000 | -10.752000 | -10.986000 | 2171.000000 | 2186.000000 | 2187.000000 | 0.943713 | 339.000000 | 7179а |  | CORR | AXGR | 08:11 | 08:14 | 08:14 | 326 | 32 | 10.000000 | EXT | - |  | (c)
80038.012000 | 0.800000 | 0.644000 | -10.525000 | -10.681000 | 2205.000000 | 2218.000000 | 2217.000000 | 0.000000 | 644.000000 | 7179а |  | CORR | AXGR | 08:17 | 08:19 | 08:19 | 341 | 24 | 10.000000 | EXT | - |  | (c)
80040.729000 | 3.517000 | 3.281000 | -7.808000 | -8.044000 | 2211.000000 | 2212.000000 | 2227.000000 | 0.000000 | 3281.000000 | 7179а |  | CORR | AXGR | 08:18 | 08:18 | 08:21 | 429 | 31 | 12.000000 | EXT | - |  | (c)
80042.772000 | 5.560000 | 5.176000 | -5.765000 | -6.149000 | 2214.000000 | 2225.000000 | 2230.000000 | 0.000000 | 5176.000000 | 7179а |  | CORR | AXGR | 08:19 | 08:20 | 08:21 | 500 | 32 | 12.000000 | EXT | - |  | (c)
80043.450000 | 6.238000 | 6.027000 | -5.087000 | -5.298000 | 2207.000000 | 2219.000000 | 2227.000000 | 0.000000 | 5042.000000 | 7179а |  | CORR | AXGR | 08:17 | 08:19 | 08:21 | 256 | 39 | 10.000000 | EXT | - |  | (c)
80043.552000 | 6.340000 | 6.340000 | -4.985000 | -4.985000 | 2148.000000 | 2167.000000 | 2170.000000 | 1.297945 | 4965.000000 | 7179а |  | CORR | СIGR | 08:08 | 08:11 | 08:11 | 20 | 44 | 10.000000 | EXT | - |  | (c)
80043.633000 | 6.421000 | 6.418000 | -4.904000 | -4.907000 | 2087.000000 | 2168.000000 | 2157.000000 | 0.000000 | 4867.000000 | 7179а |  | CORR | СIGR | 07:58 | 08:11 | 08:09 | 40 | 140 | 12.000000 | EXT | - |  | (c)
80043.887000 | 6.675000 | 6.569000 | -4.650000 | -4.756000 | 2223.000000 | 2224.000000 | -2228.000000 | 0.194973 | 4545.000000 | 7179а |  | CORR | AXGR | 08:20 | 08:20 | 08:22 | 211 | 19 | 10.000000 | EXT | - |  | (c)
80048.511000 | 11.299000 | 11.179000 | -0.026000 | -0.146000 | -2130.000000 | -2112.000000 | -2114.000000 | 9.434927 | 6.000000 | 7179а |  | CORR | AXGR | 08:37 | 08:40 | 08:40 | 140 | 32 | 12.000000 | EXT | - |  | (c)
80048.578000 | 0.041000 | 0.028000 | -11.394000 | -11.407000 | -1353.000000 | -1314.000000 | -1327.000000 | 72.929326 | 28.000000 | 7180а |  | CORR | GENE | 08:26 | 08:33 | 08:31 | 300 | 52 | 15.000000 | EXT | - |  | (c)
80063.833000 | 3.861000 | 2.962000 | -7.659000 | -8.558000 | -2207.000000 | -2177.000000 | -2174.000000 | 1.909972 | 2962.000000 | 7181а |  | CORR | GENE | 05:46 | 05:51 | 05:51 | 1251 | 66 | 9.000000 | EXT | - |  | (c)
80068.538000 | 8.566000 | 8.422000 | -2.954000 | -3.098000 | 2161.000000 | 2200.000000 | 2193.000000 | 0.413370 | 2631.000000 | 7181а |  | CORR | GENE | 05:31 | 05:37 | 05:36 | 467 | 64 | 9.000000 | EXT | - |  | (c)
80070.301000 | 10.329000 | 9.509000 | -1.191000 | -2.011000 | 2175.000000 | 2213.000000 | 2200.000000 | 0.445899 | 1009.000000 | 7181а |  | CORR | GENE | 05:33 | 05:39 | 05:37 | 1002 | 50 | 9.000000 | EXT | - |  | (c)
80071.492000 | 0.000000 | -0.035000 | -11.255000 | -11.290000 | -2195.000000 | -2000.000000 | -1949.000000 | 22.695737 |  | 7182а | Смещение кромок | GWAN |  | 06:29 | 07:00 | 07:08 | 0 | 491 | 3.312000 | EXT | Смещение кромок. Наружу. Величина смещения - 3.3 мм. |  | (c)
80071.492000 | 0.000000 | -0.039000 | -11.255000 | -11.294000 | -394.000000 | -139.000000 | -163.000000 | 5.527859 |  | 7182а | Нарушение формы кольцевого шва | GWAN |  | 11:19 | 00:01 | 11:57 | 0 | 462 |  | EXT | Нарушение формы кольцевого шва |  | (c)
80074.202000 | 2.710000 | 2.637000 | -8.545000 | -8.618000 | -2195.000000 | -2184.000000 | -2183.000000 | 3.823527 | 2637.000000 | 7182а |  | CORR | AXGR | 06:29 | 06:31 | 06:31 | 144 | 23 | 14.000000 | EXT | - |  | (c)
80074.560000 | 3.068000 | 2.921000 | -8.187000 | -8.334000 | 2213.000000 | 2223.000000 | 2223.000000 | 0.000000 | 2921.000000 | 7182а |  | LWAN |  | 06:20 | 06:22 | 06:22 | 327 | 21 | 22.429103 | EXT | -. Эквивалент потери металла 22%. |  | (c)
80074.666000 | 3.174000 | 3.101000 | -8.081000 | -8.154000 | -2196.000000 | -2186.000000 | -2187.000000 | 3.506471 | 3101.000000 | 7182а |  | CORR | AXGR | 06:29 | 06:30 | 06:30 | 120 | 17 | 9.000000 | EXT | - |  | (c)
80074.934000 | 3.442000 | 3.317000 | -7.813000 | -7.938000 | 2215.000000 | 2225.000000 | 2223.000000 | 0.000000 | 3317.000000 | 7182а |  | CORR | AXGR | 06:21 | 06:22 | 06:22 | 273 | 16 | 9.000000 | EXT | - |  | (c)
80076.231000 | 4.739000 | 4.617000 | -6.516000 | -6.638000 | -1482.000000 | -1375.000000 | -1419.000000 | 65.462128 | 4617.000000 | 7182а |  | CORR | GENE | 08:24 | 08:41 | 08:34 | 783 | 125 | 8.000000 | EXT | - |  | (c)
80081.736000 | 10.244000 | 9.990000 | -1.011000 | -1.265000 | 11.000000 | 25.000000 | 30.000000 | 0.858285 | 966.000000 | 7182а |  | LWAN |  | 00:25 | 00:27 | 00:28 | 299 | 39 | 9.880987 | INT | -. Эквивалент потери металла 10%. |  | (c)
80098.328000 | 3.651000 | 3.638000 | -5.379000 | -5.392000 | 1516.000000 | 1548.000000 | 1559.000000 | 47.219274 | 3638.000000 | 7184а |  | CORR | СIGR | 05:53 | 05:59 | 06:00 | 19 | 86 | 15.000000 | EXT | - |  | (c)
80110.651000 | 5.434000 | 4.870000 | -4.511000 | -5.075000 | -2173.000000 | -2149.000000 | -2083.000000 | 11.905671 | 4426.000000 | 7185а |  | CORR | GENE | 07:55 | 07:59 | 08:10 | 649 | 180 | 10.000000 | EXT | - |  | (c)
80130.182000 | 3.450000 | 3.241000 | -7.960000 | -8.169000 | 2175.000000 | 2221.000000 | 2216.000000 | 0.000000 | 3241.000000 | 7187 |  | CORR | GENE | 07:49 | 07:56 | 07:55 | 342 | 82 | 11.000000 | EXT | - |  | (c)
80138.142000 | 0.000000 | -0.027000 | -11.165000 | -11.192000 | -1760.000000 | -26.000000 | -314.000000 | 0.000000 |  | 7188 | Нарушение формы кольцевого шва | GWAN |  | 05:58 | 10:38 | 09:51 | 0 | 2892 |  | EXT | Нарушение формы кольцевого шва |  | (c)
80156.541000 | 7.234000 | 7.087000 | -3.951000 | -4.098000 | -2172.000000 | -2172.000000 | -2157.000000 | 4.741799 | 3929.000000 | 7189 |  | CORR | AXGR | 06:09 | 06:09 | 06:11 | 169 | 30 | 10.000000 | EXT | - |  | (c)
80159.397000 | 10.090000 | 10.021000 | -1.095000 | -1.164000 | -2219.000000 | -2211.000000 | -2210.000000 | 0.942665 | 713.000000 | 7189 |  | CORR | AXGR | 06:01 | 06:03 | 06:03 | 451 | 17 | 11.000000 | EXT | - |  | (c)
80160.018000 | 10.711000 | 10.550000 | -0.474000 | -0.635000 | -2217.000000 | -2211.000000 | -2208.000000 | 1.110392 | 292.000000 | 7189 |  | CORR | AXGR | 06:02 | 06:03 | 06:03 | 343 | 18 | 15.000000 | EXT | - |  | (c)
80160.158000 | 10.851000 | 10.798000 | -0.334000 | -0.387000 | -1912.000000 | -1900.000000 | -1904.000000 | 25.723352 | 254.000000 | 7189 |  | CORR | AXGR | 06:51 | 06:53 | 06:52 | 133 | 16 | 10.000000 | EXT | - |  | (c)
80172.712000 | 0.000000 | -0.011000 | -10.740000 | -10.751000 | -1712.000000 | -1529.000000 | -1487.000000 | 41.856962 |  | 7191а | Смещение кромок | GWAN |  | 05:12 | 05:41 | 05:48 | 0 | 450 | 2.957000 | EXT | Смещение кромок. Наружу. Величина смещения - 3 мм. |  | (c)
80172.712000 | 0.000000 | -0.027000 | -10.740000 | -10.767000 | -708.000000 | 31.000000 | 110.000000 | 8.848002 |  | 7191а | Нарушение формы кольцевого шва | GWAN |  | 07:54 | 09:53 | 10:06 | 0 | 1635 |  | EXT | Нарушение формы кольцевого шва |  | (c)
80184.516000 | 1.064000 | 1.049000 | -10.361000 | -10.376000 | 2048.000000 | 2162.000000 | 2159.000000 | 0.000000 | 1049.000000 | 7192 |  | CORR | СIGR | 04:13 | 04:32 | 04:31 | 37 | 222 | 9.000000 | EXT | - |  | (c)
80194.525000 | 11.073000 | 11.061000 | -0.352000 | -0.364000 | -2166.000000 | -2155.000000 | -2158.000000 | 5.205961 | 84.000000 | 7192 |  | CORR | AXGR | 04:53 | 04:55 | 04:55 | 280 | 16 | 10.000000 | EXT | - |  | (c)
80194.630000 | 11.178000 | 10.667000 | -0.247000 | -0.758000 | -2205.000000 | -2195.000000 | -2188.000000 | 2.087118 | 19.000000 | 7192 |  | LWAN |  | 04:47 | 04:49 | 04:50 | 739 | 32 | 10.000000 | INT | -. Эквивалент потери металла 10%. |  | (c)
80194.877000 | 0.000000 | -0.020000 | -10.590000 | -10.610000 | 1442.000000 | 1762.000000 | 1803.000000 | 5.326518 |  | 7193а | Нарушение формы кольцевого шва | GWAN |  | 01:10 | 02:01 | 02:08 | 0 | 722 |  | EXT | Нарушение формы кольцевого шва |  | (c)
80198.018000 | 3.141000 | 3.112000 | -7.449000 | -7.478000 | 2067.000000 | 2190.000000 | 2229.000000 | 0.000000 | 3112.000000 | 7193а |  | CORR | GENE | 02:50 | 03:10 | 03:17 | 53 | 325 | 11.000000 | EXT | - |  | (c)
80206.967000 | 0.000000 | -0.025000 | -10.775000 | -10.800000 | -1512.000000 | -1393.000000 | -507.000000 | 40.160464 |  | 7194а | Нарушение формы кольцевого шва | GWAN |  | 09:21 | 09:41 | 00:04 | 0 | 2010 |  | EXT | Нарушение формы кольцевого шва |  | (c)
80207.416000 | 0.449000 | 0.304000 | -10.326000 | -10.471000 | 2193.000000 | 2200.000000 | 2213.000000 | 0.000000 | 304.000000 | 7194а |  | CORR | AXGR | 07:19 | 07:21 | 07:22 | 412 | 39 | 15.000000 | EXT | - |  | (c)
80229.277000 | 0.000000 | -0.030000 | -9.835000 | -9.865000 | 1290.000000 | 1476.000000 | 1604.000000 | 0.000000 |  | 7196а | Смещение кромок | GWAN |  | 04:09 | 04:39 | 05:00 | 0 | 627 | 3.322000 | EXT | Смещение кромок. Наружу. Величина смещения - 3.3 мм. |  | (c)
80229.277000 | 0.000000 | -0.055000 | -9.835000 | -9.890000 | 2069.000000 | -1608.000000 | -1954.000000 | 22.326883 |  | 7196а | Смещение кромок | GWAN |  | 06:15 | 08:21 | 07:25 | 0 | 877 | 4.265000 | EXT | Смещение кромок. Наружу. Величина смещения - 4.3 мм. |  | (c)
80241.557000 | 0.000000 | -0.026000 | -10.220000 | -10.246000 | 1757.000000 | -1883.000000 | -2075.000000 | 0.000000 |  | 7197а | Нарушение формы кольцевого шва | GWAN |  | 04:02 | 06:14 | 05:43 | 0 | 1257 |  | EXT | Нарушение формы кольцевого шва |  | (c)
80262.272000 | 0.000000 | -0.025000 | -11.465000 | -11.490000 | 1279.000000 | 1633.000000 | 1607.000000 | 0.000000 |  | 7200 | Смещение кромок | GWAN |  | 05:37 | 06:34 | 06:30 | 0 | 656 | 3.868000 | EXT | Смещение кромок. Наружу. Величина смещения - 3.9 мм. |  | (c)
80266.434000 | 4.162000 | 4.128000 | -7.303000 | -7.337000 | 516.000000 | 739.000000 | 714.000000 | 41.622869 | 4128.000000 | 7200 |  | CORR | GENE | 03:34 | 04:10 | 04:06 | 82 | 396 | 10.000000 | EXT | - |  | (c)
80266.553000 | 4.281000 | 4.237000 | -7.184000 | -7.228000 | 755.000000 | 811.000000 | 815.000000 | 60.949683 | 4237.000000 | 7200 |  | CORR | GENE | 04:13 | 04:22 | 04:22 | 160 | 120 | 9.000000 | EXT | - |  | (c)
80273.519000 | 11.247000 | 11.026000 | -0.218000 | -0.439000 | 1581.000000 | 1598.000000 | 1602.000000 | 47.251670 | 76.000000 | 7200 |  | CORR | AXGR | 06:26 | 06:29 | 06:30 | 363 | 43 | 9.000000 | EXT | - |  | (c)
80275.668000 | 1.931000 | 1.398000 | -9.604000 | -10.137000 | -1004.000000 | -915.000000 | -908.000000 | 812.000000 | 1398.000000 | 7201а |  | CORR | GENE | 03:12 | 03:27 | 03:28 | 810 | 192 | 9.000000 | EXT | - |  | (c)
80275.944000 | 2.207000 | 1.560000 | -9.328000 | -9.975000 | -643.000000 | -614.000000 | -576.000000 | 509.000000 | 1560.000000 | 7201а |  | CORR | GENE | 04:11 | 04:15 | 04:22 | 886 | 134 | 9.000000 | EXT | - |  | (c)
80277.190000 | 3.453000 | 3.203000 | -8.082000 | -8.332000 | -1116.000000 | -1076.000000 | -1071.000000 | 1026.000000 | 3203.000000 | 7201а |  | CORR | GENE | 02:54 | 03:01 | 03:02 | 791 | 90 | 9.000000 | EXT | - |  | (c)
80282.990000 | 9.253000 | 9.040000 | -2.282000 | -2.495000 | -807.000000 | -780.000000 | -766.000000 | 726.000000 | 2188.000000 | 7201а |  | CORR | GENE | 03:44 | 03:49 | 03:51 | 307 | 81 | 13.000000 | EXT | - |  | (c)
80291.982000 | 4.905000 | 4.766000 | -5.155000 | -5.294000 | 60.000000 | 78.000000 | 78.000000 | 60.000000 | 4766.000000 | 7202а |  | CORR | AXGR | 03:45 | 03:48 | 03:48 | 344 | 36 | 11.000000 | EXT | - |  | (c)
80292.679000 | 5.602000 | 5.463000 | -4.458000 | -4.597000 | 37.000000 | 50.000000 | 53.000000 | 37.000000 | 4438.000000 | 7202а |  | CORR | AXGR | 03:42 | 03:44 | 03:44 | 159 | 32 | 10.000000 | EXT | - |  | (c)
80293.420000 | 6.343000 | 5.721000 | -3.717000 | -4.339000 | 18.000000 | 30.000000 | 39.000000 | 18.000000 | 3634.000000 | 7202а |  | CORR | AXGR | 03:39 | 03:41 | 03:42 | 705 | 42 | 12.000000 | EXT | - |  | (c)
80293.709000 | 6.632000 | 6.536000 | -3.428000 | -3.524000 | 15.000000 | 44.000000 | 41.000000 | 15.000000 | 3088.000000 | 7202а |  | CORR | GENE | 03:38 | 03:43 | 03:42 | 436 | 52 | 9.000000 | EXT | - |  | (c)
80294.114000 | 7.037000 | 6.878000 | -3.023000 | -3.182000 | 346.000000 | 372.000000 | 364.000000 | 346.000000 | 2973.000000 | 7202а |  | CORR | AXGR | 04:32 | 04:36 | 04:34 | 209 | 35 | 8.000000 | EXT | - |  | (c)
80294.542000 | 7.465000 | 7.276000 | -2.595000 | -2.784000 | 17.000000 | 28.000000 | 42.000000 | 17.000000 | 2524.000000 | 7202а |  | CORR | GENE | 03:38 | 03:40 | 03:42 | 260 | 48 | 10.000000 | EXT | - |  | (c)
80294.951000 | 7.874000 | 7.736000 | -2.186000 | -2.324000 | 25.000000 | 48.000000 | 43.000000 | 25.000000 | 2087.000000 | 7202а |  | CORR | AXGR | 03:40 | 03:43 | 03:43 | 237 | 37 | 8.000000 | EXT | - |  | (c)
80295.212000 | 8.135000 | 8.020000 | -1.925000 | -2.040000 | 39.000000 | 62.000000 | 75.000000 | 39.000000 | 1456.000000 | 7202а |  | CORR | GENE | 03:42 | 03:46 | 03:48 | 584 | 70 | 10.000000 | EXT | - |  | (c)
80300.306000 | 3.169000 | 2.713000 | -8.176000 | -8.632000 | -1405.000000 | -1365.000000 | -1366.000000 | 1327.000000 | 2713.000000 | 7203 |  | CORR | GENE | 04:15 | 04:22 | 04:22 | 563 | 78 | 15.000000 | EXT | - |  | (c)
80300.335000 | 3.198000 | 3.051000 | -8.147000 | -8.294000 | -344.000000 | -328.000000 | -326.000000 | 307.000000 | 3051.000000 | 7203 |  | CORR | AXGR | 07:06 | 07:09 | 07:09 | 293 | 37 | 8.000000 | EXT | - |  | (c)
80301.504000 | 4.367000 | 4.348000 | -6.978000 | -6.997000 | -1266.000000 | -1190.000000 | -1193.000000 | 1121.000000 | 4348.000000 | 7203 |  | CORR | СIGR | 04:38 | 04:50 | 04:49 | 32 | 145 | 10.000000 | EXT | - |  | (c)
80301.580000 | 4.443000 | 4.441000 | -6.902000 | -6.904000 | -1349.000000 | -1348.000000 | -1314.000000 | 1279.000000 | 4441.000000 | 7203 |  | CORR | СIGR | 04:24 | 04:24 | 04:30 | 25 | 70 | 12.000000 | EXT | - |  | (c)
80305.617000 | 8.480000 | 8.291000 | -2.865000 | -3.054000 | -1303.000000 | -1241.000000 | -1255.000000 | 1207.000000 | 2543.000000 | 7203 |  | CORR | GENE | 04:32 | 04:42 | 04:39 | 511 | 96 | 8.000000 | EXT | - |  | (c)
80305.644000 | 8.507000 | 8.484000 | -2.838000 | -2.861000 | -1871.000000 | -1683.000000 | -1701.000000 | 1530.000000 | 2817.000000 | 7203 |  | CORR | СIGR | 03:00 | 03:30 | 03:28 | 44 | 342 | 8.000000 | EXT | - |  | (c)
80305.791000 | 8.654000 | 8.635000 | -2.691000 | -2.710000 | -1892.000000 | -1683.000000 | -1692.000000 | 1492.000000 | 2653.000000 | 7203 |  | CORR | GENE | 02:57 | 03:30 | 03:29 | 57 | 401 | 10.000000 | EXT | - |  | (c)
80305.878000 | 8.741000 | 8.702000 | -2.604000 | -2.643000 | -1914.000000 | -1646.000000 | -1693.000000 | 1472.000000 | 2575.000000 | 7203 |  | CORR | GENE | 02:53 | 03:36 | 03:29 | 68 | 443 | 9.000000 | EXT | - |  | (c)
80306.034000 | 8.897000 | 8.893000 | -2.448000 | -2.452000 | -1706.000000 | -1646.000000 | -1654.000000 | 1602.000000 | 2432.000000 | 7203 |  | CORR | СIGR | 03:27 | 03:36 | 03:35 | 20 | 104 | 10.000000 | EXT | - |  | (c)
80306.641000 | 9.504000 | 8.946000 | -1.841000 | -2.399000 | -1876.000000 | -1753.000000 | -1738.000000 | 1599.000000 | 1681.000000 | 7203 |  | CORR | GENE | 02:59 | 03:19 | 03:22 | 718 | 277 | 8.000000 | EXT | - |  | (c)
80307.154000 | 10.017000 | 9.873000 | -1.328000 | -1.472000 | -1674.000000 | -1629.000000 | -1634.000000 | 1593.000000 | 1043.000000 | 7203 |  | CORR | GENE | 03:32 | 03:39 | 03:38 | 429 | 81 | 9.000000 | EXT | - |  | (c)
80307.183000 | 10.046000 | 9.041000 | -1.299000 | -2.304000 | -1268.000000 | -1169.000000 | -1199.000000 | 1130.000000 | 701.000000 | 7203 |  | CORR | GENE | 04:37 | 04:53 | 04:48 | 1603 | 139 | 8.000000 | EXT | - |  | (c)
80308.008000 | 10.871000 | 9.569000 | -0.474000 | -1.776000 | -1406.000000 | -1370.000000 | -1365.000000 | 1324.000000 | 377.000000 | 7203 |  | CORR | GENE | 04:15 | 04:21 | 04:22 | 1399 | 81 | 11.000000 | EXT | - |  | (c)
80308.246000 | 11.109000 | 11.004000 | -0.236000 | -0.341000 | -1480.000000 | -1457.000000 | -1456.000000 | 1433.000000 | 172.000000 | 7203 |  | CORR | GENE | 04:03 | 04:07 | 04:07 | 169 | 48 | 9.000000 | EXT | - |  | (c)
80308.612000 | 0.130000 | 0.126000 | -11.400000 | -11.404000 | 463.000000 | 523.000000 | 518.000000 | 37.340292 | 126.000000 | 7204 |  | CORR | СIGR | 03:52 | 04:01 | 04:01 | 21 | 110 | 11.000000 | EXT | - |  | (c)
80308.729000 | 0.247000 | 0.107000 | -11.283000 | -11.423000 | 2182.000000 | 2216.000000 | 2210.000000 | 0.000000 | 107.000000 | 7204 |  | CORR | GENE | 08:29 | 08:35 | 08:34 | 256 | 56 | 11.000000 | EXT | - |  | (c)
80309.344000 | 0.862000 | 0.650000 | -10.668000 | -10.880000 | 2154.000000 | 2174.000000 | 2183.000000 | 0.000000 | 650.000000 | 7204 |  | CORR | GENE | 08:25 | 08:28 | 08:29 | 1384 | 58 | 9.000000 | EXT | - |  | (c)
80310.778000 | 2.296000 | 2.236000 | -9.234000 | -9.294000 | 505.000000 | 611.000000 | 648.000000 | 40.792025 | 2236.000000 | 7204 |  | CORR | GENE | 03:59 | 04:16 | 04:22 | 87 | 284 | 9.000000 | EXT | - |  | (c)
80311.120000 | 2.638000 | 2.605000 | -8.892000 | -8.925000 | 499.000000 | 717.000000 | 643.000000 | 40.245430 | 2605.000000 | 7204 |  | CORR | GENE | 03:58 | 04:33 | 04:21 | 60 | 288 | 10.000000 | EXT | - |  | (c)
80311.722000 | 3.240000 | 3.137000 | -8.290000 | -8.393000 | 2193.000000 | 2207.000000 | 2208.000000 | 0.000000 | 3137.000000 | 7204 |  | CORR | AXGR | 08:31 | 08:33 | 08:33 | 192 | 30 | 9.000000 | EXT | - |  | (c)
80313.919000 | 5.437000 | 4.620000 | -6.093000 | -6.910000 | 2220.000000 | -2227.000000 | -2228.000000 | 0.184208 | 4620.000000 | 7204 |  | CORR | AXGR | 08:35 | 08:38 | 08:37 | 1355 | 26 | 13.000000 | EXT | - |  | (c)
80314.343000 | 5.861000 | 5.771000 | -5.669000 | -5.759000 | 541.000000 | 576.000000 | 609.000000 | 43.627473 | 5601.000000 | 7204 |  | CORR | GENE | 04:04 | 04:10 | 04:15 | 158 | 137 | 8.000000 | EXT | - |  | (c)
80315.290000 | 6.808000 | 6.399000 | -4.722000 | -5.131000 | 2197.000000 | -2224.000000 | 2223.000000 | 0.000000 | 3830.000000 | 7204 |  | CORR | GENE | 08:32 | 08:38 | 08:36 | 1301 | 51 | 14.000000 | EXT | - |  | (c)
80319.304000 | 10.822000 | 8.220000 | -0.708000 | -3.310000 | 2193.000000 | 2230.000000 | 2216.000000 | 0.000000 | 478.000000 | 7204 |  | CORR | GENE | 08:31 | 08:37 | 08:35 | 2832 | 47 | 15.000000 | EXT | - |  | (c)
80340.035000 | 8.558000 | 8.549000 | -2.772000 | -2.781000 | -2012.000000 | -1976.000000 | -1958.000000 | 17.609732 | 2764.000000 | 7206 |  | CORR | СIGR | 03:58 | 04:04 | 04:07 | 17 | 109 | 12.000000 | EXT | - |  | (c)
80350.080000 | 7.273000 | 7.233000 | -4.327000 | -4.367000 | -1659.000000 | -1548.000000 | -1591.000000 | 46.098182 | 4306.000000 | 7207 |  | DENT |  | 05:55 | 06:12 | 06:06 | 61 | 136 | 0.422535 |  | - |  | (c)
80353.172000 | 10.365000 | 10.304000 | -1.235000 | -1.296000 | 1477.000000 | 1488.000000 | 1488.000000 | 58.973258 | 1167.000000 | 7207 |  | CORR | AXGR | 02:21 | 02:23 | 02:23 | 129 | 23 | 10.000000 | EXT | - |  | (c)
80353.763000 | 10.956000 | 10.891000 | -0.644000 | -0.709000 | 2208.000000 | -2190.000000 | -2209.000000 | 0.000000 | 273.000000 | 7207 |  | LWAN |  | 04:19 | 04:29 | 04:26 | 436 | 87 | 10.221244 | INT | -. Эквивалент потери металла 10%. |  | (c)
80354.110000 | 11.303000 | 11.289000 | -0.297000 | -0.311000 | -351.000000 | -301.000000 | -312.000000 | 18.906767 | 280.000000 | 7207 |  | CORR | СIGR | 09:26 | 09:34 | 09:32 | 31 | 78 | 12.000000 | EXT | - |  | (c)
80354.516000 | 0.109000 | 0.039000 | -11.311000 | -11.381000 | 2224.000000 | -2222.000000 | -2226.000000 | 0.366255 | 39.000000 | 7208 |  | LWAN |  | 06:05 | 06:08 | 06:07 | 387 | 22 | 10.000000 | INT | -. Эквивалент потери металла 10%. |  | (c)
80373.229000 | 7.402000 | 7.234000 | -3.268000 | -3.436000 | 2224.000000 | -2217.000000 | -2220.000000 | 0.830391 | 3086.000000 | 7209 |  | CORR | AXGR | 08:04 | 08:07 | 08:06 | 350 | 33 | 12.000000 | EXT | - |  | (c)
80374.629000 | 8.802000 | 8.792000 | -1.868000 | -1.878000 | 1806.000000 | 1874.000000 | 1871.000000 | 18.421940 | 1848.000000 | 7209 |  | CORR | СIGR | 06:56 | 07:07 | 07:07 | 30 | 131 | 10.000000 | EXT | - |  | (c)
80394.581000 | 6.164000 | 6.145000 | -4.976000 | -4.995000 | 2202.000000 | 2216.000000 | -2223.000000 | 0.000000 | 4829.000000 | 7211 |  | LWAN |  | 03:19 | 03:22 | 03:25 | 166 | 72 | 10.000000 | INT | -. Эквивалент потери металла 10%. |  | (c)
80399.649000 | 0.092000 | 0.051000 | -10.603000 | -10.644000 | -1906.000000 | -1784.000000 | -1806.000000 | 34.260303 | 51.000000 | 7212а |  | ARTD | GENE | 09:24 | 09:43 | 09:40 | 57 | 200 | 10.000000 | EXT | -. Эквивалент потери металла 10%. |  | (c)
80400.493000 | 0.936000 | 0.788000 | -9.759000 | -9.907000 | 16.000000 | 25.000000 | 33.000000 | 1.293713 | 788.000000 | 7212а |  | CORR | AXGR | 02:34 | 02:35 | 02:37 | 231 | 34 | 13.000000 | EXT | - |  | (c)
80403.718000 | 4.161000 | 4.046000 | -6.534000 | -6.649000 | 52.000000 | 75.000000 | 78.000000 | 4.208312 | 4046.000000 | 7212а |  | CORR | GENE | 02:40 | 02:43 | 02:44 | 251 | 51 | 8.000000 | EXT | - |  | (c)
80405.968000 | 6.411000 | 5.329000 | -4.284000 | -5.366000 | 24.000000 | 39.000000 | 59.000000 | 1.929505 | 3701.000000 | 7212а |  | CORR | GENE | 02:35 | 02:38 | 02:41 | 1665 | 69 | 13.000000 | EXT | - |  | (c)
80406.190000 | 6.633000 | 6.606000 | -4.062000 | -4.089000 | 126.000000 | 346.000000 | 336.000000 | 10.198635 | 4017.000000 | 7212а |  | CORR | GENE | 02:52 | 03:27 | 03:26 | 72 | 420 | 8.000000 | EXT | - |  | (c)
80406.859000 | 7.302000 | 7.249000 | -3.393000 | -3.446000 | 59.000000 | 240.000000 | 205.000000 | 4.754039 | 3351.000000 | 7212а |  | CORR | GENE | 02:41 | 03:10 | 03:04 | 95 | 292 | 9.000000 | EXT | - |  | (c)
80407.577000 | 8.020000 | 7.813000 | -2.675000 | -2.882000 | 26.000000 | 36.000000 | 48.000000 | 2.111171 | 2528.000000 | 7212а |  | CORR | AXGR | 02:35 | 02:37 | 02:39 | 354 | 43 | 11.000000 | EXT | - |  | (c)
80407.753000 | 8.196000 | 7.962000 | -2.499000 | -2.733000 | -25.000000 | -2.000000 | -4.000000 | 0.000000 | 1713.000000 | 7212а |  | CORR | AXGR | 02:27 | 02:31 | 02:31 | 1020 | 42 | 10.000000 | EXT | - |  | (c)
80446.707000 | 1.380000 | 1.366000 | -9.545000 | -9.559000 | -951.000000 | -933.000000 | -903.000000 | 855.000000 | 1366.000000 | 7216а |  | CORR | СIGR | 07:06 | 07:09 | 07:14 | 20 | 96 | 11.000000 | EXT | - |  | (c)
80449.943000 | 4.616000 | 4.604000 | -6.309000 | -6.321000 | -930.000000 | -874.000000 | -856.000000 | 783.000000 | 4604.000000 | 7216а |  | CORR | СIGR | 07:10 | 07:18 | 07:21 | 32 | 147 | 9.000000 | EXT | - |  | (c)
80453.118000 | 7.791000 | 7.720000 | -3.134000 | -3.205000 | -1690.000000 | -1680.000000 | -1679.000000 | 1669.000000 | 3077.000000 | 7216а |  | CORR | AXGR | 05:07 | 05:08 | 05:09 | 128 | 21 | 9.000000 | EXT | - |  | (c)
80458.141000 | 0.379000 | 0.371000 | -9.646000 | -9.654000 | -1651.000000 | -1620.000000 | -1613.000000 | 1574.000000 | 371.000000 | 7217а |  | CORR | СIGR | 08:20 | 08:25 | 08:26 | 20 | 77 | 11.000000 | EXT | - |  | (c)
80458.430000 | 0.668000 | 0.519000 | -9.357000 | -9.506000 | 1519.000000 | 1550.000000 | 1556.000000 | 1519.000000 | 519.000000 | 7217а |  | CORR | GENE | 04:52 | 04:57 | 04:58 | 341 | 75 | 9.000000 | EXT | - |  | (c)
80459.172000 | 1.410000 | 1.319000 | -8.615000 | -8.706000 | -1888.000000 | -1872.000000 | -1871.000000 | 1853.000000 | 1319.000000 | 7217а |  | CORR | AXGR | 07:42 | 07:44 | 07:45 | 169 | 35 | 9.000000 | EXT | - |  | (c)
80459.417000 | 1.655000 | 1.547000 | -8.370000 | -8.478000 | 1492.000000 | 1525.000000 | 1513.000000 | 1492.000000 | 1547.000000 | 7217а |  | CORR | AXGR | 04:47 | 04:53 | 04:51 | 152 | 42 | 13.000000 | EXT | - |  | (c)
80459.444000 | 1.682000 | 1.564000 | -8.343000 | -8.461000 | 1361.000000 | 1391.000000 | 1390.000000 | 1361.000000 | 1564.000000 | 7217а |  | CORR | GENE | 04:26 | 04:31 | 04:31 | 300 | 59 | 10.000000 | EXT | - |  | (c)
80459.482000 | 1.720000 | 1.692000 | -8.305000 | -8.333000 | -1995.000000 | -1971.000000 | -1972.000000 | 1948.000000 | 1692.000000 | 7217а |  | CORR | GENE | 07:24 | 07:28 | 07:28 | 276 | 47 | 11.000000 | EXT | - |  | (c)
80459.776000 | 2.014000 | 1.977000 | -8.011000 | -8.048000 | -1595.000000 | -1491.000000 | -1517.000000 | 1438.000000 | 1977.000000 | 7217а |  | CORR | GENE | 08:29 | 08:46 | 08:42 | 60 | 157 | 12.000000 | EXT | - |  | (c)
80460.070000 | 2.308000 | 2.230000 | -7.717000 | -7.795000 | 1567.000000 | 1599.000000 | 1590.000000 | 1567.000000 | 2230.000000 | 7217а |  | CORR | GENE | 04:59 | 05:05 | 05:03 | 129 | 46 | 8.000000 | EXT | - |  | (c)
80464.858000 | 7.096000 | 7.092000 | -2.929000 | -2.933000 | 2055.000000 | 2064.000000 | 2086.000000 | 2055.000000 | 2916.000000 | 7217а |  | CORR | СIGR | 06:18 | 06:20 | 06:23 | 17 | 62 | 13.000000 | EXT | - |  | (c)
80501.757000 | 0.000000 | -0.018000 | -4.280000 | -4.298000 | 442.000000 | 845.000000 | 1334.000000 | 0.000000 |  | 7221 | Нарушение формы кольцевого шва | GWAN |  | 04:03 | 05:08 | 06:27 | 0 | 1784 |  | EXT | Нарушение формы кольцевого шва |  | (c)
80516.627000 | 4.735000 | 4.724000 | -6.815000 | -6.826000 | -1326.000000 | -1150.000000 | -1140.000000 | 62.036808 | 4724.000000 | 7223 |  | CORR | GENE | 07:36 | 08:05 | 08:06 | 51 | 371 | 10.000000 | EXT | - |  | (c)
80517.159000 | 5.267000 | 3.899000 | -6.283000 | -7.651000 | 1665.000000 | 1700.000000 | 1702.000000 | 39.713858 | 3899.000000 | 7223 |  | CORR | GENE | 03:39 | 03:45 | 03:45 | 1777 | 73 | 9.000000 | EXT | - |  | (c)
80519.944000 | 8.052000 | 7.744000 | -3.498000 | -3.806000 | -1609.000000 | -1609.000000 | -1596.000000 | 50.116415 | 3428.000000 | 7223 |  | CORR | AXGR | 06:51 | 06:51 | 06:53 | 378 | 26 | 10.000000 | EXT | - |  | (c)
80541.675000 | 6.748000 | 6.740000 | -4.787000 | -4.795000 | -704.000000 | -640.000000 | -647.000000 | 43.004055 | 4771.000000 | 7225 |  | CORR | СIGR | 07:28 | 07:38 | 07:37 | 24 | 114 | 13.000000 | EXT | - |  | (c)
80542.549000 | 7.622000 | 7.471000 | -3.913000 | -4.064000 | -2188.000000 | -2164.000000 | -2168.000000 | 3.440290 | 3823.000000 | 7225 |  | CORR | AXGR | 03:28 | 03:32 | 03:31 | 241 | 40 | 11.000000 | EXT | - |  | (c)
80569.067000 | 0.000000 | -0.018000 | -11.460000 | -11.478000 | -2198.000000 | -1832.000000 | -1479.000000 | 60.665704 |  | 7228 | Нарушение формы кольцевого шва | GWAN |  | 06:39 | 07:38 | 08:35 | 0 | 1439 |  | EXT | Нарушение формы кольцевого шва |  | (c)
80577.872000 | 8.805000 | 8.755000 | -2.655000 | -2.705000 | -1867.000000 | -1816.000000 | -1836.000000 | 31.865932 | 2416.000000 | 7228 |  | CORR | GENE | 07:32 | 07:41 | 07:37 | 289 | 63 | 8.000000 | EXT | - |  | (c)
80581.558000 | 1.031000 | 0.980000 | -9.684000 | -9.735000 | 789.000000 | 917.000000 | 939.000000 | 789.000000 | 980.000000 | 7229 |  | CORR | GENE | 04:03 | 04:24 | 04:28 | 90 | 301 | 9.000000 | EXT | - |  | (c)
80582.170000 | 1.643000 | 1.215000 | -9.072000 | -9.500000 | 887.000000 | 928.000000 | 947.000000 | 887.000000 | 1215.000000 | 7229 |  | CORR | GENE | 04:19 | 04:26 | 04:29 | 809 | 120 | 8.000000 | EXT | - |  | (c)
80583.377000 | 2.850000 | 2.754000 | -7.865000 | -7.961000 | 970.000000 | 988.000000 | 992.000000 | 970.000000 | 2754.000000 | 7229 |  | CORR | GENE | 04:33 | 04:35 | 04:36 | 475 | 45 | 8.000000 | EXT | - |  | (c)
80584.145000 | 3.618000 | 3.534000 | -7.097000 | -7.181000 | 669.000000 | 688.000000 | 698.000000 | 669.000000 | 3534.000000 | 7229 |  | CORR | GENE | 03:44 | 03:47 | 03:49 | 153 | 58 | 8.000000 | EXT | - |  | (c)
80591.609000 | 0.367000 | 0.113000 | -10.643000 | -10.897000 | -253.000000 | -213.000000 | -217.000000 | 182.000000 | 113.000000 | 7230 |  | CORR | GENE | 08:17 | 08:23 | 08:23 | 441 | 71 | 9.000000 | EXT | - |  | (c)
80593.540000 | 2.298000 | 2.007000 | -8.712000 | -9.003000 | -144.000000 | -99.000000 | -115.000000 | 86.000000 | 2007.000000 | 7230 |  | CORR | GENE | 08:35 | 08:42 | 08:39 | 974 | 58 | 10.000000 | EXT | - |  | (c)
80605.021000 | 2.769000 | 2.250000 | -7.781000 | -8.300000 | 17.000000 | 48.000000 | 52.000000 | 17.000000 | 2250.000000 | 7231 |  | CORR | GENE | 03:19 | 03:24 | 03:24 | 2109 | 69 | 11.000000 | EXT | - |  | (c)
80605.211000 | 2.959000 | 2.905000 | -7.591000 | -7.645000 | 1598.000000 | 1900.000000 | 1804.000000 | 1598.000000 | 2905.000000 | 7231 |  | CORR | GENE | 07:34 | 08:23 | 08:07 | 70 | 412 | 8.000000 | EXT | - |  | (c)
80605.342000 | 3.090000 | 3.012000 | -7.460000 | -7.538000 | 1815.000000 | 1857.000000 | 1849.000000 | 1815.000000 | 3012.000000 | 7231 |  | CORR | GENE | 08:09 | 08:16 | 08:14 | 272 | 67 | 10.000000 | EXT | - |  | (c)
80605.833000 | 3.581000 | 2.971000 | -6.969000 | -7.579000 | 1123.000000 | 1137.000000 | 1183.000000 | 1123.000000 | 2971.000000 | 7231 |  | CORR | GENE | 06:17 | 06:19 | 06:27 | 676 | 121 | 8.000000 | EXT | - |  | (c)
80605.994000 | 3.742000 | 3.714000 | -6.808000 | -6.836000 | 1588.000000 | 1929.000000 | 1843.000000 | 1588.000000 | 3714.000000 | 7231 |  | CORR | GENE | 07:32 | 08:27 | 08:13 | 68 | 511 | 13.000000 | EXT | - |  | (c)
80606.166000 | 3.914000 | 3.903000 | -6.636000 | -6.647000 | 1708.000000 | 1747.000000 | 1759.000000 | 1708.000000 | 3903.000000 | 7231 |  | CORR | СIGR | 07:52 | 07:58 | 08:00 | 23 | 101 | 9.000000 | EXT | - |  | (c)
80609.900000 | 7.648000 | 7.454000 | -2.902000 | -3.096000 | 255.000000 | 301.000000 | 287.000000 | 255.000000 | 2545.000000 | 7231 |  | CORR | GENE | 03:57 | 04:05 | 04:02 | 551 | 64 | 8.000000 | EXT | - |  | (c)
80610.662000 | 8.410000 | 8.265000 | -2.140000 | -2.285000 | 311.000000 | 321.000000 | 326.000000 | 311.000000 | 1822.000000 | 7231 |  | CORR | AXGR | 04:06 | 04:08 | 04:09 | 463 | 31 | 8.000000 | EXT | - |  | (c)
80611.209000 | 8.957000 | 8.722000 | -1.593000 | -1.828000 | 360.000000 | 380.000000 | 387.000000 | 360.000000 | 1366.000000 | 7231 |  | CORR | GENE | 04:14 | 04:17 | 04:18 | 462 | 52 | 10.000000 | EXT | - |  | (c)
80614.563000 | 1.761000 | 1.410000 | -9.674000 | -10.025000 | 1245.000000 | 1264.000000 | 1308.000000 | 64.174209 | 1410.000000 | 7232 |  | CORR | GENE | 03:48 | 03:51 | 03:58 | 560 | 127 | 10.000000 | EXT | - |  | (c)
80615.050000 | 2.248000 | 1.917000 | -9.187000 | -9.518000 | -1662.000000 | -1627.000000 | -1628.000000 | 48.601639 | 1917.000000 | 7232 |  | CORR | GENE | 07:59 | 08:04 | 08:04 | 400 | 68 | 10.000000 | EXT | - |  | (c)
80615.193000 | 2.391000 | 1.784000 | -9.044000 | -9.651000 | -1871.000000 | -1819.000000 | -1798.000000 | 34.943710 | 1784.000000 | 7232 |  | CORR | GENE | 07:25 | 07:33 | 07:37 | 824 | 148 | 11.000000 | EXT | - |  | (c)
80615.493000 | 2.691000 | 2.604000 | -8.744000 | -8.831000 | -1668.000000 | -1665.000000 | -1649.000000 | 46.947324 | 2604.000000 | 7232 |  | CORR | AXGR | 07:58 | 07:58 | 08:01 | 142 | 39 | 10.000000 | EXT | - |  | (c)
80625.315000 | 1.078000 | 1.007000 | -10.387000 | -10.458000 | 2186.000000 | 2193.000000 | 2200.000000 | 0.338276 | 1007.000000 | 7233 |  | CORR | AXGR | 07:36 | 07:37 | 07:39 | 128 | 27 | 10.000000 | EXT | - |  | (c)
80625.438000 | 1.201000 | 0.916000 | -10.264000 | -10.549000 | -1946.000000 | -1927.000000 | -1928.000000 | 24.413683 | 916.000000 | 7233 |  | CORR | AXGR | 08:29 | 08:33 | 08:32 | 472 | 37 | 8.000000 | EXT | - |  | (c)
80634.345000 | 10.108000 | 10.108000 | -1.357000 | -1.357000 | 760.000000 | 781.000000 | 795.000000 | 61.358865 | 1326.000000 | 7233 |  | CORR | СIGR | 03:46 | 03:50 | 03:52 | 31 | 70 | 10.000000 | EXT | - |  | (c)
80647.237000 | 0.000000 | -0.039000 | -10.835000 | -10.874000 | -62.000000 | 101.000000 | 177.000000 | 0.000000 |  | 7235 | Нарушение формы кольцевого шва | GWAN |  | 01:58 | 02:25 | 02:37 | 0 | 476 |  | EXT | Нарушение формы кольцевого шва |  | (c)
80647.237000 | 0.000000 | -0.025000 | -10.835000 | -10.860000 | 468.000000 | 709.000000 | 709.000000 | 37.774891 |  | 7235 | Смещение кромок | GWAN |  | 03:24 | 04:03 | 04:03 | 0 | 482 | 4.013000 | EXT | Смещение кромок. Наружу. Величина смещения - 4 мм. |  | (c)
80647.237000 | 0.000000 | -0.020000 | -10.835000 | -10.855000 | 1578.000000 | 1720.000000 | 1794.000000 | 0.312506 |  | 7235 | Смещение кромок | GWAN |  | 06:23 | 06:46 | 06:58 | 0 | 433 | 2.643000 | EXT | Смещение кромок. Наружу. Величина смещения - 2.6 мм. |  | (c)
80669.552000 | 0.000000 | -0.040000 | -11.110000 | -11.150000 | 1301.000000 | 1792.000000 | 1730.000000 | 1301.000000 |  | 7237 | Смещение кромок | GWAN |  | 03:10 | 04:29 | 04:19 | 0 | 857 | 4.695000 | EXT | Смещение кромок. Наружу. Величина смещения - 4.7 мм. |  | (c)
80692.792000 | 0.000000 | -0.025000 | -10.725000 | -10.750000 | 1362.000000 | -1687.000000 | 2208.000000 | 0.000000 |  | 7239а | Нарушение формы кольцевого шва | GWAN |  | 06:12 | 09:59 | 08:28 | 0 | 1692 |  | EXT | Нарушение формы кольцевого шва |  | (c)
80703.517000 | 0.000000 | -0.017000 | -11.500000 | -11.517000 | -1493.000000 | -548.000000 | -854.000000 | 0.000000 |  | 7240 | Нарушение формы кольцевого шва | GWAN |  | 07:28 | 10:00 | 09:11 | 0 | 1280 |  | EXT | Нарушение формы кольцевого шва |  | (c)
80715.017000 | 0.000000 | -0.016000 | -11.485000 | -11.501000 | -1924.000000 | -1132.000000 | -1238.000000 | 44.588578 |  | 7241 | Нарушение формы кольцевого шва | GWAN |  | 07:48 | 09:55 | 09:38 | 0 | 1372 |  | EXT | Нарушение формы кольцевого шва |  | (c)
80726.502000 | 0.000000 | -0.030000 | -11.220000 | -11.250000 | 1504.000000 | 1638.000000 | 1667.000000 | 32.390033 |  | 7242 | Смещение кромок | GWAN |  | 03:30 | 03:51 | 03:56 | 0 | 325 | 3.377000 | EXT | Смещение кромок. Наружу. Величина смещения - 3.4 мм. |  | (c)
80726.502000 | 0.000000 | -0.025000 | -11.220000 | -11.245000 | -1784.000000 | -1566.000000 | -1418.000000 | 36.045840 |  | 7242 | Смещение кромок | GWAN |  | 06:39 | 07:14 | 07:38 | 0 | 732 | 4.520000 | EXT | Смещение кромок. Наружу. Величина смещения - 4.5 мм. |  | (c)
80749.217000 | 0.000000 | -0.055000 | -11.190000 | -11.245000 | -393.000000 | 360.000000 | 203.000000 | 16.370306 |  | 7244 | Смещение кромок | GWAN |  | 10:36 | 00:37 | 00:12 | 0 | 1191 | 4.154000 | EXT | Смещение кромок. Вовнутрь. Величина смещения - 4.2 мм. |  | (c)
80757.850000 | 8.633000 | 8.455000 | -2.557000 | -2.735000 | 1805.000000 | 1853.000000 | 1835.000000 | 29.397627 | 2358.000000 | 7244 |  | CORR | GENE | 04:31 | 04:38 | 04:35 | 377 | 61 | 10.000000 | EXT | - |  | (c)
80758.486000 | 9.269000 | 9.248000 | -1.921000 | -1.942000 | 1621.000000 | 1946.000000 | 1842.000000 | 13.434585 | 1865.000000 | 7244 |  | CORR | GENE | 04:01 | 04:53 | 04:37 | 77 | 443 | 9.000000 | EXT | - |  | (c)
80758.867000 | 9.650000 | 9.623000 | -1.540000 | -1.567000 | 1621.000000 | 1987.000000 | 1901.000000 | 3.996751 | 1411.000000 | 7244 |  | CORR | GENE | 04:01 | 05:00 | 04:46 | 156 | 560 | 8.000000 | EXT | - |  | (c)
80759.159000 | 9.942000 | 9.799000 | -1.248000 | -1.391000 | 1571.000000 | 1646.000000 | 1685.000000 | 34.869686 | 1108.000000 | 7244 |  | CORR | GENE | 03:53 | 04:05 | 04:11 | 283 | 227 | 9.000000 | EXT | - |  | (c)
80760.587000 | 0.180000 | 0.069000 | -11.305000 | -11.416000 | 2112.000000 | 2182.000000 | 2161.000000 | 1.711844 | 69.000000 | 7245 |  | CORR | GENE | 04:59 | 05:11 | 05:07 | 1793 | 97 | 8.000000 | EXT | - |  | (c)
80769.582000 | 9.175000 | 8.849000 | -2.310000 | -2.636000 | -1141.000000 | -1097.000000 | -1109.000000 | 84.263987 | 1987.000000 | 7245 |  | CORR | GENE | 08:14 | 08:21 | 08:19 | 649 | 65 | 8.000000 | EXT | - |  | (c)
80770.399000 | 9.992000 | 9.979000 | -1.493000 | -1.506000 | -1143.000000 | -1113.000000 | -1112.000000 | 84.819972 | 1488.000000 | 7245 |  | CORR | СIGR | 08:14 | 08:19 | 08:19 | 18 | 61 | 10.000000 | EXT | - |  | (c)
80794.245000 | 10.443000 | 10.426000 | -0.567000 | -0.584000 | 1690.000000 | 1717.000000 | 1734.000000 | 36.529635 | 557.000000 | 7247а |  | CORR | СIGR | 04:23 | 04:28 | 04:31 | 27 | 88 | 13.000000 | EXT | - |  | (c)
80807.821000 | 1.759000 | 1.311000 | -9.511000 | -9.959000 | 2166.000000 | 2193.000000 | 2212.000000 | 0.000000 | 1311.000000 | 7249 |  | ARTD | GENE | 07:51 | 07:55 | 07:58 | 500 | 91 | 15.000000 | EXT | -. Эквивалент потери металла 15%. |  | (c)
80808.785000 | 2.723000 | 1.981000 | -8.547000 | -9.289000 | 2166.000000 | 2192.000000 | -2149.000000 | 6.557967 | 1981.000000 | 7249 |  | ARTD | GENE | 07:51 | 07:55 | 08:15 | 1521 | 292 | 12.000000 | EXT | -. Эквивалент потери металла 12%. |  | (c)
80811.877000 | 5.815000 | 4.237000 | -5.455000 | -7.033000 | 2163.000000 | 2191.000000 | 2190.000000 | 0.000000 | 4237.000000 | 7249 |  | ARTD | GENE | 07:50 | 07:55 | 07:55 | 2749 | 53 | 13.000000 | EXT | -. Эквивалент потери металла 13%. |  | (c)
80813.618000 | 7.556000 | 7.349000 | -3.714000 | -3.921000 | 2179.000000 | 2203.000000 | 2199.000000 | 0.000000 | 3649.000000 | 7249 |  | ARTD | AXGR | 07:53 | 07:57 | 07:56 | 272 | 40 | 12.000000 | EXT | -. Эквивалент потери металла 12%. |  | (c)
80813.725000 | 7.663000 | 7.568000 | -3.607000 | -3.702000 | 1169.000000 | 1188.000000 | 1189.000000 | 80.898380 | 3410.000000 | 7249 |  | ARTD | AXGR | 05:10 | 05:13 | 05:13 | 292 | 39 | 8.572779 | EXT | -. Эквивалент потери металла 9%. |  | (c)
80815.172000 | 9.110000 | 8.952000 | -2.160000 | -2.318000 | 2197.000000 | 2209.000000 | 2210.000000 | 0.000000 | 2097.000000 | 7249 |  | ARTD | AXGR | 07:56 | 07:58 | 07:58 | 221 | 25 | 14.000000 | EXT | -. Эквивалент потери металла 14%. |  | (c)
80816.532000 | 10.470000 | 9.871000 | -0.800000 | -1.399000 | 1159.000000 | 1183.000000 | 1184.000000 | 80.369171 | 578.000000 | 7249 |  | ARTD | GENE | 05:08 | 05:12 | 05:13 | 821 | 51 | 10.122211 | EXT | -. Эквивалент потери металла 10%. |  | (c)
80817.213000 | 11.151000 | 11.079000 | -0.119000 | -0.191000 | -2223.000000 | -2216.000000 | -2214.000000 | 1.295444 | 51.000000 | 7249 |  | LWAN |  | 08:03 | 08:04 | 08:04 | 140 | 18 | 11.975607 | INT | -. Эквивалент потери металла 12%. |  | (c)
80817.386000 | 0.054000 | 0.036000 | -11.481000 | -11.499000 | -280.000000 | -20.000000 | -26.000000 | 0.000000 | 36.000000 | 7250 |  | CORR | GENE | 02:28 | 03:10 | 03:09 | 55 | 507 | 14.000000 | EXT | - |  | (c)
80817.576000 | 0.244000 | 0.210000 | -11.291000 | -11.325000 | -290.000000 | -153.000000 | -22.000000 | 0.000000 | 210.000000 | 7250 |  | CORR | GENE | 02:26 | 02:49 | 03:10 | 68 | 536 | 9.000000 | EXT | - |  | (c)
80817.767000 | 0.435000 | 0.336000 | -11.100000 | -11.199000 | -241.000000 | -129.000000 | -50.000000 | 0.000000 | 336.000000 | 7250 |  | CORR | GENE | 02:34 | 02:52 | 03:05 | 175 | 382 | 9.000000 | EXT | - |  | (c)
80818.578000 | 1.246000 | 1.055000 | -10.289000 | -10.480000 | -154.000000 | -87.000000 | -107.000000 | 61.000000 | 1055.000000 | 7250 |  | CORR | GENE | 02:49 | 02:59 | 02:56 | 350 | 93 | 10.000000 | EXT | - |  | (c)
80818.578000 | 1.246000 | 0.822000 | -10.289000 | -10.713000 | 65.000000 | 128.000000 | 103.000000 | 65.000000 | 822.000000 | 7250 |  | CORR | GENE | 03:24 | 03:34 | 03:30 | 698 | 75 | 10.000000 | EXT | - |  | (c)
80818.955000 | 1.623000 | 1.302000 | -9.912000 | -10.233000 | -252.000000 | -222.000000 | -228.000000 | 204.000000 | 1302.000000 | 7250 |  | CORR | GENE | 02:33 | 02:37 | 02:36 | 513 | 48 | 11.000000 | EXT | - |  | (c)
80819.014000 | 1.682000 | 1.660000 | -9.853000 | -9.875000 | -199.000000 | -151.000000 | -145.000000 | 90.000000 | 1660.000000 | 7250 |  | CORR | GENE | 02:41 | 02:49 | 02:50 | 46 | 109 | 12.000000 | EXT | - |  | (c)
80824.052000 | 6.720000 | 6.705000 | -4.815000 | -4.830000 | 1251.000000 | 1321.000000 | 1322.000000 | 1251.000000 | 4798.000000 | 7250 |  | CORR | СIGR | 06:35 | 06:47 | 06:47 | 32 | 142 | 10.000000 | EXT | - |  | (c)
80831.123000 | 2.256000 | 2.249000 | -7.819000 | -7.826000 | -264.000000 | -123.000000 | -161.000000 | 58.000000 | 2249.000000 | 7251 |  | CORR | GENE | 06:56 | 07:19 | 07:13 | 51 | 206 | 13.000000 | EXT | - |  | (c)
80833.242000 | 4.375000 | 3.997000 | -5.700000 | -6.078000 | -116.000000 | -89.000000 | -75.000000 | 33.000000 | 3997.000000 | 7251 |  | CORR | GENE | 07:20 | 07:24 | 07:27 | 429 | 83 | 9.000000 | EXT | - |  | (c)
80858.294000 | 7.452000 | 7.353000 | -4.098000 | -4.197000 | 162.000000 | 213.000000 | 194.000000 | 162.000000 | 3788.000000 | 7253 |  | CORR | GENE | 03:18 | 03:26 | 03:23 | 409 | 64 | 9.000000 | EXT | - |  | (c)
80871.027000 | 8.635000 | 8.495000 | -2.315000 | -2.455000 | 1383.000000 | 1455.000000 | 1430.000000 | 1383.000000 | 2156.000000 | 7254 |  | CORR | GENE | 06:19 | 06:31 | 06:27 | 299 | 95 | 8.000000 | EXT | - |  | (c)
80872.494000 | 10.102000 | 9.999000 | -0.848000 | -0.951000 | 1188.000000 | 1238.000000 | 1404.000000 | 1188.000000 | 626.000000 | 7254 |  | CORR | GENE | 05:48 | 05:56 | 06:23 | 325 | 431 | 8.000000 | EXT | - |  | (c)
80874.330000 | 0.988000 | 0.861000 | -9.712000 | -9.839000 | 616.000000 | 639.000000 | 651.000000 | 616.000000 | 861.000000 | 7255 |  | CORR | GENE | 04:22 | 04:25 | 04:27 | 263 | 69 | 9.000000 | EXT | - |  | (c)
80884.354000 | 0.312000 | 0.300000 | -11.303000 | -11.315000 | 1985.000000 | 2043.000000 | 2036.000000 | 1985.000000 | 300.000000 | 7256а |  | CORR | СIGR | 09:39 | 09:48 | 09:47 | 38 | 103 | 15.000000 | EXT | - |  | (c)
80885.233000 | 1.191000 | 1.172000 | -10.424000 | -10.443000 | 1907.000000 | 2123.000000 | 2043.000000 | 1907.000000 | 1172.000000 | 7256а |  | CORR | GENE | 09:26 | 10:01 | 09:48 | 277 | 271 | 9.000000 | EXT | - |  | (c)
80889.848000 | 5.806000 | 5.337000 | -5.809000 | -6.278000 | 345.000000 | 437.000000 | 399.000000 | 345.000000 | 5337.000000 | 7256а |  | CORR | GENE | 05:14 | 05:29 | 05:23 | 499 | 109 | 10.000000 | EXT | - |  | (c)
80890.058000 | 6.016000 | 5.857000 | -5.599000 | -5.758000 | 433.000000 | 454.000000 | 449.000000 | 433.000000 | 5459.000000 | 7256а |  | CORR | AXGR | 05:28 | 05:32 | 05:31 | 299 | 33 | 13.000000 | EXT | - |  | (c)
80890.428000 | 6.386000 | 6.110000 | -5.229000 | -5.505000 | -2218.000000 | -2194.000000 | -2171.000000 | 2124.000000 | 5184.000000 | 7256а |  | CORR | GENE | 10:21 | 10:24 | 10:28 | 321 | 94 | 12.000000 | EXT | - |  | (c)
80891.308000 | 7.266000 | 7.180000 | -4.349000 | -4.435000 | 559.000000 | 559.000000 | 568.000000 | 559.000000 | 4342.000000 | 7256а |  | CORR | AXGR | 05:49 | 05:49 | 05:50 | 93 | 19 | 11.000000 | EXT | - |  | (c)
80891.457000 | 7.415000 | 7.339000 | -4.200000 | -4.276000 | 574.000000 | 574.000000 | 587.000000 | 574.000000 | 4057.000000 | 7256а |  | CORR | AXGR | 05:51 | 05:51 | 05:53 | 219 | 26 | 10.000000 | EXT | - |  | (c)
80893.766000 | 9.724000 | 9.393000 | -1.891000 | -2.222000 | 821.000000 | 888.000000 | 874.000000 | 821.000000 | 1457.000000 | 7256а |  | CORR | GENE | 06:31 | 06:42 | 06:39 | 765 | 106 | 9.000000 | EXT | - |  | (c)
80894.366000 | 10.324000 | 10.145000 | -1.291000 | -1.470000 | 957.000000 | 1028.000000 | 1012.000000 | 957.000000 | 1220.000000 | 7256а |  | CORR | GENE | 06:53 | 07:04 | 07:02 | 250 | 110 | 11.000000 | EXT | - |  | (c)
80894.609000 | 10.567000 | 10.375000 | -1.048000 | -1.240000 | 743.000000 | 785.000000 | 779.000000 | 743.000000 | 819.000000 | 7256а |  | CORR | GENE | 06:18 | 06:25 | 06:24 | 421 | 71 | 9.000000 | EXT | - |  | (c)
80899.806000 | 4.149000 | 4.093000 | -7.506000 | -7.562000 | -172.000000 | -155.000000 | -156.000000 | 139.000000 | 4093.000000 | 7256б |  | CORR | AXGR | 09:58 | 10:00 | 10:00 | 114 | 33 | 12.000000 | EXT | - |  | (c)
80901.097000 | 5.440000 | 5.063000 | -6.215000 | -6.592000 | -128.000000 | -111.000000 | -111.000000 | 93.000000 | 5063.000000 | 7256б |  | CORR | AXGR | 10:05 | 10:08 | 10:08 | 485 | 35 | 9.000000 | EXT | - |  | (c)
80902.200000 | 6.543000 | 5.945000 | -5.112000 | -5.710000 | -284.000000 | -92.000000 | -173.000000 | 62.000000 | 4937.000000 | 7256б |  | ARTD | GENE | 09:40 | 10:11 | 09:58 | 773 | 223 | 10.000000 | EXT | -. Эквивалент потери металла 10%. |  | (c)
80903.506000 | 7.849000 | 7.652000 | -3.806000 | -4.003000 | -219.000000 | -184.000000 | -140.000000 | 61.000000 | 3535.000000 | 7256б |  | ARTD | GENE | 09:50 | 09:56 | 10:03 | 468 | 158 | 10.000000 | EXT | -. Эквивалент потери металла 10%. |  | (c)
80904.357000 | 8.700000 | 8.338000 | -2.955000 | -3.317000 | -215.000000 | -191.000000 | -161.000000 | 107.000000 | 2776.000000 | 7256б |  | ARTD | GENE | 09:51 | 09:55 | 09:59 | 541 | 107 | 10.000000 | EXT | -. Эквивалент потери металла 10%. |  | (c)
80905.427000 | 9.770000 | 9.371000 | -1.885000 | -2.284000 | -238.000000 | -167.000000 | -182.000000 | 127.000000 | 1282.000000 | 7256б |  | ARTD | GENE | 09:47 | 09:58 | 09:56 | 1002 | 111 | 10.000000 | EXT | -. Эквивалент потери металла 10%. |  | (c)
80906.049000 | 10.392000 | 10.019000 | -1.263000 | -1.636000 | -1526.000000 | -1505.000000 | -1481.000000 | 1436.000000 | 1193.000000 | 7256б |  | ARTD | GENE | 06:19 | 06:22 | 06:26 | 443 | 90 | 11.000000 | EXT | -. Эквивалент потери металла 11%. |  | (c)
80906.393000 | 10.736000 | 10.576000 | -0.919000 | -1.079000 | -610.000000 | -572.000000 | -576.000000 | 542.000000 | 746.000000 | 7256б |  | CORR | GENE | 08:47 | 08:53 | 08:52 | 333 | 68 | 10.000000 | EXT | - |  | (c)
80907.031000 | 11.374000 | 11.320000 | -0.281000 | -0.335000 | -220.000000 | -139.000000 | -127.000000 | 35.000000 | 174.000000 | 7256б |  | ARTD | GENE | 09:50 | 10:03 | 10:05 | 161 | 184 | 13.000000 | EXT | -. Эквивалент потери металла 13%. |  | (c)
80908.813000 | 1.501000 | 1.459000 | -10.089000 | -10.131000 | -1720.000000 | -1708.000000 | -1706.000000 | 1692.000000 | 1459.000000 | 7257а |  | CORR | AXGR | 10:02 | 10:04 | 10:04 | 106 | 28 | 8.000000 | EXT | - |  | (c)
80908.893000 | 1.581000 | 1.476000 | -10.009000 | -10.114000 | -1946.000000 | -1887.000000 | -1897.000000 | 1847.000000 | 1476.000000 | 7257а |  | CORR | GENE | 09:26 | 09:35 | 09:34 | 181 | 99 | 9.000000 | EXT | - |  | (c)
80930.437000 | 0.000000 | -0.015000 | -11.280000 | -11.295000 | -1273.000000 | -849.000000 | -860.000000 | 448.000000 |  | 7260а | Смещение кромок | GWAN |  | 04:03 | 05:12 | 05:10 | 0 | 825 | 4.542000 | EXT | Смещение кромок. Наружу. Величина смещения - 4.5 мм. |  | (c)
80986.390000 | 0.033000 | 0.012000 | -10.432000 | -10.453000 | -854.000000 | -792.000000 | -442.000000 | 30.000000 | 12.000000 | 7265а |  | CORR | GENE | 01:19 | 01:29 | 02:26 | 85 | 824 | 14.000000 | EXT | - |  | (c)
80986.420000 | 0.063000 | 0.049000 | -10.402000 | -10.416000 | 20.000000 | 69.000000 | 80.000000 | 20.000000 | 49.000000 | 7265а |  | CORR | СIGR | 03:40 | 03:48 | 03:50 | 36 | 121 | 9.000000 | EXT | - |  | (c)
80986.442000 | 0.085000 | 0.069000 | -10.380000 | -10.396000 | 157.000000 | 258.000000 | 227.000000 | 157.000000 | 69.000000 | 7265а |  | CORR | СIGR | 04:02 | 04:19 | 04:14 | 32 | 140 | 12.000000 | EXT | - |  | (c)
80986.485000 | 0.128000 | 0.104000 | -10.337000 | -10.361000 | 358.000000 | 479.000000 | 494.000000 | 358.000000 | 104.000000 | 7265а |  | CORR | GENE | 04:35 | 04:54 | 04:57 | 73 | 273 | 11.000000 | EXT | - |  | (c)
80986.565000 | 0.208000 | 0.120000 | -10.257000 | -10.345000 | 33.000000 | 53.000000 | 48.000000 | 33.000000 | 120.000000 | 7265а |  | CORR | AXGR | 03:42 | 03:46 | 03:45 | 179 | 31 | 11.000000 | EXT | - |  | (c)
80987.271000 | 0.914000 | 0.801000 | -9.551000 | -9.664000 | -269.000000 | -262.000000 | -246.000000 | 223.000000 | 801.000000 | 7265а |  | CORR | GENE | 02:54 | 02:55 | 02:57 | 308 | 46 | 12.000000 | EXT | - |  | (c)
80987.303000 | 0.946000 | 0.812000 | -9.519000 | -9.653000 | 38.000000 | 80.000000 | 72.000000 | 38.000000 | 812.000000 | 7265а |  | CORR | GENE | 03:43 | 03:50 | 03:49 | 227 | 67 | 10.000000 | EXT | - |  | (c)
80987.920000 | 1.563000 | 1.192000 | -8.902000 | -9.273000 | 27.000000 | 83.000000 | 65.000000 | 27.000000 | 1192.000000 | 7265а |  | CORR | GENE | 03:41 | 03:50 | 03:48 | 600 | 76 | 12.000000 | EXT | - |  | (c)
80988.002000 | 1.645000 | 1.611000 | -8.820000 | -8.854000 | 108.000000 | 120.000000 | 145.000000 | 108.000000 | 1611.000000 | 7265а |  | CORR | GENE | 03:55 | 03:56 | 04:00 | 74 | 72 | 8.000000 | EXT | - |  | (c)
80988.721000 | 2.364000 | 2.245000 | -8.101000 | -8.220000 | 50.000000 | 74.000000 | 70.000000 | 50.000000 | 2245.000000 | 7265а |  | CORR | AXGR | 03:45 | 03:49 | 03:48 | 251 | 42 | 9.000000 | EXT | - |  | (c)
81003.301000 | 6.479000 | 6.057000 | -5.131000 | -5.553000 | 709.000000 | 725.000000 | 724.000000 | 709.000000 | 5060.000000 | 7265б |  | CORR | AXGR | 03:50 | 03:52 | 03:52 | 493 | 28 | 8.000000 | EXT | - |  | (c)
81011.623000 | 3.191000 | 3.165000 | -7.509000 | -7.535000 | 10.000000 | 69.000000 | 105.000000 | 10.000000 | 3165.000000 | 7266а |  | CORR | GENE | 04:29 | 04:38 | 04:44 | 47 | 189 | 8.000000 | EXT | - |  | (c)
81019.132000 | 0.000000 | -0.023000 | -11.135000 | -11.158000 | -897.000000 | -296.000000 | -386.000000 | 0.000000 |  | 7267а | Нарушение формы кольцевого шва | GWAN |  | 02:55 | 04:32 | 04:17 | 0 | 1023 |  | EXT | Нарушение формы кольцевого шва |  | (c)
81021.341000 | 2.209000 | 2.184000 | -8.926000 | -8.951000 | -612.000000 | -289.000000 | -339.000000 | 66.000000 | 2184.000000 | 7267а |  | CORR | GENE | 03:41 | 04:33 | 04:25 | 66 | 546 | 8.000000 | EXT | - |  | (c)
81022.373000 | 3.241000 | 3.070000 | -7.894000 | -8.065000 | 38.000000 | 49.000000 | 56.000000 | 38.000000 | 3070.000000 | 7267а |  | CORR | AXGR | 05:25 | 05:27 | 05:28 | 224 | 35 | 9.000000 | EXT | - |  | (c)
81030.267000 | 0.000000 | -0.070000 | -11.515000 | -11.585000 | -2067.000000 | -1660.000000 | -1501.000000 | 934.000000 |  | 7268а | Смещение кромок | GWAN |  | 05:25 | 06:31 | 06:56 | 0 | 1133 | 4.928000 | EXT | Смещение кромок. Наружу. Величина смещения - 4.9 мм. |  | (c)
81044.469000 | 2.687000 | 2.675000 | -7.203000 | -7.215000 | 2152.000000 | -2133.000000 | -2157.000000 | 2004.000000 | 2675.000000 | 7269а |  | CORR | СIGR | 06:00 | 06:29 | 06:25 | 42 | 305 | 17.000000 | EXT | - |  | (c)
81044.516000 | 2.734000 | 2.699000 | -7.156000 | -7.191000 | 1895.000000 | 1907.000000 | 1908.000000 | 1895.000000 | 2699.000000 | 7269а |  | CORR | AXGR | 05:19 | 05:21 | 05:21 | 109 | 24 | 8.000000 | EXT | - |  | (c)
81044.936000 | 3.154000 | 2.919000 | -6.736000 | -6.971000 | 1984.000000 | 2038.000000 | 2026.000000 | 1984.000000 | 2919.000000 | 7269а |  | CORR | GENE | 05:33 | 05:42 | 05:40 | 546 | 84 | 9.000000 | EXT | - |  | (c)
81045.126000 | 3.344000 | 3.303000 | -6.546000 | -6.587000 | 1556.000000 | 1639.000000 | 1655.000000 | 1556.000000 | 3303.000000 | 7269а |  | CORR | GENE | 04:24 | 04:37 | 04:40 | 56 | 198 | 9.000000 | EXT | - |  | (c)
81045.148000 | 3.366000 | 3.133000 | -6.524000 | -6.757000 | 2141.000000 | 2162.000000 | 2170.000000 | 2141.000000 | 3133.000000 | 7269а |  | CORR | GENE | 05:58 | 06:02 | 06:03 | 492 | 57 | 9.000000 | EXT | - |  | (c)
81045.319000 | 3.537000 | 2.824000 | -6.353000 | -7.066000 | -1603.000000 | -1552.000000 | -1555.000000 | 1507.000000 | 2824.000000 | 7269а |  | CORR | GENE | 07:54 | 08:02 | 08:02 | 936 | 95 | 8.000000 | EXT | - |  | (c)
81045.866000 | 4.084000 | 3.757000 | -5.806000 | -6.133000 | 1967.000000 | 1981.000000 | 2006.000000 | 1967.000000 | 3757.000000 | 7269а |  | CORR | GENE | 05:30 | 05:33 | 05:37 | 697 | 77 | 8.000000 | EXT | - |  | (c)
81046.123000 | 4.341000 | 3.774000 | -5.549000 | -6.116000 | 1269.000000 | 1603.000000 | 1516.000000 | 1269.000000 | 3774.000000 | 7269а |  | CORR | GENE | 03:38 | 04:32 | 04:17 | 621 | 494 | 9.000000 | EXT | - |  | (c)
81046.501000 | 4.719000 | 4.680000 | -5.171000 | -5.210000 | 1859.000000 | 1979.000000 | 1952.000000 | 1859.000000 | 4680.000000 | 7269а |  | CORR | GENE | 05:13 | 05:32 | 05:28 | 58 | 186 | 13.000000 | EXT | - |  | (c)
81046.640000 | 4.858000 | 4.710000 | -5.032000 | -5.180000 | 2126.000000 | 2161.000000 | 2165.000000 | 2126.000000 | 4710.000000 | 7269а |  | CORR | GENE | 05:56 | 06:02 | 06:02 | 277 | 78 | 9.000000 | EXT | - |  | (c)
81046.788000 | 5.006000 | 4.948000 | -4.884000 | -4.942000 | 1338.000000 | 1633.000000 | 1574.000000 | 1338.000000 | 4843.000000 | 7269а |  | CORR | GENE | 03:49 | 04:36 | 04:27 | 99 | 472 | 11.000000 | EXT | - |  | (c)
81047.050000 | 5.268000 | 5.230000 | -4.622000 | -4.660000 | 1966.000000 | 2103.000000 | 2093.000000 | 1966.000000 | 4017.000000 | 7269а |  | CORR | GENE | 05:30 | 05:52 | 05:51 | 643 | 253 | 9.000000 | EXT | - |  | (c)
81047.138000 | 5.356000 | 5.290000 | -4.534000 | -4.600000 | 1485.000000 | 1606.000000 | 1652.000000 | 1485.000000 | 4505.000000 | 7269а |  | CORR | GENE | 04:12 | 04:32 | 04:39 | 95 | 334 | 9.000000 | EXT | - |  | (c)
81047.871000 | 6.089000 | 5.893000 | -3.801000 | -3.997000 | -1479.000000 | -1416.000000 | -1433.000000 | 1387.000000 | 3666.000000 | 7269а |  | CORR | GENE | 08:14 | 08:24 | 08:22 | 331 | 92 | 8.000000 | EXT | - |  | (c)
81047.920000 | 6.138000 | 6.116000 | -3.752000 | -3.774000 | 1612.000000 | 1762.000000 | 1717.000000 | 1612.000000 | 3726.000000 | 7269а |  | CORR | GENE | 04:33 | 04:57 | 04:50 | 48 | 210 | 9.000000 | EXT | - |  | (c)
81048.403000 | 6.621000 | 6.114000 | -3.269000 | -3.776000 | -1646.000000 | -1540.000000 | -1564.000000 | 1482.000000 | 2994.000000 | 7269а |  | CORR | GENE | 07:47 | 08:04 | 08:00 | 782 | 164 | 9.000000 | EXT | - |  | (c)
81048.694000 | 6.912000 | 6.764000 | -2.978000 | -3.126000 | 1368.000000 | 1594.000000 | 1590.000000 | 1368.000000 | 2881.000000 | 7269а |  | CORR | GENE | 03:54 | 04:30 | 04:29 | 245 | 445 | 8.000000 | EXT | - |  | (c)
81048.946000 | 7.164000 | 6.983000 | -2.726000 | -2.907000 | -1654.000000 | -1617.000000 | -1616.000000 | 1579.000000 | 2377.000000 | 7269а |  | CORR | GENE | 07:46 | 07:52 | 07:52 | 530 | 75 | 9.000000 | EXT | - |  | (c)
81054.047000 | 0.250000 | 0.192000 | -10.365000 | -10.423000 | 28.000000 | 40.000000 | 39.000000 | 2.284024 | 192.000000 | 7271а |  | CORR | AXGR | 03:03 | 03:04 | 03:04 | 101 | 21 | 11.000000 | EXT | - |  | (c)
81054.585000 | 0.788000 | 0.715000 | -9.827000 | -9.900000 | -575.000000 | -485.000000 | -284.000000 | 0.000000 | 715.000000 | 7271а |  | CORR | GENE | 01:25 | 01:40 | 02:12 | 85 | 582 | 8.000000 | EXT | - |  | (c)
81055.597000 | 1.800000 | 0.871000 | -8.815000 | -9.744000 | 30.000000 | 46.000000 | 50.000000 | 2.397247 | 871.000000 | 7271а |  | CORR | AXGR | 03:03 | 03:05 | 03:06 | 1064 | 41 | 10.000000 | EXT | - |  | (c)
81055.919000 | 2.122000 | 2.118000 | -8.493000 | -8.497000 | -310.000000 | -267.000000 | -258.000000 | 16.597061 | 2118.000000 | 7271а |  | CORR | СIGR | 02:08 | 02:15 | 02:16 | 40 | 104 | 10.000000 | EXT | - |  | (c)
81056.203000 | 2.406000 | 1.994000 | -8.209000 | -8.621000 | -42.000000 | -20.000000 | -26.000000 | 0.809753 | 1994.000000 | 7271а |  | CORR | AXGR | 02:51 | 02:55 | 02:54 | 490 | 32 | 10.000000 | EXT | - |  | (c)
81056.539000 | 2.742000 | 2.651000 | -7.873000 | -7.964000 | -65.000000 | -50.000000 | -51.000000 | 2.866828 | 2651.000000 | 7271а |  | CORR | AXGR | 02:47 | 02:50 | 02:50 | 161 | 30 | 8.000000 | EXT | - |  | (c)
81060.124000 | 6.327000 | 6.274000 | -4.288000 | -4.341000 | -545.000000 | -531.000000 | -531.000000 | 41.697594 | 4215.000000 | 7271а |  | CORR | AXGR | 01:30 | 01:32 | 01:32 | 126 | 28 | 10.000000 | EXT | - |  | (c)
81073.142000 | 8.730000 | 8.616000 | -1.240000 | -1.354000 | 1902.000000 | 1903.000000 | 1917.000000 | 24.143477 | 1182.000000 | 7272а |  | CORR | AXGR | 02:46 | 02:46 | 02:48 | 172 | 29 | 11.000000 | EXT | - |  | (c)
81073.232000 | 8.820000 | 8.781000 | -1.150000 | -1.189000 | 1989.000000 | 2065.000000 | 2029.000000 | 13.087813 | 1107.000000 | 7272а |  | DENT |  | 03:00 | 03:12 | 03:06 | 82 | 79 | 0.492958 |  | -. Аномалия находится вблизи дефекта потери металла. |  | (c)
81073.312000 | 8.900000 | 8.828000 | -1.070000 | -1.142000 | 1871.000000 | 1883.000000 | 1883.000000 | 27.031944 | 1007.000000 | 7272а |  | CORR | AXGR | 02:41 | 02:43 | 02:43 | 135 | 25 | 12.000000 | EXT | - |  | (c)
81073.674000 | 9.262000 | 8.880000 | -0.708000 | -1.090000 | 1706.000000 | 1734.000000 | 1730.000000 | 38.438281 | 496.000000 | 7272а |  | CORR | GENE | 02:14 | 02:19 | 02:18 | 594 | 48 | 8.000000 | EXT | - |  | (c)
81074.258000 | 9.846000 | 9.604000 | -0.124000 | -0.366000 | 1769.000000 | 1783.000000 | 1798.000000 | 32.544879 | 60.000000 | 7272а |  | CORR | GENE | 02:25 | 02:27 | 02:29 | 306 | 58 | 11.000000 | EXT | - |  | (c)
81074.382000 | 0.000000 | -0.040000 | -1.515000 | -1.555000 | 1059.000000 | 1361.000000 | 1333.000000 | 1059.000000 |  | 7272б | Смещение кромок | GWAN |  | 03:28 | 04:17 | 04:12 | 0 | 549 | 2.992000 | EXT | Смещение кромок. Наружу. Величина смещения - 3 мм. |  | (c)
81074.382000 | 0.000000 | -0.022000 | -1.515000 | -1.537000 | 2004.000000 | -2201.000000 | -2193.000000 | 1928.000000 |  | 7272б | Нарушение формы кольцевого шва | GWAN |  | 06:00 | 06:42 | 06:43 | 0 | 529 |  | EXT | Нарушение формы кольцевого шва |  | (c)
81077.290000 | 1.393000 | 1.378000 | -10.077000 | -10.092000 | 1647.000000 | 1969.000000 | 1851.000000 | 14.209952 | 1378.000000 | 7273 |  | CORR | GENE | 03:39 | 04:31 | 04:12 | 69 | 408 | 12.000000 | EXT | - |  | (c)
81077.775000 | 1.878000 | 1.839000 | -9.592000 | -9.631000 | -2108.000000 | -2045.000000 | -2053.000000 | 9.857326 | 1839.000000 | 7273 |  | CORR | GENE | 05:33 | 05:43 | 05:42 | 54 | 110 | 12.000000 | EXT | - |  | (c)
81078.899000 | 3.002000 | 2.891000 | -8.468000 | -8.579000 | -2220.000000 | -2201.000000 | -2204.000000 | 0.847996 | 2891.000000 | 7273 |  | CORR | AXGR | 05:15 | 05:18 | 05:17 | 349 | 32 | 16.000000 | EXT | - |  | (c)
81078.999000 | 3.102000 | 2.375000 | -8.368000 | -9.095000 | -1406.000000 | -1381.000000 | -1351.000000 | 66.535210 | 2375.000000 | 7273 |  | CORR | GENE | 07:26 | 07:30 | 07:35 | 931 | 111 | 9.000000 | EXT | - |  | (c)
81080.596000 | 4.699000 | 4.660000 | -6.771000 | -6.810000 | -1795.000000 | -1667.000000 | -1671.000000 | 35.108408 | 4660.000000 | 7273 |  | CORR | GENE | 06:23 | 06:44 | 06:43 | 54 | 248 | 8.000000 | EXT | - |  | (c)
81081.655000 | 5.758000 | 5.743000 | -5.712000 | -5.727000 | 2111.000000 | 2151.000000 | 2168.000000 | 0.458522 | 5691.000000 | 7273 |  | CORR | СIGR | 04:54 | 05:00 | 05:03 | 36 | 114 | 9.000000 | EXT | - |  | (c)
81082.691000 | 6.794000 | 6.624000 | -4.676000 | -4.846000 | -81.000000 | -46.000000 | -56.000000 | 0.605229 | 4201.000000 | 7273 |  | CORR | GENE | 11:00 | 11:05 | 11:04 | 645 | 49 | 9.000000 | EXT | - |  | (c)
81082.799000 | 6.902000 | 6.508000 | -4.568000 | -4.962000 | -1764.000000 | -1696.000000 | -1723.000000 | 37.633255 | 4463.000000 | 7273 |  | CORR | GENE | 06:28 | 06:39 | 06:35 | 499 | 83 | 8.000000 | EXT | - |  | (c)
81085.676000 | 9.779000 | 9.509000 | -1.691000 | -1.961000 | 47.000000 | 59.000000 | 86.000000 | 6.916154 | 1588.000000 | 7273 |  | CORR | GENE | 11:21 | 11:23 | 11:27 | 373 | 77 | 10.000000 | EXT | - |  | (c)
81085.832000 | 9.935000 | 9.225000 | -1.535000 | -2.245000 | -43.000000 | -23.000000 | -23.000000 | 0.000000 | 359.000000 | 7273 |  | CORR | AXGR | 11:06 | 11:09 | 11:09 | 1886 | 39 | 11.000000 | EXT | - |  | (c)
81087.367000 | 0.000000 | -0.017000 | -11.095000 | -11.112000 | 1027.000000 | -1909.000000 | 2139.000000 | 1027.000000 |  | 7274 | Нарушение формы кольцевого шва | GWAN |  | 02:49 | 06:55 | 05:48 | 0 | 2225 |  | EXT | Нарушение формы кольцевого шва |  | (c)
81089.084000 | 1.717000 | 1.717000 | -9.378000 | -9.378000 | -1349.000000 | -1275.000000 | -1301.000000 | 1253.000000 | 1717.000000 | 7274 |  | CORR | СIGR | 08:25 | 08:37 | 08:33 | 19 | 96 | 10.000000 | EXT | - |  | (c)
81091.700000 | 4.333000 | 4.333000 | -6.762000 | -6.762000 | 1401.000000 | 1449.000000 | 1457.000000 | 1401.000000 | 4333.000000 | 7274 |  | CORR | СIGR | 03:49 | 03:57 | 03:58 | 23 | 112 | 11.000000 | EXT | - |  | (c)
81097.359000 | 9.992000 | 9.945000 | -1.103000 | -1.150000 | -1773.000000 | -1499.000000 | -1580.000000 | 1387.000000 | 1083.000000 | 7274 |  | CORR | GENE | 07:17 | 08:01 | 07:48 | 67 | 386 | 11.000000 | EXT | - |  | (c)
81097.597000 | 10.230000 | 10.198000 | -0.865000 | -0.897000 | -2171.000000 | -1971.000000 | -1983.000000 | 1795.000000 | 844.000000 | 7274 |  | CORR | СIGR | 06:13 | 06:45 | 06:43 | 53 | 376 | 13.000000 | EXT | - |  | (c)
81098.356000 | 10.989000 | 10.785000 | -0.106000 | -0.310000 | -1665.000000 | -1619.000000 | -1630.000000 | 1595.000000 | 43.000000 | 7274 |  | CORR | GENE | 07:35 | 07:42 | 07:40 | 267 | 70 | 12.000000 | EXT | - |  | (c)
81101.107000 | 2.645000 | 1.835000 | -8.815000 | -9.625000 | -58.000000 | -31.000000 | -34.000000 | 10.000000 | 1835.000000 | 7275 |  | CORR | AXGR | 07:28 | 07:33 | 07:32 | 1221 | 48 | 9.000000 | EXT | - |  | (c)
81108.264000 | 9.802000 | 9.463000 | -1.658000 | -1.997000 | 44.000000 | 63.000000 | 62.000000 | 44.000000 | 1490.000000 | 7275 |  | CORR | AXGR | 07:45 | 07:48 | 07:48 | 507 | 36 | 12.000000 | EXT | - |  | (c)
81109.922000 | 0.000000 | -0.050000 | -11.475000 | -11.525000 | -757.000000 | -434.000000 | -433.000000 | 109.000000 |  | 7276 | Смещение кромок | GWAN |  | 10:24 | 11:16 | 11:16 | 0 | 648 | 4.985000 | EXT | Смещение кромок. Вовнутрь. Величина смещения - 5 мм. |  | (c)
81115.265000 | 5.343000 | 5.261000 | -6.132000 | -6.214000 | 2003.000000 | 2035.000000 | 2031.000000 | 2003.000000 | 5261.000000 | 7276 |  | CORR | AXGR | 05:49 | 05:54 | 05:54 | 245 | 56 | 8.000000 | EXT | - |  | (c)
81121.397000 | 0.000000 | -0.026000 | -11.585000 | -11.611000 | -1328.000000 | -1127.000000 | -1167.000000 | 1005.000000 |  | 7277 | Смещение кромок | GWAN |  | 02:57 | 03:29 | 03:23 | 0 | 322 | 2.916000 | EXT | Смещение кромок. Наружу. Величина смещения - 2.9 мм. |  | (c)
81121.397000 | 0.000000 | -0.030000 | -11.585000 | -11.615000 | -3.000000 | -1850.000000 | 1558.000000 | 0.000000 |  | 7277 | Нарушение формы кольцевого шва | GWAN |  | 06:31 | 01:33 | 10:43 | 0 | 3122 |  | EXT | Нарушение формы кольцевого шва |  | (c)
81132.982000 | 0.000000 | -0.027000 | -11.085000 | -11.112000 | -548.000000 | -101.000000 | -60.000000 | 0.000000 |  | 7278 | Нарушение формы кольцевого шва | GWAN |  | 08:42 | 09:54 | 10:00 | 0 | 975 |  | EXT | Нарушение формы кольцевого шва |  | (c)
81144.067000 | 0.000000 | -0.026000 | -11.750000 | -11.776000 | -1038.000000 | -1597.000000 | 1121.000000 | 0.000000 |  | 7279 | Нарушение формы кольцевого шва | GWAN |  | 06:07 | 04:37 | 11:56 | 0 | 4318 |  | EXT | Нарушение формы кольцевого шва |  | (c)
81189.557000 | 1.330000 | 1.242000 | -0.485000 | -0.573000 | 935.000000 | 988.000000 | 997.000000 | 935.000000 | 467.000000 | 7282в |  | CORR | GENE | 08:35 | 08:44 | 08:45 | 106 | 124 | 9.000000 | EXT | - |  | (c)
81189.737000 | 1.510000 | 1.454000 | -0.305000 | -0.361000 | 835.000000 | 854.000000 | 870.000000 | 835.000000 | 189.000000 | 7282в |  | CORR | GENE | 08:19 | 08:22 | 08:25 | 172 | 69 | 11.000000 | EXT | - |  | (c)
81191.775000 | 1.733000 | 1.568000 | -8.687000 | -8.852000 | -396.000000 | -386.000000 | -382.000000 | 368.000000 | 1568.000000 | 7283а |  | CORR | AXGR | 04:22 | 04:24 | 04:24 | 784 | 29 | 10.000000 | EXT | - |  | (c)
81195.200000 | 5.158000 | 5.060000 | -5.262000 | -5.360000 | -340.000000 | -327.000000 | -324.000000 | 308.000000 | 5060.000000 | 7283а |  | CORR | AXGR | 04:31 | 04:33 | 04:34 | 188 | 32 | 9.000000 | EXT | - |  | (c)
81199.395000 | 9.353000 | 9.288000 | -1.067000 | -1.132000 | -201.000000 | -144.000000 | -167.000000 | 133.000000 | 938.000000 | 7283а |  | CORR | GENE | 04:54 | 05:03 | 04:59 | 194 | 68 | 10.000000 | EXT | - |  | (c)
81200.668000 | 0.206000 | 0.047000 | -11.199000 | -11.358000 | 1078.000000 | 1126.000000 | 1131.000000 | 1078.000000 | 47.000000 | 7283б |  | CORR | GENE | 04:33 | 04:41 | 04:42 | 428 | 106 | 13.000000 | EXT | - |  | (c)
81201.100000 | 0.638000 | 0.382000 | -10.767000 | -11.023000 | 5.000000 | 13.000000 | 34.000000 | 5.000000 | 382.000000 | 7283б |  | CORR | GENE | 01:40 | 01:41 | 01:45 | 495 | 57 | 14.000000 | EXT | - |  | (c)
81201.307000 | 0.845000 | 0.544000 | -10.560000 | -10.861000 | 1095.000000 | 1118.000000 | 1155.000000 | 1095.000000 | 544.000000 | 7283б |  | CORR | GENE | 04:36 | 04:40 | 04:46 | 443 | 122 | 15.000000 | EXT | - |  | (c)
81201.883000 | 1.421000 | 1.415000 | -9.984000 | -9.990000 | -1596.000000 | -1561.000000 | -1554.000000 | 1511.000000 | 1415.000000 | 7283б |  | CORR | СIGR | 09:22 | 09:27 | 09:29 | 21 | 85 | 11.000000 | EXT | - |  | (c)
81205.654000 | 5.192000 | 5.172000 | -6.213000 | -6.233000 | 656.000000 | 780.000000 | 794.000000 | 656.000000 | 5172.000000 | 7283б |  | CORR | GENE | 03:25 | 03:45 | 03:47 | 62 | 277 | 23.000000 | EXT | - |  | (c)
81205.668000 | 5.206000 | 5.014000 | -6.199000 | -6.391000 | -1380.000000 | -1367.000000 | -1356.000000 | 1332.000000 | 5014.000000 | 7283б |  | CORR | AXGR | 09:57 | 09:59 | 10:00 | 262 | 48 | 9.000000 | EXT | - |  | (c)
81205.809000 | 5.347000 | 5.342000 | -6.058000 | -6.063000 | 509.000000 | 541.000000 | 539.000000 | 509.000000 | 5342.000000 | 7283б |  | CORR | СIGR | 03:01 | 03:07 | 03:06 | 20 | 61 | 13.000000 | EXT | - |  | (c)
81205.830000 | 5.368000 | 5.357000 | -6.037000 | -6.048000 | 1093.000000 | 1127.000000 | 1138.000000 | 1093.000000 | 5357.000000 | 7283б |  | CORR | СIGR | 04:36 | 04:41 | 04:43 | 19 | 91 | 15.000000 | EXT | - |  | (c)
81206.346000 | 5.884000 | 5.877000 | -5.521000 | -5.528000 | 449.000000 | 475.000000 | 492.000000 | 449.000000 | 5506.000000 | 7283б |  | CORR | СIGR | 02:52 | 02:56 | 02:59 | 22 | 87 | 12.000000 | EXT | - |  | (c)
81207.849000 | 7.387000 | 7.346000 | -4.018000 | -4.059000 | 2125.000000 | 2127.000000 | 2145.000000 | 2125.000000 | 3943.000000 | 7283б |  | CORR | AXGR | 07:22 | 07:23 | 07:25 | 116 | 40 | 12.000000 | EXT | - |  | (c)
81211.867000 | 0.000000 | -0.019000 | -2.150000 | -2.169000 | 179.000000 | 1580.000000 | 1738.000000 | 179.000000 |  | 7284а | Нарушение формы кольцевого шва | GWAN |  | 05:57 | 09:43 | 10:09 | 0 | 3118 |  | EXT | Нарушение формы кольцевого шва |  | (c)
81214.338000 | 0.321000 | 0.303000 | -6.469000 | -6.487000 | 1888.000000 | 1962.000000 | 2067.000000 | 1888.000000 | 303.000000 | 7285а |  | CORR | GENE | 06:27 | 06:39 | 06:56 | 59 | 357 | 11.000000 | EXT | - |  | (c)
81214.507000 | 0.490000 | 0.447000 | -6.300000 | -6.343000 | -2183.000000 | -1961.000000 | -1875.000000 | 1568.000000 | 447.000000 | 7285а |  | CORR | GENE | 07:30 | 08:06 | 08:20 | 79 | 615 | 10.000000 | EXT | - |  | (c)
81214.656000 | 0.639000 | 0.536000 | -6.151000 | -6.254000 | 1943.000000 | 1977.000000 | 1984.000000 | 1943.000000 | 536.000000 | 7285а |  | CORR | GENE | 06:36 | 06:41 | 06:42 | 166 | 83 | 10.000000 | EXT | - |  | (c)
81215.387000 | 1.370000 | 1.110000 | -5.420000 | -5.680000 | 873.000000 | 906.000000 | 913.000000 | 873.000000 | 1110.000000 | 7285а |  | CORR | GENE | 03:43 | 03:48 | 03:50 | 373 | 80 | 9.000000 | EXT | - |  | (c)
81215.837000 | 1.820000 | 1.675000 | -4.970000 | -5.115000 | -1863.000000 | -1840.000000 | -1822.000000 | 1780.000000 | 1675.000000 | 7285а |  | CORR | GENE | 08:21 | 08:25 | 08:28 | 278 | 83 | 11.000000 | EXT | - |  | (c)
81215.975000 | 1.958000 | 1.740000 | -4.832000 | -5.050000 | 876.000000 | 888.000000 | 899.000000 | 876.000000 | 1740.000000 | 7285а |  | CORR | GENE | 03:44 | 03:46 | 03:47 | 353 | 46 | 9.000000 | EXT | - |  | (c)
81216.685000 | 2.668000 | 2.491000 | -4.122000 | -4.299000 | -2078.000000 | -2060.000000 | -2063.000000 | 2048.000000 | 2491.000000 | 7285а |  | CORR | AXGR | 07:47 | 07:50 | 07:49 | 256 | 29 | 8.000000 | EXT | - |  | (c)
81224.372000 | 1.655000 | 1.642000 | -9.505000 | -9.518000 | 1861.000000 | 2092.000000 | 2102.000000 | 1861.000000 | 1642.000000 | 7286 |  | GOUG | GENE | 04:36 | 05:13 | 05:15 | 49 | 482 | 9.000000 | EXT | -. Задир. |  | (c)
81228.526000 | 5.809000 | 5.711000 | -5.351000 | -5.449000 | 1945.000000 | 1962.000000 | 1970.000000 | 1945.000000 | 5207.000000 | 7286 |  | CORR | GENE | 04:49 | 04:52 | 04:54 | 242 | 51 | 9.000000 | EXT | - |  | (c)
81233.546000 | 10.829000 | 10.810000 | -0.331000 | -0.350000 | -1092.000000 | -989.000000 | -808.000000 | 524.000000 | 275.000000 | 7286 |  | CORR | GENE | 08:39 | 08:56 | 09:25 | 75 | 568 | 9.000000 | EXT | - |  | (c)
81233.877000 | 0.000000 | -0.027000 | -11.765000 | -11.792000 | -1317.000000 | -1124.000000 | -606.000000 | 8.517255 |  | 7287 | Нарушение формы кольцевого шва | GWAN |  | 10:35 | 11:06 | 00:30 | 0 | 1423 |  | EXT | Нарушение формы кольцевого шва |  | (c)
81234.024000 | 0.147000 | 0.071000 | -11.618000 | -11.694000 | -2043.000000 | -1964.000000 | -1998.000000 | 18.801472 | 71.000000 | 7287 |  | CORR | GENE | 08:38 | 08:51 | 08:46 | 165 | 90 | 9.000000 | EXT | - |  | (c)
81234.185000 | 0.308000 | 0.085000 | -11.457000 | -11.680000 | -1767.000000 | -1719.000000 | -1738.000000 | 39.780673 | 85.000000 | 7287 |  | CORR | GENE | 09:23 | 09:31 | 09:27 | 296 | 59 | 9.000000 | EXT | - |  | (c)
81242.638000 | 8.761000 | 8.668000 | -3.004000 | -3.097000 | -1750.000000 | -1741.000000 | -1734.000000 | 40.100290 | 2950.000000 | 7287 |  | CORR | AXGR | 09:26 | 09:27 | 09:28 | 147 | 32 | 8.000000 | EXT | - |  | (c)
81243.322000 | 9.445000 | 9.434000 | -2.320000 | -2.331000 | 2146.000000 | 2164.000000 | 2155.000000 | 4.616678 | 2259.000000 | 7287 |  | CORR | AXGR | 07:54 | 07:57 | 07:56 | 72 | 18 | 12.000000 | EXT | - |  | (c)
81252.142000 | 6.500000 | 6.266000 | -4.675000 | -4.909000 | 60.000000 | 170.000000 | 192.000000 | 4.838917 | 4651.000000 | 7288 |  | GOUG | GENE | 00:52 | 01:09 | 01:13 | 258 | 265 | 11.000000 | EXT | -. Зона задиров. |  | (b)
81256.817000 | 0.000000 | -0.023000 | -10.885000 | -10.908000 | 1395.000000 | 1863.000000 | 1736.000000 | 12.401049 |  | 7289а | Нарушение формы кольцевого шва | GWAN |  | 01:51 | 03:06 | 02:46 | 0 | 682 |  | EXT | Нарушение формы кольцевого шва |  | (c)
81256.817000 | 0.000000 | -0.020000 | -10.885000 | -10.905000 | -1952.000000 | -1668.000000 | -1603.000000 | 22.482018 |  | 7289а | Нарушение формы кольцевого шва | GWAN |  | 04:51 | 05:37 | 05:47 | 0 | 699 |  | EXT | Нарушение формы кольцевого шва |  | (c)
81256.817000 | 0.000000 | -0.022000 | -10.885000 | -10.907000 | -815.000000 | -556.000000 | -517.000000 | 0.000000 |  | 7289а | Нарушение формы кольцевого шва | GWAN |  | 07:54 | 08:36 | 08:42 | 0 | 597 |  | EXT | Нарушение формы кольцевого шва |  | (c)
81258.118000 | 1.301000 | 1.113000 | -9.584000 | -9.772000 | -28.000000 | -13.000000 | -16.000000 | 0.000000 | 1113.000000 | 7289а |  | CORR | AXGR | 10:01 | 10:04 | 10:03 | 471 | 26 | 9.000000 | EXT | - |  | (c)
81262.927000 | 6.110000 | 5.611000 | -4.775000 | -5.274000 | -67.000000 | -42.000000 | -43.000000 | 0.000000 | 4702.000000 | 7289а |  | CORR | GENE | 09:55 | 09:59 | 09:59 | 572 | 49 | 9.000000 | EXT | - |  | (c)
81266.999000 | 10.182000 | 9.859000 | -0.703000 | -1.026000 | -695.000000 | -675.000000 | -670.000000 | 49.892130 | 633.000000 | 7289а |  | CORR | GENE | 08:14 | 08:17 | 08:18 | 393 | 51 | 10.000000 | EXT | - |  | (c)
81269.504000 | 0.000000 | -0.035000 | -9.858000 | -9.893000 | -1282.000000 | -1076.000000 | -844.000000 | 0.000000 |  | 7290а | Нарушение формы кольцевого шва | GWAN |  | 08:30 | 09:03 | 09:40 | 0 | 874 |  | EXT | Нарушение формы кольцевого шва |  | (c)
81269.650000 | 0.146000 | 0.046000 | -9.712000 | -9.812000 | -1698.000000 | -1683.000000 | -1684.000000 | 42.967503 | 46.000000 | 7290а |  | CORR | AXGR | 07:23 | 07:25 | 07:25 | 203 | 28 | 9.000000 | EXT | - |  | (c)
81270.020000 | 0.516000 | 0.411000 | -9.342000 | -9.447000 | -1596.000000 | -1571.000000 | -1570.000000 | 51.186269 | 411.000000 | 7290а |  | CORR | GENE | 07:39 | 07:43 | 07:43 | 237 | 52 | 9.000000 | EXT | - |  | (c)
81270.756000 | 1.252000 | 1.151000 | -8.606000 | -8.707000 | -2191.000000 | -2163.000000 | -2177.000000 | 3.157972 | 1151.000000 | 7290а |  | CORR | AXGR | 06:03 | 06:07 | 06:05 | 130 | 28 | 10.000000 | EXT | - |  | (c)
81270.814000 | 1.310000 | 1.224000 | -8.548000 | -8.634000 | -1597.000000 | -1581.000000 | -1576.000000 | 51.122302 | 1224.000000 | 7290а |  | CORR | AXGR | 07:39 | 07:42 | 07:42 | 358 | 42 | 10.000000 | EXT | - |  | (c)
81272.595000 | 3.091000 | 3.067000 | -6.767000 | -6.791000 | 1623.000000 | 1728.000000 | 1761.000000 | 26.756846 | 3067.000000 | 7290а |  | CORR | GENE | 04:19 | 04:36 | 04:41 | 46 | 276 | 8.000000 | EXT | - |  | (c)
81272.957000 | 3.453000 | 3.380000 | -6.405000 | -6.478000 | -1492.000000 | -1378.000000 | -1279.000000 | 59.636407 | 3380.000000 | 7290а |  | CORR | GENE | 07:56 | 08:14 | 08:30 | 114 | 424 | 13.000000 | EXT | - |  | (c)
81273.003000 | 3.499000 | 3.339000 | -6.359000 | -6.519000 | -1612.000000 | -1583.000000 | -1586.000000 | 49.928127 | 3339.000000 | 7290а |  | CORR | GENE | 07:37 | 07:41 | 07:41 | 328 | 52 | 9.000000 | EXT | - |  | (c)
81273.076000 | 3.572000 | 3.460000 | -6.286000 | -6.398000 | -2206.000000 | -2192.000000 | -2180.000000 | 1.973903 | 3460.000000 | 7290а |  | CORR | GENE | 06:01 | 06:03 | 06:05 | 808 | 53 | 8.000000 | EXT | - |  | (c)
81273.163000 | 3.659000 | 3.322000 | -6.199000 | -6.536000 | 1024.000000 | 1082.000000 | 1060.000000 | 85.507800 | 3322.000000 | 7290а |  | CORR | GENE | 02:42 | 02:51 | 02:48 | 539 | 71 | 8.000000 | EXT | - |  | (c)
81274.181000 | 4.677000 | 4.621000 | -5.181000 | -5.237000 | -2175.000000 | -2154.000000 | -2148.000000 | 4.472124 | 4621.000000 | 7290а |  | CORR | GENE | 06:06 | 06:09 | 06:10 | 154 | 53 | 8.000000 | EXT | - |  | (c)
81274.435000 | 4.931000 | 4.812000 | -4.927000 | -5.046000 | -2029.000000 | -1996.000000 | -2002.000000 | 16.268405 | 4685.000000 | 7290а |  | CORR | GENE | 06:29 | 06:35 | 06:34 | 361 | 53 | 10.000000 | EXT | - |  | (c)
81275.018000 | 5.514000 | 5.374000 | -4.344000 | -4.484000 | -1899.000000 | -1874.000000 | -1868.000000 | 26.788987 | 4063.000000 | 7290а |  | CORR | GENE | 06:50 | 06:54 | 06:55 | 421 | 61 | 9.000000 | EXT | - |  | (c)
81275.270000 | 5.766000 | 5.708000 | -4.092000 | -4.150000 | 1494.000000 | 1502.000000 | 1503.000000 | 57.930019 | 4043.000000 | 7290а |  | CORR | AXGR | 03:58 | 03:59 | 03:59 | 107 | 19 | 9.000000 | EXT | - |  | (c)
81275.363000 | 5.859000 | 5.465000 | -3.999000 | -4.393000 | -2203.000000 | -2163.000000 | -2156.000000 | 2.231255 | 3678.000000 | 7290а |  | CORR | GENE | 06:01 | 06:08 | 06:09 | 715 | 94 | 9.000000 | EXT | - |  | (c)
81275.648000 | 6.144000 | 6.133000 | -3.714000 | -3.725000 | -1344.000000 | -1215.000000 | -1227.000000 | 71.511146 | 3683.000000 | 7290а |  | CORR | СIGR | 08:20 | 08:41 | 08:39 | 42 | 234 | 12.000000 | EXT | - |  | (c)
81275.869000 | 6.365000 | 6.322000 | -3.493000 | -3.536000 | -1597.000000 | -1587.000000 | -1579.000000 | 51.100717 | 3351.000000 | 7290а |  | CORR | AXGR | 07:39 | 07:41 | 07:42 | 185 | 37 | 10.000000 | EXT | - |  | (c)
81276.555000 | 7.051000 | 7.026000 | -2.807000 | -2.832000 | -2163.000000 | -2040.000000 | -1993.000000 | 5.444947 | 2781.000000 | 7290а |  | CORR | GENE | 06:08 | 06:27 | 06:35 | 51 | 340 | 8.000000 | EXT | - |  | (c)
81276.727000 | 7.223000 | 7.208000 | -2.635000 | -2.650000 | 1640.000000 | 1808.000000 | 1774.000000 | 25.955019 | 2587.000000 | 7290а |  | CORR | GENE | 04:21 | 04:48 | 04:43 | 63 | 269 | 8.000000 | EXT | - |  | (c)
81279.254000 | 9.750000 | 9.623000 | -0.108000 | -0.235000 | -1534.000000 | -1509.000000 | -1514.000000 | 56.176743 | 55.000000 | 7290а |  | CORR | AXGR | 07:49 | 07:53 | 07:52 | 180 | 41 | 13.000000 | EXT | - |  | (c)
81280.039000 | 0.677000 | 0.168000 | -10.718000 | -11.227000 | 2140.000000 | 2182.000000 | 2165.000000 | 1.313316 | 168.000000 | 7291 |  | CORR | GENE | 08:05 | 08:12 | 08:09 | 1071 | 49 | 11.000000 | EXT | - |  | (c)
81281.521000 | 2.159000 | 1.901000 | -9.236000 | -9.494000 | -152.000000 | -74.000000 | -112.000000 | 5.821305 | 1901.000000 | 7291 |  | CORR | GENE | 01:55 | 02:08 | 02:02 | 419 | 80 | 11.000000 | EXT | - |  | (c)
81282.018000 | 2.656000 | 2.522000 | -8.739000 | -8.873000 | -140.000000 | -122.000000 | -116.000000 | 7.420255 | 2522.000000 | 7291 |  | CORR | GENE | 01:57 | 02:00 | 02:01 | 286 | 48 | 10.000000 | EXT | - |  | (c)
81283.706000 | 4.344000 | 4.088000 | -7.051000 | -7.307000 | -85.000000 | -27.000000 | -50.000000 | 1.183732 | 4088.000000 | 7291 |  | LWAN |  | 02:06 | 02:16 | 02:12 | 495 | 71 | 9.266237 | INT | -. Эквивалент потери металла 9%. |  | (c)
81290.752000 | 11.390000 | 11.335000 | -0.005000 | -0.060000 | 815.000000 | 828.000000 | 829.000000 | 65.774568 | 4.000000 | 7291 |  | CORR | AXGR | 04:32 | 04:34 | 04:34 | 56 | 28 | 11.000000 | EXT | - |  | (c)
81290.757000 | 0.000000 | -0.050000 | -11.545000 | -11.595000 | 710.000000 | 768.000000 | 932.000000 | 710.000000 |  | 7292 | Смещение кромок | GWAN |  | 00:04 | 00:13 | 00:40 | 0 | 444 | 3.126000 | EXT | Смещение кромок. Вовнутрь. Величина смещения - 3.1 мм. |  | (c)
81290.757000 | 0.000000 | -0.025000 | -11.545000 | -11.570000 | -1176.000000 | -862.000000 | -696.000000 | 216.000000 |  | 7292 | Нарушение формы кольцевого шва | GWAN |  | 06:59 | 07:50 | 08:17 | 0 | 960 |  | EXT | Нарушение формы кольцевого шва |  | (c)
81290.783000 | 0.026000 | 0.003000 | -11.519000 | -11.542000 | -2087.000000 | -2075.000000 | -2076.000000 | 2065.000000 | 3.000000 | 7292 |  | CORR | AXGR | 04:32 | 04:34 | 04:34 | 62 | 22 | 13.000000 | EXT | - |  | (c)
81292.767000 | 2.010000 | 1.960000 | -9.535000 | -9.585000 | -966.000000 | -888.000000 | -919.000000 | 871.000000 | 1960.000000 | 7292 |  | CORR | GENE | 07:33 | 07:46 | 07:41 | 507 | 95 | 9.000000 | EXT | - |  | (c)
81297.805000 | 7.048000 | 6.946000 | -4.497000 | -4.599000 | -1220.000000 | -1204.000000 | -1205.000000 | 1191.000000 | 4408.000000 | 7292 |  | CORR | AXGR | 06:52 | 06:55 | 06:55 | 191 | 29 | 8.000000 | EXT | - |  | (c)
81298.082000 | 7.325000 | 7.323000 | -4.220000 | -4.222000 | -1674.000000 | -1599.000000 | -1608.000000 | 1543.000000 | 4197.000000 | 7292 |  | CORR | СIGR | 05:39 | 05:51 | 05:50 | 25 | 131 | 11.000000 | EXT | - |  | (c)
81302.170000 | 11.413000 | 11.205000 | -0.132000 | -0.340000 | -619.000000 | -604.000000 | -599.000000 | 580.000000 | 40.000000 | 7292 |  | CORR | AXGR | 08:29 | 08:32 | 08:32 | 300 | 39 | 10.000000 | EXT | - |  | (c)
81304.898000 | 2.596000 | 2.523000 | -8.659000 | -8.732000 | 1565.000000 | 1582.000000 | 1582.000000 | 49.561203 | 2523.000000 | 7293 |  | CORR | AXGR | 04:46 | 04:48 | 04:49 | 189 | 34 | 13.000000 | EXT | - |  | (c)
81324.792000 | 0.000000 | -0.015000 | -11.455000 | -11.470000 | 2073.000000 | 2125.000000 | 2202.000000 | 0.000000 |  | 7295 | Смещение кромок | GWAN |  | 04:49 | 04:58 | 05:10 | 0 | 258 | 2.572000 | EXT | Смещение кромок. Наружу. Величина смещения - 2.6 мм. |  | (c)
81324.792000 | 0.000000 | -0.021000 | -11.455000 | -11.476000 | -969.000000 | -790.000000 | -404.000000 | 0.000000 |  | 7295 | Нарушение формы кольцевого шва | GWAN |  | 08:38 | 09:07 | 10:10 | 0 | 1130 |  | EXT | Нарушение формы кольцевого шва |  | (c)
81325.749000 | 0.957000 | 0.927000 | -10.498000 | -10.528000 | -1775.000000 | -1454.000000 | -1608.000000 | 36.730334 | 927.000000 | 7295 |  | CORR | СIGR | 06:28 | 07:20 | 06:55 | 40 | 334 | 10.000000 | EXT | - |  | (c)
81325.884000 | 1.092000 | 1.022000 | -10.363000 | -10.433000 | -1419.000000 | -1399.000000 | -1398.000000 | 65.480858 | 1022.000000 | 7295 |  | CORR | AXGR | 07:26 | 07:29 | 07:29 | 156 | 43 | 8.000000 | EXT | - |  | (c)
81327.979000 | 3.187000 | 3.076000 | -8.268000 | -8.379000 | -1437.000000 | -1424.000000 | -1425.000000 | 64.012442 | 3076.000000 | 7295 |  | CORR | AXGR | 07:23 | 07:25 | 07:25 | 240 | 25 | 8.000000 | EXT | - |  | (c)
81332.687000 | 7.895000 | 7.828000 | -3.560000 | -3.627000 | 1499.000000 | 1511.000000 | 1522.000000 | 55.389188 | 3404.000000 | 7295 |  | CORR | GENE | 03:17 | 03:19 | 03:20 | 223 | 45 | 8.000000 | EXT | - |  | (c)
81336.700000 | 0.453000 | 0.371000 | -10.887000 | -10.969000 | -1178.000000 | -1170.000000 | -1168.000000 | 84.899481 | 371.000000 | 7296 |  | CORR | AXGR | 07:36 | 07:37 | 07:38 | 153 | 20 | 12.000000 | EXT | - |  | (c)
81345.094000 | 8.847000 | 8.830000 | -2.493000 | -2.510000 | -1025.000000 | -976.000000 | -924.000000 | 58.365246 | 2465.000000 | 7296 |  | CORR | GENE | 08:01 | 08:09 | 08:17 | 45 | 201 | 8.000000 | EXT | - |  | (c)
81346.952000 | 10.705000 | 10.685000 | -0.635000 | -0.655000 | 1205.000000 | 1267.000000 | 1254.000000 | 74.825245 | 601.000000 | 7296 |  | GOUG | GENE | 02:01 | 02:11 | 02:09 | 54 | 98 | 13.000000 | EXT | -. Задир. |  | (c)
81350.961000 | 3.374000 | 3.342000 | -7.206000 | -7.238000 | -2087.000000 | -1707.000000 | -1838.000000 | 11.610338 | 3342.000000 | 7297 |  | CORR | GENE | 03:55 | 04:56 | 04:35 | 94 | 497 | 10.000000 | EXT | - |  | (c)
81353.638000 | 6.051000 | 6.036000 | -4.529000 | -4.544000 | -536.000000 | -452.000000 | -451.000000 | 22.736027 | 4500.000000 | 7297 |  | GOUG | СIGR | 08:05 | 08:18 | 08:19 | 44 | 169 | 10.000000 | EXT | -. Задир. |  | (c)
81384.127000 | 3.255000 | 3.254000 | -8.095000 | -8.096000 | 2209.000000 | -2121.000000 | -2100.000000 | 1949.000000 | 3254.000000 | 7300 |  | CORR | СIGR | 06:02 | 06:23 | 06:26 | 38 | 303 | 10.000000 | EXT | -. Аномалия находится на отводе. |  | (c)
81385.105000 | 4.233000 | 4.233000 | -7.117000 | -7.117000 | -329.000000 | -242.000000 | -272.000000 | 216.000000 | 4233.000000 | 7300 |  | CORR | СIGR | 11:12 | 11:26 | 11:21 | 17 | 113 | 10.000000 | EXT | -. Аномалия находится на отводе. |  | (c)
81385.962000 | 5.090000 | 5.090000 | -6.260000 | -6.260000 | 2154.000000 | 2189.000000 | 2191.000000 | 2154.000000 | 5090.000000 | 7300 |  | CORR | СIGR | 05:53 | 05:58 | 05:59 | 16 | 74 | 15.000000 | EXT | -. Аномалия находится на отводе. |  | (c)
81386.427000 | 5.555000 | 5.447000 | -5.795000 | -5.903000 | -1617.000000 | -1440.000000 | -1459.000000 | 1301.000000 | 5447.000000 | 7300 |  | CORR | GENE | 07:44 | 08:13 | 08:10 | 186 | 316 | 10.000000 | EXT | -. Аномалия находится на отводе. |  | (c)
81386.752000 | 5.880000 | 5.775000 | -5.470000 | -5.575000 | -1693.000000 | -1581.000000 | -1534.000000 | 1375.000000 | 5427.000000 | 7300 |  | CORR | GENE | 07:32 | 07:50 | 07:58 | 148 | 319 | 11.000000 | EXT | -. Аномалия находится на отводе. |  | (c)
81392.222000 | 0.000000 | -0.050000 | -10.990000 | -11.040000 | 1866.000000 | 2214.000000 | 2143.000000 | 1866.000000 |  | 7301 | Смещение кромок | GWAN |  | 10:56 | 11:52 | 11:41 | 0 | 555 | 3.836000 | EXT | Смещение кромок. Вовнутрь. Аномалия находится на отводе. Величина смещения - 3.8 мм. |  | (c)
81393.846000 | 1.624000 | 1.619000 | -9.366000 | -9.371000 | -463.000000 | -277.000000 | -353.000000 | 243.000000 | 1619.000000 | 7301 |  | CORR | СIGR | 04:40 | 05:10 | 04:58 | 20 | 220 | 11.000000 | EXT | -. Аномалия находится на отводе. |  | (c)
81394.703000 | 2.481000 | 2.481000 | -8.509000 | -8.509000 | -1902.000000 | -1850.000000 | -1849.000000 | 1797.000000 | 2481.000000 | 7301 |  | CORR | СIGR | 00:48 | 00:56 | 00:56 | 35 | 105 | 12.000000 | EXT | -. Аномалия находится на отводе. |  | (c)
81396.137000 | 3.915000 | 3.901000 | -7.075000 | -7.089000 | 2192.000000 | -2205.000000 | -2188.000000 | 2107.000000 | 3901.000000 | 7301 |  | CORR | СIGR | 11:49 | 11:59 | 00:02 | 32 | 162 | 8.000000 | EXT | -. Аномалия находится на отводе. |  | (c)
81396.598000 | 4.376000 | 4.367000 | -6.614000 | -6.623000 | 1498.000000 | 1546.000000 | 1551.000000 | 1498.000000 | 4367.000000 | 7301 |  | CORR | СIGR | 09:57 | 10:04 | 10:05 | 30 | 106 | 12.000000 | EXT | -. Аномалия находится на отводе. |  | (c)
81396.940000 | 4.718000 | 4.712000 | -6.272000 | -6.278000 | -263.000000 | -228.000000 | -221.000000 | 179.000000 | 4712.000000 | 7301 |  | CORR | СIGR | 05:12 | 05:18 | 05:19 | 18 | 84 | 10.000000 | EXT | -. Аномалия находится на отводе. |  | (c)
81399.674000 | 7.452000 | 7.363000 | -3.538000 | -3.627000 | 133.000000 | 155.000000 | 167.000000 | 133.000000 | 3467.000000 | 7301 |  | CORR | GENE | 06:16 | 06:20 | 06:22 | 160 | 67 | 9.000000 | EXT | -. Аномалия находится на отводе. |  | (c)
81399.786000 | 7.564000 | 7.373000 | -3.426000 | -3.617000 | -1481.000000 | -1061.000000 | -829.000000 | 178.000000 | 3183.000000 | 7301 |  | CORR | GENE | 01:56 | 03:03 | 03:41 | 434 | 1303 | 10.000000 | EXT | -. Аномалия находится на отводе. |  | (c)
81400.132000 | 7.910000 | 7.848000 | -3.080000 | -3.142000 | -1605.000000 | -1243.000000 | -1354.000000 | 1103.000000 | 3056.000000 | 7301 |  | CORR | GENE | 01:36 | 02:34 | 02:16 | 86 | 502 | 13.000000 | EXT | -. Аномалия находится на отводе. |  | (c)
81400.893000 | 8.671000 | 8.643000 | -2.319000 | -2.347000 | -1653.000000 | -1605.000000 | -1466.000000 | 1280.000000 | 2298.000000 | 7301 |  | CORR | GENE | 01:28 | 01:36 | 01:58 | 49 | 373 | 12.000000 | EXT | -. Аномалия находится на отводе. |  | (c)
81402.220000 | 9.998000 | 9.957000 | -0.992000 | -1.033000 | -1476.000000 | -1404.000000 | -1353.000000 | 1231.000000 | 953.000000 | 7301 |  | CORR | GENE | 01:57 | 02:08 | 02:16 | 80 | 245 | 10.000000 | EXT | -. Аномалия находится на отводе. |  | (c)
81403.212000 | 0.000000 | -0.040000 | -11.530000 | -11.570000 | 954.000000 | 1265.000000 | 1157.000000 | 954.000000 |  | 7302 | Смещение кромок | GWAN |  | 02:30 | 03:20 | 03:02 | 0 | 407 | 4.315000 | EXT | Смещение кромок. Вовнутрь. Аномалия находится на отводе. Величина смещения - 4.3 мм. |  | (c)
81403.212000 | 0.000000 | -0.040000 | -11.530000 | -11.570000 | 1401.000000 | 1512.000000 | 1527.000000 | 1401.000000 |  | 7302 | Смещение кромок | GWAN |  | 03:42 | 04:00 | 04:02 | 0 | 253 | 2.687000 | EXT | Смещение кромок. Наружу. Аномалия находится на отводе. Величина смещения - 2.7 мм. |  | (c)
81403.212000 | 0.000000 | -0.065000 | -11.530000 | -11.595000 | 1834.000000 | 2075.000000 | -2165.000000 | 1704.000000 |  | 7302 | Смещение кромок | GWAN |  | 04:52 | 05:31 | 06:06 | 0 | 924 | 3.379000 | EXT | Смещение кромок. Наружу. Аномалия находится на отводе. Величина смещения - 3.4 мм. |  | (c)
81406.788000 | 3.576000 | 3.556000 | -7.954000 | -7.974000 | 1219.000000 | 1581.000000 | 1479.000000 | 1219.000000 | 3556.000000 | 7302 |  | CORR | GENE | 03:12 | 04:11 | 03:54 | 73 | 521 | 9.000000 | EXT | -. Аномалия находится на отводе. |  | (c)
81408.148000 | 4.936000 | 4.915000 | -6.594000 | -6.615000 | 1268.000000 | 1328.000000 | 1332.000000 | 1268.000000 | 4915.000000 | 7302 |  | CORR | СIGR | 03:20 | 03:30 | 03:31 | 39 | 129 | 9.000000 | EXT | -. Аномалия находится на отводе. |  | (c)
81408.166000 | 4.954000 | 4.905000 | -6.576000 | -6.625000 | 715.000000 | 719.000000 | 726.000000 | 715.000000 | 4905.000000 | 7302 |  | CORR | AXGR | 01:51 | 01:52 | 01:53 | 127 | 23 | 10.000000 | EXT | -. Аномалия находится на отводе. |  | (c)
81409.146000 | 5.934000 | 5.630000 | -5.596000 | -5.900000 | 2026.000000 | 2048.000000 | 2054.000000 | 2026.000000 | 5341.000000 | 7302 |  | CORR | GENE | 05:23 | 05:26 | 05:27 | 559 | 55 | 10.000000 | EXT | -. Аномалия находится на отводе. |  | (c)
81411.500000 | 8.288000 | 8.233000 | -3.242000 | -3.297000 | 699.000000 | 712.000000 | 712.000000 | 699.000000 | 3182.000000 | 7302 |  | CORR | AXGR | 01:49 | 01:51 | 01:51 | 115 | 27 | 13.000000 | EXT | -. Аномалия находится на отводе. |  | (c)
81417.083000 | 2.341000 | 2.249000 | -8.904000 | -8.996000 | 1398.000000 | 1399.000000 | 1422.000000 | 1398.000000 | 2249.000000 | 7303 |  | CORR | GENE | 03:29 | 03:30 | 03:33 | 161 | 48 | 11.000000 | EXT | -. Аномалия находится на отводе. |  | (c)
81439.069000 | 1.412000 | 1.332000 | -10.033000 | -10.113000 | 2009.000000 | 2037.000000 | 2029.000000 | 2009.000000 | 1332.000000 | 7305 |  | CORR | AXGR | 04:55 | 04:59 | 04:58 | 193 | 40 | 12.000000 | EXT | -. Аномалия находится на отводе. |  | (c)
81441.131000 | 3.474000 | 3.127000 | -7.971000 | -8.318000 | 1203.000000 | 1230.000000 | 1224.000000 | 1203.000000 | 3127.000000 | 7305 |  | CORR | AXGR | 02:45 | 02:49 | 02:48 | 421 | 42 | 9.000000 | EXT | -. Аномалия находится на отводе. |  | (c)
81443.912000 | 6.255000 | 6.216000 | -5.190000 | -5.229000 | -1875.000000 | -1391.000000 | -1567.000000 | 1259.000000 | 5124.000000 | 7305 |  | CORR | GENE | 06:28 | 07:46 | 07:18 | 105 | 616 | 8.000000 | EXT | -. Аномалия находится на отводе. |  | (c)
81444.544000 | 6.887000 | 6.703000 | -4.558000 | -4.742000 | 1186.000000 | 1210.000000 | 1215.000000 | 1186.000000 | 4233.000000 | 7305 |  | CORR | GENE | 02:42 | 02:46 | 02:47 | 509 | 58 | 10.000000 | EXT | -. Аномалия находится на отводе. |  | (c)
81448.323000 | 10.666000 | 10.447000 | -0.779000 | -0.998000 | 1338.000000 | 1350.000000 | 1362.000000 | 1338.000000 | 301.000000 | 7305 |  | CORR | GENE | 03:06 | 03:08 | 03:10 | 697 | 48 | 10.000000 | EXT | -. Аномалия находится на отводе. |  | (c)
81449.102000 | 0.000000 | -0.006000 | -10.755000 | -10.761000 | 1700.000000 | 2014.000000 | 1954.000000 | 1700.000000 |  | 7306 | Смещение кромок | GWAN |  | 04:11 | 05:02 | 04:52 | 0 | 508 | 2.902000 | EXT | Смещение кромок. Наружу. Аномалия находится на отводе. Величина смещения - 2.9 мм. |  | (c)
81449.102000 | 0.000000 | -0.032000 | -10.755000 | -10.787000 | -1827.000000 | -1405.000000 | -917.000000 | 8.000000 |  | 7306 | Нарушение формы кольцевого шва | GWAN |  | 06:42 | 07:50 | 09:09 | 0 | 1819 |  | EXT | Нарушение формы кольцевого шва. Аномалия находится на отводе. |  | (c)
81450.724000 | 1.622000 | 0.956000 | -9.133000 | -9.799000 | -2137.000000 | -2037.000000 | -2053.000000 | 1969.000000 | 956.000000 | 7306 |  | CORR | GENE | 05:52 | 06:08 | 06:05 | 1507 | 168 | 8.000000 | EXT | -. Аномалия находится на отводе. |  | (c)
81453.086000 | 3.984000 | 3.746000 | -6.771000 | -7.009000 | -1345.000000 | -1323.000000 | -1323.000000 | 1301.000000 | 3746.000000 | 7306 |  | CORR | GENE | 08:00 | 08:03 | 08:03 | 295 | 45 | 8.000000 | EXT | -. Аномалия находится на отводе. |  | (c)
81453.254000 | 4.152000 | 3.970000 | -6.603000 | -6.785000 | -1453.000000 | -1432.000000 | -1423.000000 | 1392.000000 | 3970.000000 | 7306 |  | CORR | GENE | 07:42 | 07:46 | 07:47 | 267 | 60 | 12.000000 | EXT | -. Аномалия находится на отводе. |  | (c)
81455.826000 | 6.724000 | 6.678000 | -4.031000 | -4.077000 | 1256.000000 | 1269.000000 | 1270.000000 | 1256.000000 | 3958.000000 | 7306 |  | CORR | AXGR | 03:00 | 03:02 | 03:02 | 119 | 29 | 10.000000 | EXT | -. Аномалия находится на отводе. |  | (c)
81458.557000 | 9.455000 | 9.409000 | -1.300000 | -1.346000 | -1722.000000 | -1671.000000 | -1671.000000 | 1619.000000 | 1214.000000 | 7306 |  | CORR | GENE | 06:59 | 07:07 | 07:07 | 132 | 103 | 10.000000 | EXT | -. Аномалия находится на отводе. |  | (c)
81459.269000 | 10.167000 | 10.060000 | -0.588000 | -0.695000 | -1260.000000 | -1218.000000 | -1233.000000 | 1205.000000 | 447.000000 | 7306 |  | CORR | GENE | 08:13 | 08:20 | 08:18 | 248 | 56 | 12.000000 | EXT | -. Аномалия находится на отводе. |  | (c)
81462.317000 | 2.460000 | 1.922000 | -8.990000 | -9.528000 | -1571.000000 | -1536.000000 | -1530.000000 | 53.257079 | 1922.000000 | 7307 |  | CORR | GENE | 05:06 | 05:12 | 05:13 | 833 | 81 | 8.000000 | EXT | - |  | (c)
81469.655000 | 9.798000 | 9.492000 | -1.652000 | -1.958000 | 2168.000000 | 2189.000000 | 2194.000000 | 0.752484 | 1099.000000 | 7307 |  | CORR | GENE | 03:10 | 03:13 | 03:14 | 859 | 54 | 10.000000 | EXT | - |  | (c)
81471.307000 | 0.000000 | -0.027000 | -10.955000 | -10.982000 | 1609.000000 | -1832.000000 | -2000.000000 | 0.000000 |  | 7308 | Нарушение формы кольцевого шва | GWAN |  | 04:09 | 06:54 | 06:26 | 0 | 1705 |  | EXT | Нарушение формы кольцевого шва |  | (c)
81471.307000 | 0.000000 | -0.055000 | -10.955000 | -11.010000 | -597.000000 | -408.000000 | -382.000000 | 0.000000 |  | 7308 | Смещение кромок | GWAN |  | 10:13 | 10:43 | 10:48 | 0 | 430 | 4.278000 | EXT | Смещение кромок. Вовнутрь. Величина смещения - 4.3 мм. |  | (c)
81471.307000 | 0.000000 | -0.045000 | -10.955000 | -11.000000 | 48.000000 | 515.000000 | 572.000000 | 46.144882 |  | 7308 | Смещение кромок | GWAN |  | 11:57 | 01:12 | 01:22 | 0 | 1048 | 3.788000 | EXT | Смещение кромок. Вовнутрь. Величина смещения - 3.8 мм. |  | (c)
81481.317000 | 10.010000 | 9.863000 | -0.945000 | -1.092000 | -1709.000000 | -1696.000000 | -1688.000000 | 42.108234 | 845.000000 | 7308 |  | CORR | AXGR | 07:13 | 07:15 | 07:17 | 247 | 41 | 8.000000 | EXT | - |  | (c)
81482.262000 | 0.000000 | -0.034000 | -11.290000 | -11.324000 | -623.000000 | 31.000000 | 908.000000 | 0.000000 |  | 7309 | Нарушение формы кольцевого шва | GWAN |  | 00:09 | 01:55 | 04:16 | 0 | 3061 |  | EXT | Нарушение формы кольцевого шва |  | (c)
81482.262000 | 0.000000 | -0.035000 | -11.290000 | -11.325000 | -1784.000000 | -1376.000000 | -1396.000000 | 67.384388 |  | 7309 | Нарушение формы кольцевого шва | GWAN |  | 09:02 | 10:08 | 10:05 | 0 | 776 |  | EXT | Нарушение формы кольцевого шва |  | (c)
81482.262000 | 0.000000 | -0.045000 | -11.290000 | -11.335000 | -991.000000 | -913.000000 | -834.000000 | 54.683456 |  | 7309 | Смещение кромок | GWAN |  | 11:10 | 11:23 | 11:35 | 0 | 314 | 2.980000 | EXT | Смещение кромок. Вовнутрь. Величина смещения - 3 мм. |  | (c)
81486.722000 | 4.460000 | 4.124000 | -6.830000 | -7.166000 | 384.000000 | 423.000000 | 415.000000 | 30.950577 | 4124.000000 | 7309 |  | CORR | GENE | 02:52 | 02:58 | 02:57 | 502 | 63 | 11.000000 | EXT | - |  | (c)
81493.552000 | 0.000000 | -0.065000 | -11.480000 | -11.545000 | 1524.000000 | 1672.000000 | 1685.000000 | 31.010098 |  | 7310 | Смещение кромок | GWAN |  | 02:32 | 02:56 | 02:58 | 0 | 322 | 2.818000 | EXT | Смещение кромок. Наружу. Величина смещения - 2.8 мм. |  | (c)
81493.552000 | 0.000000 | -0.045000 | -11.480000 | -11.525000 | 1893.000000 | -2022.000000 | -2092.000000 | 0.000000 |  | 7310 | Смещение кромок | GWAN |  | 03:32 | 05:00 | 04:49 | 0 | 953 | 4.967000 | EXT | Смещение кромок. Наружу. Величина смещения - 5 мм. |  | (c)
81504.830000 | 11.278000 | 10.837000 | -0.202000 | -0.643000 | -1146.000000 | -1109.000000 | -1113.000000 | 84.501386 | 48.000000 | 7310 |  | CORR | GENE | 07:21 | 07:27 | 07:27 | 595 | 66 | 9.000000 | EXT | - |  | (c)
81506.706000 | 1.674000 | 1.672000 | -9.916000 | -9.918000 | 2026.000000 | 2081.000000 | 2078.000000 | 3.812564 | 1672.000000 | 7311 |  | CORR | СIGR | 07:36 | 07:45 | 07:44 | 30 | 105 | 11.000000 | EXT | - |  | (c)
81512.422000 | 7.390000 | 7.339000 | -4.200000 | -4.251000 | 1278.000000 | 1621.000000 | 1613.000000 | 0.000000 | 4155.000000 | 7311 |  | CORR | GENE | 05:35 | 06:30 | 06:29 | 96 | 670 | 10.000000 | EXT | - |  | (c)
81518.055000 | 1.433000 | 1.383000 | -9.817000 | -9.867000 | -1768.000000 | -1768.000000 | -1754.000000 | 37.324591 | 1383.000000 | 7312 |  | CORR | AXGR | 04:41 | 04:41 | 04:44 | 79 | 28 | 13.000000 | EXT | - |  | (c)
81521.177000 | 4.555000 | 4.502000 | -6.695000 | -6.748000 | -1616.000000 | -1606.000000 | -1604.000000 | 49.594384 | 4502.000000 | 7312 |  | CORR | AXGR | 05:06 | 05:07 | 05:08 | 122 | 24 | 8.000000 | EXT | - |  | (c)
81521.907000 | 5.285000 | 5.269000 | -5.965000 | -5.981000 | -709.000000 | -567.000000 | -573.000000 | 24.256977 | 5269.000000 | 7312 |  | CORR | СIGR | 07:32 | 07:55 | 07:54 | 28 | 272 | 12.000000 | EXT | - |  | (c)
81524.076000 | 7.454000 | 7.419000 | -3.796000 | -3.831000 | -837.000000 | -589.000000 | -643.000000 | 20.625749 | 3746.000000 | 7312 |  | CORR | GENE | 07:12 | 07:52 | 07:43 | 85 | 388 | 11.000000 | EXT | - |  | (c)
81528.993000 | 1.121000 | 1.035000 | -9.334000 | -9.420000 | -1184.000000 | -1118.000000 | -1118.000000 | 1053.000000 | 1035.000000 | 7313 |  | CORR | GENE | 03:31 | 03:42 | 03:42 | 109 | 131 | 12.000000 | EXT | - |  | (c)
81532.642000 | 4.770000 | 4.716000 | -5.685000 | -5.739000 | 599.000000 | 611.000000 | 613.000000 | 599.000000 | 4716.000000 | 7313 |  | CORR | AXGR | 08:19 | 08:21 | 08:21 | 105 | 27 | 9.000000 | EXT | - |  | (c)
81538.327000 | 0.000000 | -0.028000 | -10.930000 | -10.958000 | 1325.000000 | -2207.000000 | -1865.000000 | 594.000000 |  | 7314 | Нарушение формы кольцевого шва | GWAN |  | 01:16 | 03:46 | 04:41 | 0 | 2542 |  | EXT | Нарушение формы кольцевого шва |  | (c)
81549.257000 | 0.000000 | -0.018000 | -10.615000 | -10.633000 | -1191.000000 | 272.000000 | -188.000000 | 0.000000 |  | 7315 | Нарушение формы кольцевого шва | GWAN |  | 01:14 | 05:10 | 03:56 | 0 | 2007 |  | EXT | Нарушение формы кольцевого шва |  | (c)
81549.257000 | 0.000000 | -0.045000 | -10.615000 | -10.660000 | 1523.000000 | 1782.000000 | 1910.000000 | 1523.000000 |  | 7315 | Смещение кромок | GWAN |  | 08:32 | 09:13 | 09:34 | 0 | 773 | 3.455000 | EXT | Смещение кромок. Вовнутрь. Величина смещения - 3.5 мм. |  | (c)
81563.717000 | 3.845000 | 3.699000 | -7.435000 | -7.581000 | -17.000000 | -2.000000 | -5.000000 | 0.000000 | 3699.000000 | 7316 |  | CORR | AXGR | 11:25 | 11:27 | 11:27 | 375 | 25 | 11.000000 | EXT | - |  | (c)
81566.122000 | 6.250000 | 6.172000 | -5.030000 | -5.108000 | -1748.000000 | -1725.000000 | -1709.000000 | 38.975027 | 4829.000000 | 7316 |  | CORR | GENE | 06:45 | 06:49 | 06:51 | 279 | 77 | 8.000000 | EXT | - |  | (c)
81568.852000 | 8.980000 | 8.862000 | -2.300000 | -2.418000 | -424.000000 | -405.000000 | -404.000000 | 29.448374 | 2121.000000 | 7316 |  | CORR | AXGR | 10:19 | 10:22 | 10:22 | 297 | 39 | 8.000000 | EXT | - |  | (c)
81569.501000 | 9.629000 | 9.593000 | -1.651000 | -1.687000 | -1652.000000 | -1428.000000 | -1498.000000 | 46.678077 | 1621.000000 | 7316 |  | CORR | GENE | 07:01 | 07:37 | 07:25 | 66 | 308 | 9.000000 | EXT | - |  | (c)
81572.620000 | 1.468000 | 1.186000 | -9.922000 | -10.204000 | -79.000000 | -2.000000 | -35.000000 | 0.000000 | 1186.000000 | 7317 |  | CORR | GENE | 02:27 | 02:40 | 02:35 | 346 | 89 | 9.000000 | EXT | - |  | (c)
81572.900000 | 1.748000 | 1.599000 | -9.642000 | -9.791000 | 23.000000 | 55.000000 | 56.000000 | 1.889376 | 1599.000000 | 7317 |  | CORR | GENE | 02:44 | 02:49 | 02:49 | 426 | 65 | 11.000000 | EXT | - |  | (c)
81574.518000 | 3.366000 | 2.895000 | -8.024000 | -8.495000 | 1562.000000 | 1609.000000 | 1598.000000 | 45.347331 | 2895.000000 | 7317 |  | CORR | GENE | 06:52 | 07:00 | 06:58 | 579 | 71 | 9.000000 | EXT | - |  | (c)
81578.496000 | 7.344000 | 6.887000 | -4.046000 | -4.503000 | 1972.000000 | 2074.000000 | 2049.000000 | 2.360272 | 3953.000000 | 7317 |  | CORR | GENE | 07:59 | 08:15 | 08:11 | 550 | 153 | 9.000000 | EXT | - |  | (c)
81578.902000 | 7.750000 | 7.750000 | -3.640000 | -3.640000 | 2161.000000 | 2202.000000 | -2230.000000 | 0.033048 | 3610.000000 | 7317 |  | CORR | СIGR | 08:29 | 08:36 | 08:40 | 30 | 140 | 12.000000 | EXT | - |  | (c)
81582.542000 | 0.000000 | -0.031000 | -11.390000 | -11.421000 | -958.000000 | -532.000000 | -612.000000 | 0.000000 |  | 7318а | Нарушение формы кольцевого шва | GWAN |  | 07:28 | 08:37 | 08:24 | 0 | 692 |  | EXT | Нарушение формы кольцевого шва |  | (c)
81587.044000 | 4.502000 | 4.438000 | -6.888000 | -6.952000 | -2211.000000 | -2202.000000 | -2202.000000 | 1.536975 | 4438.000000 | 7318а |  | LWAN |  | 04:06 | 04:07 | 04:07 | 391 | 18 | 10.430754 | EXT | -. Эквивалент потери металла 10%. |  | (c)
81587.477000 | 4.935000 | 4.815000 | -6.455000 | -6.575000 | -2186.000000 | -2172.000000 | -2161.000000 | 3.578455 | 4815.000000 | 7318а |  | CORR | GENE | 04:10 | 04:12 | 04:14 | 311 | 50 | 10.000000 | EXT | - |  | (c)
81596.607000 | 1.145000 | 0.756000 | -9.220000 | -9.609000 | -2151.000000 | -2128.000000 | -2117.000000 | 2083.000000 | 756.000000 | 7319а |  | CORR | GENE | 02:43 | 02:47 | 02:49 | 465 | 68 | 9.000000 | EXT | - |  | (c)
81597.338000 | 1.876000 | 1.473000 | -8.489000 | -8.892000 | -29.000000 | 4.000000 | -8.000000 | 0.000000 | 1473.000000 | 7319а |  | LWAN |  | 08:26 | 08:31 | 08:29 | 815 | 43 | 10.000000 | INT | -. Эквивалент потери металла 10%. |  | (c)
81605.827000 | 0.000000 | -0.018000 | -11.110000 | -11.128000 | 1791.000000 | -1855.000000 | -1750.000000 | 830.000000 |  | 7320 | Нарушение формы кольцевого шва | GWAN |  | 10:07 | 00:19 | 00:36 | 0 | 1840 |  | EXT | Нарушение формы кольцевого шва |  | (c)
81617.875000 | 0.938000 | 0.913000 | -10.192000 | -10.217000 | 340.000000 | 465.000000 | 450.000000 | 340.000000 | 913.000000 | 7321 |  | CORR | СIGR | 06:24 | 06:44 | 06:41 | 38 | 220 | 11.000000 | EXT | - |  | (c)
81625.914000 | 8.977000 | 8.707000 | -2.153000 | -2.423000 | -563.000000 | -542.000000 | -538.000000 | 513.000000 | 1905.000000 | 7321 |  | CORR | AXGR | 03:58 | 04:01 | 04:02 | 518 | 49 | 8.000000 | EXT | - |  | (c)
81628.051000 | 11.114000 | 11.101000 | -0.016000 | -0.029000 | 915.000000 | 1055.000000 | 1059.000000 | 915.000000 | 8.000000 | 7321 |  | ARTD | СIGR | 07:56 | 08:19 | 08:20 | 21 | 287 | 13.000000 | EXT | -. Эквивалент потери металла 13%. |  | (c)
81628.129000 | 0.062000 | 0.028000 | -11.468000 | -11.502000 | -356.000000 | -12.000000 | -127.000000 | 0.000000 | 28.000000 | 7322 |  | CORR | GENE | 07:54 | 08:49 | 08:31 | 86 | 457 | 10.000000 | EXT | - |  | (c)
81638.103000 | 10.036000 | 10.003000 | -1.494000 | -1.527000 | -787.000000 | -312.000000 | -471.000000 | 155.000000 | 1476.000000 | 7322 |  | CORR | СIGR | 06:44 | 08:01 | 07:35 | 51 | 632 | 10.000000 | EXT | - |  | (c)
81641.565000 | 1.968000 | 1.607000 | -9.647000 | -10.008000 | -743.000000 | -703.000000 | -702.000000 | 660.000000 | 1607.000000 | 7323 |  | CORR | GENE | 08:20 | 08:27 | 08:27 | 667 | 83 | 9.000000 | EXT | - |  | (c)
81645.998000 | 6.401000 | 6.341000 | -5.214000 | -5.274000 | 611.000000 | 678.000000 | 677.000000 | 611.000000 | 5172.000000 | 7323 |  | DENT |  | 11:59 | 00:10 | 00:10 | 102 | 132 | 0.422535 |  | - |  | (c)
81651.212000 | 0.000000 | -0.024000 | -11.030000 | -11.054000 | -1237.000000 | -20.000000 | 131.000000 | 0.000000 |  | 7324 | Нарушение формы кольцевого шва | GWAN |  | 04:10 | 07:27 | 07:51 | 0 | 2736 |  | EXT | Нарушение формы кольцевого шва |  | (c)
81661.300000 | 10.088000 | 9.854000 | -0.942000 | -1.176000 | 118.000000 | 148.000000 | 162.000000 | 118.000000 | 718.000000 | 7324 |  | CORR | GENE | 07:49 | 07:54 | 07:56 | 458 | 88 | 10.000000 | EXT | - |  | (c)
81662.242000 | 0.000000 | -0.032000 | -10.825000 | -10.857000 | 1356.000000 | 1836.000000 | -1007.000000 | 0.000000 |  | 7325 | Нарушение формы кольцевого шва | GWAN |  | 00:40 | 01:57 | 06:19 | 0 | 4196 |  | EXT | Нарушение формы кольцевого шва |  | (c)
81673.067000 | 0.000000 | -0.025000 | -11.570000 | -11.595000 | 154.000000 | 1584.000000 | 990.000000 | 154.000000 |  | 7326 | Нарушение формы кольцевого шва | GWAN |  | 08:33 | 00:24 | 10:48 | 0 | 1673 |  | EXT | Нарушение формы кольцевого шва |  | (c)
81673.238000 | 0.171000 | 0.044000 | -11.399000 | -11.526000 | -102.000000 | -85.000000 | -69.000000 | 37.000000 | 44.000000 | 7326 |  | CORR | GENE | 07:52 | 07:55 | 07:57 | 423 | 65 | 10.000000 | EXT | - |  | (c)
81674.057000 | 0.990000 | 0.712000 | -10.580000 | -10.858000 | -109.000000 | -82.000000 | -72.000000 | 36.000000 | 712.000000 | 7326 |  | CORR | GENE | 07:51 | 07:55 | 07:57 | 624 | 73 | 10.000000 | EXT | - |  | (c)
81678.075000 | 5.008000 | 4.411000 | -6.562000 | -7.159000 | -68.000000 | -42.000000 | -47.000000 | 26.000000 | 4411.000000 | 7326 |  | CORR | AXGR | 07:58 | 08:02 | 08:01 | 869 | 42 | 9.000000 | EXT | - |  | (c)
81679.621000 | 6.554000 | 5.424000 | -5.016000 | -6.146000 | -62.000000 | -30.000000 | -43.000000 | 24.000000 | 4882.000000 | 7326 |  | CORR | AXGR | 07:59 | 08:04 | 08:02 | 1264 | 38 | 10.000000 | EXT | - |  | (c)
81681.389000 | 8.322000 | 7.900000 | -3.248000 | -3.670000 | -62.000000 | -38.000000 | -44.000000 | 26.000000 | 3126.000000 | 7326 |  | CORR | AXGR | 07:59 | 08:02 | 08:02 | 544 | 36 | 9.000000 | EXT | - |  | (c)
81684.239000 | 11.172000 | 11.071000 | -0.398000 | -0.499000 | -91.000000 | -69.000000 | -58.000000 | 25.000000 | 106.000000 | 7326 |  | CORR | GENE | 07:54 | 07:57 | 07:59 | 393 | 67 | 9.000000 | EXT | - |  | (c)
81684.637000 | 0.000000 | -0.025000 | -11.600000 | -11.625000 | 1302.000000 | -1130.000000 | -1800.000000 | 441.000000 |  | 7327 | Нарушение формы кольцевого шва | GWAN |  | 00:50 | 06:17 | 04:29 | 0 | 2718 |  | EXT | Нарушение формы кольцевого шва |  | (c)
81684.637000 | 0.000000 | -0.060000 | -11.600000 | -11.660000 | -164.000000 | 647.000000 | 481.000000 | 0.000000 |  | 7327 | Смещение кромок | GWAN |  | 08:53 | 11:04 | 10:37 | 0 | 1290 | 4.207000 | EXT | Смещение кромок. Вовнутрь. Величина смещения - 4.2 мм. |  | (c)
81695.772000 | 11.135000 | 11.013000 | -0.465000 | -0.587000 | -887.000000 | -847.000000 | -862.000000 | 838.000000 | 373.000000 | 7327 |  | CORR | AXGR | 06:56 | 07:03 | 07:00 | 214 | 49 | 9.000000 | EXT | - |  | (c)
81696.237000 | 0.000000 | -0.024000 | -11.675000 | -11.699000 | 1202.000000 | 1451.000000 | 2066.000000 | 0.000000 |  | 7328 | Нарушение формы кольцевого шва | GWAN |  | 02:50 | 03:30 | 05:10 | 0 | 1730 |  | EXT | Нарушение формы кольцевого шва |  | (c)
81696.237000 | 0.000000 | -0.033000 | -11.675000 | -11.708000 | -1451.000000 | 612.000000 | -133.000000 | 0.000000 |  | 7328 | Нарушение формы кольцевого шва | GWAN |  | 07:42 | 01:15 | 11:15 | 0 | 2635 |  | EXT | Нарушение формы кольцевого шва |  | (c)
81696.989000 | 0.752000 | 0.546000 | -10.923000 | -11.129000 | -1480.000000 | -1404.000000 | -1431.000000 | 60.568071 | 546.000000 | 7328 |  | CORR | GENE | 07:37 | 07:50 | 07:45 | 443 | 98 | 8.000000 | EXT | - |  | (c)
81707.912000 | 0.000000 | -0.039000 | -11.635000 | -11.674000 | 269.000000 | 698.000000 | 889.000000 | 8.098408 |  | 7329 | Нарушение формы кольцевого шва | GWAN |  | 02:18 | 03:27 | 03:58 | 0 | 1241 |  | EXT | Нарушение формы кольцевого шва |  | (c)
81707.912000 | 0.000000 | -0.005000 | -11.635000 | -11.640000 | 1623.000000 | 1748.000000 | 1733.000000 | 22.302117 |  | 7329 | Смещение кромок | GWAN |  | 05:57 | 06:17 | 06:14 | 0 | 221 | 4.151000 | EXT | Смещение кромок. Наружу. Величина смещения - 4.2 мм. |  | (c)
81707.912000 | 0.000000 | -0.015000 | -11.635000 | -11.650000 | 1899.000000 | 2073.000000 | 2012.000000 | 0.000000 |  | 7329 | Смещение кромок | GWAN |  | 06:41 | 07:09 | 06:59 | 0 | 227 | 3.301000 | EXT | Смещение кромок. Вовнутрь. Величина смещения - 3.3 мм. |  | (c)
81707.912000 | 0.000000 | -0.035000 | -11.635000 | -11.670000 | -2109.000000 | -1827.000000 | -1890.000000 | 27.485154 |  | 7329 | Смещение кромок | GWAN |  | 07:54 | 08:40 | 08:30 | 0 | 439 | 3.642000 | EXT | Смещение кромок. Наружу. Величина смещения - 3.6 мм. |  | (c)
81713.799000 | 5.887000 | 5.765000 | -5.748000 | -5.870000 | 328.000000 | 342.000000 | 343.000000 | 26.448557 | 5665.000000 | 7329 |  | CORR | AXGR | 02:28 | 02:30 | 02:30 | 205 | 31 | 8.000000 | EXT | - |  | (c)
81730.070000 | 10.523000 | 10.365000 | -1.042000 | -1.200000 | -1749.000000 | -1726.000000 | -1723.000000 | 38.896151 | 914.000000 | 7330 |  | CORR | AXGR | 06:01 | 06:05 | 06:05 | 286 | 50 | 13.000000 | EXT | - |  | (c)
81731.112000 | 0.000000 | -0.030000 | -11.420000 | -11.450000 | 1859.000000 | 2054.000000 | 2166.000000 | 0.000000 |  | 7331 | Смещение кромок | GWAN |  | 05:11 | 05:43 | 06:01 | 0 | 613 | 4.499000 | EXT | Смещение кромок. Наружу. Величина смещения - 4.5 мм. |  | (c)
81731.112000 | 0.000000 | -0.040000 | -11.420000 | -11.460000 | -1934.000000 | -1666.000000 | -1621.000000 | 49.148368 |  | 7331 | Смещение кромок | GWAN |  | 06:59 | 07:42 | 07:49 | 0 | 624 | 3.845000 | EXT | Смещение кромок. Наружу. Величина смещения - 3.8 мм. |  | (c)
81731.112000 | 0.000000 | -0.026000 | -11.420000 | -11.446000 | -1069.000000 | 75.000000 | 118.000000 | 0.000000 |  | 7331 | Нарушение формы кольцевого шва | GWAN |  | 09:19 | 00:23 | 00:30 | 0 | 2373 |  | EXT | Нарушение формы кольцевого шва |  | (c)
81732.060000 | 0.948000 | 0.656000 | -10.472000 | -10.764000 | 2136.000000 | 2176.000000 | 2166.000000 | 0.190286 | 656.000000 | 7331 |  | CORR | GENE | 05:56 | 06:02 | 06:01 | 626 | 62 | 10.000000 | EXT | - |  | (c)
81751.640000 | 9.108000 | 9.043000 | -2.227000 | -2.292000 | 1318.000000 | 1388.000000 | 1358.000000 | 67.168736 | 1931.000000 | 7332 |  | CORR | GENE | 02:50 | 03:01 | 02:57 | 361 | 80 | 10.000000 | EXT | - |  | (c)
81753.867000 | 0.000000 | -0.017000 | -11.435000 | -11.452000 | 1027.000000 | 1619.000000 | 1530.000000 | 15.960830 |  | 7333 | Нарушение формы кольцевого шва | GWAN |  | 02:28 | 04:04 | 03:49 | 0 | 1005 |  | EXT | Нарушение формы кольцевого шва |  | (c)
81753.867000 | 0.000000 | -0.025000 | -11.435000 | -11.460000 | -2120.000000 | -1893.000000 | -1585.000000 | 8.939341 |  | 7333 | Смещение кромок | GWAN |  | 06:00 | 06:37 | 07:27 | 0 | 1069 | 3.929000 | EXT | Смещение кромок. Вовнутрь. Величина смещения - 3.9 мм. |  | (c)
81765.302000 | 0.000000 | -0.015000 | -11.285000 | -11.300000 | 2210.000000 | -1754.000000 | -1923.000000 | 0.000000 |  | 7334 | Смещение кромок | GWAN |  | 04:04 | 05:24 | 04:57 | 0 | 656 | 3.239000 | EXT | Смещение кромок. Вовнутрь. Величина смещения - 3.2 мм. |  | (c)
81765.302000 | 0.000000 | -0.020000 | -11.285000 | -11.305000 | -1452.000000 | -1281.000000 | -1342.000000 | 62.799997 |  | 7334 | Смещение кромок | GWAN |  | 06:13 | 06:40 | 06:31 | 0 | 221 | 5.025000 | EXT | Смещение кромок. Наружу. Величина смещения - 5 мм. |  | (c)
81765.302000 | 0.000000 | -0.050000 | -11.285000 | -11.335000 | 548.000000 | 622.000000 | 637.000000 | 51.405799 |  | 7334 | Смещение кромок | GWAN |  | 11:36 | 11:48 | 11:50 | 0 | 177 | 4.367000 | EXT | Смещение кромок. Вовнутрь. Величина смещения - 4.4 мм. |  | (c)
81770.280000 | 4.978000 | 4.960000 | -6.307000 | -6.325000 | -2199.000000 | -2157.000000 | -2155.000000 | 2.541012 | 4960.000000 | 7334 |  | CORR | СIGR | 04:12 | 04:19 | 04:19 | 24 | 89 | 11.000000 | EXT | - |  | (c)
81770.739000 | 5.437000 | 5.362000 | -5.848000 | -5.923000 | -2214.000000 | -2181.000000 | -2198.000000 | 1.330538 | 5362.000000 | 7334 |  | CORR | AXGR | 04:10 | 04:15 | 04:13 | 458 | 33 | 10.000000 | EXT | - |  | (c)
81771.974000 | 6.672000 | 6.569000 | -4.613000 | -4.716000 | -2173.000000 | -2156.000000 | -2152.000000 | 4.672254 | 4525.000000 | 7334 |  | CORR | AXGR | 04:17 | 04:19 | 04:20 | 191 | 42 | 9.000000 | EXT | - |  | (c)
81772.920000 | 7.618000 | 7.513000 | -3.667000 | -3.772000 | -2193.000000 | -2169.000000 | -2161.000000 | 3.003980 | 3412.000000 | 7334 |  | CORR | GENE | 04:13 | 04:17 | 04:18 | 360 | 65 | 9.000000 | EXT | - |  | (c)
81774.854000 | 9.552000 | 8.679000 | -1.733000 | -2.606000 | -2184.000000 | -2138.000000 | -2123.000000 | 3.762426 | 1687.000000 | 7334 |  | CORR | GENE | 04:15 | 04:22 | 04:25 | 919 | 123 | 10.000000 | EXT | - |  | (c)
81775.237000 | 9.935000 | 9.709000 | -1.350000 | -1.576000 | -2163.000000 | -2129.000000 | -2120.000000 | 5.446150 | 1234.000000 | 7334 |  | CORR | GENE | 04:18 | 04:24 | 04:25 | 342 | 87 | 10.000000 | EXT | - |  | (c)
81776.035000 | 10.733000 | 10.209000 | -0.552000 | -1.076000 | -2181.000000 | -2147.000000 | -2135.000000 | 3.993581 | 197.000000 | 7334 |  | CORR | GENE | 04:15 | 04:21 | 04:23 | 879 | 93 | 10.000000 | EXT | - |  | (c)
81777.088000 | 0.501000 | 0.477000 | -10.079000 | -10.103000 | -2195.000000 | -2074.000000 | -2002.000000 | 2.852706 | 477.000000 | 7335а |  | CORR | GENE | 03:27 | 03:47 | 03:58 | 47 | 386 | 12.000000 | EXT | - |  | (c)
81780.770000 | 4.183000 | 4.157000 | -6.397000 | -6.423000 | -2121.000000 | -1966.000000 | -1983.000000 | 8.853453 | 4157.000000 | 7335а |  | CORR | GENE | 03:39 | 04:04 | 04:01 | 53 | 275 | 14.000000 | EXT | - |  | (c)
81791.025000 | 3.858000 | 3.630000 | -5.867000 | -6.095000 | 1957.000000 | 1973.000000 | 1977.000000 | 17.235498 | 3630.000000 | 7335б |  | CORR | AXGR | 08:03 | 08:05 | 08:06 | 314 | 40 | 9.000000 | EXT | - |  | (c)
81791.841000 | 4.674000 | 4.610000 | -5.051000 | -5.115000 | -288.000000 | -269.000000 | -266.000000 | 19.663757 | 4610.000000 | 7335б |  | CORR | AXGR | 02:01 | 02:04 | 02:04 | 165 | 44 | 8.000000 | EXT | - |  | (c)
81794.472000 | 7.305000 | 7.187000 | -2.420000 | -2.538000 | 60.000000 | 74.000000 | 78.000000 | 4.831289 | 2265.000000 | 7335б |  | CORR | AXGR | 02:57 | 02:59 | 03:00 | 273 | 37 | 9.000000 | EXT | - |  | (c)
81798.547000 | 0.000000 | -0.030000 | -11.095000 | -11.125000 | 1224.000000 | 1427.000000 | 1582.000000 | 0.000000 |  | 7336б | Смещение кромок | GWAN |  | 04:59 | 05:32 | 05:57 | 0 | 717 | 3.657000 | EXT | Смещение кромок. Наружу. Величина смещения - 3.7 мм. |  | (c)
81798.547000 | 0.000000 | -0.039000 | -11.095000 | -11.134000 | -1856.000000 | -523.000000 | -1001.000000 | 11.827129 |  | 7336б | Нарушение формы кольцевого шва | GWAN |  | 08:42 | 00:17 | 11:00 | 0 | 1709 |  | EXT | Нарушение формы кольцевого шва |  | (c)
81800.941000 | 2.394000 | 2.379000 | -8.701000 | -8.716000 | 547.000000 | 623.000000 | 633.000000 | 44.104058 | 2379.000000 | 7336б |  | GOUG | СIGR | 03:10 | 03:22 | 03:24 | 26 | 173 | 11.000000 | EXT | -. Задир. |  | (c)
81807.495000 | 8.948000 | 8.870000 | -2.147000 | -2.225000 | 206.000000 | 224.000000 | 229.000000 | 16.595155 | 2081.000000 | 7336б |  | CORR | GENE | 02:15 | 02:18 | 02:18 | 144 | 47 | 9.000000 | EXT | - |  | (c)
81823.190000 | 1.123000 | 0.946000 | -9.727000 | -9.904000 | 2115.000000 | 2134.000000 | 2163.000000 | 0.000000 | 946.000000 | 7339а |  | CORR | GENE | 08:14 | 08:17 | 08:22 | 250 | 95 | 10.000000 | EXT | - |  | (c)
81823.460000 | 1.393000 | 1.319000 | -9.457000 | -9.531000 | 2123.000000 | 2134.000000 | 2133.000000 | 6.311878 | 1319.000000 | 7339а |  | CORR | AXGR | 08:16 | 08:17 | 08:17 | 133 | 19 | 11.000000 | EXT | - |  | (c)
81823.808000 | 1.741000 | 1.651000 | -9.109000 | -9.199000 | 2106.000000 | 2123.000000 | 2127.000000 | 4.908672 | 1651.000000 | 7339а |  | CORR | AXGR | 08:13 | 08:16 | 08:16 | 216 | 43 | 10.000000 | EXT | - |  | (c)
81828.720000 | 6.653000 | 6.586000 | -4.197000 | -4.264000 | 1832.000000 | 1854.000000 | 1853.000000 | 27.095669 | 4085.000000 | 7339а |  | CORR | AXGR | 07:29 | 07:32 | 07:32 | 179 | 42 | 8.000000 | EXT | - |  | (c)
81830.690000 | 8.623000 | 7.985000 | -2.227000 | -2.865000 | 635.000000 | 644.000000 | 663.000000 | 51.261761 | 2068.000000 | 7339а |  | CORR | GENE | 04:15 | 04:17 | 04:20 | 797 | 56 | 8.000000 | EXT | - |  | (c)
81831.421000 | 9.354000 | 9.251000 | -1.496000 | -1.599000 | 1912.000000 | 1986.000000 | 1961.000000 | 13.925734 | 888.000000 | 7339а |  | CORR | GENE | 07:42 | 07:53 | 07:49 | 711 | 97 | 9.000000 | EXT | - |  | (c)
81831.422000 | 9.355000 | 9.216000 | -1.495000 | -1.634000 | 1779.000000 | 1802.000000 | 1802.000000 | 30.893257 | 1340.000000 | 7339а |  | CORR | AXGR | 07:20 | 07:24 | 07:24 | 294 | 46 | 9.000000 | EXT | - |  | (c)
81832.048000 | 9.981000 | 9.915000 | -0.869000 | -0.935000 | 582.000000 | 601.000000 | 600.000000 | 46.988422 | 791.000000 | 7339а |  | CORR | AXGR | 04:07 | 04:10 | 04:10 | 144 | 35 | 8.000000 | EXT | - |  | (c)
81833.847000 | 0.930000 | 0.822000 | -10.570000 | -10.678000 | -1345.000000 | -1295.000000 | -1308.000000 | 1271.000000 | 822.000000 | 7340 |  | CORR | GENE | 07:21 | 07:29 | 07:27 | 237 | 74 | 12.000000 | EXT | - |  | (c)
81834.475000 | 1.558000 | 1.309000 | -9.942000 | -10.191000 | -2205.000000 | -2105.000000 | -2142.000000 | 2079.000000 | 1309.000000 | 7340 |  | CORR | GENE | 05:02 | 05:18 | 05:12 | 323 | 126 | 8.000000 | EXT | - |  | (c)
81847.713000 | 3.296000 | 3.185000 | -6.449000 | -6.560000 | -202.000000 | -177.000000 | -150.000000 | 98.000000 | 3185.000000 | 7341 |  | CORR | GENE | 05:30 | 05:34 | 05:39 | 375 | 104 | 10.000000 | EXT | - |  | (c)
81847.888000 | 3.471000 | 3.342000 | -6.274000 | -6.403000 | -300.000000 | -246.000000 | -265.000000 | 229.000000 | 3342.000000 | 7341 |  | CORR | GENE | 05:14 | 05:23 | 05:20 | 231 | 71 | 12.000000 | EXT | - |  | (c)
81849.892000 | 5.475000 | 5.461000 | -4.270000 | -4.284000 | -800.000000 | -725.000000 | -729.000000 | 658.000000 | 4258.000000 | 7341 |  | CORR | СIGR | 03:54 | 04:06 | 04:05 | 26 | 142 | 9.000000 | EXT | - |  | (c)
81857.701000 | 3.539000 | 3.424000 | -8.101000 | -8.216000 | 2032.000000 | 2056.000000 | 2056.000000 | 2032.000000 | 3424.000000 | 7342 |  | CORR | GENE | 07:40 | 07:44 | 07:44 | 216 | 49 | 9.000000 | EXT | - |  | (c)
81858.882000 | 4.720000 | 4.052000 | -6.920000 | -7.588000 | 2031.000000 | 2054.000000 | 2055.000000 | 2031.000000 | 4052.000000 | 7342 |  | CORR | GENE | 07:39 | 07:43 | 07:43 | 910 | 49 | 10.000000 | EXT | - |  | (c)
81875.272000 | 9.470000 | 9.217000 | -1.085000 | -1.338000 | 1816.000000 | 1841.000000 | 1836.000000 | 1816.000000 | 882.000000 | 7343 |  | CORR | AXGR | 04:04 | 04:08 | 04:07 | 456 | 40 | 9.000000 | EXT | - |  | (c)
81876.357000 | 0.000000 | -0.030000 | -11.890000 | -11.920000 | 1462.000000 | -1799.000000 | -1350.000000 | 299.000000 |  | 7344 | Нарушение формы кольцевого шва | GWAN |  | 07:31 | 10:45 | 11:58 | 0 | 3298 |  | EXT | Нарушение формы кольцевого шва |  | (c)
81876.912000 | 0.555000 | 0.467000 | -11.335000 | -11.423000 | 328.000000 | 350.000000 | 380.000000 | 328.000000 | 467.000000 | 7344 |  | CORR | GENE | 04:28 | 04:32 | 04:37 | 526 | 105 | 9.000000 | EXT | - |  | (c)
81879.980000 | 3.623000 | 3.614000 | -8.267000 | -8.276000 | 1580.000000 | 1661.000000 | 1651.000000 | 1580.000000 | 3614.000000 | 7344 |  | GOUG | СIGR | 07:50 | 08:04 | 08:02 | 20 | 142 | 14.000000 | EXT | -. Задир. |  | (c)
81888.247000 | 0.000000 | -0.027000 | -11.295000 | -11.322000 | 929.000000 | -1424.000000 | -1875.000000 | 219.000000 |  | 7345 | Нарушение формы кольцевого шва | GWAN |  | 04:47 | 10:28 | 09:15 | 0 | 3313 |  | EXT | Нарушение формы кольцевого шва |  | (c)
81893.592000 | 5.345000 | 5.302000 | -5.950000 | -5.993000 | 112.000000 | 255.000000 | 435.000000 | 112.000000 | 5302.000000 | 7345 |  | CORR | GENE | 02:35 | 02:58 | 03:28 | 71 | 647 | 10.000000 | EXT | - |  | (c)
81899.542000 | 0.000000 | -0.026000 | -11.505000 | -11.531000 | -2209.000000 | -663.000000 | -730.000000 | 0.000000 |  | 7346 | Нарушение формы кольцевого шва | GWAN |  | 04:17 | 08:27 | 08:16 | 0 | 2958 |  | EXT | Нарушение формы кольцевого шва |  | (c)
81911.409000 | 0.362000 | 0.158000 | -10.853000 | -11.057000 | -1185.000000 | -1147.000000 | -1148.000000 | 87.339279 | 158.000000 | 7347 |  | CORR | GENE | 09:15 | 09:22 | 09:21 | 348 | 73 | 8.000000 | EXT | - |  | (c)
81922.262000 | 0.000000 | -0.025000 | -9.750000 | -9.775000 | 1392.000000 | -1636.000000 | -1478.000000 | 0.000000 |  | 7348 | Нарушение формы кольцевого шва | GWAN |  | 02:06 | 05:58 | 06:23 | 0 | 3182 |  | EXT | Нарушение формы кольцевого шва |  | (c)
81940.912000 | 0.000000 | -0.020000 | -1.380000 | -1.400000 | -1385.000000 | -1248.000000 | -1196.000000 | 1007.000000 |  | 7356 | Смещение кромок | GWAN |  | 05:16 | 05:38 | 05:46 | 0 | 378 | 4.003000 | EXT | Смещение кромок. Наружу. Величина смещения - 4 мм. |  | (c)
81951.501000 | 6.379000 | 6.252000 | -5.041000 | -5.168000 | 2209.000000 | -2202.000000 | -2219.000000 | 0.932925 | 5011.000000 | 7358 |  | LWAN |  | 06:22 | 06:30 | 06:28 | 157 | 67 | 10.028642 | INT | -. Эквивалент потери металла 10%. |  | (c)
81954.891000 | 9.769000 | 9.690000 | -1.651000 | -1.730000 | -2000.000000 | -1944.000000 | -1957.000000 | 22.035905 | 1341.000000 | 7358 |  | CORR | GENE | 07:03 | 07:12 | 07:10 | 389 | 84 | 9.000000 | EXT | - |  | (c)
81956.542000 | 0.000000 | -0.014000 | -11.490000 | -11.504000 | 2046.000000 | -2212.000000 | -1977.000000 | 0.000000 |  | 7359 | Нарушение формы кольцевого шва | GWAN |  | 04:51 | 05:24 | 06:01 | 0 | 875 |  | EXT | Нарушение формы кольцевого шва |  | (c)
81956.542000 | 0.000000 | -0.021000 | -11.490000 | -11.511000 | -1419.000000 | -498.000000 | -623.000000 | 0.000000 |  | 7359 | Нарушение формы кольцевого шва | GWAN |  | 07:31 | 10:00 | 09:40 | 0 | 1593 |  | EXT | Нарушение формы кольцевого шва |  | (c)
81959.086000 | 2.544000 | 2.028000 | -8.946000 | -9.462000 | -1744.000000 | -1613.000000 | -1657.000000 | 39.225584 | 2028.000000 | 7359 |  | CORR | GENE | 06:39 | 07:00 | 06:53 | 865 | 174 | 9.000000 | EXT | - |  | (c)
81959.790000 | 3.248000 | 2.956000 | -8.242000 | -8.534000 | -1371.000000 | -1344.000000 | -1348.000000 | 69.362147 | 2956.000000 | 7359 |  | CORR | GENE | 07:39 | 07:44 | 07:43 | 404 | 45 | 8.000000 | EXT | - |  | (c)
81960.197000 | 3.655000 | 3.393000 | -7.835000 | -8.097000 | 1696.000000 | 1710.000000 | 1711.000000 | 40.644469 | 3393.000000 | 7359 |  | CORR | AXGR | 03:54 | 03:57 | 03:57 | 318 | 31 | 9.000000 | EXT | - |  | (c)
81960.274000 | 3.732000 | 3.492000 | -7.758000 | -7.998000 | -1227.000000 | -1176.000000 | -1184.000000 | 80.945440 | 3492.000000 | 7359 |  | CORR | GENE | 08:02 | 08:11 | 08:10 | 599 | 88 | 8.000000 | EXT | - |  | (c)
81962.292000 | 5.750000 | 5.091000 | -5.740000 | -6.399000 | -1315.000000 | -1285.000000 | -1256.000000 | 73.855936 | 5091.000000 | 7359 |  | CORR | GENE | 07:48 | 07:53 | 07:58 | 818 | 120 | 9.000000 | EXT | - |  | (c)
81965.264000 | 8.722000 | 8.246000 | -2.768000 | -3.244000 | -1746.000000 | -1660.000000 | -1684.000000 | 39.062628 | 2516.000000 | 7359 |  | CORR | GENE | 06:39 | 06:53 | 06:49 | 728 | 124 | 8.000000 | EXT | - |  | (c)
81975.161000 | 7.129000 | 6.932000 | -4.176000 | -4.373000 | -1616.000000 | -1583.000000 | -1575.000000 | 52.921301 | 3989.000000 | 7360 |  | CORR | GENE | 08:09 | 08:14 | 08:16 | 384 | 82 | 9.000000 | EXT | - |  | (c)
81975.843000 | 7.811000 | 7.701000 | -3.494000 | -3.604000 | -1648.000000 | -1613.000000 | -1606.000000 | 50.393619 | 3216.000000 | 7360 |  | CORR | GENE | 08:04 | 08:09 | 08:11 | 388 | 84 | 8.000000 | EXT | - |  | (c)
81979.479000 | 0.142000 | 0.093000 | -11.328000 | -11.377000 | 1268.000000 | 1404.000000 | 1430.000000 | 38.459094 | 93.000000 | 7361 |  | CORR | GENE | 06:22 | 06:44 | 06:48 | 86 | 324 | 11.000000 | EXT | - |  | (c)
81990.807000 | 0.000000 | -0.022000 | -11.415000 | -11.437000 | -1927.000000 | -1750.000000 | -1034.000000 | 0.000000 |  | 7362 | Нарушение формы кольцевого шва | GWAN |  | 04:26 | 04:54 | 06:50 | 0 | 1786 |  | EXT | Нарушение формы кольцевого шва |  | (c)
81990.807000 | 0.000000 | -0.031000 | -11.415000 | -11.446000 | 317.000000 | 610.000000 | 1110.000000 | 26.389311 |  | 7362 | Нарушение формы кольцевого шва | GWAN |  | 10:28 | 11:15 | 00:36 | 0 | 1587 |  | EXT | Нарушение формы кольцевого шва |  | (c)
81991.456000 | 0.649000 | 0.640000 | -10.766000 | -10.775000 | -619.000000 | -530.000000 | -548.000000 | 32.679809 | 640.000000 | 7362 |  | CORR | СIGR | 07:57 | 08:11 | 08:08 | 30 | 143 | 12.000000 | EXT | - |  | (c)
81995.024000 | 4.217000 | 4.141000 | -7.198000 | -7.274000 | 2214.000000 | 2226.000000 | -2226.000000 | 0.000000 | 4141.000000 | 7362 |  | LWAN |  | 03:34 | 03:36 | 03:38 | 232 | 43 | 10.855963 | EXT | -. Эквивалент потери металла 11%. |  | (c)
81995.799000 | 4.992000 | 4.975000 | -6.423000 | -6.440000 | 2186.000000 | -2223.000000 | -2213.000000 | 0.000000 | 4975.000000 | 7362 |  | LWAN |  | 03:30 | 03:38 | 03:40 | 32 | 125 | 10.473167 | INT | -. Эквивалент потери металла 10%. |  | (c)
82008.297000 | 6.075000 | 6.057000 | -5.190000 | -5.208000 | -1587.000000 | -1178.000000 | -1349.000000 | 51.945124 | 5143.000000 | 7363 |  | CORR | GENE | 05:07 | 06:13 | 05:46 | 65 | 477 | 9.000000 | EXT | - |  | (c)
82008.332000 | 6.110000 | 6.091000 | -5.155000 | -5.174000 | -1792.000000 | -1759.000000 | -1739.000000 | 35.402765 | 5149.000000 | 7363 |  | CORR | СIGR | 04:34 | 04:39 | 04:43 | 25 | 105 | 10.000000 | EXT | - |  | (c)
82008.474000 | 6.252000 | 6.198000 | -5.013000 | -5.067000 | -1806.000000 | -1780.000000 | -1776.000000 | 34.297599 | 4844.000000 | 7363 |  | CORR | GENE | 04:32 | 04:36 | 04:37 | 223 | 59 | 11.000000 | EXT | - |  | (c)
82009.165000 | 6.943000 | 6.841000 | -4.322000 | -4.424000 | -1765.000000 | -1752.000000 | -1749.000000 | 37.571417 | 4154.000000 | 7363 |  | CORR | AXGR | 04:39 | 04:41 | 04:41 | 270 | 32 | 12.000000 | EXT | - |  | (c)
82009.200000 | 6.978000 | 6.962000 | -4.287000 | -4.303000 | -1278.000000 | -1210.000000 | -1208.000000 | 76.881682 | 4268.000000 | 7363 |  | CORR | СIGR | 05:57 | 06:08 | 06:08 | 35 | 140 | 10.000000 | EXT | - |  | (c)
82009.232000 | 7.010000 | 6.972000 | -4.255000 | -4.293000 | -1644.000000 | -1549.000000 | -1500.000000 | 47.346111 | 4212.000000 | 7363 |  | CORR | GENE | 04:58 | 05:13 | 05:21 | 81 | 288 | 12.000000 | EXT | - |  | (c)
82009.480000 | 7.258000 | 7.160000 | -4.007000 | -4.105000 | -1530.000000 | -1489.000000 | -1355.000000 | 56.545715 | 4000.000000 | 7363 |  | CORR | GENE | 05:16 | 05:23 | 05:45 | 105 | 349 | 10.000000 | EXT | - |  | (c)
82009.765000 | 7.543000 | 7.483000 | -3.722000 | -3.782000 | -1426.000000 | -1213.000000 | -1291.000000 | 64.938336 | 3707.000000 | 7363 |  | CORR | GENE | 05:33 | 06:08 | 05:55 | 75 | 270 | 11.000000 | EXT | - |  | (c)
82009.909000 | 7.687000 | 7.679000 | -3.578000 | -3.586000 | -1199.000000 | -1131.000000 | -1142.000000 | 83.064795 | 3561.000000 | 7363 |  | CORR | СIGR | 06:10 | 06:21 | 06:19 | 25 | 113 | 11.000000 | EXT | - |  | (c)
82010.146000 | 7.924000 | 7.899000 | -3.341000 | -3.366000 | -1234.000000 | -1098.000000 | -1116.000000 | 71.121450 | 3311.000000 | 7363 |  | CORR | GENE | 06:04 | 06:26 | 06:23 | 55 | 235 | 10.000000 | EXT | - |  | (c)
82010.436000 | 8.214000 | 8.147000 | -3.051000 | -3.118000 | -1163.000000 | -1112.000000 | -1075.000000 | 72.654717 | 3007.000000 | 7363 |  | CORR | GENE | 06:16 | 06:24 | 06:30 | 111 | 175 | 11.000000 | EXT | - |  | (c)
82010.835000 | 8.613000 | 8.576000 | -2.652000 | -2.689000 | -1274.000000 | -1027.000000 | -1070.000000 | 53.462862 | 2603.000000 | 7363 |  | CORR | GENE | 05:58 | 06:38 | 06:31 | 86 | 408 | 11.000000 | EXT | - |  | (c)
82012.805000 | 10.583000 | 10.568000 | -0.682000 | -0.697000 | -2004.000000 | -1874.000000 | -1891.000000 | 18.240778 | 645.000000 | 7363 |  | CORR | GENE | 04:00 | 04:21 | 04:18 | 52 | 226 | 10.000000 | EXT | - |  | (c)
82012.928000 | 10.706000 | 10.197000 | -0.559000 | -1.068000 | -870.000000 | -855.000000 | -853.000000 | 66.116862 | 395.000000 | 7363 |  | CORR | AXGR | 07:03 | 07:05 | 07:06 | 673 | 34 | 12.000000 | EXT | - |  | (c)
82013.296000 | 11.074000 | 10.977000 | -0.191000 | -0.288000 | -896.000000 | -887.000000 | -880.000000 | 68.402153 | 93.000000 | 7363 |  | CORR | AXGR | 06:59 | 07:00 | 07:01 | 195 | 32 | 13.000000 | EXT | - |  | (c)
82015.111000 | 1.624000 | 1.506000 | -9.791000 | -9.909000 | -1467.000000 | -1445.000000 | -1447.000000 | 61.585831 | 1506.000000 | 7364 |  | CORR | AXGR | 07:35 | 07:39 | 07:39 | 195 | 41 | 10.000000 | EXT | - |  | (c)
82015.305000 | 1.818000 | 1.602000 | -9.597000 | -9.813000 | -1570.000000 | -1549.000000 | -1546.000000 | 53.303835 | 1602.000000 | 7364 |  | CORR | GENE | 07:19 | 07:22 | 07:23 | 324 | 49 | 9.000000 | EXT | - |  | (c)
82015.600000 | 2.113000 | 1.945000 | -9.302000 | -9.470000 | -1477.000000 | -1456.000000 | -1456.000000 | 60.832923 | 1945.000000 | 7364 |  | CORR | AXGR | 07:34 | 07:37 | 07:37 | 294 | 42 | 10.000000 | EXT | - |  | (c)
82016.544000 | 3.057000 | 2.400000 | -8.358000 | -9.015000 | -1629.000000 | -1523.000000 | -1546.000000 | 48.513122 | 2400.000000 | 7364 |  | CORR | GENE | 07:09 | 07:26 | 07:23 | 714 | 168 | 9.000000 | EXT | - |  | (c)
82016.752000 | 3.265000 | 3.113000 | -8.150000 | -8.302000 | -1449.000000 | -1424.000000 | -1418.000000 | 63.031908 | 3113.000000 | 7364 |  | CORR | GENE | 07:38 | 07:42 | 07:43 | 496 | 63 | 9.000000 | EXT | - |  | (c)
82018.236000 | 4.749000 | 4.699000 | -6.666000 | -6.716000 | -1475.000000 | -1456.000000 | -1448.000000 | 60.949327 | 4699.000000 | 7364 |  | CORR | GENE | 07:34 | 07:37 | 07:38 | 105 | 54 | 9.000000 | EXT | - |  | (c)
82018.600000 | 5.113000 | 4.929000 | -6.302000 | -6.486000 | -1481.000000 | -1449.000000 | -1451.000000 | 60.469723 | 4929.000000 | 7364 |  | CORR | GENE | 07:33 | 07:38 | 07:38 | 625 | 61 | 8.000000 | EXT | - |  | (c)
82024.601000 | 11.114000 | 11.057000 | -0.301000 | -0.358000 | 1378.000000 | 1575.000000 | 1622.000000 | 29.353328 | 267.000000 | 7364 |  | CORR | GENE | 03:15 | 03:46 | 03:54 | 91 | 489 | 9.000000 | EXT | - |  | (c)
82031.339000 | 6.437000 | 6.234000 | -5.088000 | -5.291000 | -56.000000 | -43.000000 | -41.000000 | 2.191879 | 4870.000000 | 7365 |  | LWAN |  | 01:48 | 01:50 | 01:51 | 421 | 28 | 12.835376 | EXT | -. Эквивалент потери металла 13%. |  | (c)
82031.493000 | 6.591000 | 6.541000 | -4.934000 | -4.984000 | -2048.000000 | -2038.000000 | -2036.000000 | 15.709094 | 4885.000000 | 7365 |  | GOUG | AXGR | 08:27 | 08:29 | 08:29 | 99 | 25 | 12.000000 | EXT | -. Задир. |  | (c)
82047.424000 | 10.997000 | 10.911000 | -0.233000 | -0.319000 | -117.000000 | -87.000000 | -97.000000 | 76.000000 | 159.000000 | 7366 |  | CORR | AXGR | 08:10 | 08:15 | 08:14 | 160 | 41 | 8.000000 | EXT | - |  | (c)
82047.537000 | 11.110000 | 11.034000 | -0.120000 | -0.196000 | -1940.000000 | -1468.000000 | -1490.000000 | 1040.000000 | 97.000000 | 7366 |  | CORR | GENE | 03:16 | 04:32 | 04:29 | 99 | 900 | 12.000000 | EXT | - |  | (c)
82047.582000 | 11.155000 | 11.137000 | -0.075000 | -0.093000 | -960.000000 | -888.000000 | -867.000000 | 775.000000 | 58.000000 | 7366 |  | CORR | СIGR | 05:54 | 06:06 | 06:09 | 35 | 185 | 9.000000 | EXT | - |  | (c)
82047.657000 | 0.000000 | -0.021000 | -11.225000 | -11.246000 | -1602.000000 | -1008.000000 | -316.000000 | 0.000000 |  | 7367 | Нарушение формы кольцевого шва | GWAN |  | 01:35 | 03:11 | 05:03 | 0 | 2573 |  | EXT | Нарушение формы кольцевого шва |  | (c)
82047.737000 | 0.080000 | 0.059000 | -11.145000 | -11.166000 | 279.000000 | 629.000000 | 663.000000 | 279.000000 | 59.000000 | 7367 |  | CORR | GENE | 06:39 | 07:36 | 07:41 | 142 | 768 | 10.000000 | EXT | - |  | (c)
82047.751000 | 0.094000 | 0.040000 | -11.131000 | -11.185000 | -179.000000 | -18.000000 | -19.000000 | 0.000000 | 40.000000 | 7367 |  | CORR | GENE | 05:25 | 05:51 | 05:51 | 85 | 320 | 13.000000 | EXT | - |  | (c)
82048.144000 | 0.487000 | 0.476000 | -10.738000 | -10.749000 | 51.000000 | 123.000000 | 119.000000 | 51.000000 | 476.000000 | 7367 |  | CORR | СIGR | 06:02 | 06:14 | 06:13 | 29 | 137 | 11.000000 | EXT | - |  | (c)
82048.722000 | 1.065000 | 0.942000 | -10.160000 | -10.283000 | 1252.000000 | 1271.000000 | 1272.000000 | 1252.000000 | 942.000000 | 7367 |  | CORR | AXGR | 09:16 | 09:19 | 09:19 | 238 | 40 | 10.000000 | EXT | - |  | (c)
82050.006000 | 2.349000 | 2.288000 | -8.876000 | -8.937000 | 708.000000 | 719.000000 | 736.000000 | 708.000000 | 2288.000000 | 7367 |  | CORR | GENE | 07:48 | 07:50 | 07:53 | 120 | 56 | 9.000000 | EXT | - |  | (c)
82070.172000 | 0.000000 | -0.045000 | -11.510000 | -11.555000 | -979.000000 | -621.000000 | -700.000000 | 421.000000 |  | 7369 | Смещение кромок | GWAN |  | 04:55 | 05:53 | 05:40 | 0 | 558 | 2.827000 | EXT | Смещение кромок. Наружу. Величина смещения - 2.8 мм. |  | (c)
82070.172000 | 0.000000 | -0.011000 | -11.510000 | -11.521000 | -154.000000 | -4.000000 | 110.000000 | 0.000000 |  | 7369 | Нарушение формы кольцевого шва | GWAN |  | 07:08 | 07:32 | 07:51 | 0 | 528 |  | EXT | Нарушение формы кольцевого шва |  | (c)
82103.371000 | 8.349000 | 8.265000 | -2.811000 | -2.895000 | 1228.000000 | 1261.000000 | 1265.000000 | 1228.000000 | 2491.000000 | 7372 |  | CORR | GENE | 01:08 | 01:13 | 01:14 | 404 | 74 | 9.000000 | EXT | -. Аномалия находится на отводе. |  | (c)
82105.141000 | 10.119000 | 10.087000 | -1.041000 | -1.073000 | 965.000000 | 1017.000000 | 1031.000000 | 965.000000 | 1009.000000 | 7372 |  | CORR | GENE | 00:25 | 00:34 | 00:36 | 64 | 132 | 9.000000 | EXT | -. Аномалия находится на отводе. |  | (c)
82112.232000 | 0.000000 | -0.040000 | -10.515000 | -10.555000 | 1829.000000 | 2047.000000 | 1986.000000 | 1829.000000 |  | 7374 | Смещение кромок | GWAN |  | 07:06 | 07:41 | 07:32 | 0 | 314 | 3.043000 | EXT | Смещение кромок. Наружу. Аномалия находится на отводе. Величина смещения - 3 мм. |  | (c)
82125.839000 | 3.092000 | 3.068000 | -8.198000 | -8.222000 | -39.000000 | -23.000000 | -19.000000 | 0.000000 | 3068.000000 | 7375 |  | LWAN |  | 03:05 | 03:07 | 03:08 | 222 | 40 | 14.685485 | INT | -. Эквивалент потери металла 15%. |  | (c)
82134.037000 | 0.000000 | -0.022000 | -11.465000 | -11.487000 | -1535.000000 | -920.000000 | -931.000000 | 327.000000 |  | 7376 | Нарушение формы кольцевого шва | GWAN |  | 09:11 | 10:50 | 10:48 | 0 | 1208 |  | EXT | Нарушение формы кольцевого шва |  | (c)
82212.882000 | 0.000000 | -0.022000 | -11.625000 | -11.647000 | 1423.000000 | 2206.000000 | -2142.000000 | 1246.000000 |  | 7383 | Нарушение формы кольцевого шва | GWAN |  | 09:19 | 11:25 | 11:43 | 0 | 1793 |  | EXT | Нарушение формы кольцевого шва |  | (c)
82235.992000 | 0.000000 | -0.033000 | -11.220000 | -11.253000 | -1485.000000 | -730.000000 | 649.000000 | 0.000000 |  | 7385 | Нарушение формы кольцевого шва | GWAN |  | 06:32 | 08:34 | 00:16 | 0 | 4267 |  | EXT | Нарушение формы кольцевого шва |  | (c)
82247.212000 | 0.000000 | -0.026000 | -11.280000 | -11.306000 | 2112.000000 | -1864.000000 | -1938.000000 | 1527.000000 |  | 7386 | Смещение кромок | GWAN |  | 02:46 | 04:04 | 03:52 | 0 | 822 | 2.879000 | EXT | Смещение кромок. Наружу. Величина смещения - 2.9 мм. |  | (c)
82247.212000 | 0.000000 | -0.036000 | -11.280000 | -11.316000 | -397.000000 | -301.000000 | -296.000000 | 194.000000 |  | 7386 | Смещение кромок | GWAN |  | 08:01 | 08:17 | 08:17 | 0 | 203 | 3.694000 | EXT | Смещение кромок. Наружу. Величина смещения - 3.7 мм. |  | (c)
82247.212000 | 0.000000 | -0.051000 | -11.280000 | -11.331000 | 152.000000 | 689.000000 | 756.000000 | 152.000000 |  | 7386 | Смещение кромок | GWAN |  | 09:30 | 10:56 | 11:07 | 0 | 1208 | 4.999000 | EXT | Смещение кромок. Вовнутрь. Величина смещения - 5 мм. |  | (c)
82258.492000 | 0.000000 | -0.032000 | -11.290000 | -11.322000 | -482.000000 | 766.000000 | 1510.000000 | 0.000000 |  | 7387 | Нарушение формы кольцевого шва | GWAN |  | 07:31 | 10:52 | 00:52 | 0 | 3984 |  | EXT | Нарушение формы кольцевого шва |  | (c)
82269.782000 | 0.000000 | -0.019000 | -10.290000 | -10.309000 | -504.000000 | 424.000000 | 470.000000 | 0.000000 |  | 7388 | Нарушение формы кольцевого шва | GWAN |  | 00:38 | 03:08 | 03:15 | 0 | 1948 |  | EXT | Нарушение формы кольцевого шва |  | (c)
82269.782000 | 0.000000 | -0.046000 | -10.290000 | -10.336000 | -1941.000000 | -1285.000000 | -1281.000000 | 621.000000 |  | 7388 | Нарушение формы кольцевого шва | GWAN |  | 08:46 | 10:32 | 10:33 | 0 | 1320 |  | EXT | Нарушение формы кольцевого шва |  | (c)
82303.217000 | 0.000000 | -0.026000 | -11.430000 | -11.456000 | 1271.000000 | -1297.000000 | -1473.000000 | 0.000000 |  | 7391 | Нарушение формы кольцевого шва | GWAN |  | 00:15 | 05:20 | 04:52 | 0 | 3434 |  | EXT | Нарушение формы кольцевого шва |  | (c)
82325.837000 | 0.000000 | -0.031000 | -11.210000 | -11.241000 | 1858.000000 | -769.000000 | -478.000000 | 0.000000 |  | 7393 | Нарушение формы кольцевого шва | GWAN |  | 00:44 | 05:40 | 06:27 | 0 | 4250 |  | EXT | Нарушение формы кольцевого шва |  | (c)
82337.047000 | 0.000000 | -0.027000 | -11.420000 | -11.447000 | 1970.000000 | -1492.000000 | -363.000000 | 1765.000000 |  | 7394 | Нарушение формы кольцевого шва | GWAN |  | 06:37 | 09:18 | 00:20 | 0 | 4256 |  | EXT | Нарушение формы кольцевого шва |  | (c)
82359.642000 | 0.000000 | -0.034000 | -11.575000 | -11.609000 | 227.000000 | 775.000000 | 2130.000000 | 227.000000 |  | 7396 | Нарушение формы кольцевого шва | GWAN |  | 07:30 | 08:58 | 00:37 | 0 | 3806 |  | EXT | Нарушение формы кольцевого шва |  | (c)
82394.072000 | 0.000000 | -0.019000 | -11.225000 | -11.244000 | 281.000000 | -1112.000000 | 2080.000000 | 281.000000 |  | 7399 | Нарушение формы кольцевого шва | GWAN |  | 07:36 | 03:51 | 00:26 | 0 | 3598 |  | EXT | Нарушение формы кольцевого шва |  | (c)
82439.062000 | 0.000000 | -0.024000 | -11.415000 | -11.439000 | -868.000000 | 1170.000000 | 1268.000000 | 0.000000 |  | 7403 | Нарушение формы кольцевого шва | GWAN |  | 06:30 | 11:59 | 00:15 | 0 | 4272 |  | EXT | Нарушение формы кольцевого шва |  | (c)
82444.406000 | 5.344000 | 4.829000 | -6.071000 | -6.586000 | -1501.000000 | -1250.000000 | -1311.000000 | 1120.000000 | 4829.000000 | 7403 |  | DENT |  | 04:48 | 05:29 | 05:19 | 780 | 381 | 0.563380 |  | - |  | (c)
82473.497000 | 0.000000 | -0.016000 | -11.575000 | -11.591000 | -1086.000000 | -836.000000 | -467.000000 | 0.000000 |  | 7406 | Смещение кромок | GWAN |  | 04:19 | 04:59 | 05:59 | 0 | 1237 | 3.209000 | EXT | Смещение кромок. Наружу. Величина смещения - 3.2 мм. |  | (c)
82473.497000 | 0.000000 | -0.036000 | -11.575000 | -11.611000 | 298.000000 | 744.000000 | 962.000000 | 298.000000 |  | 7406 | Нарушение формы кольцевого шва | GWAN |  | 08:02 | 09:14 | 09:49 | 0 | 1327 |  | EXT | Нарушение формы кольцевого шва |  | (c)
82518.247000 | 0.000000 | -0.022000 | -11.375000 | -11.397000 | -713.000000 | 148.000000 | 634.000000 | 0.000000 |  | 7410 | Нарушение формы кольцевого шва | GWAN |  | 08:36 | 10:55 | 00:14 | 0 | 2695 |  | EXT | Нарушение формы кольцевого шва |  | (c)
82529.622000 | 0.000000 | -0.025000 | -11.340000 | -11.365000 | -153.000000 | 668.000000 | 890.000000 | 0.000000 |  | 7411 | Нарушение формы кольцевого шва | GWAN |  | 00:46 | 02:59 | 03:34 | 0 | 2086 |  | EXT | Нарушение формы кольцевого шва |  | (c)
82536.934000 | 7.312000 | 7.251000 | -4.028000 | -4.089000 | 614.000000 | 655.000000 | 655.000000 | 614.000000 | 3984.000000 | 7411 |  | DENT |  | 02:50 | 02:56 | 02:56 | 105 | 82 | 0.422535 |  | - |  | (c)
82540.962000 | 0.000000 | -0.039000 | -11.410000 | -11.449000 | -1993.000000 | -1046.000000 | -192.000000 | 1609.000000 |  | 7412 | Нарушение формы кольцевого шва | GWAN |  | 08:12 | 10:44 | 01:02 | 0 | 3602 |  | EXT | Нарушение формы кольцевого шва |  | (c)
82574.122000 | 0.000000 | -0.029000 | -10.780000 | -10.809000 | -1151.000000 | 141.000000 | 816.000000 | 0.000000 |  | 7415 | Нарушение формы кольцевого шва | GWAN |  | 02:01 | 05:29 | 07:18 | 0 | 3934 |  | EXT | Нарушение формы кольцевого шва |  | (c)
82596.377000 | 0.000000 | -0.022000 | -11.525000 | -11.547000 | -538.000000 | 334.000000 | 959.000000 | 0.000000 |  | 7417 | Нарушение формы кольцевого шва | GWAN |  | 04:18 | 06:38 | 08:19 | 0 | 2994 |  | EXT | Нарушение формы кольцевого шва |  | (c)
82607.902000 | 0.000000 | -0.001000 | -11.605000 | -11.606000 | 2154.000000 | -2197.000000 | -2117.000000 | 1927.000000 |  | 7418 | Смещение кромок | GWAN |  | 05:38 | 05:56 | 06:09 | 0 | 380 | 3.323000 | EXT | Смещение кромок. Наружу. Величина смещения - 3.3 мм. |  | (c)
82607.902000 | 0.000000 | -0.025000 | -11.605000 | -11.630000 | -1256.000000 | -187.000000 | -417.000000 | 0.000000 |  | 7418 | Нарушение формы кольцевого шва | GWAN |  | 08:28 | 11:20 | 10:43 | 0 | 1678 |  | EXT | Нарушение формы кольцевого шва |  | (c)
82630.807000 | 0.000000 | -0.021000 | -11.635000 | -11.656000 | -844.000000 | -763.000000 | -304.000000 | 0.000000 |  | 7420 | Смещение кромок | GWAN |  | 04:54 | 05:07 | 06:21 | 0 | 1080 | 3.079000 | EXT | Смещение кромок. Вовнутрь. Величина смещения - 3.1 мм. |  | (c)
82630.807000 | 0.000000 | -0.029000 | -11.635000 | -11.664000 | 253.000000 | 1455.000000 | 1917.000000 | 253.000000 |  | 7420 | Нарушение формы кольцевого шва | GWAN |  | 07:51 | 11:05 | 00:19 | 0 | 3328 |  | EXT | Нарушение формы кольцевого шва |  | (c)
82642.442000 | 0.000000 | -0.026000 | -11.280000 | -11.306000 | -1000.000000 | -829.000000 | -820.000000 | 640.000000 |  | 7421 | Смещение кромок | GWAN |  | 07:44 | 08:12 | 08:13 | 0 | 360 | 3.435000 | EXT | Смещение кромок. Вовнутрь. Величина смещения - 3.4 мм. |  | (c)
82642.442000 | 0.000000 | -0.023000 | -11.280000 | -11.303000 | -540.000000 | -1861.000000 | 1166.000000 | 0.000000 |  | 7421 | Нарушение формы кольцевого шва | GWAN |  | 08:58 | 05:25 | 01:34 | 0 | 3413 |  | EXT | Нарушение формы кольцевого шва |  | (c)
82653.722000 | 0.000000 | -0.034000 | -11.290000 | -11.324000 | -1579.000000 | -288.000000 | 254.000000 | 0.000000 |  | 7422 | Нарушение формы кольцевого шва | GWAN |  | 07:19 | 10:47 | 00:15 | 0 | 3667 |  | EXT | Нарушение формы кольцевого шва |  | (c)
82665.012000 | 0.000000 | -0.034000 | -11.430000 | -11.464000 | -1344.000000 | 778.000000 | 590.000000 | 0.000000 |  | 7423 | Нарушение формы кольцевого шва | GWAN |  | 06:07 | 11:49 | 11:19 | 0 | 3868 |  | EXT | Нарушение формы кольцевого шва |  | (c)
82676.442000 | 0.000000 | -0.033000 | -11.575000 | -11.608000 | -932.000000 | 125.000000 | 266.000000 | 0.000000 |  | 7424 | Нарушение формы кольцевого шва | GWAN |  | 00:47 | 03:37 | 04:00 | 0 | 2397 |  | EXT | Нарушение формы кольцевого шва |  | (c)
82699.612000 | 0.000000 | -0.032000 | -1.390000 | -1.422000 | 1970.000000 | -25.000000 | -313.000000 | 0.000000 |  | 7426 | Нарушение формы кольцевого шва | GWAN |  | 01:45 | 08:23 | 07:36 | 0 | 4356 |  | EXT | Нарушение формы кольцевого шва |  | (c)
82701.002000 | 0.000000 | -0.031000 | -11.335000 | -11.366000 | -2076.000000 | -1612.000000 | -1790.000000 | 1504.000000 |  | 7427 | Смещение кромок | GWAN |  | 03:40 | 04:55 | 04:26 | 0 | 572 | 4.190000 | EXT | Смещение кромок. Наружу. Величина смещения - 4.2 мм. |  | (c)
82701.002000 | 0.000000 | -0.040000 | -11.335000 | -11.375000 | -1346.000000 | -1230.000000 | -1256.000000 | 1166.000000 |  | 7427 | Нарушение формы кольцевого шва | GWAN |  | 05:38 | 05:57 | 05:52 | 0 | 180 |  | INT | Нарушение формы кольцевого шва |  | (c)
82701.002000 | 0.000000 | -0.016000 | -11.335000 | -11.351000 | -1147.000000 | -984.000000 | -1030.000000 | 914.000000 |  | 7427 | Смещение кромок | GWAN |  | 06:10 | 06:36 | 06:29 | 0 | 232 | 4.218000 | EXT | Смещение кромок. Наружу. Величина смещения - 4.2 мм. |  | (c)
82701.002000 | 0.000000 | -0.030000 | -11.335000 | -11.365000 | -660.000000 | -294.000000 | 322.000000 | 0.000000 |  | 7427 | Нарушение формы кольцевого шва | GWAN |  | 07:29 | 08:28 | 10:07 | 0 | 1963 |  | EXT | Нарушение формы кольцевого шва |  | (c)
82744.343000 | 9.521000 | 9.520000 | -1.894000 | -1.895000 | 874.000000 | 930.000000 | 914.000000 | 874.000000 | 1875.000000 | 7430 |  | CORR | СIGR | 05:13 | 05:22 | 05:20 | 20 | 79 | 11.000000 | EXT | - |  | (c)
82758.967000 | 0.000000 | -0.025000 | -9.700000 | -9.725000 | 1644.000000 | 2173.000000 | 2111.000000 | 1644.000000 |  | 7432а | Нарушение формы кольцевого шва | GWAN |  | 03:31 | 04:56 | 04:46 | 0 | 935 |  | EXT | Нарушение формы кольцевого шва |  | (c)
82759.978000 | 1.011000 | 1.000000 | -8.689000 | -8.700000 | -809.000000 | -743.000000 | -729.000000 | 648.000000 | 1000.000000 | 7432а | Металлургический дефект | MIAN | СIGR | 08:55 | 09:05 | 09:08 | 24 | 162 | 13.532113 | INT | Металлургический дефект. Эквивалент потери металла 14%. |  | (c)
82802.467000 | 0.000000 | -0.037000 | -11.415000 | -11.452000 | 459.000000 | 756.000000 | 1177.000000 | 459.000000 |  | 7436 | Нарушение формы кольцевого шва | GWAN |  | 00:32 | 01:20 | 02:28 | 0 | 1436 |  | EXT | Нарушение формы кольцевого шва |  | (c)
82825.167000 | 0.000000 | -0.035000 | -10.915000 | -10.950000 | 679.000000 | 1922.000000 | -1716.000000 | 0.000000 |  | 7438 | Нарушение формы кольцевого шва | GWAN |  | 00:40 | 04:00 | 06:13 | 0 | 4131 |  | EXT | Нарушение формы кольцевого шва |  | (c)
82847.412000 | 0.000000 | -0.030000 | -11.230000 | -11.260000 | 727.000000 | 1935.000000 | 1969.000000 | 727.000000 |  | 7440 | Нарушение формы кольцевого шва | GWAN |  | 01:38 | 04:54 | 04:59 | 0 | 2484 |  | EXT | Нарушение формы кольцевого шва |  | (c)
82858.642000 | 0.000000 | -0.025000 | -11.055000 | -11.080000 | 814.000000 | 1175.000000 | 1519.000000 | 814.000000 |  | 7441 | Нарушение формы кольцевого шва | GWAN |  | 03:44 | 04:42 | 05:38 | 0 | 1411 |  | EXT | Нарушение формы кольцевого шва |  | (c)
82869.457000 | 10.815000 | 10.758000 | -0.240000 | -0.297000 | -7.000000 | 0.000000 | 2.000000 | 0.000000 | 183.000000 | 7441 |  | LWAN |  | 01:31 | 01:33 | 01:33 | 114 | 19 | 14.471024 | INT | -. Эквивалент потери металла 14%. |  | (c)
82880.932000 | 0.000000 | -0.024000 | -11.280000 | -11.304000 | 363.000000 | 995.000000 | 828.000000 | 363.000000 |  | 7443 | Нарушение формы кольцевого шва | GWAN |  | 02:57 | 04:39 | 04:12 | 0 | 931 |  | EXT | Нарушение формы кольцевого шва |  | (c)
82937.082000 | 0.000000 | -0.026000 | -11.350000 | -11.376000 | -1711.000000 | -458.000000 | -313.000000 | 1086.000000 |  | 7448 | Нарушение формы кольцевого шва | GWAN |  | 08:43 | 00:05 | 00:29 | 0 | 2798 |  | EXT | Нарушение формы кольцевого шва |  | (c)
82959.357000 | 0.000000 | -0.037000 | -11.415000 | -11.452000 | 922.000000 | -2154.000000 | 2101.000000 | 922.000000 |  | 7450 | Нарушение формы кольцевого шва | GWAN |  | 11:18 | 03:01 | 02:28 | 0 | 2357 |  | EXT | Нарушение формы кольцевого шва |  | (c)
82961.930000 | 2.573000 | 2.470000 | -8.842000 | -8.945000 | 1775.000000 | 1885.000000 | 1880.000000 | 1775.000000 | 2470.000000 | 7450 |  | GOUG | GENE | 01:36 | 01:53 | 01:53 | 146 | 210 | 8.000000 | EXT | -. Задир. |  | (c)
82993.412000 | 0.000000 | -0.019000 | -11.555000 | -11.574000 | -1081.000000 | -597.000000 | 142.000000 | 1081.000000 |  | 7453 | Нарушение формы кольцевого шва | GWAN |  | 10:08 | 11:26 | 01:25 | 0 | 2447 |  | EXT | Нарушение формы кольцевого шва |  | (c)
83016.617000 | 0.000000 | -0.027000 | -11.445000 | -11.472000 | -178.000000 | 1375.000000 | 1004.000000 | 0.000000 |  | 7455 | Нарушение формы кольцевого шва | GWAN |  | 06:28 | 10:39 | 09:39 | 0 | 2364 |  | EXT | Нарушение формы кольцевого шва |  | (c)