## Аномалии
Расстояние, м | От левого шва до точки максимума, м | От левого шва до начала, м | От правого шва до точки максимума, м | От правого шва до начала, м | От продольного шва до точки начала дефекта, мм | От продольного шва до точки максимума, мм | От продольного шва до центра, мм | Минимальное расстояние до продольного шва, мм | Минимальное расстояние до кольцевого шва, мм | Номер трубы | Описание | Характер аббр. | Класс размера аббр. | Ориентация точки начала дефекта, ч:мин | Ориентация точки максимума, ч:мин | Ориентация центра, ч:мин | Длина, мм | Ширина, мм | Глубина, % | Расположение | Комментарий | КБД | Опасность
899.474 | 1.719 | 1.708 | -5.176 | -5.187 | -207 | -143 | -149 | 92 | 1708 | 86 |  | CORR | CIGR | 05:59 | 06:09 | 06:08 | 23 | 116 | 11 | EXT |  | 0.89 | (c)
937.94 | 0 | -0.017 | -11.165 | -11.182 | -370 | -72 | -58 | 0 |  | 90 | Нарушение формы кольцевого шва | GWAN |  | 01:54 | 02:42 | 02:45 | 0 | 624 |  | EXT | Нарушение формы кольцевого шва |  | (c)
937.94 | 0 | -0.025 | -11.165 | -11.19 | 802 | 853 | 899 | 802 |  | 90 | Нарушение формы кольцевого шва | GWAN |  | 05:03 | 05:12 | 05:19 | 0 | 193 |  | EXT | Нарушение формы кольцевого шва |  | (c)
937.94 | 0 | -0.014 | -11.165 | -11.179 | 1805 | -2085 | 2142 | 0 |  | 90 | Нарушение формы кольцевого шва | GWAN |  | 07:45 | 09:17 | 08:40 | 0 | 675 |  | EXT | Нарушение формы кольцевого шва |  | (c)
1022.044 | 4.484 | 4.462 | -6.766 | -6.788 | -1985 | -1904 | -1882 | 245 | 4462 | 98 |  | CORR | CIGR | 06:11 | 06:24 | 06:27 | 34 | 206 | 10 | EXT | Аномалия находится на упругопластическом изгибе: R=428 D, максимальное растяжение на 6.5 час. | 0.89 | (c)
1087.203 | 3.353 | 3.324 | -7.742 | -7.771 | 673 | 729 | 728 | 673 | 3324 | 104 |  | CORR | CIGR | 03:11 | 03:20 | 03:20 | 55 | 112 | 12 | EXT |  | 0.89 | (c)
1585.78 | 0 | -0.017 | -11.41 | -11.427 | -766 | 308 | 197 | 0 |  | 166 | Нарушение формы кольцевого шва | GWAN |  | 00:36 | 03:29 | 03:11 | 0 | 1926 |  | EXT | Нарушение формы кольцевого шва |  | (c)
1585.78 | 0 | -0.023 | -11.41 | -11.433 | 1378 | 1995 | -2175 | 0 |  | 166 | Нарушение формы кольцевого шва | GWAN |  | 06:22 | 08:02 | 08:49 | 0 | 1816 |  | EXT | Нарушение формы кольцевого шва |  | (c)
1597.19 | 0 | -0.021 | -11.255 | -11.276 | -1642 | 510 | -429 | 588 |  | 167 | Нарушение формы кольцевого шва | GWAN |  | 07:49 | 01:36 | 11:05 | 0 | 2426 |  | EXT | Нарушение формы кольцевого шва |  | (c)
1597.19 | 0 | -0.02 | -11.255 | -11.275 | 911 | 1557 | 1774 | 0 |  | 167 | Нарушение формы кольцевого шва | GWAN |  | 02:41 | 04:25 | 05:00 | 0 | 1726 |  | EXT | Нарушение формы кольцевого шва |  | (c)
1608.445 | 0 | 0 | -2.525 | -2.525 | -360 | 106 | -56 | 0 | 0 | 168 | Непровар / утяжина | GWAN |  | 04:56 | 06:11 | 05:45 | 0 | 608 | 19 | INT | Непровар / утяжина |  | (b)
1768.62 | 0 | -0.014 | -10.63 | -10.644 | -463 | 1962 | 1171 | 463 |  | 183 | Нарушение формы кольцевого шва | GWAN |  | 11:57 | 06:28 | 16:20 | 0 | 3268 |  | EXT | Нарушение формы кольцевого шва |  | (c)
1785.133 | 5.883 | 5.87 | -4.862 | -4.875 | -1728 | -1678 | -1670 | 502 | 4848 | 184 |  | ARTD | CIGR | 10:20 | 10:29 | 10:30 | 27 | 117 |  | EXT | Эквивалент потери металла 10%. Аномалия находится на упругопластическом изгибе: R=695 D, максимальное растяжение на 5.3 час. |  | (c)
1814.744 | 2.049 | 1.652 | -9.266 | -9.663 | 1643 | 1718 | 1797 | 280 | 1652 | 187 |  | GOUG | GENE | 06:29 | 06:41 | 06:54 | 584 | 307 | 9 | EXT | Зона задиров. |  | (c)
1824.01 | 0 | -0.004 | -11.09 | -11.094 | 1812 | -2157 | 2222 | 0 |  | 188 | Нарушение формы кольцевого шва | GWAN |  | 05:07 | 06:26 | 06:13 | 0 | 820 |  | EXT | Нарушение формы кольцевого шва |  | (c)
1835.1 | 0 | -0.027 | -11.115 | -11.142 | -1893 | -1573 | -1453 | 337 |  | 189 | Нарушение формы кольцевого шва | GWAN |  | 04:54 | 05:46 | 06:05 | 0 | 880 |  | EXT | Нарушение формы кольцевого шва |  | (c)
1835.1 | 0 | -0.019 | -11.115 | -11.134 | 0 | 520 | 320 | 0 |  | 189 | Нарушение формы кольцевого шва | GWAN |  | 09:59 | 11:23 | 10:51 | 0 | 641 |  | EXT | Нарушение формы кольцевого шва |  | (c)
1913.97 | 0 | -0.044 | -11.46 | -11.504 | 288 | 425 | 544 | 288 |  | 196 | Нарушение формы кольцевого шва | GWAN |  | 00:56 | 01:19 | 01:38 | 0 | 511 |  | EXT | Нарушение формы кольцевого шва |  | (c)
1925.538 | 0.108 | 0.031 | -11.232 | -11.309 | 1971 | 1995 | 1992 | 218 | 31 | 197 | Металлургический дефект | MIAN | AXGR | 04:44 | 04:48 | 04:47 | 134 | 41 |  | INT | Металлургический дефект Эквивалент потери металла 11%. |  | (c)
1925.557 | 0.127 | 0.059 | -11.213 | -11.281 | 813 | 825 | 826 | 813 | 59 | 197 | Металлургический дефект | MIAN | AXGR | 01:37 | 01:39 | 01:39 | 100 | 24 |  | INT | Металлургический дефект Эквивалент потери металла 10%. |  | (c)
2010.143 | 5.598 | 5.535 | -5.707 | -5.77 | -2034 | -1930 | -1871 | 196 | 5535 | 204 | Дефект проката | MIAN | GENE | 06:14 | 06:31 | 06:41 | 113 | 328 |  | INT | Дефект проката Эквивалент потери металла 12%. |  | (c)
2180.06 | 0 | -0.019 | -2.505 | -2.524 | -1479 | -426 | 472 | 0 |  | 219б | Нарушение формы кольцевого шва | GWAN |  | 04:49 | 07:39 | 10:04 | 0 | 3903 |  | EXT | Нарушение формы кольцевого шва |  | (c)
2182.565 | 0 | -0.038 | -11.255 | -11.293 | -69 | 186 | 275 | 0 |  | 220 | Нарушение формы кольцевого шва | GWAN |  | 00:48 | 01:29 | 01:44 | 0 | 689 |  | EXT | Нарушение формы кольцевого шва |  | (c)
2182.565 | 0 | 0 | -11.255 | -11.255 | 1724 | 2181 | 2112 | 1724 | 0 | 220 | Непровар / утяжина | GWAN |  | 05:38 | 06:51 | 06:40 | 0 | 774 | 10 | INT | Непровар / утяжина |  | (c)
2394.17 | 0 | -0.03 | -11.4 | -11.43 | 1761 | 1941 | 2013 | 1761 |  | 239 | Вышлифовка на шве | GWAN | GENE | 10:43 | 11:12 | 11:24 | 65 | 505 | 9 | EXT | Вышлифовка на шве Аномалия находится на отводе. | 0.89 | (c)
2445.376 | 5.646 | 5.633 | -5.574 | -5.587 | -450 | -417 | -399 | 348 | 5564 | 243 |  | GOUG | CIGR | 05:01 | 05:07 | 05:09 | 23 | 102 | 13 | EXT | Задир. |  | (c)
2447.603 | 7.873 | 7.863 | -3.347 | -3.357 | 1 | 43 | 48 | 1 | 3335 | 243 |  | CORR | CIGR | 06:14 | 06:21 | 06:21 | 22 | 93 | 10 | EXT |  | 0.89 | (c)
2448.284 | 8.554 | 8.546 | -2.666 | -2.674 | 411 | 423 | 429 | 411 | 2654 | 243 |  | GOUG | PITT | 07:20 | 07:22 | 07:23 | 20 | 36 | 7 | EXT | Задир. |  | (c)
2631.52 | 0 | -0.036 | -11.2 | -11.236 | -1720 | -1398 | -1456 | 1192 |  | 260 | Нарушение формы кольцевого шва | GWAN |  | 02:03 | 02:55 | 02:45 | 0 | 529 |  | EXT | Нарушение формы кольцевого шва |  | (c)
2653.872 | 11.152 | 11.136 | -0.138 | -0.154 | -1156 | -1110 | -855 | 554 | 95 | 261 |  | CORR | GENE | 07:48 | 07:56 | 08:37 | 59 | 602 | 13 | EXT |  | 0.89 | (c)
2654.01 | 0 | -0.033 | -11.5 | -11.533 | 1975 | -2126 | -1666 | 847 |  | 262 | Нарушение формы кольцевого шва | GWAN |  | 11:12 | 00:10 | 13:24 | 0 | 1639 |  | EXT | Нарушение формы кольцевого шва |  | (c)
2654.01 | 0 | -0.031 | -11.5 | -11.531 | 491 | 999 | 1181 | 491 |  | 262 | Нарушение формы кольцевого шва | GWAN |  | 07:12 | 08:34 | 09:04 | 0 | 1380 |  | EXT | Нарушение формы кольцевого шва |  | (c)
2654.134 | 0.124 | 0.104 | -11.376 | -11.396 | 894 | 965 | 980 | 894 | 104 | 262 |  | CORR | CIGR | 08:17 | 08:29 | 08:31 | 39 | 173 | 10 | EXT |  | 0.89 | (c)
2665.433 | 11.423 | 11.4 | -0.077 | -0.1 | -1523 | -1441 | -1315 | 1107 | 56 | 262 |  | CORR | CIGR | 01:47 | 02:01 | 02:21 | 44 | 416 | 14 | EXT |  | 0.89 | (c)
2669.34 | 3.83 | 3.797 | -7.605 | -7.638 | 165 | 323 | 389 | 165 | 3797 | 263 |  | CORR | GENE | 02:34 | 02:59 | 03:10 | 60 | 449 | 11 | EXT |  | 0.89 | (c)
2682.431 | 5.486 | 5.472 | -6.039 | -6.053 | 1968 | 2019 | 2037 | 1968 | 5472 | 264 |  | CORR | CIGR | 07:23 | 07:32 | 07:35 | 26 | 138 | 11 | EXT |  | 0.89 | (c)
2733.705 | 0 | -0.041 | -10.09 | -10.131 | -1324 | -1212 | -1205 | 1086 |  | 269 | Нарушение формы кольцевого шва | GWAN |  | 02:10 | 02:28 | 02:29 | 0 | 237 |  | EXT | Нарушение формы кольцевого шва |  | (c)
2748.629 | 4.834 | 4.807 | -6.706 | -6.733 | 1763 | 2139 | 2025 | 1763 | 4807 | 270 |  | CORR | CIGR | 03:10 | 04:11 | 03:53 | 44 | 523 | 12 | EXT |  | 0.89 | (c)
2757.794 | 2.459 | 2.442 | -9.116 | -9.133 | -1934 | -1852 | -1863 | 1791 | 2442 | 271 |  | CORR | CIGR | 09:31 | 09:44 | 09:42 | 33 | 143 | 10 | EXT |  | 0.89 | (c)
2759.875 | 4.54 | 4.5 | -7.035 | -7.075 | 355 | 429 | 462 | 355 | 4500 | 271 |  | CORR | CIGR | 03:40 | 03:52 | 03:57 | 48 | 213 | 13 | EXT |  | 0.89 | (c)
2760.286 | 4.951 | 4.864 | -6.624 | -6.711 | 407 | 433 | 437 | 407 | 4864 | 271 |  | CORR | GENE | 03:49 | 03:53 | 03:53 | 108 | 59 | 14 | EXT |  | 0.9 | (c)
2760.354 | 5.019 | 4.988 | -6.556 | -6.587 | 195 | 392 | 355 | 195 | 4988 | 271 |  | CORR | GENE | 03:14 | 03:46 | 03:40 | 78 | 320 | 20 | EXT |  | 0.89 | (c)
2760.726 | 5.391 | 5.356 | -6.184 | -6.219 | 349 | 415 | 427 | 349 | 5356 | 271 |  | CORR | CIGR | 03:39 | 03:50 | 03:52 | 55 | 157 | 10 | EXT |  | 0.89 | (c)
2761.012 | 5.677 | 5.575 | -5.898 | -6 | 220 | 452 | 412 | 220 | 5575 | 271 |  | CORR | GENE | 03:19 | 03:56 | 03:49 | 118 | 383 | 15 | EXT |  | 0.9 | (c)
2763.725 | 8.39 | 8.369 | -3.185 | -3.206 | 284 | 692 | 547 | 284 | 3116 | 271 |  | CORR | GENE | 03:29 | 04:35 | 04:11 | 90 | 526 | 12 | EXT |  | 0.89 | (c)
2763.76 | 8.425 | 7.478 | -3.15 | -4.097 | 954 | 1099 | 1187 | 954 | 2973 | 271 |  | DENT | GENE | 05:17 | 05:40 | 05:54 | 1124 | 466 | 0.4 | N/A | Глубина вмятины: 6 мм (0,4%). Линейка: 112 см в (748 см; 05:40 ч:мин) Аномалия находится вблизи дефекта потери металла. |  | (c)
2763.999 | 8.664 | 8.473 | -2.911 | -3.102 | -313 | -227 | -78 | 0 | 2893 | 271 |  | CORR | GENE | 01:52 | 02:06 | 02:30 | 209 | 469 | 12 | EXT |  | 0.91 | (c)
2764.186 | 8.851 | 8.778 | -2.724 | -2.797 | 2083 | -1773 | -1835 | 1293 | 2606 | 271 |  | CORR | GENE | 08:19 | 09:57 | 09:47 | 191 | 1085 | 10 | EXT |  | 0.9 | (c)
2766.345 | 11.01 | 10.981 | -0.565 | -0.594 | 165 | 287 | 347 | 165 | 547 | 271 |  | CORR | CIGR | 03:10 | 03:29 | 03:39 | 47 | 363 | 10 | EXT |  | 0.89 | (c)
2766.84 | 11.505 | 11.457 | -0.07 | -0.118 | -1650 | -1599 | -1356 | 1062 | 55 | 271 |  | CORR | GENE | 10:17 | 10:25 | 11:04 | 63 | 588 | 10 | EXT |  | 0.89 | (c)
2766.842 | 11.507 | 11.434 | -0.068 | -0.141 | -2054 | -1935 | -1888 | 1721 | 45 | 271 |  | CORR | GENE | 09:11 | 09:31 | 09:38 | 96 | 333 | 15 | EXT |  | 0.89 | (c)
2770.124 | 3.214 | 3.146 | -8.136 | -8.204 | -1494 | -1365 | -1240 | 986 | 3146 | 272 |  | CORR | GENE | 05:08 | 05:29 | 05:49 | 94 | 508 | 13 | EXT |  | 0.89 | (c)
2771.846 | 4.936 | 4.879 | -6.414 | -6.471 | 1940 | -2004 | -2113 | 1706 | 4879 | 272 |  | CORR | GENE | 02:22 | 03:46 | 03:28 | 155 | 815 | 14 | EXT |  | 0.9 | (c)
2775.08 | 8.17 | 8.145 | -3.18 | -3.205 | 2216 | -1978 | -1865 | 1485 | 3056 | 272 |  | CORR | GENE | 03:07 | 03:50 | 04:08 | 149 | 760 | 12 | EXT |  | 0.9 | (c)
2776.397 | 9.487 | 9.247 | -1.863 | -2.103 | 169 | 512 | 389 | 169 | 1828 | 272 |  | CORR | GENE | 09:36 | 10:32 | 10:12 | 275 | 440 | 12 | EXT |  | 0.92 | (c)
2777.185 | 10.275 | 10.185 | -1.075 | -1.165 | 130 | 480 | 395 | 130 | 1032 | 272 |  | CORR | GENE | 09:30 | 10:27 | 10:13 | 133 | 530 | 15 | EXT |  | 0.9 | (c)
2778.105 | 11.195 | 11.179 | -0.155 | -0.171 | -13 | 51 | 51 | 0 | 129 | 272 |  | CORR | CIGR | 09:07 | 09:17 | 09:17 | 42 | 127 | 10 | EXT |  | 0.89 | (c)
2778.248 | 11.338 | 11.156 | -0.012 | -0.194 | -1780 | -1760 | -1725 | 1671 | 11 | 272 |  | CORR | GENE | 04:22 | 04:25 | 04:31 | 183 | 109 | 15 | EXT |  | 0.91 | (c)
2778.336 | 0.076 | 0.056 | -10.909 | -10.929 | -263 | 92 | -28 | 0 | 56 | 273 |  | CORR | GENE | 03:33 | 04:31 | 04:11 | 78 | 471 | 13 | EXT |  | 0.89 | (c)
2778.372 | 0.112 | 0.068 | -10.873 | -10.917 | 1762 | 1957 | 1923 | 1762 | 68 | 273 |  | CORR | GENE | 09:00 | 09:32 | 09:26 | 70 | 323 | 13 | EXT |  | 0.89 | (c)
2779.703 | 1.443 | 1.415 | -9.542 | -9.57 | 1693 | 1778 | 1785 | 1693 | 1415 | 273 |  | CORR | CIGR | 08:49 | 09:03 | 09:04 | 36 | 185 | 10 | EXT |  | 0.89 | (c)
2781.501 | 3.241 | 3.072 | -7.744 | -7.913 | -717 | -704 | -693 | 669 | 3072 | 273 |  | CORR | AXGR | 02:20 | 02:22 | 02:24 | 423 | 48 | 10 | EXT |  | 0.93 | (c)
2801.869 | 1.054 | 1.032 | -9.711 | -9.733 | 973 | 1241 | 1151 | 973 | 1032 | 275 |  | CORR | GENE | 04:46 | 05:30 | 05:15 | 192 | 357 | 15 | EXT |  | 0.91 | (c)
2846.225 | 0.245 | 0.212 | -10.83 | -10.863 | 1759 | 1816 | 1850 | 1759 | 212 | 279 |  | CORR | GENE | 09:13 | 09:23 | 09:28 | 119 | 181 | 11 | EXT |  | 0.89 | (c)
2846.391 | 0.411 | 0.386 | -10.664 | -10.689 | 1770 | 1843 | 1850 | 1770 | 386 | 279 |  | CORR | CIGR | 09:15 | 09:27 | 09:28 | 33 | 159 | 10 | EXT |  | 0.89 | (c)
2846.564 | 0.584 | 0.424 | -10.491 | -10.651 | 1772 | 1788 | 1792 | 1772 | 424 | 279 |  | CORR | AXGR | 09:15 | 09:18 | 09:19 | 250 | 41 | 14 | EXT |  | 0.92 | (c)
2847.192 | 1.212 | 1.161 | -9.863 | -9.914 | 1765 | 1984 | 1950 | 1765 | 1161 | 279 |  | CORR | GENE | 09:14 | 09:50 | 09:44 | 83 | 369 | 14 | EXT |  | 0.89 | (c)
2847.451 | 1.471 | 1.448 | -9.604 | -9.627 | 1764 | 1986 | 1910 | 1764 | 1448 | 279 |  | CORR | GENE | 09:14 | 09:50 | 09:38 | 76 | 293 | 13 | EXT |  | 0.89 | (c)
2853.288 | 7.308 | 7.23 | -3.767 | -3.845 | 1648 | 1741 | 1766 | 1648 | 3739 | 279 |  | CORR | GENE | 08:56 | 09:11 | 09:15 | 106 | 236 | 11 | EXT |  | 0.89 | (c)
2854.386 | 8.406 | 8.382 | -2.669 | -2.693 | -1126 | -1049 | -1057 | 989 | 2654 | 279 |  | CORR | CIGR | 01:28 | 01:40 | 01:39 | 39 | 137 | 12 | EXT |  | 0.89 | (c)
2959.887 | 1.422 | 1.393 | -9.483 | -9.512 | 1148 | 1235 | 1254 | 1148 | 1393 | 289 |  | CORR | CIGR | 01:59 | 02:14 | 02:17 | 43 | 213 | 11 | EXT |  | 0.89 | (c)
3012.996 | 10.116 | 10.036 | -1.444 | -1.524 | 1215 | 1483 | 1440 | 1215 | 1406 | 293 |  | CORR | GENE | 01:03 | 01:46 | 01:39 | 118 | 451 | 11 | EXT |  | 0.89 | (c)
3017.262 | 2.822 | 2.751 | -8.728 | -8.799 | -1364 | -1010 | -1098 | 831 | 2751 | 294 |  | CORR | GENE | 08:51 | 09:48 | 09:34 | 109 | 533 | 14 | EXT |  | 0.9 | (c)
3020.687 | 6.247 | 6.098 | -5.303 | -5.452 | 658 | 891 | 806 | 658 | 4158 | 294 |  | ARTD | GENE | 02:18 | 02:55 | 02:42 | 1294 | 297 |  | EXT | Наплавка/вышлифовка 10%. |  | (c)
3023.691 | 9.251 | 9.205 | -2.299 | -2.345 | -1826 | -1713 | -1536 | 1245 | 2219 | 294 |  | CORR | GENE | 07:37 | 07:55 | 08:24 | 126 | 581 | 10 | EXT |  | 0.89 | (c)
3025.937 | 11.497 | 11.386 | -0.053 | -0.164 | -2137 | -1765 | -1631 | 1126 | 27 | 294 |  | CORR | GENE | 06:47 | 07:47 | 08:08 | 137 | 1011 | 11 | EXT |  | 0.9 | (c)
3056.267 | 7.877 | 7.093 | -3.513 | -4.297 | 303 | 451 | 420 | 303 | 3148 | 297 |  | CORR | GENE | 06:49 | 07:13 | 07:08 | 1149 | 234 | 10 | EXT | Аномалия находится на отводе. | 0.96 | (c)
3056.416 | 8.026 | 7.992 | -3.364 | -3.398 | 482 | 697 | 685 | 482 | 3325 | 297 |  | CORR | GENE | 07:18 | 07:52 | 07:50 | 73 | 406 | 10 | EXT | Аномалия находится на отводе. | 0.89 | (c)
3059.999 | 0.219 | 0.204 | -10.926 | -10.941 | 1141 | 1204 | 1219 | 1141 | 204 | 298 |  | CORR | CIGR | 08:11 | 08:21 | 08:24 | 39 | 154 | 10 | EXT |  | 0.89 | (c)
3165.976 | 5.026 | 5.014 | -6.504 | -6.516 | -529 | -491 | -470 | 412 | 5014 | 307 |  | GOUG | CIGR | 08:35 | 08:42 | 08:45 | 22 | 118 | 11 | EXT | Задир. |  | (c)
3204.579 | 9.499 | 9.485 | -1.841 | -1.855 | -1935 | -1899 | -1837 | 1738 | 1770 | 310 |  | CORR | GENE | 01:52 | 01:58 | 02:08 | 85 | 197 | 15 | EXT |  | 0.89 | (c)
3229.105 | 0 | -0.024 | -11.255 | -11.279 | 276 | 695 | 856 | 276 |  | 313 | Нарушение формы кольцевого шва | GWAN |  | 00:09 | 01:17 | 01:43 | 0 | 1160 |  | EXT | Нарушение формы кольцевого шва |  | (c)
3229.105 | 0 | -0.018 | -11.255 | -11.273 | -1649 | -294 | -827 | 5 |  | 313 | Нарушение формы кольцевого шва | GWAN |  | 06:59 | 10:38 | 09:11 | 0 | 1644 |  | EXT | Нарушение формы кольцевого шва |  | (c)
3308.35 | 0 | -0.01 | -11.395 | -11.405 | 1985 | -2020 | -1955 | 1433 |  | 320 | Нарушение формы кольцевого шва | GWAN |  | 05:43 | 06:57 | 07:08 | 0 | 1043 |  | EXT | Нарушение формы кольцевого шва |  | (c)
3312.716 | 4.366 | 4.314 | -7.029 | -7.081 | -185 | -171 | -174 | 162 | 4314 | 320 |  | CORR | AXGR | 11:53 | 11:56 | 11:55 | 112 | 23 | 10 | EXT |  | 0.89 | (c)
3315.268 | 6.918 | 6.894 | -4.477 | -4.501 | -1050 | -967 | -965 | 879 | 4455 | 320 |  | CORR | CIGR | 09:34 | 09:47 | 09:47 | 46 | 171 | 10 | EXT |  | 0.89 | (c)
3399.854 | 1.174 | 1.149 | -9.846 | -9.871 | 1736 | 1830 | 1969 | 1736 | 1149 | 328 |  | CORR | GENE | 09:13 | 09:28 | 09:50 | 79 | 465 | 13 | EXT |  | 0.89 | (c)
3413.759 | 4.059 | 4.032 | -7.426 | -7.453 | -791 | -571 | -649 | 507 | 4032 | 329 |  | CORR | GENE | 09:25 | 10:00 | 09:48 | 65 | 284 | 11 | EXT |  | 0.89 | (c)
3429.092 | 7.907 | 7.834 | -3.338 | -3.411 | -1621 | -1537 | -1543 | 1464 | 3254 | 330 |  | DENT | GENE | 05:48 | 06:02 | 06:01 | 157 | 157 | 0.4 | N/A | Глубина вмятины: 5 мм (0,4%). Линейка: 16 см в (783 см; 06:02 ч:мин) |  | (c)
3462.614 | 7.669 | 7.659 | -3.886 | -3.896 | -441 | -414 | -408 | 375 | 3875 | 333 |  | CORR | CIGR | 08:38 | 08:42 | 08:43 | 21 | 66 | 10 | EXT |  | 0.89 | (c)
3478.645 | 0.995 | 0.983 | -9.73 | -9.742 | 998 | 1047 | 1060 | 998 | 983 | 335 |  | CORR | CIGR | 07:17 | 07:25 | 07:27 | 34 | 123 | 11 | EXT |  | 0.89 | (c)
3510.82 | 0 | -0.012 | -11.22 | -11.232 | 618 | 1669 | 1325 | 199 |  | 338 | Нарушение формы кольцевого шва | GWAN |  | 03:09 | 05:58 | 05:03 | 0 | 1414 |  | EXT | Нарушение формы кольцевого шва |  | (c)
3510.82 | 0 | -0.015 | -11.22 | -11.235 | -1750 | -888 | -972 | 193 |  | 338 | Нарушение формы кольцевого шва | GWAN |  | 08:47 | 11:06 | 10:52 | 0 | 1557 |  | EXT | Нарушение формы кольцевого шва |  | (c)
3611.055 | 0 | -0.036 | -11.345 | -11.381 | 999 | 1403 | 1303 | 624 |  | 347 | Нарушение формы кольцевого шва | GWAN |  | 00:10 | 01:15 | 00:59 | 0 | 607 |  | EXT | Нарушение формы кольцевого шва |  | (c)
3611.055 | 0 | -0.016 | -11.345 | -11.361 | 1708 | 2009 | 1962 | 15 |  | 347 | Нарушение формы кольцевого шва | GWAN |  | 02:04 | 02:53 | 02:45 | 0 | 508 |  | EXT | Нарушение формы кольцевого шва |  | (c)
3666.26 | 0 | -0.023 | -11.16 | -11.183 | -779 | -641 | -371 | 0 |  | 352 | Нарушение формы кольцевого шва | GWAN |  | 07:02 | 07:24 | 08:08 | 0 | 815 |  | EXT | Нарушение формы кольцевого шва Аномалия находится на упругопластическом изгибе: R=541 D, максимальное растяжение на 0.1 час. |  | (c)
3705.473 | 5.728 | 5.703 | -5.537 | -5.562 | -1870 | -1801 | -1807 | 361 | 5532 | 355 |  | CORR | CIGR | 07:50 | 08:02 | 08:01 | 30 | 125 | 11 | EXT |  | 0.89 | (c)
3721.022 | 10.012 | 9.959 | -0.948 | -1.001 | -455 | -445 | -445 | 435 | 896 | 356 |  | GOUG | AXGR | 08:39 | 08:40 | 08:40 | 105 | 19 | 12 | EXT | Задир. |  | (c)
3733.362 | 0.082 | 0.058 | -11.093 | -11.117 | 1938 | 2102 | 2038 | 92 | 58 | 358 |  | CORR | GENE | 06:47 | 07:13 | 07:03 | 67 | 200 | 10 | EXT |  | 0.89 | (c)
3734.517 | 1.237 | 1.083 | -9.938 | -10.092 | -1902 | -1742 | -1767 | 329 | 1083 | 358 |  | CORR | GENE | 08:27 | 08:53 | 08:49 | 177 | 270 | 10 | EXT |  | 0.9 | (c)
3741.018 | 7.738 | 7.729 | -3.437 | -3.446 | -2101 | -2063 | -2061 | 129 | 3425 | 358 |  | CORR | CIGR | 07:55 | 08:01 | 08:01 | 21 | 81 | 10 | EXT |  | 0.89 | (c)
3741.56 | 8.28 | 8.27 | -2.895 | -2.905 | -2013 | -1954 | -1949 | 217 | 2882 | 358 |  | CORR | CIGR | 08:09 | 08:19 | 08:19 | 23 | 127 | 13 | EXT |  | 0.89 | (c)
3744.803 | 0.348 | 0.323 | -11.242 | -11.267 | 2005 | 2078 | 2091 | 2005 | 323 | 359 |  | CORR | CIGR | 08:32 | 08:43 | 08:45 | 41 | 171 | 10 | EXT |  | 0.89 | (c)
3744.858 | 0.403 | 0.387 | -11.187 | -11.203 | -1780 | -1717 | -1715 | 1650 | 387 | 359 |  | CORR | CIGR | 10:21 | 10:31 | 10:31 | 36 | 130 | 13 | EXT |  | 0.89 | (c)
3777.664 | 10.634 | 10.613 | -0.991 | -1.012 | 1429 | 1484 | 1482 | 1429 | 969 | 361 |  | CORR | CIGR | 03:36 | 03:45 | 03:45 | 43 | 105 | 11 | EXT |  | 0.89 | (c)
3841.853 | 6.888 | 6.871 | -4.397 | -4.414 | -1718 | -1678 | -1677 | 1636 | 4374 | 367 |  | CORR | CIGR | 02:14 | 02:20 | 02:21 | 40 | 81 | 13 | EXT |  | 0.89 | (c)
3877.074 | 8.249 | 8.223 | -2.876 | -2.902 | -2052 | -1771 | -1802 | 178 | 2846 | 370 |  | CORR | CIGR | 08:27 | 09:12 | 09:07 | 56 | 501 | 10 | EXT |  | 0.89 | (c)
3890.528 | 10.578 | 10.54 | -0.552 | -0.59 | 2114 | -2133 | -2178 | 0 | 524 | 371 |  | CORR | GENE | 08:39 | 09:14 | 09:07 | 66 | 338 | 10 | EXT |  | 0.89 | (c)
3903.837 | 1.512 | 1.487 | -9.688 | -9.713 | -701 | -481 | -532 | 363 | 1487 | 373 |  | CORR | CIGR | 10:23 | 10:59 | 10:50 | 49 | 338 | 10 | EXT |  | 0.89 | (c)
4095.71 | 0 | -0.042 | -11.23 | -11.272 | -776 | 509 | 669 | 117 |  | 390 | Нарушение формы кольцевого шва | GWAN |  | 10:07 | 01:34 | 13:60 | 0 | 2890 |  | EXT | Нарушение формы кольцевого шва |  | (c)
4095.71 | 0 | -0.014 | -11.23 | -11.244 | 2197 | -2174 | -1831 | 0 |  | 390 | Нарушение формы кольцевого шва | GWAN |  | 06:06 | 06:21 | 07:16 | 0 | 867 |  | EXT | Нарушение формы кольцевого шва |  | (c)
4103.955 | 8.245 | 8.218 | -2.985 | -3.012 | -1322 | -831 | -984 | 646 | 2939 | 390 |  | CORR | GENE | 08:39 | 09:58 | 09:33 | 73 | 675 | 13 | EXT |  | 0.89 | (c)
4105.822 | 10.112 | 10.031 | -1.118 | -1.199 | -2229 | -2200 | -2183 | 2 | 1049 | 390 |  | DENT | GENE | 06:12 | 06:17 | 06:19 | 150 | 91 | 0.4 | N/A | Глубина вмятины: 6 мм (0,4%). Линейка: 15 см в (1003 см; 06:17 ч:мин) Аномалия находится вблизи продольного шва. |  | (c)
4106.94 | 0 | -0.04 | -11.16 | -11.2 | -1722 | 1040 | 420 | 331 |  | 391 | Нарушение формы кольцевого шва | GWAN |  | 09:10 | 04:36 | 14:55 | 0 | 4284 |  | EXT | Нарушение формы кольцевого шва |  | (c)
4118.1 | 0 | -0.061 | -11.18 | -11.241 | -1101 | -942 | -888 | 674 |  | 392 | Вышлифовка на шве | GWAN | GENE | 11:58 | 00:23 | 12:32 | 92 | 427 | 13 | EXT | Вышлифовка на шве | 0.89 | (c)
4129.987 | 0.707 | 0.669 | -10.498 | -10.536 | -632 | -545 | -522 | 412 | 669 | 393 |  | CORR | GENE | 01:30 | 01:44 | 01:47 | 78 | 220 | 13 | EXT |  | 0.89 | (c)
4136.535 | 7.255 | 7.197 | -3.95 | -4.008 | -815 | -506 | -477 | 139 | 3886 | 393 |  | CORR | GENE | 01:00 | 01:50 | 01:55 | 122 | 677 | 12 | EXT |  | 0.9 | (c)
4150.692 | 10.207 | 10.122 | -1.398 | -1.483 | 1534 | 1665 | 1714 | 1534 | 1369 | 394 |  | CORR | GENE | 01:58 | 02:19 | 02:27 | 114 | 360 | 10 | EXT |  | 0.89 | (c)
4156.889 | 4.799 | 4.76 | -6.676 | -6.715 | 1955 | 2107 | 2153 | 1955 | 4760 | 395 |  | CORR | GENE | 10:10 | 10:34 | 10:41 | 151 | 395 | 10 | EXT |  | 0.9 | (c)
4157.398 | 5.308 | 4.726 | -6.167 | -6.749 | -1238 | -1180 | -1128 | 1019 | 4726 | 395 |  | ARTD | GENE | 01:34 | 01:44 | 01:52 | 724 | 219 |  | EXT | Наплавка. |  | (c)
4158.044 | 5.954 | 5.925 | -5.521 | -5.55 | 1585 | 1961 | 1806 | 1585 | 5393 | 395 |  | CORR | GENE | 09:10 | 10:11 | 09:46 | 157 | 443 | 10 | EXT |  | 0.9 | (c)
4194.026 | 7.851 | 6.687 | -2.739 | -3.903 | 618 | 775 | 875 | 618 | 1855 | 398 |  | DENT | GENE | 05:21 | 05:47 | 06:03 | 2048 | 515 | 0.4 | N/A | Глубина вмятины: 6 мм (0,4%). Линейка: 205 см в (669 см; 05:47 ч:мин) |  | (c)
4242.125 | 0 | -0.022 | -11.16 | -11.182 | -396 | 452 | 368 | 0 |  | 403 | Нарушение формы кольцевого шва | GWAN |  | 00:11 | 02:28 | 02:15 | 0 | 1529 |  | EXT | Нарушение формы кольцевого шва |  | (c)
4242.125 | 0 | -0.023 | -11.16 | -11.183 | 1186 | 1711 | -1827 | 0 |  | 403 | Нарушение формы кольцевого шва | GWAN |  | 04:27 | 05:52 | 08:21 | 0 | 2895 |  | EXT | Нарушение формы кольцевого шва |  | (c)
4254.911 | 1.626 | 1.419 | -9.999 | -10.206 | 677 | 731 | 856 | 677 | 1419 | 404 |  | GOUG | GENE | 07:45 | 07:54 | 08:14 | 215 | 358 | 11 | EXT | Задир. |  | (c)
4255.443 | 2.158 | 2.148 | -9.467 | -9.477 | 970 | 1007 | 1016 | 970 | 2148 | 404 |  | CORR | CIGR | 08:33 | 08:39 | 08:40 | 24 | 92 | 10 | EXT |  | 0.89 | (c)
4348.165 | 3.845 | 3.823 | -4.775 | -4.797 | 129 | 164 | 181 | 129 | 3823 | 412 |  | CORR | CIGR | 00:07 | 00:13 | 00:16 | 23 | 103 | 10 | EXT |  | 0.89 | (c)
4352.94 | 0 | -0.025 | -9.694 | -9.719 | 989 | 1339 | 1317 | 586 |  | 413а | Нарушение формы кольцевого шва | GWAN |  | 03:15 | 04:12 | 04:08 | 0 | 656 |  | EXT | Нарушение формы кольцевого шва |  | (c)
4353.06 | 0.12 | 0.026 | -9.574 | -9.668 | 1960 | 1995 | 1987 | 216 | 26 | 413а | Дефект проката | MIAN | GENE | 05:52 | 05:58 | 05:57 | 216 | 54 |  | INT | Дефект проката Эквивалент потери металла 16%. |  | (c)
4366.799 | 0 | -0.02 | -7.756 | -7.776 | 2192 | -1886 | -1964 | 0 |  | 414а | Нарушение формы кольцевого шва | GWAN |  | 08:40 | 09:41 | 09:29 | 0 | 609 |  | EXT | Нарушение формы кольцевого шва |  | (c)
4366.799 | 0 | -0.04 | -7.756 | -7.796 | -1564 | -1419 | -1311 | 666 |  | 414а | Вышлифовка на шве | GWAN | GENE | 10:33 | 10:57 | 11:14 | 68 | 507 | 11 | EXT | Вышлифовка на шве | 0.89 | (c)
4385.81 | 0 | -0.014 | -11.23 | -11.244 | -93 | 37 | 400 | 0 |  | 416 | Нарушение формы кольцевого шва | GWAN |  | 09:47 | 10:08 | 11:06 | 0 | 987 |  | EXT | Нарушение формы кольцевого шва |  | (c)
4405.879 | 8.839 | 8.823 | -2.451 | -2.467 | 1708 | 1733 | 1760 | 419 | 2430 | 417 |  | ARTD | CIGR | 01:41 | 01:45 | 01:50 | 37 | 103 |  | EXT | Наплавка. |  | (c)
4408.28 | 11.24 | 11.181 | -0.05 | -0.109 | -1492 | -1458 | -1464 | 738 | 11 | 417 |  | ARTD | GENE | 05:05 | 05:10 | 05:09 | 98 | 57 |  | EXT | Эквивалент потери металла 10%. |  | (c)
4408.383 | 0.053 | 0.028 | -10.847 | -10.872 | -1507 | -1235 | -1280 | 1053 | 28 | 418 |  | CORR | CIGR | 00:28 | 01:12 | 01:05 | 44 | 454 | 11 | EXT |  | 0.89 | (c)
4408.443 | 0.113 | 0.094 | -10.787 | -10.806 | 2075 | 2180 | -2215 | 2045 | 94 | 418 |  | CORR | CIGR | 10:06 | 10:23 | 10:34 | 42 | 341 | 14 | EXT |  | 0.89 | (c)
4408.578 | 0.248 | 0.207 | -10.652 | -10.693 | -2039 | -1477 | -1665 | 1291 | 207 | 418 |  | CORR | GENE | 11:02 | 00:33 | 12:03 | 73 | 748 | 12 | EXT |  | 0.89 | (c)
4409.084 | 0.754 | 0.568 | -10.146 | -10.332 | 1839 | 2023 | 2106 | 1839 | 568 | 418 |  | CORR | GENE | 09:28 | 09:58 | 10:11 | 223 | 533 | 11 | EXT |  | 0.91 | (c)
4409.392 | 1.062 | 1.045 | -9.838 | -9.855 | 1928 | 1986 | 1988 | 1928 | 1045 | 418 |  | CORR | CIGR | 09:42 | 09:52 | 09:52 | 33 | 120 | 14 | EXT |  | 0.89 | (c)
4425.792 | 6.562 | 6.537 | -5.018 | -5.043 | 506 | 571 | 577 | 506 | 5013 | 419 |  | CORR | CIGR | 10:34 | 10:45 | 10:46 | 30 | 143 | 10 | EXT |  | 0.89 | (c)
4433.489 | 2.679 | 2.642 | -8.401 | -8.438 | 2026 | 2103 | 2123 | 2026 | 2642 | 420 |  | CORR | CIGR | 11:15 | 11:28 | 11:31 | 45 | 193 | 13 | EXT |  | 0.89 | (c)
4433.69 | 2.88 | 2.841 | -8.2 | -8.239 | 2028 | 2146 | 2134 | 2028 | 2841 | 420 |  | CORR | GENE | 11:16 | 11:35 | 11:33 | 54 | 212 | 15 | EXT |  | 0.89 | (c)
4440.954 | 10.144 | 10.132 | -0.936 | -0.948 | -87 | -43 | -40 | 0 | 917 | 420 |  | CORR | CIGR | 05:34 | 05:41 | 05:42 | 31 | 94 | 14 | EXT |  | 0.89 | (c)
4544.702 | 0.832 | 0.822 | -10.698 | -10.708 | -2150 | -2125 | -2124 | 80 | 822 | 430 | Металлургический дефект | MIAN | PITT | 03:13 | 03:17 | 03:17 | 31 | 52 |  | INT | Металлургический дефект Эквивалент потери металла 13%. |  | (c)
4690.954 | 11.104 | 11.076 | -0.141 | -0.169 | 229 | 350 | 418 | 229 | 122 | 442 |  | CORR | CIGR | 00:50 | 01:09 | 01:20 | 47 | 377 | 14 | EXT |  | 0.89 | (c)
4753.245 | 2.485 | 2.455 | -8.465 | -8.495 | 89 | 112 | 118 | 89 | 2455 | 449 |  | ARTD | GENE | 01:52 | 01:56 | 01:57 | 67 | 58 |  | EXT | Наплавка. |  | (c)
4757.299 | 6.539 | 6.522 | -4.411 | -4.428 | -412 | -372 | -362 | 313 | 4390 | 449 |  | CORR | CIGR | 00:31 | 00:38 | 00:39 | 38 | 99 | 11 | EXT |  | 0.89 | (c)
4768.773 | 1.563 | 1.548 | -2.602 | -2.617 | -1959 | -1886 | -1885 | 272 | 1548 | 451 | Дефект проката | MIAN | CIGR | 08:21 | 08:32 | 08:33 | 32 | 147 |  | INT | Дефект проката Эквивалент потери металла 16%. |  | (c)
4985.748 | 1.628 | 1.584 | -9.767 | -9.811 | 71 | 343 | 482 | 71 | 1584 | 472 |  | GOUG | GENE | 03:15 | 03:59 | 04:22 | 95 | 821 | 7 | EXT | Задир. |  | (c)
5049.758 | 0.158 | 0.139 | -11.427 | -11.446 | -2061 | -1977 | -1948 | 170 | 139 | 478 |  | CORR | CIGR | 09:05 | 09:18 | 09:23 | 40 | 226 | 11 | EXT |  | 0.89 | (c)
5061.132 | 11.532 | 11.508 | -0.053 | -0.077 | -2046 | -1958 | -1937 | 185 | 39 | 478 |  | CORR | CIGR | 09:07 | 09:22 | 09:25 | 38 | 219 | 15 | EXT |  | 0.89 | (c)
5061.185 | 0 | -0.034 | -11.34 | -11.374 | -1062 | -881 | -738 | 415 |  | 479 | Вышлифовка на шве | GWAN | GENE | 11:28 | 11:57 | 12:20 | 59 | 647 | 12 | EXT | Вышлифовка на шве | 0.89 | (c)
5174.71 | 0 | -0.042 | -11.445 | -11.487 | -1451 | -1274 | -1215 | 779 |  | 489 | Вышлифовка на шве | GWAN | GENE | 08:27 | 08:55 | 09:05 | 94 | 472 | 11 | EXT | Вышлифовка на шве | 0.89 | (c)
5332.93 | 0 | -0.045 | -11.5 | -11.545 | -1146 | -1001 | -959 | 772 |  | 503 | Нарушение формы кольцевого шва | GWAN |  | 00:17 | 00:41 | 00:48 | 0 | 374 |  | EXT | Нарушение формы кольцевого шва Аномалия находится на отводе. |  | (c)
5468.98 | 0 | -0.016 | -11.39 | -11.406 | -2212 | -2091 | -2082 | 19 |  | 515 | Нарушение формы кольцевого шва | GWAN |  | 04:06 | 04:25 | 04:27 | 0 | 261 |  | EXT | Нарушение формы кольцевого шва |  | (c)
5480.37 | 0 | -0.035 | -11.015 | -11.05 | -433 | 378 | 334 | 433 |  | 516 | Нарушение формы кольцевого шва | GWAN |  | 11:05 | 01:16 | 13:09 | 0 | 1533 |  | EXT | Нарушение формы кольцевого шва |  | (c)
5480.37 | 0 | -0.028 | -11.015 | -11.043 | 1242 | 2190 | 1884 | 0 |  | 516 | Нарушение формы кольцевого шва | GWAN |  | 03:35 | 06:08 | 05:19 | 0 | 1284 |  | EXT | Нарушение формы кольцевого шва |  | (c)
5480.37 | 0 | -0.033 | -11.015 | -11.048 | -1007 | -892 | -864 | 720 |  | 516 | Нарушение формы кольцевого шва | GWAN |  | 09:32 | 09:51 | 09:55 | 0 | 287 |  | EXT | Нарушение формы кольцевого шва |  | (c)
5565.338 | 7.338 | 7.305 | -4.162 | -4.195 | 1058 | 1116 | 1133 | 1058 | 4162 | 524 |  | CORR | CIGR | 02:17 | 02:27 | 02:30 | 33 | 151 | 11 | EXT |  | 0.89 | (c)
5792.753 | 8.508 | 8.48 | -2.687 | -2.715 | 679 | 699 | 753 | 679 | 2687 | 545 |  | CORR | CIGR | 02:58 | 03:01 | 03:10 | 28 | 148 | 11 | EXT |  | 0.89 | (c)
5792.945 | 8.7 | 8.672 | -2.495 | -2.523 | 906 | 909 | 920 | 906 | 2425 | 545 |  | CORR | AXGR | 03:34 | 03:35 | 03:37 | 98 | 29 | 10 | EXT |  | 0.89 | (c)
5829.49 | 0 | -0.033 | -11.345 | -11.378 | -2123 | -1989 | -1523 | 107 |  | 549 | Нарушение формы кольцевого шва | GWAN |  | 07:25 | 07:46 | 09:02 | 0 | 1200 |  | EXT | Нарушение формы кольцевого шва |  | (c)
5886.215 | 0 | -0.019 | -11.56 | -11.579 | 1569 | -2017 | -1890 | 0 |  | 554 | Нарушение формы кольцевого шва | GWAN |  | 02:07 | 04:28 | 04:49 | 0 | 2004 |  | EXT | Нарушение формы кольцевого шва |  | (c)
5886.215 | 0 | -0.026 | -11.56 | -11.586 | -724 | 62 | 358 | 0 |  | 554 | Нарушение формы кольцевого шва | GWAN |  | 07:57 | 10:04 | 10:51 | 0 | 2165 |  | EXT | Нарушение формы кольцевого шва |  | (c)
5945.747 | 2.822 | 2.777 | -8.708 | -8.753 | -216 | -159 | -132 | 48 | 2777 | 559 |  | ARTD | GENE | 00:42 | 00:51 | 00:56 | 96 | 168 |  | EXT | Эквивалент потери металла 11%. |  | (c)
6010.205 | 11.32 | 11.292 | -0.17 | -0.198 | -564 | -485 | -257 | 0 | 126 | 564 |  | CORR | GENE | 01:50 | 02:03 | 02:39 | 72 | 614 | 11 | EXT |  | 0.89 | (c)
6014.935 | 4.56 | 4.56 | -6.37 | -6.37 | -664 | -655 | -622 | 580 | 4560 | 565 |  | CORR | CIGR | 05:55 | 05:56 | 06:02 | 22 | 84 | 13 | EXT |  | 0.89 | (c)
6063.96 | 8.95 | 7.738 | -2.59 | -3.802 | 1614 | 1873 | 1792 | 1614 | 1300 | 569 |  | GOUG | GENE | 00:18 | 00:59 | 00:46 | 2502 | 357 | 12 | EXT | Зона задиров. |  | (c)
6064.628 | 9.618 | 9.582 | -1.922 | -1.958 | -2153 | -1923 | -2005 | 1857 | 1688 | 569 |  | ARTD | GENE | 02:10 | 02:47 | 02:34 | 270 | 296 |  | EXT | Эквивалент потери металла 10%. |  | (c)
6156.51 | 10.825 | 10.8 | -0.3 | -0.325 | 1041 | 1190 | 1167 | 938 | 287 | 577 |  | CORR | CIGR | 04:53 | 05:17 | 05:14 | 38 | 251 | 11 | EXT |  | 0.89 | (c)
6190.75 | 0 | -0.015 | -11.465 | -11.48 | 1672 | 2225 | -1927 | 0 |  | 581 | Нарушение формы кольцевого шва | GWAN |  | 03:07 | 04:37 | 05:26 | 0 | 1724 |  | EXT | Нарушение формы кольцевого шва |  | (c)
6418.055 | 1.905 | 1.886 | -9.345 | -9.364 | -1966 | -1867 | -1859 | 1752 | 1886 | 603 |  | CORR | CIGR | 02:44 | 02:60 | 03:01 | 34 | 214 | 10 | EXT |  | 0.89 | (c)
6473.15 | 0 | -0.027 | -11.425 | -11.452 | 1995 | -2059 | -1600 | 0 |  | 608 | Нарушение формы кольцевого шва | GWAN |  | 03:48 | 04:54 | 06:08 | 0 | 1732 |  | EXT | Нарушение формы кольцевого шва |  | (c)
6473.15 | 0 | -0.047 | -11.425 | -11.472 | -686 | 569 | 623 | 0 |  | 608 | Нарушение формы кольцевого шва | GWAN |  | 08:35 | 11:58 | 12:07 | 0 | 2619 |  | EXT | Нарушение формы кольцевого шва |  | (c)
6552.62 | 0 | -0.046 | -11.645 | -11.691 | -1162 | -970 | -978 | 794 |  | 615 | Вышлифовка на шве | GWAN | GENE | 01:00 | 01:31 | 01:30 | 91 | 367 | 12 | EXT | Вышлифовка на шве | 0.89 | (c)
6552.62 | 0 | -0.011 | -11.645 | -11.656 | -431 | -18 | 82 | 0 |  | 615 | Нарушение формы кольцевого шва | GWAN |  | 02:58 | 04:05 | 04:21 | 0 | 1025 |  | EXT | Нарушение формы кольцевого шва |  | (c)
6631.955 | 0 | -0.034 | -11.64 | -11.674 | 708 | 1433 | -1673 | 406 |  | 623 | Нарушение формы кольцевого шва | GWAN |  | 06:34 | 08:30 | 12:09 | 0 | 4159 |  | EXT | Нарушение формы кольцевого шва Аномалия находится на упругопластическом изгибе: R=734 D, максимальное растяжение на 5.5 час. |  | (c)
6663.63 | 5.025 | 5.016 | -1.42 | -1.429 | 467 | 467 | 523 | 467 | 1412 | 626 |  | CORR | CIGR | 02:10 | 02:10 | 02:19 | 17 | 112 | 10 | EXT |  | 0.88 | (c)
6665.05 | 0 | -0.031 | -11.41 | -11.441 | 900 | 1416 | 1489 | 152 |  | 627 | Нарушение формы кольцевого шва | GWAN |  | 01:20 | 02:43 | 02:55 | 0 | 1179 |  | EXT | Нарушение формы кольцевого шва |  | (c)
6747.085 | 0 | -0.024 | -11.605 | -11.629 | -1405 | -931 | 31 | 0 |  | 635 | Нарушение формы кольцевого шва | GWAN |  | 07:12 | 08:29 | 11:04 | 0 | 2872 |  | EXT | Нарушение формы кольцевого шва |  | (c)
6926.642 | 8.742 | 8.673 | -2.858 | -2.927 | 2175 | 2218 | -2230 | 2174 | 2805 | 651 |  | DENT | GENE | 06:56 | 07:03 | 07:05 | 122 | 112 | 0.6 | N/A | Глубина вмятины: 8 мм (0,6%). Линейка: 12 см в (868 см; 07:03 ч:мин) |  | (c)
6959.112 | 7.867 | 7.865 | -3.693 | -3.695 | -1140 | -1126 | -1096 | 1052 | 3674 | 654 |  | CORR | CIGR | 09:58 | 10:00 | 10:05 | 21 | 88 | 12 | EXT |  | 0.88 | (c)
7063.145 | 0 | -0.03 | -11.555 | -11.585 | 482 | -1086 | -1761 | 457 |  | 664 | Нарушение формы кольцевого шва | GWAN |  | 11:43 | 07:30 | 17:41 | 0 | 4436 |  | EXT | Нарушение формы кольцевого шва |  | (c)
7109.26 | 0 | -0.029 | -11.245 | -11.274 | -732 | -545 | -561 | 390 |  | 668 | Вышлифовка на шве | GWAN | GENE | 05:45 | 06:15 | 06:12 | 60 | 342 | 13 | EXT | Вышлифовка на шве | 0.89 | (c)
7109.26 | 0 | -0.027 | -11.245 | -11.272 | 342 | 447 | 502 | 342 |  | 668 | Нарушение формы кольцевого шва | GWAN |  | 08:38 | 08:55 | 09:04 | 0 | 321 |  | EXT | Нарушение формы кольцевого шва |  | (c)
7198.59 | 0 | -0.04 | -11.07 | -11.11 | -1921 | -1548 | -1576 | 1231 |  | 676 | Нарушение формы кольцевого шва | GWAN |  | 02:18 | 03:18 | 03:14 | 0 | 690 |  | EXT | Нарушение формы кольцевого шва |  | (c)
7198.59 | 0 | -0.033 | -11.07 | -11.103 | -1112 | 633 | -143 | 0 |  | 676 | Нарушение формы кольцевого шва | GWAN |  | 04:28 | 09:10 | 07:05 | 0 | 1938 |  | EXT | Нарушение формы кольцевого шва |  | (c)
7198.59 | 0 | -0.049 | -11.07 | -11.119 | 874 | 1595 | 1676 | 874 |  | 676 | Нарушение формы кольцевого шва | GWAN |  | 09:49 | 11:45 | 11:58 | 0 | 1604 |  | EXT | Нарушение формы кольцевого шва |  | (c)
7209.66 | 0 | -0.06 | -10.755 | -10.815 | -1111 | -655 | -767 | 423 |  | 677 | Вышлифовка на шве | GWAN | GENE | 11:14 | 00:28 | 12:10 | 62 | 688 | 12 | EXT | Вышлифовка на шве | 0.89 | (c)
7231.405 | 0 | -0.039 | -11.14 | -11.179 | -820 | -461 | -459 | 98 |  | 679 | Нарушение формы кольцевого шва | GWAN |  | 07:03 | 08:01 | 08:01 | 0 | 721 |  | EXT | Нарушение формы кольцевого шва |  | (c)
7310.765 | 0 | -0.056 | -11.335 | -11.391 | -501 | -342 | -293 | 85 |  | 686 | Нарушение формы кольцевого шва | GWAN |  | 11:06 | 11:32 | 11:40 | 0 | 416 |  | EXT | Нарушение формы кольцевого шва |  | (c)
7350.392 | 5.512 | 5.497 | -5.758 | -5.773 | 1789 | 1882 | 1855 | 1789 | 5497 | 689 |  | GOUG | CIGR | 09:25 | 09:40 | 09:36 | 41 | 132 | 8 | EXT | Задир. |  | (c)
7417.303 | 4.813 | 4.709 | -6.347 | -6.451 | -558 | 177 | -35 | 0 | 4709 | 695 |  | GOUG | GENE | 05:36 | 07:35 | 07:00 | 605 | 1046 | 13 | EXT | Зона задиров. |  | (b)
7436.508 | 1.513 | 1.455 | -9.742 | -9.8 | -2032 | -1694 | -1790 | 1549 | 1455 | 697 |  | GOUG | GENE | 04:10 | 05:04 | 04:49 | 92 | 483 | 9 | EXT | Задир. |  | (c)
7510.835 | 0 | -0.043 | -11.24 | -11.283 | 57 | 153 | 229 | 57 |  | 704 | Нарушение формы кольцевого шва | GWAN |  | 00:39 | 00:54 | 01:06 | 0 | 344 |  | EXT | Нарушение формы кольцевого шва |  | (c)
7510.835 | 0 | -0.04 | -11.24 | -11.28 | -1471 | -1283 | -871 | 270 |  | 704 | Нарушение формы кольцевого шва | GWAN |  | 08:32 | 09:02 | 10:09 | 0 | 1201 |  | EXT | Нарушение формы кольцевого шва |  | (c)
7522.075 | 0 | -0.046 | -11.485 | -11.531 | [5 empty] | 705 | Нарушение формы кольцевого шва | GWAN |  | 10:01 | 11:24 | 11:09 | 0 | 842 |  | EXT | Нарушение формы кольцевого шва |  | (c)
7644.085 | 0 | -0.032 | -11.36 | -11.392 | -1326 | -270 | -515 | 296 |  | 716 | Нарушение формы кольцевого шва | GWAN |  | 10:27 | 01:17 | 12:38 | 0 | 1623 |  | EXT | Нарушение формы кольцевого шва |  | (c)
7694.452 | 10.282 | 10.27 | -1.263 | -1.275 | 1966 | 2006 | 2030 | 1966 | 1253 | 720 |  | GOUG | CIGR | 04:55 | 05:01 | 05:05 | 22 | 129 | 12 | EXT | Задир. |  | (c)
7750.927 | 3.137 | 3.136 | -8.528 | -8.529 | 1931 | 2216 | 2089 | 1931 | 3136 | 726 |  | GOUG | CIGR | 06:30 | 07:16 | 06:56 | 32 | 316 | 7 | EXT | Задир. |  | (c)
7756.95 | 9.16 | 9.031 | -2.505 | -2.634 | 1610 | 1696 | 1712 | 1610 | 2454 | 726 |  | ARTD | GENE | 05:38 | 05:52 | 05:55 | 180 | 205 |  | EXT | Наплавка. |  | (c)
7803.93 | 2.9 | 2.781 | -0.98 | -1.099 | -2093 | -2079 | -2067 | 138 | 895 | 731 |  | SCC | GENE | 08:01 | 08:03 | 08:05 | 204 | 52 | 23 | EXT |  | 1 | (b)
7825.716 | 9.791 | 9.76 | -1.684 | -1.715 | 313 | 448 | 563 | 313 | 1667 | 733 |  | CORR | GENE | 07:33 | 07:55 | 08:14 | 48 | 500 | 11 | EXT |  | 0.89 | (c)
7827.274 | 11.349 | 11.297 | -0.126 | -0.178 | 314 | 614 | 606 | 314 | 95 | 733 |  | ARTD | GENE | 07:34 | 08:22 | 08:21 | 83 | 584 |  | EXT | Наплавка/вышлифовка 10%. |  | (c)
7895.235 | 2.65 | 2.587 | -8.905 | -8.968 | -1842 | -1807 | -1824 | 1807 | 2587 | 741 |  | CORR | AXGR | 07:52 | 07:57 | 07:54 | 142 | 35 | 10 | EXT |  | 0.9 | (c)
7903.014 | 10.429 | 10.325 | -1.126 | -1.23 | -1892 | -1874 | -1877 | 1862 | 1063 | 741 |  | CORR | AXGR | 07:44 | 07:46 | 07:46 | 167 | 30 | 10 | EXT |  | 0.9 | (c)
7916.208 | 0.433 | 0.419 | -11.162 | -11.176 | 1048 | 1355 | 1229 | 1048 | 419 | 743 |  | CORR | GENE | 08:10 | 08:59 | 08:39 | 95 | 362 | 11 | EXT |  | 0.89 | (c)
7961.752 | 11.377 | 10.846 | -0.048 | -0.579 | -433 | -433 | -352 | 271 | 47 | 746 |  | ARTD | GENE | 11:22 | 11:22 | 11:36 | 532 | 162 |  | EXT | Эквивалент потери металла 10%. |  | (c)
7971.954 | 10.154 | 10.134 | -1.256 | -1.276 | -1628 | -1612 | -1590 | 602 | 1256 | 747 |  | CORR | CIGR | 07:60 | 08:02 | 08:06 | 20 | 77 | 10 | EXT |  | 0.88 | (c)
7972.037 | 10.237 | 9.591 | -1.173 | -1.819 | -1892 | -1747 | -1799 | 338 | 964 | 747 |  | CORR | GENE | 07:17 | 07:40 | 07:32 | 855 | 186 | 10 | EXT |  | 0.95 | (c)
7973.569 | 0.359 | 0.206 | -10.946 | -11.099 | 535 | 658 | 630 | 535 | 206 | 748 |  | CORR | GENE | 07:22 | 07:42 | 07:37 | 512 | 190 | 15 | EXT |  | 0.97 | (c)
7974.528 | 1.318 | 1.256 | -9.987 | -10.049 | 651 | 798 | 909 | 651 | 1256 | 748 |  | CORR | GENE | 07:41 | 08:05 | 08:22 | 120 | 516 | 10 | EXT |  | 0.89 | (c)
7994.453 | 9.938 | 9.824 | -1.342 | -1.456 | 1222 | 1612 | 1494 | 1222 | 1326 | 749 |  | CORR | GENE | 08:05 | 09:08 | 08:49 | 130 | 545 | 10 | EXT |  | 0.9 | (c)
7994.691 | 10.176 | 10.09 | -1.104 | -1.19 | 1095 | 1230 | 1408 | 1095 | 1095 | 749 |  | CORR | GENE | 07:45 | 08:06 | 08:35 | 95 | 626 | 11 | EXT |  | 0.89 | (c)
7997.199 | 1.404 | 1.363 | -8.891 | -8.932 | -22 | 292 | 296 | 0 | 1363 | 750 |  | CORR | GENE | 07:47 | 08:38 | 08:39 | 142 | 637 | 12 | EXT |  | 0.9 | (c)
8002.51 | 6.715 | 6.611 | -3.58 | -3.684 | 456 | 701 | 672 | 456 | 3523 | 750 |  | CORR | GENE | 09:05 | 09:44 | 09:39 | 161 | 433 | 11 | EXT |  | 0.9 | (c)
8011.105 | 5.015 | 4.946 | -5.105 | -5.174 | -783 | -718 | -490 | 198 | 4946 | 751 |  | CORR | GENE | 07:51 | 08:01 | 08:38 | 89 | 585 | 10 | EXT |  | 0.89 | (c)
8012.147 | 6.057 | 5.446 | -4.063 | -4.674 | -873 | -795 | -821 | 770 | 3935 | 751 |  | CORR | GENE | 07:36 | 07:49 | 07:45 | 739 | 103 | 11 | EXT |  | 0.96 | (c)
8014.378 | 8.288 | 8.223 | -1.832 | -1.897 | -894 | -730 | -647 | 400 | 1789 | 751 |  | CORR | GENE | 07:33 | 07:59 | 08:13 | 108 | 494 | 11 | EXT |  | 0.89 | (c)
8021.652 | 5.442 | 5.245 | -5.768 | -5.965 | 755 | 848 | 826 | 755 | 5085 | 752 |  | CORR | GENE | 08:10 | 08:25 | 08:22 | 880 | 143 | 12 | EXT |  | 0.97 | (c)
8047.081 | 8.451 | 8.418 | -3.164 | -3.197 | -1323 | -1155 | -1097 | 870 | 3095 | 754 |  | CORR | GENE | 02:10 | 02:37 | 02:47 | 102 | 454 | 11 | EXT |  | 0.89 | (c)
8048.368 | 9.738 | 9.652 | -1.877 | -1.963 | -925 | -827 | -716 | 508 | 1843 | 754 |  | CORR | GENE | 03:14 | 03:30 | 03:48 | 120 | 417 | 15 | EXT |  | 0.9 | (c)
8050.086 | 11.456 | 11.155 | -0.159 | -0.46 | 259 | 469 | 1007 | 259 | 158 | 754 |  | CORR | GENE | 06:26 | 06:59 | 08:26 | 302 | 1496 | 10 | EXT |  | 0.92 | (c)
8050.335 | 0.09 | 0.055 | -11.47 | -11.505 | -840 | -653 | -625 | 410 | 55 | 755 |  | CORR | GENE | 04:53 | 05:23 | 05:28 | 175 | 430 | 12 | EXT |  | 0.9 | (c)
8050.859 | 0.614 | 0.526 | -10.946 | -11.034 | -1319 | -1201 | -1108 | 898 | 526 | 755 |  | CORR | GENE | 03:36 | 03:55 | 04:10 | 173 | 421 | 10 | EXT |  | 0.9 | (c)
8051.069 | 0.824 | 0.79 | -10.736 | -10.77 | -1379 | -1230 | -1035 | 691 | 790 | 755 |  | CORR | GENE | 03:26 | 03:50 | 04:22 | 67 | 688 | 10 | EXT |  | 0.89 | (c)
8051.419 | 1.174 | 1.159 | -10.386 | -10.401 | 56 | 253 | 199 | 56 | 1159 | 755 |  | CORR | GENE | 07:18 | 07:49 | 07:41 | 66 | 286 | 11 | EXT |  | 0.89 | (c)
8076.562 | 3.102 | 3.088 | -7.513 | -7.527 | -156 | -93 | -68 | 0 | 3088 | 757 |  | CORR | CIGR | 07:49 | 07:59 | 08:03 | 26 | 176 | 10 | EXT |  | 0.89 | (c)
8078.625 | 5.165 | 5.014 | -5.45 | -5.601 | 18 | 50 | 57 | 18 | 5014 | 757 | Дефект проката | MIAN | GENE | 08:17 | 08:22 | 08:23 | 390 | 78 |  | INT | Дефект проката Эквивалент потери металла 13%. |  | (c)
8083.006 | 9.546 | 9.524 | -1.069 | -1.091 | 58 | 276 | 210 | 58 | 1024 | 757 |  | CORR | GENE | 08:24 | 08:59 | 08:48 | 67 | 304 | 13 | EXT |  | 0.89 | (c)
8083.974 | 10.514 | 10.487 | -0.101 | -0.128 | 208 | 309 | 327 | 208 | 85 | 757 |  | CORR | CIGR | 08:48 | 09:04 | 09:07 | 43 | 237 | 11 | EXT |  | 0.89 | (c)
8085.568 | 1.493 | 1.464 | -9.232 | -9.261 | 1384 | 1430 | 1481 | 1384 | 1464 | 758 |  | CORR | GENE | 10:10 | 10:18 | 10:26 | 61 | 193 | 10 | EXT |  | 0.89 | (c)
8091.82 | 7.745 | 7.724 | -2.98 | -3.001 | 897 | 948 | 983 | 897 | 2957 | 758 |  | CORR | CIGR | 08:52 | 08:60 | 09:06 | 44 | 171 | 11 | EXT |  | 0.89 | (c)
8117.885 | 0.14 | 0.109 | -11.35 | -11.381 | 309 | 472 | 478 | 309 | 109 | 761 | Дефект проката | MIAN | GENE | 06:18 | 06:44 | 06:45 | 58 | 338 |  | INT | Дефект проката Эквивалент потери металла 14%. |  | (c)
8128.272 | 10.527 | 10.498 | -0.963 | -0.992 | -1228 | -420 | -745 | 261 | 730 | 761 |  | CORR | GENE | 02:10 | 04:20 | 03:28 | 262 | 967 | 12 | EXT |  | 0.92 | (c)
8138.895 | 9.66 | 9.612 | -1.87 | -1.918 | 527 | 1098 | 892 | 527 | 1777 | 762 |  | CORR | GENE | 08:50 | 10:22 | 09:49 | 141 | 731 | 11 | EXT |  | 0.9 | (c)
8139.271 | 10.036 | 10.014 | -1.494 | -1.516 | 196 | 1047 | 690 | 196 | 1343 | 762 |  | CORR | GENE | 07:56 | 10:14 | 09:16 | 173 | 989 | 10 | EXT |  | 0.9 | (c)
8139.732 | 10.497 | 10.476 | -1.033 | -1.054 | 613 | 794 | 805 | 613 | 1000 | 762 |  | CORR | CIGR | 09:03 | 09:33 | 09:34 | 54 | 385 | 11 | EXT |  | 0.89 | (c)
8176.486 | 1.406 | 1.37 | -9.949 | -9.985 | -330 | -200 | -144 | 0 | 1370 | 766 |  | CORR | GENE | 09:57 | 10:17 | 10:27 | 69 | 373 | 10 | EXT |  | 0.84 | (c)
8183.517 | 8.437 | 8.423 | -2.918 | -2.932 | -1223 | -992 | -832 | 440 | 2834 | 766 |  | CORR | GENE | 07:32 | 08:10 | 08:36 | 98 | 783 | 11 | EXT |  | 0.85 | (c)
8183.621 | 8.541 | 8.476 | -2.814 | -2.879 | 1363 | 1689 | 1763 | 1363 | 2760 | 766 |  | CORR | GENE | 02:30 | 03:22 | 03:34 | 119 | 799 | 10 | EXT |  | 0.85 | (c)
8187.681 | 1.246 | 1.246 | -9.784 | -9.784 | -591 | -560 | -490 | 390 | 1246 | 767 |  | CORR | CIGR | 08:36 | 08:41 | 08:52 | 40 | 201 | 11 | EXT |  | 0.84 | (c)
8197.071 | 10.636 | 10.611 | -0.394 | -0.419 | -1890 | -1630 | -1489 | 1089 | 235 | 767 |  | CORR | GENE | 05:06 | 05:48 | 06:11 | 184 | 801 | 11 | EXT |  | 0.86 | (c)
8197.465 | 0 | -0.019 | -6.105 | -6.124 | -2017 | -1677 | -1732 | 214 |  | 768 | Нарушение формы кольцевого шва | GWAN |  | 05:47 | 06:42 | 06:33 | 0 | 569 |  | EXT | Нарушение формы кольцевого шва |  | (c)
8199.149 | 1.684 | 1.677 | -4.421 | -4.428 | -2121 | -1448 | -1739 | 109 | 1677 | 768 |  | CORR | GENE | 05:30 | 07:19 | 06:32 | 61 | 765 | 12 | EXT |  | 0.89 | (c)
8210.655 | 7.085 | 7.033 | -4.15 | -4.202 | -1750 | -1130 | -1024 | 298 | 4073 | 769 |  | CORR | GENE | 04:03 | 05:43 | 05:60 | 129 | 1452 | 12 | EXT |  | 0.85 | (c)
8211.211 | 7.641 | 7.627 | -3.594 | -3.608 | -620 | -542 | -553 | 487 | 3588 | 769 |  | GOUG | CIGR | 07:05 | 07:18 | 07:16 | 20 | 133 | 11 | EXT | Задир. |  | (c)
8314.586 | 11.161 | 11.059 | -0.089 | -0.191 | -1626 | -1138 | -1283 | 605 | 54 | 778 |  | CORR | GENE | 05:04 | 06:23 | 05:59 | 137 | 685 | 10 | EXT |  | 0.9 | (c)
8315.073 | 0.398 | 0.242 | -11.067 | -11.223 | -1546 | -839 | -1002 | 458 | 242 | 779 |  | CORR | GENE | 04:10 | 06:04 | 05:38 | 249 | 1088 | 13 | EXT |  | 0.92 | (c)
8473.215 | 0 | -0.015 | -11.355 | -11.37 | 383 | 649 | 673 | 383 |  | 793 | Нарушение формы кольцевого шва | GWAN |  | 03:55 | 04:38 | 04:41 | 0 | 579 |  | EXT | Нарушение формы кольцевого шва |  | (c)
8473.215 | 0 | -0.013 | -11.355 | -11.368 | 1134 | 1342 | 1444 | 477 |  | 793 | Нарушение формы кольцевого шва | GWAN |  | 05:56 | 06:29 | 06:46 | 0 | 620 |  | EXT | Нарушение формы кольцевого шва |  | (c)
8473.215 | 0 | -0.03 | -11.355 | -11.385 | 2122 | -1110 | -1202 | 0 |  | 793 | Нарушение формы кольцевого шва | GWAN |  | 08:35 | 11:54 | 11:39 | 0 | 2274 |  | EXT | Нарушение формы кольцевого шва |  | (c)
8484.57 | 0 | -0.034 | -11.515 | -11.549 | -1434 | -173 | -732 | 30 |  | 794 | Нарушение формы кольцевого шва | GWAN |  | 10:51 | 02:14 | 12:44 | 0 | 1404 |  | EXT | Нарушение формы кольцевого шва |  | (c)
8484.57 | 0 | -0.011 | -11.515 | -11.526 | 135 | 468 | 581 | 135 |  | 794 | Нарушение формы кольцевого шва | GWAN |  | 03:04 | 03:58 | 04:16 | 0 | 891 |  | EXT | Нарушение формы кольцевого шва |  | (c)
8563.945 | 0 | -0.023 | -11.28 | -11.303 | -1725 | -1501 | -1356 | 988 |  | 801 | Вышлифовка на шве | GWAN | GENE | 01:19 | 01:55 | 02:18 | 57 | 738 | 13 | EXT | Вышлифовка на шве Аномалия находится на отводе. | 0.89 | (c)
8575.225 | 0 | -0.032 | -11.56 | -11.592 | -337 | 23 | -96 | 0 |  | 802 | Нарушение формы кольцевого шва | GWAN |  | 10:58 | 11:56 | 11:37 | 0 | 481 |  | EXT | Нарушение формы кольцевого шва Аномалия находится на отводе. |  | (c)
8620.005 | 0 | -0.036 | -11.445 | -11.481 | 1719 | 2023 | 1954 | 42 |  | 806 | Вышлифовка на шве | GWAN | GENE | 07:32 | 08:21 | 08:10 | 50 | 470 | 10 | EXT | Вышлифовка на шве Аномалия находится на отводе. | 0.84 | (c)
8624.347 | 4.342 | 4.33 | -7.103 | -7.115 | -295 | -182 | -188 | 80 | 4330 | 806 |  | CORR | CIGR | 02:07 | 02:25 | 02:24 | 45 | 215 | 12 | EXT | Аномалия находится на отводе. | 0.84 | (c)
8642.165 | 0 | -0.016 | -11.19 | -11.206 | 932 | -1185 | -1641 | 0 |  | 808 | Нарушение формы кольцевого шва | GWAN |  | 01:29 | 07:48 | 06:34 | 0 | 3776 |  | EXT | Нарушение формы кольцевого шва |  | (c)
8719.085 | 0 | -0.029 | -11.355 | -11.384 | -1724 | -1606 | -1553 | 506 |  | 815 | Нарушение формы кольцевого шва | GWAN |  | 06:57 | 07:16 | 07:25 | 0 | 342 |  | EXT | Нарушение формы кольцевого шва |  | (c)
8768.413 | 4.008 | 3.976 | -7.322 | -7.354 | 293 | 401 | 445 | 293 | 3976 | 819 |  | CORR | GENE | 10:23 | 10:40 | 10:47 | 57 | 303 | 10 | EXT |  | 0.89 | (c)
8899.48 | 0 | -0.028 | -7.36 | -7.388 | -161 | 712 | 494 | 0 |  | 831 | Нарушение формы кольцевого шва | GWAN |  | 09:41 | 00:02 | 11:27 | 0 | 1310 |  | EXT | Нарушение формы кольцевого шва |  | (c)
8899.48 | 0 | -0.01 | -7.36 | -7.37 | 1194 | 1704 | 1840 | 0 |  | 831 | Нарушение формы кольцевого шва | GWAN |  | 01:20 | 02:42 | 03:04 | 0 | 1292 |  | EXT | Нарушение формы кольцевого шва |  | (c)
8899.48 | 0 | -0.018 | -7.36 | -7.378 | -1659 | -1365 | -1450 | 572 |  | 831 | Нарушение формы кольцевого шва | GWAN |  | 05:40 | 06:27 | 06:13 | 0 | 417 |  | EXT | Нарушение формы кольцевого шва |  | (c)
8899.48 | 0 | -0.022 | -7.36 | -7.382 | -1052 | -757 | -697 | 341 |  | 831 | Нарушение формы кольцевого шва | GWAN |  | 07:18 | 08:05 | 08:15 | 0 | 711 |  | EXT | Нарушение формы кольцевого шва |  | (c)
9005.691 | 6.376 | 5.873 | -5.249 | -5.752 | -1923 | -1501 | -1666 | 1410 | 4626 | 843 |  | GOUG | GENE | 04:00 | 05:08 | 04:42 | 1126 | 513 | 14 | EXT | Зона задиров. |  | (b)
9010.94 | 0 | -0.03 | -11.21 | -11.24 | -1971 | -1709 | -1586 | 1200 |  | 844 | Нарушение формы кольцевого шва | GWAN |  | 00:30 | 01:12 | 01:32 | 0 | 771 |  | EXT | Нарушение формы кольцевого шва |  | (c)
9012.996 | 2.056 | 1.931 | -9.154 | -9.279 | -158 | -130 | -137 | 116 | 1931 | 844 |  | CORR | AXGR | 05:23 | 05:27 | 05:26 | 306 | 42 | 11 | EXT |  | 0.92 | (c)
9089.175 | 0 | -0.047 | -11.315 | -11.362 | -1932 | -1588 | -1458 | 298 |  | 851 | Вышлифовка на шве | GWAN | GENE | 07:51 | 08:47 | 09:08 | 85 | 948 | 11 | EXT | Вышлифовка на шве | 0.85 | (c)
9150.405 | 4.705 | 4.672 | -6.485 | -6.518 | 1482 | 1563 | 1574 | 564 | 4672 | 856 |  | CORR | GENE | 02:35 | 02:48 | 02:49 | 60 | 184 | 10 | EXT |  | 0.89 | (c)
9156.89 | 0 | -0.011 | -10.29 | -10.301 | -2002 | -1912 | -1775 | 229 |  | 857 | Вышлифовка на шве | GWAN | GENE | 07:16 | 07:31 | 07:53 | 50 | 452 | 16 | EXT | Вышлифовка на шве | 0.89 | (c)
9157.572 | 0.682 | 0.663 | -9.608 | -9.627 | -1706 | -1651 | -1654 | 525 | 663 | 857 |  | CORR | CIGR | 08:04 | 08:13 | 08:13 | 30 | 103 | 12 | EXT |  | 0.89 | (c)
9159.322 | 2.432 | 2.409 | -7.858 | -7.881 | -483 | -416 | -401 | 320 | 2409 | 857 |  | CORR | CIGR | 11:22 | 11:32 | 11:35 | 40 | 163 | 15 | EXT |  | 0.89 | (c)
9167.18 | 0 | 0 | -11.38 | -11.38 | 1362 | 1551 | 1595 | 403 |  | 858 | Нарушение формы кольцевого шва | GWAN |  | 05:02 | 05:32 | 05:39 | 0 | 466 |  | EXT | Нарушение формы кольцевого шва |  | (c)
9167.18 | 0 | -0.021 | -11.38 | -11.401 | -726 | -573 | -508 | 291 |  | 858 | Нарушение формы кольцевого шва | GWAN |  | 11:25 | 11:50 | 12:00 | 0 | 434 |  | EXT | Нарушение формы кольцевого шва |  | (c)
9357.24 | 0 | -0.013 | -11.555 | -11.568 | 36 | 405 | 353 | 36 |  | 877 | Нарушение формы кольцевого шва | GWAN |  | 11:31 | 00:30 | 12:22 | 0 | 634 |  | EXT | Нарушение формы кольцевого шва |  | (c)
9357.24 | 0 | -0.029 | -11.555 | -11.584 | 2210 | -2149 | -2144 | 0 |  | 877 | Нарушение формы кольцевого шва | GWAN |  | 05:21 | 05:38 | 05:39 | 0 | 213 |  | EXT | Нарушение формы кольцевого шва |  | (c)
9391.3 | 0 | -0.022 | -11.22 | -11.242 | -1993 | -1781 | -1728 | 1462 |  | 880 | Вышлифовка на шве | GWAN | GENE | 10:18 | 10:52 | 11:00 | 56 | 532 | 13 | EXT | Вышлифовка на шве | 0.89 | (c)
9481.075 | 0 | -0.011 | -11.425 | -11.436 | 1535 | 2015 | 2048 | 0 |  | 888 | Нарушение формы кольцевого шва | GWAN |  | 05:50 | 07:08 | 07:13 | 0 | 1027 |  | EXT | Нарушение формы кольцевого шва |  | (c)
9481.075 | 0 | -0.031 | -11.425 | -11.456 | -1171 | -955 | -977 | 783 |  | 888 | Нарушение формы кольцевого шва | GWAN |  | 10:34 | 11:08 | 11:05 | 0 | 389 |  | EXT | Нарушение формы кольцевого шва |  | (c)
9526.65 | 0 | -0.032 | -11.575 | -11.607 | -710 | -480 | -393 | 75 |  | 892 | Вышлифовка на шве | GWAN | GENE | 10:10 | 10:47 | 11:01 | 60 | 636 | 12 | EXT | Вышлифовка на шве | 0.89 | (c)
9593.7 | 0 | -0.02 | -11.375 | -11.395 | 76 | 269 | 291 | 76 |  | 898 | Вышлифовка на шве | GWAN | GENE | 10:27 | 10:58 | 11:01 | 56 | 431 | 13 | EXT | Вышлифовка на шве | 0.89 | (c)
9630.687 | 3.217 | 2.641 | -7.938 | -8.514 | -349 | -117 | -199 | 49 | 2641 | 901 |  | GOUG | GENE | 01:34 | 02:12 | 01:59 | 710 | 300 | 10 | EXT | Зона задиров. |  | (c)
9634.638 | 7.168 | 7.103 | -3.987 | -4.052 | -544 | -6 | -75 | 0 | 3666 | 901 |  | GOUG | GENE | 01:03 | 02:30 | 02:19 | 386 | 939 | 7 | EXT | Зона задиров. |  | (c)
9727.499 | 10.379 | 10.359 | -0.961 | -0.981 | 974 | 1001 | 1034 | 974 | 954 | 909 |  | CORR | CIGR | 01:16 | 01:20 | 01:26 | 27 | 120 | 13 | EXT |  | 0.89 | (c)
9728.339 | 11.219 | 11.164 | -0.121 | -0.176 | -919 | -900 | -897 | 875 | 37 | 909 | Металлургический дефект | MIAN | AXGR | 08:10 | 08:13 | 08:14 | 139 | 45 |  | INT | Металлургический дефект Эквивалент потери металла 11%. |  | (c)
9759.15 | 0 | -0.048 | -9.095 | -9.143 | 1032 | 1174 | 1239 | 784 |  | 914 | Нарушение формы кольцевого шва | GWAN |  | 01:48 | 02:11 | 02:22 | 0 | 414 |  | EXT | Нарушение формы кольцевого шва |  | (c)
9759.15 | 0 | -0.024 | -9.095 | -9.119 | 1636 | 2161 | 1995 | 0 |  | 914 | Нарушение формы кольцевого шва | GWAN |  | 03:26 | 04:51 | 04:24 | 0 | 718 |  | EXT | Нарушение формы кольцевого шва |  | (c)
9759.15 | 0 | -0.022 | -9.095 | -9.117 | -1457 | -1363 | -1331 | 773 |  | 914 | Нарушение формы кольцевого шва | GWAN |  | 07:07 | 07:22 | 07:27 | 0 | 253 |  | EXT | Нарушение формы кольцевого шва |  | (c)
9759.15 | 0 | -0.009 | -9.095 | -9.104 | -639 | -488 | -433 | 228 |  | 914 | Вышлифовка на шве | GWAN | CIGR | 09:19 | 09:43 | 09:52 | 46 | 411 | 14 | EXT | Вышлифовка на шве | 0.89 | (c)
9778.629 | 10.384 | 10.337 | -0.351 | -0.398 | 2118 | -2157 | -2220 | 2097 | 348 | 915 |  | GOUG | GENE | 04:07 | 04:37 | 04:27 | 50 | 246 | 8 | EXT | Задир. |  | (c)
9795.253 | 4.778 | 4.744 | -6.477 | -6.511 | 1381 | 1436 | 1433 | 1381 | 4744 | 917 |  | ARTD | GENE | 10:54 | 11:03 | 11:02 | 62 | 104 |  | EXT | Эквивалент потери металла 10%. |  | (c)
9816.118 | 2.808 | 2.773 | -8.382 | -8.417 | 867 | 919 | 920 | 867 | 2773 | 919 |  | ARTD | GENE | 01:55 | 02:04 | 02:04 | 65 | 106 |  | EXT | Эквивалент потери металла 15%. |  | (c)
9822.952 | 9.642 | 9.613 | -1.548 | -1.577 | 841 | 899 | 898 | 841 | 1521 | 919 |  | ARTD | CIGR | 01:51 | 02:01 | 02:00 | 56 | 114 |  | EXT | Эквивалент потери металла 11%. |  | (c)
9869.845 | 0 | -0.029 | -11.305 | -11.334 | 2153 | -343 | -503 | 1302 |  | 924 | Нарушение формы кольцевого шва | GWAN |  | 11:43 | 05:00 | 16:34 | 0 | 3610 |  | EXT | Нарушение формы кольцевого шва |  | (c)
9881.15 | 0 | -0.027 | -11.135 | -11.162 | 569 | 1805 | 1817 | 569 |  | 925 | Нарушение формы кольцевого шва | GWAN |  | 00:05 | 03:24 | 03:26 | 0 | 2495 |  | EXT | Нарушение формы кольцевого шва |  | (c)
9881.15 | 0 | -0.033 | -11.135 | -11.168 | -1291 | -614 | -534 | 0 |  | 925 | Нарушение формы кольцевого шва | GWAN |  | 07:05 | 08:54 | 09:07 | 0 | 1515 |  | EXT | Нарушение формы кольцевого шва |  | (c)
9892.285 | 0 | -0.016 | -11.6 | -11.616 | -779 | 109 | -285 | 0 |  | 926 | Нарушение формы кольцевого шва | GWAN |  | 05:06 | 07:30 | 06:26 | 0 | 990 |  | EXT | Нарушение формы кольцевого шва |  | (c)
9910.254 | 6.369 | 6.33 | -4.481 | -4.52 | -1498 | -1425 | -1437 | 1376 | 4435 | 927 |  | ARTD | GENE | 03:25 | 03:37 | 03:35 | 85 | 121 |  | EXT | Эквивалент потери металла 11%. |  | (c)
9919.694 | 4.959 | 4.832 | -6.436 | -6.563 | -51 | -24 | -35 | 20 | 4832 | 928 |  | CORR | AXGR | 09:43 | 09:47 | 09:45 | 204 | 31 | 11 | EXT |  | 0.91 | (c)
9921.334 | 6.599 | 6.453 | -4.796 | -4.942 | -1961 | -1817 | -1845 | 1729 | 4582 | 928 |  | DENT | GENE | 04:35 | 04:58 | 04:53 | 360 | 232 | 0.3 | N/A | Глубина вмятины: 4 мм (0,3%). Линейка: 36 см в (645 см; 04:58 ч:мин) |  | (c)
9974.975 | 3.31 | 3.237 | -7.965 | -8.038 | -633 | -481 | -338 | 42 | 3237 | 933 |  | CORR | GENE | 01:51 | 02:16 | 02:39 | 91 | 591 | 14 | EXT |  | 0.89 | (c)
9977.146 | 5.481 | 5.444 | -5.794 | -5.831 | 238 | 274 | 290 | 238 | 5444 | 933 |  | DENT | GENE | 04:12 | 04:17 | 04:20 | 94 | 104 | 0.5 | N/A | Глубина вмятины: 7 мм (0,5%). Линейка: 9 см в (544 см; 04:17 ч:мин) |  | (c)
10027.682 | 10.702 | 10.701 | -0.893 | -0.894 | 854 | 997 | 977 | 854 | 848 | 937 |  | CORR | CIGR | 07:51 | 08:15 | 08:11 | 46 | 246 | 10 | EXT |  | 0.89 | (c)
10033.142 | 4.567 | 4.379 | -6.678 | -6.866 | -622 | -580 | -594 | 566 | 4379 | 938 |  | CORR | AXGR | 07:40 | 07:47 | 07:44 | 413 | 56 | 12 | EXT |  | 0.94 | (c)
10033.388 | 4.813 | 4.729 | -6.432 | -6.516 | -530 | -488 | -270 | 10 | 4729 | 938 |  | CORR | GENE | 07:55 | 08:01 | 08:37 | 103 | 520 | 14 | EXT |  | 0.89 | (c)
10034.208 | 5.633 | 5.589 | -5.612 | -5.656 | -576 | -495 | -447 | 317 | 5589 | 938 |  | CORR | GENE | 07:47 | 08:00 | 08:08 | 65 | 259 | 10 | EXT |  | 0.89 | (c)
10034.912 | 6.337 | 6.323 | -4.908 | -4.922 | -37 | 84 | 70 | 0 | 4879 | 938 |  | CORR | CIGR | 09:14 | 09:34 | 09:32 | 43 | 215 | 10 | EXT |  | 0.89 | (c)
10037.518 | 8.943 | 8.863 | -2.302 | -2.382 | -587 | -525 | -350 | 112 | 2289 | 938 |  | CORR | GENE | 07:45 | 07:55 | 08:24 | 93 | 475 | 10 | EXT |  | 0.89 | (c)
10047.561 | 7.741 | 7.735 | -3.249 | -3.255 | -1595 | -1491 | -1481 | 636 | 3218 | 939 |  | CORR | CIGR | 07:47 | 08:04 | 08:06 | 37 | 227 | 10 | EXT |  | 0.89 | (c)
10062.16 | 0 | -0.032 | -11.29 | -11.322 | 841 | 907 | 1263 | 546 |  | 941 | Нарушение формы кольцевого шва | GWAN |  | 01:43 | 01:53 | 02:51 | 0 | 843 |  | EXT | Нарушение формы кольцевого шва |  | (c)
10062.16 | 0 | -0.05 | -11.29 | -11.34 | -2093 | -2002 | -1922 | 137 |  | 941 | Нарушение формы кольцевого шва | GWAN |  | 05:49 | 06:04 | 06:17 | 0 | 343 |  | EXT | Нарушение формы кольцевого шва |  | (c)
10065.022 | 2.862 | 2.78 | -8.428 | -8.51 | -1196 | -1037 | -919 | 642 | 2780 | 941 |  | CORR | GENE | 08:14 | 08:40 | 08:59 | 120 | 554 | 11 | EXT |  | 0.89 | (c)
10121.223 | 2.843 | 2.829 | -8.357 | -8.371 | 1183 | 1250 | 1273 | 868 | 2829 | 946 |  | CORR | CIGR | 02:51 | 03:01 | 03:05 | 34 | 179 | 11 | EXT |  | 0.89 | (c)
10130.455 | 0.875 | 0.846 | -10.47 | -10.499 | 479 | 671 | 683 | 479 | 846 | 947 |  | CORR | GENE | 02:08 | 02:39 | 02:41 | 75 | 407 | 10 | EXT |  | 0.89 | (c)
10142.123 | 1.198 | 1.165 | -10.027 | -10.06 | -363 | -209 | -247 | 132 | 1165 | 948 |  | GOUG | CIGR | 10:00 | 10:25 | 10:19 | 41 | 231 | 10 | EXT | Задир. |  | (c)
10145.958 | 5.033 | 5.021 | -6.192 | -6.204 | -243 | -191 | -179 | 115 | 5021 | 948 |  | CORR | CIGR | 10:20 | 10:28 | 10:30 | 23 | 128 | 10 | EXT |  | 0.89 | (c)
10146.331 | 5.406 | 5.376 | -5.819 | -5.849 | -333 | -257 | -248 | 163 | 5376 | 948 |  | CORR | CIGR | 10:05 | 10:17 | 10:19 | 50 | 170 | 13 | EXT |  | 0.89 | (c)
10171.981 | 8.411 | 8.392 | -2.839 | -2.858 | -1291 | -1172 | -1147 | 939 | 2776 | 950 |  | CORR | GENE | 08:59 | 09:18 | 09:22 | 82 | 288 | 11 | EXT |  | 0.89 | (c)
10175.745 | 0.925 | 0.885 | -10.46 | -10.5 | 1102 | 1261 | 1404 | 525 | 885 | 951 |  | CORR | GENE | 03:02 | 03:28 | 03:51 | 214 | 603 | 10 | EXT |  | 0.9 | (c)
10204.687 | 7.357 | 7.308 | -3.473 | -3.522 | 972 | 1344 | 1225 | 972 | 3425 | 953 |  | CORR | GENE | 09:33 | 10:33 | 10:14 | 97 | 505 | 10 | EXT |  | 0.89 | (c)
10206.365 | 9.035 | 8.893 | -1.795 | -1.937 | -1998 | -1740 | -1724 | 1450 | 1728 | 953 |  | CORR | GENE | 01:33 | 02:15 | 02:18 | 209 | 548 | 10 | EXT |  | 0.9 | (c)
10214.398 | 6.238 | 6.132 | -5.137 | -5.243 | 1217 | 1739 | 1712 | 1217 | 5047 | 954 |  | CORR | GENE | 00:30 | 01:54 | 01:50 | 196 | 990 | 10 | EXT |  | 0.9 | (c)
10216.353 | 8.193 | 8.098 | -3.182 | -3.277 | -302 | -103 | 16 | 0 | 3121 | 954 |  | CORR | GENE | 08:25 | 08:57 | 09:16 | 156 | 637 | 10 | EXT |  | 0.9 | (c)
10217.872 | 9.712 | 9.674 | -1.663 | -1.701 | 25 | 318 | 228 | 25 | 1619 | 954 |  | CORR | GENE | 09:18 | 10:05 | 09:50 | 82 | 406 | 12 | EXT |  | 0.89 | (c)
10219.105 | 10.945 | 10.798 | -0.43 | -0.577 | 1267 | 2138 | 1866 | 1267 | 358 | 954 |  | CORR | GENE | 00:38 | 02:59 | 02:15 | 219 | 1199 | 12 | EXT |  | 0.91 | (c)
10219.557 | 0.022 | 0.022 | -10.268 | -10.268 | -1054 | 287 | -358 | 0 | 22 | 955 |  | CORR | GENE | 01:22 | 04:58 | 03:14 | 293 | 1393 | 15 | EXT |  | 0.93 | (c)
10220.657 | 1.122 | 0.828 | -9.168 | -9.462 | -1104 | -786 | -663 | 221 | 828 | 955 |  | CORR | GENE | 01:14 | 02:05 | 02:25 | 349 | 883 | 10 | EXT |  | 0.92 | (c)
10221.08 | 1.545 | 1.406 | -8.745 | -8.884 | -948 | 46 | -418 | 0 | 1406 | 955 |  | CORR | GENE | 01:39 | 04:19 | 03:04 | 276 | 1060 | 10 | EXT |  | 0.91 | (c)
10221.732 | 2.197 | 2.125 | -8.093 | -8.165 | -881 | -744 | -441 | 0 | 2125 | 955 |  | CORR | GENE | 01:50 | 02:12 | 03:01 | 216 | 881 | 10 | EXT |  | 0.91 | (c)
10222.206 | 2.671 | 2.633 | -7.619 | -7.657 | -1275 | -870 | -975 | 675 | 2633 | 955 |  | CORR | GENE | 00:46 | 01:52 | 01:35 | 71 | 600 | 15 | EXT |  | 0.89 | (c)
10226.266 | 6.731 | 5.972 | -3.559 | -4.318 | -1486 | -1004 | -637 | 0 | 3378 | 955 |  | CORR | GENE | 00:12 | 01:30 | 02:29 | 940 | 1698 | 11 | EXT |  | 0.96 | (c)
10229.825 | 0 | -0.021 | -11.61 | -11.631 | -2197 | -808 | -1316 | 435 |  | 956 | Нарушение формы кольцевого шва | GWAN |  | 10:16 | 01:60 | 12:38 | 0 | 1761 |  | EXT | Нарушение формы кольцевого шва |  | (c)
10230.285 | 0.46 | 0.403 | -11.15 | -11.207 | -2184 | -2073 | -1934 | 1685 | 403 | 956 |  | CORR | GENE | 10:18 | 10:36 | 10:58 | 113 | 499 | 10 | EXT |  | 0.89 | (c)
10230.629 | 0.804 | 0.629 | -10.806 | -10.981 | 1886 | 2152 | 2149 | 1886 | 629 | 956 |  | CORR | GENE | 09:15 | 09:58 | 09:57 | 236 | 526 | 11 | EXT |  | 0.91 | (c)
10230.995 | 1.17 | 1.142 | -10.44 | -10.468 | 2061 | 2229 | 2220 | 2061 | 1142 | 956 |  | CORR | GENE | 09:43 | 10:10 | 10:09 | 109 | 318 | 10 | EXT |  | 0.89 | (c)
10231.472 | 1.647 | 1.501 | -9.963 | -10.109 | 1507 | 1865 | 2009 | 1507 | 1501 | 956 |  | CORR | GENE | 08:14 | 09:11 | 09:35 | 222 | 1004 | 17 | EXT |  | 0.92 | (c)
10231.893 | 2.068 | 1.935 | -9.542 | -9.675 | 1504 | 1999 | 1888 | 1504 | 1935 | 956 |  | CORR | GENE | 08:13 | 09:33 | 09:15 | 225 | 768 | 10 | EXT |  | 0.91 | (c)
10233.85 | 4.025 | 3.98 | -7.585 | -7.63 | 2025 | 2198 | -2071 | 1706 | 3980 | 956 |  | CORR | GENE | 09:37 | 10:05 | 10:36 | 487 | 730 | 10 | EXT |  | 0.93 | (c)
10234.988 | 5.163 | 5.086 | -6.447 | -6.524 | 1964 | -1996 | -2186 | 1876 | 5086 | 956 |  | CORR | GENE | 09:27 | 10:48 | 10:17 | 173 | 621 | 10 | EXT |  | 0.9 | (c)
10235.385 | 5.56 | 5.325 | -6.05 | -6.285 | 1878 | 1926 | 1938 | 1878 | 5325 | 956 |  | CORR | GENE | 09:13 | 09:21 | 09:23 | 466 | 119 | 10 | EXT |  | 0.93 | (c)
10235.878 | 6.053 | 5.998 | -5.557 | -5.612 | -570 | -152 | -233 | 0 | 5497 | 956 |  | CORR | GENE | 02:38 | 03:46 | 03:33 | 115 | 674 | 10 | EXT |  | 0.89 | (c)
10236.333 | 6.508 | 6.378 | -5.102 | -5.232 | 1437 | -2009 | 2077 | 1437 | 4900 | 956 |  | CORR | GENE | 08:02 | 10:46 | 09:45 | 332 | 1279 | 11 | EXT |  | 0.92 | (c)
10236.409 | 6.584 | 6.416 | -5.026 | -5.194 | -1051 | -913 | -522 | 0 | 4980 | 956 |  | CORR | GENE | 01:21 | 01:43 | 02:46 | 214 | 1057 | 12 | EXT |  | 0.91 | (c)
10236.945 | 7.12 | 7.044 | -4.49 | -4.566 | 1896 | -2229 | -2198 | 1831 | 4287 | 956 |  | CORR | GENE | 09:16 | 10:10 | 10:16 | 279 | 734 | 13 | EXT |  | 0.92 | (c)
10237.487 | 7.662 | 7.629 | -3.948 | -3.981 | 1389 | 1925 | 1733 | 1389 | 3870 | 956 |  | CORR | GENE | 07:55 | 09:21 | 08:50 | 111 | 687 | 14 | EXT |  | 0.9 | (c)
10298.261 | 11.236 | 11.179 | -0.039 | -0.096 | -254 | -43 | 57 | 0 | 24 | 961 |  | CORR | GENE | 00:41 | 01:16 | 01:32 | 72 | 621 | 21 | EXT |  | 0.89 | (c)
10319.812 | 10.257 | 9.789 | -1.183 | -1.651 | 732 | 960 | 1030 | 732 | 1126 | 963 |  | GOUG | GENE | 02:38 | 03:15 | 03:27 | 525 | 596 | 12 | EXT | Зона задиров. |  | (c)
10356.477 | 0.832 | 0.769 | -10.638 | -10.701 | -1990 | -1774 | -1776 | 1563 | 769 | 967 |  | CORR | GENE | 01:14 | 01:48 | 01:48 | 98 | 427 | 11 | EXT |  | 0.89 | (c)
10378.725 | 0 | -0.013 | -11.205 | -11.218 | -1769 | -183 | -75 | 1619 |  | 969 | Нарушение формы кольцевого шва | GWAN |  | 07:48 | 00:04 | 12:22 | 0 | 3388 |  | EXT | Нарушение формы кольцевого шва |  | (c)
10389.93 | 0 | -0.033 | -11.51 | -11.543 | 1589 | -1094 | -1605 | 339 |  | 970 | Нарушение формы кольцевого шва | GWAN |  | 08:15 | 01:02 | 11:40 | 0 | 2534 |  | EXT | Нарушение формы кольцевого шва |  | (c)
10396.072 | 6.142 | 6.11 | -5.368 | -5.4 | 1084 | 1273 | 1311 | 1084 | 5326 | 970 |  | CORR | GENE | 06:54 | 07:24 | 07:31 | 74 | 453 | 10 | EXT |  | 0.89 | (c)
10476.912 | 9.877 | 9.838 | -1.563 | -1.602 | -1065 | -1044 | -1014 | 963 | 1355 | 977 | Металлургический дефект | MIAN | GENE | 06:32 | 06:35 | 06:40 | 247 | 102 |  | INT | Металлургический дефект Эквивалент потери металла 14%. Аномалия находится на отводе. |  | (c)
10478.475 | 0 | -0.032 | -11.27 | -11.302 | 1106 | 1234 | 1439 | 459 |  | 978 | Вышлифовка на шве | GWAN | GENE | 02:25 | 02:45 | 03:18 | 74 | 666 | 13 | EXT | Вышлифовка на шве Аномалия находится на отводе. | 0.89 | (c)
10478.475 | 0 | -0.023 | -11.27 | -11.293 | 1994 | 2071 | -1815 | 0 |  | 978 | Нарушение формы кольцевого шва | GWAN |  | 04:48 | 05:00 | 06:33 | 0 | 1305 |  | EXT | Нарушение формы кольцевого шва Аномалия находится на отводе. |  | (c)
10544.64 | 0 | 0 | -10.425 | -10.425 | -712 | -361 | -439 | 165 | 0 | 984 | Смещение кромок | GWAN |  | 05:09 | 06:06 | 05:53 | 0 | 547 |  | EXT | Смещение кромок Наружу Величина смещения - 3.9 мм. |  | (c)
10577.31 | 0 | -0.042 | -11.35 | -11.392 | 1805 | 2116 | 2090 | 0 |  | 987 | Вышлифовка на шве | GWAN | GENE | 02:05 | 02:55 | 02:51 | 77 | 570 | 13 | EXT | Вышлифовка на шве Аномалия находится на отводе. | 0.89 | (c)
10588.66 | 0 | -0.026 | -10.74 | -10.766 | 1929 | 2111 | 2065 | 29 |  | 988 | Нарушение формы кольцевого шва | GWAN |  | 03:43 | 04:12 | 04:05 | 0 | 272 |  | EXT | Нарушение формы кольцевого шва Аномалия находится на отводе. |  | (c)
10588.66 | 0 | -0.024 | -10.74 | -10.764 | -4 | 211 | 203 | 0 |  | 988 | Нарушение формы кольцевого шва | GWAN |  | 10:31 | 11:05 | 11:04 | 0 | 414 |  | EXT | Нарушение формы кольцевого шва Аномалия находится на отводе. |  | (c)
10603.254 | 3.854 | 3.83 | -7.506 | -7.53 | -2037 | -1820 | -1855 | 193 | 3830 | 989 | Металлургический дефект | MIAN | GENE | 05:42 | 06:17 | 06:12 | 78 | 365 |  | INT | Металлургический дефект Эквивалент потери металла 11%. |  | (c)
10608.927 | 9.527 | 9.154 | -1.833 | -2.206 | -2227 | -2197 | -2189 | 4 | 1530 | 989 |  | LWAN | GENE | 05:12 | 05:17 | 05:18 | 676 | 76 |  | INT | Эквивалент потери металла 10%. |  | (c)
10610.76 | 0 | -0.005 | -10.77 | -10.775 | 1147 | 1479 | 1526 | 325 |  | 990 | Нарушение формы кольцевого шва | GWAN |  | 04:38 | 05:31 | 05:39 | 0 | 759 |  | EXT | Нарушение формы кольцевого шва |  | (c)
10610.76 | 0 | -0.027 | -10.77 | -10.797 | 2077 | -1839 | -969 | 0 |  | 990 | Нарушение формы кольцевого шва | GWAN |  | 07:08 | 08:36 | 10:56 | 0 | 2830 |  | EXT | Нарушение формы кольцевого шва |  | (c)
10621.579 | 0.049 | 0.028 | -6.786 | -6.807 | 1964 | 2004 | 1996 | 203 | 28 | 991 |  | ARTD | GENE | 06:25 | 06:32 | 06:31 | 290 | 64 |  | EXT | Эквивалент потери металла 12%. |  | (c)
10639.13 | 0 | -0.027 | -11.165 | -11.192 | 235 | 2175 | 1411 | 0 |  | 993 | Нарушение формы кольцевого шва | GWAN |  | 00:20 | 05:33 | 03:30 | 0 | 2352 |  | EXT | Нарушение формы кольцевого шва |  | (c)
10639.13 | 0 | -0.02 | -11.165 | -11.185 | -1821 | -1647 | -1451 | 409 |  | 993 | Нарушение формы кольцевого шва | GWAN |  | 06:48 | 07:16 | 07:48 | 0 | 740 |  | EXT | Нарушение формы кольцевого шва |  | (c)
10639.13 | 0 | -0.035 | -11.165 | -11.2 | -805 | -494 | -464 | 122 |  | 993 | Нарушение формы кольцевого шва | GWAN |  | 09:32 | 10:23 | 10:27 | 0 | 682 |  | EXT | Нарушение формы кольцевого шва |  | (c)
10693.27 | 0 | -0.037 | -4.065 | -4.102 | -500 | -137 | -190 | 0 |  | 998 | Нарушение формы кольцевого шва | GWAN |  | 08:29 | 09:28 | 09:19 | 0 | 619 |  | EXT | Нарушение формы кольцевого шва |  | (c)
10726.594 | 11.299 | 11.208 | -0.076 | -0.167 | 1523 | -2112 | -1298 | 0 | 53 | 1001 |  | CORR | GENE | 01:25 | 03:39 | 05:50 | 114 | 3280 | 10 | EXT |  | 0.89 | (c)
10737.728 | 11.058 | 10.896 | -0.127 | -0.289 | -2127 | -2106 | -2106 | 104 | 46 | 1002 |  | ARTD | AXGR | 06:48 | 06:51 | 06:51 | 243 | 42 |  | EXT | Эквивалент потери металла 10%. |  | (c)
10771.918 | 11.273 | 11.222 | -0.322 | -0.373 | 1032 | 1295 | 1236 | 1032 | 301 | 1005 |  | CORR | GENE | 03:16 | 03:59 | 03:49 | 72 | 408 | 10 | EXT |  | 0.89 | (c)
10795.04 | 11.225 | 11.168 | -0.105 | -0.162 | -323 | -148 | 68 | 0 | 96 | 1007 |  | CORR | GENE | 06:12 | 06:40 | 07:15 | 66 | 782 | 10 | EXT |  | 0.89 | (c)
10795.179 | 0.034 | 0.034 | -10.991 | -10.991 | 1707 | -2014 | -2001 | 0 | 34 | 1008 |  | CORR | GENE | 03:49 | 05:49 | 05:51 | 104 | 1507 | 12 | EXT |  | 0.89 | (c)
10828.657 | 11.132 | 11.027 | -0.048 | -0.153 | 385 | 1374 | 1701 | 0 | 40 | 1010 |  | CORR | GENE | 02:57 | 05:36 | 06:29 | 113 | 2633 | 15 | EXT |  | 0.9 | (c)
10896.965 | 0 | -0.016 | -11.305 | -11.321 | -608 | -243 | -213 | 0 |  | 1017 | Нарушение формы кольцевого шва | GWAN |  | 01:07 | 02:06 | 02:11 | 0 | 789 |  | EXT | Нарушение формы кольцевого шва |  | (c)
10896.965 | 0 | -0.026 | -11.305 | -11.331 | 1949 | 2147 | -1894 | 0 |  | 1017 | Нарушение формы кольцевого шва | GWAN |  | 07:60 | 08:32 | 09:40 | 0 | 1236 |  | EXT | Нарушение формы кольцевого шва |  | (c)
10910.781 | 2.511 | 2.464 | -8.984 | -9.031 | -1624 | -1617 | -1616 | 607 | 2464 | 1018 | Металлургический дефект | MIAN | AXSL | 05:37 | 05:38 | 05:38 | 130 | 15 |  | MID | Металлургический дефект Эквивалент потери металла 10%. |  | (c)
10931.025 | 0 | -0.008 | -10.625 | -10.633 | 1936 | -1471 | -1662 | 0 |  | 1020 | Нарушение формы кольцевого шва | GWAN |  | 05:41 | 08:31 | 08:00 | 0 | 1725 |  | EXT | Нарушение формы кольцевого шва |  | (c)
10941.65 | 0 | -0.036 | -11.515 | -11.551 | 1202 | 2162 | 2040 | 0 |  | 1021 | Нарушение формы кольцевого шва | GWAN |  | 02:03 | 04:38 | 04:18 | 0 | 1677 |  | EXT | Нарушение формы кольцевого шва |  | (c)
10941.65 | 0 | -0.027 | -11.515 | -11.542 | -691 | -415 | -61 | 0 |  | 1021 | Нарушение формы кольцевого шва | GWAN |  | 08:57 | 09:42 | 10:39 | 0 | 1260 |  | EXT | Нарушение формы кольцевого шва |  | (c)
10953.165 | 0 | -0.019 | -11.085 | -11.104 | 1295 | 1648 | -2137 | 0 |  | 1022 | Нарушение формы кольцевого шва | GWAN |  | 01:55 | 02:52 | 04:41 | 0 | 2057 |  | EXT | Нарушение формы кольцевого шва |  | (c)
10961.632 | 8.467 | 8.385 | -2.618 | -2.7 | -1083 | -981 | -951 | 819 | 2399 | 1022 |  | GOUG | GENE | 07:31 | 07:48 | 07:53 | 301 | 264 | 10 | EXT | Зона задиров. |  | (c)
10998.285 | 0 | -0.028 | -11.455 | -11.483 | 614 | 815 | 855 | 614 |  | 1026 | Нарушение формы кольцевого шва | GWAN |  | 01:19 | 01:51 | 01:58 | 0 | 481 |  | EXT | Нарушение формы кольцевого шва |  | (c)
11032.688 | 0 | -0.027 | -11.742 | -11.769 | 345 | 581 | 579 | 345 |  | 1028б | Нарушение формы кольцевого шва | GWAN |  | 10:12 | 10:50 | 10:50 | 0 | 468 |  | EXT | Нарушение формы кольцевого шва |  | (c)
11044.43 | 0 | -0.025 | -10.79 | -10.815 | -659 | 1386 | 528 | 0 |  | 1030а | Нарушение формы кольцевого шва | GWAN |  | 09:27 | 02:57 | 12:39 | 0 | 2375 |  | EXT | Нарушение формы кольцевого шва |  | (c)
11066.2 | 0 | -0.055 | -11.365 | -11.42 | -1712 | -457 | -976 | 240 |  | 1032 | Нарушение формы кольцевого шва | GWAN |  | 08:12 | 11:35 | 10:11 | 0 | 1471 |  | EXT | Нарушение формы кольцевого шва |  | (c)
11100.305 | 0 | -0.043 | -11.17 | -11.213 | -484 | -172 | -94 | 0 |  | 1035 | Нарушение формы кольцевого шва | GWAN |  | 00:15 | 01:06 | 01:18 | 0 | 779 |  | EXT | Нарушение формы кольцевого шва |  | (c)
11152.071 | 6.936 | 6.922 | -4.184 | -4.198 | -918 | -821 | -857 | 796 | 4152 | 1040 |  | GOUG | CIGR | 03:44 | 03:60 | 03:54 | 46 | 123 | 10 | EXT | Задир. |  | (c)
11152.152 | 7.017 | 6.92 | -4.103 | -4.2 | -924 | -841 | -856 | 788 | 4046 | 1040 |  | DENT | GENE | 03:43 | 03:57 | 03:54 | 154 | 137 | 0.4 | N/A | Глубина вмятины: 6 мм (0,4%). Линейка: 15 см в (692 см; 03:57 ч:мин) Аномалия находится вблизи дефекта потери металла. |  | (c)
11202.19 | 0 | -0.029 | -11.4 | -11.429 | 1796 | 2110 | -2202 | 0 |  | 1045 | Нарушение формы кольцевого шва | GWAN |  | 03:22 | 04:12 | 04:37 | 0 | 928 |  | EXT | Нарушение формы кольцевого шва |  | (c)
11236.36 | 0 | -0.057 | -11.15 | -11.207 | 22 | 317 | 301 | 22 |  | 1048 | Нарушение формы кольцевого шва | GWAN |  | 10:40 | 11:28 | 11:25 | 0 | 557 |  | EXT | Нарушение формы кольцевого шва |  | (c)
11270.235 | 0 | -0.05 | -11.42 | -11.47 | 18 | 1232 | 932 | 18 |  | 1051 | Нарушение формы кольцевого шва | GWAN |  | 09:13 | 00:29 | 11:40 | 0 | 1829 |  | EXT | Нарушение формы кольцевого шва |  | (c)
11270.235 | 0 | -0.043 | -11.42 | -11.463 | 1869 | -2033 | -2088 | 0 |  | 1051 | Нарушение формы кольцевого шва | GWAN |  | 02:11 | 03:42 | 03:33 | 0 | 1009 |  | EXT | Нарушение формы кольцевого шва |  | (c)
11270.235 | 0 | -0.028 | -11.42 | -11.448 | -1324 | -848 | -1044 | 763 |  | 1051 | Нарушение формы кольцевого шва | GWAN |  | 05:36 | 06:53 | 06:21 | 0 | 561 |  | EXT | Нарушение формы кольцевого шва |  | (c)
11304.21 | 0 | -0.02 | -10.86 | -10.88 | 580 | 1507 | 1124 | 562 |  | 1054 | Нарушение формы кольцевого шва | GWAN |  | 04:27 | 06:57 | 05:55 | 0 | 1089 |  | EXT | Нарушение формы кольцевого шва |  | (c)
11304.21 | 0 | -0.041 | -10.86 | -10.901 | 2182 | -1987 | -1327 | 0 |  | 1054 | Нарушение формы кольцевого шва | GWAN |  | 08:45 | 09:33 | 11:19 | 0 | 1905 |  | EXT | Нарушение формы кольцевого шва |  | (c)
11311.689 | 7.479 | 6.874 | -3.381 | -3.986 | -964 | -895 | -756 | 548 | 3277 | 1054 |  | ARTD | GENE | 00:18 | 00:29 | 00:51 | 709 | 415 |  | EXT | Эквивалент потери металла 10%. Аномалия находится на упругопластическом изгибе: R=311 D, максимальное растяжение на 6.3 час. |  | (c)
11337.035 | 0 | -0.021 | -11.47 | -11.491 | -1407 | -968 | -1093 | 779 |  | 1057 | Нарушение формы кольцевого шва | GWAN |  | 05:37 | 06:48 | 06:27 | 0 | 628 |  | EXT | Нарушение формы кольцевого шва |  | (c)
11337.035 | 0 | -0.05 | -11.47 | -11.52 | -235 | 710 | 785 | 0 |  | 1057 | Нарушение формы кольцевого шва | GWAN |  | 08:46 | 11:18 | 11:30 | 0 | 2039 |  | EXT | Нарушение формы кольцевого шва |  | (c)
11369.722 | 10.172 | 10.171 | -1.038 | -1.039 | 391 | 514 | 521 | 391 | 998 | 1059 |  | CORR | CIGR | 01:44 | 02:04 | 02:05 | 41 | 259 | 12 | EXT | Аномалия находится на упругопластическом изгибе: R=524 D, максимальное растяжение на 11.7 час. | 0.89 | (c)
11370.76 | 0 | -0.058 | -11.47 | -11.528 | -455 | -12 | -139 | 0 |  | 1060 | Нарушение формы кольцевого шва | GWAN |  | 01:45 | 02:56 | 02:36 | 0 | 633 |  | EXT | Нарушение формы кольцевого шва Аномалия находится на упругопластическом изгибе: R=583 D, максимальное растяжение на 11.7 час. |  | (c)
11377.444 | 6.684 | 6.644 | -4.786 | -4.826 | 567 | 620 | 627 | 567 | 4736 | 1060 |  | DENT | GENE | 04:30 | 04:38 | 04:40 | 90 | 119 | 0.4 | N/A | Глубина вмятины: 5 мм (0,4%). Линейка: 9 см в (664 см; 04:38 ч:мин) |  | (c)
11404.45 | 0 | -0.038 | -11.01 | -11.048 | 459 | 662 | 779 | 459 |  | 1063 | Нарушение формы кольцевого шва | GWAN |  | 00:18 | 00:50 | 01:09 | 0 | 638 |  | EXT | Нарушение формы кольцевого шва |  | (c)
11404.45 | 0 | -0.054 | -11.01 | -11.064 | -808 | -215 | -412 | 16 |  | 1063 | Нарушение формы кольцевого шва | GWAN |  | 08:53 | 10:29 | 09:57 | 0 | 792 |  | EXT | Нарушение формы кольцевого шва |  | (c)
11473.215 | 0.98 | 0.957 | -10.14 | -10.163 | -1019 | -939 | -849 | 679 | 957 | 1069 |  | CORR | GENE | 07:36 | 07:49 | 08:03 | 128 | 340 | 11 | EXT |  | 0.9 | (c)
11505.915 | 0 | -0.048 | -11.31 | -11.358 | -1196 | -670 | -762 | 329 |  | 1072 | Нарушение формы кольцевого шва | GWAN |  | 09:58 | 11:23 | 11:08 | 0 | 868 |  | EXT | Нарушение формы кольцевого шва |  | (c)
11517.225 | 0 | -0.046 | -11.315 | -11.361 | 770 | 1574 | 1235 | 530 |  | 1073 | Нарушение формы кольцевого шва | GWAN |  | 04:45 | 06:55 | 05:60 | 0 | 931 |  | EXT | Нарушение формы кольцевого шва |  | (c)
11539.541 | 11.001 | 10.977 | -0.154 | -0.178 | 2103 | -2216 | -1989 | 0 | 102 | 1074 |  | CORR | GENE | 04:27 | 04:50 | 05:27 | 76 | 739 | 12 | EXT |  | 0.89 | (c)
11539.695 | 0 | -0.038 | -3.375 | -3.413 | -743 | -9 | -289 | 0 |  | 1075 | Нарушение формы кольцевого шва | GWAN |  | 09:26 | 11:25 | 10:39 | 0 | 908 |  | EXT | Нарушение формы кольцевого шва |  | (c)
11539.785 | 0.09 | 0.06 | -3.285 | -3.315 | 847 | 928 | 964 | 847 | 60 | 1075 |  | CORR | GENE | 01:43 | 01:56 | 02:02 | 50 | 234 | 11 | EXT |  | 0.89 | (c)
11550.06 | 0 | -0.039 | -11.33 | -11.369 | -1235 | -622 | -167 | 902 |  | 1077 | Нарушение формы кольцевого шва | GWAN |  | 11:20 | 00:59 | 14:13 | 0 | 2137 |  | EXT | Нарушение формы кольцевого шва |  | (c)
11561.39 | 0 | -0.042 | -11.46 | -11.502 | 245 | 544 | 461 | 245 |  | 1078 | Коррозия на шве | GWAN | GENE | 01:58 | 02:46 | 02:33 | 80 | 433 | 20 | EXT | Коррозия на шве | 0.89 | (c)
11561.39 | 0 | -0.026 | -11.46 | -11.486 | 1706 | -1902 | -2198 | 0 |  | 1078 | Коррозия на шве | GWAN | GENE | 05:54 | 08:12 | 07:24 | 75 | 1115 | 22 | EXT | Коррозия на шве | 0.89 | (c)
11561.39 | 0 | -0.065 | -11.46 | -11.525 | -747 | -570 | -521 | 295 |  | 1078 | Вышлифовка на шве | GWAN | GENE | 11:18 | 11:47 | 11:54 | 107 | 452 | 18 | EXT | Вышлифовка на шве | 0.9 | (c)
11595.545 | 0 | -0.045 | -11.16 | -11.205 | -890 | -733 | -368 | 155 |  | 1081 | Нарушение формы кольцевого шва | GWAN |  | 11:27 | 11:53 | 12:52 | 0 | 1045 |  | EXT | Нарушение формы кольцевого шва |  | (c)
11629.585 | 0 | -0.026 | -11.375 | -11.401 | 1069 | 1417 | 1421 | 457 |  | 1084 | Нарушение формы кольцевого шва | GWAN |  | 00:06 | 01:02 | 01:03 | 0 | 704 |  | EXT | Нарушение формы кольцевого шва |  | (c)
11629.585 | 0 | -0.033 | -11.375 | -11.408 | -1916 | -1548 | -1659 | 315 |  | 1084 | Коррозия на шве | GWAN | GENE | 04:04 | 05:04 | 04:46 | 56 | 514 | 22 | EXT | Коррозия на шве | 0.89 | (c)
11640.96 | 0 | -0.034 | -11.425 | -11.459 | -340 | -148 | -110 | 0 |  | 1085 | Вышлифовка на шве | GWAN | GENE | 01:03 | 01:34 | 01:40 | 68 | 462 | 13 | EXT | Вышлифовка на шве | 0.89 | (c)
11640.96 | 0 | -0.047 | -11.425 | -11.472 | 978 | 1357 | 1484 | 240 |  | 1085 | Вышлифовка на шве | GWAN | GENE | 04:36 | 05:37 | 05:57 | 80 | 1013 | 20 | EXT | Вышлифовка на шве | 0.89 | (c)
11640.96 | 0 | -0.046 | -11.425 | -11.471 | -1906 | -1726 | -1571 | 324 |  | 1085 | Вышлифовка на шве | GWAN | GENE | 08:50 | 09:19 | 09:44 | 69 | 670 | 13 | EXT | Вышлифовка на шве | 0.89 | (c)
11663.755 | 0 | -0.029 | -11.11 | -11.139 | -1548 | -1460 | -1159 | 682 |  | 1087 | Нарушение формы кольцевого шва | GWAN |  | 08:22 | 08:36 | 09:25 | 0 | 779 |  | EXT | Нарушение формы кольцевого шва |  | (c)
11674.865 | 0 | -0.045 | -11.175 | -11.22 | 641 | 1065 | 1261 | 349 |  | 1088 | Нарушение формы кольцевого шва | GWAN |  | 03:44 | 04:53 | 05:25 | 0 | 1241 |  | EXT | Нарушение формы кольцевого шва |  | (c)
11697.465 | 0 | -0.023 | -11.13 | -11.153 | 1775 | 2111 | 2198 | 0 |  | 1090 | Нарушение формы кольцевого шва | GWAN |  | 02:13 | 03:07 | 03:21 | 0 | 845 |  | EXT | Нарушение формы кольцевого шва |  | (c)
11697.465 | 0 | -0.016 | -11.13 | -11.146 | -97 | 85 | 537 | 0 |  | 1090 | Нарушение формы кольцевого шва | GWAN |  | 09:10 | 09:40 | 10:53 | 0 | 1267 |  | EXT | Нарушение формы кольцевого шва |  | (c)
11708.595 | 0 | -0.041 | -11.415 | -11.456 | -472 | -92 | -141 | 0 |  | 1091 | Вышлифовка на шве | GWAN | GENE | 00:38 | 01:39 | 01:31 | 93 | 664 | 13 | EXT | Вышлифовка на шве | 0.89 | (c)
11708.595 | 0 | -0.024 | -11.415 | -11.439 | 258 | 1099 | 815 | 258 |  | 1091 | Нарушение формы кольцевого шва | GWAN |  | 02:35 | 04:51 | 04:05 | 0 | 1115 |  | EXT | Нарушение формы кольцевого шва |  | (c)
11708.595 | 0 | -0.036 | -11.415 | -11.451 | -2008 | -1708 | -1701 | 222 |  | 1091 | Нарушение формы кольцевого шва | GWAN |  | 08:30 | 09:18 | 09:19 | 0 | 615 |  | EXT | Нарушение формы кольцевого шва |  | (c)
11720.01 | 0 | -0.036 | -11.39 | -11.426 | -2054 | -1667 | -1716 | 177 |  | 1092 | Нарушение формы кольцевого шва | GWAN |  | 03:38 | 04:41 | 04:33 | 0 | 676 |  | EXT | Нарушение формы кольцевого шва |  | (c)
11720.01 | 0 | -0.042 | -11.39 | -11.432 | -771 | -516 | -521 | 271 |  | 1092 | Вышлифовка на шве | GWAN | GENE | 07:06 | 07:47 | 07:46 | 91 | 500 | 16 | EXT | Вышлифовка на шве | 0.89 | (c)
11731.4 | 0 | -0.051 | -11.205 | -11.256 | -396 | 79 | 47 | 0 |  | 1093 | Вышлифовка на шве | GWAN | GENE | 01:46 | 03:03 | 02:57 | 92 | 885 | 18 | EXT | Вышлифовка на шве | 0.9 | (c)
11731.4 | 0 | -0.027 | -11.205 | -11.232 | 968 | 1942 | 1620 | 0 |  | 1093 | Вышлифовка на шве | GWAN | GENE | 05:26 | 08:03 | 07:11 | 84 | 1305 | 18 | EXT | Вышлифовка на шве | 0.89 | (c)
11747.913 | 1.428 | 1.415 | -5.967 | -5.98 | 265 | 294 | 321 | 265 | 1415 | 1095 |  | CORR | CIGR | 03:38 | 03:42 | 03:47 | 30 | 111 | 11 | EXT |  | 0.89 | (c)
11753.88 | 0 | -0.058 | -5.1 | -5.158 | -1863 | -419 | -1113 | 364 |  | 1096 | Нарушение формы кольцевого шва | GWAN |  | 09:59 | 01:52 | 12:00 | 0 | 1499 |  | EXT | Нарушение формы кольцевого шва |  | (c)
11753.88 | 0 | -0.041 | -5.1 | -5.141 | 16 | 271 | 357 | 16 |  | 1096 | Нарушение формы кольцевого шва | GWAN |  | 03:03 | 03:44 | 03:58 | 0 | 682 |  | EXT | Нарушение формы кольцевого шва |  | (c)
11753.88 | 0 | -0.047 | -5.1 | -5.147 | 986 | 1436 | 1517 | 184 |  | 1096 | Нарушение формы кольцевого шва | GWAN |  | 05:39 | 06:52 | 07:05 | 0 | 1060 |  | EXT | Нарушение формы кольцевого шва |  | (c)
11764.865 | 0 | -0.043 | -11.4 | -11.443 | 136 | 608 | 542 | 136 |  | 1098 | Нарушение формы кольцевого шва | GWAN |  | 11:55 | 01:11 | 13:01 | 0 | 813 |  | EXT | Нарушение формы кольцевого шва |  | (c)
11764.865 | 0 | -0.034 | -11.4 | -11.434 | 1321 | 1594 | 1642 | 269 |  | 1098 | Нарушение формы кольцевого шва | GWAN |  | 03:06 | 03:50 | 03:58 | 0 | 641 |  | EXT | Нарушение формы кольцевого шва |  | (c)
11764.865 | 0 | -0.046 | -11.4 | -11.446 | -1184 | -970 | -943 | 703 |  | 1098 | Нарушение формы кольцевого шва | GWAN |  | 08:22 | 08:56 | 09:01 | 0 | 481 |  | EXT | Нарушение формы кольцевого шва |  | (c)
11776.265 | 0 | -0.039 | -11.355 | -11.394 | 1087 | 2049 | 1681 | 0 |  | 1099 | Нарушение формы кольцевого шва | GWAN |  | 04:08 | 06:43 | 05:44 | 0 | 1186 |  | EXT | Нарушение формы кольцевого шва |  | (c)
11787.62 | 0 | -0.046 | -9.885 | -9.931 | -625 | -153 | -307 | 0 |  | 1100 | Нарушение формы кольцевого шва | GWAN |  | 00:00 | 01:16 | 00:52 | 0 | 636 |  | EXT | Нарушение формы кольцевого шва |  | (c)
11787.62 | 0 | -0.04 | -9.885 | -9.925 | 982 | 1087 | 1191 | 830 |  | 1100 | Нарушение формы кольцевого шва | GWAN |  | 04:20 | 04:37 | 04:53 | 0 | 419 |  | EXT | Нарушение формы кольцевого шва |  | (c)
11787.62 | 0 | -0.028 | -9.885 | -9.913 | 2173 | -2005 | -2055 | 0 |  | 1100 | Нарушение формы кольцевого шва | GWAN |  | 07:32 | 08:18 | 08:10 | 0 | 468 |  | EXT | Нарушение формы кольцевого шва |  | (c)
11808.87 | 0 | -0.036 | -11.475 | -11.511 | -155 | 88 | 140 | 155 |  | 1102 | Нарушение формы кольцевого шва | GWAN |  | 11:53 | 00:32 | 12:40 | 0 | 589 |  | EXT | Нарушение формы кольцевого шва |  | (c)
11808.87 | 0 | -0.031 | -11.475 | -11.506 | 652 | 2172 | 1556 | 0 |  | 1102 | Нарушение формы кольцевого шва | GWAN |  | 02:03 | 06:08 | 04:29 | 0 | 1809 |  | EXT | Нарушение формы кольцевого шва |  | (c)
11820.345 | 0 | -0.033 | -11.385 | -11.418 | -1232 | -967 | -1040 | 847 |  | 1103 | Нарушение формы кольцевого шва | GWAN |  | 08:06 | 08:49 | 08:37 | 0 | 385 |  | EXT | Нарушение формы кольцевого шва |  | (c)
11842.87 | 0 | -0.048 | -11.39 | -11.438 | -746 | -340 | -482 | 219 |  | 1105 | Нарушение формы кольцевого шва | GWAN |  | 11:09 | 00:15 | 11:52 | 0 | 527 |  | EXT | Нарушение формы кольцевого шва |  | (c)
11842.87 | 0 | -0.041 | -11.39 | -11.431 | -2027 | -1735 | -1787 | 204 |  | 1105 | Нарушение формы кольцевого шва | GWAN |  | 07:42 | 08:29 | 08:21 | 0 | 479 |  | EXT | Нарушение формы кольцевого шва |  | (c)
11854.26 | 0 | -0.064 | -11.245 | -11.309 | -471 | 7 | 204 | 0 |  | 1106 | Вышлифовка на шве | GWAN | GENE | 09:54 | 11:11 | 11:43 | 127 | 1349 | 18 | EXT | Вышлифовка на шве | 0.9 | (c)
11865.505 | 0 | -0.041 | -11.4 | -11.441 | 657 | 994 | 1164 | 560 |  | 1107 | Нарушение формы кольцевого шва | GWAN |  | 03:25 | 04:20 | 04:47 | 0 | 1013 |  | EXT | Нарушение формы кольцевого шва |  | (c)
11865.505 | 0 | -0.071 | -11.4 | -11.471 | -1302 | -943 | -975 | 648 |  | 1107 | Нарушение формы кольцевого шва | GWAN |  | 10:09 | 11:07 | 11:02 | 0 | 654 |  | EXT | Нарушение формы кольцевого шва |  | (c)
11876.905 | 0 | -0.034 | -10.79 | -10.824 | -487 | -145 | -212 | 0 |  | 1108 | Нарушение формы кольцевого шва | GWAN |  | 10:09 | 11:04 | 10:53 | 0 | 550 |  | EXT | Нарушение формы кольцевого шва |  | (c)
11887.695 | 0 | -0.038 | -11.3 | -11.338 | -707 | -34 | 25 | 707 |  | 1109 | Нарушение формы кольцевого шва | GWAN |  | 11:56 | 01:45 | 13:54 | 0 | 1465 |  | EXT | Нарушение формы кольцевого шва |  | (c)
11921.4 | 0 | -0.037 | -8.82 | -8.857 | 513 | 1214 | 1130 | 484 |  | 1112 | Вышлифовка на шве | GWAN | GENE | 10:34 | 00:27 | 12:14 | 78 | 1234 | 15 | EXT | Вышлифовка на шве | 0.89 | (c)
11921.4 | 0 | -0.022 | -8.82 | -8.842 | -1901 | -886 | -1329 | 329 |  | 1112 | Нарушение формы кольцевого шва | GWAN |  | 04:04 | 06:48 | 05:37 | 0 | 1145 |  | EXT | Нарушение формы кольцевого шва |  | (c)
11930.22 | 0 | -0.04 | -11.105 | -11.145 | -286 | 30 | -7 | 271 |  | 1113 | Нарушение формы кольцевого шва | GWAN |  | 11:18 | 00:09 | 12:03 | 0 | 557 |  | EXT | Нарушение формы кольцевого шва |  | (c)
11930.22 | 0 | -0.032 | -11.105 | -11.137 | 1019 | 1162 | 1192 | 866 |  | 1113 | Нарушение формы кольцевого шва | GWAN |  | 02:49 | 03:12 | 03:17 | 0 | 346 |  | EXT | Нарушение формы кольцевого шва |  | (c)
11930.22 | 0 | -0.038 | -11.105 | -11.143 | -1332 | -1231 | -1077 | 823 |  | 1113 | Нарушение формы кольцевого шва | GWAN |  | 08:29 | 08:46 | 09:11 | 0 | 510 |  | EXT | Нарушение формы кольцевого шва |  | (c)
11941.306 | 11.086 | 11.021 | -0.019 | -0.084 | -1363 | -1012 | -1157 | 868 | 18 | 1113 |  | CORR | GENE | 08:25 | 09:21 | 08:58 | 66 | 412 | 11 | EXT |  | 0.89 | (c)
11952.575 | 0 | -0.035 | -11.28 | -11.315 | -1499 | -950 | -654 | 191 |  | 1115 | Нарушение формы кольцевого шва | GWAN |  | 09:46 | 11:14 | 12:02 | 0 | 1689 |  | EXT | Нарушение формы кольцевого шва |  | (c)
11963.855 | 0 | -0.039 | -10.185 | -10.224 | -654 | -436 | 35 | 654 |  | 1116 | Нарушение формы кольцевого шва | GWAN |  | 10:15 | 10:51 | 12:07 | 0 | 1379 |  | EXT | Нарушение формы кольцевого шва Аномалия находится на отводе. |  | (c)
11995.345 | 0 | -0.035 | -11.485 | -11.52 | -474 | 827 | 782 | 0 |  | 1119 | Нарушение формы кольцевого шва | GWAN |  | 08:23 | 11:53 | 11:46 | 0 | 2511 |  | EXT | Нарушение формы кольцевого шва |  | (c)
12006.83 | 0 | -0.036 | -11.48 | -11.516 | -448 | 289 | 32 | 0 |  | 1120 | Нарушение формы кольцевого шва | GWAN |  | 01:34 | 03:33 | 02:51 | 0 | 960 |  | EXT | Нарушение формы кольцевого шва |  | (c)
12006.83 | 0 | -0.04 | -11.48 | -11.52 | 2104 | -2151 | -1937 | 0 |  | 1120 | Нарушение формы кольцевого шва | GWAN |  | 08:25 | 08:59 | 09:33 | 0 | 841 |  | EXT | Нарушение формы кольцевого шва |  | (c)
12029.765 | 0 | -0.034 | -11.485 | -11.519 | -496 | -3 | 154 | 0 |  | 1122 | Нарушение формы кольцевого шва | GWAN |  | 00:37 | 01:57 | 02:22 | 0 | 1299 |  | EXT | Нарушение формы кольцевого шва |  | (c)
12029.765 | 0 | -0.044 | -11.485 | -11.529 | -2100 | -1995 | -1736 | 131 |  | 1122 | Нарушение формы кольцевого шва | GWAN |  | 08:19 | 08:35 | 09:17 | 0 | 727 |  | EXT | Нарушение формы кольцевого шва |  | (c)
12041.25 | 0 | -0.035 | -10.81 | -10.845 | -1807 | -1478 | -304 | 424 |  | 1123 | Нарушение формы кольцевого шва | GWAN |  | 08:46 | 09:39 | 12:48 | 0 | 3005 |  | EXT | Нарушение формы кольцевого шва |  | (c)
12052.06 | 0 | -0.037 | -11.03 | -11.067 | -622 | -194 | -221 | 181 |  | 1124 | Нарушение формы кольцевого шва | GWAN |  | 11:30 | 00:39 | 12:35 | 0 | 803 |  | EXT | Нарушение формы кольцевого шва |  | (c)
12063.09 | 0 | -0.047 | -11.4 | -11.447 | -308 | 976 | 395 | 0 |  | 1125 | Нарушение формы кольцевого шва | GWAN |  | 08:23 | 11:50 | 10:16 | 0 | 1407 |  | EXT | Нарушение формы кольцевого шва |  | (c)
12074.49 | 0 | -0.034 | -11.39 | -11.424 | 454 | 542 | 611 | 454 |  | 1126 | Нарушение формы кольцевого шва | GWAN |  | 02:47 | 03:01 | 03:12 | 0 | 314 |  | EXT | Нарушение формы кольцевого шва |  | (c)
12074.49 | 0 | -0.044 | -11.39 | -11.434 | -1406 | -1069 | -493 | 421 |  | 1126 | Вышлифовка на шве | GWAN | GENE | 09:47 | 10:41 | 12:14 | 98 | 1827 | 20 | EXT | Вышлифовка на шве | 0.9 | (c)
12085.88 | 0 | -0.041 | -11.615 | -11.656 | 328 | 1503 | 1592 | 328 |  | 1127 | Нарушение формы кольцевого шва | GWAN |  | 01:50 | 04:59 | 05:14 | 0 | 2527 |  | EXT | Нарушение формы кольцевого шва |  | (c)
12120.41 | 0 | -0.029 | -11.18 | -11.209 | -1540 | -1294 | -1197 | 855 |  | 1130 | Нарушение формы кольцевого шва | GWAN |  | 00:44 | 01:24 | 01:39 | 0 | 685 |  | EXT | Нарушение формы кольцевого шва |  | (c)
12233.935 | 0 | -0.03 | -11.625 | -11.655 | -495 | -211 | 202 | 0 |  | 1140 | Нарушение формы кольцевого шва | GWAN |  | 09:57 | 10:42 | 11:49 | 0 | 1394 |  | EXT | Нарушение формы кольцевого шва Аномалия находится на упругопластическом изгибе: R=480 D, максимальное растяжение на 6.4 час. |  | (c)
12282.379 | 2.254 | 2.251 | -8.646 | -8.649 | 378 | 446 | 452 | 378 | 2251 | 1144 |  | CORR | CIGR | 07:52 | 08:03 | 08:04 | 32 | 147 | 10 | EXT |  | 0.89 | (c)
12289.923 | 9.798 | 9.731 | -1.102 | -1.169 | 408 | 628 | 662 | 408 | 1075 | 1144 |  | CORR | GENE | 07:57 | 08:33 | 08:38 | 94 | 507 | 10 | EXT |  | 0.89 | (c)
12291.025 | 0 | -0.035 | -9.625 | -9.66 | 2062 | -1504 | -1847 | 1296 |  | 1145 | Нарушение формы кольцевого шва | GWAN |  | 09:57 | 00:22 | 11:26 | 0 | 1103 |  | EXT | Нарушение формы кольцевого шва |  | (c)
12295.32 | 4.295 | 4.261 | -5.33 | -5.364 | 1628 | 1695 | 1786 | 1628 | 4261 | 1145 |  | CORR | GENE | 08:47 | 08:58 | 09:13 | 66 | 316 | 10 | EXT |  | 0.89 | (c)
12300.65 | 0 | -0.031 | -11.59 | -11.621 | 2198 | -1910 | -1798 | 1333 |  | 1146 | Вышлифовка на шве | GWAN | GENE | 00:12 | 01:09 | 01:27 | 71 | 930 | 15 | EXT | Вышлифовка на шве | 0.89 | (c)
12314.73 | 2.49 | 2.397 | -8.39 | -8.483 | -2034 | -1940 | -1733 | 1432 | 2397 | 1147 |  | CORR | GENE | 07:31 | 07:47 | 08:20 | 119 | 602 | 10 | EXT |  | 0.89 | (c)
12334.715 | 0 | -0.07 | -10.61 | -10.68 | 1591 | 2044 | 2004 | 1591 |  | 1149 | Вышлифовка на шве | GWAN | GENE | 10:47 | 00:01 | 11:54 | 83 | 827 | 10 | EXT | Вышлифовка на шве | 0.89 | (c)
12379.015 | 0 | -0.026 | -8.18 | -8.206 | -224 | 640 | 495 | 0 |  | 1153 | Нарушение формы кольцевого шва | GWAN |  | 08:13 | 10:32 | 10:09 | 0 | 1438 |  | EXT | Нарушение формы кольцевого шва |  | (c)
12415.9 | 5.8 | 5.784 | -4.105 | -4.121 | -475 | -449 | -444 | 412 | 4089 | 1156 |  | GOUG | PITT | 03:32 | 03:36 | 03:37 | 32 | 63 | 10 | EXT | Задир. |  | (c)
12456.004 | 1.994 | 1.981 | -9.031 | -9.044 | -756 | -721 | -707 | 657 | 1981 | 1160 |  | CORR | CIGR | 11:05 | 11:11 | 11:13 | 36 | 99 | 15 | EXT |  | 0.89 | (c)
12540.346 | 6.931 | 6.915 | -4.284 | -4.3 | -1247 | -1165 | -1164 | 1080 | 4264 | 1167 |  | CORR | CIGR | 08:40 | 08:53 | 08:53 | 36 | 167 | 13 | EXT |  | 0.89 | (c)
12563.466 | 7.761 | 7.693 | -3.839 | -3.907 | -1916 | -1843 | -1865 | 1813 | 3782 | 1169 |  | DENT | GENE | 07:21 | 07:33 | 07:29 | 125 | 103 | 0.6 | N/A | Глубина вмятины: 8 мм (0,6%). Линейка: 13 см в (769 см; 07:33 ч:мин) |  | (c)
12612.545 | 0 | -0.035 | -11.375 | -11.41 | 275 | 505 | 504 | 275 |  | 1174 | Вышлифовка на шве | GWAN | GENE | 00:52 | 01:29 | 01:29 | 83 | 457 | 10 | EXT | Вышлифовка на шве | 0.89 | (c)
12623.92 | 0 | -0.054 | -11.405 | -11.459 | -1806 | -1529 | -1495 | 425 |  | 1175 | Вышлифовка на шве | GWAN | GENE | 04:44 | 05:29 | 05:34 | 93 | 620 | 11 | EXT | Вышлифовка на шве | 0.89 | (c)
12635.325 | 0 | -0.035 | -11.49 | -11.525 | -997 | -501 | -650 | 303 |  | 1176 | Нарушение формы кольцевого шва | GWAN |  | 08:30 | 09:50 | 09:26 | 0 | 694 |  | EXT | Нарушение формы кольцевого шва |  | (c)
12646.815 | 0 | -0.021 | -9.24 | -9.261 | -707 | -633 | -235 | 238 |  | 1177 | Нарушение формы кольцевого шва | GWAN |  | 10:43 | 10:55 | 11:59 | 0 | 946 |  | EXT | Нарушение формы кольцевого шва |  | (c)
12659.9 | 0 | -0.023 | -11.27 | -11.293 | -866 | 357 | -187 | 491 |  | 1179 | Нарушение формы кольцевого шва | GWAN |  | 10:16 | 01:34 | 12:06 | 0 | 1357 |  | EXT | Нарушение формы кольцевого шва Аномалия находится на упругопластическом изгибе: R=589 D, максимальное растяжение на 6.2 час. |  | (c)
12671.17 | 0 | -0.043 | -11.5 | -11.543 | -410 | 389 | 48 | 0 |  | 1180 | Нарушение формы кольцевого шва | GWAN |  | 01:23 | 03:32 | 02:37 | 0 | 915 |  | EXT | Нарушение формы кольцевого шва |  | (c)
12682.67 | 0 | -0.031 | -11.32 | -11.351 | 1870 | -2013 | 2194 | 0 |  | 1181 | Нарушение формы кольцевого шва | GWAN |  | 07:59 | 09:32 | 08:51 | 0 | 648 |  | EXT | Нарушение формы кольцевого шва |  | (c)
12693.99 | 0 | -0.041 | -11.37 | -11.411 | -601 | 82 | -5 | 0 |  | 1182 | Нарушение формы кольцевого шва | GWAN |  | 00:05 | 01:55 | 01:41 | 0 | 1190 |  | EXT | Нарушение формы кольцевого шва |  | (c)
12693.99 | 0 | -0.043 | -11.37 | -11.413 | 1231 | 1379 | 1422 | 618 |  | 1182 | Нарушение формы кольцевого шва | GWAN |  | 05:01 | 05:25 | 05:32 | 0 | 382 |  | EXT | Нарушение формы кольцевого шва |  | (c)
12705.36 | 0 | -0.036 | -11.215 | -11.251 | 2087 | -2105 | -1281 | 0 |  | 1183 | Нарушение формы кольцевого шва | GWAN |  | 08:34 | 09:17 | 11:30 | 0 | 2186 |  | EXT | Нарушение формы кольцевого шва |  | (c)
12706.766 | 1.406 | 1.045 | -9.809 | -10.17 | -2179 | -2125 | -2149 | 52 | 1045 | 1183 |  | LWAN | GENE | 09:05 | 09:14 | 09:10 | 434 | 60 |  | INT | Эквивалент потери металла 10%. |  | (c)
12716.575 | 0 | -0.043 | -5.105 | -5.148 | 1244 | 1944 | 1682 | 111 |  | 1184 | Нарушение формы кольцевого шва | GWAN |  | 01:18 | 03:11 | 02:29 | 0 | 876 |  | EXT | Нарушение формы кольцевого шва |  | (c)
12716.575 | 0 | -0.026 | -5.105 | -5.131 | -1534 | -910 | -1155 | 696 |  | 1184 | Нарушение формы кольцевого шва | GWAN |  | 05:50 | 07:30 | 06:51 | 0 | 759 |  | EXT | Нарушение формы кольцевого шва |  | (c)
12726.695 | 0 | -0.049 | -11.445 | -11.494 | 45 | 385 | 413 | 45 |  | 1186 | Вышлифовка на шве | GWAN | GENE | 02:44 | 03:38 | 03:43 | 96 | 736 | 23 | EXT | Вышлифовка на шве | 0.9 | (b)
12726.695 | 0 | -0.053 | -11.445 | -11.498 | -2052 | -1784 | -1782 | 179 |  | 1186 | Вышлифовка на шве | GWAN | GENE | 09:05 | 09:48 | 09:49 | 81 | 540 | 25 | EXT | Вышлифовка на шве | 0.9 | (b)
12738.14 | 0 | -0.038 | -2.54 | -2.578 | -2067 | -1386 | -1549 | 163 |  | 1187 | Нарушение формы кольцевого шва | GWAN |  | 05:01 | 06:51 | 06:25 | 0 | 1035 |  | EXT | Нарушение формы кольцевого шва |  | (c)
12738.14 | 0 | -0.029 | -2.54 | -2.569 | -890 | -773 | -758 | 627 |  | 1187 | Нарушение формы кольцевого шва | GWAN |  | 08:11 | 08:30 | 08:32 | 0 | 263 |  | EXT | Нарушение формы кольцевого шва |  | (c)
12738.14 | 0 | -0.048 | -2.54 | -2.588 | -323 | 259 | 153 | 0 |  | 1187 | Нарушение формы кольцевого шва | GWAN |  | 09:43 | 11:16 | 10:59 | 0 | 952 |  | EXT | Нарушение формы кольцевого шва |  | (c)
12748.7 | 0 | -0.049 | -11.305 | -11.354 | 313 | 726 | 597 | 313 |  | 1189 | Нарушение формы кольцевого шва | GWAN |  | 11:33 | 00:40 | 12:19 | 0 | 568 |  | EXT | Нарушение формы кольцевого шва |  | (c)
12748.7 | 0 | -0.032 | -11.305 | -11.337 | -661 | -108 | -323 | 0 |  | 1189 | Нарушение формы кольцевого шва | GWAN |  | 08:56 | 10:25 | 09:50 | 0 | 676 |  | EXT | Нарушение формы кольцевого шва |  | (c)
12760.005 | 0 | -0.064 | -11.305 | -11.369 | -1465 | -822 | -1066 | 667 |  | 1190 | Вышлифовка на шве | GWAN | GENE | 10:12 | 11:56 | 11:16 | 109 | 798 | 19 | EXT | Вышлифовка на шве | 0.9 | (c)
12782.685 | 0 | -0.029 | -11.29 | -11.319 | 88 | 251 | 294 | 88 |  | 1192 | Нарушение формы кольцевого шва | GWAN |  | 03:13 | 03:39 | 03:46 | 0 | 410 |  | EXT | Нарушение формы кольцевого шва |  | (c)
12782.685 | 0 | -0.034 | -11.29 | -11.324 | 1434 | -2183 | 1948 | 0 |  | 1192 | Вышлифовка на шве | GWAN | GENE | 06:50 | 09:06 | 08:13 | 80 | 1028 | 20 | EXT | Вышлифовка на шве | 0.89 | (c)
12782.685 | 0 | -0.041 | -11.29 | -11.331 | -2036 | -1905 | -1830 | 195 |  | 1192 | Нарушение формы кольцевого шва | GWAN |  | 09:30 | 09:51 | 10:03 | 0 | 411 |  | EXT | Нарушение формы кольцевого шва |  | (c)
12782.685 | 0 | -0.053 | -11.29 | -11.343 | -1672 | -1160 | -1355 | 559 |  | 1192 | Вышлифовка на шве | GWAN | GENE | 10:29 | 11:51 | 11:20 | 96 | 633 | 14 | EXT | Вышлифовка на шве | 0.89 | (c)
12793.975 | 0 | -0.045 | -11.34 | -11.385 | 1065 | 1169 | 1311 | 673 |  | 1193 | Вышлифовка на шве | GWAN | GENE | 05:06 | 05:22 | 05:45 | 109 | 492 | 13 | EXT | Вышлифовка на шве | 0.89 | (c)
12793.975 | 0 | -0.044 | -11.34 | -11.384 | -1329 | -956 | -884 | 438 |  | 1193 | Нарушение формы кольцевого шва | GWAN |  | 10:39 | 11:39 | 11:51 | 0 | 892 |  | EXT | Нарушение формы кольцевого шва |  | (c)
12805.315 | 0 | -0.052 | -11.405 | -11.457 | -871 | -283 | -458 | 45 |  | 1194 | Нарушение формы кольцевого шва | GWAN |  | 10:11 | 11:45 | 11:17 | 0 | 826 |  | EXT | Нарушение формы кольцевого шва |  | (c)
12816.72 | 0 | -0.044 | -11.425 | -11.469 | 412 | 750 | 647 | 412 |  | 1195 | Нарушение формы кольцевого шва | GWAN |  | 10:58 | 11:53 | 11:36 | 0 | 469 |  | EXT | Нарушение формы кольцевого шва |  | (c)
12828.145 | 0 | -0.037 | -11.095 | -11.132 | 767 | 953 | 1008 | 767 |  | 1196 | Нарушение формы кольцевого шва | GWAN |  | 00:27 | 00:57 | 01:06 | 0 | 482 |  | EXT | Нарушение формы кольцевого шва |  | (c)
12839.24 | 0 | -0.033 | -11.045 | -11.078 | -2030 | -1743 | -1830 | 200 |  | 1197 | Нарушение формы кольцевого шва | GWAN |  | 03:40 | 04:27 | 04:13 | 0 | 401 |  | EXT | Нарушение формы кольцевого шва |  | (c)
12839.24 | 0 | -0.032 | -11.045 | -11.077 | -113 | 74 | 136 | 0 |  | 1197 | Нарушение формы кольцевого шва | GWAN |  | 08:50 | 09:20 | 09:30 | 0 | 499 |  | EXT | Нарушение формы кольцевого шва |  | (c)
12861.62 | 0 | -0.046 | -11.36 | -11.406 | -237 | -136 | 169 | 237 |  | 1199 | Нарушение формы кольцевого шва | GWAN |  | 11:59 | 00:16 | 13:05 | 0 | 813 |  | EXT | Нарушение формы кольцевого шва |  | (c)
12872.98 | 0 | -0.053 | -11.03 | -11.083 | -485 | -373 | -29 | 427 |  | 1200 | Вышлифовка на шве | GWAN | GENE | 11:55 | 00:13 | 13:08 | 80 | 912 | 14 | EXT | Вышлифовка на шве | 0.89 | (c)
12884.01 | 0 | -0.048 | -11.36 | -11.408 | -718 | 294 | 196 | 0 |  | 1201 | Нарушение формы кольцевого шва | GWAN |  | 09:30 | 00:13 | 11:57 | 0 | 1829 |  | EXT | Нарушение формы кольцевого шва |  | (c)
12895.37 | 0 | -0.042 | -11.365 | -11.407 | 583 | 872 | 1001 | 583 |  | 1202 | Нарушение формы кольцевого шва | GWAN |  | 00:18 | 01:04 | 01:25 | 0 | 835 |  | EXT | Нарушение формы кольцевого шва |  | (c)
12895.37 | 0 | -0.032 | -11.365 | -11.397 | -2082 | -1988 | -1918 | 148 |  | 1202 | Нарушение формы кольцевого шва | GWAN |  | 05:07 | 05:23 | 05:34 | 0 | 328 |  | EXT | Нарушение формы кольцевого шва |  | (c)
12895.37 | 0 | -0.038 | -11.365 | -11.403 | -518 | -124 | -232 | 0 |  | 1202 | Нарушение формы кольцевого шва | GWAN |  | 09:20 | 10:23 | 10:06 | 0 | 572 |  | EXT | Нарушение формы кольцевого шва |  | (c)
12906.735 | 0 | -0.051 | -11.29 | -11.341 | -1238 | -557 | -739 | 240 |  | 1203 | Нарушение формы кольцевого шва | GWAN |  | 08:59 | 10:49 | 10:19 | 0 | 998 |  | EXT | Нарушение формы кольцевого шва |  | (c)
12918.025 | 0 | -0.044 | -11.48 | -11.524 | 1101 | 1226 | 1469 | 393 |  | 1204 | Нарушение формы кольцевого шва | GWAN |  | 11:58 | 00:18 | 12:58 | 0 | 737 |  | EXT | Нарушение формы кольцевого шва |  | (c)
12918.025 | 0 | -0.049 | -11.48 | -11.529 | 41 | 422 | 290 | 41 |  | 1204 | Нарушение формы кольцевого шва | GWAN |  | 09:07 | 10:09 | 09:47 | 0 | 497 |  | EXT | Нарушение формы кольцевого шва |  | (c)
12929.505 | 0 | -0.054 | -11.405 | -11.459 | -2046 | -1485 | -841 | 185 |  | 1205 | Нарушение формы кольцевого шва | GWAN |  | 09:06 | 10:36 | 12:20 | 0 | 2409 |  | EXT | Нарушение формы кольцевого шва |  | (c)
12940.91 | 0 | -0.052 | -11.31 | -11.362 | 1028 | 1322 | 1325 | 609 |  | 1206 | Вышлифовка на шве | GWAN | GENE | 00:23 | 01:10 | 01:11 | 98 | 593 | 14 | EXT | Вышлифовка на шве | 0.89 | (c)
12940.91 | 0 | -0.055 | -11.31 | -11.365 | -245 | 10 | 5 | 0 |  | 1206 | Вышлифовка на шве | GWAN | GENE | 08:57 | 09:39 | 09:38 | 80 | 500 | 15 | EXT | Вышлифовка на шве | 0.89 | (c)
12940.91 | 0 | -0.039 | -11.31 | -11.349 | 472 | 675 | 668 | 472 |  | 1206 | Нарушение формы кольцевого шва | GWAN |  | 10:53 | 11:26 | 11:25 | 0 | 392 |  | EXT | Нарушение формы кольцевого шва |  | (c)
12952.22 | 0 | -0.049 | -11.22 | -11.269 | 433 | 1211 | 1082 | 433 |  | 1207 | Вышлифовка на шве | GWAN | GENE | 11:16 | 01:22 | 13:01 | 91 | 1297 | 27 | EXT | Вышлифовка на шве | 0.9 | (b)
12952.22 | 0 | -0.053 | -11.22 | -11.273 | -355 | -226 | -184 | 13 |  | 1207 | Нарушение формы кольцевого шва | GWAN |  | 09:09 | 09:30 | 09:37 | 0 | 342 |  | EXT | Нарушение формы кольцевого шва |  | (c)
12963.44 | 0 | -0.034 | -11.135 | -11.169 | -356 | 59 | -55 | 0 |  | 1208 | Нарушение формы кольцевого шва | GWAN |  | 01:26 | 02:33 | 02:15 | 0 | 602 |  | EXT | Нарушение формы кольцевого шва |  | (c)
12963.44 | 0 | -0.062 | -11.135 | -11.197 | -1936 | -1712 | -1609 | 295 |  | 1208 | Вышлифовка на шве | GWAN | GENE | 09:11 | 09:47 | 10:04 | 87 | 654 | 15 | EXT | Вышлифовка на шве | 0.89 | (c)
12974.575 | 0 | -0.057 | -11.03 | -11.087 | -960 | -83 | -389 | 182 |  | 1209 | Нарушение формы кольцевого шва | GWAN |  | 10:58 | 01:19 | 12:30 | 0 | 1142 |  | EXT | Нарушение формы кольцевого шва |  | (c)
12985.605 | 0 | -0.042 | -11.335 | -11.377 | -223 | 14 | 170 | 0 |  | 1210 | Нарушение формы кольцевого шва | GWAN |  | 11:05 | 11:43 | 12:09 | 0 | 787 |  | EXT | Нарушение формы кольцевого шва |  | (c)
12996.94 | 0 | -0.04 | -11.365 | -11.405 | 1181 | 1567 | 1609 | 193 |  | 1211 | Нарушение формы кольцевого шва | GWAN |  | 00:23 | 01:25 | 01:32 | 0 | 856 |  | EXT | Нарушение формы кольцевого шва |  | (c)
12996.94 | 0 | -0.048 | -11.365 | -11.413 | -73 | 166 | 165 | 0 |  | 1211 | Вышлифовка на шве | GWAN | GENE | 09:00 | 09:39 | 09:39 | 87 | 476 | 15 | EXT | Вышлифовка на шве | 0.89 | (c)
13008.305 | 0 | -0.044 | -11.355 | -11.399 | -476 | -2 | 3 | 0 |  | 1212 | Нарушение формы кольцевого шва | GWAN |  | 00:52 | 02:09 | 02:10 | 0 | 958 |  | EXT | Нарушение формы кольцевого шва |  | (c)
13008.305 | 0 | -0.047 | -11.355 | -11.402 | 2227 | -1550 | -1837 | 0 |  | 1212 | Нарушение формы кольцевого шва | GWAN |  | 08:09 | 09:59 | 09:13 | 0 | 795 |  | EXT | Нарушение формы кольцевого шва |  | (c)
13008.305 | 0 | -0.029 | -11.355 | -11.384 | -1253 | -958 | -992 | 730 |  | 1212 | Нарушение формы кольцевого шва | GWAN |  | 10:47 | 11:35 | 11:29 | 0 | 524 |  | EXT | Нарушение формы кольцевого шва |  | (c)
13019.66 | 0 | -0.058 | -5.405 | -5.463 | -731 | 31 | -148 | 435 |  | 1213 | Вышлифовка на шве | GWAN | GENE | 10:58 | 01:01 | 12:33 | 97 | 1166 | 18 | EXT | Вышлифовка на шве | 0.9 | (c)
13019.66 | 0 | -0.033 | -5.405 | -5.438 | 481 | 875 | 809 | 481 |  | 1213 | Нарушение формы кольцевого шва | GWAN |  | 02:14 | 03:18 | 03:07 | 0 | 657 |  | EXT | Нарушение формы кольцевого шва |  | (c)
13019.66 | 0 | -0.062 | -5.405 | -5.467 | 1348 | 1675 | 1836 | 0 |  | 1213 | Вышлифовка на шве | GWAN | GENE | 04:34 | 05:27 | 05:53 | 100 | 976 | 15 | EXT | Вышлифовка на шве | 0.89 | (c)
13025.036 | 5.376 | 5.294 | -0.029 | -0.111 | 39 | 1507 | 1273 | 0 | 25 | 1213 |  | CORR | GENE | 01:03 | 04:60 | 04:22 | 86 | 2469 | 11 | EXT |  | 0.89 | (c)
13030.8 | 5.735 | 5.487 | -5.73 | -5.978 | 2215 | -2230 | -2227 | 0 | 5487 | 1214 |  | CORR | AXGR | 06:13 | 06:15 | 06:16 | 358 | 38 | 11 | EXT | Аномалия находится на отводе. | 0.88 | (c)
13036.53 | 0 | -0.063 | -11.165 | -11.228 | -1266 | -287 | -561 | 144 |  | 1215 | Вышлифовка на шве | GWAN | GENE | 08:59 | 11:37 | 10:53 | 97 | 1411 | 18 | EXT | Вышлифовка на шве Аномалия находится на отводе. | 0.9 | (c)
13047.695 | 0 | -0.055 | -10.59 | -10.645 | -754 | -657 | -620 | 486 |  | 1216 | Нарушение формы кольцевого шва | GWAN |  | 09:30 | 09:46 | 09:52 | 0 | 268 |  | EXT | Нарушение формы кольцевого шва Аномалия находится на отводе. |  | (c)
13068.86 | 0 | -0.048 | -5.235 | -5.283 | -279 | -15 | -20 | 239 |  | 1219 | Вышлифовка на шве | GWAN | GENE | 11:28 | 00:11 | 12:10 | 87 | 518 | 14 | EXT | Вышлифовка на шве | 0.89 | (c)
13068.86 | 0 | -0.043 | -5.235 | -5.278 | 460 | 757 | 805 | 460 |  | 1219 | Нарушение формы кольцевого шва | GWAN |  | 01:28 | 02:16 | 02:24 | 0 | 690 |  | EXT | Нарушение формы кольцевого шва |  | (c)
13078.905 | 0 | -0.055 | -2.01 | -2.065 | 449 | 1034 | 831 | 449 |  | 1221 | Нарушение формы кольцевого шва | GWAN |  | 01:11 | 02:45 | 02:13 | 0 | 763 |  | EXT | Нарушение формы кольцевого шва |  | (c)
13100.41 | 0 | -0.043 | -5.744 | -5.787 | 130 | 485 | 460 | 130 |  | 1225а | Вышлифовка на шве | GWAN | GENE | 00:49 | 01:46 | 01:42 | 76 | 660 | 11 | EXT | Вышлифовка на шве | 0.89 | (c)
13100.41 | 0 | -0.047 | -5.744 | -5.791 | 931 | 1221 | 1233 | 696 |  | 1225а | Нарушение формы кольцевого шва | GWAN |  | 02:58 | 03:45 | 03:47 | 0 | 603 |  | EXT | Нарушение формы кольцевого шва |  | (c)
13124.733 | 0 | -0.039 | -11.427 | -11.466 | 373 | 1374 | 1058 | 373 |  | 1228б | Нарушение формы кольцевого шва | GWAN |  | 11:34 | 02:16 | 13:25 | 0 | 1370 |  | EXT | Нарушение формы кольцевого шва |  | (c)
13136.16 | 0 | -0.048 | -11.36 | -11.408 | 393 | 1170 | 1322 | 21 |  | 1230 | Нарушение формы кольцевого шва | GWAN |  | 10:32 | 00:37 | 13:02 | 0 | 1858 |  | EXT | Нарушение формы кольцевого шва |  | (c)
13140.68 | 4.52 | 4.502 | -6.84 | -6.858 | 249 | 282 | 308 | 249 | 4502 | 1230 |  | CORR | CIGR | 10:08 | 10:14 | 10:18 | 35 | 118 | 10 | EXT |  | 0.89 | (c)
13147.52 | 0 | -0.043 | -11.355 | -11.398 | -737 | 1698 | 725 | 0 |  | 1231 | Вышлифовка на шве | GWAN | GENE | 08:33 | 03:06 | 12:29 | 73 | 2925 | 14 | EXT | Вышлифовка на шве | 0.89 | (c)
13154.06 | 6.54 | 6.524 | -4.815 | -4.831 | -1819 | -1567 | -1588 | 412 | 4767 | 1231 |  | GOUG | GENE | 05:39 | 06:19 | 06:16 | 64 | 462 | 6 | EXT | Задир. |  | (c)
13158.875 | 0 | -0.053 | -11.425 | -11.478 | 161 | 411 | 410 | 161 |  | 1232 | Нарушение формы кольцевого шва | GWAN |  | 03:25 | 04:06 | 04:06 | 0 | 499 |  | EXT | Нарушение формы кольцевого шва |  | (c)
13158.875 | 0 | -0.045 | -11.425 | -11.47 | 1862 | -2102 | -1707 | 0 |  | 1232 | Нарушение формы кольцевого шва | GWAN |  | 07:60 | 09:20 | 10:24 | 0 | 1785 |  | EXT | Нарушение формы кольцевого шва |  | (c)
13170.3 | 0 | -0.05 | -11.47 | -11.52 | -196 | 398 | 205 | 0 |  | 1233 | Нарушение формы кольцевого шва | GWAN |  | 01:37 | 03:13 | 02:42 | 0 | 803 |  | EXT | Нарушение формы кольцевого шва |  | (c)
13181.75 | 11.45 | 11.401 | -0.02 | -0.069 | 600 | 764 | 764 | 600 | 20 | 1233 |  | CORR | GENE | 03:46 | 04:12 | 04:12 | 49 | 329 | 11 | EXT |  | 0.89 | (c)
13181.77 | 0 | -0.037 | -11.295 | -11.332 | 2205 | -1499 | -1806 | 0 |  | 1234 | Нарушение формы кольцевого шва | GWAN |  | 08:23 | 10:25 | 09:36 | 0 | 900 |  | EXT | Нарушение формы кольцевого шва |  | (c)
13193.065 | 0 | -0.047 | -11.215 | -11.262 | -949 | -718 | -696 | 444 |  | 1235 | Вышлифовка на шве | GWAN | GENE | 07:45 | 08:22 | 08:26 | 87 | 505 | 25 | EXT | Вышлифовка на шве | 0.9 | (b)
13193.065 | 0 | -0.051 | -11.215 | -11.266 | -320 | 30 | -89 | 0 |  | 1235 | Вышлифовка на шве | GWAN | GENE | 09:26 | 10:23 | 10:04 | 81 | 462 | 12 | EXT | Вышлифовка на шве | 0.89 | (c)
13193.065 | 0 | -0.056 | -11.215 | -11.271 | 97 | 279 | 324 | 97 |  | 1235 | Вышлифовка на шве | GWAN | GENE | 10:34 | 11:03 | 11:10 | 74 | 454 | 15 | EXT | Вышлифовка на шве | 0.89 | (c)
13204.28 | 0 | -0.035 | -10.97 | -11.005 | 1695 | 1885 | 1880 | 167 |  | 1236 | Нарушение формы кольцевого шва | GWAN |  | 03:28 | 03:58 | 03:57 | 0 | 368 |  | EXT | Нарушение формы кольцевого шва |  | (c)
13204.28 | 0 | -0.033 | -10.97 | -11.003 | -1092 | 105 | 2 | 0 |  | 1236 | Нарушение формы кольцевого шва | GWAN |  | 07:58 | 11:11 | 10:54 | 0 | 2190 |  | EXT | Нарушение формы кольцевого шва |  | (c)
13211.366 | 7.086 | 7.041 | -3.884 | -3.929 | 1458 | 1554 | 1546 | 597 | 3871 | 1236 |  | CORR | GENE | 02:49 | 03:05 | 03:03 | 58 | 175 | 10 | EXT |  | 0.89 | (c)
13215.25 | 0 | -0.037 | -11.27 | -11.307 | 1715 | 1900 | 2189 | 0 |  | 1237 | Вышлифовка на шве | GWAN | GENE | 07:34 | 08:04 | 08:51 | 64 | 948 | 14 | EXT | Вышлифовка на шве | 0.89 | (c)
13226.52 | 0 | -0.045 | -11.255 | -11.3 | -615 | -157 | -94 | 0 |  | 1238 | Нарушение формы кольцевого шва | GWAN |  | 00:21 | 01:35 | 01:45 | 0 | 1042 |  | EXT | Нарушение формы кольцевого шва |  | (c)
13226.52 | 0 | -0.019 | -11.255 | -11.274 | 1919 | 2103 | 2102 | 0 |  | 1238 | Нарушение формы кольцевого шва | GWAN |  | 07:10 | 07:40 | 07:40 | 0 | 366 |  | EXT | Нарушение формы кольцевого шва |  | (c)
13226.52 | 0 | -0.037 | -11.255 | -11.292 | -1603 | -1372 | -1442 | 627 |  | 1238 | Нарушение формы кольцевого шва | GWAN |  | 09:42 | 10:19 | 10:08 | 0 | 324 |  | EXT | Нарушение формы кольцевого шва |  | (c)
13235.364 | 8.844 | 8.818 | -2.411 | -2.437 | -1317 | -1286 | -1272 | 913 | 2397 | 1238 |  | CORR | CIGR | 10:28 | 10:33 | 10:35 | 40 | 90 | 10 | EXT |  | 0.89 | (c)
13237.775 | 0 | -0.053 | -11.405 | -11.458 | -258 | 62 | 43 | 0 |  | 1239 | Вышлифовка на шве | GWAN | GENE | 01:46 | 02:37 | 02:34 | 105 | 602 | 10 | EXT | Вышлифовка на шве | 0.89 | (c)
13237.775 | 0 | -0.045 | -11.405 | -11.45 | 1142 | 1273 | 1344 | 685 |  | 1239 | Нарушение формы кольцевого шва | GWAN |  | 05:32 | 05:53 | 06:04 | 0 | 404 |  | EXT | Нарушение формы кольцевого шва |  | (c)
13260.55 | 0 | -0.035 | -11.185 | -11.22 | 2230 | -1985 | -1983 | 0 |  | 1241 | Нарушение формы кольцевого шва | GWAN |  | 03:18 | 03:58 | 03:58 | 0 | 496 |  | EXT | Нарушение формы кольцевого шва |  | (c)
13260.55 | 0 | -0.036 | -11.185 | -11.221 | -774 | -233 | -205 | 0 |  | 1241 | Нарушение формы кольцевого шва | GWAN |  | 07:13 | 08:40 | 08:45 | 0 | 1138 |  | EXT | Нарушение формы кольцевого шва |  | (c)
13271.735 | 0 | -0.039 | -11.165 | -11.204 | 447 | 809 | 1172 | 333 |  | 1242 | Нарушение формы кольцевого шва | GWAN |  | 11:17 | 00:15 | 13:14 | 0 | 1451 |  | EXT | Нарушение формы кольцевого шва |  | (c)
13271.735 | 0 | -0.038 | -11.165 | -11.203 | -259 | 55 | 1 | 0 |  | 1242 | Вышлифовка на шве | GWAN | GENE | 09:23 | 10:13 | 10:05 | 71 | 520 | 13 | EXT | Вышлифовка на шве | 0.89 | (c)
13303.93 | 0 | -0.053 | -11.41 | -11.463 | -1649 | -1337 | -1382 | 582 |  | 1245 | Вышлифовка на шве | GWAN | GENE | 09:52 | 10:42 | 10:35 | 82 | 535 | 13 | EXT | Вышлифовка на шве | 0.89 | (c)
13315.34 | 0 | -0.033 | -11.36 | -11.393 | -716 | -419 | -465 | 215 |  | 1246 | Нарушение формы кольцевого шва | GWAN |  | 07:33 | 08:21 | 08:13 | 0 | 501 |  | EXT | Нарушение формы кольцевого шва |  | (c)
13315.34 | 0 | -0.046 | -11.36 | -11.406 | -16 | 94 | 186 | 0 |  | 1246 | Вышлифовка на шве | GWAN | GENE | 09:26 | 09:43 | 09:58 | 82 | 404 | 12 | EXT | Вышлифовка на шве | 0.89 | (c)
13326.7 | 0 | -0.038 | -11.35 | -11.388 | 1342 | 1649 | 1621 | 331 |  | 1247 | Нарушение формы кольцевого шва | GWAN |  | 00:44 | 01:33 | 01:29 | 0 | 558 |  | EXT | Нарушение формы кольцевого шва |  | (c)
13326.7 | 0 | -0.04 | -11.35 | -11.39 | -275 | -69 | -74 | 0 |  | 1247 | Вышлифовка на шве | GWAN | GENE | 08:23 | 08:56 | 08:55 | 75 | 402 | 18 | EXT | Вышлифовка на шве | 0.89 | (c)
13338.05 | 0 | -0.02 | -10.865 | -10.885 | 1416 | 1815 | 1670 | 306 |  | 1248 | Нарушение формы кольцевого шва | GWAN |  | 06:17 | 07:21 | 06:58 | 0 | 508 |  | EXT | Нарушение формы кольцевого шва |  | (c)
13348.915 | 0 | -0.039 | -11.355 | -11.394 | -2184 | -1940 | -1911 | 47 |  | 1249 | Вышлифовка на шве | GWAN | GENE | 03:17 | 03:56 | 04:01 | 84 | 546 | 13 | EXT | Вышлифовка на шве | 0.89 | (c)
13348.915 | 0 | -0.031 | -11.355 | -11.386 | 114 | 392 | 371 | 114 |  | 1249 | Нарушение формы кольцевого шва | GWAN |  | 09:28 | 10:12 | 10:09 | 0 | 515 |  | EXT | Нарушение формы кольцевого шва |  | (c)
13360.27 | 0 | -0.026 | -10.79 | -10.816 | 722 | 1375 | 1148 | 658 |  | 1250 | Нарушение формы кольцевого шва | GWAN |  | 04:05 | 05:50 | 05:13 | 0 | 850 |  | EXT | Нарушение формы кольцевого шва |  | (c)
13371.06 | 0 | -0.026 | -11.23 | -11.256 | 2149 | -1302 | -1757 | 0 |  | 1251 | Нарушение формы кольцевого шва | GWAN |  | 03:02 | 05:45 | 04:32 | 0 | 1110 |  | EXT | Нарушение формы кольцевого шва |  | (c)
13371.06 | 0 | -0.04 | -11.23 | -11.27 | -187 | 300 | 105 | 0 |  | 1251 | Нарушение формы кольцевого шва | GWAN |  | 08:45 | 10:04 | 09:33 | 0 | 584 |  | EXT | Нарушение формы кольцевого шва |  | (c)
13382.29 | 0 | -0.044 | -11.31 | -11.354 | -2113 | -1449 | -960 | 117 |  | 1252 | Нарушение формы кольцевого шва | GWAN |  | 08:27 | 10:14 | 11:33 | 0 | 2307 |  | EXT | Нарушение формы кольцевого шва |  | (c)
13393.6 | 0 | -0.038 | -11.465 | -11.503 | -522 | -258 | -249 | 0 |  | 1253 | Вышлифовка на шве | GWAN | GENE | 07:37 | 08:20 | 08:21 | 77 | 547 | 20 | EXT | Вышлифовка на шве | 0.89 | (c)
13405.065 | 0 | -0.04 | -11.385 | -11.425 | -754 | 11 | -44 | 0 |  | 1254 | Нарушение формы кольцевого шва | GWAN |  | 07:53 | 09:57 | 09:48 | 0 | 1420 |  | EXT | Нарушение формы кольцевого шва |  | (c)
13416.45 | 0 | -0.034 | -11.33 | -11.364 | 528 | 872 | 883 | 528 |  | 1255 | Нарушение формы кольцевого шва | GWAN |  | 02:54 | 03:50 | 03:52 | 0 | 709 |  | EXT | Нарушение формы кольцевого шва |  | (c)
13416.45 | 0 | -0.023 | -11.33 | -11.353 | 2023 | -1579 | -1945 | 0 |  | 1255 | Нарушение формы кольцевого шва | GWAN |  | 06:56 | 09:14 | 08:15 | 0 | 988 |  | EXT | Нарушение формы кольцевого шва |  | (c)
13427.78 | 0 | -0.046 | -11.2 | -11.246 | 708 | 1375 | 1089 | 708 |  | 1256 | Нарушение формы кольцевого шва | GWAN |  | 11:38 | 01:26 | 12:40 | 0 | 763 |  | EXT | Нарушение формы кольцевого шва |  | (c)
13427.78 | 0 | -0.036 | -11.2 | -11.236 | -621 | 19 | -177 | 0 |  | 1256 | Вышлифовка на шве | GWAN | GENE | 08:04 | 09:47 | 09:15 | 65 | 888 | 15 | EXT | Вышлифовка на шве | 0.89 | (c)
13438.98 | 0 | -0.056 | -11.425 | -11.481 | -2171 | -1743 | -1826 | 59 |  | 1257 | Вышлифовка на шве | GWAN | GENE | 09:01 | 10:10 | 09:57 | 95 | 691 | 13 | EXT | Вышлифовка на шве | 0.89 | (c)
13461.845 | 0 | -0.035 | -11.315 | -11.35 | -486 | 59 | -152 | 0 |  | 1259 | Нарушение формы кольцевого шва | GWAN |  | 08:32 | 10:00 | 09:26 | 0 | 668 |  | EXT | Нарушение формы кольцевого шва |  | (c)
13465.202 | 3.357 | 3.287 | -7.958 | -8.028 | 2188 | 2205 | 2200 | 18 | 3287 | 1259 |  | LWAN | AXGR | 03:44 | 03:47 | 03:46 | 220 | 25 |  | EXT | Эквивалент потери металла 13%. |  | (c)
13473.16 | 0 | -0.036 | -11.2 | -11.236 | -302 | 105 | -36 | 0 |  | 1260 | Вышлифовка на шве | GWAN | GENE | 01:31 | 02:36 | 02:13 | 67 | 532 | 13 | EXT | Вышлифовка на шве | 0.89 | (c)
13473.16 | 0 | -0.037 | -11.2 | -11.237 | 2174 | -2069 | -2133 | 0 |  | 1260 | Нарушение формы кольцевого шва | GWAN |  | 08:10 | 08:45 | 08:35 | 0 | 308 |  | EXT | Нарушение формы кольцевого шва |  | (c)
13484.36 | 0 | -0.042 | -10.275 | -10.317 | 1467 | 1781 | 1737 | 223 |  | 1261 | Нарушение формы кольцевого шва | GWAN |  | 01:31 | 02:22 | 02:15 | 0 | 540 |  | EXT | Нарушение формы кольцевого шва |  | (c)
13484.36 | 0 | -0.037 | -10.275 | -10.312 | -2193 | -1553 | -1799 | 38 |  | 1261 | Нарушение формы кольцевого шва | GWAN |  | 03:41 | 05:24 | 04:44 | 0 | 789 |  | EXT | Нарушение формы кольцевого шва |  | (c)
13484.36 | 0 | -0.038 | -10.275 | -10.313 | -769 | -577 | -267 | 0 |  | 1261 | Нарушение формы кольцевого шва | GWAN |  | 07:30 | 08:01 | 08:51 | 0 | 1005 |  | EXT | Нарушение формы кольцевого шва |  | (c)
13494.635 | 0 | -0.042 | -10.36 | -10.402 | 1975 | -2119 | -2220 | 0 |  | 1262 | Нарушение формы кольцевого шва | GWAN |  | 02:46 | 03:45 | 03:29 | 0 | 531 |  | EXT | Нарушение формы кольцевого шва |  | (c)
13504.995 | 0 | -0.039 | -11.3 | -11.339 | -496 | -327 | -202 | 0 |  | 1263 | Нарушение формы кольцевого шва | GWAN |  | 08:39 | 09:06 | 09:26 | 0 | 589 |  | EXT | Нарушение формы кольцевого шва |  | (c)
13538.62 | 0 | -0.032 | -11.465 | -11.497 | 579 | 735 | 826 | 579 |  | 1266 | Нарушение формы кольцевого шва | GWAN |  | 03:01 | 03:26 | 03:41 | 0 | 493 |  | EXT | Нарушение формы кольцевого шва |  | (c)
13538.62 | 0 | -0.019 | -11.465 | -11.484 | -2067 | -1869 | -1912 | 164 |  | 1266 | Нарушение формы кольцевого шва | GWAN |  | 07:54 | 08:26 | 08:19 | 0 | 309 |  | EXT | Нарушение формы кольцевого шва |  | (c)
13538.62 | 0 | -0.059 | -11.465 | -11.524 | -1316 | -615 | -834 | 351 |  | 1266 | Вышлифовка на шве | GWAN | GENE | 09:55 | 11:48 | 11:13 | 86 | 965 | 17 | EXT | Вышлифовка на шве | 0.89 | (c)
13550.085 | 0 | -0.025 | -10.805 | -10.83 | 1904 | 2215 | -1981 | 0 |  | 1267 | Нарушение формы кольцевого шва | GWAN |  | 04:51 | 05:42 | 06:24 | 0 | 1153 |  | EXT | Нарушение формы кольцевого шва |  | (c)
13550.085 | 0 | -0.042 | -10.805 | -10.847 | -671 | -476 | 74 | 0 |  | 1267 | Нарушение формы кольцевого шва | GWAN |  | 09:56 | 10:27 | 11:56 | 0 | 1490 |  | EXT | Нарушение формы кольцевого шва |  | (c)
13572.265 | 0 | -0.029 | -11.405 | -11.434 | 327 | 579 | 567 | 327 |  | 1269 | Нарушение формы кольцевого шва | GWAN |  | 02:25 | 03:05 | 03:03 | 0 | 480 |  | EXT | Нарушение формы кольцевого шва |  | (c)
13572.265 | 0 | -0.041 | -11.405 | -11.446 | -1306 | -903 | -871 | 436 |  | 1269 | Нарушение формы кольцевого шва | GWAN |  | 10:01 | 11:06 | 11:11 | 0 | 871 |  | EXT | Нарушение формы кольцевого шва |  | (c)
13583.67 | 0 | -0.035 | -11.365 | -11.4 | -151 | 327 | 142 | 0 |  | 1270 | Нарушение формы кольцевого шва | GWAN |  | 02:05 | 03:22 | 02:52 | 0 | 585 |  | EXT | Нарушение формы кольцевого шва |  | (c)
13583.67 | 0 | -0.031 | -11.365 | -11.396 | 1868 | 1921 | 2164 | 0 |  | 1270 | Нарушение формы кольцевого шва | GWAN |  | 07:31 | 07:39 | 08:18 | 0 | 592 |  | EXT | Нарушение формы кольцевого шва |  | (c)
13583.67 | 0 | -0.047 | -11.365 | -11.412 | -1892 | -1610 | -1261 | 338 |  | 1270 | Нарушение формы кольцевого шва | GWAN |  | 09:24 | 10:09 | 11:06 | 0 | 1263 |  | EXT | Нарушение формы кольцевого шва |  | (c)
13595.035 | 0 | -0.042 | -11.285 | -11.327 | 261 | 724 | 867 | 261 |  | 1271 | Вышлифовка на шве | GWAN | GENE | 10:46 | 00:01 | 12:23 | 80 | 1212 | 17 | EXT | Вышлифовка на шве | 0.89 | (c)
13595.035 | 0 | -0.059 | -11.285 | -11.344 | -2109 | -1452 | -1187 | 121 |  | 1271 | Вышлифовка на шве | GWAN | GENE | 04:23 | 06:09 | 06:52 | 109 | 1844 | 18 | EXT | Вышлифовка на шве | 0.9 | (c)
13606.32 | 0 | -0.038 | -11.375 | -11.413 | -1354 | -1083 | -1094 | 833 |  | 1272 | Вышлифовка на шве | GWAN | GENE | 05:25 | 06:09 | 06:07 | 85 | 520 | 14 | EXT | Вышлифовка на шве | 0.89 | (c)
13606.32 | 0 | -0.032 | -11.375 | -11.407 | -757 | 5 | -306 | 0 |  | 1272 | Нарушение формы кольцевого шва | GWAN |  | 07:01 | 09:04 | 08:14 | 0 | 901 |  | EXT | Нарушение формы кольцевого шва |  | (c)
13606.32 | 0 | -0.057 | -11.375 | -11.432 | 188 | 451 | 388 | 188 |  | 1272 | Вышлифовка на шве | GWAN | GENE | 09:34 | 10:16 | 10:06 | 88 | 400 | 18 | EXT | Вышлифовка на шве | 0.89 | (c)
13606.32 | 0 | -0.043 | -11.375 | -11.418 | 570 | 804 | 1397 | 7 |  | 1272 | Нарушение формы кольцевого шва | GWAN |  | 10:36 | 11:13 | 12:49 | 0 | 1654 |  | EXT | Нарушение формы кольцевого шва |  | (c)
13617.695 | 0 | -0.042 | -11.445 | -11.487 | -119 | 1288 | 836 | 0 |  | 1273 | Нарушение формы кольцевого шва | GWAN |  | 09:54 | 01:42 | 12:29 | 0 | 1911 |  | EXT | Нарушение формы кольцевого шва |  | (c)
13629.14 | 0 | -0.038 | -11.07 | -11.108 | 1684 | 1916 | 1900 | 114 |  | 1274 | Нарушение формы кольцевого шва | GWAN |  | 02:32 | 03:09 | 03:07 | 0 | 432 |  | EXT | Нарушение формы кольцевого шва |  | (c)
13662.26 | 0 | -0.04 | -5.235 | -5.275 | -30 | 340 | 294 | 0 |  | 1277 | Нарушение формы кольцевого шва | GWAN |  | 02:46 | 03:45 | 03:38 | 0 | 648 |  | EXT | Нарушение формы кольцевого шва |  | (c)
13662.26 | 0 | -0.039 | -5.235 | -5.274 | 1754 | 2132 | 2180 | 0 |  | 1277 | Вышлифовка на шве | GWAN | GENE | 07:34 | 08:34 | 08:42 | 94 | 852 | 24 | EXT | Вышлифовка на шве | 0.9 | (b)
13662.26 | 0 | -0.051 | -5.235 | -5.286 | -1711 | -1222 | -1238 | 520 |  | 1277 | Нарушение формы кольцевого шва | GWAN |  | 10:14 | 11:33 | 11:31 | 0 | 945 |  | EXT | Нарушение формы кольцевого шва |  | (c)
13664.37 | 2.11 | 1.96 | -3.125 | -3.275 | -2185 | -2180 | -2176 | 45 | 1960 | 1277 |  | LWAN | AXGR | 08:58 | 08:59 | 08:59 | 266 | 18 |  | INT | Эквивалент потери металла 10%. |  | (c)
13673.08 | 0 | -0.036 | -11.38 | -11.416 | 1308 | 1791 | 1680 | 179 |  | 1279 | Нарушение формы кольцевого шва | GWAN |  | 01:52 | 03:10 | 02:52 | 0 | 743 |  | EXT | Нарушение формы кольцевого шва |  | (c)
13673.08 | 0 | -0.042 | -11.38 | -11.422 | -252 | 112 | 130 | 0 |  | 1279 | Вышлифовка на шве | GWAN | GENE | 09:40 | 10:39 | 10:42 | 79 | 765 | 13 | EXT | Вышлифовка на шве | 0.89 | (c)
13684.46 | 0 | -0.048 | -11.375 | -11.423 | -848 | -62 | -411 | 0 |  | 1280 | Нарушение формы кольцевого шва | GWAN |  | 08:10 | 10:16 | 09:20 | 0 | 875 |  | EXT | Нарушение формы кольцевого шва |  | (c)
13717.27 | 0 | -0.034 | -10.16 | -10.194 | 1969 | 2158 | -2042 | 0 |  | 1283 | Нарушение формы кольцевого шва | GWAN |  | 07:35 | 08:06 | 08:48 | 0 | 900 |  | EXT | Нарушение формы кольцевого шва |  | (c)
13727.43 | 0 | -0.045 | -11.465 | -11.51 | 184 | 473 | 386 | 184 |  | 1284 | Нарушение формы кольцевого шва | GWAN |  | 02:13 | 02:60 | 02:46 | 0 | 404 |  | EXT | Нарушение формы кольцевого шва |  | (c)
13727.43 | 0 | -0.057 | -11.465 | -11.522 | -2113 | -1415 | -1666 | 117 |  | 1284 | Нарушение формы кольцевого шва | GWAN |  | 08:02 | 09:55 | 09:15 | 0 | 896 |  | EXT | Нарушение формы кольцевого шва |  | (c)
13738.895 | 0 | -0.051 | -11.17 | -11.221 | 1845 | -2060 | -1687 | 0 |  | 1285 | Нарушение формы кольцевого шва | GWAN |  | 07:47 | 09:17 | 10:17 | 0 | 1858 |  | EXT | Нарушение формы кольцевого шва |  | (c)
13750.065 | 0 | -0.047 | -11.375 | -11.422 | -1943 | -534 | -1116 | 287 |  | 1286 | Нарушение формы кольцевого шва | GWAN |  | 09:42 | 01:29 | 11:55 | 0 | 1654 |  | EXT | Нарушение формы кольцевого шва |  | (c)
13761.44 | 0 | -0.019 | -9.735 | -9.754 | -1854 | -1551 | -1401 | 377 |  | 1287 | Нарушение формы кольцевого шва | GWAN |  | 09:52 | 10:41 | 11:05 | 0 | 906 |  | EXT | Нарушение формы кольцевого шва |  | (c)
13771.175 | 0 | -0.044 | -11.385 | -11.429 | 199 | 462 | 426 | 199 |  | 1288 | Вышлифовка на шве | GWAN | GENE | 02:21 | 03:03 | 02:57 | 107 | 454 | 14 | EXT | Вышлифовка на шве | 0.89 | (c)
13771.175 | 0 | -0.041 | -11.385 | -11.426 | 1848 | 2194 | -2228 | 0 |  | 1288 | Нарушение формы кольцевого шва | GWAN |  | 06:47 | 07:43 | 07:49 | 0 | 770 |  | EXT | Нарушение формы кольцевого шва |  | (c)
13771.175 | 0 | -0.035 | -11.385 | -11.42 | -1547 | -1139 | -1109 | 672 |  | 1288 | Нарушение формы кольцевого шва | GWAN |  | 09:39 | 10:45 | 10:49 | 0 | 876 |  | EXT | Нарушение формы кольцевого шва |  | (c)
13782.56 | 0 | -0.032 | -11.43 | -11.462 | -992 | -564 | -578 | 165 |  | 1289 | Нарушение формы кольцевого шва | GWAN |  | 00:15 | 01:24 | 01:21 | 0 | 827 |  | EXT | Нарушение формы кольцевого шва |  | (c)
13782.56 | 0 | -0.024 | -11.43 | -11.454 | 1339 | 1769 | 1667 | 235 |  | 1289 | Нарушение формы кольцевого шва | GWAN |  | 06:31 | 07:40 | 07:24 | 0 | 657 |  | EXT | Нарушение формы кольцевого шва |  | (c)
13782.56 | 0 | -0.024 | -11.43 | -11.454 | 2208 | -1947 | -1961 | 0 |  | 1289 | Нарушение формы кольцевого шва | GWAN |  | 08:51 | 09:40 | 09:38 | 0 | 583 |  | EXT | Нарушение формы кольцевого шва |  | (c)
13793.99 | 0 | -0.048 | -11.31 | -11.358 | 1613 | 1797 | 1863 | 119 |  | 1290 | Вышлифовка на шве | GWAN | GENE | 02:17 | 02:46 | 02:57 | 88 | 499 | 13 | EXT | Вышлифовка на шве | 0.89 | (c)
13793.99 | 0 | -0.037 | -11.31 | -11.347 | -1305 | -1103 | -1028 | 751 |  | 1290 | Нарушение формы кольцевого шва | GWAN |  | 06:26 | 06:59 | 07:11 | 0 | 555 |  | EXT | Нарушение формы кольцевого шва |  | (c)
13793.99 | 0 | -0.035 | -11.31 | -11.345 | -51 | 602 | 482 | 0 |  | 1290 | Вышлифовка на шве | GWAN | GENE | 09:48 | 11:34 | 11:14 | 72 | 1066 | 16 | EXT | Вышлифовка на шве | 0.89 | (c)
13805.3 | 0 | -0.032 | -11.445 | -11.477 | -460 | -185 | -41 | 0 |  | 1291 | Нарушение формы кольцевого шва | GWAN |  | 07:51 | 08:36 | 08:59 | 0 | 838 |  | EXT | Нарушение формы кольцевого шва |  | (c)
13816.745 | 0 | -0.041 | -11.44 | -11.481 | 1313 | 1592 | 1487 | 569 |  | 1292 | Нарушение формы кольцевого шва | GWAN |  | 02:09 | 02:54 | 02:37 | 0 | 348 |  | EXT | Нарушение формы кольцевого шва |  | (c)
13816.745 | 0 | -0.042 | -11.44 | -11.482 | -692 | -409 | -488 | 285 |  | 1292 | Нарушение формы кольцевого шва | GWAN |  | 08:46 | 09:31 | 09:18 | 0 | 407 |  | EXT | Нарушение формы кольцевого шва |  | (c)
13827.926 | 11.181 | 11.15 | -0.259 | -0.29 | -1709 | -1578 | -1498 | 522 | 250 | 1292 |  | CORR | CIGR | 06:01 | 06:23 | 06:35 | 40 | 421 | 12 | EXT |  | 0.89 | (c)
13828.185 | 0 | -0.033 | -11.205 | -11.238 | -734 | 56 | -243 | 0 |  | 1293 | Нарушение формы кольцевого шва | GWAN |  | 08:12 | 10:19 | 09:31 | 0 | 982 |  | EXT | Нарушение формы кольцевого шва |  | (c)
13828.305 | 0.12 | 0.033 | -11.085 | -11.172 | 1587 | -1368 | -1763 | 0 | 33 | 1293 |  | CORR | GENE | 02:27 | 06:29 | 05:26 | 136 | 2221 | 13 | EXT |  | 0.9 | (c)
13844.788 | 5.398 | 5.296 | -5.897 | -5.999 | -60 | -51 | -52 | 43 | 5296 | 1294 |  | LWAN | AXGR | 09:50 | 09:52 | 09:52 | 308 | 17 |  | INT | Эквивалент потери металла 10%. |  | (c)
13889.543 | 8.173 | 6.979 | -3.242 | -4.436 | 527 | 675 | 627 | 527 | 3131 | 1298 |  | CORR | GENE | 10:16 | 10:40 | 10:33 | 1305 | 200 | 10 | EXT | Аномалия находится на отводе. | 0.81 | (c)
13918.219 | 2.674 | 2.65 | -8.891 | -8.915 | 141 | 201 | 217 | 141 | 2650 | 1301 |  | CORR | CIGR | 09:26 | 09:35 | 09:38 | 37 | 152 | 10 | EXT | Аномалия находится на отводе. | 0.84 | (c)
13972.99 | 0 | -0.007 | -11.265 | -11.272 | 728 | 1231 | 1156 | 728 |  | 1307 | Нарушение формы кольцевого шва | GWAN |  | 04:55 | 06:16 | 06:04 | 0 | 857 |  | EXT | Нарушение формы кольцевого шва Аномалия находится на отводе. |  | (c)
13984.255 | 0 | -0.034 | -11.375 | -11.409 | 852 | 997 | 1433 | 216 |  | 1308 | Нарушение формы кольцевого шва | GWAN |  | 04:41 | 05:05 | 06:15 | 0 | 1162 |  | EXT | Нарушение формы кольцевого шва Аномалия находится на отводе. |  | (c)
13989.987 | 5.732 | 5.597 | -5.643 | -5.778 | -252 | -117 | -55 | 0 | 5597 | 1308 |  | CORR | GENE | 01:43 | 02:05 | 02:15 | 148 | 394 | 10 | EXT |  | 0.9 | (c)
13991.076 | 6.821 | 6.774 | -4.554 | -4.601 | 1987 | 2028 | 2048 | 121 | 4540 | 1308 |  | CORR | GENE | 07:44 | 07:51 | 07:54 | 61 | 123 | 10 | EXT |  | 0.89 | (c)
13995.63 | 0 | -0.037 | -11.43 | -11.467 | -567 | -434 | -374 | 181 |  | 1309 | Нарушение формы кольцевого шва | GWAN |  | 10:26 | 10:48 | 10:57 | 0 | 386 |  | EXT | Нарушение формы кольцевого шва |  | (c)
14029.545 | 0 | -0.056 | -11.045 | -11.101 | -191 | 336 | 230 | 0 |  | 1312 | Нарушение формы кольцевого шва | GWAN |  | 10:44 | 00:09 | 11:52 | 0 | 843 |  | EXT | Нарушение формы кольцевого шва Аномалия находится на отводе. |  | (c)
14040.59 | 0 | -0.016 | -11.15 | -11.166 | 1854 | 2144 | 2046 | 0 |  | 1313 | Нарушение формы кольцевого шва | GWAN |  | 07:50 | 08:36 | 08:21 | 0 | 385 |  | EXT | Нарушение формы кольцевого шва Аномалия находится на отводе. |  | (c)
14051.74 | 0 | -0.039 | -11.015 | -11.054 | -704 | -417 | -398 | 93 |  | 1314 | Вышлифовка на шве | GWAN | GENE | 09:46 | 10:32 | 10:35 | 69 | 612 | 12 | EXT | Вышлифовка на шве Аномалия находится на отводе. | 0.89 | (c)
14062.755 | 0 | -0.033 | -11.515 | -11.548 | 586 | 739 | 751 | 586 |  | 1315 | Нарушение формы кольцевого шва | GWAN |  | 10:40 | 11:04 | 11:06 | 0 | 331 |  | EXT | Нарушение формы кольцевого шва Аномалия находится на отводе. |  | (c)
14067.844 | 5.089 | 5.014 | -6.426 | -6.501 | -1329 | -1277 | -1270 | 1211 | 5014 | 1315 |  | DENT | GENE | 05:30 | 05:39 | 05:40 | 135 | 118 | 0.7 | N/A | Глубина вмятины: 10 мм (0,7%). Линейка: 14 см в (501 см; 05:39 ч:мин) Аномалия находится на отводе. |  | (c)
14074.27 | 0 | -0.053 | -11.335 | -11.388 | 664 | 1084 | 987 | 664 |  | 1316 | Нарушение формы кольцевого шва | GWAN |  | 10:58 | 00:06 | 11:50 | 0 | 644 |  | EXT | Нарушение формы кольцевого шва Аномалия находится на отводе. |  | (c)
14085.582 | 11.312 | 11.264 | -0.023 | -0.071 | 2032 | -2229 | -2196 | 0 | 23 | 1316 |  | CORR | GENE | 02:39 | 03:11 | 03:16 | 48 | 465 | 15 | EXT |  | 0.89 | (c)
14085.605 | 0 | -0.042 | -10.965 | -11.007 | -869 | -610 | -428 | 12 |  | 1317 | Вышлифовка на шве | GWAN | GENE | 10:25 | 11:07 | 11:36 | 65 | 881 | 12 | EXT | Вышлифовка на шве | 0.89 | (c)
14096.57 | 0 | -0.033 | -7.8 | -7.833 | -6 | 369 | 229 | 0 |  | 1318 | Нарушение формы кольцевого шва | GWAN |  | 02:18 | 03:19 | 02:56 | 0 | 470 |  | EXT | Нарушение формы кольцевого шва |  | (c)
14096.57 | 0 | -0.047 | -7.8 | -7.847 | -1435 | -1075 | -1091 | 747 |  | 1318 | Вышлифовка на шве | GWAN | GENE | 10:28 | 11:26 | 11:23 | 78 | 687 | 14 | EXT | Вышлифовка на шве | 0.89 | (c)
14104.37 | 0 | -0.05 | -8.275 | -8.325 | -1317 | -223 | -660 | 3 |  | 1319 | Вышлифовка на шве | GWAN | GENE | 09:02 | 11:59 | 10:48 | 89 | 1314 | 11 | EXT | Вышлифовка на шве | 0.89 | (c)
14110.387 | 6.017 | 6.002 | -2.258 | -2.273 | -1839 | -1806 | -1808 | 391 | 2246 | 1319 | Металлургический дефект | MIAN | CIGR | 07:38 | 07:43 | 07:43 | 27 | 62 |  | INT | Металлургический дефект Эквивалент потери металла 14%. |  | (c)
14112.645 | 0 | -0.07 | -11.29 | -11.36 | 943 | 1291 | 1190 | 793 |  | 1320 | Нарушение формы кольцевого шва | GWAN |  | 11:44 | 00:40 | 12:24 | 0 | 495 |  | EXT | Нарушение формы кольцевого шва |  | (c)
14112.645 | 0 | -0.053 | -11.29 | -11.343 | -487 | 383 | 32 | 0 |  | 1320 | Нарушение формы кольцевого шва | GWAN |  | 07:53 | 10:14 | 09:17 | 0 | 1038 |  | EXT | Нарушение формы кольцевого шва |  | (c)
14123.935 | 0 | -0.038 | -11.23 | -11.268 | -1987 | -1778 | -1741 | 244 |  | 1321 | Вышлифовка на шве | GWAN | GENE | 04:03 | 04:37 | 04:43 | 79 | 491 | 13 | EXT | Вышлифовка на шве | 0.89 | (c)
14123.935 | 0 | -0.033 | -11.23 | -11.263 | -355 | -19 | -56 | 0 |  | 1321 | Вышлифовка на шве | GWAN | GENE | 08:26 | 09:21 | 09:15 | 63 | 599 | 15 | EXT | Вышлифовка на шве | 0.89 | (c)
14123.935 | 0 | -0.041 | -11.23 | -11.271 | 542 | 740 | 772 | 542 |  | 1321 | Нарушение формы кольцевого шва | GWAN |  | 10:51 | 11:23 | 11:28 | 0 | 460 |  | EXT | Нарушение формы кольцевого шва |  | (c)
14135.165 | 0 | -0.037 | -11.355 | -11.392 | 1777 | 1959 | 1999 | 10 |  | 1322 | Вышлифовка на шве | GWAN | GENE | 02:27 | 02:56 | 03:03 | 69 | 443 | 14 | EXT | Вышлифовка на шве | 0.89 | (c)
14135.165 | 0 | -0.047 | -11.355 | -11.402 | -483 | -106 | -228 | 0 |  | 1322 | Вышлифовка на шве | GWAN | GENE | 08:22 | 09:23 | 09:03 | 84 | 510 | 13 | EXT | Вышлифовка на шве | 0.89 | (c)
14146.52 | 0 | -0.031 | -11.14 | -11.171 | 180 | 377 | 393 | 180 |  | 1323 | Вышлифовка на шве | GWAN | GENE | 02:60 | 03:32 | 03:34 | 57 | 427 | 18 | EXT | Вышлифовка на шве | 0.89 | (c)
14146.52 | 0 | -0.017 | -11.14 | -11.157 | 1913 | 2087 | 2112 | 0 |  | 1323 | Нарушение формы кольцевого шва | GWAN |  | 07:39 | 08:08 | 08:12 | 0 | 398 |  | EXT | Нарушение формы кольцевого шва |  | (c)
14146.52 | 0 | -0.045 | -11.14 | -11.185 | -2000 | -1795 | -1759 | 230 |  | 1323 | Вышлифовка на шве | GWAN | GENE | 09:08 | 09:41 | 09:47 | 74 | 481 | 12 | EXT | Вышлифовка на шве | 0.89 | (c)
14157.66 | 0 | -0.028 | -11.46 | -11.488 | 1953 | -2201 | -2001 | 0 |  | 1324 | Нарушение формы кольцевого шва | GWAN |  | 06:54 | 07:43 | 08:16 | 0 | 1015 |  | EXT | Нарушение формы кольцевого шва |  | (c)
14169.12 | 0 | -0.048 | -11.29 | -11.338 | -794 | -585 | -532 | 270 |  | 1325 | Нарушение формы кольцевого шва | GWAN |  | 08:37 | 09:11 | 09:20 | 0 | 524 |  | EXT | Нарушение формы кольцевого шва |  | (c)
14202.655 | 0 | -0.029 | -10.98 | -11.009 | 826 | 975 | 1012 | 826 |  | 1328 | Нарушение формы кольцевого шва | GWAN |  | 04:32 | 04:56 | 05:02 | 0 | 372 |  | EXT | Нарушение формы кольцевого шва |  | (c)
14202.655 | 0 | -0.046 | -10.98 | -11.026 | 1479 | 2191 | 1927 | 0 |  | 1328 | Нарушение формы кольцевого шва | GWAN |  | 06:17 | 08:12 | 07:30 | 0 | 896 |  | EXT | Нарушение формы кольцевого шва |  | (c)
14202.655 | 0 | -0.053 | -10.98 | -11.033 | -1402 | -1121 | -1156 | 829 |  | 1328 | Нарушение формы кольцевого шва | GWAN |  | 10:33 | 11:18 | 11:12 | 0 | 491 |  | EXT | Нарушение формы кольцевого шва |  | (c)
14213.635 | 0 | -0.035 | -11.235 | -11.27 | -617 | -406 | -430 | 243 |  | 1329 | Вышлифовка на шве | GWAN | GENE | 07:29 | 08:03 | 07:59 | 76 | 373 | 12 | EXT | Вышлифовка на шве | 0.89 | (c)
14213.635 | 0 | -0.038 | -11.235 | -11.273 | -205 | 40 | -13 | 0 |  | 1329 | Вышлифовка на шве | GWAN | GENE | 08:36 | 09:15 | 09:07 | 76 | 384 | 13 | EXT | Вышлифовка на шве | 0.89 | (c)
14213.635 | 0 | -0.041 | -11.235 | -11.276 | 349 | 652 | 740 | 349 |  | 1329 | Вышлифовка на шве | GWAN | GENE | 10:05 | 10:54 | 11:08 | 63 | 782 | 15 | EXT | Вышлифовка на шве | 0.89 | (c)
14224.87 | 0 | -0.043 | -11.365 | -11.408 | -217 | 88 | 45 | 0 |  | 1330 | Вышлифовка на шве | GWAN | GENE | 09:57 | 10:46 | 10:39 | 67 | 524 | 15 | EXT | Вышлифовка на шве | 0.89 | (c)
14236.235 | 0 | -0.037 | -11.28 | -11.317 | 500 | 763 | 771 | 500 |  | 1331 | Нарушение формы кольцевого шва | GWAN |  | 11:12 | 11:54 | 11:56 | 0 | 542 |  | EXT | Нарушение формы кольцевого шва |  | (c)
14258.82 | 0 | -0.039 | -11.365 | -11.404 | -346 | -8 | -92 | 0 |  | 1333 | Нарушение формы кольцевого шва | GWAN |  | 01:26 | 02:21 | 02:07 | 0 | 507 |  | EXT | Нарушение формы кольцевого шва |  | (c)
14258.82 | 0 | -0.053 | -11.365 | -11.418 | 1467 | -2136 | 1995 | 0 |  | 1333 | Нарушение формы кольцевого шва | GWAN |  | 06:19 | 08:37 | 07:44 | 0 | 1057 |  | EXT | Нарушение формы кольцевого шва |  | (c)
14258.82 | 0 | -0.048 | -11.365 | -11.413 | -1611 | -1127 | -1226 | 620 |  | 1333 | Нарушение формы кольцевого шва | GWAN |  | 10:02 | 11:20 | 11:04 | 0 | 770 |  | EXT | Нарушение формы кольцевого шва |  | (c)
14270.185 | 0 | -0.042 | -11.415 | -11.457 | -274 | -1 | -45 | 0 |  | 1334 | Вышлифовка на шве | GWAN | GENE | 01:26 | 02:10 | 02:03 | 84 | 457 | 12 | EXT | Вышлифовка на шве | 0.89 | (c)
14270.185 | 0 | -0.045 | -11.415 | -11.46 | -1527 | -1134 | -1152 | 703 |  | 1334 | Нарушение формы кольцевого шва | GWAN |  | 10:04 | 11:07 | 11:05 | 0 | 751 |  | EXT | Нарушение формы кольцевого шва |  | (c)
14281.6 | 0 | -0.071 | -11.23 | -11.301 | 856 | 1106 | 1155 | 777 |  | 1335 | Вышлифовка на шве | GWAN | GENE | 01:35 | 02:15 | 02:23 | 126 | 598 | 22 | EXT | Вышлифовка на шве | 0.91 | (b)
14281.6 | 0 | -0.058 | -11.23 | -11.288 | -1073 | -79 | -405 | 0 |  | 1335 | Вышлифовка на шве | GWAN | GENE | 08:24 | 11:04 | 10:12 | 100 | 1336 | 19 | EXT | Вышлифовка на шве | 0.9 | (c)
14292.83 | 0 | -0.052 | -11.36 | -11.412 | -666 | 46 | -161 | 0 |  | 1336 | Вышлифовка на шве | GWAN | GENE | 09:01 | 10:56 | 10:22 | 82 | 1011 | 17 | EXT | Вышлифовка на шве | 0.89 | (c)
14304.19 | 0 | -0.04 | -11.25 | -11.29 | 1190 | 1389 | 1448 | 524 |  | 1337 | Нарушение формы кольцевого шва | GWAN |  | 04:08 | 04:40 | 04:50 | 0 | 517 |  | EXT | Нарушение формы кольцевого шва |  | (c)
14315.44 | 0 | -0.036 | -10.74 | -10.776 | 432 | 767 | 744 | 432 |  | 1338 | Нарушение формы кольцевого шва | GWAN |  | 11:47 | 00:41 | 12:37 | 0 | 625 |  | EXT | Нарушение формы кольцевого шва |  | (c)
14315.44 | 0 | -0.035 | -10.74 | -10.775 | -1651 | -1372 | -1407 | 580 |  | 1338 | Вышлифовка на шве | GWAN | GENE | 06:11 | 06:56 | 06:50 | 92 | 487 | 13 | EXT | Вышлифовка на шве | 0.89 | (c)
14315.44 | 0 | -0.027 | -10.74 | -10.767 | -864 | -174 | -418 | 0 |  | 1338 | Нарушение формы кольцевого шва | GWAN |  | 08:18 | 10:09 | 09:29 | 0 | 892 |  | EXT | Нарушение формы кольцевого шва |  | (c)
14337.605 | 0 | -0.031 | -11.36 | -11.391 | 1742 | 2112 | 2152 | 0 |  | 1340 | Нарушение формы кольцевого шва | GWAN |  | 01:59 | 02:59 | 03:06 | 0 | 822 |  | EXT | Нарушение формы кольцевого шва |  | (c)
14348.965 | 0 | -0.029 | -11.075 | -11.104 | 13 | 233 | 301 | 13 |  | 1341 | Нарушение формы кольцевого шва | GWAN |  | 09:50 | 10:26 | 10:37 | 0 | 576 |  | EXT | Нарушение формы кольцевого шва |  | (c)
14382.505 | 0 | -0.042 | -11.385 | -11.427 | -300 | -7 | 119 | 0 |  | 1344 | Нарушение формы кольцевого шва | GWAN |  | 01:20 | 02:08 | 02:28 | 0 | 838 |  | EXT | Нарушение формы кольцевого шва |  | (c)
14382.505 | 0 | -0.02 | -11.385 | -11.405 | 2165 | -2153 | -2177 | 0 |  | 1344 | Нарушение формы кольцевого шва | GWAN |  | 07:58 | 08:21 | 08:17 | 0 | 238 |  | EXT | Нарушение формы кольцевого шва |  | (c)
14382.505 | 0 | -0.046 | -11.385 | -11.431 | -2009 | -1740 | -1762 | 221 |  | 1344 | Вышлифовка на шве | GWAN | GENE | 08:44 | 09:28 | 09:24 | 84 | 495 | 13 | EXT | Вышлифовка на шве | 0.89 | (c)
14393.89 | 0 | -0.032 | -11.335 | -11.367 | -1611 | -1437 | -1293 | 619 |  | 1345 | Нарушение формы кольцевого шва | GWAN |  | 06:27 | 06:55 | 07:18 | 0 | 636 |  | EXT | Нарушение формы кольцевого шва |  | (c)
14405.225 | 0 | -0.03 | -11.425 | -11.455 | 1289 | 1458 | 1508 | 503 |  | 1346 | Нарушение формы кольцевого шва | GWAN |  | 06:18 | 06:45 | 06:54 | 0 | 439 |  | EXT | Нарушение формы кольцевого шва |  | (c)
14405.225 | 0 | -0.05 | -11.425 | -11.475 | -1494 | -1206 | -1030 | 565 |  | 1346 | Нарушение формы кольцевого шва | GWAN |  | 10:49 | 11:36 | 12:04 | 0 | 929 |  | EXT | Нарушение формы кольцевого шва |  | (c)
14416.65 | 0 | -0.045 | -11.335 | -11.38 | 1035 | 1351 | 1387 | 491 |  | 1347 | Вышлифовка на шве | GWAN | GENE | 00:04 | 00:55 | 01:01 | 78 | 705 | 13 | EXT | Вышлифовка на шве | 0.89 | (c)
14416.65 | 0 | -0.03 | -11.335 | -11.365 | 1851 | 2227 | 2194 | 0 |  | 1347 | Нарушение формы кольцевого шва | GWAN |  | 02:16 | 03:17 | 03:11 | 0 | 687 |  | EXT | Нарушение формы кольцевого шва |  | (c)
14416.65 | 0 | -0.038 | -11.335 | -11.373 | -646 | -386 | -426 | 206 |  | 1347 | Нарушение формы кольцевого шва | GWAN |  | 07:33 | 08:15 | 08:09 | 0 | 440 |  | EXT | Нарушение формы кольцевого шва |  | (c)
14427.985 | 0 | -0.047 | -11.375 | -11.422 | -113 | 329 | 207 | 0 |  | 1348 | Нарушение формы кольцевого шва | GWAN |  | 02:13 | 03:24 | 03:05 | 0 | 640 |  | EXT | Нарушение формы кольцевого шва |  | (c)
14427.985 | 0 | -0.03 | -11.375 | -11.405 | 1295 | 1578 | 1539 | 449 |  | 1348 | Нарушение формы кольцевого шва | GWAN |  | 06:00 | 06:46 | 06:40 | 0 | 487 |  | EXT | Нарушение формы кольцевого шва |  | (c)
14439.36 | 0 | -0.032 | -11.3 | -11.332 | -952 | -336 | -575 | 198 |  | 1349 | Нарушение формы кольцевого шва | GWAN |  | 06:30 | 08:09 | 07:30 | 0 | 754 |  | EXT | Нарушение формы кольцевого шва |  | (c)
14439.36 | 0 | -0.043 | -11.3 | -11.343 | 694 | 959 | 965 | 694 |  | 1349 | Нарушение формы кольцевого шва | GWAN |  | 10:55 | 11:38 | 11:39 | 0 | 542 |  | EXT | Нарушение формы кольцевого шва |  | (c)
14448.818 | 9.458 | 9.331 | -1.842 | -1.969 | -2228 | -2221 | -2220 | 2 | 1766 | 1349 |  | LWAN | AXGR | 03:04 | 03:05 | 03:05 | 203 | 17 |  | EXT | Эквивалент потери металла 13%. |  | (c)
14450.66 | 0 | -0.063 | -11.105 | -11.168 | 1601 | 1928 | 1880 | 72 |  | 1350 | Нарушение формы кольцевого шва | GWAN |  | 01:46 | 02:39 | 02:31 | 0 | 558 |  | EXT | Нарушение формы кольцевого шва |  | (c)
14450.66 | 0 | -0.04 | -11.105 | -11.145 | 39 | 321 | 498 | 39 |  | 1350 | Нарушение формы кольцевого шва | GWAN |  | 09:34 | 10:20 | 10:48 | 0 | 918 |  | EXT | Нарушение формы кольцевого шва |  | (c)
14461.765 | 0 | -0.062 | -4.98 | -5.042 | 2039 | -2080 | -2066 | 0 |  | 1351 | Вышлифовка на шве | GWAN | GENE | 02:31 | 03:26 | 03:28 | 102 | 714 | 20 | EXT | Вышлифовка на шве | 0.9 | (c)
14461.765 | 0 | -0.037 | -4.98 | -5.017 | -383 | 35 | -132 | 0 |  | 1351 | Вышлифовка на шве | GWAN | GENE | 07:60 | 09:07 | 08:40 | 82 | 503 | 16 | EXT | Вышлифовка на шве | 0.89 | (c)
14472.305 | 0 | -0.043 | -11.2 | -11.243 | -29 | 174 | 395 | 0 |  | 1353 | Нарушение формы кольцевого шва | GWAN |  | 09:47 | 10:19 | 10:55 | 0 | 848 |  | EXT | Нарушение формы кольцевого шва |  | (c)
14540.475 | 0 | -0.014 | -11.435 | -11.449 | -1627 | -1430 | -1054 | 480 |  | 1359 | Нарушение формы кольцевого шва | GWAN |  | 06:03 | 06:35 | 07:35 | 0 | 1146 |  | EXT | Нарушение формы кольцевого шва |  | (c)
14551.91 | 0 | -0.02 | -11.355 | -11.375 | 2202 | -2047 | -2018 | 0 |  | 1360 | Нарушение формы кольцевого шва | GWAN |  | 03:15 | 03:49 | 03:54 | 0 | 482 |  | EXT | Нарушение формы кольцевого шва |  | (c)
14551.91 | 0 | -0.043 | -11.355 | -11.398 | -829 | -415 | -316 | 0 |  | 1360 | Вышлифовка на шве | GWAN | GENE | 07:06 | 08:13 | 08:29 | 97 | 1025 | 14 | EXT | Вышлифовка на шве | 0.89 | (c)
14563.265 | 0 | -0.038 | -11.405 | -11.443 | -569 | -185 | -141 | 0 |  | 1361 | Нарушение формы кольцевого шва | GWAN |  | 07:31 | 08:33 | 08:40 | 0 | 857 |  | EXT | Нарушение формы кольцевого шва |  | (c)
14574.67 | 0 | -0.03 | -5.75 | -5.78 | -552 | 171 | -81 | 0 |  | 1362 | Нарушение формы кольцевого шва | GWAN |  | 08:11 | 10:08 | 09:27 | 0 | 943 |  | EXT | Нарушение формы кольцевого шва |  | (c)
14585.69 | 0 | -0.036 | -11.4 | -11.436 | 489 | 771 | 853 | 489 |  | 1364 | Нарушение формы кольцевого шва | GWAN |  | 10:46 | 11:32 | 11:45 | 0 | 729 |  | EXT | Нарушение формы кольцевого шва |  | (c)
14585.723 | 0.033 | 0.033 | -11.367 | -11.367 | 1898 | -1372 | -1738 | 0 | 33 | 1364 |  | CORR | GENE | 02:34 | 05:46 | 04:47 | 111 | 1650 | 15 | EXT |  | 0.9 | (c)
14585.725 | 0.035 | 0.03 | -11.365 | -11.37 | -793 | -753 | -240 | 0 | 30 | 1364 |  | CORR | GENE | 07:19 | 07:26 | 08:49 | 124 | 1106 | 14 | EXT |  | 0.9 | (c)
14597.09 | 0 | -0.043 | -11.3 | -11.343 | 1460 | 1904 | 1726 | 238 |  | 1365 | Нарушение формы кольцевого шва | GWAN |  | 02:01 | 03:12 | 02:43 | 0 | 532 |  | EXT | Нарушение формы кольцевого шва |  | (c)
14597.09 | 0 | -0.044 | -11.3 | -11.344 | -433 | 38 | -93 | 0 |  | 1365 | Нарушение формы кольцевого шва | GWAN |  | 08:55 | 10:11 | 09:50 | 0 | 678 |  | EXT | Нарушение формы кольцевого шва |  | (c)
14608.39 | 0 | -0.016 | -11.46 | -11.476 | 2003 | -2162 | 2225 | 0 |  | 1366 | Нарушение формы кольцевого шва | GWAN |  | 04:11 | 04:59 | 04:47 | 0 | 443 |  | EXT | Нарушение формы кольцевого шва |  | (c)
14608.39 | 0 | -0.043 | -11.46 | -11.503 | -1131 | 59 | -387 | 0 |  | 1366 | Нарушение формы кольцевого шва | GWAN |  | 07:45 | 10:57 | 09:45 | 0 | 1489 |  | EXT | Нарушение формы кольцевого шва |  | (c)
14619.85 | 0 | -0.028 | -11.34 | -11.368 | 1818 | 2128 | 2088 | 0 |  | 1367 | Нарушение формы кольцевого шва | GWAN |  | 05:22 | 06:12 | 06:06 | 0 | 540 |  | EXT | Нарушение формы кольцевого шва |  | (c)
14619.85 | 0 | -0.049 | -11.34 | -11.389 | -583 | -266 | -213 | 157 |  | 1367 | Нарушение формы кольцевого шва | GWAN |  | 10:54 | 11:46 | 11:54 | 0 | 740 |  | EXT | Нарушение формы кольцевого шва |  | (c)
14642.085 | 0 | -0.051 | -4.245 | -4.296 | 1906 | -2179 | -2197 | 0 |  | 1370 | Вышлифовка на шве | GWAN | GENE | 04:12 | 05:12 | 05:09 | 112 | 716 | 12 | EXT | Вышлифовка на шве | 0.89 | (c)
14642.085 | 0 | -0.038 | -4.245 | -4.283 | -1272 | -338 | -467 | 0 |  | 1370 | Нарушение формы кольцевого шва | GWAN |  | 07:39 | 10:10 | 09:49 | 0 | 1609 |  | EXT | Нарушение формы кольцевого шва |  | (c)
14653.8 | 0 | -0.044 | -11.305 | -11.349 | -22 | 482 | 259 | 0 |  | 1372 | Нарушение формы кольцевого шва | GWAN |  | 01:13 | 02:35 | 01:59 | 0 | 562 |  | EXT | Нарушение формы кольцевого шва |  | (c)
14653.8 | 0 | -0.034 | -11.305 | -11.339 | 1629 | 1843 | 1806 | 246 |  | 1372 | Нарушение формы кольцевого шва | GWAN |  | 05:40 | 06:15 | 06:09 | 0 | 356 |  | EXT | Нарушение формы кольцевого шва |  | (c)
14653.8 | 0 | -0.048 | -11.305 | -11.353 | -1280 | -1049 | -1052 | 824 |  | 1372 | Нарушение формы кольцевого шва | GWAN |  | 09:51 | 10:28 | 10:27 | 0 | 456 |  | EXT | Нарушение формы кольцевого шва |  | (c)
14665.105 | 0 | -0.049 | -11.405 | -11.454 | -1674 | -1348 | -1363 | 556 |  | 1373 | Вышлифовка на шве | GWAN | GENE | 05:45 | 06:38 | 06:35 | 97 | 621 | 16 | EXT | Вышлифовка на шве | 0.89 | (c)
14665.105 | 0 | -0.049 | -11.405 | -11.454 | -218 | 150 | 70 | 0 |  | 1373 | Вышлифовка на шве | GWAN | GENE | 09:40 | 10:39 | 10:26 | 77 | 576 | 21 | EXT | Вышлифовка на шве | 0.89 | (b)
14669.495 | 4.39 | 4.368 | -7.015 | -7.037 | 98 | 148 | 149 | 98 | 4368 | 1373 |  | CORR | CIGR | 10:31 | 10:39 | 10:39 | 43 | 103 | 11 | EXT |  | 0.89 | (c)
14676.51 | 0 | -0.046 | -11.435 | -11.481 | 1995 | 2119 | 2223 | 0 |  | 1374 | Вышлифовка на шве | GWAN | GENE | 08:06 | 08:26 | 08:42 | 87 | 455 | 16 | EXT | Вышлифовка на шве | 0.89 | (c)
14687.945 | 0 | -0.057 | -11.395 | -11.452 | -799 | 105 | -259 | 281 |  | 1375 | Нарушение формы кольцевого шва | GWAN |  | 11:53 | 02:19 | 13:20 | 0 | 1080 |  | EXT | Нарушение формы кольцевого шва |  | (c)
14687.945 | 0 | -0.06 | -11.395 | -11.455 | 1740 | 1948 | -2198 | 0 |  | 1375 | Нарушение формы кольцевого шва | GWAN |  | 06:42 | 07:16 | 08:07 | 0 | 1046 |  | EXT | Нарушение формы кольцевого шва |  | (c)
14699.34 | 0 | -0.052 | -11.155 | -11.207 | 1517 | 2002 | 1936 | 0 |  | 1376 | Нарушение формы кольцевого шва | GWAN |  | 05:51 | 07:10 | 06:59 | 0 | 838 |  | EXT | Нарушение формы кольцевого шва |  | (c)
14762.694 | 6.929 | 6.89 | -4.486 | -4.525 | 1636 | 1646 | 1649 | 569 | 4452 | 1381 |  | GOUG | AXGR | 02:06 | 02:08 | 02:08 | 73 | 25 | 10 | EXT | Задир. |  | (c)
14778.645 | 0 | -0.04 | -11.315 | -11.355 | -924 | -606 | -719 | 514 |  | 1383 | Нарушение формы кольцевого шва | GWAN |  | 08:30 | 09:22 | 09:03 | 0 | 410 |  | EXT | Нарушение формы кольцевого шва |  | (c)
14778.645 | 0 | -0.052 | -11.315 | -11.367 | -293 | 86 | -6 | 0 |  | 1383 | Вышлифовка на шве | GWAN | GENE | 10:12 | 11:13 | 10:58 | 97 | 575 | 13 | EXT | Вышлифовка на шве | 0.89 | (c)
14801.4 | 0 | -0.034 | -11.39 | -11.424 | 1937 | -2148 | 2183 | 0 |  | 1385 | Нарушение формы кольцевого шва | GWAN |  | 02:28 | 03:28 | 03:08 | 0 | 493 |  | EXT | Нарушение формы кольцевого шва |  | (c)
14801.4 | 0 | -0.043 | -11.39 | -11.433 | -24 | 116 | 409 | 0 |  | 1385 | Нарушение формы кольцевого шва | GWAN |  | 09:11 | 09:34 | 10:21 | 0 | 866 |  | EXT | Нарушение формы кольцевого шва |  | (c)
14834.92 | 0 | -0.041 | -11.395 | -11.436 | 772 | 1167 | 1131 | 741 |  | 1388 | Нарушение формы кольцевого шва | GWAN |  | 11:58 | 01:02 | 12:56 | 0 | 717 |  | EXT | Нарушение формы кольцевого шва |  | (c)
14834.92 | 0 | -0.05 | -11.395 | -11.445 | -1556 | -1428 | -1352 | 674 |  | 1388 | Вышлифовка на шве | GWAN | GENE | 05:42 | 06:03 | 06:15 | 95 | 409 | 21 | EXT | Вышлифовка на шве | 0.9 | (b)
14846.315 | 0 | -0.043 | -11.32 | -11.363 | 862 | 1110 | 1083 | 862 |  | 1389 | Нарушение формы кольцевого шва | GWAN |  | 03:12 | 03:52 | 03:48 | 0 | 443 |  | EXT | Нарушение формы кольцевого шва |  | (c)
14846.315 | 0 | -0.041 | -11.32 | -11.361 | 1692 | 1918 | 2021 | 0 |  | 1389 | Вышлифовка на шве | GWAN | GENE | 05:26 | 06:03 | 06:19 | 104 | 658 | 17 | EXT | Вышлифовка на шве | 0.9 | (c)
14846.315 | 0 | -0.049 | -11.32 | -11.369 | -1246 | -636 | -544 | 158 |  | 1389 | Нарушение формы кольцевого шва | GWAN |  | 09:32 | 11:10 | 11:25 | 0 | 1404 |  | EXT | Нарушение формы кольцевого шва |  | (c)
14857.635 | 0 | -0.036 | -11.465 | -11.501 | -482 | -243 | 99 | 0 |  | 1390 | Нарушение формы кольцевого шва | GWAN |  | 01:41 | 02:20 | 03:15 | 0 | 1164 |  | EXT | Нарушение формы кольцевого шва |  | (c)
14857.635 | 0 | -0.041 | -11.465 | -11.506 | 1751 | 2011 | -2014 | 0 |  | 1390 | Нарушение формы кольцевого шва | GWAN |  | 07:42 | 08:23 | 09:34 | 0 | 1391 |  | EXT | Нарушение формы кольцевого шва |  | (c)
14869.1 | 0 | -0.04 | -8.57 | -8.61 | -1380 | -838 | -687 | 0 |  | 1391 | Нарушение формы кольцевого шва | GWAN |  | 07:38 | 09:05 | 09:29 | 0 | 1386 |  | EXT | Нарушение формы кольцевого шва |  | (c)
14880.23 | 0 | -0.016 | -11.43 | -11.446 | -2211 | -1794 | -1930 | 19 |  | 1393 | Нарушение формы кольцевого шва | GWAN |  | 03:06 | 04:13 | 03:51 | 0 | 563 |  | EXT | Нарушение формы кольцевого шва |  | (c)
14891.66 | 0 | -0.039 | -10.86 | -10.899 | 63 | 256 | 281 | 63 |  | 1394 | Нарушение формы кольцевого шва | GWAN |  | 00:01 | 00:32 | 00:36 | 0 | 435 |  | EXT | Нарушение формы кольцевого шва |  | (c)
14891.66 | 0 | -0.044 | -10.86 | -10.904 | 729 | 1021 | 1018 | 729 |  | 1394 | Вышлифовка на шве | GWAN | GENE | 01:48 | 02:35 | 02:35 | 79 | 577 | 10 | EXT | Вышлифовка на шве | 0.89 | (c)
14902.52 | 0 | -0.052 | -10.545 | -10.597 | -1985 | -1094 | -1478 | 245 |  | 1395 | Нарушение формы кольцевого шва | GWAN |  | 09:22 | 11:45 | 10:43 | 0 | 1015 |  | EXT | Нарушение формы кольцевого шва |  | (c)
14913.065 | 0 | -0.056 | -10.785 | -10.841 | 169 | 309 | 447 | 169 |  | 1396 | Нарушение формы кольцевого шва | GWAN |  | 10:24 | 10:46 | 11:09 | 0 | 555 |  | EXT | Нарушение формы кольцевого шва |  | (c)
14923.85 | 0 | -0.043 | -11.445 | -11.488 | 648 | 811 | 833 | 648 |  | 1397 | Нарушение формы кольцевого шва | GWAN |  | 11:15 | 11:41 | 11:45 | 0 | 369 |  | EXT | Нарушение формы кольцевого шва |  | (c)
14924.039 | 0.189 | 0.156 | -11.256 | -11.289 | -1705 | -1642 | -1613 | 525 | 156 | 1397 |  | CORR | GENE | 04:55 | 05:05 | 05:10 | 48 | 184 | 13 | EXT |  | 0.89 | (c)
14935.295 | 0 | -0.068 | -2.135 | -2.203 | 1507 | 1740 | 1746 | 247 |  | 1398 | Вышлифовка на шве | GWAN | GENE | 02:39 | 03:17 | 03:17 | 136 | 477 | 14 | EXT | Вышлифовка на шве | 0.9 | (c)
14935.295 | 0 | -0.047 | -2.135 | -2.182 | 2018 | 2227 | -2208 | 0 |  | 1398 | Вышлифовка на шве | GWAN | GENE | 04:01 | 04:35 | 04:39 | 126 | 469 | 12 | EXT | Вышлифовка на шве | 0.9 | (c)
14937.43 | 0 | -0.039 | -11.51 | -11.549 | -713 | -562 | -469 | 224 |  | 1399 | Нарушение формы кольцевого шва | GWAN |  | 11:59 | 00:23 | 12:38 | 0 | 490 |  | EXT | Нарушение формы кольцевого шва |  | (c)
14937.43 | 0 | -0.024 | -11.51 | -11.534 | 389 | 657 | 607 | 389 |  | 1399 | Нарушение формы кольцевого шва | GWAN |  | 02:57 | 03:40 | 03:32 | 0 | 437 |  | EXT | Нарушение формы кольцевого шва |  | (c)
14960.005 | 0 | -0.039 | -10.745 | -10.784 | -1307 | -1120 | -1040 | 774 |  | 1401 | Нарушение формы кольцевого шва | GWAN |  | 09:48 | 10:18 | 10:31 | 0 | 533 |  | EXT | Нарушение формы кольцевого шва |  | (c)
14970.75 | 0 | -0.04 | -11.115 | -11.155 | -688 | 615 | 46 | 0 |  | 1402 | Нарушение формы кольцевого шва | GWAN |  | 07:22 | 10:52 | 09:20 | 0 | 1468 |  | EXT | Нарушение формы кольцевого шва |  | (c)
14981.865 | 0 | -0.023 | -11.265 | -11.288 | -2052 | -1742 | -1813 | 179 |  | 1403 | Нарушение формы кольцевого шва | GWAN |  | 03:55 | 04:45 | 04:33 | 0 | 477 |  | EXT | Нарушение формы кольцевого шва |  | (c)
14993.13 | 0 | -0.053 | -11.3 | -11.353 | -189 | 187 | 118 | 0 |  | 1404 | Вышлифовка на шве | GWAN | GENE | 09:20 | 10:21 | 10:10 | 92 | 614 | 15 | EXT | Вышлифовка на шве | 0.89 | (c)
15006.958 | 2.528 | 2.5 | -2.912 | -2.94 | 1534 | 1620 | 1621 | 524 | 2500 | 1405 |  | CORR | CIGR | 06:57 | 07:11 | 07:11 | 43 | 173 | 10 | EXT |  | 0.89 | (c)
15012.828 | 2.958 | 2.947 | -2.652 | -2.663 | -1819 | -1764 | -1748 | 411 | 2632 | 1406 |  | CORR | CIGR | 10:03 | 10:12 | 10:14 | 31 | 142 | 11 | EXT |  | 0.89 | (c)
15015.48 | 0 | -0.046 | -11.355 | -11.401 | -83 | 194 | 357 | 0 |  | 1407 | Нарушение формы кольцевого шва | GWAN |  | 08:51 | 09:36 | 10:02 | 0 | 879 |  | EXT | Нарушение формы кольцевого шва |  | (c)
15026.835 | 0 | -0.027 | -11.37 | -11.397 | 411 | 696 | 786 | 411 |  | 1408 | Нарушение формы кольцевого шва | GWAN |  | 00:41 | 01:27 | 01:41 | 0 | 749 |  | EXT | Нарушение формы кольцевого шва |  | (c)
15026.835 | 0 | -0.044 | -11.37 | -11.414 | -1666 | -1037 | -1150 | 564 |  | 1408 | Нарушение формы кольцевого шва | GWAN |  | 07:05 | 08:47 | 08:29 | 0 | 1032 |  | EXT | Нарушение формы кольцевого шва |  | (c)
15059.56 | 0 | -0.018 | -11.07 | -11.088 | -1185 | -925 | -855 | 525 |  | 1413 | Нарушение формы кольцевого шва | GWAN |  | 06:09 | 06:51 | 07:02 | 0 | 660 |  | EXT | Нарушение формы кольцевого шва |  | (c)
15059.56 | 0 | -0.031 | -11.07 | -11.101 | -406 | 50 | -7 | 0 |  | 1413 | Нарушение формы кольцевого шва | GWAN |  | 08:15 | 09:29 | 09:19 | 0 | 799 |  | EXT | Нарушение формы кольцевого шва |  | (c)
15070.63 | 0 | -0.018 | -11.355 | -11.373 | 1062 | 1286 | 1289 | 713 |  | 1414 | Нарушение формы кольцевого шва | GWAN |  | 04:44 | 05:20 | 05:20 | 0 | 456 |  | EXT | Нарушение формы кольцевого шва |  | (c)
15070.63 | 0 | -0.067 | -11.355 | -11.422 | -2064 | -1841 | -1794 | 166 |  | 1414 | Вышлифовка на шве | GWAN | GENE | 08:19 | 08:55 | 09:03 | 117 | 540 | 15 | EXT | Вышлифовка на шве | 0.9 | (c)
15070.63 | 0 | -0.052 | -11.355 | -11.407 | -1404 | -1154 | -1184 | 826 |  | 1414 | Нарушение формы кольцевого шва | GWAN |  | 10:06 | 10:46 | 10:41 | 0 | 440 |  | EXT | Нарушение формы кольцевого шва |  | (c)
15081.985 | 0 | -0.043 | -11.3 | -11.343 | -152 | 1254 | 1565 | 0 |  | 1415 | Нарушение формы кольцевого шва | GWAN |  | 08:54 | 00:41 | 13:31 | 0 | 3436 |  | EXT | Нарушение формы кольцевого шва |  | (c)
15093.285 | 0 | -0.042 | -11.345 | -11.387 | 1812 | 2097 | 2101 | 0 |  | 1416 | Нарушение формы кольцевого шва | GWAN |  | 02:21 | 03:07 | 03:08 | 0 | 577 |  | EXT | Нарушение формы кольцевого шва |  | (c)
15093.285 | 0 | -0.045 | -11.345 | -11.39 | -621 | -232 | -346 | 70 |  | 1416 | Нарушение формы кольцевого шва | GWAN |  | 07:48 | 08:51 | 08:33 | 0 | 550 |  | EXT | Нарушение формы кольцевого шва |  | (c)
15104.63 | 0 | -0.036 | -10.835 | -10.871 | -1327 | 320 | -183 | 0 |  | 1417 | Нарушение формы кольцевого шва | GWAN |  | 08:15 | 00:41 | 11:20 | 0 | 2289 |  | EXT | Нарушение формы кольцевого шва |  | (c)
15115.465 | 0 | -0.038 | -11.26 | -11.298 | 541 | 802 | 820 | 541 |  | 1418 | Нарушение формы кольцевого шва | GWAN |  | 11:57 | 00:39 | 12:42 | 0 | 559 |  | EXT | Нарушение формы кольцевого шва |  | (c)
15115.465 | 0 | -0.036 | -11.26 | -11.296 | -1966 | -1655 | -1674 | 265 |  | 1418 | Нарушение формы кольцевого шва | GWAN |  | 05:12 | 06:02 | 05:59 | 0 | 584 |  | EXT | Нарушение формы кольцевого шва |  | (c)
15115.465 | 0 | -0.052 | -11.26 | -11.312 | -444 | 39 | -37 | 0 |  | 1418 | Вышлифовка на шве | GWAN | GENE | 09:18 | 10:36 | 10:23 | 90 | 813 | 17 | EXT | Вышлифовка на шве | 0.89 | (c)
15126.725 | 0 | -0.034 | -11.3 | -11.334 | -1116 | -1036 | -722 | 328 |  | 1419 | Нарушение формы кольцевого шва | GWAN |  | 11:53 | 00:06 | 12:56 | 0 | 788 |  | EXT | Нарушение формы кольцевого шва |  | (c)
15126.725 | 0 | -0.035 | -11.3 | -11.335 | 174 | 578 | 464 | 174 |  | 1419 | Нарушение формы кольцевого шва | GWAN |  | 03:21 | 04:26 | 04:08 | 0 | 580 |  | EXT | Нарушение формы кольцевого шва |  | (c)
15126.725 | 0 | -0.036 | -11.3 | -11.336 | 1429 | -2167 | 2041 | 0 |  | 1419 | Нарушение формы кольцевого шва | GWAN |  | 06:44 | 09:03 | 08:22 | 0 | 1223 |  | EXT | Нарушение формы кольцевого шва |  | (c)
15138.025 | 0 | -0.049 | -11.28 | -11.329 | 2085 | -2128 | -2123 | 0 |  | 1420 | Вышлифовка на шве | GWAN | GENE | 04:26 | 05:06 | 05:07 | 82 | 507 | 15 | EXT | Вышлифовка на шве | 0.89 | (c)
15138.025 | 0 | -0.059 | -11.28 | -11.339 | -600 | -92 | -223 | 0 |  | 1420 | Вышлифовка на шве | GWAN | GENE | 09:13 | 10:35 | 10:13 | 98 | 755 | 14 | EXT | Вышлифовка на шве | 0.89 | (c)
15172.095 | 0 | -0.043 | -11.37 | -11.413 | -2088 | -1901 | -1816 | 142 |  | 1423 | Нарушение формы кольцевого шва | GWAN |  | 05:09 | 05:39 | 05:53 | 0 | 545 |  | EXT | Нарушение формы кольцевого шва |  | (c)
15172.095 | 0 | -0.048 | -11.37 | -11.418 | -437 | 205 | -12 | 0 |  | 1423 | Нарушение формы кольцевого шва | GWAN |  | 09:36 | 11:19 | 10:44 | 0 | 850 |  | EXT | Нарушение формы кольцевого шва |  | (c)
15183.465 | 0 | -0.053 | -11.195 | -11.248 | -835 | -572 | -421 | 7 |  | 1424 | Нарушение формы кольцевого шва | GWAN |  | 08:13 | 08:55 | 09:20 | 0 | 827 |  | EXT | Нарушение формы кольцевого шва |  | (c)
15194.66 | 0 | -0.036 | -10.92 | -10.956 | 1219 | 1517 | 1800 | 0 |  | 1425 | Нарушение формы кольцевого шва | GWAN |  | 00:27 | 01:15 | 02:01 | 0 | 1164 |  | EXT | Нарушение формы кольцевого шва |  | (c)
15194.66 | 0 | -0.041 | -10.92 | -10.961 | -218 | 84 | 9 | 0 |  | 1425 | Нарушение формы кольцевого шва | GWAN |  | 08:35 | 09:24 | 09:12 | 0 | 454 |  | EXT | Нарушение формы кольцевого шва |  | (c)
15205.58 | 0 | -0.054 | -11.08 | -11.134 | 1447 | 1645 | 1683 | 312 |  | 1426 | Вышлифовка на шве | GWAN | GENE | 02:49 | 03:21 | 03:27 | 97 | 472 | 12 | EXT | Вышлифовка на шве | 0.89 | (c)
15205.58 | 0 | -0.065 | -11.08 | -11.145 | 2088 | -1219 | -1708 | 0 |  | 1426 | Нарушение формы кольцевого шва | GWAN |  | 04:32 | 07:39 | 06:20 | 0 | 1330 |  | EXT | Нарушение формы кольцевого шва |  | (c)
15216.66 | 0 | -0.042 | -11.42 | -11.462 | 1984 | -2206 | -2207 | 0 |  | 1427 | Нарушение формы кольцевого шва | GWAN |  | 02:40 | 03:24 | 03:24 | 0 | 540 |  | EXT | Нарушение формы кольцевого шва |  | (c)
15216.66 | 0 | -0.088 | -11.42 | -11.508 | 197 | 700 | 556 | 197 |  | 1427 | Вышлифовка на шве | GWAN | GENE | 09:52 | 11:13 | 10:50 | 126 | 718 | 15 | EXT | Вышлифовка на шве | 0.9 | (c)
15228.08 | 0 | -0.046 | -11.11 | -11.156 | 1132 | 1697 | 1505 | 352 |  | 1428 | Нарушение формы кольцевого шва | GWAN |  | 01:49 | 03:20 | 02:49 | 0 | 747 |  | EXT | Нарушение формы кольцевого шва |  | (c)
15250.26 | 0 | -0.024 | -2.335 | -2.359 | -1653 | -1443 | -1242 | 578 |  | 1430 | Нарушение формы кольцевого шва | GWAN |  | 04:47 | 05:20 | 05:53 | 0 | 822 |  | EXT | Нарушение формы кольцевого шва |  | (c)
15250.26 | 0 | -0.042 | -2.335 | -2.377 | -29 | 199 | 278 | 0 |  | 1430 | Нарушение формы кольцевого шва | GWAN |  | 09:09 | 09:45 | 09:58 | 0 | 613 |  | EXT | Нарушение формы кольцевого шва |  | (c)
15257.324 | 4.729 | 4.705 | -4.131 | -4.155 | 37 | 41 | 43 | 37 | 4049 | 1431 |  | LWAN | AXSL | 09:22 | 09:22 | 09:23 | 106 | 13 |  | INT | Эквивалент потери металла 10%. |  | (c)
15261.455 | 0 | -0.05 | -11.02 | -11.07 | -1943 | -1061 | -1402 | 288 |  | 1432 | Нарушение формы кольцевого шва | GWAN |  | 08:03 | 10:25 | 09:30 | 0 | 1082 |  | EXT | Нарушение формы кольцевого шва |  | (c)
15272.475 | 0 | -0.03 | -11.225 | -11.255 | 1965 | 2209 | 2216 | 0 |  | 1433 | Нарушение формы кольцевого шва | GWAN |  | 02:32 | 03:11 | 03:12 | 0 | 501 |  | EXT | Нарушение формы кольцевого шва |  | (c)
15272.475 | 0 | -0.046 | -11.225 | -11.271 | -251 | -31 | 26 | 0 |  | 1433 | Нарушение формы кольцевого шва | GWAN |  | 08:34 | 09:09 | 09:18 | 0 | 554 |  | EXT | Нарушение формы кольцевого шва |  | (c)
15283.7 | 0 | -0.03 | -11.28 | -11.31 | -298 | 1556 | 646 | 0 |  | 1434 | Нарушение формы кольцевого шва | GWAN |  | 08:17 | 01:16 | 10:49 | 0 | 1889 |  | EXT | Нарушение формы кольцевого шва |  | (c)
15283.7 | 0 | -0.046 | -11.28 | -11.326 | 2102 | -1840 | -2007 | 0 |  | 1434 | Вышлифовка на шве | GWAN | GENE | 02:44 | 04:08 | 03:41 | 90 | 705 | 14 | EXT | Вышлифовка на шве | 0.89 | (c)
15294.98 | 0 | -0.043 | -10.98 | -11.023 | -97 | 1130 | 567 | 0 |  | 1435 | Нарушение формы кольцевого шва | GWAN |  | 09:59 | 01:17 | 11:46 | 0 | 1328 |  | EXT | Нарушение формы кольцевого шва |  | (c)
15305.96 | 0 | -0.031 | -11.095 | -11.126 | 738 | 1135 | 1118 | 733 |  | 1436 | Нарушение формы кольцевого шва | GWAN |  | 01:38 | 02:42 | 02:39 | 0 | 759 |  | EXT | Нарушение формы кольцевого шва |  | (c)
15305.96 | 0 | -0.044 | -11.095 | -11.139 | -1511 | -1276 | -1261 | 719 |  | 1436 | Вышлифовка на шве | GWAN | GENE | 07:35 | 08:13 | 08:15 | 87 | 499 | 9 | EXT | Вышлифовка на шве | 0.89 | (c)
15317.055 | 0 | -0.048 | -10.945 | -10.993 | -903 | -582 | -621 | 339 |  | 1437 | Вышлифовка на шве | GWAN | GENE | 11:52 | 00:44 | 12:38 | 74 | 563 | 18 | EXT | Вышлифовка на шве | 0.89 | (c)
15328 | 0 | -0.071 | -11.355 | -11.426 | 402 | 627 | 703 | 402 |  | 1438 | Вышлифовка на шве | GWAN | GENE | 11:36 | 00:12 | 12:24 | 116 | 600 | 20 | EXT | Вышлифовка на шве | 0.9 | (c)
15328 | 0 | -0.04 | -11.355 | -11.395 | 2130 | -1955 | -2013 | 0 |  | 1438 | Нарушение формы кольцевого шва | GWAN |  | 04:14 | 05:15 | 05:06 | 0 | 636 |  | EXT | Нарушение формы кольцевого шва |  | (c)
15328 | 0 | -0.042 | -11.355 | -11.397 | -518 | -186 | -220 | 0 |  | 1438 | Нарушение формы кольцевого шва | GWAN |  | 09:07 | 10:01 | 09:55 | 0 | 598 |  | EXT | Нарушение формы кольцевого шва |  | (c)
15339.355 | 0 | -0.057 | -11.35 | -11.407 | -838 | 591 | 0 | 0 |  | 1439 | Нарушение формы кольцевого шва | GWAN |  | 08:59 | 00:50 | 11:14 | 0 | 1677 |  | EXT | Нарушение формы кольцевого шва |  | (c)
15350.705 | 0 | -0.036 | -10.025 | -10.061 | 1599 | 1943 | 1831 | 167 |  | 1440 | Нарушение формы кольцевого шва | GWAN |  | 04:33 | 05:29 | 05:11 | 0 | 464 |  | EXT | Нарушение формы кольцевого шва |  | (c)
15350.705 | 0 | -0.051 | -10.025 | -10.076 | -1328 | -987 | -983 | 638 |  | 1440 | Нарушение формы кольцевого шва | GWAN |  | 08:41 | 09:36 | 09:37 | 0 | 689 |  | EXT | Нарушение формы кольцевого шва |  | (c)
15360.73 | 0 | -0.044 | -11.435 | -11.479 | 628 | 1057 | 994 | 628 |  | 1441 | Вышлифовка на шве | GWAN | GENE | 04:22 | 05:31 | 05:21 | 93 | 733 | 23 | EXT | Вышлифовка на шве | 0.9 | (b)
15360.73 | 0 | -0.049 | -11.435 | -11.484 | 1714 | 2047 | 1968 | 9 |  | 1441 | Вышлифовка на шве | GWAN | GENE | 07:17 | 08:11 | 07:58 | 92 | 508 | 12 | EXT | Вышлифовка на шве | 0.89 | (c)
15393.84 | 0 | -0.045 | -11.44 | -11.485 | -230 | 161 | 151 | 0 |  | 1444 | Нарушение формы кольцевого шва | GWAN |  | 08:24 | 09:27 | 09:26 | 0 | 762 |  | EXT | Нарушение формы кольцевого шва |  | (c)
15405.28 | 0 | -0.054 | -10.69 | -10.744 | -1011 | 845 | 57 | 0 |  | 1445 | Нарушение формы кольцевого шва | GWAN |  | 08:56 | 01:56 | 11:49 | 0 | 2137 |  | EXT | Нарушение формы кольцевого шва |  | (c)
15415.97 | 0 | -0.056 | -11.46 | -11.516 | -312 | 75 | -40 | 232 |  | 1446 | Нарушение формы кольцевого шва | GWAN |  | 11:45 | 00:48 | 12:29 | 0 | 544 |  | EXT | Нарушение формы кольцевого шва |  | (c)
15427.43 | 0 | -0.023 | -11.29 | -11.313 | -2228 | -1588 | -1745 | 3 |  | 1447 | Нарушение формы кольцевого шва | GWAN |  | 03:21 | 05:04 | 04:39 | 0 | 966 |  | EXT | Нарушение формы кольцевого шва |  | (c)
15427.43 | 0 | -0.045 | -11.29 | -11.335 | -271 | 83 | 53 | 0 |  | 1447 | Нарушение формы кольцевого шва | GWAN |  | 08:37 | 09:34 | 09:29 | 0 | 648 |  | EXT | Нарушение формы кольцевого шва |  | (c)
15444.377 | 5.657 | 5.389 | -5.718 | -5.986 | 1455 | 1665 | 1590 | 507 | 5389 | 1448 |  | ARTD | GENE | 03:28 | 04:02 | 03:50 | 526 | 268 |  | EXT | Наплавка/вышлифовка 10%. |  | (c)
15461.44 | 0 | -0.04 | -10.98 | -11.02 | -637 | -473 | -411 | 186 |  | 1450 | Нарушение формы кольцевого шва | GWAN |  | 07:28 | 07:54 | 08:04 | 0 | 451 |  | EXT | Нарушение формы кольцевого шва |  | (c)
15476.381 | 3.961 | 3.926 | -7.334 | -7.369 | 657 | 745 | 717 | 657 | 3926 | 1451 |  | GOUG | GENE | 03:21 | 03:35 | 03:31 | 51 | 121 | 10 | EXT | Задир. |  | (c)
15483.715 | 0 | -0.036 | -11.27 | -11.306 | -1778 | -1333 | -1498 | 452 |  | 1452 | Нарушение формы кольцевого шва | GWAN |  | 06:56 | 08:08 | 07:41 | 0 | 560 |  | EXT | Нарушение формы кольцевого шва |  | (c)
15483.715 | 0 | -0.042 | -11.27 | -11.312 | -701 | 91 | -222 | 0 |  | 1452 | Нарушение формы кольцевого шва | GWAN |  | 09:50 | 11:58 | 11:07 | 0 | 957 |  | EXT | Нарушение формы кольцевого шва |  | (c)
15494.985 | 0 | -0.041 | -11.17 | -11.211 | -394 | 413 | 125 | 0 |  | 1453 | Нарушение формы кольцевого шва | GWAN |  | 00:57 | 03:07 | 02:21 | 0 | 1038 |  | EXT | Нарушение формы кольцевого шва |  | (c)
15506.155 | 0 | -0.049 | -11.385 | -11.434 | -685 | -227 | -78 | 0 |  | 1454 | Нарушение формы кольцевого шва | GWAN |  | 00:22 | 01:36 | 02:00 | 0 | 1213 |  | EXT | Нарушение формы кольцевого шва |  | (c)
15528.5 | 0 | -0.037 | -11.43 | -11.467 | -421 | -225 | -183 | 55 |  | 1456 | Нарушение формы кольцевого шва | GWAN |  | 11:47 | 00:19 | 12:26 | 0 | 476 |  | EXT | Нарушение формы кольцевого шва |  | (c)
15528.5 | 0 | -0.038 | -11.43 | -11.468 | -1587 | -1374 | -1335 | 643 |  | 1456 | Нарушение формы кольцевого шва | GWAN |  | 08:39 | 09:14 | 09:20 | 0 | 503 |  | EXT | Нарушение формы кольцевого шва |  | (c)
15539.93 | 0 | -0.042 | -11.155 | -11.197 | -1207 | -850 | -959 | 711 |  | 1457 | Нарушение формы кольцевого шва | GWAN |  | 07:24 | 08:22 | 08:04 | 0 | 496 |  | EXT | Нарушение формы кольцевого шва |  | (c)
15562.53 | 0 | -0.029 | -11.115 | -11.144 | 1206 | 1490 | 1564 | 309 |  | 1459 | Нарушение формы кольцевого шва | GWAN |  | 03:39 | 04:25 | 04:37 | 0 | 716 |  | EXT | Нарушение формы кольцевого шва |  | (c)
15562.53 | 0 | -0.038 | -11.115 | -11.153 | -2028 | -1843 | -1877 | 202 |  | 1459 | Нарушение формы кольцевого шва | GWAN |  | 06:57 | 07:27 | 07:21 | 0 | 303 |  | EXT | Нарушение формы кольцевого шва |  | (c)
15573.645 | 0 | -0.022 | -11.01 | -11.032 | 2175 | -1991 | -2111 | 0 |  | 1460 | Нарушение формы кольцевого шва | GWAN |  | 07:10 | 07:57 | 07:38 | 0 | 351 |  | EXT | Нарушение формы кольцевого шва |  | (c)
15584.655 | 0 | -0.03 | -11.205 | -11.235 | -1597 | -1167 | -1209 | 633 |  | 1461 | Нарушение формы кольцевого шва | GWAN |  | 08:52 | 10:01 | 09:55 | 0 | 777 |  | EXT | Нарушение формы кольцевого шва |  | (c)
15595.86 | 0 | -0.027 | -11.43 | -11.457 | 2030 | -2215 | 2228 | 0 |  | 1462 | Нарушение формы кольцевого шва | GWAN |  | 04:41 | 05:16 | 05:13 | 0 | 396 |  | EXT | Нарушение формы кольцевого шва |  | (c)
15607.29 | 0 | -0.043 | -11.35 | -11.393 | 2056 | 2190 | -2088 | 0 |  | 1463 | Нарушение формы кольцевого шва | GWAN |  | 04:11 | 04:32 | 05:02 | 0 | 633 |  | EXT | Нарушение формы кольцевого шва |  | (c)
15607.29 | 0 | -0.05 | -11.35 | -11.4 | -481 | -51 | -128 | 0 |  | 1463 | Нарушение формы кольцевого шва | GWAN |  | 09:21 | 10:30 | 10:18 | 0 | 706 |  | EXT | Нарушение формы кольцевого шва |  | (c)
15629.955 | 0 | -0.037 | -11.39 | -11.427 | 172 | 414 | 541 | 172 |  | 1465 | Нарушение формы кольцевого шва | GWAN |  | 02:42 | 03:21 | 03:42 | 0 | 738 |  | EXT | Нарушение формы кольцевого шва |  | (c)
15641.345 | 0 | -0.026 | -11.39 | -11.416 | 1975 | 2097 | 2175 | 0 |  | 1466 | Нарушение формы кольцевого шва | GWAN |  | 04:34 | 04:54 | 05:06 | 0 | 399 |  | EXT | Нарушение формы кольцевого шва |  | (c)
15641.345 | 0 | -0.044 | -11.39 | -11.434 | -1485 | -990 | -1162 | 746 |  | 1466 | Вышлифовка на шве | GWAN | GENE | 07:16 | 08:36 | 08:08 | 87 | 646 | 17 | EXT | Вышлифовка на шве | 0.89 | (c)
15652.735 | 0 | -0.037 | -11.335 | -11.372 | -191 | 216 | 119 | 0 |  | 1467 | Нарушение формы кольцевого шва | GWAN |  | 08:51 | 09:56 | 09:41 | 0 | 621 |  | EXT | Нарушение формы кольцевого шва |  | (c)
15674.92 | 0 | -0.048 | -11.26 | -11.308 | 1978 | 2178 | -1787 | 0 |  | 1469 | Нарушение формы кольцевого шва | GWAN |  | 08:01 | 08:33 | 09:53 | 0 | 1391 |  | EXT | Нарушение формы кольцевого шва |  | (c)
15686.18 | 0 | -0.041 | -11.315 | -11.356 | 431 | 682 | 769 | 431 |  | 1470 | Нарушение формы кольцевого шва | GWAN |  | 11:52 | 00:33 | 12:47 | 0 | 676 |  | EXT | Нарушение формы кольцевого шва |  | (c)
15686.18 | 0 | -0.038 | -11.315 | -11.353 | -1157 | -170 | -442 | 0 |  | 1470 | Нарушение формы кольцевого шва | GWAN |  | 07:36 | 10:15 | 09:31 | 0 | 1430 |  | EXT | Нарушение формы кольцевого шва |  | (c)
15697.495 | 0 | -0.045 | -11.205 | -11.25 | 367 | -2224 | 1365 | 133 |  | 1471 | Нарушение формы кольцевого шва | GWAN |  | 10:42 | 03:44 | 13:23 | 0 | 1997 |  | EXT | Нарушение формы кольцевого шва |  | (c)
15697.495 | 0 | -0.031 | -11.205 | -11.236 | -668 | -368 | -443 | 217 |  | 1471 | Нарушение формы кольцевого шва | GWAN |  | 07:55 | 08:44 | 08:31 | 0 | 451 |  | EXT | Нарушение формы кольцевого шва |  | (c)
15720.085 | 0 | -0.021 | -11.385 | -11.406 | 1863 | -2084 | 2211 | 0 |  | 1473 | Нарушение формы кольцевого шва | GWAN |  | 06:11 | 07:34 | 07:08 | 0 | 696 |  | EXT | Нарушение формы кольцевого шва |  | (c)
15731.47 | 0 | -0.033 | -11.305 | -11.338 | -232 | 100 | 28 | 0 |  | 1474 | Нарушение формы кольцевого шва | GWAN |  | 01:27 | 02:20 | 02:09 | 0 | 519 |  | EXT | Нарушение формы кольцевого шва |  | (c)
15731.47 | 0 | -0.03 | -11.305 | -11.335 | 1928 | 2192 | -2209 | 0 |  | 1474 | Нарушение формы кольцевого шва | GWAN |  | 07:15 | 07:58 | 08:08 | 0 | 648 |  | EXT | Нарушение формы кольцевого шва |  | (c)
15731.47 | 0 | -0.044 | -11.305 | -11.349 | -1731 | -1431 | -1231 | 499 |  | 1474 | Нарушение формы кольцевого шва | GWAN |  | 09:25 | 10:13 | 10:45 | 0 | 1001 |  | EXT | Нарушение формы кольцевого шва |  | (c)
15742.775 | 0 | -0.047 | -11.135 | -11.182 | 1885 | 2064 | 2153 | 0 |  | 1475 | Нарушение формы кольцевого шва | GWAN |  | 07:46 | 08:15 | 08:29 | 0 | 537 |  | EXT | Нарушение формы кольцевого шва |  | (c)
15753.91 | 0 | -0.04 | -11.205 | -11.245 | -1463 | -798 | -1061 | 660 |  | 1476 | Нарушение формы кольцевого шва | GWAN |  | 08:47 | 10:34 | 09:51 | 0 | 803 |  | EXT | Нарушение формы кольцевого шва |  | (c)
15765.115 | 0 | -0.036 | -11.115 | -11.151 | -1936 | -1712 | -1707 | 295 |  | 1477 | Нарушение формы кольцевого шва | GWAN |  | 05:05 | 05:41 | 05:42 | 0 | 458 |  | EXT | Нарушение формы кольцевого шва |  | (c)
15765.115 | 0 | -0.04 | -11.115 | -11.155 | -228 | 113 | 216 | 0 |  | 1477 | Нарушение формы кольцевого шва | GWAN |  | 09:40 | 10:35 | 10:52 | 0 | 888 |  | EXT | Нарушение формы кольцевого шва |  | (c)
15787.595 | 0 | -0.054 | -11.49 | -11.544 | -438 | 134 | 13 | 0 |  | 1479 | Нарушение формы кольцевого шва | GWAN |  | 09:24 | 10:56 | 10:36 | 0 | 902 |  | EXT | Нарушение формы кольцевого шва |  | (c)
15799.085 | 0 | -0.018 | -10.865 | -10.883 | -1209 | -793 | -957 | 705 |  | 1480 | Нарушение формы кольцевого шва | GWAN |  | 06:03 | 07:11 | 06:44 | 0 | 503 |  | EXT | Нарушение формы кольцевого шва |  | (c)
15799.085 | 0 | -0.053 | -10.865 | -10.918 | -299 | 49 | 151 | 0 |  | 1480 | Нарушение формы кольцевого шва | GWAN |  | 08:30 | 09:26 | 09:43 | 0 | 900 |  | EXT | Нарушение формы кольцевого шва |  | (c)
15809.95 | 0 | -0.061 | -11.08 | -11.141 | 1492 | -2190 | 1994 | 0 |  | 1481 | Нарушение формы кольцевого шва | GWAN |  | 02:37 | 04:43 | 03:58 | 0 | 1004 |  | EXT | Нарушение формы кольцевого шва |  | (c)
15821.03 | 0 | -0.025 | -11.19 | -11.215 | -1670 | -1590 | -1507 | 561 |  | 1482 | Нарушение формы кольцевого шва | GWAN |  | 04:34 | 04:47 | 05:00 | 0 | 326 |  | EXT | Нарушение формы кольцевого шва |  | (c)
15821.03 | 0 | -0.037 | -11.19 | -11.227 | -1224 | -984 | -964 | 705 |  | 1482 | Вышлифовка на шве | GWAN | GENE | 05:46 | 06:25 | 06:28 | 97 | 518 | 19 | EXT | Вышлифовка на шве | 0.9 | (c)
15821.03 | 0 | -0.043 | -11.19 | -11.233 | -471 | 101 | -72 | 0 |  | 1482 | Вышлифовка на шве | GWAN | GENE | 07:47 | 09:20 | 08:52 | 90 | 798 | 13 | EXT | Вышлифовка на шве | 0.89 | (c)
15832.22 | 0 | -0.043 | -10.53 | -10.573 | -1611 | -1390 | -1393 | 620 |  | 1483 | Нарушение формы кольцевого шва | GWAN |  | 08:05 | 08:41 | 08:40 | 0 | 435 |  | EXT | Нарушение формы кольцевого шва |  | (c)
15832.22 | 0 | -0.06 | -10.53 | -10.59 | -732 | -525 | -545 | 359 |  | 1483 | Нарушение формы кольцевого шва | GWAN |  | 10:27 | 11:00 | 10:57 | 0 | 373 |  | EXT | Нарушение формы кольцевого шва |  | (c)
15842.75 | 0 | -0.059 | -11.265 | -11.324 | 0 | 569 | 355 | 0 |  | 1484 | Нарушение формы кольцевого шва | GWAN |  | 10:48 | 00:20 | 11:45 | 0 | 712 |  | EXT | Нарушение формы кольцевого шва |  | (c)
15842.75 | 0 | -0.025 | -11.265 | -11.29 | 2052 | -2110 | -2199 | 0 |  | 1484 | Нарушение формы кольцевого шва | GWAN |  | 04:19 | 05:07 | 04:53 | 0 | 421 |  | EXT | Нарушение формы кольцевого шва |  | (c)
15854.015 | 0 | -0.033 | -11.305 | -11.338 | 1745 | 2218 | -2160 | 0 |  | 1485 | Вышлифовка на шве | GWAN | GENE | 04:58 | 06:14 | 06:27 | 102 | 1113 | 29 | EXT | Вышлифовка на шве | 0.91 | (b)
15854.015 | 0 | -0.05 | -11.305 | -11.355 | -760 | -514 | -99 | 562 |  | 1485 | Нарушение формы кольцевого шва | GWAN |  | 10:13 | 10:53 | 11:60 | 0 | 1322 |  | EXT | Нарушение формы кольцевого шва |  | (c)
15860.996 | 6.981 | 6.816 | -4.324 | -4.489 | 1686 | 1731 | 1721 | 475 | 4300 | 1485 |  | GOUG | GENE | 04:48 | 04:55 | 04:54 | 189 | 69 | 10 | EXT | Зона задиров. |  | (c)
15865.32 | 0 | -0.03 | -11.425 | -11.455 | -2179 | -1869 | -1979 | 51 |  | 1486 | Вышлифовка на шве | GWAN | GENE | 04:20 | 05:10 | 04:52 | 89 | 400 | 16 | EXT | Вышлифовка на шве | 0.89 | (c)
15876.745 | 0 | -0.046 | -11.275 | -11.321 | -670 | -519 | -224 | 0 |  | 1487 | Нарушение формы кольцевого шва | GWAN |  | 01:02 | 01:27 | 02:14 | 0 | 891 |  | EXT | Нарушение формы кольцевого шва |  | (c)
15876.745 | 0 | -0.042 | -11.275 | -11.317 | 2033 | -2203 | -2185 | 0 |  | 1487 | Вышлифовка на шве | GWAN | GENE | 08:18 | 08:55 | 08:58 | 79 | 487 | 13 | EXT | Вышлифовка на шве | 0.89 | (c)
15955.625 | 0 | -0.063 | -10.985 | -11.048 | 106 | 307 | 356 | 106 |  | 1495 | Нарушение формы кольцевого шва | GWAN |  | 01:02 | 01:34 | 01:42 | 0 | 498 |  | EXT | Нарушение формы кольцевого шва |  | (c)
15966.61 | 0 | -0.035 | -10.06 | -10.095 | -1977 | -1147 | -1435 | 253 |  | 1496 | Нарушение формы кольцевого шва | GWAN |  | 07:43 | 09:58 | 09:11 | 0 | 1085 |  | EXT | Нарушение формы кольцевого шва |  | (c)
15976.67 | 0 | -0.066 | -11.19 | -11.256 | 1572 | 1712 | 1807 | 190 |  | 1497 | Вышлифовка на шве | GWAN | GENE | 05:24 | 05:47 | 06:02 | 129 | 469 | 12 | EXT | Вышлифовка на шве | 0.9 | (c)
16010.47 | 0 | -0.058 | -11.2 | -11.258 | 792 | 1445 | 1404 | 215 |  | 1500 | Нарушение формы кольцевого шва | GWAN |  | 04:02 | 05:47 | 05:40 | 0 | 1223 |  | EXT | Нарушение формы кольцевого шва |  | (c)
16010.47 | 0 | -0.055 | -11.2 | -11.255 | 2047 | -2194 | -2108 | 0 |  | 1500 | Вышлифовка на шве | GWAN | GENE | 07:24 | 07:60 | 08:14 | 94 | 612 | 18 | EXT | Вышлифовка на шве | 0.9 | (c)
16021.67 | 0 | -0.053 | -11.315 | -11.368 | -986 | 915 | 61 | 0 |  | 1501 | Нарушение формы кольцевого шва | GWAN |  | 08:40 | 01:47 | 11:29 | 0 | 2093 |  | EXT | Нарушение формы кольцевого шва |  | (c)
16032.985 | 0 | -0.042 | -11.4 | -11.442 | 281 | 694 | 602 | 281 |  | 1502 | Вышлифовка на шве | GWAN | GENE | 02:02 | 03:08 | 02:53 | 112 | 642 | 13 | EXT | Вышлифовка на шве | 0.89 | (c)
16032.985 | 0 | -0.017 | -11.4 | -11.417 | 1826 | 2055 | 2079 | 0 |  | 1502 | Нарушение формы кольцевого шва | GWAN |  | 06:11 | 06:48 | 06:52 | 0 | 504 |  | EXT | Нарушение формы кольцевого шва |  | (c)
16032.985 | 0 | -0.051 | -11.4 | -11.451 | -1032 | -719 | -772 | 512 |  | 1502 | Вышлифовка на шве | GWAN | GENE | 10:30 | 11:20 | 11:12 | 95 | 520 | 10 | EXT | Вышлифовка на шве | 0.89 | (c)
16044.385 | 0 | -0.059 | -11.41 | -11.469 | 1475 | -1710 | 2184 | 0 |  | 1503 | Нарушение формы кольцевого шва | GWAN |  | 05:21 | 08:47 | 07:16 | 0 | 1418 |  | EXT | Нарушение формы кольцевого шва |  | (c)
16055.795 | 0 | -0.053 | -10.65 | -10.703 | -471 | -73 | -162 | 0 |  | 1504 | Нарушение формы кольцевого шва | GWAN |  | 01:36 | 02:40 | 02:26 | 0 | 619 |  | EXT | Нарушение формы кольцевого шва |  | (c)
16055.795 | 0 | -0.055 | -10.65 | -10.705 | 231 | 575 | 506 | 231 |  | 1504 | Нарушение формы кольцевого шва | GWAN |  | 03:29 | 04:25 | 04:14 | 0 | 550 |  | EXT | Нарушение формы кольцевого шва |  | (c)
16055.795 | 0 | -0.045 | -10.65 | -10.695 | 1180 | 1784 | 1533 | 345 |  | 1504 | Нарушение формы кольцевого шва | GWAN |  | 06:02 | 07:40 | 06:59 | 0 | 705 |  | EXT | Нарушение формы кольцевого шва |  | (c)
16066.445 | 0 | -0.032 | -11.44 | -11.472 | -445 | 38 | -152 | 0 |  | 1505 | Нарушение формы кольцевого шва | GWAN |  | 00:04 | 01:22 | 00:51 | 0 | 585 |  | EXT | Нарушение формы кольцевого шва |  | (c)
16075.043 | 8.598 | 8.537 | -2.842 | -2.903 | 835 | 897 | 1003 | 835 | 2827 | 1505 |  | ARTD | GENE | 03:30 | 03:40 | 03:57 | 76 | 335 |  | EXT | Эквивалент потери металла 10%. |  | (c)
16077.885 | 0 | -0.038 | -11.355 | -11.393 | -730 | -198 | -181 | 367 |  | 1506 | Нарушение формы кольцевого шва | GWAN |  | 11:54 | 01:20 | 13:22 | 0 | 1097 |  | EXT | Нарушение формы кольцевого шва |  | (c)
16077.885 | 0 | -0.028 | -11.355 | -11.383 | 1761 | 2169 | 2140 | 0 |  | 1506 | Нарушение формы кольцевого шва | GWAN |  | 06:36 | 07:42 | 07:37 | 0 | 757 |  | EXT | Нарушение формы кольцевого шва |  | (c)
16089.24 | 0 | -0.04 | -11.355 | -11.395 | 119 | 341 | 771 | 119 |  | 1507 | Нарушение формы кольцевого шва | GWAN |  | 00:25 | 01:01 | 02:10 | 0 | 1303 |  | EXT | Нарушение формы кольцевого шва |  | (c)
16089.24 | 0 | -0.04 | -11.355 | -11.395 | -1556 | -1214 | -1273 | 675 |  | 1507 | Нарушение формы кольцевого шва | GWAN |  | 07:55 | 08:50 | 08:41 | 0 | 566 |  | EXT | Нарушение формы кольцевого шва |  | (c)
16100.595 | 0 | -0.026 | -11.13 | -11.156 | -469 | 305 | 60 | 469 |  | 1508 | Нарушение формы кольцевого шва | GWAN |  | 11:52 | 01:57 | 13:18 | 0 | 1058 |  | EXT | Нарушение формы кольцевого шва |  | (c)
16100.595 | 0 | -0.04 | -11.13 | -11.17 | -2099 | -1747 | -1645 | 131 |  | 1508 | Нарушение формы кольцевого шва | GWAN |  | 07:29 | 08:26 | 08:43 | 0 | 909 |  | EXT | Нарушение формы кольцевого шва |  | (c)
16122.971 | 11.246 | 11.213 | -0.034 | -0.067 | 2188 | -2098 | -2134 | 0 | 23 | 1509 |  | ARTD | CIGR | 05:30 | 05:59 | 05:53 | 44 | 277 |  | EXT | Эквивалент потери металла 17%. |  | (c)
16122.973 | 11.248 | 11.206 | -0.032 | -0.074 | -1505 | -1369 | -1258 | 725 | 24 | 1509 |  | ARTD | GENE | 07:34 | 07:56 | 08:14 | 50 | 495 |  | EXT | Эквивалент потери металла 14%. |  | (c)
16123.005 | 0 | -0.064 | -11.455 | -11.519 | -228 | 195 | 208 | 228 |  | 1510 | Вышлифовка на шве | GWAN | GENE | 11:37 | 00:45 | 12:47 | 106 | 872 | 16 | EXT | Вышлифовка на шве | 0.9 | (c)
16123.005 | 0 | -0.021 | -11.455 | -11.476 | -1135 | -660 | -717 | 299 |  | 1510 | Нарушение формы кольцевого шва | GWAN |  | 09:10 | 10:27 | 10:18 | 0 | 836 |  | EXT | Нарушение формы кольцевого шва |  | (c)
16134.46 | 0 | -0.047 | -11.315 | -11.362 | -2054 | -1707 | -1827 | 176 |  | 1511 | Нарушение формы кольцевого шва | GWAN |  | 07:55 | 08:51 | 08:32 | 0 | 455 |  | EXT | Нарушение формы кольцевого шва |  | (c)
16145.775 | 0 | -0.041 | -11.345 | -11.386 | -235 | -26 | 313 | 0 |  | 1512 | Нарушение формы кольцевого шва | GWAN |  | 11:10 | 11:44 | 12:38 | 0 | 1095 |  | EXT | Нарушение формы кольцевого шва |  | (c)
16157.12 | 0 | -0.031 | -11.225 | -11.256 | 1105 | -1859 | 2219 | 0 |  | 1513 | Нарушение формы кольцевого шва | GWAN |  | 02:29 | 06:30 | 05:28 | 0 | 2228 |  | EXT | Нарушение формы кольцевого шва |  | (c)
16179.735 | 0 | -0.034 | -10.985 | -11.019 | 206 | 324 | 574 | 206 |  | 1515 | Нарушение формы кольцевого шва | GWAN |  | 03:17 | 03:36 | 04:16 | 0 | 736 |  | EXT | Нарушение формы кольцевого шва |  | (c)
16179.735 | 0 | -0.046 | -10.985 | -11.031 | 1679 | 2146 | 2054 | 0 |  | 1515 | Нарушение формы кольцевого шва | GWAN |  | 07:14 | 08:30 | 08:15 | 0 | 751 |  | EXT | Нарушение формы кольцевого шва |  | (c)
16190.72 | 0 | -0.039 | -11.42 | -11.459 | 1151 | 1466 | 1385 | 612 |  | 1516 | Нарушение формы кольцевого шва | GWAN |  | 04:25 | 05:16 | 05:03 | 0 | 468 |  | EXT | Нарушение формы кольцевого шва |  | (c)
16190.72 | 0 | -0.041 | -11.42 | -11.461 | 1932 | -1855 | -1855 | 0 |  | 1516 | Нарушение формы кольцевого шва | GWAN |  | 06:31 | 08:20 | 08:20 | 0 | 1349 |  | EXT | Нарушение формы кольцевого шва |  | (c)
16202.14 | 0 | -0.026 | -11.275 | -11.301 | -263 | -63 | -50 | 164 |  | 1517 | Нарушение формы кольцевого шва | GWAN |  | 11:39 | 00:12 | 12:14 | 0 | 427 |  | EXT | Нарушение формы кольцевого шва |  | (c)
16202.14 | 0 | -0.037 | -11.275 | -11.312 | 2092 | -1894 | -2081 | 0 |  | 1517 | Нарушение формы кольцевого шва | GWAN |  | 05:60 | 07:16 | 06:46 | 0 | 576 |  | EXT | Нарушение формы кольцевого шва |  | (c)
16213.415 | 0 | -0.047 | -10.955 | -11.002 | 1250 | 1613 | 1527 | 427 |  | 1518 | Нарушение формы кольцевого шва | GWAN |  | 03:14 | 04:12 | 03:58 | 0 | 554 |  | EXT | Нарушение формы кольцевого шва |  | (c)
16222.156 | 8.741 | 8.706 | -2.214 | -2.249 | 1324 | 1388 | 1399 | 757 | 2197 | 1518 |  | CORR | GENE | 03:26 | 03:36 | 03:38 | 52 | 149 | 10 | EXT |  | 0.89 | (c)
16224.37 | 0 | -0.046 | -11.375 | -11.421 | 1303 | 1532 | 1553 | 427 |  | 1519 | Нарушение формы кольцевого шва | GWAN |  | 04:58 | 05:35 | 05:38 | 0 | 501 |  | EXT | Нарушение формы кольцевого шва |  | (c)
16224.37 | 0 | -0.043 | -11.375 | -11.418 | -929 | -790 | -478 | 26 |  | 1519 | Нарушение формы кольцевого шва | GWAN |  | 10:58 | 11:20 | 12:10 | 0 | 903 |  | EXT | Нарушение формы кольцевого шва |  | (c)
16235.745 | 0 | -0.029 | -11.045 | -11.074 | 1818 | -2031 | 2228 | 0 |  | 1520 | Нарушение формы кольцевого шва | GWAN |  | 02:59 | 04:37 | 04:05 | 0 | 819 |  | EXT | Нарушение формы кольцевого шва |  | (c)
16235.745 | 0 | -0.04 | -11.045 | -11.085 | -461 | -91 | -120 | 0 |  | 1520 | Нарушение формы кольцевого шва | GWAN |  | 08:51 | 09:50 | 09:46 | 0 | 683 |  | EXT | Нарушение формы кольцевого шва |  | (c)
16246.79 | 0 | -0.025 | -11.4 | -11.425 | -529 | -81 | -189 | 152 |  | 1521 | Нарушение формы кольцевого шва | GWAN |  | 11:11 | 00:24 | 12:06 | 0 | 681 |  | EXT | Нарушение формы кольцевого шва |  | (c)
16280.91 | 0 | -0.055 | -10.79 | -10.845 | -1481 | -901 | -940 | 399 |  | 1524 | Вышлифовка на шве | GWAN | GENE | 10:47 | 00:20 | 12:14 | 80 | 1082 | 10 | EXT | Вышлифовка на шве | 0.89 | (c)
16280.91 | 0 | -0.056 | -10.79 | -10.846 | 589 | 850 | 1144 | 532 |  | 1524 | Вышлифовка на шве | GWAN | GENE | 04:21 | 05:03 | 05:50 | 73 | 1109 | 15 | EXT | Вышлифовка на шве | 0.89 | (c)
16282.012 | 1.102 | 0.913 | -9.688 | -9.877 | -2200 | -2197 | -2156 | 31 | 913 | 1524 | Дефект проката | MIAN | GENE | 08:51 | 08:51 | 08:58 | 499 | 88 |  | INT | Дефект проката Эквивалент потери металла 10%. |  | (c)
16291.7 | 0 | -0.023 | -11.29 | -11.313 | -497 | 37 | -63 | 370 |  | 1525 | Нарушение формы кольцевого шва | GWAN |  | 10:49 | 00:16 | 11:59 | 0 | 867 |  | EXT | Нарушение формы кольцевого шва |  | (c)
16291.7 | 0 | -0.038 | -11.29 | -11.328 | 1826 | -1757 | -1918 | 0 |  | 1525 | Нарушение формы кольцевого шва | GWAN |  | 05:04 | 07:26 | 07:00 | 0 | 1435 |  | EXT | Нарушение формы кольцевого шва |  | (c)
16302.99 | 0 | -0.032 | -11.22 | -11.252 | -1011 | -763 | -717 | 422 |  | 1526 | Нарушение формы кольцевого шва | GWAN |  | 06:35 | 07:15 | 07:23 | 0 | 590 |  | EXT | Нарушение формы кольцевого шва |  | (c)
16314.21 | 0 | -0.041 | -11.21 | -11.251 | -448 | 46 | -60 | 328 |  | 1527 | Нарушение формы кольцевого шва | GWAN |  | 11:06 | 00:26 | 12:09 | 0 | 777 |  | EXT | Нарушение формы кольцевого шва |  | (c)
16314.21 | 0 | -0.047 | -11.21 | -11.257 | 2010 | 2192 | -2118 | 0 |  | 1527 | Вышлифовка на шве | GWAN | GENE | 05:43 | 06:12 | 06:37 | 72 | 668 | 21 | EXT | Вышлифовка на шве | 0.89 | (b)
16325.42 | 0 | -0.042 | -11.325 | -11.367 | 1402 | 1730 | 1650 | 333 |  | 1528 | Нарушение формы кольцевого шва | GWAN |  | 03:08 | 04:01 | 03:48 | 0 | 496 |  | EXT | Нарушение формы кольцевого шва |  | (c)
16325.42 | 0 | -0.03 | -11.325 | -11.355 | -1687 | -1256 | -1410 | 543 |  | 1528 | Нарушение формы кольцевого шва | GWAN |  | 06:50 | 07:60 | 07:35 | 0 | 554 |  | EXT | Нарушение формы кольцевого шва |  | (c)
16325.42 | 0 | -0.046 | -11.325 | -11.371 | -236 | -10 | 145 | 0 |  | 1528 | Нарушение формы кольцевого шва | GWAN |  | 10:44 | 11:21 | 11:46 | 0 | 761 |  | EXT | Нарушение формы кольцевого шва |  | (c)
16336.745 | 0 | -0.046 | -11.445 | -11.491 | 1435 | 1563 | 1549 | 567 |  | 1529 | Вышлифовка на шве | GWAN | GENE | 04:21 | 04:42 | 04:40 | 72 | 229 | 13 | EXT | Вышлифовка на шве | 0.89 | (c)
16336.745 | 0 | -0.051 | -11.445 | -11.496 | 2001 | 2123 | -2157 | 0 |  | 1529 | Вышлифовка на шве | GWAN | GENE | 05:53 | 06:12 | 06:42 | 88 | 606 | 15 | EXT | Вышлифовка на шве | 0.89 | (c)
16336.745 | 0 | -0.038 | -11.445 | -11.483 | -1636 | -1564 | -1506 | 595 |  | 1529 | Нарушение формы кольцевого шва | GWAN |  | 08:06 | 08:17 | 08:27 | 0 | 260 |  | EXT | Нарушение формы кольцевого шва |  | (c)
16336.745 | 0 | -0.061 | -11.445 | -11.506 | -804 | -555 | -139 | 525 |  | 1529 | Нарушение формы кольцевого шва | GWAN |  | 10:20 | 11:00 | 12:07 | 0 | 1329 |  | EXT | Нарушение формы кольцевого шва |  | (c)
16359.465 | 0 | -0.061 | -11.32 | -11.381 | 1767 | 2174 | 2165 | 0 |  | 1531 | Вышлифовка на шве | GWAN | GENE | 06:05 | 07:11 | 07:09 | 107 | 796 | 25 | EXT | Вышлифовка на шве | 0.91 | (b)
16370.785 | 0 | -0.055 | -11.305 | -11.36 | -1494 | -996 | -1178 | 737 |  | 1532 | Нарушение формы кольцевого шва | GWAN |  | 05:55 | 07:15 | 06:46 | 0 | 632 |  | EXT | Нарушение формы кольцевого шва |  | (c)
16370.785 | 0 | -0.069 | -11.305 | -11.374 | -696 | -499 | -501 | 307 |  | 1532 | Нарушение формы кольцевого шва | GWAN |  | 08:03 | 08:35 | 08:35 | 0 | 390 |  | EXT | Нарушение формы кольцевого шва |  | (c)
16382.09 | 0 | -0.059 | -11.42 | -11.479 | -1991 | -1766 | -1829 | 240 |  | 1533 | Нарушение формы кольцевого шва | GWAN |  | 05:18 | 05:54 | 05:44 | 0 | 323 |  | EXT | Нарушение формы кольцевого шва |  | (c)
16382.09 | 0 | -0.055 | -11.42 | -11.475 | -1084 | -731 | -766 | 448 |  | 1533 | Нарушение формы кольцевого шва | GWAN |  | 07:44 | 08:41 | 08:35 | 0 | 636 |  | EXT | Нарушение формы кольцевого шва |  | (c)
16404.835 | 0 | -0.053 | -11.405 | -11.458 | -1085 | -396 | -428 | 0 |  | 1535 | Нарушение формы кольцевого шва | GWAN |  | 00:00 | 01:51 | 01:46 | 0 | 1314 |  | EXT | Нарушение формы кольцевого шва |  | (c)
16416.24 | 0 | -0.062 | -11.43 | -11.492 | 269 | 509 | 492 | 269 |  | 1536 | Нарушение формы кольцевого шва | GWAN |  | 02:16 | 02:54 | 02:52 | 0 | 446 |  | EXT | Нарушение формы кольцевого шва |  | (c)
16416.24 | 0 | -0.061 | -11.43 | -11.491 | 2047 | -2175 | -1939 | 0 |  | 1536 | Нарушение формы кольцевого шва | GWAN |  | 07:03 | 07:41 | 08:19 | 0 | 950 |  | EXT | Нарушение формы кольцевого шва |  | (c)
16439.08 | 0 | 0 | -11.255 | -11.255 | 1998 | 2175 | 2204 | 0 | 0 | 1538 | Смещение кромок | GWAN |  | 04:21 | 04:49 | 04:54 | 0 | 413 |  | EXT | Смещение кромок Наружу Величина смещения - 3.4 мм. |  | (c)
16439.08 | 0 | -0.055 | -11.255 | -11.31 | -1882 | -1648 | -1455 | 349 |  | 1538 | Нарушение формы кольцевого шва | GWAN |  | 05:54 | 06:32 | 07:03 | 0 | 854 |  | EXT | Нарушение формы кольцевого шва |  | (c)
16439.08 | 0 | -0.064 | -11.255 | -11.319 | -225 | 101 | 24 | 0 |  | 1538 | Нарушение формы кольцевого шва | GWAN |  | 10:22 | 11:14 | 11:02 | 0 | 498 |  | EXT | Нарушение формы кольцевого шва |  | (c)
16450.335 | 0 | -0.039 | -11.205 | -11.244 | -342 | -9 | -70 | 202 |  | 1539 | Вышлифовка на шве | GWAN | GENE | 11:58 | 00:52 | 12:42 | 86 | 543 | 20 | EXT | Вышлифовка на шве | 0.9 | (c)
16450.335 | 0 | -0.061 | -11.205 | -11.266 | 1101 | 1604 | 1486 | 360 |  | 1539 | Вышлифовка на шве | GWAN | GENE | 03:51 | 05:12 | 04:53 | 67 | 770 | 13 | EXT | Вышлифовка на шве | 0.89 | (c)
16450.335 | 0 | -0.055 | -11.205 | -11.26 | 1928 | -1747 | -1980 | 0 |  | 1539 | Нарушение формы кольцевого шва | GWAN |  | 06:04 | 08:11 | 07:34 | 0 | 1107 |  | EXT | Нарушение формы кольцевого шва |  | (c)
16461.54 | 0 | 0 | -11.295 | -11.295 | 1596 | 1938 | 1841 | 145 | 0 | 1540 | Смещение кромок | GWAN |  | 03:10 | 04:05 | 03:49 | 0 | 490 |  | EXT | Смещение кромок Вовнутрь Величина смещения - 2.7 мм. |  | (c)
16461.54 | 0 | 0 | -11.295 | -11.295 | 2114 | 2176 | -2125 | 0 | 0 | 1540 | Смещение кромок | GWAN |  | 04:33 | 04:43 | 05:09 | 0 | 444 |  | EXT | Смещение кромок Наружу Величина смещения - 3.3 мм. |  | (c)
16472.835 | 0 | -0.043 | -11.34 | -11.383 | 756 | 903 | 1070 | 756 |  | 1541 | Нарушение формы кольцевого шва | GWAN |  | 01:44 | 02:08 | 02:35 | 0 | 626 |  | EXT | Нарушение формы кольцевого шва |  | (c)
16484.175 | 0 | -0.064 | -11.34 | -11.404 | 1109 | 1778 | 1559 | 222 |  | 1542 | Вышлифовка на шве | GWAN | GENE | 03:27 | 05:15 | 04:39 | 111 | 900 | 17 | EXT | Вышлифовка на шве | 0.9 | (c)
16495.515 | 0 | -0.065 | -6.975 | -7.04 | 1610 | 1748 | 1804 | 233 |  | 1543 | Вышлифовка на шве | GWAN | GENE | 04:58 | 05:21 | 05:30 | 84 | 388 | 15 | EXT | Вышлифовка на шве | 0.89 | (c)
16502.49 | 0 | -0.039 | -11.575 | -11.614 | 1128 | 1441 | 1355 | 1128 |  | 1544 | Нарушение формы кольцевого шва | GWAN |  | 03:32 | 04:23 | 04:09 | 0 | 455 |  | EXT | Нарушение формы кольцевого шва Аномалия находится на отводе. |  | (c)
16502.49 | 0 | -0.05 | -11.575 | -11.625 | -422 | -252 | -117 | 188 |  | 1544 | Нарушение формы кольцевого шва | GWAN |  | 11:22 | 11:50 | 12:11 | 0 | 610 |  | EXT | Нарушение формы кольцевого шва Аномалия находится на отводе. |  | (c)
16541.105 | 0 | -0.071 | -11.485 | -11.556 | 1228 | 1421 | 1670 | 119 |  | 1548 | Вышлифовка на шве | GWAN | GENE | 01:08 | 01:39 | 02:19 | 102 | 884 | 14 | EXT | Вышлифовка на шве | 0.89 | (c)
16541.105 | 0 | -0.05 | -11.485 | -11.535 | -361 | -43 | 22 | 0 |  | 1548 | Вышлифовка на шве | GWAN | GENE | 08:52 | 09:43 | 09:53 | 95 | 767 | 17 | EXT | Вышлифовка на шве | 0.89 | (c)
16541.105 | 0 | -0.062 | -11.485 | -11.547 | 572 | 777 | 827 | 572 |  | 1548 | Нарушение формы кольцевого шва | GWAN |  | 11:22 | 11:55 | 12:03 | 0 | 510 |  | EXT | Нарушение формы кольцевого шва |  | (c)
16552.59 | 0 | 0 | -11.405 | -11.405 | -1515 | -289 | -872 | 228 | 0 | 1549 | Смещение кромок | GWAN |  | 06:09 | 09:27 | 07:53 | 0 | 1287 |  | EXT | Смещение кромок Вовнутрь Величина смещения - 3.2 мм. |  | (c)
16563.995 | 0 | 0 | -8.3 | -8.3 | 1969 | 2110 | 2129 | 0 | 0 | 1550 | Смещение кромок | GWAN |  | 04:37 | 04:59 | 05:03 | 0 | 321 |  | EXT | Смещение кромок Наружу Величина смещения - 3.9 мм. |  | (c)
16563.995 | 0 | -0.05 | -8.3 | -8.35 | -416 | 144 | -29 | 0 |  | 1550 | Вышлифовка на шве | GWAN | GENE | 10:12 | 11:42 | 11:14 | 95 | 775 | 14 | EXT | Вышлифовка на шве | 0.89 | (c)
16574.32 | 0 | -0.055 | -9.85 | -9.905 | -990 | -727 | -772 | 555 |  | 1551б | Нарушение формы кольцевого шва | GWAN |  | 09:54 | 10:37 | 10:29 | 0 | 435 |  | EXT | Нарушение формы кольцевого шва |  | (c)
16618 | 0 | -0.06 | -10.94 | -11 | -1661 | -708 | -1069 | 478 |  | 1555 | Нарушение формы кольцевого шва | GWAN |  | 07:08 | 09:41 | 08:43 | 0 | 1183 |  | EXT | Нарушение формы кольцевого шва |  | (c)
16628.94 | 0 | -0.07 | -11.335 | -11.405 | -284 | -59 | -32 | 0 |  | 1556 | Нарушение формы кольцевого шва | GWAN |  | 00:35 | 01:11 | 01:15 | 0 | 503 |  | EXT | Нарушение формы кольцевого шва |  | (c)
16640.275 | 0 | 0 | -11.1 | -11.1 | -2050 | -1910 | -1891 | 180 | 0 | 1557 | Смещение кромок | GWAN |  | 03:41 | 04:03 | 04:06 | 0 | 318 |  | EXT | Смещение кромок Вовнутрь Величина смещения - 3.1 мм. |  | (c)
16640.275 | 0 | 0 | -11.1 | -11.1 | -1564 | -1205 | -1301 | 667 | 0 | 1557 | Смещение кромок | GWAN |  | 04:59 | 05:57 | 05:42 | 0 | 526 |  | EXT | Смещение кромок Наружу Величина смещения - 2.7 мм. |  | (c)
16640.275 | 0 | 0 | -11.1 | -11.1 | -983 | -724 | -669 | 355 | 0 | 1557 | Смещение кромок | GWAN |  | 06:33 | 07:15 | 07:24 | 0 | 628 |  | EXT | Смещение кромок Вовнутрь Величина смещения - 2.8 мм. |  | (c)
16651.375 | 0 | 0 | -11.42 | -11.42 | 1389 | 1445 | 1603 | 414 | 0 | 1558 | Смещение кромок | GWAN |  | 03:18 | 03:27 | 03:53 | 0 | 427 |  | EXT | Смещение кромок Вовнутрь Величина смещения - 3.3 мм. |  | (c)
16651.375 | 0 | -0.055 | -11.42 | -11.475 | -546 | -48 | -172 | 0 |  | 1558 | Нарушение формы кольцевого шва | GWAN |  | 10:06 | 11:27 | 11:07 | 0 | 749 |  | EXT | Нарушение формы кольцевого шва |  | (c)
16673.9 | 0 | -0.052 | -11.2 | -11.252 | -469 | -273 | -278 | 87 |  | 1560 | Нарушение формы кольцевого шва | GWAN |  | 11:57 | 00:29 | 12:28 | 0 | 382 |  | EXT | Нарушение формы кольцевого шва |  | (c)
16685.1 | 0 | -0.05 | -11.365 | -11.415 | -296 | 49 | 239 | 0 |  | 1561 | Нарушение формы кольцевого шва | GWAN |  | 10:06 | 11:02 | 11:33 | 0 | 1072 |  | EXT | Нарушение формы кольцевого шва |  | (c)
16707.35 | 0 | 0 | -11.38 | -11.38 | 886 | 1172 | 1063 | 886 | 0 | 1563 | Смещение кромок | GWAN |  | 03:10 | 03:56 | 03:39 | 0 | 354 |  | EXT | Смещение кромок Вовнутрь Величина смещения - 3.2 мм. |  | (c)
16718.73 | 0 | 0 | -10.955 | -10.955 | 1946 | 2062 | 2209 | 0 | 0 | 1564 | Смещение кромок | GWAN |  | 05:15 | 05:34 | 05:57 | 0 | 525 |  | EXT | Смещение кромок Наружу Величина смещения - 3.3 мм. |  | (c)
16741.005 | 0 | -0.064 | -9.83 | -9.894 | 1921 | 2069 | 2125 | 0 |  | 1566 | Нарушение формы кольцевого шва | GWAN |  | 03:25 | 03:49 | 03:58 | 0 | 409 |  | EXT | Нарушение формы кольцевого шва |  | (c)
16741.005 | 0 | -0.055 | -9.83 | -9.885 | -1259 | -1020 | -989 | 719 |  | 1566 | Нарушение формы кольцевого шва | GWAN |  | 06:52 | 07:31 | 07:36 | 0 | 540 |  | EXT | Нарушение формы кольцевого шва |  | (c)
16741.005 | 0 | -0.039 | -9.83 | -9.869 | -288 | 43 | 60 | 0 |  | 1566 | Вышлифовка на шве | GWAN | GENE | 09:29 | 10:22 | 10:25 | 111 | 696 | 18 | EXT | Вышлифовка на шве | 0.9 | (c)
16750.835 | 0 | 0 | -11.215 | -11.215 | 125 | 432 | 393 | 125 | 0 | 1567 | Смещение кромок | GWAN |  | 03:14 | 04:04 | 03:57 | 0 | 536 |  | EXT | Смещение кромок Вовнутрь Величина смещения - 3.7 мм. |  | (c)
16829.83 | 0 | -0.078 | -11.405 | -11.483 | 1010 | 1119 | 1212 | 816 |  | 1575 | Вышлифовка на шве | GWAN | GENE | 03:17 | 03:35 | 03:50 | 91 | 405 | 11 | EXT | Вышлифовка на шве | 0.89 | (c)
16863.875 | 0 | 0 | -11.315 | -11.315 | -439 | -38 | -108 | 223 | 0 | 1578 | Смещение кромок | GWAN |  | 11:22 | 00:27 | 12:15 | 0 | 662 |  | EXT | Смещение кромок Наружу Величина смещения - 3.2 мм. |  | (c)
16863.875 | 0 | -0.069 | -11.315 | -11.384 | 2102 | -2073 | -2177 | 0 |  | 1578 | Нарушение формы кольцевого шва | GWAN |  | 06:12 | 06:58 | 06:42 | 0 | 366 |  | EXT | Нарушение формы кольцевого шва |  | (c)
16875.19 | 0 | 0 | -11.3 | -11.3 | 2229 | -1220 | -1576 | 0 | 0 | 1579 | Смещение кромок | GWAN |  | 04:55 | 07:39 | 06:41 | 0 | 1312 |  | EXT | Смещение кромок Наружу Величина смещения - 3.2 мм. |  | (c)
16897.58 | 0 | 0 | -9.31 | -9.31 | -2186 | -2102 | -1968 | 45 | 0 | 1581а | Смещение кромок | GWAN |  | 08:02 | 08:16 | 08:38 | 0 | 437 |  | EXT | Смещение кромок Наружу Величина смещения - 3.4 мм. |  | (c)
16908.795 | 0 | -0.05 | -2.2 | -2.25 | 2032 | 2177 | -2203 | 0 |  | 1581в | Нарушение формы кольцевого шва | GWAN |  | 05:56 | 06:19 | 06:33 | 0 | 453 |  | INT | Нарушение формы кольцевого шва |  | (c)
16943.205 | 0 | -0.023 | -11.225 | -11.248 | 2115 | -2220 | -2014 | 0 |  | 1585 | Нарушение формы кольцевого шва | GWAN |  | 04:51 | 05:11 | 05:44 | 0 | 663 |  | EXT | Нарушение формы кольцевого шва |  | (c)
16954.43 | 0 | 0 | -11.155 | -11.155 | 1965 | 2120 | -2185 | 0 | 0 | 1586 | Смещение кромок | GWAN |  | 06:18 | 06:43 | 07:09 | 0 | 622 |  | EXT | Смещение кромок Наружу Величина смещения - 3.6 мм. |  | (c)
16965.585 | 0 | -0.059 | -11.325 | -11.384 | -595 | -143 | 110 | 0 |  | 1587 | Нарушение формы кольцевого шва | GWAN |  | 08:31 | 09:44 | 10:25 | 0 | 1410 |  | EXT | Нарушение формы кольцевого шва |  | (c)
16999.155 | 0 | 0 | -11.385 | -11.385 | 2061 | -2175 | -2178 | 0 | 0 | 1590 | Смещение кромок | GWAN |  | 07:12 | 07:48 | 07:48 | 0 | 445 |  | EXT | Смещение кромок Наружу Величина смещения - 3.4 мм. |  | (c)
17021.93 | 0 | -0.072 | -11.36 | -11.432 | -725 | -533 | -568 | 411 |  | 1592 | Вышлифовка на шве | GWAN | GENE | 07:58 | 08:29 | 08:24 | 146 | 314 | 13 | EXT | Вышлифовка на шве | 0.9 | (c)
17055.66 | 0 | -0.055 | -11.365 | -11.42 | -177 | 91 | 88 | 177 |  | 1595 | Нарушение формы кольцевого шва | GWAN |  | 11:40 | 00:24 | 12:23 | 0 | 531 |  | EXT | Нарушение формы кольцевого шва |  | (c)
17055.66 | 0 | -0.055 | -11.365 | -11.42 | -908 | -530 | -591 | 273 |  | 1595 | Нарушение формы кольцевого шва | GWAN |  | 09:42 | 10:43 | 10:34 | 0 | 635 |  | EXT | Нарушение формы кольцевого шва |  | (c)
17081.984 | 3.404 | 3.367 | -8.211 | -8.248 | 318 | 406 | 372 | 318 | 3367 | 1597 |  | DENT | GENE | 11:43 | 11:57 | 11:52 | 124 | 108 | 0.6 | N/A | Глубина вмятины: 8 мм (0,6%). Линейка: 12 см в (337 см; 11:57 ч:мин) |  | (c)
17081.989 | 3.409 | 3.39 | -8.206 | -8.225 | -460 | -127 | -286 | 112 | 3390 | 1597 |  | DENT | GENE | 09:38 | 10:31 | 10:06 | 152 | 348 | 0.4 | N/A | Глубина вмятины: 5 мм (0,4%). Линейка: 15 см в (339 см; 10:31 ч:мин) Аномалия находится вблизи продольного шва. |  | (c)
17085.504 | 6.924 | 6.898 | -4.691 | -4.717 | 255 | 352 | 325 | 255 | 4347 | 1597 |  | GOUG | GENE | 11:33 | 11:49 | 11:44 | 370 | 139 | 7 | EXT | Зона задиров. |  | (c)
17086.432 | 7.852 | 7.368 | -3.763 | -4.247 | 1211 | 1545 | 1639 | 1211 | 3749 | 1597 |  | GOUG | GENE | 02:07 | 03:01 | 03:16 | 498 | 856 | 7 | EXT | Зона задиров. |  | (c)
17101.305 | 0 | -0.064 | -11.305 | -11.369 | 1608 | -1624 | -2200 | 1546 |  | 1599 | Нарушение формы кольцевого шва | GWAN |  | 08:03 | 11:22 | 09:49 | 0 | 1307 |  | EXT | Нарушение формы кольцевого шва |  | (c)
17176.685 | 6.895 | 6.656 | -4.465 | -4.704 | -1310 | -1271 | -1145 | 921 | 4295 | 1605 |  | GOUG | GENE | 09:07 | 09:13 | 09:33 | 409 | 329 | 10 | EXT | Задир. |  | (c)
17181.15 | 0 | -0.055 | -11.31 | -11.365 | 2074 | -2185 | -2131 | 0 |  | 1606 | Нарушение формы кольцевого шва | GWAN |  | 08:27 | 08:59 | 09:08 | 0 | 511 |  | EXT | Нарушение формы кольцевого шва |  | (c)
17192.46 | 0 | -0.064 | -11.235 | -11.299 | -709 | -541 | -460 | 212 |  | 1607 | Вышлифовка на шве | GWAN | GENE | 07:33 | 07:60 | 08:13 | 98 | 497 | 13 | EXT | Вышлифовка на шве | 0.89 | (c)
17226.295 | 0 | -0.025 | -11.175 | -11.2 | 2200 | -2087 | -2094 | 0 |  | 1610 | Нарушение формы кольцевого шва | GWAN |  | 08:32 | 09:00 | 08:59 | 0 | 335 |  | EXT | Нарушение формы кольцевого шва |  | (c)
17305.28 | 0 | -0.05 | -11.11 | -11.16 | -1126 | -894 | -909 | 691 |  | 1617 | Нарушение формы кольцевого шва | GWAN |  | 06:56 | 07:34 | 07:31 | 0 | 435 |  | EXT | Нарушение формы кольцевого шва |  | (c)
17316.39 | 0 | -0.029 | -11.29 | -11.319 | -316 | -75 | -9 | 0 |  | 1618 | Нарушение формы кольцевого шва | GWAN |  | 01:56 | 02:35 | 02:45 | 0 | 615 |  | EXT | Нарушение формы кольцевого шва |  | (c)
17338.835 | 0 | -0.05 | -11.475 | -11.525 | -89 | 560 | 368 | 0 |  | 1620 | Нарушение формы кольцевого шва | GWAN |  | 02:16 | 04:01 | 03:30 | 0 | 915 |  | EXT | Нарушение формы кольцевого шва |  | (c)
17338.835 | 0 | -0.065 | -11.475 | -11.54 | 2113 | -2071 | -2142 | 0 |  | 1620 | Нарушение формы кольцевого шва | GWAN |  | 08:12 | 08:56 | 08:45 | 0 | 411 |  | EXT | Нарушение формы кольцевого шва |  | (c)
17361.755 | 0 | -0.065 | -11.31 | -11.375 | -253 | -6 | -56 | 0 |  | 1622 | Вышлифовка на шве | GWAN | GENE | 09:31 | 10:10 | 10:02 | 117 | 394 | 23 | EXT | Вышлифовка на шве | 0.91 | (b)
17395.735 | 0 | -0.062 | -11.14 | -11.202 | -1335 | -845 | -977 | 619 |  | 1625 | Нарушение формы кольцевого шва | GWAN |  | 11:01 | 00:20 | 11:59 | 0 | 716 |  | EXT | Нарушение формы кольцевого шва |  | (c)
17395.735 | 0 | -0.041 | -11.14 | -11.181 | -198 | -64 | 6 | 0 |  | 1625 | Нарушение формы кольцевого шва | GWAN |  | 02:05 | 02:27 | 02:38 | 0 | 408 |  | EXT | Нарушение формы кольцевого шва |  | (c)
17395.735 | 0 | -0.055 | -11.14 | -11.195 | 1659 | 1998 | 1955 | 0 |  | 1625 | Нарушение формы кольцевого шва | GWAN |  | 07:05 | 07:59 | 07:53 | 0 | 592 |  | EXT | Нарушение формы кольцевого шва |  | (c)
17418.26 | 0 | -0.063 | -11.16 | -11.223 | 1547 | 1729 | 1718 | 342 |  | 1627 | Вышлифовка на шве | GWAN | GENE | 03:00 | 03:30 | 03:28 | 96 | 341 | 18 | EXT | Вышлифовка на шве | 0.9 | (c)
17418.26 | 0 | -0.062 | -11.16 | -11.222 | -234 | 142 | 71 | 0 |  | 1627 | Нарушение формы кольцевого шва | GWAN |  | 10:13 | 11:14 | 11:02 | 0 | 610 |  | EXT | Нарушение формы кольцевого шва |  | (c)
17429.42 | 0 | -0.019 | -11.03 | -11.049 | -1800 | -1403 | -1513 | 431 |  | 1628 | Нарушение формы кольцевого шва | GWAN |  | 06:20 | 07:24 | 07:06 | 0 | 574 |  | EXT | Нарушение формы кольцевого шва |  | (c)
17451.715 | 0 | -0.03 | -11.365 | -11.395 | -145 | 490 | 207 | 0 |  | 1630 | Нарушение формы кольцевого шва | GWAN |  | 02:10 | 03:52 | 03:07 | 0 | 704 |  | EXT | Нарушение формы кольцевого шва |  | (c)
17485.235 | 0 | 0 | -11.33 | -11.33 | -1070 | -914 | -839 | 607 | 0 | 1633 | Смещение кромок | GWAN |  | 07:14 | 07:39 | 07:52 | 0 | 463 |  | EXT | Смещение кромок Вовнутрь Величина смещения - 3.6 мм. |  | (c)
17496.565 | 0 | -0.035 | -4.51 | -4.545 | 1997 | -2225 | 2228 | 0 |  | 1634 | Вышлифовка на шве | GWAN | GENE | 07:55 | 08:34 | 08:32 | 87 | 462 | 19 | EXT | Вышлифовка на шве | 0.89 | (c)
17518.36 | 0 | -0.05 | -11.335 | -11.385 | 179 | 395 | 423 | 179 |  | 1637 | Вышлифовка на шве | GWAN | GENE | 02:38 | 03:13 | 03:17 | 95 | 487 | 15 | EXT | Вышлифовка на шве | 0.89 | (c)
17518.36 | 0 | -0.053 | -11.335 | -11.388 | 2198 | -1976 | -1990 | 0 |  | 1637 | Нарушение формы кольцевого шва | GWAN |  | 08:04 | 08:50 | 08:48 | 0 | 545 |  | EXT | Нарушение формы кольцевого шва |  | (c)
17540.925 | 0 | -0.055 | -7.515 | -7.57 | 1944 | 2131 | 2179 | 0 |  | 1639 | Нарушение формы кольцевого шва | GWAN |  | 04:31 | 05:01 | 05:09 | 0 | 470 |  | EXT | Нарушение формы кольцевого шва |  | (c)
17551.23 | 0 | -0.045 | -11.31 | -11.355 | 699 | 1195 | 1111 | 699 |  | 1641 | Нарушение формы кольцевого шва | GWAN |  | 00:43 | 02:03 | 01:49 | 0 | 823 |  | EXT | Нарушение формы кольцевого шва |  | (c)
17562.54 | 0 | 0 | -10.66 | -10.66 | 1741 | 2087 | 2026 | 0 | 0 | 1642 | Смещение кромок | GWAN |  | 05:53 | 06:49 | 06:39 | 0 | 570 |  | EXT | Смещение кромок Наружу Величина смещения - 3.8 мм. |  | (c)
17584.08 | 0 | -0.045 | -10.73 | -10.775 | 1725 | 1905 | 2133 | 0 |  | 1644 | Нарушение формы кольцевого шва | GWAN |  | 02:24 | 02:53 | 03:30 | 0 | 815 |  | EXT | Нарушение формы кольцевого шва |  | (c)
17584.08 | 0 | -0.055 | -10.73 | -10.785 | -1341 | -1045 | -1119 | 890 |  | 1644 | Нарушение формы кольцевого шва | GWAN |  | 06:09 | 06:57 | 06:45 | 0 | 444 |  | EXT | Нарушение формы кольцевого шва |  | (c)
17594.81 | 0 | -0.062 | -11.135 | -11.197 | 2135 | -2126 | -2099 | 0 |  | 1645 | Нарушение формы кольцевого шва | GWAN |  | 03:13 | 03:45 | 03:50 | 0 | 455 |  | EXT | Нарушение формы кольцевого шва |  | (c)
17594.81 | 0 | -0.045 | -11.135 | -11.18 | -1132 | -952 | -917 | 702 |  | 1645 | Нарушение формы кольцевого шва | GWAN |  | 06:26 | 06:55 | 07:00 | 0 | 430 |  | EXT | Нарушение формы кольцевого шва |  | (c)
17594.81 | 0 | -0.055 | -11.135 | -11.19 | 5 | 154 | 209 | 5 |  | 1645 | Вышлифовка на шве | GWAN | GENE | 09:29 | 09:53 | 10:02 | 104 | 409 | 18 | EXT | Вышлифовка на шве | 0.9 | (c)
17627.36 | 0 | -0.054 | -11.225 | -11.279 | 2097 | -2174 | -2168 | 0 |  | 1648 | Нарушение формы кольцевого шва | GWAN |  | 08:34 | 09:05 | 09:06 | 0 | 391 |  | EXT | Нарушение формы кольцевого шва |  | (c)
17694.705 | 0 | -0.055 | -11.16 | -11.215 | -267 | 476 | 203 | 0 |  | 1654 | Нарушение формы кольцевого шва | GWAN |  | 01:20 | 03:20 | 02:36 | 0 | 941 |  | EXT | Нарушение формы кольцевого шва |  | (c)
17694.705 | 0 | -0.054 | -11.16 | -11.214 | -1817 | -1758 | -1630 | 414 |  | 1654 | Нарушение формы кольцевого шва | GWAN |  | 09:10 | 09:20 | 09:40 | 0 | 375 |  | EXT | Нарушение формы кольцевого шва |  | (c)
17705.865 | 0 | -0.05 | -10.82 | -10.87 | 2041 | -2161 | 2223 | 0 |  | 1655 | Нарушение формы кольцевого шва | GWAN |  | 03:13 | 03:55 | 03:43 | 0 | 365 |  | EXT | Нарушение формы кольцевого шва |  | (c)
17716.685 | 0 | -0.055 | -11.21 | -11.265 | -422 | 54 | -3 | 0 |  | 1656 | Нарушение формы кольцевого шва | GWAN |  | 08:26 | 09:43 | 09:34 | 0 | 836 |  | EXT | Нарушение формы кольцевого шва |  | (c)
17727.895 | 0 | -0.055 | -10.725 | -10.78 | 1173 | 1531 | 1539 | 325 |  | 1657 | Нарушение формы кольцевого шва | GWAN |  | 01:38 | 02:36 | 02:38 | 0 | 732 |  | EXT | Нарушение формы кольцевого шва |  | (c)
17749.75 | 0 | -0.05 | -11.205 | -11.255 | 2040 | 2223 | -2158 | 0 |  | 1659 | Нарушение формы кольцевого шва | GWAN |  | 07:48 | 08:17 | 08:30 | 0 | 526 |  | EXT | Нарушение формы кольцевого шва |  | (c)
17760.955 | 0 | -0.06 | -11.305 | -11.365 | 1519 | -2230 | 2002 | 0 |  | 1660 | Нарушение формы кольцевого шва | GWAN |  | 01:44 | 03:39 | 03:02 | 0 | 966 |  | EXT | Нарушение формы кольцевого шва |  | (c)
17772.26 | 0 | -0.05 | -11.29 | -11.34 | 20 | 293 | 377 | 20 |  | 1661 | Нарушение формы кольцевого шва | GWAN |  | 00:58 | 01:42 | 01:55 | 0 | 714 |  | EXT | Нарушение формы кольцевого шва |  | (c)
17772.26 | 0 | -0.067 | -11.29 | -11.357 | -1726 | -1634 | -1380 | 505 |  | 1661 | Нарушение формы кольцевого шва | GWAN |  | 08:16 | 08:31 | 09:12 | 0 | 691 |  | EXT | Нарушение формы кольцевого шва |  | (c)
17783.55 | 0 | -0.05 | -11.325 | -11.375 | -1346 | -1004 | -1046 | 745 |  | 1662 | Нарушение формы кольцевого шва | GWAN |  | 06:01 | 06:57 | 06:50 | 0 | 601 |  | EXT | Нарушение формы кольцевого шва |  | (c)
17794.875 | 0 | -0.055 | -11.365 | -11.42 | -1412 | -973 | -1107 | 803 |  | 1663 | Нарушение формы кольцевого шва | GWAN |  | 05:33 | 06:44 | 06:22 | 0 | 609 |  | EXT | Нарушение формы кольцевого шва |  | (c)
17794.875 | 0 | -0.068 | -11.365 | -11.433 | -109 | 88 | 131 | 0 |  | 1663 | Вышлифовка на шве | GWAN | GENE | 09:03 | 09:35 | 09:42 | 118 | 480 | 12 | EXT | Вышлифовка на шве | 0.89 | (c)
17806.24 | 0 | -0.063 | -11.14 | -11.203 | -1270 | -1131 | -1078 | 886 |  | 1664 | Нарушение формы кольцевого шва | GWAN |  | 06:31 | 06:54 | 07:02 | 0 | 384 |  | EXT | Нарушение формы кольцевого шва |  | (c)
17817.38 | 0 | -0.055 | -10.93 | -10.985 | -1597 | -60 | -603 | 390 |  | 1665 | Нарушение формы кольцевого шва | GWAN |  | 09:20 | 01:28 | 12:00 | 0 | 1987 |  | EXT | Нарушение формы кольцевого шва |  | (c)
17817.38 | 0 | 0 | -10.93 | -10.93 | 702 | 960 | 917 | 702 | 0 | 1665 | Смещение кромок | GWAN |  | 03:31 | 04:12 | 04:05 | 0 | 431 |  | EXT | Смещение кромок Вовнутрь Величина смещения - 3.8 мм. |  | (c)
17817.38 | 0 | -0.055 | -10.93 | -10.985 | 2180 | -2064 | -1968 | 0 |  | 1665 | Нарушение формы кольцевого шва | GWAN |  | 07:29 | 08:04 | 08:20 | 0 | 627 |  | EXT | Нарушение формы кольцевого шва |  | (c)
17828.31 | 0 | -0.055 | -10.885 | -10.94 | 515 | 941 | 803 | 515 |  | 1666 | Нарушение формы кольцевого шва | GWAN |  | 00:39 | 01:48 | 01:26 | 0 | 575 |  | EXT | Нарушение формы кольцевого шва |  | (c)
17828.31 | 0 | -0.021 | -10.885 | -10.906 | 1955 | 2071 | -2023 | 0 |  | 1666 | Нарушение формы кольцевого шва | GWAN |  | 04:32 | 04:50 | 05:50 | 0 | 966 |  | EXT | Нарушение формы кольцевого шва |  | (c)
17850.315 | 0 | -0.055 | -11.44 | -11.495 | 239 | 660 | 600 | 239 |  | 1668 | Нарушение формы кольцевого шва | GWAN |  | 01:38 | 02:46 | 02:37 | 0 | 723 |  | EXT | Нарушение формы кольцевого шва |  | (c)
17850.315 | 0 | -0.055 | -11.44 | -11.495 | 2052 | -2212 | 2222 | 0 |  | 1668 | Нарушение формы кольцевого шва | GWAN |  | 06:31 | 07:03 | 06:58 | 0 | 339 |  | EXT | Нарушение формы кольцевого шва |  | (c)
17861.755 | 0 | -0.055 | -3.615 | -3.67 | 1270 | 1540 | 1579 | 343 |  | 1669а | Вышлифовка на шве | GWAN | GENE | 01:46 | 02:29 | 02:36 | 105 | 618 | 15 | EXT | Вышлифовка на шве | 0.9 | (c)
17861.755 | 0 | -0.054 | -3.615 | -3.669 | -1379 | -1245 | -1166 | 851 |  | 1669а | Нарушение формы кольцевого шва | GWAN |  | 06:38 | 06:60 | 07:13 | 0 | 426 |  | EXT | Нарушение формы кольцевого шва |  | (c)
17865.37 | 0 | 0 | -4.67 | -4.67 | 1804 | -2204 | 2117 | 0 | 0 | 1669б | Непровар / утяжина | GWAN |  | 04:22 | 05:35 | 05:12 | 0 | 627 | 11 | INT | Непровар / утяжина |  | (c)
17865.37 | 0 | -0.055 | -4.67 | -4.725 | -1377 | -1156 | -1163 | 854 |  | 1669б | Нарушение формы кольцевого шва | GWAN |  | 07:48 | 08:24 | 08:23 | 0 | 427 |  | EXT | Нарушение формы кольцевого шва |  | (c)
17870.04 | 0 | -0.055 | -11.48 | -11.535 | 2146 | -2203 | -2101 | 1888 |  | 1669в | Вышлифовка на шве | GWAN | GENE | 03:16 | 03:34 | 03:50 | 105 | 427 | 18 | EXT | Вышлифовка на шве | 0.9 | (c)
17870.04 | 0 | -0.073 | -11.48 | -11.553 | 135 | 668 | 659 | 135 |  | 1669в | Нарушение формы кольцевого шва | GWAN |  | 09:51 | 11:17 | 11:16 | 0 | 1049 |  | EXT | Нарушение формы кольцевого шва |  | (c)
17881.52 | 0 | -0.055 | -11.195 | -11.25 | -493 | -272 | -158 | 0 |  | 1670а | Нарушение формы кольцевого шва | GWAN |  | 03:03 | 03:39 | 03:57 | 0 | 671 |  | EXT | Нарушение формы кольцевого шва |  | (c)
17892.715 | 0 | -0.055 | -11.335 | -11.39 | 2001 | -2086 | -2186 | 0 |  | 1671а | Нарушение формы кольцевого шва | GWAN |  | 06:28 | 07:29 | 07:13 | 0 | 548 |  | EXT | Нарушение формы кольцевого шва |  | (c)
17892.715 | 0 | -0.055 | -11.335 | -11.39 | -1206 | -933 | -888 | 570 |  | 1671а | Нарушение формы кольцевого шва | GWAN |  | 09:51 | 10:35 | 10:42 | 0 | 636 |  | EXT | Нарушение формы кольцевого шва |  | (c)
17915.49 | 0 | -0.026 | -11.19 | -11.216 | 1218 | 1482 | 1539 | 372 |  | 1673а | Нарушение формы кольцевого шва | GWAN |  | 05:08 | 05:50 | 05:60 | 0 | 640 |  | EXT | Нарушение формы кольцевого шва |  | (c)
17937.515 | 0 | -0.071 | -4.88 | -4.951 | 344 | 524 | 551 | 344 |  | 1675а | Нарушение формы кольцевого шва | GWAN |  | 10:33 | 11:02 | 11:06 | 0 | 414 |  | EXT | Нарушение формы кольцевого шва |  | (c)
17953.54 | 0 | -0.055 | -11.135 | -11.19 | -1352 | -993 | -1104 | 856 |  | 1677 | Нарушение формы кольцевого шва | GWAN |  | 06:27 | 07:25 | 07:07 | 0 | 496 |  | EXT | Нарушение формы кольцевого шва |  | (c)
17986.33 | 0 | -0.04 | -11.445 | -11.485 | 1769 | 1922 | 1888 | 225 |  | 1680 | Нарушение формы кольцевого шва | GWAN |  | 06:20 | 06:44 | 06:39 | 0 | 236 |  | EXT | Нарушение формы кольцевого шва |  | (c)
17986.33 | 0 | -0.064 | -11.445 | -11.509 | -2168 | -1766 | -1852 | 63 |  | 1680 | Нарушение формы кольцевого шва | GWAN |  | 07:44 | 08:49 | 08:35 | 0 | 632 |  | EXT | Нарушение формы кольцевого шва |  | (c)
17995.661 | 9.331 | 9.313 | -2.114 | -2.132 | 941 | 959 | 962 | 941 | 2094 | 1680 | Заварка технологического отверстия | ARTD | PITT | 04:06 | 04:09 | 04:09 | 38 | 41 |  | EXT | Заварка технологического отверстия |  | (c)
17997.775 | 0 | -0.055 | -9.48 | -9.535 | 728 | 944 | 1024 | 728 |  | 1681а | Нарушение формы кольцевого шва | GWAN |  | 01:15 | 01:49 | 02:02 | 0 | 592 |  | EXT | Нарушение формы кольцевого шва |  | (c)
17997.775 | 0 | 0 | -9.48 | -9.48 | 1466 | 1676 | 1680 | 336 | 0 | 1681а | Смещение кромок | GWAN |  | 03:14 | 03:48 | 03:48 | 0 | 429 |  | EXT | Смещение кромок Вовнутрь Величина смещения - 3.7 мм. |  | (c)
17997.775 | 0 | 0 | -9.48 | -9.48 | 1964 | -2134 | -2162 | 0 | 0 | 1681а | Смещение кромок | GWAN |  | 04:34 | 05:33 | 05:28 | 0 | 671 |  | EXT | Смещение кромок Наружу Величина смещения - 3.2 мм. |  | (c)
17997.775 | 0 | -0.054 | -9.48 | -9.534 | -433 | -234 | -207 | 0 |  | 1681а | Нарушение формы кольцевого шва | GWAN |  | 10:07 | 10:39 | 10:44 | 0 | 453 |  | EXT | Нарушение формы кольцевого шва |  | (c)
18007.255 | 0 | 0 | -2.545 | -2.545 | -1922 | -1727 | -1701 | 1479 | 0 | 1681б | Смещение кромок | GWAN |  | 05:19 | 05:51 | 05:55 | 0 | 443 |  | EXT | Смещение кромок Наружу Величина смещения - 3.9 мм. |  | (c)
18009.8 | 0 | -0.054 | -10.86 | -10.914 | -605 | -463 | -457 | 310 |  | 1682а | Нарушение формы кольцевого шва | GWAN |  | 11:48 | 00:11 | 12:12 | 0 | 296 |  | EXT | Нарушение формы кольцевого шва |  | (c)
18031.97 | 0 | -0.055 | -11.385 | -11.44 | 1261 | 1910 | 2180 | 0 |  | 1684 | Нарушение формы кольцевого шва | GWAN |  | 03:37 | 05:21 | 06:05 | 0 | 1838 |  | EXT | Нарушение формы кольцевого шва |  | (c)
18031.97 | 0 | -0.079 | -11.385 | -11.464 | -618 | -402 | -432 | 246 |  | 1684 | Нарушение формы кольцевого шва | GWAN |  | 10:33 | 11:08 | 11:03 | 0 | 372 |  | EXT | Нарушение формы кольцевого шва |  | (c)
18043.355 | 0 | -0.055 | -11.4 | -11.455 | -75 | 202 | 233 | 0 |  | 1685 | Нарушение формы кольцевого шва | GWAN |  | 09:18 | 10:02 | 10:07 | 0 | 616 |  | EXT | Нарушение формы кольцевого шва |  | (c)
18054.755 | 0 | -0.068 | -11.11 | -11.178 | 1631 | 2018 | 1978 | 0 |  | 1686 | Нарушение формы кольцевого шва | GWAN |  | 01:39 | 02:42 | 02:35 | 0 | 695 |  | EXT | Нарушение формы кольцевого шва |  | (c)
18054.755 | 0 | -0.07 | -11.11 | -11.18 | 416 | 627 | 627 | 416 |  | 1686 | Нарушение формы кольцевого шва | GWAN |  | 10:23 | 10:57 | 10:57 | 0 | 423 |  | EXT | Нарушение формы кольцевого шва |  | (c)
18065.865 | 0 | -0.05 | -11.225 | -11.275 | 1834 | 2134 | 2139 | 0 |  | 1687 | Нарушение формы кольцевого шва | GWAN |  | 02:40 | 03:29 | 03:30 | 0 | 610 |  | EXT | Нарушение формы кольцевого шва |  | (c)
18065.865 | 0 | -0.05 | -11.225 | -11.275 | -675 | -496 | -423 | 170 |  | 1687 | Нарушение формы кольцевого шва | GWAN |  | 07:55 | 08:24 | 08:36 | 0 | 505 |  | EXT | Нарушение формы кольцевого шва |  | (c)
18077.09 | 0 | -0.055 | -11.25 | -11.305 | 609 | 1890 | 1659 | 478 |  | 1688 | Нарушение формы кольцевого шва | GWAN |  | 10:58 | 02:25 | 13:48 | 0 | 2100 |  | EXT | Нарушение формы кольцевого шва |  | (c)
18077.09 | 0 | -0.055 | -11.25 | -11.305 | -1326 | -1227 | -585 | 0 |  | 1688 | Нарушение формы кольцевого шва | GWAN |  | 05:46 | 06:02 | 07:45 | 0 | 1481 |  | EXT | Нарушение формы кольцевого шва |  | (c)
18088.34 | 0 | -0.08 | -10.91 | -10.99 | -437 | -243 | -274 | 111 |  | 1689 | Нарушение формы кольцевого шва | GWAN |  | 11:53 | 00:24 | 12:19 | 0 | 327 |  | EXT | Нарушение формы кольцевого шва |  | (c)
18121.585 | 0 | -0.055 | -11.14 | -11.195 | 2003 | -1928 | -1756 | 0 |  | 1692 | Нарушение формы кольцевого шва | GWAN |  | 04:12 | 05:37 | 06:05 | 0 | 1403 |  | EXT | Нарушение формы кольцевого шва |  | (c)
18132.725 | 0 | -0.055 | -10.97 | -11.025 | 1319 | 1530 | 1549 | 450 |  | 1693 | Нарушение формы кольцевого шва | GWAN |  | 02:31 | 03:05 | 03:08 | 0 | 461 |  | EXT | Нарушение формы кольцевого шва |  | (c)
18132.725 | 0 | -0.055 | -10.97 | -11.025 | -1452 | -1279 | -1182 | 778 |  | 1693 | Нарушение формы кольцевого шва | GWAN |  | 07:04 | 07:32 | 07:47 | 0 | 540 |  | EXT | Нарушение формы кольцевого шва |  | (c)
18139.161 | 6.436 | 6.399 | -4.534 | -4.571 | 1960 | -2215 | -2183 | 0 | 4495 | 1693 |  | CORR | GENE | 04:14 | 05:01 | 05:06 | 76 | 636 | 12 | EXT |  | 0.89 | (c)
18143.695 | 0 | -0.05 | -11.24 | -11.29 | -342 | 241 | 55 | 0 |  | 1694 | Нарушение формы кольцевого шва | GWAN |  | 09:18 | 10:52 | 10:22 | 0 | 793 |  | EXT | Нарушение формы кольцевого шва |  | (c)
18146.351 | 2.656 | 2.643 | -8.584 | -8.597 | -2090 | -2012 | -1967 | 141 | 2643 | 1694 |  | CORR | CIGR | 04:36 | 04:49 | 04:56 | 46 | 246 | 12 | EXT |  | 0.89 | (c)
18152.179 | 8.484 | 8.462 | -2.756 | -2.778 | -1013 | -738 | -827 | 641 | 2752 | 1694 |  | CORR | CIGR | 07:30 | 08:14 | 07:60 | 26 | 372 | 14 | EXT |  | 0.89 | (c)
18152.186 | 8.491 | 8.451 | -2.749 | -2.789 | 2230 | -1874 | -1717 | 0 | 2728 | 1694 |  | CORR | GENE | 04:13 | 05:11 | 05:36 | 61 | 1027 | 12 | EXT |  | 0.89 | (c)
18152.381 | 8.686 | 8.66 | -2.554 | -2.58 | -1432 | -681 | -1000 | 568 | 2537 | 1694 |  | CORR | CIGR | 06:22 | 08:24 | 07:32 | 43 | 864 | 11 | EXT |  | 0.89 | (c)
18152.659 | 8.964 | 8.906 | -2.276 | -2.334 | -2215 | -2200 | -1723 | 16 | 2266 | 1694 |  | CORR | GENE | 04:16 | 04:18 | 05:35 | 68 | 984 | 11 | EXT |  | 0.89 | (c)
18154.935 | 0 | -0.05 | -6.48 | -6.53 | -2082 | -1877 | -1868 | 149 |  | 1695 | Вышлифовка на шве | GWAN | GENE | 06:00 | 06:33 | 06:35 | 100 | 426 | 25 | EXT | Вышлифовка на шве | 0.9 | (b)
18154.935 | 0 | -0.061 | -6.48 | -6.541 | -1517 | -1460 | -1332 | 713 |  | 1695 | Нарушение формы кольцевого шва | GWAN |  | 07:31 | 07:41 | 08:01 | 0 | 371 |  | EXT | Нарушение формы кольцевого шва |  | (c)
18154.935 | 0 | -0.059 | -6.48 | -6.539 | -599 | -416 | -442 | 284 |  | 1695 | Нарушение формы кольцевого шва | GWAN |  | 09:59 | 10:29 | 10:25 | 0 | 315 |  | EXT | Нарушение формы кольцевого шва |  | (c)
18154.935 | 0 | -0.055 | -6.48 | -6.535 | -219 | -91 | 445 | 0 |  | 1695 | Нарушение формы кольцевого шва | GWAN |  | 11:01 | 11:21 | 12:48 | 0 | 1328 |  | EXT | Нарушение формы кольцевого шва |  | (c)
18156.952 | 2.017 | 1.915 | -4.463 | -4.565 | -1205 | -1168 | -1179 | 1025 | 1915 | 1695 |  | CORR | GENE | 08:22 | 08:28 | 08:26 | 356 | 52 | 12 | EXT |  | 0.93 | (c)
18162.106 | 0.691 | 0.575 | -10.334 | -10.45 | -1373 | -1272 | -1289 | 857 | 575 | 1696 |  | GOUG | GENE | 10:60 | 11:16 | 11:13 | 482 | 169 | 10 | EXT | Зона задиров. |  | (c)
18167.191 | 5.776 | 5.706 | -5.249 | -5.319 | -1779 | -1666 | -1653 | 451 | 5169 | 1696 |  | DENT | GENE | 09:54 | 10:13 | 10:15 | 150 | 252 | 0.8 | N/A | Глубина вмятины: 11 мм (0,8%). Линейка: 15 см в (571 см; 10:13 ч:мин) Аномалия находится вблизи дефекта потери металла. |  | (c)
18167.212 | 5.797 | 5.766 | -5.228 | -5.259 | -1718 | -1567 | -1642 | 512 | 5227 | 1696 |  | GOUG | CIGR | 10:04 | 10:29 | 10:16 | 32 | 152 | 6 | EXT | Задир. |  | (c)
18169.862 | 8.447 | 8.35 | -2.578 | -2.675 | -2209 | -2197 | -2165 | 21 | 2392 | 1696 |  | CORR | GENE | 08:45 | 08:47 | 08:52 | 283 | 89 | 13 | EXT |  | 0.93 | (c)
18170.183 | 8.768 | 8.691 | -2.257 | -2.334 | -2219 | -2148 | -2126 | 11 | 2243 | 1696 |  | CORR | GENE | 08:43 | 08:55 | 08:58 | 91 | 186 | 10 | EXT |  | 0.89 | (c)
18172.44 | 0 | 0 | -11.39 | -11.39 | 430 | 499 | 532 | 430 | 0 | 1697 | Смещение кромок | GWAN |  | 11:26 | 11:37 | 11:42 | 0 | 204 |  | EXT | Смещение кромок Наружу Величина смещения - 4.6 мм. |  | (c)
18172.701 | 0.261 | 0.176 | -11.129 | -11.214 | 2141 | 2186 | 2163 | 45 | 176 | 1697 |  | CORR | AXGR | 04:02 | 04:09 | 04:06 | 203 | 45 | 11 | EXT |  | 0.91 | (c)
18172.839 | 0.399 | 0.339 | -10.991 | -11.051 | -1913 | -1857 | -1798 | 317 | 339 | 1697 |  | CORR | GENE | 05:08 | 05:17 | 05:26 | 65 | 231 | 12 | EXT |  | 0.89 | (c)
18173.11 | 0.67 | 0.632 | -10.72 | -10.758 | -728 | -605 | -617 | 506 | 632 | 1697 |  | CORR | GENE | 08:19 | 08:39 | 08:37 | 50 | 222 | 10 | EXT |  | 0.89 | (c)
18175.094 | 2.654 | 2.634 | -8.736 | -8.756 | -1997 | -1915 | -1866 | 233 | 2634 | 1697 |  | CORR | GENE | 04:54 | 05:07 | 05:15 | 64 | 263 | 12 | EXT |  | 0.89 | (c)
18175.366 | 2.926 | 2.887 | -8.464 | -8.503 | -2149 | -1920 | -1922 | 81 | 2887 | 1697 |  | CORR | GENE | 04:30 | 05:07 | 05:06 | 95 | 454 | 10 | EXT |  | 0.89 | (c)
18178.027 | 5.587 | 5.566 | -5.803 | -5.824 | -643 | -574 | -546 | 448 | 5566 | 1697 |  | CORR | GENE | 08:33 | 08:44 | 08:48 | 63 | 195 | 10 | EXT |  | 0.89 | (c)
18183.83 | 0 | -0.05 | -11.605 | -11.655 | 907 | 1906 | 1426 | 907 |  | 1698 | Нарушение формы кольцевого шва | GWAN |  | 04:15 | 06:57 | 05:39 | 0 | 1039 |  | EXT | Нарушение формы кольцевого шва |  | (c)
18183.83 | 0 | -0.055 | -11.605 | -11.66 | -1356 | -954 | -1068 | 781 |  | 1698 | Нарушение формы кольцевого шва | GWAN |  | 10:10 | 11:15 | 10:57 | 0 | 575 |  | EXT | Нарушение формы кольцевого шва |  | (c)
18199.406 | 3.971 | 3.899 | -7.339 | -7.411 | -2218 | -2182 | -2158 | 2098 | 3899 | 1699 |  | DENT | GENE | 04:25 | 04:31 | 04:35 | 148 | 120 | 0.5 | N/A | Глубина вмятины: 7 мм (0,5%). Линейка: 15 см в (390 см; 04:31 ч:мин) |  | (c)
18200.764 | 5.329 | 5.29 | -5.981 | -6.02 | -1031 | -998 | -943 | 856 | 5290 | 1699 |  | CORR | CIGR | 07:37 | 07:42 | 07:51 | 46 | 175 | 10 | EXT |  | 0.89 | (c)
18204.456 | 9.021 | 8.921 | -2.289 | -2.389 | -1366 | -883 | -996 | 627 | 2117 | 1699 |  | CORR | GENE | 06:43 | 08:01 | 07:42 | 272 | 739 | 10 | EXT |  | 0.92 | (c)
18209.922 | 3.177 | 3.162 | -7.148 | -7.163 | -1035 | -843 | -727 | 420 | 3162 | 1700 |  | CORR | GENE | 06:48 | 07:19 | 07:38 | 142 | 615 | 13 | EXT |  | 0.9 | (c)
18214.301 | 7.556 | 7.531 | -2.769 | -2.794 | 2120 | 2168 | -2196 | 2052 | 2758 | 1700 |  | CORR | CIGR | 03:17 | 03:25 | 03:41 | 36 | 289 | 15 | EXT |  | 0.89 | (c)
18227.669 | 10.599 | 10.577 | -0.576 | -0.598 | -727 | -672 | -533 | 339 | 564 | 1701 |  | CORR | CIGR | 07:06 | 07:15 | 07:37 | 34 | 388 | 11 | EXT |  | 0.84 | (c)
18228.245 | 0 | -0.057 | -11.385 | -11.442 | -185 | 73 | 37 | 0 |  | 1702 | Вышлифовка на шве | GWAN | GENE | 11:03 | 11:45 | 11:39 | 67 | 445 | 12 | EXT | Вышлифовка на шве | 0.85 | (c)
18262.03 | 0 | -0.05 | -10.675 | -10.725 | 1699 | 2039 | 1960 | 1699 |  | 1705 | Нарушение формы кольцевого шва | GWAN |  | 04:42 | 05:37 | 05:24 | 0 | 522 |  | EXT | Нарушение формы кольцевого шва Аномалия находится на отводе. |  | (c)
18262.03 | 0 | -0.05 | -10.675 | -10.725 | -404 | -52 | -82 | 240 |  | 1705 | Нарушение формы кольцевого шва | GWAN |  | 11:02 | 11:59 | 11:54 | 0 | 645 |  | EXT | Нарушение формы кольцевого шва Аномалия находится на отводе. |  | (c)
18315.518 | 9.848 | 9.815 | -1.427 | -1.46 | 1051 | 1103 | 1139 | 1051 | 1377 | 1709 |  | CORR | GENE | 02:55 | 03:04 | 03:09 | 83 | 176 | 10 | EXT |  | 0.89 | (c)
18316.46 | 10.79 | 10.691 | -0.485 | -0.584 | -1358 | -1303 | -1289 | 1220 | 392 | 1709 |  | ARTD | GENE | 08:26 | 08:35 | 08:38 | 192 | 138 |  | EXT | Наплавка. |  | (c)
18328.275 | 0 | -0.041 | -11.27 | -11.311 | 1522 | 1732 | 1725 | 303 |  | 1711 | Вышлифовка на шве | GWAN | GENE | 01:41 | 02:15 | 02:14 | 105 | 405 | 19 | EXT | Вышлифовка на шве | 0.9 | (c)
18328.275 | 0 | -0.05 | -11.27 | -11.32 | -856 | -679 | -634 | 412 |  | 1711 | Нарушение формы кольцевого шва | GWAN |  | 07:17 | 07:46 | 07:53 | 0 | 444 |  | EXT | Нарушение формы кольцевого шва |  | (c)
18328.275 | 0 | -0.086 | -11.27 | -11.356 | -138 | 101 | 173 | 0 |  | 1711 | Нарушение формы кольцевого шва | GWAN |  | 09:13 | 09:52 | 10:03 | 0 | 621 |  | EXT | Нарушение формы кольцевого шва |  | (c)
18361.99 | 0 | -0.074 | -11.21 | -11.284 | -144 | 510 | 220 | 0 |  | 1714 | Нарушение формы кольцевого шва | GWAN |  | 01:45 | 03:31 | 02:44 | 0 | 729 |  | EXT | Нарушение формы кольцевого шва |  | (c)
18361.99 | 0 | -0.038 | -11.21 | -11.248 | 1133 | 1187 | 1221 | 922 |  | 1714 | Нарушение формы кольцевого шва | GWAN |  | 05:11 | 05:20 | 05:26 | 0 | 175 |  | EXT | Нарушение формы кольцевого шва |  | (c)
18361.99 | 0 | -0.066 | -11.21 | -11.276 | 2201 | -2119 | -2053 | 0 |  | 1714 | Нарушение формы кольцевого шва | GWAN |  | 08:04 | 08:26 | 08:37 | 0 | 415 |  | EXT | Нарушение формы кольцевого шва |  | (c)
18361.99 | 0 | -0.05 | -11.21 | -11.26 | -1580 | -1422 | -1236 | 650 |  | 1714 | Нарушение формы кольцевого шва | GWAN |  | 09:53 | 10:19 | 10:49 | 0 | 688 |  | EXT | Нарушение формы кольцевого шва |  | (c)
18363.912 | 1.922 | 1.751 | -9.288 | -9.459 | 2222 | -2226 | -2203 | 0 | 1751 | 1714 |  | LWAN | GENE | 08:07 | 08:09 | 08:13 | 378 | 72 |  | INT | Эквивалент потери металла 10%. |  | (c)
18431.495 | 0 | -0.068 | -10.935 | -11.003 | -2064 | -1821 | -1809 | 1555 |  | 1721 | Вышлифовка на шве | GWAN | GENE | 00:09 | 00:48 | 00:50 | 121 | 509 | 14 | EXT | Вышлифовка на шве | 0.9 | (c)
18431.495 | 0 | -0.055 | -10.935 | -10.99 | -1289 | -998 | -984 | 679 |  | 1721 | Нарушение формы кольцевого шва | GWAN |  | 02:14 | 03:01 | 03:03 | 0 | 610 |  | EXT | Нарушение формы кольцевого шва |  | (c)
18431.495 | 0 | -0.028 | -10.935 | -10.963 | 286 | 554 | 471 | 286 |  | 1721 | Нарушение формы кольцевого шва | GWAN |  | 06:28 | 07:11 | 06:58 | 0 | 369 |  | EXT | Нарушение формы кольцевого шва |  | (c)
18442.43 | 0 | -0.066 | -11.615 | -11.681 | -1137 | -971 | -892 | 648 |  | 1722 | Нарушение формы кольцевого шва | GWAN |  | 00:42 | 01:08 | 01:21 | 0 | 489 |  | EXT | Нарушение формы кольцевого шва |  | (c)
18442.43 | 0 | -0.045 | -11.615 | -11.66 | -228 | -26 | -50 | 0 |  | 1722 | Нарушение формы кольцевого шва | GWAN |  | 03:08 | 03:41 | 03:37 | 0 | 357 |  | EXT | Нарушение формы кольцевого шва |  | (c)
18442.43 | 0 | -0.05 | -11.615 | -11.665 | 935 | 1506 | 1854 | 935 |  | 1722 | Нарушение формы кольцевого шва | GWAN |  | 06:16 | 07:48 | 08:45 | 0 | 1838 |  | EXT | Нарушение формы кольцевого шва |  | (c)
18446.492 | 4.062 | 4.005 | -7.553 | -7.61 | 110 | 180 | 212 | 110 | 4005 | 1722 |  | CORR | GENE | 04:03 | 04:14 | 04:20 | 86 | 204 | 11 | EXT |  | 0.89 | (c)
18469.541 | 5.201 | 5.181 | -5.069 | -5.089 | -2097 | -2037 | -2037 | 1976 | 5050 | 1724 |  | GOUG | CIGR | 02:38 | 02:48 | 02:48 | 39 | 121 | 11 | EXT | Задир. |  | (c)
18469.77 | 5.43 | 5.42 | -4.84 | -4.85 | -2026 | -1994 | -1986 | 1945 | 4832 | 1724 |  | GOUG | CIGR | 02:50 | 02:55 | 02:56 | 18 | 81 | 7 | EXT | Задир. |  | (c)
18474.61 | 0 | -0.054 | -11.605 | -11.659 | -226 | 312 | 240 | 0 |  | 1725 | Нарушение формы кольцевого шва | GWAN |  | 00:08 | 01:35 | 01:24 | 0 | 932 |  | EXT | Нарушение формы кольцевого шва |  | (c)
18474.61 | 0 | -0.055 | -11.605 | -11.66 | 2153 | -1789 | -1855 | 1402 |  | 1725 | Нарушение формы кольцевого шва | GWAN |  | 06:32 | 07:56 | 07:45 | 0 | 906 |  | EXT | Нарушение формы кольцевого шва |  | (c)
18498.822 | 2.022 | 1.983 | -9.258 | -9.297 | 1592 | 1691 | 1695 | 1592 | 1983 | 1727 |  | GOUG | GENE | 02:58 | 03:14 | 03:15 | 55 | 206 | 12 | EXT | Задир. |  | (c)
18508.08 | 0 | -0.055 | -11.595 | -11.65 | -2082 | -134 | -927 | 0 |  | 1728 | Нарушение формы кольцевого шва | GWAN |  | 02:16 | 07:31 | 05:23 | 0 | 2309 |  | EXT | Нарушение формы кольцевого шва |  | (c)
18508.901 | 0.821 | 0.802 | -10.774 | -10.793 | -2170 | -2099 | -2093 | 2017 | 802 | 1728 |  | CORR | CIGR | 02:02 | 02:14 | 02:15 | 19 | 153 | 14 | EXT |  | 0.89 | (c)
18511.907 | 3.827 | 3.757 | -7.768 | -7.838 | -1456 | -1333 | -1256 | 1057 | 3757 | 1728 |  | CORR | GENE | 03:57 | 04:17 | 04:30 | 70 | 399 | 11 | EXT |  | 0.89 | (c)
18519.675 | 0 | -0.036 | -11.515 | -11.551 | -576 | -459 | -342 | 108 |  | 1729 | Нарушение формы кольцевого шва | GWAN |  | 07:03 | 07:22 | 07:41 | 0 | 469 |  | EXT | Нарушение формы кольцевого шва |  | (c)
18521.534 | 1.859 | 1.859 | -9.656 | -9.656 | -1995 | -1952 | -1944 | 1893 | 1859 | 1729 |  | GOUG | CIGR | 03:14 | 03:21 | 03:22 | 29 | 102 | 9 | EXT | Задир. |  | (c)
18531.19 | 0 | -0.055 | -11.545 | -11.6 | -67 | 177 | 177 | 0 |  | 1730 | Нарушение формы кольцевого шва | GWAN |  | 02:23 | 03:03 | 03:03 | 0 | 488 |  | EXT | Нарушение формы кольцевого шва |  | (c)
18531.19 | 0 | -0.072 | -11.545 | -11.617 | 1772 | 1870 | 1936 | 1772 |  | 1730 | Нарушение формы кольцевого шва | GWAN |  | 07:20 | 07:36 | 07:47 | 0 | 328 |  | EXT | Нарушение формы кольцевого шва |  | (c)
18568.603 | 3.638 | 3.455 | -7.117 | -7.3 | 279 | 518 | 560 | 279 | 3455 | 1733 |  | GOUG | GENE | 05:29 | 06:07 | 06:14 | 217 | 562 | 10 | EXT | Зона задиров. |  | (c)
18598.785 | 0 | -0.06 | -11.535 | -11.595 | -582 | -513 | -464 | 345 |  | 1736 | Нарушение формы кольцевого шва | GWAN |  | 04:59 | 05:10 | 05:18 | 0 | 237 |  | EXT | Нарушение формы кольцевого шва |  | (c)
18598.785 | 0 | -0.055 | -11.535 | -11.59 | 1207 | 1449 | 1446 | 1207 |  | 1736 | Нарушение формы кольцевого шва | GWAN |  | 09:48 | 10:27 | 10:27 | 0 | 479 |  | EXT | Нарушение формы кольцевого шва |  | (c)
18664.257 | 8.372 | 8.298 | -3.043 | -3.117 | -612 | -578 | -565 | 518 | 2953 | 1741 |  | GOUG | GENE | 08:43 | 08:48 | 08:51 | 164 | 94 | 9 | EXT | Задир. |  | (c)
18701.5 | 0 | 0 | -11.29 | -11.29 | 63 | 124 | 236 | 63 | 0 | 1745 | Смещение кромок | GWAN |  | 10:06 | 10:15 | 10:33 | 0 | 346 |  | EXT | Смещение кромок Толщины: 15,7 / 18,7 мм Вовнутрь Величина смещения - 3.7 мм. |  | (c)
18720.457 | 7.667 | 7.58 | -3.933 | -4.02 | 1950 | 1963 | 2038 | 104 | 3858 | 1746 | Металлургический дефект | MIAN | GENE | 04:23 | 04:25 | 04:38 | 162 | 177 |  | INT | Металлургический дефект Эквивалент потери металла 10%. |  | (c)
18804.175 | 0 | -0.055 | -11.085 | -11.14 | -961 | -810 | -722 | 483 |  | 1754 | Вышлифовка на шве | GWAN | GENE | 09:46 | 10:10 | 10:25 | 105 | 479 | 13 | EXT | Вышлифовка на шве | 0.9 | (c)
18838.46 | 0 | -0.074 | -11.33 | -11.404 | 51 | 186 | 269 | 51 |  | 1757 | Нарушение формы кольцевого шва | GWAN |  | 09:55 | 10:17 | 10:30 | 0 | 435 |  | EXT | Нарушение формы кольцевого шва |  | (c)
18845.943 | 7.483 | 7.465 | -3.847 | -3.865 | 976 | 1040 | 1063 | 976 | 3825 | 1757 |  | ARTD | CIGR | 00:24 | 00:35 | 00:38 | 40 | 173 |  | EXT | Эквивалент потери металла 10%. |  | (c)
18848.111 | 9.651 | 9.214 | -1.679 | -2.116 | 1080 | 1153 | 1246 | 1080 | 1260 | 1757 |  | ARTD | GENE | 00:41 | 00:53 | 01:08 | 856 | 333 |  | EXT | Наплавка. |  | (c)
18906.4 | 0 | -0.057 | -11.615 | -11.672 | -1082 | -617 | -234 | 614 |  | 1763 | Нарушение формы кольцевого шва | GWAN |  | 10:05 | 11:20 | 12:22 | 0 | 1696 |  | EXT | Нарушение формы кольцевого шва |  | (c)
18975.975 | 0 | -0.085 | -11.045 | -11.13 | 1470 | 1861 | 1837 | 26 |  | 1769 | Вышлифовка на шве | GWAN | GENE | 02:15 | 03:18 | 03:14 | 135 | 735 | 17 | EXT | Вышлифовка на шве | 0.9 | (c)
18975.975 | 0 | -0.055 | -11.045 | -11.1 | -400 | -146 | -165 | 0 |  | 1769 | Нарушение формы кольцевого шва | GWAN |  | 09:13 | 09:54 | 09:51 | 0 | 470 |  | EXT | Нарушение формы кольцевого шва |  | (c)
19004.568 | 6.113 | 6.07 | -5.312 | -5.355 | 1291 | 1387 | 1417 | 687 | 5282 | 1771 |  | CORR | GENE | 01:51 | 02:07 | 02:12 | 73 | 253 | 11 | EXT |  | 0.89 | (c)
19011.045 | 1.165 | 1.155 | -9.825 | -9.835 | -999 | -907 | -904 | 809 | 1155 | 1772 |  | GOUG | CIGR | 03:07 | 03:22 | 03:23 | 35 | 190 | 10 | EXT | Задир. |  | (c)
19011.704 | 1.824 | 1.824 | -9.166 | -9.166 | -1060 | -1026 | -1011 | 961 | 1824 | 1772 |  | GOUG | CIGR | 02:57 | 03:03 | 03:05 | 20 | 99 | 9 | EXT | Задир. |  | (c)
19011.865 | 1.985 | 1.97 | -9.005 | -9.02 | 739 | 777 | 787 | 739 | 1970 | 1772 |  | GOUG | CIGR | 07:48 | 07:54 | 07:55 | 24 | 96 | 7 | EXT | Задир. |  | (c)
19016.685 | 6.805 | 6.791 | -4.185 | -4.199 | 108 | 146 | 215 | 108 | 4147 | 1772 |  | GOUG | GENE | 06:06 | 06:12 | 06:23 | 52 | 214 | 7 | EXT | Задир. |  | (c)
19017.731 | 7.851 | 7.824 | -3.139 | -3.166 | 375 | 1066 | 754 | 375 | 3102 | 1772 |  | GOUG | GENE | 06:49 | 08:40 | 07:50 | 64 | 758 | 5 | EXT | Задир. |  | (c)
19019.222 | 9.342 | 9.334 | -1.648 | -1.656 | 1034 | 1051 | 1051 | 1034 | 1641 | 1772 |  | GOUG | CISL | 08:35 | 08:38 | 08:38 | 15 | 34 | 7 | EXT | Задир. |  | (c)
19022.077 | 1.207 | 1.197 | -9.943 | -9.953 | 1694 | 1781 | 1738 | 1694 | 1197 | 1773 |  | GOUG | CIGR | 03:24 | 03:38 | 03:31 | 29 | 86 | 7 | EXT | Задир. |  | (c)
19062.231 | 8.061 | 6.472 | -3.554 | -5.143 | -114 | 7 | 192 | 0 | 3489 | 1776 |  | GOUG | GENE | 02:34 | 02:53 | 03:23 | 1654 | 612 | 10 | EXT | Зона задиров. |  | (c)
19195.867 | 7.712 | 7.689 | -3.568 | -3.591 | 791 | 826 | 861 | 791 | 3556 | 1788 |  | GOUG | CIGR | 06:13 | 06:18 | 06:24 | 35 | 141 | 10 | EXT | Задир. |  | (c)
19196.177 | 8.022 | 8.013 | -3.258 | -3.267 | 895 | 923 | 949 | 895 | 3247 | 1788 |  | GOUG | CIGR | 06:29 | 06:34 | 06:38 | 20 | 108 | 8 | EXT | Задир. |  | (c)
19196.268 | 8.113 | 8.107 | -3.167 | -3.173 | 714 | 751 | 754 | 714 | 3156 | 1788 |  | GOUG | CISL | 06:00 | 06:06 | 06:07 | 17 | 80 | 10 | EXT | Задир. |  | (c)
19210.985 | 0 | -0.043 | -11.605 | -11.648 | -395 | -189 | -79 | 0 |  | 1790 | Нарушение формы кольцевого шва | GWAN |  | 01:05 | 01:38 | 01:56 | 0 | 632 |  | EXT | Нарушение формы кольцевого шва |  | (c)
19212.302 | 1.317 | 1.142 | -10.288 | -10.463 | 21 | 215 | 333 | 21 | 1142 | 1790 |  | CORR | GENE | 02:12 | 02:43 | 03:02 | 252 | 624 | 10 | EXT |  | 0.91 | (c)
19215.775 | 4.79 | 4.706 | -6.815 | -6.899 | -1230 | -1144 | -1150 | 1071 | 4706 | 1790 |  | DENT | GENE | 10:50 | 11:04 | 11:03 | 163 | 159 | 0.7 | N/A | Глубина вмятины: 10 мм (0,7%). Линейка: 16 см в (471 см; 11:04 ч:мин) |  | (c)
19246.118 | 1.053 | 1.036 | -10.342 | -10.359 | 482 | 524 | 519 | 482 | 1036 | 1793 |  | GOUG | CIGR | 00:20 | 00:26 | 00:25 | 33 | 73 | 10 | EXT | Задир. |  | (c)
19246.617 | 1.552 | 1.54 | -9.843 | -9.855 | 503 | 638 | 642 | 503 | 1540 | 1793 |  | GOUG | GENE | 00:23 | 00:45 | 00:45 | 77 | 278 | 10 | EXT | Зона задиров. |  | (c)
19251.155 | 6.09 | 6 | -5.305 | -5.395 | 533 | 877 | 741 | 533 | 5276 | 1793 |  | GOUG | GENE | 00:28 | 01:23 | 01:01 | 119 | 416 | 12 | EXT | Зона задиров. |  | (c)
19279.07 | 0 | -0.07 | -11.5 | -11.57 | -1870 | -1662 | -1672 | 1474 |  | 1796 | Нарушение формы кольцевого шва | GWAN |  | 02:44 | 03:17 | 03:16 | 0 | 396 |  | EXT | Нарушение формы кольцевого шва |  | (c)
19286.692 | 7.622 | 7.608 | -3.878 | -3.892 | 409 | 429 | 458 | 409 | 3872 | 1796 |  | CORR | CIGR | 08:51 | 08:55 | 08:59 | 20 | 97 | 10 | EXT |  | 0.89 | (c)
19309.946 | 6.091 | 6.067 | -3.914 | -3.938 | -1040 | -969 | -956 | 872 | 3902 | 1799 |  | CORR | CIGR | 02:38 | 02:49 | 02:51 | 36 | 168 | 10 | EXT |  | 0.89 | (c)
19339.822 | 3.317 | 3.203 | -6.123 | -6.237 | -1931 | -1848 | -1841 | 1751 | 3203 | 1802 |  | DENT | GENE | 01:03 | 01:16 | 01:17 | 216 | 180 | 0.4 | N/A | Глубина вмятины: 6 мм (0,4%). Линейка: 22 см в (320 см; 01:16 ч:мин) |  | (c)
19347.844 | 1.899 | 1.892 | -9.591 | -9.598 | 1914 | 1959 | 1966 | 1914 | 1892 | 1803 |  | CORR | CIGR | 06:33 | 06:40 | 06:41 | 26 | 104 | 13 | EXT |  | 0.89 | (c)
19373.383 | 5.613 | 5.274 | -5.067 | -5.406 | -1785 | -1596 | -1517 | 1249 | 5011 | 1805 |  | GOUG | GENE | 02:04 | 02:34 | 02:47 | 395 | 536 | 10 | EXT | Зона задиров. |  | (c)
19412.245 | 0 | -0.051 | -11.38 | -11.431 | -1386 | -455 | -805 | 223 |  | 1809 | Нарушение формы кольцевого шва | GWAN |  | 07:03 | 09:33 | 08:37 | 0 | 1163 |  | EXT | Нарушение формы кольцевого шва |  | (c)
19433.604 | 9.979 | 9.869 | -1.281 | -1.391 | -270 | -215 | -196 | 121 | 1199 | 1810 |  | DENT | GENE | 11:50 | 11:59 | 12:02 | 192 | 149 | 0.6 | N/A | Глубина вмятины: 9 мм (0,6%). Линейка: 19 см в (987 см; 11:59 ч:мин) Аномалия находится вблизи продольного шва. |  | (c)
19447.698 | 1.298 | 1.261 | -8.682 | -8.719 | -838 | -758 | -608 | 378 | 1261 | 1812 |  | CORR | CIGR | 04:59 | 05:12 | 05:36 | 51 | 460 | 12 | EXT |  | 0.89 | (c)
19522.27 | 0 | 0 | -5.88 | -5.88 | 1380 | 1762 | 1735 | 141 | 0 | 1819 | Смещение кромок | GWAN |  | 04:40 | 05:41 | 05:37 | 0 | 709 |  | EXT | Смещение кромок Наружу Величина смещения - 3.9 мм. |  | (c)
19522.27 | 0 | -0.06 | -5.88 | -5.94 | -918 | -698 | -686 | 455 |  | 1819 | Нарушение формы кольцевого шва | GWAN |  | 10:29 | 11:04 | 11:06 | 0 | 463 |  | EXT | Нарушение формы кольцевого шва |  | (c)
19532.235 | 0 | -0.053 | -11.475 | -11.528 | 1668 | 1841 | 1898 | 103 |  | 1821 | Нарушение формы кольцевого шва | GWAN |  | 05:11 | 05:39 | 05:48 | 0 | 460 |  | EXT | Нарушение формы кольцевого шва |  | (c)
19543.71 | 0 | -0.045 | -11.305 | -11.35 | 1124 | 1208 | 1470 | 416 |  | 1822 | Нарушение формы кольцевого шва | GWAN |  | 02:58 | 03:11 | 03:53 | 0 | 691 |  | EXT | Нарушение формы кольцевого шва |  | (c)
19543.71 | 0 | -0.055 | -11.305 | -11.36 | -1169 | -738 | -825 | 481 |  | 1822 | Нарушение формы кольцевого шва | GWAN |  | 08:47 | 09:57 | 09:43 | 0 | 688 |  | EXT | Нарушение формы кольцевого шва |  | (c)
19543.71 | 0 | -0.055 | -11.305 | -11.36 | -298 | -71 | -93 | 0 |  | 1822 | Нарушение формы кольцевого шва | GWAN |  | 11:08 | 11:45 | 11:41 | 0 | 410 |  | EXT | Нарушение формы кольцевого шва |  | (c)
19577.725 | 0 | -0.05 | -11.45 | -11.5 | -282 | 66 | 40 | 282 |  | 1825 | Вышлифовка на шве | GWAN | GENE | 11:44 | 00:40 | 12:36 | 100 | 644 | 18 | EXT | Вышлифовка на шве | 0.9 | (c)
19577.725 | 0 | -0.05 | -11.45 | -11.5 | 1342 | 1815 | 1765 | 43 |  | 1825 | Нарушение формы кольцевого шва | GWAN |  | 04:06 | 05:22 | 05:14 | 0 | 845 |  | EXT | Нарушение формы кольцевого шва |  | (c)
19577.725 | 0 | -0.05 | -11.45 | -11.5 | -1289 | -921 | -963 | 636 |  | 1825 | Нарушение формы кольцевого шва | GWAN |  | 09:01 | 10:01 | 09:54 | 0 | 653 |  | EXT | Нарушение формы кольцевого шва |  | (c)
19598.843 | 9.668 | 9.419 | -1.652 | -1.901 | 654 | 724 | 824 | 654 | 1639 | 1826 |  | GOUG | GENE | 00:14 | 00:25 | 00:42 | 262 | 342 | 6 | EXT | Зона задиров. |  | (c)
19611.815 | 0 | -0.072 | -11.59 | -11.662 | -1348 | -1103 | -1181 | 1013 |  | 1828 | Нарушение формы кольцевого шва | GWAN |  | 02:36 | 03:15 | 03:03 | 0 | 335 |  | EXT | Нарушение формы кольцевого шва |  | (c)
19611.815 | 0 | -0.076 | -11.59 | -11.666 | 1542 | 1707 | 1711 | 1542 |  | 1828 | Нарушение формы кольцевого шва | GWAN |  | 10:22 | 10:49 | 10:50 | 0 | 337 |  | EXT | Нарушение формы кольцевого шва |  | (c)
19645.875 | 0 | -0.066 | -11.335 | -11.401 | 742 | 972 | 986 | 742 |  | 1831 | Вышлифовка на шве | GWAN | GENE | 02:30 | 03:07 | 03:10 | 147 | 488 | 16 | EXT | Вышлифовка на шве | 0.91 | (c)
19645.875 | 0 | -0.068 | -11.335 | -11.403 | -912 | -702 | -649 | 385 |  | 1831 | Нарушение формы кольцевого шва | GWAN |  | 10:03 | 10:37 | 10:46 | 0 | 527 |  | EXT | Нарушение формы кольцевого шва |  | (c)
19679.98 | 0 | -0.055 | -11.015 | -11.07 | -633 | 485 | -29 | 575 |  | 1834 | Нарушение формы кольцевого шва | GWAN |  | 11:17 | 02:18 | 12:55 | 0 | 1208 |  | EXT | Нарушение формы кольцевого шва |  | (c)
19679.98 | 0 | -0.054 | -11.015 | -11.069 | 668 | 950 | 946 | 668 |  | 1834 | Вышлифовка на шве | GWAN | GENE | 02:47 | 03:33 | 03:32 | 104 | 557 | 16 | EXT | Вышлифовка на шве | 0.9 | (c)
19679.98 | 0 | -0.062 | -11.015 | -11.077 | 2205 | -1485 | -1648 | 0 |  | 1834 | Нарушение формы кольцевого шва | GWAN |  | 06:55 | 08:60 | 08:33 | 0 | 1218 |  | EXT | Нарушение формы кольцевого шва |  | (c)
19695.321 | 4.326 | 4.326 | -7.119 | -7.119 | 1501 | 1551 | 1544 | 643 | 4326 | 1835 |  | GOUG | GENE | 04:10 | 04:18 | 04:17 | 67 | 87 | 6 | EXT | Задир. |  | (c)
19702.203 | 11.208 | 11.188 | -0.237 | -0.257 | -1514 | -1392 | -1418 | 717 | 221 | 1835 |  | CORR | CIGR | 08:03 | 08:23 | 08:19 | 36 | 192 | 11 | EXT |  | 0.89 | (c)
19702.44 | 0 | -0.05 | -11.32 | -11.37 | -631 | -451 | -457 | 283 |  | 1836 | Нарушение формы кольцевого шва | GWAN |  | 08:28 | 08:57 | 08:56 | 0 | 348 |  | EXT | Нарушение формы кольцевого шва |  | (c)
19713.76 | 0 | -0.05 | -9.215 | -9.265 | -1878 | -1421 | -1478 | 1077 |  | 1837 | Нарушение формы кольцевого шва | GWAN |  | 02:32 | 03:46 | 03:37 | 0 | 802 |  | EXT | Нарушение формы кольцевого шва |  | (c)
19722.635 | 8.875 | 8.841 | -0.34 | -0.374 | 500 | 627 | 634 | 500 | 319 | 1837 |  | CORR | GENE | 08:56 | 09:16 | 09:17 | 55 | 268 | 11 | EXT |  | 0.89 | (c)
19745.355 | 0 | -0.117 | -11.275 | -11.392 | 1542 | 2129 | 1863 | 48 |  | 1840 | Нарушение формы кольцевого шва | GWAN |  | 02:16 | 03:51 | 03:08 | 0 | 640 |  | EXT | Нарушение формы кольцевого шва |  | (c)
19745.355 | 0 | -0.057 | -11.275 | -11.332 | -1182 | -963 | -913 | 644 |  | 1840 | Нарушение формы кольцевого шва | GWAN |  | 06:56 | 07:32 | 07:40 | 0 | 538 |  | EXT | Нарушение формы кольцевого шва |  | (c)
19745.355 | 0 | -0.077 | -11.275 | -11.352 | 140 | 350 | 316 | 140 |  | 1840 | Нарушение формы кольцевого шва | GWAN |  | 10:30 | 11:04 | 10:58 | 0 | 352 |  | EXT | Нарушение формы кольцевого шва |  | (c)
19774.35 | 0 | -0.038 | -3.275 | -3.313 | -1416 | -1112 | -1150 | 883 |  | 1843 | Нарушение формы кольцевого шва | GWAN |  | 10:25 | 11:14 | 11:08 | 0 | 533 |  | EXT | Нарушение формы кольцевого шва |  | (c)
19780.89 | 0 | -0.055 | -10.92 | -10.975 | 1833 | 2159 | 2164 | 1833 |  | 1845 | Нарушение формы кольцевого шва | GWAN |  | 10:46 | 11:38 | 11:39 | 0 | 662 |  | EXT | Нарушение формы кольцевого шва |  | (c)
19815.015 | 0 | -0.055 | -11.375 | -11.43 | -1255 | -955 | -889 | 523 |  | 1848 | Нарушение формы кольцевого шва | GWAN |  | 09:23 | 10:11 | 10:22 | 0 | 732 |  | EXT | Нарушение формы кольцевого шва |  | (c)
19849.075 | 0 | -0.055 | -11.105 | -11.16 | -566 | -56 | -83 | 0 |  | 1851 | Нарушение формы кольцевого шва | GWAN |  | 00:10 | 01:32 | 01:28 | 0 | 967 |  | EXT | Нарушение формы кольцевого шва |  | (c)
19849.075 | 0 | -0.086 | -11.105 | -11.191 | 483 | 583 | 652 | 483 |  | 1851 | Нарушение формы кольцевого шва | GWAN |  | 02:59 | 03:15 | 03:27 | 0 | 339 |  | EXT | Нарушение формы кольцевого шва |  | (c)
19849.075 | 0 | -0.063 | -11.105 | -11.168 | -1587 | -1430 | -1357 | 644 |  | 1851 | Нарушение формы кольцевого шва | GWAN |  | 09:25 | 09:50 | 10:02 | 0 | 460 |  | EXT | Нарушение формы кольцевого шва |  | (c)
19882.37 | 0 | -0.055 | -10.94 | -10.995 | 403 | 587 | 634 | 403 |  | 1854 | Нарушение формы кольцевого шва | GWAN |  | 02:44 | 03:13 | 03:21 | 0 | 461 |  | EXT | Нарушение формы кольцевого шва |  | (c)
19913.825 | 9.405 | 9.344 | -1.785 | -1.846 | 2039 | 2128 | 2220 | 2039 | 1771 | 1856 |  | CORR | GENE | 07:02 | 07:16 | 07:31 | 75 | 362 | 12 | EXT |  | 0.89 | (c)
19922.658 | 7.048 | 7.013 | -4.282 | -4.317 | -2215 | -2111 | -2078 | 1941 | 4238 | 1857 |  | CORR | GENE | 08:56 | 09:13 | 09:18 | 79 | 274 | 13 | EXT |  | 0.89 | (c)
19924.072 | 8.462 | 8.448 | -2.868 | -2.882 | 1834 | 1898 | 1926 | 1834 | 2843 | 1857 |  | CORR | CIGR | 07:50 | 07:60 | 08:05 | 39 | 184 | 10 | EXT |  | 0.89 | (c)
19932.906 | 5.966 | 5.889 | -5.634 | -5.711 | -1756 | -1653 | -1670 | 1583 | 5570 | 1858 |  | DENT | GENE | 05:59 | 06:16 | 06:13 | 141 | 173 | 0.5 | N/A | Глубина вмятины: 7 мм (0,5%). Линейка: 14 см в (589 см; 06:16 ч:мин) |  | (c)
19933.575 | 6.635 | 6.614 | -4.965 | -4.986 | 1597 | 2057 | 1861 | 1597 | 4847 | 1858 |  | GOUG | GENE | 03:00 | 04:15 | 03:43 | 139 | 528 | 10 | EXT | Зона задиров. |  | (c)
19949.93 | 0 | -0.055 | -10.875 | -10.93 | -718 | -234 | -377 | 35 |  | 1860 | Нарушение формы кольцевого шва | GWAN |  | 02:38 | 03:56 | 03:33 | 0 | 684 |  | EXT | Нарушение формы кольцевого шва |  | (c)
19983.185 | 0 | -0.081 | -11.21 | -11.291 | 206 | 425 | 452 | 206 |  | 1863 | Нарушение формы кольцевого шва | GWAN |  | 02:42 | 03:18 | 03:22 | 0 | 493 |  | EXT | Нарушение формы кольцевого шва |  | (c)
19983.185 | 0 | -0.043 | -11.21 | -11.253 | 1508 | -2177 | 1960 | 0 |  | 1863 | Нарушение формы кольцевого шва | GWAN |  | 06:12 | 08:18 | 07:25 | 0 | 904 |  | EXT | Нарушение формы кольцевого шва |  | (c)
19983.185 | 0 | -0.055 | -11.21 | -11.265 | -1915 | -1453 | -1571 | 316 |  | 1863 | Нарушение формы кольцевого шва | GWAN |  | 09:00 | 10:15 | 09:56 | 0 | 688 |  | EXT | Нарушение формы кольцевого шва |  | (c)
20017.035 | 0 | -0.055 | -11.085 | -11.14 | 1091 | 1484 | 1361 | 600 |  | 1866 | Нарушение формы кольцевого шва | GWAN |  | 02:48 | 03:52 | 03:32 | 0 | 540 |  | EXT | Нарушение формы кольцевого шва |  | (c)
20030.866 | 2.746 | 2.726 | -8.614 | -8.634 | 1455 | 1537 | 1535 | 616 | 2726 | 1867 |  | ARTD | CIGR | 00:59 | 01:13 | 01:12 | 38 | 159 |  | EXT | Эквивалент потери металла 10%. |  | (c)
20117.817 | 0.312 | 0.284 | -10.908 | -10.936 | 1716 | 1944 | 1906 | 1716 | 284 | 1875 |  | ARTD | CIGR | 00:40 | 01:17 | 01:10 | 38 | 380 |  | EXT | Эквивалент потери металла 10%. |  | (c)
20135.309 | 6.584 | 6.515 | -4.986 | -5.055 | 1370 | 1425 | 1436 | 1370 | 4898 | 1876 |  | CORR | GENE | 03:49 | 03:58 | 03:59 | 157 | 131 | 11 | EXT |  | 0.9 | (c)
20138.243 | 9.518 | 9.455 | -2.052 | -2.115 | -1425 | -1334 | -1302 | 1179 | 2052 | 1876 |  | CORR | GENE | 08:18 | 08:32 | 08:38 | 63 | 246 | 11 | EXT |  | 0.89 | (c)
20138.329 | 9.604 | 9.535 | -1.966 | -2.035 | 868 | 1001 | 1079 | 868 | 1945 | 1876 |  | CORR | GENE | 02:28 | 02:49 | 03:02 | 90 | 422 | 10 | EXT |  | 0.89 | (c)
20138.602 | 9.877 | 9.742 | -1.693 | -1.828 | 1316 | 1343 | 1344 | 1316 | 1616 | 1876 |  | CORR | AXGR | 03:40 | 03:45 | 03:45 | 212 | 55 | 10 | EXT |  | 0.91 | (c)
20139.742 | 11.017 | 10.976 | -0.553 | -0.594 | -1267 | -1060 | -1128 | 990 | 539 | 1876 |  | CORR | CIGR | 08:43 | 09:17 | 09:06 | 55 | 277 | 11 | EXT |  | 0.89 | (c)
20139.743 | 11.018 | 10.949 | -0.552 | -0.621 | 1143 | 1258 | 1281 | 1143 | 534 | 1876 |  | CORR | GENE | 03:12 | 03:31 | 03:34 | 87 | 275 | 15 | EXT |  | 0.89 | (c)
20145.948 | 5.653 | 5.617 | -5.757 | -5.793 | -1002 | -878 | -807 | 612 | 5617 | 1877 |  | CORR | GENE | 02:41 | 03:01 | 03:12 | 66 | 390 | 11 | EXT |  | 0.89 | (c)
20146.048 | 5.753 | 5.72 | -5.657 | -5.69 | -919 | -882 | -859 | 798 | 5657 | 1877 |  | CORR | CIGR | 02:54 | 03:00 | 03:04 | 33 | 121 | 10 | EXT |  | 0.89 | (c)
20148.349 | 8.054 | 8.027 | -3.356 | -3.383 | -789 | -725 | -620 | 450 | 3309 | 1877 |  | CORR | GENE | 03:15 | 03:26 | 03:43 | 74 | 339 | 10 | EXT |  | 0.89 | (c)
20148.662 | 8.367 | 8.332 | -3.043 | -3.078 | -1099 | -772 | -899 | 698 | 2887 | 1877 |  | CORR | GENE | 02:25 | 03:18 | 02:58 | 191 | 401 | 11 | EXT |  | 0.9 | (c)
20153.069 | 1.364 | 1.349 | -9.856 | -9.871 | -2213 | -2136 | -2086 | 17 | 1349 | 1878 |  | CORR | CIGR | 03:05 | 03:18 | 03:26 | 22 | 254 | 11 | EXT |  | 0.89 | (c)
20153.452 | 1.747 | 1.737 | -9.473 | -9.483 | -2018 | -1997 | -1953 | 212 | 1737 | 1878 |  | CORR | CIGR | 03:37 | 03:40 | 03:47 | 39 | 131 | 12 | EXT |  | 0.89 | (c)
20156.447 | 4.742 | 4.651 | -6.478 | -6.569 | -2043 | -2033 | -2021 | 187 | 4651 | 1878 |  | CORR | AXGR | 03:33 | 03:34 | 03:36 | 131 | 44 | 10 | EXT |  | 0.89 | (c)
20156.637 | 4.932 | 4.813 | -6.288 | -6.407 | -2216 | -2216 | -2150 | 14 | 4813 | 1878 |  | CORR | GENE | 03:05 | 03:05 | 03:15 | 218 | 133 | 10 | EXT |  | 0.9 | (c)
20211.288 | 3.728 | 3.701 | -7.062 | -7.089 | 2045 | 2125 | 2202 | 2045 | 3701 | 1883 |  | CORR | GENE | 08:47 | 09:00 | 09:13 | 75 | 314 | 10 | EXT |  | 0.89 | (c)
20252.445 | 0 | -0.054 | -11.345 | -11.399 | -1023 | -858 | -845 | 667 |  | 1887 | Нарушение формы кольцевого шва | GWAN |  | 10:06 | 10:32 | 10:35 | 0 | 356 |  | EXT | Нарушение формы кольцевого шва |  | (c)
20286.095 | 10.845 | 10.833 | -0.555 | -0.567 | -1359 | -1279 | -1273 | 871 | 541 | 1889 |  | CORR | CIGR | 07:26 | 07:39 | 07:40 | 26 | 173 | 11 | EXT |  | 0.89 | (c)
20286.213 | 10.963 | 10.913 | -0.437 | -0.487 | -1641 | -1396 | -1402 | 589 | 399 | 1889 |  | CORR | GENE | 06:40 | 07:20 | 07:19 | 88 | 478 | 11 | EXT |  | 0.89 | (c)
20286.65 | 0 | -0.093 | -11.195 | -11.288 | -1269 | -1088 | -1096 | 924 |  | 1890 | Вышлифовка на шве | GWAN | GENE | 10:12 | 10:42 | 10:40 | 122 | 345 | 15 | EXT | Вышлифовка на шве | 0.9 | (c)
20301.602 | 3.757 | 3.729 | -7.578 | -7.606 | -1324 | -1184 | -1238 | 907 | 3729 | 1891 |  | GOUG | CIGR | 08:01 | 08:24 | 08:15 | 38 | 172 | 9 | EXT | Задир. |  | (c)
20304.272 | 6.427 | 6.418 | -4.908 | -4.917 | -1446 | -1424 | -1425 | 784 | 4806 | 1891 |  | GOUG | AXGR | 07:41 | 07:45 | 07:45 | 111 | 44 | 9 | EXT | Зона задиров. |  | (c)
20319.682 | 10.502 | 10.464 | -0.778 | -0.816 | -1929 | -1358 | -1594 | 302 | 758 | 1892 |  | CORR | GENE | 09:11 | 10:43 | 10:05 | 58 | 670 | 10 | EXT |  | 0.89 | (c)
20320.46 | 0 | -0.071 | -2.155 | -2.226 | -1688 | -1593 | -1571 | 542 |  | 1893 | Вышлифовка на шве | GWAN | GENE | 10:14 | 10:29 | 10:33 | 93 | 234 | 18 | EXT | Вышлифовка на шве | 0.9 | (c)
20320.53 | 0.07 | 0.039 | -2.085 | -2.116 | 1726 | 2213 | -2147 | 0 | 39 | 1893 |  | CORR | GENE | 07:25 | 08:43 | 08:60 | 90 | 1176 | 12 | EXT |  | 0.89 | (c)
20387.835 | 0 | -0.055 | -5.905 | -5.96 | -707 | -450 | -315 | 77 |  | 1900 | Нарушение формы кольцевого шва | GWAN |  | 11:50 | 00:32 | 12:53 | 0 | 784 |  | EXT | Нарушение формы кольцевого шва |  | (c)
20387.835 | 0 | -0.07 | -5.905 | -5.975 | -1255 | -1077 | -1082 | 910 |  | 1900 | Вышлифовка на шве | GWAN | GENE | 10:22 | 10:50 | 10:50 | 101 | 345 | 12 | EXT | Вышлифовка на шве | 0.89 | (c)
20454.425 | 0 | -0.055 | -11.32 | -11.375 | 253 | 802 | 627 | 253 |  | 1907 | Нарушение формы кольцевого шва | GWAN |  | 02:04 | 03:33 | 03:04 | 0 | 748 |  | EXT | Нарушение формы кольцевого шва |  | (c)
20510.951 | 2.876 | 2.841 | -4.719 | -4.754 | 2013 | 2114 | 2102 | 40 | 2841 | 1912 |  | CORR | CIGR | 06:20 | 06:37 | 06:34 | 46 | 178 | 10 | EXT |  | 0.89 | (c)
20511.15 | 3.075 | 3.046 | -4.52 | -4.549 | 516 | 584 | 604 | 516 | 3046 | 1912 |  | CORR | GENE | 02:18 | 02:30 | 02:33 | 52 | 176 | 10 | EXT |  | 0.89 | (c)
20511.167 | 3.092 | 3.047 | -4.503 | -4.548 | 1909 | 2112 | 2086 | 0 | 3047 | 1912 |  | CORR | GENE | 06:03 | 06:36 | 06:32 | 59 | 355 | 10 | EXT |  | 0.89 | (c)
20511.24 | 3.165 | 3.086 | -4.43 | -4.509 | 1276 | 1691 | 1545 | 417 | 3086 | 1912 |  | CORR | GENE | 04:21 | 05:28 | 05:05 | 79 | 538 | 10 | EXT |  | 0.89 | (c)
20511.37 | 3.295 | 3.2 | -4.3 | -4.395 | 1583 | 2005 | 2040 | 0 | 3200 | 1912 |  | CORR | GENE | 05:11 | 06:19 | 06:24 | 115 | 914 | 15 | EXT |  | 0.9 | (c)
20511.651 | 3.576 | 3.542 | -4.019 | -4.053 | 1558 | 1949 | 1848 | 93 | 3542 | 1912 |  | CORR | GENE | 05:07 | 06:10 | 05:53 | 59 | 580 | 10 | EXT |  | 0.89 | (c)
20511.904 | 3.829 | 3.753 | -3.766 | -3.842 | 1540 | 1705 | 1811 | 148 | 3753 | 1912 |  | CORR | GENE | 05:04 | 05:30 | 05:48 | 86 | 543 | 13 | EXT |  | 0.89 | (c)
20515.67 | 0 | 0 | -9.925 | -9.925 | -756 | -517 | -551 | 347 | 0 | 1913 | Непровар / утяжина | GWAN |  | 00:38 | 01:17 | 01:11 | 0 | 409 | 16 | INT | Непровар / утяжина |  | (c)
20525.595 | 0 | -0.05 | -11.205 | -11.255 | 262 | 492 | 545 | 262 |  | 1914 | Нарушение формы кольцевого шва | GWAN |  | 00:01 | 00:39 | 00:47 | 0 | 566 |  | EXT | Нарушение формы кольцевого шва |  | (c)
20525.595 | 0 | -0.055 | -11.205 | -11.26 | 1923 | -1973 | -2209 | 0 |  | 1914 | Нарушение формы кольцевого шва | GWAN |  | 04:30 | 06:01 | 05:23 | 0 | 659 |  | EXT | Нарушение формы кольцевого шва |  | (c)
20525.595 | 0 | -0.068 | -11.205 | -11.273 | -370 | -247 | -148 | 0 |  | 1914 | Нарушение формы кольцевого шва | GWAN |  | 10:19 | 10:39 | 10:55 | 0 | 445 |  | EXT | Нарушение формы кольцевого шва |  | (c)
20547.846 | 0 | 0 | -12.177 | -12.177 | 1937 | 2182 | -1863 | 1201 | 0 | 1915б | Непровар / утяжина | GWAN |  | 04:00 | 04:40 | 05:47 | 0 | 1323 | 21 | INT | Непровар / утяжина Толщины: 15,7 / 18,7 мм |  | (b)
20560.023 | 0 | -0.012 | -11.322 | -11.334 | -1077 | -552 | -795 | 512 |  | 1917а | Нарушение формы кольцевого шва | GWAN |  | 03:31 | 04:56 | 04:17 | 0 | 565 |  | INT | Нарушение формы кольцевого шва |  | (c)
20594.56 | 0 | -0.081 | -11.19 | -11.271 | 335 | 534 | 551 | 335 |  | 1920 | Нарушение формы кольцевого шва | GWAN |  | 10:43 | 11:15 | 11:18 | 0 | 433 |  | EXT | Нарушение формы кольцевого шва |  | (c)
20616.176 | 10.426 | 10.305 | -0.089 | -0.21 | -1286 | -1241 | -1244 | 944 | 22 | 1921 |  | ARTD | GENE | 09:10 | 09:18 | 09:17 | 188 | 85 |  | EXT | Эквивалент потери металла 10%. |  | (c)
20627.63 | 0 | -0.055 | -11.455 | -11.51 | 922 | 1232 | 1105 | 922 |  | 1923 | Нарушение формы кольцевого шва | GWAN |  | 03:21 | 04:11 | 03:50 | 0 | 365 |  | EXT | Нарушение формы кольцевого шва |  | (c)
20627.63 | 0 | -0.054 | -11.455 | -11.509 | 1821 | 1992 | 2004 | 44 |  | 1923 | Нарушение формы кольцевого шва | GWAN |  | 05:46 | 06:14 | 06:15 | 0 | 366 |  | EXT | Нарушение формы кольцевого шва |  | (c)
20627.63 | 0 | -0.055 | -11.455 | -11.51 | -1342 | -684 | -867 | 392 |  | 1923 | Нарушение формы кольцевого шва | GWAN |  | 09:15 | 11:02 | 10:32 | 0 | 950 |  | EXT | Нарушение формы кольцевого шва |  | (c)
20666.665 | 6 | 5.819 | -2.875 | -3.056 | 1645 | 1707 | 1734 | 408 | 2603 | 1926 |  | CORR | GENE | 05:50 | 06:00 | 06:04 | 453 | 177 | 12 | EXT |  | 0.94 | (c)
20687.252 | 6.152 | 6.106 | -5.203 | -5.249 | -1401 | -1297 | -1259 | 829 | 5187 | 1928 |  | CORR | GENE | 06:02 | 06:18 | 06:25 | 62 | 285 | 13 | EXT |  | 0.85 | (c)
20694.385 | 1.93 | 1.9 | -9.345 | -9.375 | 1437 | 1633 | 1572 | 523 | 1900 | 1929 |  | CORR | GENE | 05:21 | 05:53 | 05:43 | 75 | 271 | 10 | EXT |  | 0.89 | (c)
20698.903 | 6.448 | 6.434 | -4.827 | -4.841 | -2152 | -2089 | -2048 | 79 | 4803 | 1929 |  | CORR | CIGR | 07:42 | 07:52 | 07:58 | 38 | 207 | 10 | EXT |  | 0.89 | (c)
20699.006 | 6.551 | 6.426 | -4.724 | -4.849 | 1789 | 1911 | 2028 | 0 | 4567 | 1929 |  | DENT | GENE | 06:18 | 06:37 | 06:56 | 282 | 479 | 0.5 | N/A | Глубина вмятины: 7 мм (0,5%). Линейка: 28 см в (643 см; 06:37 ч:мин) Аномалия находится вблизи продольного шва. Аномалия находится вблизи дефекта потери металла. |  | (c)
20712.46 | 8.73 | 8.715 | -2.815 | -2.83 | -1249 | -1163 | -1145 | 982 | 2728 | 1930 |  | CORR | GENE | 07:04 | 07:17 | 07:20 | 102 | 208 | 10 | EXT |  | 0.89 | (c)
20713.621 | 9.891 | 9.73 | -1.654 | -1.815 | -1168 | -929 | -946 | 725 | 1632 | 1930 |  | CORR | GENE | 07:17 | 07:55 | 07:52 | 183 | 443 | 14 | EXT |  | 0.91 | (c)
20714.355 | 10.625 | 10.605 | -0.92 | -0.94 | -1196 | -1050 | -1040 | 884 | 898 | 1930 |  | CORR | CIGR | 07:12 | 07:36 | 07:37 | 42 | 312 | 12 | EXT |  | 0.89 | (c)
20760.56 | 0 | -0.055 | -11.49 | -11.545 | 1582 | 2034 | 1922 | 0 |  | 1935 | Нарушение формы кольцевого шва | GWAN |  | 02:40 | 03:53 | 03:35 | 0 | 680 |  | EXT | Нарушение формы кольцевого шва |  | (c)
20760.56 | 0 | -0.054 | -11.49 | -11.544 | -1964 | -1630 | -1720 | 266 |  | 1935 | Нарушение формы кольцевого шва | GWAN |  | 05:08 | 06:02 | 05:47 | 0 | 488 |  | EXT | Нарушение формы кольцевого шва |  | (c)
20760.56 | 0 | -0.054 | -11.49 | -11.544 | -492 | -87 | -60 | 0 |  | 1935 | Нарушение формы кольцевого шва | GWAN |  | 09:06 | 10:11 | 10:15 | 0 | 863 |  | EXT | Нарушение формы кольцевого шва |  | (c)
20783.053 | 11.003 | 10.964 | -0.232 | -0.271 | -180 | -98 | -98 | 16 | 207 | 1936 |  | CORR | GENE | 08:54 | 09:07 | 09:07 | 64 | 164 | 10 | EXT |  | 0.89 | (c)
20794.165 | 0 | -0.069 | -11.285 | -11.354 | 744 | 1011 | 1119 | 744 |  | 1938 | Нарушение формы кольцевого шва | GWAN |  | 01:02 | 01:45 | 02:03 | 0 | 750 |  | EXT | Нарушение формы кольцевого шва |  | (c)
20839.778 | 0.083 | 0.046 | -11.342 | -11.379 | -628 | -479 | -432 | 236 | 46 | 1942 |  | CORR | GENE | 03:58 | 04:22 | 04:30 | 57 | 392 | 10 | EXT |  | 0.89 | (c)
20862.535 | 0 | -0.055 | -11.58 | -11.635 | -1999 | -1206 | -1494 | 989 |  | 1944 | Нарушение формы кольцевого шва | GWAN |  | 00:46 | 02:54 | 02:07 | 0 | 1011 |  | EXT | Нарушение формы кольцевого шва |  | (c)
20896.175 | 0 | -0.071 | -11.34 | -11.411 | 1774 | 1973 | 1970 | 65 |  | 1947 | Нарушение формы кольцевого шва | GWAN |  | 03:08 | 03:40 | 03:39 | 0 | 391 |  | EXT | Нарушение формы кольцевого шва |  | (c)
20896.175 | 0 | -0.055 | -11.34 | -11.395 | -321 | 40 | 84 | 0 |  | 1947 | Нарушение формы кольцевого шва | GWAN |  | 09:30 | 10:28 | 10:35 | 0 | 810 |  | EXT | Нарушение формы кольцевого шва |  | (c)
20992.407 | 5.767 | 5.224 | -5.598 | -6.141 | 1967 | 2113 | 2065 | 68 | 5224 | 1955 |  | CORR | GENE | 08:17 | 08:41 | 08:33 | 623 | 196 | 11 | EXT |  | 0.95 | (c)
20998.005 | 0 | -0.055 | -11.335 | -11.39 | 1965 | 2146 | -1961 | 1425 |  | 1956 | Нарушение формы кольцевого шва | GWAN |  | 05:40 | 06:10 | 07:07 | 0 | 1072 |  | EXT | Нарушение формы кольцевого шва |  | (c)
20998.005 | 0 | -0.072 | -11.335 | -11.407 | -687 | -433 | -494 | 300 |  | 1956 | Нарушение формы кольцевого шва | GWAN |  | 10:32 | 11:13 | 11:04 | 0 | 387 |  | EXT | Нарушение формы кольцевого шва |  | (c)
21031.61 | 0 | -0.055 | -11.285 | -11.34 | -444 | 400 | 96 | 0 |  | 1959 | Нарушение формы кольцевого шва | GWAN |  | 08:37 | 10:53 | 10:04 | 0 | 1080 |  | EXT | Нарушение формы кольцевого шва |  | (c)
21055.289 | 1.204 | 1.164 | -9.941 | -9.981 | -1801 | -1638 | -1647 | 430 | 1164 | 1961 |  | CORR | GENE | 07:50 | 08:16 | 08:15 | 63 | 308 | 12 | EXT |  | 0.89 | (c)
21065.23 | 0 | -0.055 | -11.475 | -11.53 | 1859 | 1931 | 1998 | 94 |  | 1962 | Нарушение формы кольцевого шва | GWAN |  | 02:04 | 02:16 | 02:27 | 0 | 278 |  | EXT | Нарушение формы кольцевого шва |  | (c)
21065.23 | 0 | -0.091 | -11.475 | -11.566 | 434 | 670 | 686 | 434 |  | 1962 | Нарушение формы кольцевого шва | GWAN |  | 10:14 | 10:52 | 10:55 | 0 | 504 |  | EXT | Нарушение формы кольцевого шва |  | (c)
21068.23 | 3 | 2.96 | -8.475 | -8.515 | -769 | -676 | -644 | 519 | 2960 | 1962 |  | CORR | GENE | 07:00 | 07:15 | 07:20 | 53 | 250 | 12 | EXT |  | 0.89 | (c)
21074.773 | 9.543 | 9.525 | -1.932 | -1.95 | 910 | 956 | 985 | 910 | 1916 | 1962 |  | CORR | CIGR | 11:31 | 11:39 | 11:43 | 34 | 150 | 12 | EXT |  | 0.89 | (c)
21142.405 | 0 | -0.055 | -11.38 | -11.435 | -1734 | -1404 | -1451 | 497 |  | 1970 | Нарушение формы кольцевого шва | GWAN |  | 09:33 | 10:26 | 10:19 | 0 | 566 |  | EXT | Нарушение формы кольцевого шва |  | (c)
21165.145 | 0 | -0.068 | -11.285 | -11.353 | 141 | 434 | 334 | 141 |  | 1972 | Нарушение формы кольцевого шва | GWAN |  | 02:50 | 03:38 | 03:21 | 0 | 385 |  | EXT | Нарушение формы кольцевого шва |  | (c)
21165.145 | 0 | -0.05 | -11.285 | -11.335 | -2039 | -1576 | -1712 | 192 |  | 1972 | Нарушение формы кольцевого шва | GWAN |  | 08:59 | 10:13 | 09:51 | 0 | 653 |  | EXT | Нарушение формы кольцевого шва |  | (c)
21182.637 | 6.207 | 6.175 | -5.013 | -5.045 | -1538 | -1439 | -1441 | 692 | 5005 | 1973 |  | CORR | CIGR | 07:52 | 08:08 | 08:08 | 40 | 194 | 11 | EXT |  | 0.89 | (c)
21195.42 | 7.77 | 7.746 | -3.505 | -3.529 | 2075 | -2215 | -2206 | 0 | 3487 | 1974 |  | CORR | CIGR | 07:15 | 07:43 | 07:44 | 42 | 360 | 11 | EXT | Аномалия находится на упругопластическом изгибе: R=527 D, максимальное растяжение на 5.5 час. | 0.89 | (c)
21195.622 | 7.972 | 7.947 | -3.303 | -3.328 | 1869 | 2130 | 2224 | 0 | 3265 | 1974 |  | CORR | GENE | 06:42 | 07:24 | 07:39 | 63 | 710 | 10 | EXT | Аномалия находится на упругопластическом изгибе: R=545 D, максимальное растяжение на 5.5 час. | 0.89 | (c)
21198.925 | 0 | -0.054 | -11.35 | -11.404 | -517 | -117 | -129 | 0 |  | 1975 | Нарушение формы кольцевого шва | GWAN |  | 00:00 | 01:05 | 01:03 | 0 | 775 |  | EXT | Нарушение формы кольцевого шва Аномалия находится на упругопластическом изгибе: R=926 D, максимальное растяжение на 5.6 час. |  | (c)
21198.925 | 0 | 0 | -11.35 | -11.35 | 1561 | 1643 | 1675 | 443 | 0 | 1975 |  | GWAN |  | 05:35 | 05:49 | 05:54 | 0 | 226 |  | EXT | Подбивка кромок величиной 5 мм. Аномалия находится на упругопластическом изгибе: R=926 D, максимальное растяжение на 5.6 час. |  | (c)
21267.29 | 0 | -0.054 | -11.37 | -11.424 | -122 | 264 | 318 | 0 |  | 1982 | Нарушение формы кольцевого шва | GWAN |  | 11:21 | 00:23 | 12:32 | 0 | 880 |  | EXT | Нарушение формы кольцевого шва |  | (c)
21270.767 | 3.477 | 3.335 | -7.893 | -8.035 | 2189 | 2202 | 2203 | 13 | 3335 | 1982 |  | LWAN | AXGR | 05:34 | 05:36 | 05:36 | 226 | 28 |  | EXT | Эквивалент потери металла 11%. |  | (c)
21360.71 | 3.69 | 3.671 | -7.58 | -7.599 | -1301 | -1193 | -1215 | 930 | 3671 | 1990 |  | CORR | CIGR | 06:12 | 06:29 | 06:25 | 29 | 171 | 12 | EXT |  | 0.89 | (c)
21435.435 | 0 | -0.073 | -11.235 | -11.308 | -353 | 374 | 104 | 0 |  | 1997 | Нарушение формы кольцевого шва | GWAN |  | 08:47 | 10:45 | 10:01 | 0 | 913 |  | EXT | Нарушение формы кольцевого шва |  | (c)
21514.707 | 0.177 | 0.16 | -11.168 | -11.185 | 145 | 222 | 245 | 145 | 160 | 2004 |  | CORR | CIGR | 00:29 | 00:41 | 00:45 | 36 | 200 | 12 | EXT |  | 0.89 | (c)
21519.946 | 5.416 | 5.405 | -5.929 | -5.94 | -1196 | -1122 | -1117 | 1035 | 5405 | 2004 |  | CORR | CIGR | 08:52 | 09:04 | 09:05 | 34 | 157 | 11 | EXT |  | 0.89 | (c)
21576.811 | 4.846 | 4.699 | -6.579 | -6.726 | -1261 | -1245 | -1242 | 970 | 4699 | 2009 | Металлургический дефект | MIAN | AXGR | 05:37 | 05:39 | 05:40 | 216 | 38 |  | INT | Металлургический дефект Эквивалент потери металла 10%. |  | (c)
21582.826 | 10.861 | 10.843 | -0.564 | -0.582 | -896 | -834 | -778 | 660 | 545 | 2009 |  | CORR | CIGR | 06:36 | 06:46 | 06:55 | 37 | 236 | 12 | EXT |  | 0.89 | (c)
21585.698 | 2.308 | 2.221 | -9.077 | -9.164 | -2104 | -1891 | -1565 | 127 | 2221 | 2010 |  | CORR | GENE | 04:26 | 05:00 | 05:53 | 151 | 1078 | 18 | EXT |  | 0.91 | (c)
21585.983 | 2.593 | 2.502 | -8.792 | -8.883 | -2057 | -2001 | -2026 | 174 | 2502 | 2010 |  | CORR | GENE | 04:34 | 04:43 | 04:38 | 94 | 61 | 10 | EXT |  | 0.89 | (c)
21586.052 | 2.662 | 2.647 | -8.723 | -8.738 | -2039 | -1751 | -1795 | 192 | 2647 | 2010 |  | CORR | GENE | 04:36 | 05:23 | 05:16 | 117 | 487 | 15 | EXT |  | 0.9 | (c)
21586.401 | 3.011 | 2.991 | -8.374 | -8.394 | -2100 | -1897 | -1890 | 131 | 2991 | 2010 |  | CORR | CIGR | 04:27 | 04:59 | 05:00 | 48 | 419 | 11 | EXT |  | 0.89 | (c)
21586.955 | 3.565 | 3.565 | -7.82 | -7.82 | -2147 | -2090 | -2075 | 84 | 3565 | 2010 |  | CORR | CIGR | 04:19 | 04:28 | 04:31 | 29 | 143 | 12 | EXT |  | 0.89 | (c)
21587.298 | 3.908 | 3.882 | -7.477 | -7.503 | -2103 | -1819 | -1825 | 128 | 3882 | 2010 |  | CORR | GENE | 04:26 | 05:12 | 05:11 | 98 | 556 | 14 | EXT |  | 0.89 | (c)
21587.438 | 4.048 | 4.015 | -7.337 | -7.37 | -1444 | -1421 | -1432 | 787 | 4015 | 2010 |  | CORR | AXGR | 06:13 | 06:16 | 06:14 | 99 | 23 | 10 | EXT |  | 0.89 | (c)
21587.677 | 4.287 | 4.232 | -7.098 | -7.153 | -1762 | -1642 | -1617 | 469 | 4232 | 2010 |  | CORR | GENE | 05:21 | 05:40 | 05:45 | 113 | 289 | 10 | EXT |  | 0.89 | (c)
21587.83 | 4.44 | 4.433 | -6.945 | -6.952 | -1389 | -1306 | -1275 | 842 | 4433 | 2010 |  | CORR | CIGR | 06:21 | 06:35 | 06:40 | 41 | 228 | 15 | EXT |  | 0.89 | (c)
21587.879 | 4.489 | 4.478 | -6.896 | -6.907 | -1929 | -1807 | -1730 | 302 | 4478 | 2010 |  | CORR | CIGR | 04:54 | 05:14 | 05:26 | 40 | 397 | 15 | EXT |  | 0.89 | (c)
21588.145 | 4.755 | 4.724 | -6.63 | -6.661 | -1985 | -1812 | -1775 | 246 | 4724 | 2010 |  | CORR | GENE | 04:45 | 05:13 | 05:19 | 75 | 420 | 10 | EXT |  | 0.89 | (c)
21588.328 | 4.938 | 4.918 | -6.447 | -6.467 | -2181 | -2033 | -2057 | 50 | 4918 | 2010 |  | CORR | CIGR | 04:14 | 04:37 | 04:34 | 45 | 248 | 14 | EXT |  | 0.89 | (c)
21588.646 | 5.256 | 5.234 | -6.129 | -6.151 | 2218 | -2037 | -2052 | 0 | 5234 | 2010 |  | CORR | GENE | 04:04 | 04:37 | 04:34 | 98 | 381 | 12 | EXT |  | 0.89 | (c)
21588.991 | 5.601 | 5.55 | -5.784 | -5.835 | -2202 | -1932 | -1930 | 29 | 5550 | 2010 |  | CORR | GENE | 04:10 | 04:54 | 04:54 | 86 | 543 | 10 | EXT |  | 0.89 | (c)
21589.298 | 5.908 | 5.905 | -5.477 | -5.48 | -1899 | -1846 | -1811 | 332 | 5431 | 2010 |  | CORR | CIGR | 04:59 | 05:08 | 05:13 | 49 | 175 | 13 | EXT |  | 0.89 | (c)
21589.984 | 6.594 | 6.536 | -4.791 | -4.849 | -2009 | -1854 | -1753 | 222 | 4767 | 2010 |  | CORR | GENE | 04:41 | 05:06 | 05:23 | 82 | 511 | 14 | EXT |  | 0.89 | (c)
21590.497 | 7.107 | 7.094 | -4.278 | -4.291 | -2152 | -2037 | -1991 | 79 | 4248 | 2010 |  | CORR | CIGR | 04:18 | 04:37 | 04:44 | 43 | 321 | 10 | EXT |  | 0.89 | (c)
21590.824 | 7.434 | 7.427 | -3.951 | -3.958 | 2211 | -2178 | -2170 | 0 | 3931 | 2010 |  | CORR | CIGR | 04:02 | 04:14 | 04:15 | 27 | 160 | 11 | EXT |  | 0.89 | (c)
21591.296 | 7.906 | 7.838 | -3.479 | -3.547 | -2196 | -2071 | -1951 | 35 | 3466 | 2010 |  | CORR | GENE | 04:11 | 04:31 | 04:51 | 81 | 490 | 10 | EXT |  | 0.89 | (c)
21591.649 | 8.259 | 8.17 | -3.126 | -3.215 | -2158 | -1953 | -1752 | 73 | 3091 | 2010 |  | CORR | GENE | 04:17 | 04:50 | 05:23 | 124 | 812 | 10 | EXT |  | 0.89 | (c)
21607.089 | 1.684 | 1.679 | -9.521 | -9.526 | 1092 | 1162 | 1171 | 982 | 1679 | 2012 |  | CORR | CIGR | 04:02 | 04:13 | 04:15 | 28 | 157 | 14 | EXT |  | 0.89 | (c)
21608.15 | 2.745 | 2.733 | -8.46 | -8.472 | 1487 | 1564 | 1606 | 507 | 2733 | 2012 |  | CORR | CIGR | 05:06 | 05:18 | 05:25 | 39 | 237 | 10 | EXT |  | 0.89 | (c)
21611.54 | 6.135 | 6.135 | -5.07 | -5.07 | 2025 | 2025 | 2084 | 89 | 5042 | 2012 |  | CORR | CIGR | 06:33 | 06:33 | 06:42 | 28 | 117 | 10 | EXT |  | 0.89 | (c)
21702.556 | 7.326 | 7.283 | -3.899 | -3.942 | -1313 | -1199 | -1194 | 918 | 3893 | 2020 |  | CORR | CIGR | 06:44 | 07:02 | 07:03 | 49 | 237 | 11 | EXT |  | 0.89 | (c)
21750.272 | 11.167 | 11.161 | -0.208 | -0.214 | -2225 | -2211 | -2210 | 5 | 195 | 2024 |  | LWAN | PITT | 04:00 | 04:02 | 04:03 | 19 | 30 |  | INT | Эквивалент потери металла 13%. |  | (c)
21840.31 | 0 | -0.075 | -11.035 | -11.11 | 713 | 921 | 1006 | 713 |  | 2033 | Нарушение формы кольцевого шва | GWAN |  | 00:04 | 00:38 | 00:52 | 0 | 587 |  | EXT | Нарушение формы кольцевого шва Аномалия находится на упругопластическом изгибе: R=326 D, максимальное растяжение на 1.2 час. |  | (c)
21840.31 | 0 | 0 | -11.035 | -11.035 | 1459 | 1878 | 1775 | 140 | 0 | 2033 | Смещение кромок | GWAN |  | 02:05 | 03:12 | 02:56 | 0 | 631 |  | EXT | Смещение кромок Вовнутрь Величина смещения - 2.5 мм. Аномалия находится на упругопластическом изгибе: R=326 D, максимальное растяжение на 1.2 час. |  | (c)
21840.31 | 0 | 0 | -11.035 | -11.035 | 2120 | -1902 | -1849 | 0 | 0 | 2033 | Смещение кромок | GWAN |  | 03:51 | 05:02 | 05:11 | 0 | 984 |  | EXT | Смещение кромок Наружу Величина смещения - 2.6 мм. Аномалия находится на упругопластическом изгибе: R=326 D, максимальное растяжение на 1.2 час. |  | (c)
21873.925 | 0 | -0.071 | -10.59 | -10.661 | -674 | -603 | -538 | 402 |  | 2036 | Нарушение формы кольцевого шва | GWAN |  | 09:56 | 10:08 | 10:18 | 0 | 273 |  | EXT | Нарушение формы кольцевого шва |  | (c)
21891.329 | 6.814 | 6.798 | -4.381 | -4.397 | 878 | 885 | 884 | 878 | 4342 | 2037 |  | GOUG | AXSL | 03:00 | 03:01 | 03:01 | 55 | 13 | 7 | EXT | Задир. |  | (c)
21891.344 | 6.829 | 6.762 | -4.366 | -4.433 | 838 | 898 | 890 | 838 | 4308 | 2037 |  | DENT | GENE | 02:54 | 03:03 | 03:02 | 125 | 105 | 0.5 | N/A | Глубина вмятины: 7 мм (0,5%). Линейка: 13 см в (676 см; 03:03 ч:мин) Аномалия находится вблизи дефекта потери металла. |  | (c)
21907.205 | 0 | -0.076 | -11.385 | -11.461 | -169 | 64 | -11 | 0 |  | 2039 | Нарушение формы кольцевого шва | GWAN |  | 00:54 | 01:31 | 01:19 | 0 | 314 |  | EXT | Нарушение формы кольцевого шва |  | (c)
21954.03 | 1.67 | 1.512 | -9.95 | -10.108 | 883 | 1059 | 1098 | 883 | 1512 | 2043 |  | DENT | GENE | 06:02 | 06:31 | 06:37 | 325 | 430 | 0.4 | N/A | Глубина вмятины: 5 мм (0,4%). Линейка: 33 см в (151 см; 06:31 ч:мин) |  | (c)
21985.377 | 10.072 | 10.042 | -1.148 | -1.178 | -1630 | -1502 | -1506 | 1382 | 1011 | 2045 |  | CORR | GENE | 07:07 | 07:28 | 07:27 | 167 | 248 | 10 | EXT |  | 0.9 | (c)
21991.199 | 4.674 | 4.629 | -6.936 | -6.981 | -1237 | -1214 | -1169 | 1100 | 4629 | 2046 |  | CORR | GENE | 06:53 | 06:56 | 07:04 | 58 | 137 | 10 | EXT |  | 0.89 | (c)
21993.242 | 6.717 | 6.673 | -4.893 | -4.937 | -951 | -817 | -842 | 732 | 4885 | 2046 |  | CORR | GENE | 07:39 | 08:00 | 07:56 | 52 | 219 | 10 | EXT |  | 0.89 | (c)
22009.725 | 0 | -0.095 | -11.475 | -11.57 | -1322 | -1105 | -1069 | 817 |  | 2048 | Нарушение формы кольцевого шва | GWAN |  | 09:29 | 10:04 | 10:09 | 0 | 505 |  | EXT | Нарушение формы кольцевого шва |  | (c)
22015.23 | 5.505 | 5.413 | -5.97 | -6.062 | -2020 | -1866 | -1713 | 211 | 5413 | 2048 |  | CORR | GENE | 07:36 | 08:01 | 08:25 | 114 | 613 | 27 | EXT |  | 0.91 | (c)
22015.687 | 5.962 | 5.95 | -5.513 | -5.525 | -1443 | -1433 | -1429 | 787 | 5495 | 2048 |  | CORR | PITT | 09:09 | 09:11 | 09:11 | 30 | 29 | 18 | EXT |  | 0.89 | (c)
22033.503 | 0.793 | 0.716 | -10.792 | -10.869 | -1639 | -1619 | -1622 | 592 | 716 | 2050 |  | CORR | AXGR | 07:08 | 07:11 | 07:11 | 294 | 34 | 14 | EXT |  | 0.93 | (c)
22033.532 | 0.822 | 0.8 | -10.763 | -10.785 | -1990 | -1681 | -1828 | 241 | 800 | 2050 |  | CORR | GENE | 06:12 | 07:01 | 06:38 | 141 | 324 | 12 | EXT |  | 0.9 | (c)
22033.829 | 1.119 | 1.092 | -10.466 | -10.493 | -1918 | -1734 | -1794 | 313 | 1092 | 2050 |  | CORR | CIGR | 06:23 | 06:53 | 06:43 | 34 | 247 | 20 | EXT |  | 0.89 | (c)
22044.295 | 0 | -0.039 | -11.37 | -11.409 | 2166 | -619 | -1026 | 0 |  | 2051 | Нарушение формы кольцевого шва | GWAN |  | 07:55 | 00:26 | 11:20 | 0 | 2538 |  | EXT | Нарушение формы кольцевого шва |  | (c)
22053.092 | 8.797 | 8.744 | -2.573 | -2.626 | 1702 | 1893 | 1952 | 28 | 2532 | 2051 |  | CORR | GENE | 06:40 | 07:11 | 07:21 | 94 | 500 | 10 | EXT |  | 0.89 | (c)
22053.882 | 9.587 | 9.565 | -1.783 | -1.805 | 1866 | 1892 | 1930 | 237 | 1779 | 2051 |  | CORR | CIGR | 07:07 | 07:11 | 07:17 | 26 | 127 | 11 | EXT |  | 0.89 | (c)
22054.635 | 10.34 | 10.283 | -1.03 | -1.087 | 2014 | 2107 | 2190 | 0 | 1023 | 2051 |  | CORR | GENE | 07:31 | 07:46 | 07:59 | 64 | 352 | 15 | EXT |  | 0.89 | (c)
22061.111 | 5.446 | 5.293 | -6.074 | -6.227 | 2148 | 2174 | 2183 | 12 | 5293 | 2052 |  | CORR | GENE | 04:55 | 04:59 | 05:01 | 246 | 70 | 15 | EXT |  | 0.93 | (c)
22061.157 | 5.492 | 5.481 | -6.028 | -6.039 | -2220 | -2183 | -2133 | 10 | 5481 | 2052 |  | CORR | GENE | 05:10 | 05:16 | 05:24 | 122 | 174 | 10 | EXT |  | 0.89 | (c)
22061.461 | 5.796 | 5.716 | -5.724 | -5.804 | 2016 | 2065 | 2169 | 0 | 5693 | 2052 |  | CORR | GENE | 04:34 | 04:42 | 04:58 | 111 | 305 | 15 | EXT |  | 0.9 | (c)
22061.565 | 5.9 | 5.893 | -5.62 | -5.627 | -1592 | -1538 | -1421 | 638 | 5547 | 2052 |  | CORR | GENE | 06:51 | 07:00 | 07:19 | 80 | 343 | 12 | EXT |  | 0.89 | (c)
22061.672 | 6.007 | 5.862 | -5.513 | -5.658 | -2188 | -2142 | -2138 | 42 | 5442 | 2052 |  | CORR | GENE | 05:15 | 05:23 | 05:23 | 216 | 101 | 13 | EXT |  | 0.91 | (c)
22061.73 | 6.065 | 6.044 | -5.455 | -5.476 | -1268 | -1012 | -1086 | 905 | 5391 | 2052 |  | CORR | GENE | 07:44 | 08:25 | 08:13 | 85 | 364 | 12 | EXT |  | 0.89 | (c)
22061.895 | 6.23 | 6.185 | -5.29 | -5.335 | -1707 | -1610 | -1519 | 524 | 5244 | 2052 |  | CORR | GENE | 06:33 | 06:49 | 07:03 | 91 | 376 | 14 | EXT |  | 0.89 | (c)
22061.968 | 6.303 | 6.215 | -5.217 | -5.305 | 1962 | 2106 | 2180 | 0 | 5014 | 2052 |  | CORR | GENE | 04:25 | 04:48 | 05:00 | 291 | 435 | 12 | EXT |  | 0.92 | (c)
22061.983 | 6.318 | 6.307 | -5.202 | -5.213 | -1689 | -1677 | -1676 | 541 | 5194 | 2052 |  | CORR | PITT | 06:36 | 06:38 | 06:38 | 19 | 26 | 21 | EXT |  | 0.89 | (c)
22062.061 | 6.396 | 6.381 | -5.124 | -5.139 | 999 | 1135 | 1182 | 865 | 5088 | 2052 |  | CORR | GENE | 01:50 | 02:12 | 02:19 | 51 | 366 | 10 | EXT |  | 0.89 | (c)
22062.262 | 6.597 | 6.566 | -4.923 | -4.954 | 2114 | 2148 | -2179 | 0 | 4902 | 2052 |  | CORR | GENE | 04:50 | 04:55 | 05:17 | 52 | 336 | 13 | EXT |  | 0.89 | (c)
22062.318 | 6.653 | 6.636 | -4.867 | -4.884 | -1784 | -1622 | -1633 | 447 | 4840 | 2052 |  | CORR | CIGR | 06:21 | 06:47 | 06:45 | 44 | 301 | 11 | EXT |  | 0.89 | (c)
22062.408 | 6.743 | 6.727 | -4.777 | -4.793 | -1723 | -1492 | -1538 | 508 | 4735 | 2052 |  | CORR | GENE | 06:30 | 07:08 | 07:00 | 58 | 370 | 13 | EXT |  | 0.89 | (c)
22062.46 | 6.795 | 6.688 | -4.725 | -4.832 | -2199 | -2122 | -2131 | 32 | 4567 | 2052 |  | CORR | GENE | 05:14 | 05:26 | 05:25 | 265 | 136 | 15 | EXT |  | 0.93 | (c)
22062.823 | 7.158 | 7.104 | -4.362 | -4.416 | 2216 | -2138 | -2122 | 0 | 4262 | 2052 |  | CORR | GENE | 05:06 | 05:23 | 05:26 | 154 | 246 | 10 | EXT |  | 0.9 | (c)
22062.85 | 7.185 | 7.17 | -4.335 | -4.35 | -1763 | -1719 | -1702 | 468 | 4303 | 2052 |  | CORR | CIGR | 06:24 | 06:31 | 06:34 | 47 | 122 | 11 | EXT |  | 0.89 | (c)
22064.657 | 8.992 | 8.983 | -2.528 | -2.537 | -1792 | -1748 | -1676 | 438 | 2504 | 2052 |  | CORR | CIGR | 06:19 | 06:26 | 06:38 | 33 | 234 | 10 | EXT |  | 0.89 | (c)
22065.109 | 9.444 | 9.423 | -2.076 | -2.097 | 2194 | -2171 | -2126 | 0 | 2060 | 2052 |  | CORR | CIGR | 05:03 | 05:18 | 05:25 | 37 | 280 | 18 | EXT |  | 0.89 | (c)
22066.852 | 11.187 | 11.154 | -0.333 | -0.366 | -2187 | -1854 | -1933 | 44 | 305 | 2052 |  | CORR | GENE | 05:16 | 06:09 | 05:57 | 61 | 508 | 10 | EXT |  | 0.89 | (c)
22066.922 | 11.257 | 11.24 | -0.263 | -0.28 | -1677 | -1622 | -1600 | 554 | 250 | 2052 |  | CORR | CIGR | 06:38 | 06:47 | 06:50 | 30 | 154 | 11 | EXT |  | 0.89 | (c)
22068.161 | 0.976 | 0.941 | -9.964 | -9.999 | -1217 | -797 | -923 | 630 | 941 | 2053 |  | CORR | GENE | 06:28 | 07:36 | 07:16 | 113 | 586 | 10 | EXT |  | 0.89 | (c)
22068.584 | 1.399 | 1.366 | -9.541 | -9.574 | -989 | -843 | -823 | 656 | 1366 | 2053 |  | CORR | GENE | 07:05 | 07:29 | 07:32 | 53 | 333 | 11 | EXT |  | 0.89 | (c)
22068.753 | 1.568 | 1.536 | -9.372 | -9.404 | -2048 | -1776 | -1853 | 183 | 1536 | 2053 |  | CORR | GENE | 04:14 | 04:58 | 04:46 | 88 | 390 | 11 | EXT |  | 0.89 | (c)
22068.947 | 1.762 | 1.74 | -9.178 | -9.2 | -901 | -808 | -769 | 638 | 1740 | 2053 |  | CORR | CIGR | 07:19 | 07:34 | 07:40 | 33 | 263 | 14 | EXT |  | 0.89 | (c)
22069.019 | 1.834 | 1.796 | -9.106 | -9.144 | -2140 | -1143 | -1559 | 90 | 1796 | 2053 |  | CORR | GENE | 03:59 | 06:40 | 05:33 | 237 | 1163 | 11 | EXT |  | 0.91 | (c)
22069.594 | 2.409 | 2.398 | -8.531 | -8.542 | -1190 | -1124 | -1128 | 1040 | 2398 | 2053 |  | CORR | CIGR | 06:33 | 06:43 | 06:43 | 25 | 124 | 11 | EXT |  | 0.89 | (c)
22069.822 | 2.637 | 2.559 | -8.303 | -8.381 | -1907 | -1778 | -1561 | 323 | 2559 | 2053 |  | CORR | GENE | 04:37 | 04:58 | 05:33 | 114 | 692 | 10 | EXT |  | 0.89 | (c)
22070.395 | 3.21 | 3.131 | -7.73 | -7.809 | -2182 | -2025 | -1937 | 49 | 3131 | 2053 |  | CORR | GENE | 03:53 | 04:18 | 04:32 | 114 | 490 | 10 | EXT |  | 0.89 | (c)
22070.455 | 3.27 | 3.247 | -7.67 | -7.693 | 1137 | 1361 | 1332 | 704 | 3247 | 2053 |  | CORR | GENE | 00:48 | 01:24 | 01:20 | 73 | 390 | 10 | EXT |  | 0.89 | (c)
22070.484 | 3.299 | 3.208 | -7.641 | -7.732 | -1104 | -1080 | -1071 | 1038 | 3208 | 2053 |  | CORR | GENE | 06:46 | 06:50 | 06:52 | 180 | 66 | 11 | EXT |  | 0.9 | (c)
22070.718 | 3.533 | 3.306 | -7.407 | -7.634 | -1721 | -1538 | -1596 | 510 | 3306 | 2053 |  | CORR | GENE | 05:07 | 05:36 | 05:27 | 1450 | 250 | 10 | EXT |  | 0.96 | (c)
22071.07 | 3.885 | 3.865 | -7.055 | -7.075 | -2168 | -2026 | -2044 | 62 | 3865 | 2053 |  | CORR | CIGR | 03:55 | 04:18 | 04:15 | 40 | 248 | 11 | EXT |  | 0.89 | (c)
22072.705 | 5.52 | 4.943 | -5.42 | -5.997 | -2199 | -2138 | -2164 | 31 | 4943 | 2053 |  | CORR | GENE | 03:50 | 03:60 | 03:55 | 741 | 70 | 10 | EXT |  | 0.95 | (c)
22073.298 | 6.113 | 5.778 | -4.827 | -5.162 | -2198 | -2144 | -2169 | 32 | 4582 | 2053 |  | CORR | GENE | 03:50 | 03:59 | 03:55 | 580 | 58 | 12 | EXT |  | 0.95 | (c)
22073.904 | 6.719 | 6.699 | -4.221 | -4.241 | -1831 | -1752 | -1705 | 400 | 4210 | 2053 |  | CORR | CIGR | 04:49 | 05:02 | 05:10 | 31 | 252 | 10 | EXT |  | 0.89 | (c)
22079.286 | 1.161 | 1.153 | -10.229 | -10.237 | -1631 | -1584 | -1573 | 600 | 1153 | 2054 |  | CORR | CIGR | 08:12 | 08:20 | 08:21 | 34 | 116 | 13 | EXT |  | 0.89 | (c)
22083.88 | 5.755 | 5.722 | -5.635 | -5.668 | 1619 | 1723 | 1913 | 24 | 5602 | 2054 |  | CORR | GENE | 04:57 | 05:13 | 05:44 | 66 | 587 | 12 | EXT |  | 0.89 | (c)
22084.537 | 6.412 | 5.918 | -4.978 | -5.472 | 633 | 842 | 763 | 633 | 4715 | 2054 |  | GOUG | GENE | 02:17 | 02:51 | 02:38 | 757 | 261 | 8 | EXT | Задир. |  | (c)
22089.069 | 10.944 | 10.914 | -0.446 | -0.476 | 1046 | 1144 | 1136 | 1004 | 446 | 2054 |  | CORR | CIGR | 03:24 | 03:40 | 03:39 | 30 | 180 | 12 | EXT |  | 0.89 | (c)
22089.078 | 10.953 | 10.933 | -0.437 | -0.457 | 1375 | 1613 | 1596 | 413 | 346 | 2054 |  | CORR | GENE | 04:17 | 04:56 | 04:53 | 111 | 443 | 21 | EXT |  | 0.9 | (c)
22089.364 | 11.239 | 11.054 | -0.151 | -0.336 | 1675 | 1721 | 1710 | 485 | 14 | 2054 |  | CORR | GENE | 05:06 | 05:13 | 05:11 | 322 | 70 | 20 | EXT |  | 0.96 | (c)
22089.519 | 0.004 | 0.004 | -11.241 | -11.241 | 2176 | 2176 | 2195 | 16 | 4 | 2055 |  | CORR | AXGR | 05:11 | 05:11 | 05:14 | 106 | 39 | 10 | EXT |  | 0.89 | (c)
22089.734 | 0.219 | 0.176 | -11.026 | -11.069 | 2213 | 2229 | -2228 | 0 | 176 | 2055 |  | CORR | AXGR | 05:17 | 05:20 | 05:21 | 103 | 40 | 13 | EXT |  | 0.89 | (c)
22089.829 | 0.314 | 0.296 | -10.931 | -10.949 | 1499 | 1893 | 1850 | 30 | 296 | 2055 |  | CORR | GENE | 03:22 | 04:26 | 04:19 | 106 | 701 | 19 | EXT |  | 0.9 | (c)
22091.36 | 1.845 | 1.818 | -9.4 | -9.427 | 2001 | 2018 | 2010 | 212 | 1818 | 2055 |  | CORR | PITT | 04:43 | 04:46 | 04:45 | 29 | 18 | 15 | EXT |  | 0.89 | (c)
22091.374 | 1.859 | 1.835 | -9.386 | -9.41 | 2057 | 2108 | 2157 | 0 | 1835 | 2055 |  | CORR | CIGR | 04:52 | 05:00 | 05:08 | 30 | 200 | 10 | EXT |  | 0.89 | (c)
22092.123 | 2.608 | 2.591 | -8.637 | -8.654 | 2034 | 2096 | 2120 | 24 | 2591 | 2055 |  | CORR | CIGR | 04:48 | 04:58 | 05:02 | 33 | 173 | 13 | EXT |  | 0.89 | (c)
22092.13 | 2.615 | 2.595 | -8.63 | -8.65 | -1738 | -1672 | -1642 | 492 | 2595 | 2055 |  | CORR | CIGR | 06:40 | 06:50 | 06:55 | 32 | 192 | 13 | EXT |  | 0.89 | (c)
22092.961 | 3.446 | 3.433 | -7.799 | -7.812 | 2218 | -2189 | -2180 | 0 | 3433 | 2055 |  | CORR | CIGR | 05:18 | 05:27 | 05:28 | 30 | 126 | 10 | EXT |  | 0.89 | (c)
22094.527 | 5.012 | 4.982 | -6.233 | -6.263 | 1951 | 2105 | 2176 | 0 | 4982 | 2055 |  | CORR | GENE | 04:35 | 04:60 | 05:11 | 48 | 450 | 14 | EXT |  | 0.89 | (c)
22095.77 | 6.255 | 6.236 | -4.99 | -5.009 | 2027 | 2137 | 2126 | 5 | 4969 | 2055 |  | CORR | CIGR | 04:47 | 05:05 | 05:03 | 40 | 198 | 11 | EXT |  | 0.89 | (c)
22101.491 | 0.731 | 0.719 | -7.194 | -7.206 | -1727 | -1695 | -1639 | 504 | 719 | 2056 |  | CORR | CIGR | 05:30 | 05:35 | 05:44 | 21 | 175 | 11 | EXT |  | 0.88 | (c)
22114.44 | 2.33 | 2.05 | -9.125 | -9.405 | 36 | 612 | 503 | 36 | 2050 | 2058 |  | CORR | GENE | 05:57 | 07:30 | 07:12 | 384 | 934 | 11 | EXT |  | 0.93 | (c)
22115.142 | 3.032 | 3.019 | -8.423 | -8.436 | -188 | -158 | -132 | 77 | 3019 | 2058 |  | CORR | CIGR | 05:21 | 05:26 | 05:30 | 24 | 111 | 10 | EXT |  | 0.89 | (c)
22118.216 | 6.106 | 6.018 | -5.349 | -5.437 | -943 | -837 | -850 | 757 | 5268 | 2058 |  | DENT | GENE | 03:19 | 03:36 | 03:34 | 169 | 185 | 0.8 | N/A | Глубина вмятины: 11 мм (0,8%). Линейка: 17 см в (602 см; 03:36 ч:мин) |  | (c)
22119.635 | 7.525 | 7.41 | -3.93 | -4.045 | -1098 | -978 | -984 | 869 | 3848 | 2058 |  | DENT | GENE | 02:54 | 03:13 | 03:12 | 197 | 229 | 0.7 | N/A | Глубина вмятины: 10 мм (0,7%). Линейка: 20 см в (741 см; 03:13 ч:мин) |  | (c)
22132.693 | 9.128 | 9.116 | -1.982 | -1.994 | -1933 | -1890 | -1880 | 1827 | 1965 | 2059 |  | CORR | CIGR | 03:28 | 03:35 | 03:36 | 29 | 106 | 11 | EXT |  | 0.89 | (c)
22133.932 | 10.367 | 10.335 | -0.743 | -0.775 | 1996 | 2089 | 2133 | 1996 | 718 | 2059 |  | CORR | GENE | 02:02 | 02:17 | 02:24 | 57 | 273 | 11 | EXT |  | 0.89 | (c)
22137.453 | 2.778 | 2.757 | -7.567 | -7.588 | 1654 | 1814 | 1758 | 1654 | 2757 | 2060 |  | CORR | GENE | 09:05 | 09:31 | 09:22 | 265 | 207 | 10 | EXT |  | 0.91 | (c)
22137.811 | 3.136 | 3.119 | -7.209 | -7.226 | -917 | -754 | -790 | 664 | 3119 | 2060 |  | CORR | GENE | 02:10 | 02:36 | 02:30 | 67 | 253 | 11 | EXT |  | 0.89 | (c)
22138.059 | 3.384 | 2.636 | -6.961 | -7.709 | 1247 | 1328 | 1321 | 1247 | 2636 | 2060 |  | CORR | GENE | 07:59 | 08:12 | 08:11 | 1388 | 147 | 10 | EXT |  | 0.97 | (c)
22139.046 | 4.371 | 4.269 | -5.974 | -6.076 | 1457 | 1595 | 1611 | 1457 | 4269 | 2060 |  | CORR | GENE | 08:33 | 08:55 | 08:58 | 135 | 308 | 13 | EXT |  | 0.9 | (c)
22139.267 | 4.592 | 4.551 | -5.753 | -5.794 | 1655 | 1788 | 1745 | 1655 | 4551 | 2060 |  | CORR | GENE | 09:05 | 09:27 | 09:20 | 52 | 181 | 10 | EXT |  | 0.89 | (c)
22148.445 | 3.425 | 3.423 | -8.19 | -8.192 | 1238 | 1261 | 1280 | 1238 | 3423 | 2061 |  | CORR | CIGR | 09:58 | 10:02 | 10:05 | 16 | 84 | 11 | EXT |  | 0.89 | (c)
22148.905 | 3.885 | 3.885 | -7.73 | -7.73 | 1273 | 1305 | 1318 | 1273 | 3885 | 2061 |  | CORR | CIGR | 10:04 | 10:09 | 10:11 | 16 | 90 | 11 | EXT |  | 0.89 | (c)
22164.282 | 7.647 | 7.247 | -3.958 | -4.358 | 1762 | 1881 | 1863 | 1762 | 3893 | 2062 |  | GOUG | GENE | 07:30 | 07:49 | 07:46 | 465 | 202 | 6 | EXT | Задир. |  | (c)
22179.855 | 0 | -0.071 | -11.145 | -11.216 | 18 | 200 | 388 | 18 |  | 2064 | Нарушение формы кольцевого шва | GWAN |  | 09:40 | 10:10 | 10:40 | 0 | 741 |  | EXT | Нарушение формы кольцевого шва |  | (c)
22185.975 | 6.12 | 6.104 | -5.025 | -5.041 | 2061 | 2088 | 2109 | 73 | 5015 | 2064 |  | CORR | CIGR | 03:10 | 03:14 | 03:18 | 26 | 96 | 13 | EXT |  | 0.84 | (c)
22191.369 | 0.369 | 0.354 | -11.086 | -11.101 | 1106 | 1168 | 1171 | 994 | 354 | 2065 |  | CORR | CIGR | 03:20 | 03:30 | 03:31 | 24 | 130 | 12 | EXT |  | 0.84 | (c)
22191.506 | 0.506 | 0.454 | -10.949 | -11.001 | 706 | 796 | 823 | 706 | 454 | 2065 |  | CORR | GENE | 02:16 | 02:30 | 02:35 | 89 | 234 | 11 | EXT |  | 0.85 | (c)
22213.92 | 0 | -0.043 | -11.04 | -11.083 | 1719 | 2215 | -2152 | 0 |  | 2067 | Нарушение формы кольцевого шва | GWAN |  | 06:36 | 07:56 | 08:11 | 0 | 1178 |  | EXT | Нарушение формы кольцевого шва |  | (c)
22213.92 | 0 | -0.058 | -11.04 | -11.098 | -1110 | -826 | -468 | 173 |  | 2067 | Нарушение формы кольцевого шва | GWAN |  | 10:59 | 11:45 | 12:43 | 0 | 1283 |  | EXT | Нарушение формы кольцевого шва |  | (c)
22215.163 | 1.243 | 1.192 | -9.797 | -9.848 | 467 | 662 | 633 | 467 | 1192 | 2067 |  | CORR | GENE | 03:14 | 03:45 | 03:40 | 79 | 331 | 10 | EXT |  | 0.89 | (c)
22217.263 | 3.343 | 3.328 | -7.697 | -7.712 | 211 | 245 | 266 | 211 | 3328 | 2067 |  | CORR | CIGR | 02:32 | 02:38 | 02:41 | 32 | 111 | 13 | EXT |  | 0.89 | (c)
22229.65 | 4.69 | 4.669 | -6.755 | -6.776 | 1857 | 2010 | 1956 | 176 | 4669 | 2068 |  | CORR | CIGR | 05:16 | 05:41 | 05:32 | 33 | 197 | 11 | EXT |  | 0.89 | (c)
22236.405 | 0 | -0.068 | -5.255 | -5.323 | 1427 | 1682 | 1642 | 374 |  | 2069 | Нарушение формы кольцевого шва | GWAN |  | 01:04 | 01:46 | 01:39 | 0 | 429 |  | EXT | Нарушение формы кольцевого шва |  | (c)
22268.614 | 9.974 | 9.828 | -1.461 | -1.607 | -1533 | -1397 | -1368 | 697 | 1445 | 2072 |  | GOUG | GENE | 09:22 | 09:44 | 09:49 | 162 | 331 | 7 | EXT | Задир. |  | (c)
22356.338 | 7.198 | 7.17 | -4.422 | -4.45 | 2025 | 2144 | 2129 | 2025 | 4396 | 2080 |  | CORR | CIGR | 02:54 | 03:13 | 03:10 | 54 | 208 | 10 | EXT |  | 0.89 | (c)
22408.302 | 3.137 | 3.128 | -8.063 | -8.072 | -1020 | -994 | -982 | 944 | 3128 | 2085 |  | CORR | CIGR | 09:10 | 09:14 | 09:16 | 21 | 76 | 12 | EXT |  | 0.89 | (c)
22422.283 | 5.918 | 5.89 | -5.342 | -5.37 | -506 | -173 | -232 | 0 | 5319 | 2086 |  | CORR | CIGR | 07:25 | 08:19 | 08:09 | 51 | 548 | 10 | EXT |  | 0.89 | (c)
22425.357 | 8.992 | 8.931 | -2.268 | -2.329 | -393 | 144 | -82 | 0 | 2252 | 2086 |  | CORR | GENE | 07:43 | 09:10 | 08:34 | 77 | 623 | 10 | EXT |  | 0.89 | (c)
22425.774 | 9.409 | 9.339 | -1.851 | -1.921 | -565 | -311 | -277 | 0 | 1817 | 2086 |  | CORR | GENE | 07:16 | 07:57 | 08:02 | 104 | 575 | 12 | EXT |  | 0.89 | (c)
22426.035 | 9.67 | 9.618 | -1.59 | -1.642 | -480 | -272 | -249 | 19 | 1563 | 2086 |  | CORR | GENE | 07:29 | 08:03 | 08:07 | 79 | 461 | 12 | EXT |  | 0.89 | (c)
22426.572 | 10.207 | 10.106 | -1.053 | -1.154 | -553 | -336 | -126 | 0 | 1017 | 2086 |  | CORR | GENE | 07:18 | 07:52 | 08:26 | 137 | 853 | 10 | EXT |  | 0.9 | (c)
22426.835 | 10.47 | 10.426 | -0.79 | -0.834 | -442 | -249 | -208 | 0 | 763 | 2086 |  | CORR | GENE | 07:35 | 08:07 | 08:13 | 71 | 468 | 12 | EXT |  | 0.89 | (c)
22427.608 | 11.243 | 11.219 | -0.017 | -0.041 | -546 | -419 | -343 | 140 | 13 | 2086 |  | CORR | CIGR | 07:19 | 07:39 | 07:51 | 28 | 405 | 12 | EXT |  | 0.89 | (c)
22427.704 | 0.079 | 0.033 | -11.046 | -11.092 | 1579 | 2015 | 1872 | 1579 | 33 | 2087 |  | CORR | GENE | 03:56 | 05:07 | 04:43 | 93 | 585 | 13 | EXT |  | 0.89 | (c)
22427.714 | 0.089 | 0.036 | -11.036 | -11.089 | -1820 | -1288 | -1451 | 1082 | 36 | 2087 |  | CORR | GENE | 06:48 | 08:14 | 07:47 | 66 | 738 | 13 | EXT |  | 0.89 | (c)
22427.913 | 0.288 | 0.264 | -10.837 | -10.861 | -785 | -732 | -695 | 604 | 264 | 2087 |  | CORR | CIGR | 09:35 | 09:43 | 09:49 | 33 | 181 | 10 | EXT |  | 0.89 | (c)
22430.549 | 2.924 | 2.845 | -8.201 | -8.28 | -1660 | -1410 | -1438 | 1215 | 2845 | 2087 |  | CORR | GENE | 07:14 | 07:54 | 07:49 | 100 | 445 | 11 | EXT |  | 0.89 | (c)
22430.941 | 3.316 | 3.292 | -7.809 | -7.833 | -1739 | -1536 | -1444 | 1150 | 3292 | 2087 |  | CORR | GENE | 07:01 | 07:34 | 07:48 | 75 | 589 | 10 | EXT |  | 0.89 | (c)
22431.78 | 4.155 | 4.142 | -6.97 | -6.983 | -1858 | -1804 | -1754 | 1650 | 4142 | 2087 |  | CORR | CIGR | 06:42 | 06:50 | 06:58 | 27 | 208 | 10 | EXT |  | 0.89 | (c)
22432.183 | 4.558 | 4.542 | -6.567 | -6.583 | -1726 | -1673 | -1663 | 1600 | 4542 | 2087 |  | CORR | CIGR | 07:03 | 07:11 | 07:13 | 28 | 127 | 10 | EXT |  | 0.89 | (c)
22435.332 | 7.707 | 7.605 | -3.418 | -3.52 | -1546 | -1497 | -1211 | 876 | 3403 | 2087 |  | CORR | GENE | 07:32 | 07:40 | 08:26 | 117 | 670 | 11 | EXT |  | 0.89 | (c)
22484.08 | 0 | -0.066 | -11.275 | -11.341 | -486 | 7 | -191 | 0 |  | 2092 | Нарушение формы кольцевого шва | GWAN |  | 07:45 | 09:05 | 08:33 | 0 | 589 |  | EXT | Нарушение формы кольцевого шва |  | (c)
22492.309 | 8.229 | 8.121 | -3.046 | -3.154 | -1968 | -1614 | -1384 | 263 | 3000 | 2092 |  | CORR | GENE | 03:46 | 04:43 | 05:20 | 154 | 1167 | 10 | EXT |  | 0.9 | (c)
22509.203 | 3.533 | 3.52 | -7.057 | -7.07 | 1446 | 1513 | 1511 | 655 | 3520 | 2094 |  | GOUG | CIGR | 02:44 | 02:55 | 02:55 | 21 | 130 | 11 | EXT | Задир. |  | (c)
22527.682 | 0.147 | 0.091 | -11.233 | -11.289 | 1811 | 1969 | 1999 | 45 | 91 | 2096 |  | CORR | GENE | 02:38 | 03:04 | 03:09 | 138 | 375 | 11 | EXT |  | 0.9 | (c)
22535.955 | 8.42 | 8.391 | -2.96 | -2.989 | -1860 | -1780 | -1767 | 370 | 2950 | 2096 |  | CORR | CIGR | 04:46 | 04:59 | 05:01 | 39 | 186 | 11 | EXT |  | 0.89 | (c)
22550.01 | 0 | -0.064 | -11.345 | -11.409 | -1482 | -1007 | -990 | 499 |  | 2098 | Нарушение формы кольцевого шва | GWAN |  | 11:31 | 00:47 | 12:50 | 0 | 983 |  | EXT | Нарушение формы кольцевого шва |  | (c)
22646.187 | 5.447 | 5.399 | -3.178 | -3.226 | 1356 | 1522 | 1532 | 1356 | 3159 | 2106 |  | CORR | GENE | 04:01 | 04:28 | 04:30 | 67 | 353 | 11 | EXT |  | 0.89 | (c)
22646.403 | 5.663 | 5.643 | -2.962 | -2.982 | 1363 | 1675 | 1611 | 1363 | 2908 | 2106 |  | CORR | GENE | 04:03 | 04:53 | 04:43 | 74 | 497 | 11 | EXT |  | 0.89 | (c)
22660.681 | 8.296 | 8.248 | -2.329 | -2.377 | 13 | 167 | 204 | 13 | 2312 | 2108 |  | CORR | GENE | 04:32 | 04:57 | 05:03 | 65 | 381 | 12 | EXT |  | 0.89 | (c)
22660.779 | 8.394 | 8.323 | -2.231 | -2.302 | 567 | 1258 | 1104 | 567 | 2126 | 2108 |  | CORR | GENE | 06:01 | 07:53 | 07:28 | 176 | 1074 | 11 | EXT |  | 0.9 | (c)
22660.887 | 8.502 | 8.441 | -2.123 | -2.184 | -49 | 220 | 189 | 0 | 2086 | 2108 |  | CORR | GENE | 04:22 | 05:05 | 05:00 | 98 | 476 | 12 | EXT |  | 0.89 | (c)
22661.398 | 9.013 | 8.994 | -1.612 | -1.631 | -500 | -141 | -235 | 0 | 1581 | 2108 |  | CORR | CIGR | 03:09 | 04:07 | 03:52 | 50 | 530 | 10 | EXT |  | 0.89 | (c)
22661.626 | 9.241 | 9.167 | -1.384 | -1.458 | 294 | 509 | 550 | 294 | 1358 | 2108 |  | CORR | GENE | 05:17 | 05:52 | 05:58 | 100 | 511 | 10 | EXT |  | 0.89 | (c)
22690.361 | 4.691 | 4.562 | -6.644 | -6.773 | -1775 | -1368 | -1144 | 456 | 4562 | 2111 |  | CORR | GENE | 06:47 | 07:53 | 08:29 | 211 | 1261 | 10 | EXT |  | 0.9 | (c)
22690.453 | 4.783 | 4.769 | -6.552 | -6.566 | -2209 | -1952 | -2014 | 21 | 4769 | 2111 |  | CORR | CIGR | 05:37 | 06:19 | 06:09 | 49 | 391 | 11 | EXT |  | 0.89 | (c)
22690.725 | 5.055 | 4.95 | -6.28 | -6.385 | -1323 | -1133 | -955 | 588 | 4950 | 2111 |  | CORR | GENE | 08:00 | 08:31 | 08:59 | 140 | 735 | 10 | EXT |  | 0.89 | (c)
22690.924 | 5.254 | 5.221 | -6.081 | -6.114 | -1298 | -680 | -845 | 392 | 5221 | 2111 |  | CORR | GENE | 08:04 | 09:44 | 09:17 | 157 | 906 | 12 | EXT |  | 0.9 | (c)
22691.164 | 5.494 | 5.453 | -5.841 | -5.882 | 2088 | -1475 | -1772 | 0 | 5453 | 2111 |  | CORR | GENE | 05:11 | 07:36 | 06:48 | 204 | 1201 | 10 | EXT |  | 0.9 | (c)
22691.755 | 6.085 | 6.007 | -5.25 | -5.328 | 1773 | -2090 | 2137 | 0 | 5220 | 2111 |  | CORR | GENE | 04:20 | 05:56 | 05:19 | 108 | 727 | 12 | EXT |  | 0.89 | (c)
22691.816 | 6.146 | 6.067 | -5.189 | -5.268 | -1878 | -1543 | -1238 | 352 | 4935 | 2111 |  | CORR | GENE | 06:30 | 07:25 | 08:14 | 333 | 1281 | 13 | EXT |  | 0.93 | (c)
22706.972 | 9.967 | 9.786 | -1.328 | -1.509 | 1866 | 2123 | -2094 | 0 | 1273 | 2112 |  | CORR | GENE | 06:41 | 07:23 | 08:02 | 236 | 1003 | 10 | EXT |  | 0.91 | (c)
22712.472 | 4.172 | 4.103 | -6.698 | -6.767 | -1385 | -851 | -1010 | 634 | 4103 | 2113 |  | CORR | GENE | 08:25 | 09:51 | 09:26 | 104 | 751 | 10 | EXT |  | 0.89 | (c)
22715.803 | 7.503 | 7.402 | -3.367 | -3.468 | -1803 | -1676 | -1470 | 427 | 3335 | 2113 |  | CORR | GENE | 07:17 | 07:38 | 08:11 | 133 | 667 | 10 | EXT |  | 0.89 | (c)
22792.977 | 7.242 | 7.227 | -4.198 | -4.213 | 1406 | 1417 | 1420 | 1406 | 4184 | 2120 |  | CORR | PITT | 03:54 | 03:56 | 03:57 | 29 | 28 | 24 | EXT |  | 0.89 | (c)
22794.087 | 8.352 | 8.339 | -3.088 | -3.101 | 1017 | 1024 | 1065 | 1017 | 3081 | 2120 |  | CORR | CIGR | 02:52 | 02:53 | 02:59 | 20 | 95 | 12 | EXT |  | 0.89 | (c)
22803.024 | 5.849 | 5.831 | -5.451 | -5.469 | 2143 | 2182 | 2180 | 2143 | 5445 | 2121 |  | GOUG | CIGR | 08:09 | 08:16 | 08:15 | 24 | 75 | 11 | EXT | Задир. |  | (c)
22806.112 | 8.937 | 8.896 | -2.363 | -2.404 | -2019 | -2005 | -2005 | 1990 | 2329 | 2121 |  | GOUG | AXGR | 08:58 | 08:60 | 08:60 | 75 | 29 | 8 | EXT | Задир. |  | (c)
22820.03 | 0 | -0.063 | -11.125 | -11.188 | -261 | 375 | 345 | 0 |  | 2123 | Нарушение формы кольцевого шва | GWAN |  | 10:59 | 00:42 | 12:37 | 0 | 1213 |  | EXT | Нарушение формы кольцевого шва |  | (c)
22820.03 | 0 | -0.044 | -11.125 | -11.169 | -1540 | -960 | -1162 | 690 |  | 2123 | Нарушение формы кольцевого шва | GWAN |  | 07:32 | 09:06 | 08:34 | 0 | 757 |  | EXT | Нарушение формы кольцевого шва |  | (c)
22898.828 | 0.473 | 0.425 | -10.157 | -10.205 | -1135 | -904 | -900 | 665 | 425 | 2130 |  | CORR | GENE | 08:46 | 09:24 | 09:24 | 67 | 470 | 10 | EXT |  | 0.89 | (c)
22899.383 | 1.028 | 0.992 | -9.602 | -9.638 | -905 | -799 | -769 | 632 | 992 | 2130 |  | CORR | GENE | 09:24 | 09:41 | 09:46 | 68 | 273 | 10 | EXT |  | 0.89 | (c)
22914.925 | 5.94 | 5.898 | -5.225 | -5.267 | 987 | 1064 | 1150 | 987 | 5190 | 2131 |  | CORR | GENE | 01:55 | 02:08 | 02:22 | 77 | 326 | 12 | EXT |  | 0.89 | (c)
22955.948 | 2.248 | 1.979 | -9.167 | -9.436 | -2034 | -2008 | -1974 | 196 | 1979 | 2135 |  | CORR | GENE | 03:34 | 03:38 | 03:43 | 360 | 120 | 14 | EXT |  | 0.94 | (c)
22989.37 | 1.77 | 1.753 | -8.945 | -8.962 | -1909 | -1393 | -1619 | 1328 | 1753 | 2138 |  | CORR | GENE | 01:52 | 03:15 | 02:39 | 234 | 581 | 11 | EXT |  | 0.91 | (c)
23082.904 | 5.239 | 5.184 | -4.236 | -4.291 | 1048 | -2076 | 1796 | 1048 | 4114 | 2146 |  | CORR | GENE | 05:06 | 08:42 | 07:07 | 177 | 1496 | 11 | EXT |  | 0.9 | (c)
23105.695 | 4.95 | 4.916 | -6.375 | -6.409 | -1613 | -1496 | -1452 | 1291 | 4916 | 2149 |  | CORR | CIGR | 09:41 | 09:60 | 10:07 | 43 | 322 | 10 | EXT |  | 0.89 | (c)
23106.502 | 5.757 | 5.724 | -5.568 | -5.601 | -1967 | -1836 | -1840 | 1714 | 5545 | 2149 |  | CORR | CIGR | 08:44 | 09:05 | 09:04 | 56 | 253 | 10 | EXT |  | 0.89 | (c)
23123.43 | 0 | -0.029 | -11.085 | -11.114 | -1997 | -1540 | -1622 | 1248 |  | 2151 | Нарушение формы кольцевого шва | GWAN |  | 01:08 | 02:21 | 02:08 | 0 | 749 |  | EXT | Нарушение формы кольцевого шва |  | (c)
23123.43 | 0 | -0.065 | -11.085 | -11.15 | 1199 | 1450 | 1475 | 1199 |  | 2151 | Нарушение формы кольцевого шва | GWAN |  | 09:43 | 10:24 | 10:28 | 0 | 553 |  | EXT | Нарушение формы кольцевого шва |  | (c)
23156.98 | 0 | -0.088 | -10.62 | -10.708 | -996 | -693 | -744 | 492 |  | 2154 | Нарушение формы кольцевого шва | GWAN |  | 10:16 | 11:05 | 10:56 | 0 | 504 |  | EXT | Нарушение формы кольцевого шва |  | (c)
23228.485 | 4.305 | 4.249 | -7.12 | -7.176 | 1934 | 2050 | 2086 | 0 | 4249 | 2160 |  | CORR | CIGR | 03:19 | 03:38 | 03:44 | 56 | 304 | 11 | EXT |  | 0.89 | (c)
23239.061 | 3.456 | 2.959 | -7.979 | -8.476 | -2205 | -2199 | -2191 | 26 | 2959 | 2161 |  | CORR | AXGR | 08:42 | 08:43 | 08:44 | 602 | 27 | 11 | EXT |  | 0.95 | (c)
23239.905 | 4.3 | 3.631 | -7.135 | -7.804 | -2207 | -2199 | -2190 | 24 | 3631 | 2161 |  | CORR | AXGR | 08:41 | 08:43 | 08:44 | 1040 | 33 | 15 | EXT |  | 1 | (c)
23240.641 | 5.036 | 4.94 | -6.399 | -6.495 | -2113 | -1740 | -1877 | 117 | 4940 | 2161 |  | CORR | GENE | 08:57 | 09:57 | 09:35 | 153 | 471 | 10 | EXT |  | 0.9 | (c)
23261.277 | 2.902 | 2.879 | -8.378 | -8.401 | 1071 | 1193 | 1185 | 1071 | 2879 | 2163 |  | CORR | GENE | 01:59 | 02:19 | 02:18 | 63 | 227 | 10 | EXT |  | 0.89 | (c)
23266.118 | 7.743 | 7.684 | -3.537 | -3.596 | -1464 | -1451 | -1439 | 1415 | 3482 | 2163 |  | CORR | AXGR | 07:10 | 07:12 | 07:14 | 114 | 49 | 11 | EXT |  | 0.89 | (c)
23309.516 | 6.031 | 6.012 | -4.624 | -4.643 | 482 | 537 | 584 | 482 | 4576 | 2167 |  | CORR | GENE | 00:13 | 00:22 | 00:29 | 67 | 204 | 11 | EXT |  | 0.89 | (c)
23310.013 | 6.528 | 6.492 | -4.127 | -4.163 | 1451 | 1574 | 1564 | 1451 | 3920 | 2167 |  | CORR | GENE | 02:49 | 03:09 | 03:08 | 243 | 226 | 12 | EXT |  | 0.91 | (c)
23310.224 | 6.739 | 6.73 | -3.916 | -3.925 | 1254 | 1300 | 1299 | 1254 | 3898 | 2167 |  | CORR | CIGR | 02:18 | 02:25 | 02:25 | 27 | 89 | 10 | EXT |  | 0.89 | (c)
23315.953 | 1.813 | 1.719 | -9.212 | -9.306 | -405 | -381 | -378 | 352 | 1719 | 2168 |  | CORR | AXGR | 03:07 | 03:11 | 03:11 | 149 | 53 | 10 | EXT |  | 0.9 | (c)
23319.105 | 4.965 | 4.952 | -6.06 | -6.073 | 1994 | 2188 | 2117 | 1994 | 4952 | 2168 |  | CORR | CIGR | 09:34 | 10:06 | 09:54 | 39 | 246 | 10 | EXT |  | 0.89 | (c)
23329.473 | 4.308 | 4.294 | -7.277 | -7.291 | -1657 | -1642 | -1608 | 1558 | 4294 | 2169 |  | CORR | CIGR | 02:59 | 03:02 | 03:07 | 24 | 99 | 10 | EXT |  | 0.89 | (c)
23334.881 | 9.716 | 9.692 | -1.869 | -1.893 | -1946 | -1845 | -1771 | 1596 | 1774 | 2169 |  | CORR | GENE | 02:12 | 02:29 | 02:41 | 119 | 350 | 14 | EXT |  | 0.9 | (c)
23335.215 | 10.05 | 10.044 | -1.535 | -1.541 | -1645 | -1645 | -1630 | 1615 | 1504 | 2169 |  | CORR | PITT | 03:01 | 03:01 | 03:03 | 37 | 30 | 15 | EXT |  | 0.89 | (c)
23335.814 | 10.649 | 10.582 | -0.936 | -1.003 | -1877 | -1761 | -1785 | 1692 | 873 | 2169 |  | CORR | GENE | 02:23 | 02:42 | 02:38 | 130 | 185 | 11 | EXT |  | 0.9 | (c)
23338.773 | 2.023 | 2.008 | -9.602 | -9.617 | 473 | 514 | 526 | 473 | 2008 | 2170 |  | CORR | CIGR | 07:04 | 07:11 | 07:13 | 26 | 106 | 10 | EXT |  | 0.89 | (c)
23341.349 | 4.599 | 4.592 | -7.026 | -7.033 | -885 | -836 | -845 | 806 | 4592 | 2170 |  | CORR | CIGR | 03:25 | 03:33 | 03:31 | 20 | 79 | 10 | EXT |  | 0.89 | (c)
23342.04 | 5.29 | 5.241 | -6.335 | -6.384 | -951 | -925 | -869 | 787 | 5241 | 2170 |  | CORR | GENE | 03:14 | 03:18 | 03:28 | 59 | 165 | 14 | EXT |  | 0.89 | (c)
23342.461 | 5.711 | 5.697 | -5.914 | -5.928 | -1039 | -1039 | -1001 | 964 | 5697 | 2170 |  | CORR | CIGR | 03:00 | 03:00 | 03:06 | 21 | 75 | 13 | EXT |  | 0.89 | (c)
23342.64 | 5.89 | 5.879 | -5.735 | -5.746 | -97 | -37 | -15 | 0 | 5638 | 2170 |  | CORR | GENE | 05:32 | 05:42 | 05:45 | 108 | 164 | 11 | EXT |  | 0.89 | (c)
23342.852 | 6.102 | 5.997 | -5.523 | -5.628 | -807 | -749 | -721 | 636 | 5512 | 2170 |  | CORR | GENE | 03:38 | 03:47 | 03:51 | 116 | 171 | 17 | EXT |  | 0.9 | (c)
23342.899 | 6.149 | 6.079 | -5.476 | -5.546 | -1200 | -1034 | -1063 | 926 | 5458 | 2170 |  | CORR | GENE | 02:34 | 03:01 | 02:56 | 88 | 274 | 12 | EXT |  | 0.89 | (c)
23343.281 | 6.531 | 6.512 | -5.094 | -5.113 | -532 | -392 | -419 | 306 | 5082 | 2170 |  | CORR | CIGR | 04:22 | 04:45 | 04:40 | 31 | 226 | 11 | EXT |  | 0.89 | (c)
23355.413 | 7.038 | 6.995 | -4.577 | -4.62 | 1957 | 2059 | 2093 | 1957 | 4446 | 2171 |  | CORR | GENE | 02:48 | 03:05 | 03:10 | 174 | 271 | 11 | EXT |  | 0.9 | (c)
23356.355 | 7.98 | 7.838 | -3.635 | -3.777 | 1978 | 2099 | 2047 | 1978 | 3163 | 2171 |  | CORR | GENE | 02:52 | 03:11 | 03:03 | 614 | 138 | 15 | EXT |  | 0.98 | (c)
23357.208 | 8.833 | 8.651 | -2.782 | -2.964 | 1220 | 1524 | 1815 | 1220 | 2762 | 2171 |  | CORR | GENE | 00:49 | 01:38 | 02:25 | 202 | 1189 | 10 | EXT |  | 0.9 | (c)
23359.687 | 11.312 | 11.289 | -0.303 | -0.326 | 1852 | 1944 | 1927 | 1852 | 292 | 2171 |  | CORR | CIGR | 02:31 | 02:46 | 02:43 | 34 | 149 | 10 | EXT |  | 0.89 | (c)
23369.952 | 9.962 | 9.943 | -1.653 | -1.672 | -72 | -27 | -29 | 0 | 1637 | 2172 |  | CORR | CIGR | 02:52 | 02:59 | 02:59 | 35 | 85 | 10 | EXT |  | 0.89 | (c)
23370.157 | 10.167 | 10.099 | -1.448 | -1.516 | -440 | -379 | -231 | 21 | 1434 | 2172 |  | CORR | GENE | 01:53 | 02:03 | 02:27 | 82 | 419 | 10 | EXT |  | 0.89 | (c)
23483.98 | 2.845 | 2.774 | -8.45 | -8.521 | 1060 | 1162 | 1145 | 1001 | 2774 | 2183 |  | CORR | GENE | 04:16 | 04:32 | 04:29 | 153 | 169 | 10 | EXT |  | 0.9 | (c)
23484.979 | 3.844 | 3.778 | -7.451 | -7.517 | 934 | 951 | 985 | 934 | 3778 | 2183 |  | CORR | GENE | 03:55 | 03:58 | 04:03 | 371 | 103 | 13 | EXT |  | 0.94 | (c)
23485.839 | 4.704 | 4.693 | -6.591 | -6.602 | 804 | 876 | 864 | 804 | 4693 | 2183 |  | CORR | CIGR | 03:34 | 03:46 | 03:44 | 26 | 121 | 16 | EXT |  | 0.89 | (c)
23486.231 | 5.096 | 5.084 | -6.199 | -6.211 | 887 | 936 | 946 | 887 | 5084 | 2183 |  | CORR | CIGR | 03:48 | 03:55 | 03:57 | 24 | 119 | 10 | EXT |  | 0.88 | (c)
23492.43 | 0 | -0.082 | -9.635 | -9.717 | -2091 | -1677 | -1722 | 139 |  | 2184 | Вышлифовка на шве | GWAN | GENE | 09:20 | 10:27 | 10:20 | 148 | 738 | 16 | EXT | Вышлифовка на шве | 0.91 | (c)
23495.306 | 2.876 | 2.832 | -6.759 | -6.803 | 72 | 89 | 88 | 72 | 2832 | 2184 |  | CORR | AXGR | 03:09 | 03:12 | 03:12 | 157 | 32 | 11 | EXT |  | 0.9 | (c)
23513.649 | 0.839 | 0.826 | -5.196 | -5.209 | 2041 | 2171 | 2131 | 10 | 826 | 2186 |  | CORR | CIGR | 05:09 | 05:31 | 05:24 | 32 | 180 | 11 | EXT |  | 0.89 | (c)
23529.259 | 5.484 | 5.475 | -5.851 | -5.86 | 286 | 329 | 346 | 286 | 5475 | 2188 |  | CORR | CIGR | 03:23 | 03:30 | 03:33 | 30 | 122 | 10 | EXT |  | 0.89 | (c)
23533.235 | 9.46 | 9.377 | -1.875 | -1.958 | 513 | 581 | 566 | 513 | 1842 | 2188 |  | CORR | GENE | 04:00 | 04:11 | 04:09 | 116 | 107 | 10 | EXT |  | 0.89 | (c)
23533.513 | 9.738 | 9.728 | -1.597 | -1.607 | 1013 | 1106 | 1103 | 1013 | 1576 | 2188 |  | CORR | CIGR | 05:21 | 05:36 | 05:35 | 31 | 180 | 12 | EXT |  | 0.89 | (c)
23544.492 | 9.382 | 9.361 | -2.123 | -2.144 | 1204 | 1259 | 1259 | 917 | 2106 | 2189 |  | CORR | CIGR | 03:46 | 03:55 | 03:55 | 38 | 110 | 10 | EXT |  | 0.89 | (c)
23546.849 | 0.234 | 0.224 | -10.976 | -10.986 | 1099 | 1140 | 1169 | 992 | 224 | 2190 |  | CORR | CIGR | 03:44 | 03:51 | 03:55 | 35 | 140 | 12 | EXT |  | 0.89 | (c)
23549.054 | 2.439 | 2.422 | -8.771 | -8.788 | 1080 | 1086 | 1094 | 1080 | 2422 | 2190 |  | CORR | PITT | 03:41 | 03:42 | 03:43 | 34 | 27 | 21 | EXT |  | 0.89 | (c)
23550.639 | 4.024 | 4.015 | -7.186 | -7.195 | -1900 | -1840 | -1842 | 331 | 4015 | 2190 |  | CORR | CIGR | 07:40 | 07:50 | 07:49 | 20 | 116 | 11 | EXT |  | 0.88 | (c)
23551.509 | 4.894 | 4.882 | -6.316 | -6.328 | 1987 | 2034 | 2027 | 163 | 4882 | 2190 |  | CORR | CIGR | 06:07 | 06:15 | 06:14 | 28 | 80 | 10 | EXT |  | 0.89 | (c)
23554.618 | 8.003 | 7.98 | -3.207 | -3.23 | -2046 | -2000 | -1976 | 185 | 3196 | 2190 |  | CORR | CIGR | 07:17 | 07:24 | 07:28 | 34 | 140 | 11 | EXT |  | 0.89 | (c)
23554.972 | 8.357 | 8.342 | -2.853 | -2.868 | -2050 | -1953 | -1964 | 181 | 2826 | 2190 |  | CORR | CIGR | 07:16 | 07:31 | 07:30 | 42 | 171 | 10 | EXT |  | 0.89 | (c)
23555.175 | 8.56 | 8.544 | -2.65 | -2.666 | 1234 | 1296 | 1304 | 856 | 2641 | 2190 |  | CORR | CIGR | 04:06 | 04:16 | 04:17 | 25 | 141 | 11 | EXT |  | 0.89 | (c)
23555.732 | 9.117 | 9.077 | -2.093 | -2.133 | -2175 | -1966 | -1985 | 55 | 2052 | 2190 |  | CORR | GENE | 06:56 | 07:29 | 07:26 | 81 | 381 | 11 | EXT |  | 0.89 | (c)
23556.01 | 9.395 | 9.359 | -1.815 | -1.851 | 2025 | -2124 | 2207 | 0 | 1768 | 2190 |  | CORR | GENE | 06:14 | 07:04 | 06:43 | 83 | 364 | 15 | EXT |  | 0.89 | (c)
23556.029 | 9.414 | 9.366 | -1.796 | -1.844 | -1995 | -1840 | -1821 | 236 | 1742 | 2190 |  | CORR | GENE | 07:25 | 07:50 | 07:53 | 102 | 347 | 10 | EXT |  | 0.89 | (c)
23556.276 | 9.661 | 9.616 | -1.549 | -1.594 | -2188 | -1959 | -2037 | 43 | 1521 | 2190 |  | CORR | GENE | 06:54 | 07:31 | 07:18 | 73 | 301 | 10 | EXT |  | 0.89 | (c)
23556.334 | 9.719 | 9.714 | -1.491 | -1.496 | -1849 | -1714 | -1758 | 381 | 1465 | 2190 |  | CORR | CIGR | 07:48 | 08:10 | 08:03 | 31 | 183 | 14 | EXT |  | 0.89 | (c)
23556.784 | 10.169 | 10.151 | -1.041 | -1.059 | -2158 | -2068 | -1997 | 72 | 943 | 2190 |  | CORR | GENE | 06:58 | 07:13 | 07:24 | 116 | 322 | 11 | EXT |  | 0.89 | (c)
23556.955 | 10.34 | 10.318 | -0.87 | -0.892 | -1910 | -1803 | -1739 | 321 | 862 | 2190 |  | CORR | CIGR | 07:39 | 07:56 | 08:06 | 30 | 341 | 10 | EXT |  | 0.89 | (c)
23557.003 | 10.388 | 10.372 | -0.822 | -0.838 | -1569 | -1521 | -1515 | 661 | 810 | 2190 |  | CORR | CIGR | 08:33 | 08:41 | 08:42 | 28 | 109 | 11 | EXT |  | 0.89 | (c)
23557.054 | 10.439 | 10.401 | -0.771 | -0.809 | -983 | -532 | -704 | 425 | 736 | 2190 |  | CORR | GENE | 10:08 | 11:21 | 10:53 | 73 | 558 | 13 | EXT |  | 0.89 | (c)
23557.481 | 10.866 | 10.839 | -0.344 | -0.371 | -1600 | -1557 | -1532 | 631 | 340 | 2190 |  | CORR | CIGR | 08:29 | 08:35 | 08:39 | 31 | 135 | 10 | EXT |  | 0.89 | (c)
23560.965 | 3.14 | 3.118 | -8.105 | -8.127 | 2120 | -2205 | 2224 | 0 | 3118 | 2191 |  | CORR | CIGR | 06:11 | 06:33 | 06:28 | 37 | 208 | 12 | EXT |  | 0.89 | (c)
23562.275 | 4.45 | 4.431 | -6.795 | -6.814 | 1929 | 2039 | 2033 | 94 | 4431 | 2191 |  | CORR | CIGR | 05:41 | 05:58 | 05:57 | 26 | 208 | 10 | EXT |  | 0.88 | (c)
23562.409 | 4.584 | 4.567 | -6.661 | -6.678 | 1509 | 1579 | 1567 | 605 | 4567 | 2191 |  | CORR | CIGR | 04:33 | 04:44 | 04:42 | 25 | 116 | 11 | EXT |  | 0.89 | (c)
23562.518 | 4.693 | 4.618 | -6.552 | -6.627 | 2058 | 2229 | 2195 | 0 | 4618 | 2191 |  | CORR | GENE | 06:01 | 06:29 | 06:24 | 94 | 275 | 11 | EXT |  | 0.89 | (c)
23562.792 | 4.967 | 4.844 | -6.278 | -6.401 | 1451 | 1496 | 1485 | 711 | 4844 | 2191 |  | CORR | GENE | 04:23 | 04:31 | 04:29 | 388 | 69 | 10 | EXT |  | 0.93 | (c)
23563.027 | 5.202 | 5.174 | -6.043 | -6.071 | 2058 | -2154 | -2167 | 0 | 5174 | 2191 |  | CORR | GENE | 06:01 | 06:42 | 06:40 | 71 | 473 | 10 | EXT |  | 0.89 | (c)
23563.342 | 5.517 | 5.47 | -5.728 | -5.775 | 1926 | 2048 | 2050 | 56 | 5470 | 2191 |  | CORR | GENE | 05:40 | 05:60 | 06:00 | 57 | 248 | 10 | EXT |  | 0.89 | (c)
23563.566 | 5.741 | 5.728 | -5.504 | -5.517 | 1659 | 1713 | 1790 | 310 | 5485 | 2191 |  | CORR | CIGR | 04:57 | 05:06 | 05:18 | 32 | 261 | 12 | EXT |  | 0.89 | (c)
23563.673 | 5.848 | 5.812 | -5.397 | -5.433 | -1811 | -1668 | -1665 | 419 | 5381 | 2191 |  | CORR | GENE | 07:37 | 07:60 | 08:00 | 52 | 292 | 11 | EXT |  | 0.89 | (c)
23563.739 | 5.914 | 5.846 | -5.331 | -5.399 | 2209 | -2035 | -2081 | 0 | 5253 | 2191 |  | CORR | GENE | 06:26 | 07:01 | 06:53 | 146 | 341 | 15 | EXT |  | 0.9 | (c)
23563.837 | 6.012 | 5.925 | -5.233 | -5.32 | 1949 | 2014 | 2070 | 39 | 5203 | 2191 |  | CORR | GENE | 05:44 | 05:54 | 06:03 | 117 | 242 | 11 | EXT |  | 0.89 | (c)
23563.958 | 6.133 | 6.107 | -5.112 | -5.138 | -1679 | -1601 | -1592 | 551 | 5107 | 2191 |  | CORR | CIGR | 07:58 | 08:11 | 08:12 | 31 | 174 | 13 | EXT |  | 0.89 | (c)
23564.047 | 6.222 | 6.179 | -5.023 | -5.066 | -2079 | -2032 | -1985 | 151 | 5023 | 2191 |  | CORR | CIGR | 06:54 | 07:01 | 07:09 | 43 | 189 | 10 | EXT |  | 0.89 | (c)
23564.818 | 6.993 | 6.978 | -4.252 | -4.267 | 2162 | -2168 | -2144 | 0 | 4244 | 2191 |  | CORR | CIGR | 06:18 | 06:39 | 06:43 | 23 | 309 | 11 | EXT |  | 0.88 | (c)
23576.465 | 7.395 | 7.39 | -4.135 | -4.14 | -2192 | -2186 | -2180 | 39 | 4120 | 2192 |  | CORR | PITT | 03:51 | 03:52 | 03:53 | 20 | 23 | 20 | EXT |  | 0.89 | (c)
23580.557 | 11.487 | 11.361 | -0.043 | -0.169 | -708 | -678 | -680 | 652 | 9 | 2192 |  | ARTD | GENE | 07:50 | 07:55 | 07:55 | 160 | 56 |  | EXT | Эквивалент потери металла 10%. |  | (c)
23581.337 | 0.737 | 0.728 | -10.488 | -10.497 | -914 | -826 | -811 | 709 | 728 | 2193 |  | CORR | CIGR | 06:50 | 07:04 | 07:07 | 29 | 205 | 10 | EXT |  | 0.89 | (c)
23582.349 | 1.749 | 1.725 | -9.476 | -9.5 | -359 | -132 | -197 | 35 | 1725 | 2193 |  | CORR | GENE | 08:20 | 08:56 | 08:46 | 68 | 324 | 19 | EXT |  | 0.89 | (c)
23582.477 | 1.877 | 1.802 | -9.348 | -9.423 | -936 | -780 | -656 | 375 | 1802 | 2193 |  | CORR | GENE | 06:46 | 07:12 | 07:32 | 115 | 561 | 11 | EXT |  | 0.89 | (c)
23583.176 | 2.576 | 2.495 | -8.649 | -8.73 | -2186 | -2174 | -2171 | 45 | 2495 | 2193 |  | CORR | AXGR | 03:25 | 03:27 | 03:27 | 140 | 29 | 14 | EXT |  | 0.9 | (c)
23584.384 | 3.784 | 3.746 | -7.441 | -7.479 | -642 | -500 | -440 | 238 | 3746 | 2193 |  | CORR | GENE | 07:34 | 07:57 | 08:06 | 68 | 404 | 11 | EXT |  | 0.89 | (c)
23585.141 | 4.541 | 4.532 | -6.684 | -6.693 | -622 | -367 | -471 | 321 | 4532 | 2193 |  | CORR | GENE | 07:37 | 08:18 | 08:01 | 71 | 300 | 10 | EXT |  | 0.89 | (c)
23585.512 | 4.912 | 4.84 | -6.313 | -6.385 | -436 | -338 | -352 | 269 | 4840 | 2193 |  | CORR | GENE | 08:07 | 08:23 | 08:21 | 92 | 167 | 11 | EXT |  | 0.89 | (c)
23585.712 | 5.112 | 5.074 | -6.113 | -6.151 | -1879 | -1863 | -1829 | 351 | 5074 | 2193 |  | CORR | CIGR | 04:14 | 04:17 | 04:22 | 38 | 100 | 10 | EXT |  | 0.89 | (c)
23585.914 | 5.314 | 5.294 | -5.911 | -5.931 | -1965 | -1903 | -1907 | 265 | 5294 | 2193 |  | CORR | GENE | 04:00 | 04:10 | 04:10 | 53 | 118 | 12 | EXT |  | 0.89 | (c)
23586.406 | 5.806 | 5.783 | -5.419 | -5.442 | -1789 | -1765 | -1736 | 441 | 5419 | 2193 |  | CORR | CIGR | 04:29 | 04:33 | 04:37 | 23 | 107 | 12 | EXT |  | 0.88 | (c)
23625.73 | 0 | -0.093 | -11.575 | -11.668 | -701 | -91 | -226 | 0 |  | 2197 | Вышлифовка на шве | GWAN | GENE | 01:47 | 03:26 | 03:04 | 192 | 951 | 13 | EXT | Вышлифовка на шве | 0.91 | (c)
23625.73 | 0 | -0.056 | -11.575 | -11.631 | 1008 | 1503 | -2138 | 822 |  | 2197 | Нарушение формы кольцевого шва | GWAN |  | 06:23 | 07:43 | 09:55 | 0 | 2631 |  | EXT | Нарушение формы кольцевого шва |  | (c)
23636.933 | 11.203 | 11.186 | -0.372 | -0.389 | 2100 | 2209 | 2215 | 2100 | 345 | 2197 |  | CORR | CIGR | 09:19 | 09:37 | 09:38 | 44 | 229 | 12 | EXT |  | 0.89 | (c)
23779.697 | 4.042 | 4.025 | -7.498 | -7.515 | 1960 | 2054 | 2033 | 124 | 4025 | 2211 |  | CORR | CIGR | 05:44 | 05:59 | 05:56 | 38 | 147 | 10 | EXT |  | 0.89 | (c)
23798.58 | 0 | -0.079 | -10.995 | -11.074 | -1582 | -1367 | -1367 | 649 |  | 2213 | Вышлифовка на шве | GWAN | GENE | 10:10 | 10:44 | 10:44 | 161 | 429 | 13 | EXT | Вышлифовка на шве | 0.9 | (c)
23809.883 | 0.308 | 0.289 | -10.877 | -10.896 | 174 | 212 | 247 | 174 | 289 | 2214 |  | CORR | CIGR | 02:44 | 02:50 | 02:55 | 26 | 146 | 10 | EXT |  | 0.88 | (c)
23863.773 | 8.848 | 8.819 | -2.232 | -2.261 | 1682 | 1767 | 1790 | 1682 | 2222 | 2218 |  | CORR | CIGR | 09:12 | 09:25 | 09:29 | 39 | 215 | 10 | EXT |  | 0.89 | (c)
23922.068 | 3.193 | 3.093 | -8.112 | -8.212 | -9 | 1 | 5 | 0 | 3093 | 2224 |  | LWAN | AXGR | 02:08 | 02:10 | 02:10 | 222 | 29 |  | EXT | Эквивалент потери металла 12%. |  | (c)
24115.224 | 9.809 | 9.799 | -1.806 | -1.816 | 533 | 796 | 738 | 533 | 1766 | 2241 |  | CORR | CIGR | 06:13 | 06:56 | 06:46 | 50 | 409 | 10 | EXT |  | 0.89 | (c)
24120.011 | 2.981 | 2.966 | -8.644 | -8.659 | -1622 | -1492 | -1516 | 1410 | 2966 | 2242 |  | CORR | GENE | 06:15 | 06:36 | 06:32 | 62 | 212 | 13 | EXT |  | 0.89 | (c)
24120.981 | 3.951 | 3.89 | -7.674 | -7.735 | -2132 | -1590 | -1738 | 1344 | 3890 | 2242 |  | CORR | GENE | 04:53 | 06:20 | 05:57 | 140 | 788 | 11 | EXT |  | 0.9 | (c)
24120.995 | 3.965 | 3.954 | -7.66 | -7.671 | -879 | -656 | -735 | 590 | 3954 | 2242 |  | CORR | CIGR | 08:15 | 08:51 | 08:38 | 38 | 289 | 11 | EXT |  | 0.89 | (c)
24123.245 | 6.215 | 6.192 | -5.41 | -5.433 | -13 | 59 | 85 | 0 | 5334 | 2242 |  | CORR | GENE | 10:35 | 10:47 | 10:51 | 99 | 196 | 10 | EXT |  | 0.89 | (c)
24175.739 | 2.204 | 2.204 | -9.406 | -9.406 | 1123 | 1133 | 1162 | 1123 | 2204 | 2247 |  | CORR | CIGR | 05:29 | 05:31 | 05:36 | 20 | 78 | 10 | EXT |  | 0.89 | (c)
24211.864 | 4.609 | 4.588 | -7.031 | -7.052 | -633 | -578 | -558 | 484 | 4588 | 2250 |  | CORR | CIGR | 02:15 | 02:23 | 02:27 | 33 | 149 | 11 | EXT |  | 0.89 | (c)
24219.889 | 0.994 | 0.984 | -10.456 | -10.466 | 1664 | 1801 | 1774 | 1664 | 984 | 2251 |  | CORR | CIGR | 07:58 | 08:20 | 08:16 | 21 | 218 | 13 | EXT |  | 0.89 | (c)
24320.371 | 0.376 | 0.37 | -10.684 | -10.69 | 1003 | 1154 | 1103 | 1003 | 370 | 2260 |  | CORR | CIGR | 03:38 | 04:02 | 03:54 | 23 | 199 | 19 | EXT |  | 0.89 | (c)
24324.244 | 4.249 | 4.166 | -6.811 | -6.894 | 1195 | 1196 | 1220 | 1195 | 4166 | 2260 |  | CORR | AXGR | 04:09 | 04:09 | 04:13 | 267 | 49 | 15 | EXT |  | 0.93 | (c)
24330.482 | 10.487 | 10.387 | -0.573 | -0.673 | 2195 | -2088 | -2047 | 1829 | 569 | 2260 |  | CORR | GENE | 06:50 | 07:19 | 07:25 | 104 | 437 | 13 | EXT |  | 0.89 | (c)
24339.585 | 8.53 | 8.324 | -2.335 | -2.541 | 1297 | 1304 | 1311 | 1297 | 2120 | 2261 |  | CORR | AXGR | 03:49 | 03:51 | 03:52 | 421 | 28 | 10 | EXT |  | 0.93 | (c)
24369.743 | 5.828 | 5.814 | -5.662 | -5.676 | 1964 | -2157 | 2203 | 0 | 5641 | 2264 |  | CORR | CIGR | 03:46 | 04:41 | 04:24 | 35 | 479 | 10 | EXT |  | 0.89 | (c)
24391.508 | 4.643 | 4.633 | -6.692 | -6.702 | -1417 | -1378 | -1372 | 814 | 4633 | 2266 |  | GOUG | CIGR | 06:09 | 06:15 | 06:16 | 25 | 91 | 21 | EXT | Задир. |  | (c)
24418.103 | 8.313 | 8.243 | -3.297 | -3.367 | 5 | 23 | 20 | 5 | 3110 | 2268 |  | LWAN | AXGR | 09:60 | 10:02 | 10:02 | 257 | 29 |  | INT | Эквивалент потери металла 10%. |  | (c)
24586.783 | 0.383 | 0.05 | -11.167 | -11.5 | -64 | -32 | -45 | 26 | 50 | 2284 |  | LWAN | AXGR | 04:49 | 04:54 | 04:52 | 924 | 37 |  | EXT | Эквивалент потери металла 10%. |  | (c)
24587.846 | 1.446 | 1.064 | -10.104 | -10.486 | -21 | 13 | 5 | 0 | 1064 | 2284 |  | LWAN | GENE | 04:56 | 05:01 | 05:00 | 522 | 51 |  | EXT | Эквивалент потери металла 10%. |  | (c)
24596.208 | 9.808 | 9.803 | -1.742 | -1.747 | -1056 | -1028 | -929 | 802 | 1729 | 2284 |  | GOUG | CIGR | 02:09 | 02:13 | 02:29 | 18 | 254 | 11 | EXT | Задир. |  | (c)
24597.508 | 11.108 | 10.957 | -0.442 | -0.593 | -14 | 6 | 4 | 0 | 239 | 2284 |  | LWAN | AXGR | 04:57 | 05:00 | 04:60 | 354 | 35 |  | EXT | Эквивалент потери металла 10%. |  | (c)
24630.16 | 0 | -0.052 | -10.51 | -10.562 | -1223 | -447 | -487 | 249 |  | 2288 | Нарушение формы кольцевого шва | GWAN |  | 10:30 | 00:35 | 12:28 | 0 | 1472 |  | EXT | Нарушение формы кольцевого шва |  | (c)
24662.025 | 0 | -0.038 | -11.33 | -11.368 | 1629 | 1727 | 1785 | 290 |  | 2291 | Нарушение формы кольцевого шва | GWAN |  | 05:46 | 06:02 | 06:12 | 0 | 311 |  | EXT | Нарушение формы кольцевого шва |  | (c)
24724.681 | 5.361 | 5.341 | -5.789 | -5.809 | -1175 | -1078 | -1097 | 1019 | 5341 | 2296 |  | CORR | CIGR | 06:14 | 06:29 | 06:26 | 30 | 156 | 14 | EXT |  | 0.89 | (c)
24728.709 | 9.389 | 9.374 | -1.761 | -1.776 | -2217 | -2103 | -2121 | 13 | 1748 | 2296 |  | CORR | CIGR | 03:25 | 03:44 | 03:41 | 28 | 192 | 10 | EXT |  | 0.89 | (c)
24737.351 | 6.881 | 6.848 | -4.239 | -4.272 | 1994 | -1889 | -2135 | 0 | 4224 | 2297 |  | CORR | GENE | 03:02 | 04:35 | 03:55 | 48 | 663 | 14 | EXT |  | 0.89 | (c)
24807.54 | 0.27 | 0.152 | -11.24 | -11.358 | 1923 | 1932 | 1984 | 185 | 152 | 2304 |  | CORR | GENE | 04:06 | 04:07 | 04:16 | 907 | 123 | 10 | EXT |  | 0.91 | (c)
24818.78 | 0 | -0.068 | -11.205 | -11.273 | 1606 | 2021 | 1891 | 54 |  | 2305 | Нарушение формы кольцевого шва | GWAN |  | 02:45 | 03:52 | 03:31 | 0 | 571 |  | EXT | Нарушение формы кольцевого шва Аномалия находится на упругопластическом изгибе: R=961 D, максимальное растяжение на 6.1 час. |  | (c)
24823.596 | 4.816 | 4.805 | -6.389 | -6.4 | -992 | -834 | -859 | 727 | 4805 | 2305 |  | CORR | CIGR | 07:46 | 08:11 | 08:07 | 43 | 265 | 11 | EXT | Аномалия находится на упругопластическом изгибе: R=470 D, максимальное растяжение на 6.4 час. | 0.89 | (c)
24823.983 | 5.203 | 5.191 | -6.002 | -6.014 | -878 | -791 | -789 | 700 | 5191 | 2305 |  | CORR | CIGR | 08:04 | 08:18 | 08:18 | 27 | 178 | 12 | EXT | Аномалия находится на упругопластическом изгибе: R=457 D, максимальное растяжение на 6.3 час. | 0.89 | (c)
24829.457 | 10.677 | 10.65 | -0.528 | -0.555 | 2059 | -2150 | -2203 | 0 | 478 | 2305 |  | CORR | GENE | 03:58 | 04:39 | 04:30 | 77 | 399 | 10 | EXT | Аномалия находится на упругопластическом изгибе: R=614 D, максимальное растяжение на 6.4 час. | 0.89 | (c)
24829.985 | 0 | -0.068 | -11.545 | -11.613 | -2143 | -2074 | -1936 | 88 |  | 2306 | Нарушение формы кольцевого шва | GWAN |  | 09:09 | 09:20 | 09:43 | 0 | 414 |  | EXT | Нарушение формы кольцевого шва Аномалия находится на упругопластическом изгибе: R=655 D, максимальное растяжение на 6.4 час. |  | (c)
24835.939 | 5.954 | 5.946 | -5.591 | -5.599 | 1439 | 1480 | 1485 | 698 | 5581 | 2306 |  | GOUG | CIGR | 06:47 | 06:54 | 06:55 | 18 | 93 | 9 | EXT | Задир. |  | (c)
24855.409 | 2.759 | 2.749 | -8.376 | -8.386 | 1191 | 1249 | 1251 | 919 | 2749 | 2308 |  | CORR | CIGR | 02:13 | 02:23 | 02:23 | 30 | 121 | 17 | EXT |  | 0.89 | (c)
24871.307 | 7.522 | 7.189 | -3.913 | -4.246 | 2217 | 2228 | 2228 | 0 | 3536 | 2309 |  | LWAN | AXGR | 04:32 | 04:34 | 04:34 | 710 | 24 |  | EXT | Эквивалент потери металла 16%. |  | (c)
24872.144 | 8.359 | 8.099 | -3.076 | -3.336 | 2219 | 2228 | -2230 | 0 | 2994 | 2309 |  | LWAN | AXGR | 04:33 | 04:34 | 04:35 | 342 | 24 |  | EXT | Эквивалент потери металла 11%. |  | (c)
24872.167 | 8.382 | 8.363 | -3.053 | -3.072 | 1577 | 1618 | 1622 | 563 | 3027 | 2309 |  | ARTD | CIGR | 02:49 | 02:56 | 02:56 | 45 | 90 |  | EXT | Эквивалент потери металла 14%. |  | (c)
24875.8 | 0.58 | 0.567 | -10.295 | -10.308 | 1813 | 1823 | 1826 | 392 | 567 | 2310 |  | CORR | PITT | 03:02 | 03:04 | 03:04 | 30 | 26 | 17 | EXT |  | 0.89 | (c)
24882.352 | 7.132 | 7.122 | -3.743 | -3.753 | 1789 | 1805 | 1803 | 413 | 3726 | 2310 |  | CORR | PITT | 02:58 | 03:01 | 03:00 | 27 | 29 | 21 | EXT |  | 0.89 | (c)
24918.63 | 0 | -0.032 | -8.33 | -8.362 | -872 | -314 | -469 | 66 |  | 2314 | Нарушение формы кольцевого шва | GWAN |  | 00:29 | 01:59 | 01:34 | 0 | 806 |  | EXT | Нарушение формы кольцевого шва Аномалия находится на упругопластическом изгибе: R=405 D, максимальное растяжение на 6.1 час. |  | (c)
24981.085 | 0 | 0 | -3.31 | -3.31 | 1582 | 1923 | 1832 | 149 | 0 | 2320 | Непровар / утяжина | GWAN |  | 03:56 | 04:51 | 04:37 | 0 | 499 | 17 | INT | Непровар / утяжина |  | (c)
25037.606 | 9.031 | 8.946 | -2.374 | -2.459 | -1739 | -1555 | -1642 | 491 | 1500 | 2325 |  | GOUG | GENE | 04:49 | 05:18 | 05:04 | 959 | 196 | 6 | EXT | Задир. |  | (c)
25064.974 | 3.184 | 3.114 | -8.006 | -8.076 | -904 | -852 | -846 | 789 | 3114 | 2328 |  | DENT | GENE | 11:12 | 11:21 | 11:22 | 144 | 115 | 0.8 | N/A | Глубина вмятины: 11 мм (0,8%). Линейка: 14 см в (311 см; 11:21 ч:мин) |  | (c)
25169.09 | 0 | -0.043 | -11.42 | -11.463 | 1680 | 1306 | -631 | 0 |  | 2339 | Нарушение формы кольцевого шва | GWAN |  | 04:22 | 03:22 | 10:09 | 0 | 4301 |  | EXT | Нарушение формы кольцевого шва |  | (c)
25191.365 | 10.855 | 10.239 | -0.645 | -1.261 | 1090 | 1105 | 1130 | 1060 | 555 | 2340 |  | CORR | GENE | 05:39 | 05:42 | 05:46 | 706 | 80 | 13 | EXT |  | 0.92 | (c)
25191.538 | 11.028 | 10.923 | -0.472 | -0.577 | 636 | 833 | 1086 | 636 | 419 | 2340 |  | CORR | GENE | 04:26 | 04:58 | 05:39 | 158 | 899 | 12 | EXT |  | 0.86 | (c)
25191.945 | 11.435 | 11.122 | -0.065 | -0.378 | 1220 | 1267 | 1288 | 875 | 7 | 2340 |  | CORR | GENE | 06:00 | 06:08 | 06:11 | 371 | 136 | 11 | EXT |  | 0.88 | (c)
25192.01 | 0 | -0.051 | -11.345 | -11.396 | 640 | 1481 | 1198 | 474 |  | 2341 | Нарушение формы кольцевого шва | GWAN |  | 03:29 | 05:45 | 04:59 | 0 | 1116 |  | EXT | Нарушение формы кольцевого шва |  | (c)
25192.01 | 0 | 0 | -11.345 | -11.345 | 2176 | -2125 | -2099 | 0 | 0 | 2341 | Смещение кромок | GWAN |  | 07:37 | 08:03 | 08:07 | 0 | 374 |  | EXT | Смещение кромок Наружу Величина смещения - 2.7 мм. |  | (c)
25192.01 | 0 | -0.061 | -11.345 | -11.406 | -1754 | -867 | -764 | 227 |  | 2341 | Нарушение формы кольцевого шва | GWAN |  | 09:03 | 11:26 | 11:43 | 0 | 1981 |  | EXT | Нарушение формы кольцевого шва |  | (c)
25218.128 | 3.763 | 3.759 | -7.517 | -7.521 | -1859 | -1172 | -1482 | 1104 | 3759 | 2343 |  | CORR | GENE | 00:14 | 02:05 | 01:15 | 66 | 755 | 13 | EXT |  | 0.89 | (c)
25218.161 | 3.796 | 3.735 | -7.484 | -7.545 | 1005 | 1114 | 1085 | 1005 | 3735 | 2343 |  | CORR | GENE | 07:57 | 08:14 | 08:09 | 137 | 159 | 15 | EXT |  | 0.9 | (c)
25218.178 | 3.813 | 3.767 | -7.467 | -7.513 | -82 | 68 | 13 | 0 | 3767 | 2343 |  | CORR | GENE | 05:01 | 05:25 | 05:17 | 140 | 189 | 11 | EXT |  | 0.9 | (c)
25218.307 | 3.942 | 3.87 | -7.338 | -7.41 | -313 | -240 | -262 | 212 | 3870 | 2343 |  | CORR | GENE | 04:24 | 04:36 | 04:32 | 271 | 101 | 11 | EXT |  | 0.92 | (c)
25218.46 | 4.095 | 3.679 | -7.185 | -7.601 | 871 | 926 | 932 | 871 | 3679 | 2343 |  | CORR | GENE | 07:35 | 07:44 | 07:45 | 542 | 122 | 18 | EXT |  | 0.99 | (c)
25218.608 | 4.243 | 4.197 | -7.037 | -7.083 | -662 | -497 | -481 | 301 | 4197 | 2343 |  | CORR | GENE | 03:28 | 03:54 | 03:57 | 117 | 361 | 25 | EXT |  | 0.91 | (c)
25218.633 | 4.268 | 3.62 | -7.012 | -7.66 | 117 | 191 | 373 | 117 | 3620 | 2343 |  | CORR | GENE | 05:33 | 05:45 | 06:15 | 688 | 511 | 11 | EXT |  | 0.95 | (c)
25327.575 | 0.115 | 0.037 | -11.27 | -11.348 | 372 | 690 | 758 | 372 | 37 | 2353 |  | CORR | GENE | 07:33 | 08:24 | 08:35 | 115 | 772 | 14 | EXT |  | 0.9 | (c)
25327.877 | 0.417 | 0.372 | -10.968 | -11.013 | 89 | 768 | 565 | 89 | 372 | 2353 |  | CORR | GENE | 06:47 | 08:37 | 08:04 | 141 | 952 | 12 | EXT |  | 0.9 | (c)
25328.358 | 0.898 | 0.802 | -10.487 | -10.583 | -714 | -526 | -498 | 283 | 802 | 2353 |  | CORR | GENE | 04:37 | 05:08 | 05:12 | 254 | 431 | 10 | EXT |  | 0.91 | (c)
25366.855 | 5.435 | 5.435 | -6.03 | -6.03 | 94 | 165 | 809 | 94 | 5435 | 2356 |  | CORR | GENE | 03:03 | 03:14 | 04:58 | 223 | 1431 | 13 | EXT |  | 0.91 | (c)
25471.195 | 5.36 | 5.271 | -6.27 | -6.359 | 271 | 399 | 592 | 271 | 5271 | 2365 |  | CORR | GENE | 07:33 | 07:54 | 08:25 | 129 | 641 | 11 | EXT |  | 0.9 | (c)
25598.394 | 6.684 | 6.669 | -4.541 | -4.556 | -1457 | -1402 | -1278 | 1098 | 4532 | 2376 |  | CORR | CIGR | 04:28 | 04:37 | 04:57 | 24 | 359 | 11 | EXT | Аномалия находится на упругопластическом изгибе: R=325 D, максимальное растяжение на 0.3 час. | 0.89 | (c)
25598.516 | 6.806 | 6.792 | -4.419 | -4.433 | -891 | -808 | -821 | 750 | 4405 | 2376 |  | CORR | CIGR | 05:60 | 06:13 | 06:11 | 28 | 141 | 12 | EXT | Аномалия находится на упругопластическом изгибе: R=326 D, максимальное растяжение на 0.2 час. | 0.89 | (c)
25598.632 | 6.922 | 6.854 | -4.303 | -4.371 | -1088 | -1019 | -1002 | 916 | 4283 | 2376 |  | CORR | GENE | 05:28 | 05:39 | 05:42 | 88 | 172 | 10 | EXT | Аномалия находится на упругопластическом изгибе: R=326 D, максимальное растяжение на 0.2 час. | 0.89 | (c)
25599.454 | 7.744 | 7.696 | -3.481 | -3.529 | -1083 | -959 | -931 | 779 | 3432 | 2376 |  | CORR | GENE | 05:29 | 05:49 | 05:53 | 97 | 304 | 10 | EXT | Аномалия находится на упругопластическом изгибе: R=329 D, максимальное растяжение на 0.2 час. | 0.89 | (c)
25599.674 | 7.964 | 7.943 | -3.261 | -3.282 | -1595 | -1482 | -1480 | 1365 | 3258 | 2376 |  | CORR | CIGR | 04:06 | 04:24 | 04:25 | 24 | 230 | 10 | EXT | Аномалия находится на упругопластическом изгибе: R=331 D, максимальное растяжение на 0.2 час. | 0.89 | (c)
25600.208 | 8.498 | 8.484 | -2.727 | -2.741 | -1155 | -1109 | -1061 | 967 | 2720 | 2376 |  | CORR | CIGR | 05:17 | 05:25 | 05:32 | 21 | 188 | 13 | EXT | Аномалия находится на упругопластическом изгибе: R=335 D, максимальное растяжение на 0.1 час. | 0.89 | (c)
25600.325 | 8.615 | 8.602 | -2.61 | -2.623 | -1238 | -1039 | -1077 | 916 | 2588 | 2376 |  | CORR | CIGR | 05:04 | 05:36 | 05:30 | 35 | 322 | 10 | EXT | Аномалия находится на упругопластическом изгибе: R=338 D, максимальное растяжение на 0.1 час. | 0.89 | (c)
25601.379 | 9.669 | 9.65 | -1.556 | -1.575 | -1500 | -1469 | -1432 | 1363 | 1538 | 2376 |  | CORR | CIGR | 04:21 | 04:26 | 04:33 | 37 | 137 | 11 | EXT | Аномалия находится на упругопластическом изгибе: R=353 D, максимальное растяжение на 0.1 час. | 0.89 | (c)
25602.517 | 10.807 | 10.777 | -0.418 | -0.448 | -1516 | -1418 | -1408 | 1300 | 402 | 2376 |  | CORR | CIGR | 04:19 | 04:35 | 04:36 | 46 | 217 | 11 | EXT | Аномалия находится на упругопластическом изгибе: R=384 D, максимальное растяжение на 12 час. | 0.89 | (c)
25602.935 | 0 | -0.059 | -11.38 | -11.439 | 1663 | 2068 | -1692 | 0 |  | 2377 | Нарушение формы кольцевого шва | GWAN |  | 01:32 | 02:38 | 04:31 | 0 | 2213 |  | EXT | Нарушение формы кольцевого шва Аномалия находится на упругопластическом изгибе: R=393 D, максимальное растяжение на 12 час. |  | (c)
25607.842 | 4.907 | 4.518 | -6.473 | -6.862 | -2077 | -1752 | -1852 | 153 | 4518 | 2377 |  | DENT | GENE | 03:29 | 04:21 | 04:05 | 468 | 451 | 0.4 | N/A | Глубина вмятины: 5 мм (0,4%). Линейка: 47 см в (452 см; 04:21 ч:мин) Аномалия находится вблизи дефекта потери металла. |  | (c)
25607.998 | 5.063 | 5.021 | -6.317 | -6.359 | -1654 | -1548 | -1562 | 576 | 5021 | 2377 |  | DENT | GENE | 04:37 | 04:54 | 04:52 | 153 | 186 | 0.3 | N/A | Глубина вмятины: 4 мм (0,3%). Линейка: 15 см в (502 см; 04:54 ч:мин) Аномалия находится вблизи дефекта потери металла. |  | (c)
25608.559 | 5.624 | 4.382 | -5.756 | -6.998 | -2114 | -1823 | -1785 | 116 | 4382 | 2377 |  | GOUG | GENE | 03:23 | 04:10 | 04:16 | 1314 | 659 | 7 | EXT | Зона задиров. |  | (c)
25614.315 | 0 | -0.058 | -11.195 | -11.253 | 795 | 932 | 1034 | 795 |  | 2378 | Нарушение формы кольцевого шва | GWAN |  | 02:47 | 03:09 | 03:26 | 0 | 479 |  | EXT | Нарушение формы кольцевого шва |  | (c)
25614.315 | 0 | 0 | -11.195 | -11.195 | 2013 | -1981 | -1984 | 0 | 0 | 2378 | Смещение кромок | GWAN |  | 06:04 | 07:19 | 07:18 | 0 | 927 |  | EXT | Смещение кромок Наружу Величина смещения - 2.5 мм. |  | (c)
25614.315 | 0 | -0.057 | -11.195 | -11.252 | -1295 | -671 | -827 | 360 |  | 2378 | Нарушение формы кольцевого шва | GWAN |  | 09:10 | 10:50 | 10:25 | 0 | 935 |  | EXT | Нарушение формы кольцевого шва |  | (c)
25615.433 | 1.118 | 1.108 | -10.077 | -10.087 | 2037 | 2115 | 2123 | 22 | 1108 | 2378 |  | CORR | CIGR | 06:07 | 06:20 | 06:21 | 28 | 171 | 11 | EXT |  | 1.01 | (b)
25617.321 | 3.006 | 2.983 | -8.189 | -8.212 | 1678 | 1803 | 1795 | 319 | 2983 | 2378 |  | CORR | CIGR | 05:09 | 05:30 | 05:28 | 37 | 234 | 10 | EXT |  | 1.01 | (b)
25620.329 | 6.014 | 5.993 | -5.181 | -5.202 | 1970 | 2117 | 2139 | 0 | 5174 | 2378 |  | CORR | CIGR | 05:57 | 06:20 | 06:24 | 28 | 338 | 15 | EXT |  | 1.01 | (b)
25656.584 | 8.424 | 8.385 | -2.961 | -3 | -2227 | -1937 | -1891 | 4 | 2939 | 2381 |  | CORR | GENE | 04:31 | 05:17 | 05:25 | 61 | 671 | 10 | EXT |  | 0.84 | (c)
25664.515 | 4.97 | 4.951 | -0.575 | -0.594 | 1043 | 1202 | 1258 | 758 | 547 | 2382 |  | CORR | CIGR | 05:37 | 06:03 | 06:12 | 47 | 429 | 10 | EXT |  | 0.84 | (c)
25665.09 | 0 | -0.029 | -11.435 | -11.464 | -1890 | -1700 | -1408 | 340 |  | 2383 | Нарушение формы кольцевого шва | GWAN |  | 05:32 | 06:03 | 06:50 | 0 | 963 |  | EXT | Нарушение формы кольцевого шва |  | (c)
25676.525 | 0 | -0.031 | -11.315 | -11.346 | 1056 | 1593 | 1556 | 175 |  | 2384 | Нарушение формы кольцевого шва | GWAN |  | 00:58 | 02:25 | 02:19 | 0 | 1000 |  | EXT | Нарушение формы кольцевого шва |  | (c)
25676.525 | 0 | -0.04 | -11.315 | -11.355 | -843 | -432 | -410 | 0 |  | 2384 | Нарушение формы кольцевого шва | GWAN |  | 07:52 | 08:58 | 09:02 | 0 | 866 |  | EXT | Нарушение формы кольцевого шва |  | (c)
25687.84 | 0 | -0.013 | -11.26 | -11.273 | 771 | 1361 | 1146 | 710 |  | 2385 | Нарушение формы кольцевого шва | GWAN |  | 03:04 | 04:39 | 04:04 | 0 | 750 |  | EXT | Нарушение формы кольцевого шва |  | (c)
25687.84 | 0 | -0.039 | -11.26 | -11.299 | 1883 | -822 | -1024 | 0 |  | 2385 | Нарушение формы кольцевого шва | GWAN |  | 06:03 | 10:47 | 10:14 | 0 | 3108 |  | EXT | Нарушение формы кольцевого шва |  | (c)
25755.21 | 0 | -0.053 | -11.42 | -11.473 | -440 | 32 | 386 | 0 |  | 2391 | Нарушение формы кольцевого шва | GWAN |  | 08:37 | 09:53 | 10:50 | 0 | 1652 |  | EXT | Нарушение формы кольцевого шва |  | (c)
25831.945 | 0 | -0.042 | -11.255 | -11.297 | -752 | -658 | -518 | 283 |  | 2398 | Нарушение формы кольцевого шва | GWAN |  | 00:36 | 00:51 | 01:14 | 0 | 470 |  | EXT | Нарушение формы кольцевого шва |  | (c)
25831.945 | 0 | -0.047 | -11.255 | -11.302 | 417 | 616 | 591 | 417 |  | 2398 | Нарушение формы кольцевого шва | GWAN |  | 03:45 | 04:17 | 04:13 | 0 | 347 |  | EXT | Нарушение формы кольцевого шва |  | (c)
25831.945 | 0 | -0.037 | -11.255 | -11.292 | 2168 | -1552 | -1691 | 0 |  | 2398 | Нарушение формы кольцевого шва | GWAN |  | 08:27 | 10:27 | 10:05 | 0 | 1203 |  | EXT | Нарушение формы кольцевого шва |  | (c)
25933.7 | 0 | 0 | -10.88 | -10.88 | -1969 | -1768 | -1761 | 261 | 0 | 2407 | Смещение кромок | GWAN |  | 06:13 | 06:46 | 06:47 | 0 | 418 |  | EXT | Смещение кромок Наружу Величина смещения - 3.6 мм. |  | (c)
25933.7 | 0 | -0.054 | -10.88 | -10.934 | -470 | -94 | -143 | 0 |  | 2407 | Нарушение формы кольцевого шва | GWAN |  | 10:15 | 11:16 | 11:08 | 0 | 654 |  | EXT | Нарушение формы кольцевого шва |  | (c)
25967.33 | 0 | -0.065 | -11.585 | -11.65 | -178 | 23 | 50 | 0 |  | 2410 | Нарушение формы кольцевого шва | GWAN |  | 09:36 | 10:08 | 10:13 | 0 | 457 |  | EXT | Нарушение формы кольцевого шва |  | (c)
26002.09 | 0 | -0.057 | -6.595 | -6.652 | -713 | -239 | -166 | 382 |  | 2413 | Нарушение формы кольцевого шва | GWAN |  | 11:19 | 00:36 | 12:48 | 0 | 1095 |  | EXT | Нарушение формы кольцевого шва |  | (c)
26006.28 | 4.19 | 4.176 | -2.405 | -2.419 | -2160 | -1990 | -2054 | 71 | 2386 | 2413 |  | CORR | CIGR | 07:26 | 07:53 | 07:43 | 33 | 211 | 11 | EXT |  | 0.89 | (c)
26008.685 | 0 | -0.061 | -11.555 | -11.616 | -1093 | -482 | -130 | 833 |  | 2414 | Нарушение формы кольцевого шва | GWAN |  | 09:23 | 11:02 | 11:58 | 0 | 1926 |  | EXT | Нарушение формы кольцевого шва Аномалия находится на отводе. |  | (c)
26056.187 | 3.532 | 3.237 | -7.148 | -7.443 | 1639 | 1716 | 1680 | 1639 | 3237 | 2418 |  | CORR | GENE | 06:51 | 07:04 | 06:58 | 770 | 82 | 12 | EXT |  | 0.96 | (c)
26057.859 | 5.204 | 5.19 | -5.476 | -5.49 | 1460 | 1499 | 1534 | 1460 | 5190 | 2418 |  | CORR | GENE | 06:22 | 06:29 | 06:34 | 180 | 149 | 10 | EXT |  | 0.9 | (c)
26205.995 | 10.49 | 10.478 | -1.05 | -1.062 | -1768 | -1724 | -1725 | 1682 | 1039 | 2431 |  | CORR | CIGR | 03:33 | 03:40 | 03:40 | 23 | 86 | 11 | EXT |  | 0.89 | (c)
26217.97 | 0 | -0.046 | -11.285 | -11.331 | 2143 | -985 | -1450 | 582 |  | 2433 | Нарушение формы кольцевого шва | GWAN |  | 02:12 | 05:47 | 04:32 | 0 | 1737 |  | EXT | Нарушение формы кольцевого шва |  | (c)
26242.015 | 1.49 | 1.371 | -9.805 | -9.924 | -574 | -500 | -390 | 206 | 1371 | 2435 |  | CORR | GENE | 06:14 | 06:26 | 06:43 | 128 | 368 | 10 | EXT |  | 0.89 | (c)
26420.015 | 0 | -0.059 | -11.585 | -11.644 | -476 | -123 | -216 | 0 |  | 2451 | Нарушение формы кольцевого шва | GWAN |  | 05:09 | 06:06 | 05:51 | 0 | 519 |  | EXT | Нарушение формы кольцевого шва |  | (c)
26420.015 | 0 | -0.067 | -11.585 | -11.652 | 1361 | 1949 | 1839 | 1361 |  | 2451 | Нарушение формы кольцевого шва | GWAN |  | 10:06 | 11:41 | 11:23 | 0 | 956 |  | EXT | Нарушение формы кольцевого шва |  | (c)
26488 | 0 | -0.049 | -10.69 | -10.739 | -2071 | -599 | -1229 | 387 |  | 2457 | Нарушение формы кольцевого шва | GWAN |  | 11:48 | 03:46 | 14:04 | 0 | 1684 |  | EXT | Нарушение формы кольцевого шва |  | (c)
26488 | 0 | -0.058 | -10.69 | -10.748 | 214 | 233 | 294 | 214 |  | 2457 | Нарушение формы кольцевого шва | GWAN |  | 05:57 | 05:60 | 06:10 | 0 | 158 |  | INT | Нарушение формы кольцевого шва |  | (c)
26590.515 | 0 | -0.069 | -11.445 | -11.514 | -1305 | -1121 | -863 | 420 |  | 2466 | Нарушение формы кольцевого шва | GWAN |  | 11:11 | 11:41 | 12:23 | 0 | 884 |  | EXT | Нарушение формы кольцевого шва |  | (c)
26686.402 | 7.022 | 7.021 | -4.333 | -4.334 | -1164 | -985 | -879 | 593 | 4284 | 2474 |  | CORR | CIGR | 08:17 | 08:46 | 09:03 | 50 | 571 | 10 | EXT |  | 0.89 | (c)
26758.185 | 0 | -0.056 | -11.165 | -11.221 | -1999 | -786 | -1334 | 669 |  | 2481 | Нарушение формы кольцевого шва | GWAN |  | 00:49 | 04:05 | 02:36 | 0 | 1331 |  | EXT | Нарушение формы кольцевого шва |  | (c)
26763.361 | 5.176 | 5.142 | -5.989 | -6.023 | -208 | -143 | -124 | 39 | 5142 | 2481 |  | CORR | CIGR | 05:38 | 05:49 | 05:52 | 42 | 169 | 12 | EXT |  | 0.89 | (c)
26764.015 | 5.83 | 5.822 | -5.335 | -5.343 | 762 | 806 | 814 | 762 | 5323 | 2481 |  | CORR | CIGR | 08:15 | 08:22 | 08:23 | 20 | 104 | 10 | EXT |  | 0.89 | (c)
26832.224 | 6.544 | 6.528 | -4.831 | -4.847 | 2079 | 2177 | 2178 | 0 | 4819 | 2487 |  | CORR | CIGR | 06:05 | 06:21 | 06:21 | 28 | 198 | 15 | EXT |  | 0.89 | (c)
26832.911 | 7.231 | 7.195 | -4.144 | -4.18 | 2065 | 2094 | 2114 | 67 | 4088 | 2487 |  | CORR | GENE | 06:02 | 06:07 | 06:10 | 92 | 99 | 11 | EXT |  | 0.89 | (c)
26832.954 | 7.274 | 7.258 | -4.101 | -4.117 | 1876 | 1911 | 1917 | 272 | 4086 | 2487 |  | CORR | CIGR | 05:32 | 05:38 | 05:39 | 31 | 83 | 10 | EXT |  | 0.89 | (c)
26927.9 | 0 | -0.027 | -10.965 | -10.992 | 750 | 1136 | 989 | 750 |  | 2497 | Нарушение формы кольцевого шва | GWAN |  | 04:39 | 05:41 | 05:17 | 0 | 478 |  | EXT | Нарушение формы кольцевого шва |  | (c)
26960.485 | 0 | 0 | -11.065 | -11.065 | 868 | 1462 | 1365 | 369 | 0 | 2500 | Смещение кромок | GWAN |  | 01:26 | 03:02 | 02:46 | 0 | 994 |  | EXT | Смещение кромок Вовнутрь Величина смещения - 2.6 мм. |  | (c)
26960.485 | 0 | 0 | -11.065 | -11.065 | 1892 | -2109 | -2166 | 0 | 0 | 2500 | Смещение кромок | GWAN |  | 04:11 | 05:26 | 05:16 | 0 | 805 |  | EXT | Смещение кромок Наружу Величина смещения - 3.3 мм. |  | (c)
26994.375 | 0 | -0.047 | -11.26 | -11.307 | -311 | 42 | 67 | 0 |  | 2503 | Нарушение формы кольцевого шва | GWAN |  | 11:03 | 11:60 | 12:04 | 0 | 758 |  | EXT | Нарушение формы кольцевого шва Аномалия находится на отводе. |  | (c)
27005.635 | 0 | -0.056 | -11.385 | -11.441 | 265 | 650 | 510 | 265 |  | 2504 | Нарушение формы кольцевого шва | GWAN |  | 00:23 | 01:25 | 01:02 | 0 | 491 |  | EXT | Нарушение формы кольцевого шва Аномалия находится на отводе. |  | (c)
27039.63 | 0 | -0.06 | -8.93 | -8.99 | -892 | 283 | 74 | 0 |  | 2507 | Нарушение формы кольцевого шва | GWAN |  | 08:52 | 00:02 | 11:28 | 0 | 1932 |  | EXT | Нарушение формы кольцевого шва |  | (c)
27072.867 | 0.947 | 0.924 | -9.208 | -9.231 | 587 | 656 | 651 | 587 | 924 | 2511 |  | ARTD | CIGR | 01:17 | 01:28 | 01:27 | 35 | 128 |  | EXT | Эквивалент потери металла 10%. |  | (c)
27074.62 | 2.7 | 2.499 | -7.455 | -7.656 | -1471 | -1447 | -1434 | 759 | 2499 | 2511 | Металлургический дефект | MIAN | GENE | 07:44 | 07:48 | 07:50 | 260 | 74 |  | INT | Металлургический дефект Эквивалент потери металла 10%. |  | (c)
27143.909 | 4.859 | 4.839 | -4.016 | -4.036 | -337 | -232 | -227 | 117 | 3987 | 2517 |  | CORR | GENE | 01:41 | 01:58 | 01:59 | 49 | 220 | 10 | EXT |  | 0.89 | (c)
27157.166 | 7.236 | 7.213 | -4.034 | -4.057 | 1736 | 1879 | 1888 | 190 | 4002 | 2519 |  | CORR | GENE | 07:22 | 07:45 | 07:46 | 55 | 304 | 10 | EXT |  | 0.89 | (c)
27166.259 | 5.059 | 4.99 | -2.491 | -2.56 | -1139 | -1082 | -989 | 839 | 2478 | 2520 |  | CORR | GENE | 07:19 | 07:28 | 07:43 | 82 | 300 | 10 | EXT |  | 0.89 | (c)
27172.085 | 0 | -0.064 | -10.875 | -10.939 | 2044 | 2219 | 2203 | 0 |  | 2522 | Нарушение формы кольцевого шва | GWAN |  | 07:26 | 07:54 | 07:51 | 0 | 318 |  | EXT | Нарушение формы кольцевого шва |  | (c)
27172.085 | 0 | -0.071 | -10.875 | -10.946 | -1626 | -1439 | -1516 | 604 |  | 2522 | Нарушение формы кольцевого шва | GWAN |  | 09:33 | 10:04 | 09:51 | 0 | 220 |  | EXT | Нарушение формы кольцевого шва |  | (c)
27214.86 | 0 | -0.022 | -11.23 | -11.252 | -2064 | -1923 | -1977 | 167 |  | 2526 | Нарушение формы кольцевого шва | GWAN |  | 03:36 | 03:58 | 03:50 | 0 | 173 |  | EXT | Нарушение формы кольцевого шва |  | (c)
27237.61 | 0 | -0.094 | -10.655 | -10.749 | 1425 | 1681 | 1670 | 316 |  | 2528 | Нарушение формы кольцевого шва | GWAN |  | 02:20 | 03:02 | 02:60 | 0 | 490 |  | EXT | Нарушение формы кольцевого шва |  | (c)
27237.61 | 0 | -0.075 | -10.655 | -10.73 | -1227 | -576 | -883 | 540 |  | 2528 | Нарушение формы кольцевого шва | GWAN |  | 07:12 | 08:57 | 08:08 | 0 | 686 |  | EXT | Нарушение формы кольцевого шва |  | (c)
27277.043 | 6.373 | 6.361 | -4.827 | -4.839 | 1868 | 1884 | 1935 | 229 | 4768 | 2531 |  | CORR | GENE | 05:48 | 05:51 | 05:59 | 71 | 134 | 10 | EXT |  | 0.89 | (c)
27279.773 | 9.103 | 9.044 | -2.097 | -2.156 | 1794 | 1925 | 1992 | 40 | 2049 | 2531 |  | CORR | GENE | 05:36 | 05:58 | 06:08 | 107 | 397 | 15 | EXT |  | 0.9 | (c)
27290.204 | 8.334 | 8.214 | -2.996 | -3.116 | -421 | -363 | -374 | 328 | 2858 | 2532 |  | ARTD | GENE | 08:32 | 08:42 | 08:40 | 258 | 93 |  | EXT | Эквивалент потери металла 15%. |  | (c)
27324.957 | 0.167 | 0.145 | -11.203 | -11.225 | -744 | -661 | -701 | 659 | 145 | 2536 |  | DENT | GENE | 09:15 | 09:28 | 09:22 | 72 | 85 | 0.6 | N/A | Глубина вмятины: 8 мм (0,6%). Линейка: 7 см в (15 см; 09:28 ч:мин) Аномалия находится вблизи кольцевого сварного шва. |  | (c)
27325.764 | 0.974 | 0.951 | -10.396 | -10.419 | -1966 | -1834 | -1824 | 264 | 951 | 2536 |  | CORR | GENE | 05:58 | 06:19 | 06:21 | 50 | 285 | 10 | EXT |  | 0.89 | (c)
27334.119 | 9.329 | 9.109 | -2.041 | -2.261 | 1853 | 1877 | 1880 | 324 | 1940 | 2536 |  | CORR | GENE | 04:14 | 04:18 | 04:18 | 321 | 53 | 14 | EXT |  | 0.94 | (c)
27385.479 | 3.614 | 3.338 | -7.686 | -7.962 | -1603 | -1581 | -1581 | 1559 | 3338 | 2541 |  | CORR | AXGR | 07:58 | 08:01 | 08:01 | 359 | 44 | 14 | EXT |  | 0.94 | (c)
27385.66 | 3.795 | 3.781 | -7.505 | -7.519 | -1659 | -1579 | -1577 | 1496 | 3781 | 2541 |  | CORR | CIGR | 07:49 | 08:01 | 08:02 | 38 | 163 | 10 | EXT |  | 0.89 | (c)
27385.8 | 3.935 | 3.881 | -7.365 | -7.419 | -1678 | -1526 | -1552 | 1427 | 3881 | 2541 |  | CORR | GENE | 07:45 | 08:10 | 08:06 | 66 | 251 | 11 | EXT |  | 0.89 | (c)
27389.295 | 7.43 | 7.419 | -3.87 | -3.881 | 1369 | 1406 | 1471 | 1369 | 3805 | 2541 |  | CORR | GENE | 03:57 | 04:03 | 04:14 | 76 | 205 | 10 | EXT |  | 0.89 | (c)
27407.633 | 3.373 | 3.357 | -7.897 | -7.913 | -1473 | -1354 | -1354 | 1236 | 3357 | 2543 |  | CORR | CIGR | 06:15 | 06:35 | 06:34 | 42 | 236 | 11 | EXT |  | 0.89 | (c)
27414.359 | 10.099 | 10.086 | -1.171 | -1.184 | -822 | -788 | -771 | 719 | 1161 | 2543 |  | CORR | CIGR | 08:00 | 08:06 | 08:09 | 23 | 103 | 10 | EXT |  | 0.89 | (c)
27416.487 | 0.957 | 0.885 | -10.548 | -10.62 | 183 | 193 | 193 | 183 | 885 | 2544 |  | CORR | AXGR | 07:45 | 07:46 | 07:47 | 155 | 21 | 11 | EXT |  | 0.9 | (c)
27417.486 | 1.956 | 1.887 | -9.549 | -9.618 | -14 | 180 | 187 | 0 | 1887 | 2544 |  | CORR | GENE | 07:13 | 07:44 | 07:45 | 75 | 402 | 12 | EXT |  | 0.89 | (c)
27541.545 | 0 | -0.048 | -11.565 | -11.613 | 921 | 1256 | 1260 | 921 |  | 2555 | Нарушение формы кольцевого шва | GWAN |  | 08:32 | 09:26 | 09:27 | 0 | 678 |  | EXT | Нарушение формы кольцевого шва |  | (c)
27570.564 | 6.044 | 5.917 | -5.361 | -5.488 | -900 | -849 | -618 | 335 | 5344 | 2557 |  | CORR | GENE | 07:11 | 07:19 | 07:56 | 144 | 565 | 11 | EXT |  | 0.9 | (c)
27570.846 | 6.326 | 6.292 | -5.079 | -5.113 | -960 | -320 | -577 | 193 | 4971 | 2557 |  | CORR | GENE | 07:01 | 08:44 | 08:03 | 142 | 767 | 15 | EXT |  | 0.9 | (c)
27591.698 | 4.463 | 4.439 | -6.967 | -6.991 | 1358 | 1487 | 1474 | 1358 | 4439 | 2559 |  | ARTD | GENE | 08:18 | 08:39 | 08:37 | 283 | 233 |  | EXT | Эквивалент потери металла 14%. |  | (c)
27638.533 | 6.248 | 6.212 | -5.252 | -5.288 | 1281 | 1402 | 1415 | 1281 | 5235 | 2563 |  | CORR | CIGR | 06:53 | 07:13 | 07:15 | 53 | 269 | 15 | EXT |  | 0.89 | (c)
27638.66 | 6.375 | 6.338 | -5.125 | -5.162 | 1273 | 1552 | 1460 | 1273 | 5104 | 2563 |  | CORR | GENE | 06:52 | 07:37 | 07:22 | 58 | 374 | 19 | EXT |  | 0.89 | (c)
27648.642 | 4.857 | 4.815 | -6.533 | -6.575 | -70 | 145 | 106 | 0 | 4815 | 2564 |  | CORR | GENE | 04:36 | 05:10 | 05:04 | 91 | 352 | 10 | EXT |  | 0.89 | (c)
27650.264 | 6.479 | 6.435 | -4.911 | -4.955 | -491 | 97 | -65 | 0 | 4860 | 2564 |  | CORR | GENE | 03:28 | 05:03 | 04:37 | 95 | 851 | 12 | EXT |  | 0.89 | (c)
27651.855 | 8.07 | 7.885 | -3.32 | -3.505 | 1597 | 1675 | 1674 | 1597 | 3097 | 2564 |  | CORR | GENE | 09:05 | 09:17 | 09:17 | 408 | 155 | 11 | EXT |  | 0.93 | (c)
27652.18 | 8.395 | 8.324 | -2.995 | -3.066 | 1274 | 1303 | 1302 | 1274 | 2940 | 2564 |  | CORR | AXGR | 08:13 | 08:17 | 08:17 | 126 | 55 | 10 | EXT |  | 0.89 | (c)
27674.487 | 8.067 | 8.048 | -3.528 | -3.547 | -334 | -292 | -272 | 209 | 3512 | 2566 |  | CORR | CIGR | 08:18 | 08:25 | 08:28 | 35 | 125 | 10 | EXT |  | 0.89 | (c)
27680.494 | 2.479 | 2.022 | -9.131 | -9.588 | -2081 | -2078 | -2046 | 2010 | 2022 | 2567 |  | CORR | GENE | 07:43 | 07:44 | 07:49 | 540 | 71 | 10 | EXT |  | 0.94 | (c)
27680.622 | 2.607 | 2.596 | -9.003 | -9.014 | -2010 | -1839 | -1830 | 1650 | 2596 | 2567 |  | CORR | GENE | 07:55 | 08:23 | 08:24 | 102 | 360 | 12 | EXT |  | 0.89 | (c)
27680.812 | 2.797 | 2.781 | -8.813 | -8.829 | -1548 | -1512 | -1468 | 1389 | 2781 | 2567 |  | CORR | GENE | 09:09 | 09:15 | 09:22 | 163 | 159 | 10 | EXT |  | 0.9 | (c)
27688.366 | 10.351 | 10.312 | -1.259 | -1.298 | 702 | 716 | 717 | 702 | 1110 | 2567 |  | CORR | AXGR | 03:13 | 03:15 | 03:15 | 188 | 31 | 10 | EXT |  | 0.9 | (c)
27700.528 | 10.903 | 10.199 | -0.727 | -1.431 | 1394 | 1418 | 1451 | 1394 | 649 | 2568 |  | CORR | GENE | 04:41 | 04:45 | 04:50 | 782 | 113 | 12 | EXT |  | 0.97 | (c)
27703.753 | 2.498 | 2.48 | -8.582 | -8.6 | -2104 | -2080 | -2063 | 2021 | 2480 | 2569 |  | CORR | CIGR | 03:14 | 03:17 | 03:20 | 21 | 83 | 11 | EXT |  | 0.89 | (c)
27707.417 | 6.162 | 6.09 | -4.918 | -4.99 | -1450 | -1420 | -1429 | 1408 | 4553 | 2569 |  | CORR | AXGR | 04:59 | 05:04 | 05:02 | 437 | 42 | 10 | EXT |  | 0.93 | (c)
27707.687 | 6.432 | 6.402 | -4.648 | -4.678 | -1593 | -1509 | -1518 | 1443 | 4643 | 2569 |  | CORR | CIGR | 04:36 | 04:50 | 04:48 | 35 | 150 | 15 | EXT |  | 0.89 | (c)
27710.114 | 8.859 | 8.836 | -2.221 | -2.244 | -1872 | -1658 | -1732 | 1592 | 2212 | 2569 |  | CORR | CIGR | 03:51 | 04:26 | 04:14 | 32 | 280 | 10 | EXT |  | 0.89 | (c)
27710.179 | 8.924 | 8.906 | -2.156 | -2.174 | -1553 | -1444 | -1445 | 1336 | 2132 | 2569 |  | CORR | CIGR | 04:42 | 05:00 | 04:60 | 42 | 217 | 15 | EXT |  | 0.89 | (c)
27710.898 | 9.643 | 9.609 | -1.437 | -1.471 | -1774 | -1653 | -1670 | 1566 | 1424 | 2569 |  | CORR | CIGR | 04:07 | 04:26 | 04:24 | 47 | 208 | 12 | EXT |  | 0.89 | (c)
27710.959 | 9.704 | 9.681 | -1.376 | -1.399 | -2093 | -2024 | -2030 | 1966 | 1362 | 2569 |  | CORR | CIGR | 03:15 | 03:26 | 03:26 | 37 | 127 | 10 | EXT |  | 0.89 | (c)
27712.212 | 10.957 | 10.897 | -0.123 | -0.183 | -2084 | -2078 | -2072 | 2060 | 78 | 2569 |  | CORR | AXGR | 03:17 | 03:18 | 03:19 | 105 | 24 | 13 | EXT |  | 0.89 | (c)
27717.791 | 5.456 | 5.35 | -5.779 | -5.885 | 828 | 842 | 848 | 828 | 5350 | 2570 |  | CORR | AXGR | 04:47 | 04:50 | 04:51 | 179 | 39 | 11 | EXT |  | 0.9 | (c)
27718.792 | 6.457 | 6.437 | -4.778 | -4.798 | 22 | 50 | 62 | 22 | 4778 | 2570 |  | CORR | CIGR | 02:37 | 02:42 | 02:44 | 20 | 79 | 11 | EXT |  | 0.89 | (c)
27722.882 | 10.547 | 10.504 | -0.688 | -0.731 | 380 | 421 | 538 | 380 | 680 | 2570 |  | CORR | CIGR | 03:35 | 03:42 | 04:01 | 51 | 316 | 13 | EXT |  | 0.89 | (c)
27724.486 | 0.916 | 0.887 | -9.659 | -9.688 | 746 | 803 | 883 | 746 | 887 | 2571 |  | CORR | CIGR | 03:08 | 03:17 | 03:30 | 37 | 273 | 12 | EXT |  | 0.89 | (c)
27724.497 | 0.927 | 0.908 | -9.648 | -9.667 | 1339 | 1472 | 1476 | 618 | 908 | 2571 |  | CORR | CIGR | 04:44 | 05:05 | 05:06 | 48 | 273 | 10 | EXT |  | 0.89 | (c)
27727.807 | 4.237 | 4.224 | -6.338 | -6.351 | 691 | 780 | 782 | 691 | 4224 | 2571 |  | CORR | CIGR | 02:59 | 03:13 | 03:14 | 44 | 182 | 10 | EXT |  | 0.89 | (c)
27733.416 | 9.846 | 9.824 | -0.729 | -0.751 | 741 | 804 | 806 | 741 | 718 | 2571 |  | CORR | CIGR | 03:07 | 03:17 | 03:18 | 33 | 130 | 14 | EXT |  | 0.89 | (c)
27733.429 | 9.859 | 9.841 | -0.716 | -0.734 | -1189 | -1143 | -1133 | 1042 | 679 | 2571 |  | CORR | CIGR | 09:56 | 10:03 | 10:05 | 55 | 111 | 14 | EXT |  | 0.89 | (c)
27734.248 | 0.103 | 0.092 | -11.282 | -11.293 | -2209 | -2041 | -2090 | 21 | 92 | 2572 |  | CORR | GENE | 04:37 | 05:04 | 04:56 | 68 | 239 | 11 | EXT |  | 0.89 | (c)
27734.836 | 0.691 | 0.654 | -10.694 | -10.731 | 1818 | 1918 | 1961 | 127 | 654 | 2572 |  | CORR | CIGR | 03:27 | 03:43 | 03:50 | 45 | 286 | 24 | EXT |  | 0.89 | (c)
27735.086 | 0.941 | 0.902 | -10.444 | -10.483 | 1959 | 2204 | -2229 | 0 | 902 | 2572 |  | CORR | CIGR | 03:50 | 04:29 | 04:34 | 54 | 547 | 12 | EXT |  | 0.89 | (c)
27738.029 | 3.884 | 3.812 | -7.501 | -7.573 | 1651 | 1741 | 1966 | 0 | 3812 | 2572 |  | CORR | GENE | 02:60 | 03:14 | 03:51 | 86 | 630 | 10 | EXT |  | 0.89 | (c)
27740.471 | 6.326 | 6.199 | -5.059 | -5.186 | 1539 | 1567 | 1572 | 625 | 4628 | 2572 |  | CORR | GENE | 02:42 | 02:46 | 02:47 | 558 | 66 | 28 | EXT |  | 1.07 | (b)
27741.405 | 7.26 | 7.25 | -4.125 | -4.135 | 1440 | 1485 | 1481 | 708 | 4115 | 2572 |  | CORR | CIGR | 02:26 | 02:33 | 02:32 | 20 | 83 | 10 | EXT |  | 0.89 | (c)
27742.815 | 8.67 | 8.626 | -2.715 | -2.759 | 1686 | 1851 | 1993 | 0 | 2685 | 2572 |  | CORR | GENE | 03:05 | 03:32 | 03:55 | 74 | 615 | 13 | EXT |  | 0.89 | (c)
27743.794 | 9.649 | 9.562 | -1.736 | -1.823 | -2163 | -2163 | -2142 | 67 | 1585 | 2572 |  | CORR | AXGR | 04:44 | 04:44 | 04:48 | 238 | 42 | 11 | EXT |  | 0.91 | (c)
27744.15 | 10.005 | 9.99 | -1.38 | -1.395 | 1694 | 1762 | 1761 | 402 | 1365 | 2572 |  | CORR | CIGR | 03:07 | 03:18 | 03:18 | 30 | 135 | 13 | EXT |  | 0.89 | (c)
27755.358 | 9.828 | 9.471 | -1.077 | -1.434 | -1646 | -1507 | -1505 | 1364 | 124 | 2573 |  | GOUG | GENE | 06:48 | 07:10 | 07:11 | 1310 | 282 | 7 | EXT | Задир. |  | (c)
27762.715 | 6.28 | 6.268 | -4.655 | -4.667 | 1615 | 1662 | 1664 | 1615 | 4641 | 2574 |  | CORR | CIGR | 09:47 | 09:55 | 09:55 | 26 | 98 | 10 | EXT |  | 0.89 | (c)
27766.629 | 10.194 | 10.145 | -0.741 | -0.79 | -469 | -276 | -282 | 95 | 716 | 2574 |  | CORR | GENE | 04:11 | 04:42 | 04:41 | 74 | 374 | 35 | EXT |  | 0.9 | (c)
27781.367 | 3.027 | 3.014 | -7.583 | -7.596 | 618 | 702 | 693 | 618 | 3014 | 2576 |  | CORR | CIGR | 03:38 | 03:52 | 03:50 | 29 | 150 | 12 | EXT |  | 0.89 | (c)
27790.595 | 1.645 | 1.635 | -9.375 | -9.385 | -604 | -541 | -543 | 481 | 1635 | 2577 |  | CORR | CIGR | 04:41 | 04:52 | 04:51 | 25 | 123 | 10 | EXT |  | 0.89 | (c)
27798.24 | 9.29 | 9.169 | -1.73 | -1.851 | -1325 | -1070 | -1146 | 968 | 1715 | 2577 |  | CORR | GENE | 02:45 | 03:26 | 03:14 | 136 | 357 | 10 | EXT |  | 0.9 | (c)
27811.664 | 0.679 | 0.665 | -10.226 | -10.24 | -1560 | -1491 | -1486 | 1411 | 665 | 2579 |  | CORR | CIGR | 03:04 | 03:15 | 03:16 | 44 | 148 | 10 | EXT |  | 0.89 | (c)
27814.525 | 3.54 | 3.256 | -7.365 | -7.649 | -106 | -69 | -65 | 24 | 3256 | 2579 |  | CORR | GENE | 06:59 | 07:05 | 07:06 | 355 | 82 | 11 | EXT |  | 0.93 | (c)
27814.881 | 3.896 | 3.832 | -7.009 | -7.073 | -1406 | -1397 | -1322 | 1238 | 3832 | 2579 |  | CORR | GENE | 03:29 | 03:31 | 03:43 | 73 | 168 | 10 | EXT |  | 0.89 | (c)
27815.236 | 4.251 | 4.226 | -6.654 | -6.679 | -585 | -441 | -453 | 321 | 4226 | 2579 |  | CORR | CIGR | 05:42 | 06:05 | 06:03 | 51 | 264 | 12 | EXT |  | 0.89 | (c)
27815.241 | 4.256 | 4.188 | -6.649 | -6.717 | -1206 | -1168 | -940 | 674 | 4188 | 2579 |  | CORR | GENE | 04:01 | 04:07 | 04:44 | 74 | 532 | 15 | EXT |  | 0.89 | (c)
27815.388 | 4.403 | 4.114 | -6.502 | -6.791 | -1348 | -1347 | -1306 | 1264 | 4114 | 2579 |  | CORR | GENE | 03:39 | 03:39 | 03:45 | 343 | 84 | 12 | EXT |  | 0.93 | (c)
27815.73 | 4.745 | 4.571 | -6.16 | -6.334 | -813 | -568 | -582 | 351 | 4571 | 2579 |  | CORR | GENE | 05:05 | 05:44 | 05:42 | 283 | 462 | 10 | EXT |  | 0.91 | (c)
27815.765 | 4.78 | 4.692 | -6.125 | -6.213 | -72 | -47 | -51 | 31 | 4692 | 2579 |  | CORR | AXGR | 07:04 | 07:08 | 07:08 | 237 | 41 | 10 | EXT |  | 0.91 | (c)
27816.727 | 5.742 | 5.385 | -5.163 | -5.52 | -78 | -43 | -49 | 20 | 4766 | 2579 |  | CORR | GENE | 07:03 | 07:09 | 07:08 | 754 | 57 | 10 | EXT |  | 0.95 | (c)
27816.845 | 5.86 | 5.799 | -5.045 | -5.106 | -693 | -637 | -573 | 453 | 5036 | 2579 |  | CORR | GENE | 05:24 | 05:33 | 05:44 | 70 | 240 | 11 | EXT |  | 0.89 | (c)
27817.186 | 6.201 | 6.183 | -4.704 | -4.722 | -348 | -188 | -219 | 90 | 4685 | 2579 |  | CORR | CIGR | 06:20 | 06:46 | 06:41 | 37 | 258 | 12 | EXT |  | 0.89 | (c)
27817.298 | 6.313 | 6.288 | -4.592 | -4.617 | -837 | -792 | -768 | 699 | 4592 | 2579 |  | CORR | CIGR | 05:01 | 05:08 | 05:12 | 25 | 138 | 11 | EXT |  | 0.89 | (c)
27939.496 | 5.966 | 5.949 | -1.899 | -1.916 | 285 | 357 | 356 | 285 | 1882 | 2590 |  | CORR | CIGR | 02:45 | 02:56 | 02:56 | 34 | 141 | 12 | EXT |  | 0.89 | (c)
27941.33 | 7.8 | 7.712 | -0.065 | -0.153 | 365 | 373 | 385 | 365 | 53 | 2590 |  | CORR | AXGR | 02:57 | 02:59 | 03:01 | 100 | 40 | 11 | EXT |  | 0.89 | (c)
27941.509 | 0.114 | 0.021 | -10.786 | -10.879 | -867 | -856 | -843 | 819 | 21 | 2591 |  | CORR | AXGR | 03:02 | 03:03 | 03:06 | 128 | 48 | 14 | EXT |  | 0.9 | (c)
27941.549 | 0.154 | 0.089 | -10.746 | -10.811 | -514 | -461 | -123 | 0 | 89 | 2591 |  | CORR | GENE | 03:59 | 04:07 | 05:02 | 98 | 783 | 11 | EXT |  | 0.89 | (c)
27941.876 | 0.481 | 0.451 | -10.419 | -10.449 | -575 | -392 | -321 | 67 | 451 | 2591 |  | CORR | GENE | 03:49 | 04:18 | 04:30 | 71 | 508 | 10 | EXT |  | 0.89 | (c)
27950.738 | 9.343 | 9.337 | -1.557 | -1.563 | -867 | -751 | -771 | 674 | 1519 | 2591 |  | CORR | CIGR | 03:02 | 03:20 | 03:17 | 44 | 193 | 10 | EXT |  | 0.89 | (c)
27951.121 | 9.726 | 9.726 | -1.174 | -1.174 | -941 | -548 | -738 | 534 | 1101 | 2591 |  | CORR | GENE | 02:50 | 03:53 | 03:23 | 73 | 407 | 14 | EXT |  | 0.89 | (c)
27957.275 | 4.98 | 4.964 | -5.73 | -5.746 | -2181 | -2118 | -1944 | 1707 | 4928 | 2592 |  | CORR | GENE | 07:36 | 07:46 | 08:14 | 818 | 474 | 12 | EXT |  | 0.97 | (c)
27957.531 | 5.236 | 4.884 | -5.474 | -5.826 | 507 | 592 | 580 | 507 | 4884 | 2592 |  | CORR | GENE | 02:50 | 03:03 | 03:01 | 379 | 146 | 15 | EXT |  | 0.95 | (c)
27963.245 | 0.24 | 0.139 | -10.675 | -10.776 | 1810 | 1898 | 1880 | 1810 | 139 | 2593 |  | CORR | GENE | 09:22 | 09:36 | 09:33 | 592 | 140 | 14 | EXT |  | 0.97 | (c)
27963.403 | 0.398 | 0.372 | -10.517 | -10.543 | -523 | -461 | -431 | 339 | 372 | 2593 |  | CORR | CIGR | 03:05 | 03:15 | 03:20 | 41 | 184 | 11 | EXT |  | 0.89 | (c)
27965.164 | 2.159 | 2.05 | -8.756 | -8.865 | -435 | -423 | -421 | 408 | 2050 | 2593 |  | CORR | AXGR | 03:20 | 03:22 | 03:22 | 199 | 27 | 13 | EXT |  | 0.91 | (c)
27968.292 | 5.287 | 5.231 | -5.628 | -5.684 | -501 | -407 | -400 | 299 | 5231 | 2593 |  | CORR | GENE | 03:09 | 03:24 | 03:25 | 69 | 202 | 14 | EXT |  | 0.89 | (c)
27975.341 | 1.421 | 1.361 | -9.449 | -9.509 | 2188 | 2194 | 2206 | 2188 | 1361 | 2594 |  | CORR | AXGR | 02:50 | 02:51 | 02:52 | 114 | 35 | 10 | EXT |  | 0.89 | (c)
28109.892 | 3.747 | 3.718 | -0.048 | -0.077 | -1632 | -1501 | -1473 | 598 | 21 | 2606 |  | CORR | GENE | 06:31 | 06:52 | 06:57 | 56 | 318 | 12 | EXT |  | 0.89 | (c)
28121.375 | 0 | -0.033 | -11.41 | -11.443 | -1383 | -1161 | -1188 | 848 |  | 2608 | Нарушение формы кольцевого шва | GWAN |  | 08:15 | 08:51 | 08:46 | 0 | 390 |  | EXT | Нарушение формы кольцевого шва Аномалия находится на отводе. |  | (c)
28144.203 | 11.418 | 11.329 | -0.062 | -0.151 | 1202 | 1757 | 1768 | 0 | 33 | 2609 |  | CORR | GENE | 00:21 | 01:51 | 01:53 | 118 | 1131 | 10 | EXT |  | 0.89 | (c)
28150.574 | 6.309 | 6.178 | -4.801 | -4.932 | 1710 | 1960 | 2003 | 0 | 4749 | 2610 |  | CORR | GENE | 01:53 | 02:33 | 02:40 | 183 | 586 | 10 | EXT | Аномалия находится на упругопластическом изгибе: R=915 D, максимальное растяжение на 3.2 час. | 0.9 | (c)
28159.793 | 4.418 | 4.195 | -6.922 | -7.145 | 180 | 202 | 207 | 180 | 4195 | 2611 |  | CORR | GENE | 02:51 | 02:55 | 02:56 | 589 | 54 | 13 | EXT | Аномалия находится на упругопластическом изгибе: R=532 D, максимальное растяжение на 4.4 час. | 0.96 | (c)
28160.505 | 5.13 | 5.082 | -6.21 | -6.258 | 708 | 1005 | 1270 | 398 | 5082 | 2611 |  | CORR | GENE | 04:16 | 05:04 | 05:47 | 60 | 1125 | 27 | EXT | Аномалия находится на упругопластическом изгибе: R=492 D, максимальное растяжение на 4.3 час. | 1.05 | (b)
28161.424 | 6.049 | 5.864 | -5.291 | -5.476 | -2025 | -1795 | -1868 | 206 | 5195 | 2611 |  | DENT | GENE | 08:55 | 09:33 | 09:21 | 281 | 314 | 0.8 | N/A | Глубина вмятины: 12 мм (0,8%). Линейка: 28 см в (586 см; 09:33 ч:мин) Аномалия находится на упругопластическом изгибе. |  | (c)
28168.27 | 1.555 | 1.555 | -9.8 | -9.8 | 551 | 580 | 629 | 551 | 1555 | 2612 |  | CORR | CIGR | 02:38 | 02:42 | 02:50 | 33 | 156 | 11 | EXT | Аномалия находится на упругопластическом изгибе: R=552 D, максимальное растяжение на 3.5 час. | 0.89 | (c)
28175.285 | 8.57 | 8.542 | -2.785 | -2.813 | -1730 | -1571 | -1587 | 501 | 2752 | 2612 |  | CORR | GENE | 08:30 | 08:55 | 08:53 | 61 | 285 | 10 | EXT |  | 0.89 | (c)
28198.534 | 9.244 | 9.175 | -2.056 | -2.125 | 965 | 1289 | 1335 | 525 | 2007 | 2614 |  | CORR | GENE | 02:26 | 03:18 | 03:26 | 118 | 741 | 11 | EXT |  | 0.89 | (c)
28200.166 | 10.876 | 10.818 | -0.424 | -0.482 | 1175 | 1424 | 1456 | 494 | 364 | 2614 |  | CORR | GENE | 02:60 | 03:40 | 03:45 | 118 | 562 | 10 | EXT |  | 0.89 | (c)
28227.056 | 4.221 | 4.147 | -6.899 | -6.973 | 892 | 1027 | 1091 | 892 | 4147 | 2617 |  | GOUG | GENE | 02:58 | 03:19 | 03:30 | 87 | 397 | 8 | EXT | Зона задиров. |  | (c)
28228.893 | 6.058 | 6.027 | -5.062 | -5.093 | 1005 | 1142 | 1139 | 958 | 5062 | 2617 |  | GOUG | CIGR | 03:16 | 03:38 | 03:37 | 31 | 267 | 8 | EXT | Задир. |  | (c)
28236.031 | 2.076 | 1.988 | -9.264 | -9.352 | -1388 | -1380 | -1380 | 842 | 1988 | 2618 |  | GOUG | AXGR | 08:17 | 08:18 | 08:18 | 91 | 17 | 8 | EXT | Задир. |  | (c)
28268.065 | 0 | -0.048 | -11.345 | -11.393 | -727 | -519 | -560 | 392 |  | 2621 | Нарушение формы кольцевого шва | GWAN |  | 09:09 | 09:43 | 09:36 | 0 | 335 |  | EXT | Нарушение формы кольцевого шва |  | (c)
28271.675 | 3.61 | 3.532 | -7.735 | -7.813 | 2191 | 2205 | 2204 | 14 | 3532 | 2621 |  | LWAN | AXGR | 05:00 | 05:02 | 05:02 | 173 | 25 |  | EXT | Эквивалент потери металла 10%. |  | (c)
28323.61 | 0 | 0 | -10.4 | -10.4 | 93 | 268 | 277 | 93 | 0 | 2627 |  | GWCR |  | 00:25 | 00:53 | 00:55 | 0 | 369 | 46 | EXT | Вдоль оси шва. |  | (a)
28334.01 | 0 | -0.051 | -11.04 | -11.091 | -376 | -104 | -1 | 375 |  | 2628 | Нарушение формы кольцевого шва | GWAN |  | 11:02 | 11:46 | 12:03 | 0 | 751 |  | EXT | Нарушение формы кольцевого шва |  | (c)
28367.826 | 0.041 | 0.031 | -11.174 | -11.184 | 1788 | -1594 | -1906 | 0 | 31 | 2631а |  | CORR | GENE | 03:42 | 06:36 | 05:46 | 132 | 1534 | 11 | EXT |  | 0.9 | (c)
28368.315 | 0.53 | 0.483 | -10.685 | -10.732 | 1751 | 1877 | 1905 | 171 | 483 | 2631а |  | CORR | GENE | 03:36 | 03:56 | 04:01 | 58 | 308 | 11 | EXT |  | 0.89 | (c)
28402.099 | 0.924 | 0.824 | -10.216 | -10.316 | -802 | -620 | -547 | 292 | 824 | 2634 |  | CORR | GENE | 08:27 | 08:56 | 09:08 | 167 | 510 | 10 | EXT |  | 0.9 | (c)
28417.972 | 5.657 | 5.634 | -5.648 | -5.671 | -497 | -393 | -263 | 28 | 5614 | 2635 |  | GOUG | GENE | 07:58 | 08:15 | 08:36 | 57 | 469 | 7 | EXT | Задир. |  | (c)
28423.903 | 0.283 | 0.27 | -10.432 | -10.445 | -977 | -888 | -877 | 776 | 270 | 2636 |  | CORR | CIGR | 08:46 | 09:00 | 09:02 | 35 | 201 | 10 | EXT |  | 0.89 | (c)
28434.335 | 0 | -0.021 | -11.225 | -11.246 | -92 | 14 | 780 | 0 |  | 2637 | Нарушение формы кольцевого шва | GWAN |  | 09:35 | 09:52 | 11:56 | 0 | 1743 |  | EXT | Нарушение формы кольцевого шва |  | (c)
28435.256 | 0.921 | 0.909 | -10.304 | -10.316 | -280 | -203 | -195 | 109 | 909 | 2637 |  | CORR | CIGR | 09:05 | 09:17 | 09:19 | 33 | 171 | 10 | EXT |  | 0.89 | (c)
28436.279 | 1.944 | 1.91 | -9.281 | -9.315 | -245 | -134 | -133 | 20 | 1910 | 2637 |  | CORR | GENE | 09:10 | 09:28 | 09:29 | 57 | 225 | 10 | EXT |  | 0.89 | (c)
28468.39 | 0 | -0.026 | -11.44 | -11.466 | -257 | -171 | -77 | 0 |  | 2640 | Нарушение формы кольцевого шва | GWAN |  | 08:33 | 08:47 | 09:02 | 0 | 360 |  | EXT | Нарушение формы кольцевого шва |  | (c)
28500.953 | 9.593 | 9.545 | -1.302 | -1.35 | -595 | -427 | -378 | 162 | 1263 | 2642 |  | CORR | GENE | 00:01 | 00:28 | 00:36 | 87 | 433 | 10 | EXT | Аномалия находится на упругопластическом изгибе: R=491 D, максимальное растяжение на 6 час. | 0.85 | (c)
28500.967 | 9.607 | 9.542 | -1.288 | -1.353 | 2192 | -2196 | -2153 | 0 | 1261 | 2642 |  | CORR | GENE | 07:31 | 07:43 | 07:49 | 92 | 232 | 14 | EXT | Аномалия находится на упругопластическом изгибе: R=491 D, максимальное растяжение на 6 час. | 0.85 | (c)
28501.223 | 9.863 | 9.555 | -1.032 | -1.34 | 314 | 663 | 899 | 314 | 884 | 2642 |  | CORR | GENE | 02:28 | 03:24 | 04:02 | 456 | 1170 | 11 | EXT | Аномалия находится на упругопластическом изгибе: R=489 D, максимальное растяжение на 6.1 час. | 0.89 | (c)
28501.329 | 9.969 | 9.731 | -0.926 | -1.164 | -615 | -386 | -322 | 28 | 926 | 2642 |  | CORR | GENE | 11:58 | 00:35 | 12:45 | 238 | 587 | 10 | EXT | Аномалия находится на упругопластическом изгибе: R=489 D, максимальное растяжение на 6.1 час. | 0.87 | (c)
28501.842 | 10.482 | 10.447 | -0.413 | -0.448 | -1154 | -1056 | -1063 | 972 | 410 | 2642 |  | CORR | CIGR | 10:31 | 10:47 | 10:45 | 38 | 182 | 13 | EXT | Аномалия находится на упругопластическом изгибе: R=483 D, максимальное растяжение на 6.1 час. | 0.84 | (c)
28501.889 | 10.529 | 10.471 | -0.366 | -0.424 | -1540 | -1463 | -1437 | 691 | 366 | 2642 |  | CORR | GENE | 09:28 | 09:41 | 09:45 | 58 | 207 | 11 | EXT | Аномалия находится на упругопластическом изгибе: R=483 D, максимальное растяжение на 6.1 час. | 0.84 | (c)
28502.255 | 0 | -0.019 | -10.175 | -10.194 | 2221 | -2176 | -1991 | 0 |  | 2643 | Нарушение формы кольцевого шва | GWAN |  | 04:55 | 05:05 | 05:35 | 0 | 499 |  | EXT | Нарушение формы кольцевого шва Аномалия находится на упругопластическом изгибе: R=479 D, максимальное растяжение на 6.1 час. |  | (c)
28502.633 | 0.378 | 0.345 | -9.797 | -9.83 | -1672 | -1139 | -1330 | 558 | 345 | 2643 |  | CORR | GENE | 06:26 | 07:53 | 07:22 | 132 | 685 | 10 | EXT | Аномалия находится на упругопластическом изгибе: R=477 D, максимальное растяжение на 6.1 час. | 0.89 | (c)
28502.687 | 0.432 | 0.369 | -9.743 | -9.806 | 584 | 840 | 1188 | 438 | 369 | 2643 |  | CORR | GENE | 00:31 | 01:12 | 02:08 | 232 | 1209 | 13 | EXT | Аномалия находится на упругопластическом изгибе: R=475 D, максимальное растяжение на 6.1 час. | 0.92 | (c)
28623.78 | 0 | 0 | -2.28 | -2.28 | 1753 | 2130 | 1992 | 0 | 0 | 2653б | Непровар / утяжина | GWAN |  | 04:54 | 05:55 | 05:33 | 0 | 478 | 16 | INT | Непровар / утяжина |  | (c)
28626.06 | 0 | -0.017 | -9.235 | -9.252 | -774 | -284 | -313 | 0 |  | 2654а | Нарушение формы кольцевого шва | GWAN |  | 00:37 | 01:56 | 01:51 | 0 | 922 |  | EXT | Нарушение формы кольцевого шва |  | (c)
28626.06 | 0 | 0 | -9.235 | -9.235 | 656 | 1456 | 1094 | 656 | 0 | 2654а | Непровар / утяжина | GWAN |  | 04:28 | 06:37 | 05:38 | 0 | 875 | 11 | INT | Непровар / утяжина |  | (c)
28626.06 | 0 | -0.015 | -9.235 | -9.25 | 1880 | -1566 | -1831 | 0 |  | 2654а | Нарушение формы кольцевого шва | GWAN |  | 07:45 | 10:29 | 09:46 | 0 | 1500 |  | EXT | Нарушение формы кольцевого шва |  | (c)
28631.094 | 5.034 | 5.012 | -4.201 | -4.223 | 1669 | 1674 | 1674 | 552 | 4171 | 2654а |  | GOUG | AXSL | 07:11 | 07:12 | 07:12 | 52 | 9 | 8 | EXT | Задир. |  | (c)
28635.295 | 0 | -0.045 | -11.32 | -11.365 | -1475 | -567 | -903 | 330 |  | 2655 | Нарушение формы кольцевого шва | GWAN |  | 07:41 | 10:07 | 09:13 | 0 | 1145 |  | EXT | Нарушение формы кольцевого шва |  | (c)
28700 | 0 | -0.012 | -10.62 | -10.632 | 1471 | 1800 | 1721 | 260 |  | 2661 | Нарушение формы кольцевого шва | GWAN |  | 02:42 | 03:35 | 03:22 | 0 | 500 |  | INT | Нарушение формы кольцевого шва |  | (c)
28700 | 0 | 0 | -10.62 | -10.62 | 2036 | 2215 | 2222 | 0 | 0 | 2661 | Непровар / утяжина | GWAN |  | 04:13 | 04:42 | 04:43 | 0 | 373 | 11 | INT | Непровар / утяжина |  | (c)
28700 | 0 | -0.07 | -10.62 | -10.69 | 54 | 291 | 259 | 54 |  | 2661 | Нарушение формы кольцевого шва | GWAN |  | 10:53 | 11:32 | 11:26 | 0 | 409 |  | EXT | Нарушение формы кольцевого шва |  | (c)
28712.891 | 2.271 | 2.212 | -9.064 | -9.123 | 996 | 1007 | 1004 | 996 | 2212 | 2662 |  | GOUG | AXSL | 04:50 | 04:51 | 04:51 | 101 | 15 | 12 | EXT | Задир. |  | (c)
28733.33 | 0 | -0.045 | -3.79 | -3.835 | 737 | 1580 | 1437 | 737 |  | 2664 | Нарушение формы кольцевого шва | GWAN |  | 09:37 | 11:53 | 11:30 | 0 | 1400 |  | EXT | Нарушение формы кольцевого шва |  | (c)
28839.425 | 1.795 | 1.765 | -9.08 | -9.11 | -2146 | -2076 | -2039 | 1932 | 1765 | 2677 |  | ARTD | GENE | 05:03 | 05:15 | 05:20 | 258 | 214 |  | EXT | Эквивалент потери металла 12%. |  | (c)
29022.025 | 4.945 | 4.787 | -6.47 | -6.628 | -1552 | -1494 | -1429 | 1306 | 4787 | 2700 |  | GOUG | GENE | 08:56 | 09:05 | 09:16 | 182 | 246 | 11 | EXT | Зона задиров. |  | (c)
29091.068 | 5.428 | 5.363 | -6.197 | -6.262 | 145 | 190 | 251 | 145 | 5363 | 2706 |  | GOUG | GENE | 01:57 | 02:04 | 02:14 | 74 | 212 | 8 | EXT | Задир. |  | (c)
29108.72 | 0 | -0.015 | -11.635 | -11.65 | -1091 | -965 | -962 | 832 |  | 2708 | Нарушение формы кольцевого шва | GWAN |  | 06:36 | 06:57 | 06:57 | 0 | 259 |  | EXT | Нарушение формы кольцевого шва |  | (c)
29108.72 | 0 | -0.023 | -11.635 | -11.658 | -403 | -249 | -236 | 68 |  | 2708 | Нарушение формы кольцевого шва | GWAN |  | 08:27 | 08:52 | 08:54 | 0 | 335 |  | EXT | Нарушение формы кольцевого шва |  | (c)
29202.996 | 4.646 | 4.623 | -6.949 | -6.972 | 121 | 217 | 220 | 121 | 4623 | 2716 |  | CORR | CIGR | 02:29 | 02:45 | 02:45 | 44 | 198 | 11 | EXT | Аномалия находится на упругопластическом изгибе: R=325 D, максимальное растяжение на 6.2 час. | 0.89 | (c)
29230.372 | 9.137 | 9.114 | -1.878 | -1.901 | 44 | 47 | 49 | 44 | 1857 | 2718 |  | LWAN |  | 06:19 | 06:20 | 06:20 | 44 | 0 |  | INT | Эквивалент потери металла 24%. Внутришовный дефект на заводском сварном шве. |  | (b)
29300.014 | 0.539 | 0.519 | -10.851 | -10.871 | 576 | 624 | 636 | 576 | 519 | 2725 |  | GOUG | CIGR | 04:51 | 04:59 | 05:00 | 32 | 119 | 14 | EXT | Задир. |  | (c)
29473.641 | 5.716 | 5.689 | -5.449 | -5.476 | 124 | 256 | 240 | 124 | 5440 | 2740 |  | CORR | CIGR | 03:50 | 04:11 | 04:09 | 36 | 232 | 11 | EXT |  | 0.89 | (c)
29502.702 | 0.647 | 0.613 | -10.908 | -10.942 | 837 | 973 | 1040 | 837 | 613 | 2743 |  | CORR | GENE | 08:07 | 08:29 | 08:40 | 71 | 406 | 11 | EXT |  | 0.89 | (c)
29529.054 | 3.864 | 3.847 | -7.751 | -7.768 | 1312 | 1340 | 1376 | 1312 | 3847 | 2745 |  | CORR | CIGR | 03:22 | 03:26 | 03:32 | 26 | 129 | 14 | EXT |  | 0.89 | (c)
29616.455 | 0 | -0.023 | -11.57 | -11.593 | -1106 | -83 | -516 | 0 |  | 2753 | Нарушение формы кольцевого шва | GWAN |  | 01:22 | 04:07 | 02:57 | 0 | 1180 |  | EXT | Нарушение формы кольцевого шва |  | (c)
29616.455 | 0 | -0.006 | -11.57 | -11.576 | 173 | 631 | 581 | 173 |  | 2753 | Нарушение формы кольцевого шва | GWAN |  | 04:48 | 06:02 | 05:54 | 0 | 815 |  | EXT | Нарушение формы кольцевого шва |  | (c)
29670.54 | 8.69 | 8.662 | -2.85 | -2.878 | -697 | -692 | -689 | 681 | 2807 | 2757 |  | GOUG | AXSL | 06:16 | 06:17 | 06:17 | 71 | 16 | 5 | EXT | Задир. |  | (c)
29740.204 | 0.049 | 0.042 | -11.466 | -11.473 | -239 | -217 | -221 | 203 | 42 | 2764 |  | ARTD | AXGR | 03:46 | 03:50 | 03:49 | 136 | 36 |  | EXT | Эквивалент потери металла 10%. |  | (c)
29751.67 | 0 | -0.011 | -11.26 | -11.271 | 361 | 1188 | 1006 | 361 |  | 2765 | Нарушение формы кольцевого шва | GWAN |  | 04:22 | 06:36 | 06:06 | 0 | 1290 |  | EXT | Нарушение формы кольцевого шва |  | (c)
29785.3 | 0 | -0.021 | -11.625 | -11.646 | 1308 | 2156 | 1783 | 1308 |  | 2768 | Нарушение формы кольцевого шва | GWAN |  | 01:17 | 03:34 | 02:34 | 0 | 949 |  | EXT | Нарушение формы кольцевого шва |  | (c)
29785.3 | 0 | -0.021 | -11.625 | -11.646 | -1967 | -1647 | -1475 | 982 |  | 2768 | Нарушение формы кольцевого шва | GWAN |  | 04:29 | 05:20 | 05:48 | 0 | 984 |  | EXT | Нарушение формы кольцевого шва |  | (c)
29789.831 | 4.531 | 4.531 | -7.094 | -7.094 | -2199 | -2141 | -2143 | 2086 | 4531 | 2768 |  | GOUG | CIGR | 03:51 | 04:01 | 04:00 | 23 | 113 | 10 | EXT | Задир. |  | (c)
29794.338 | 9.038 | 9.022 | -2.587 | -2.603 | -2110 | -2028 | -2046 | 1982 | 2559 | 2768 |  | GOUG | CIGR | 04:05 | 04:19 | 04:16 | 44 | 128 | 7 | EXT | Задир. |  | (c)
29819.385 | 0 | -0.042 | -11.555 | -11.597 | 2019 | -1734 | -2045 | 1648 |  | 2771 | Нарушение формы кольцевого шва | GWAN |  | 02:15 | 04:09 | 03:19 | 0 | 794 |  | EXT | Нарушение формы кольцевого шва |  | (c)
29819.385 | 0 | -0.008 | -11.555 | -11.563 | -1513 | -1112 | -1163 | 813 |  | 2771 | Нарушение формы кольцевого шва | GWAN |  | 04:45 | 05:49 | 05:41 | 0 | 700 |  | EXT | Нарушение формы кольцевого шва |  | (c)
29853.535 | 0 | -0.025 | -11.205 | -11.23 | 1980 | 2165 | -2151 | 1821 |  | 2774 | Нарушение формы кольцевого шва | GWAN |  | 00:29 | 00:59 | 01:22 | 0 | 660 |  | EXT | Нарушение формы кольцевого шва Аномалия находится на упругопластическом изгибе: R=414 D, максимальное растяжение на 5.3 час. |  | (c)
29853.535 | 0 | -0.002 | -11.205 | -11.207 | -937 | -756 | -581 | 226 |  | 2774 | Нарушение формы кольцевого шва | GWAN |  | 04:38 | 05:07 | 05:35 | 0 | 711 |  | EXT | Нарушение формы кольцевого шва Аномалия находится на упругопластическом изгибе: R=414 D, максимальное растяжение на 5.3 час. |  | (c)
29875.283 | 10.543 | 10.529 | -0.672 | -0.686 | -530 | -452 | -440 | 350 | 658 | 2775 |  | ARTD | CIGR | 00:34 | 00:47 | 00:49 | 28 | 180 |  | EXT | Эквивалент потери металла 11%. |  | (c)
29886.622 | 10.667 | 10.515 | -0.253 | -0.405 | 1243 | 1407 | 1413 | 1243 | 116 | 2776 |  | DENT | GENE | 06:51 | 07:17 | 07:18 | 289 | 340 | 0.5 | N/A | Глубина вмятины: 7 мм (0,5%). Линейка: 29 см в (1052 см; 07:17 ч:мин) Аномалия находится вблизи кольцевого сварного шва. |  | (c)
29886.875 | 0 | -0.016 | -11.59 | -11.606 | -1351 | -567 | -851 | 351 |  | 2777 | Нарушение формы кольцевого шва | GWAN |  | 03:33 | 05:39 | 04:53 | 0 | 1000 |  | EXT | Нарушение формы кольцевого шва |  | (c)
29886.875 | 0 | 0 | -11.59 | -11.59 | -188 | 74 | 33 | 0 | 0 | 2777 | Смещение кромок | GWAN |  | 06:40 | 07:23 | 07:16 | 0 | 442 |  | EXT | Смещение кромок Вовнутрь Величина смещения - 3.2 мм. |  | (c)
29911.583 | 1.513 | 1.501 | -9.277 | -9.289 | -184 | -145 | -133 | 82 | 1501 | 2779 |  | GOUG | CIGR | 03:54 | 04:00 | 04:02 | 31 | 102 | 9 | EXT | Задир. Аномалия находится на упругопластическом изгибе: R=392 D, максимальное растяжение на 11.3 час. |  | (c)
30155.35 | 0 | -0.027 | -11.255 | -11.282 | -142 | 2150 | 1533 | 0 |  | 2803 | Нарушение формы кольцевого шва | GWAN |  | 10:02 | 04:12 | 14:32 | 0 | 3350 |  | EXT | Нарушение формы кольцевого шва |  | (c)
30155.35 | 0 | -0.02 | -11.255 | -11.275 | -1189 | -923 | -709 | 229 |  | 2803 | Нарушение формы кольцевого шва | GWAN |  | 07:13 | 07:56 | 08:31 | 0 | 960 |  | EXT | Нарушение формы кольцевого шва |  | (c)
30166.605 | 0 | -0.037 | -11.1 | -11.137 | -377 | 1706 | 835 | 0 |  | 2804 | Нарушение формы кольцевого шва | GWAN |  | 00:15 | 05:51 | 03:31 | 0 | 2423 |  | EXT | Нарушение формы кольцевого шва |  | (c)
30166.605 | 0 | -0.034 | -11.1 | -11.134 | 2060 | -1461 | -1444 | 0 |  | 2804 | Нарушение формы кольцевого шва | GWAN |  | 06:48 | 09:20 | 09:23 | 0 | 1914 |  | EXT | Нарушение формы кольцевого шва |  | (c)
30188.985 | 0 | -0.046 | -11.415 | -11.461 | -820 | 69 | -80 | 659 |  | 2806 | Нарушение формы кольцевого шва | GWAN |  | 11:24 | 01:47 | 13:23 | 0 | 1479 |  | EXT | Нарушение формы кольцевого шва |  | (c)
30188.985 | 0 | -0.027 | -11.415 | -11.442 | 699 | 1964 | 2111 | 0 |  | 2806 | Нарушение формы кольцевого шва | GWAN |  | 03:29 | 06:53 | 07:17 | 0 | 2823 |  | EXT | Нарушение формы кольцевого шва |  | (c)
30200.4 | 0 | -0.031 | -11.155 | -11.186 | -587 | 312 | 738 | 0 |  | 2807 | Нарушение формы кольцевого шва | GWAN |  | 00:50 | 03:16 | 04:24 | 0 | 2650 |  | EXT | Нарушение формы кольцевого шва |  | (c)
30200.4 | 0 | -0.029 | -11.155 | -11.184 | 2206 | -1606 | -1460 | 0 |  | 2807 | Нарушение формы кольцевого шва | GWAN |  | 08:21 | 10:06 | 10:30 | 0 | 1590 |  | EXT | Нарушение формы кольцевого шва |  | (c)
30211.555 | 0 | -0.019 | -10.91 | -10.929 | 694 | 878 | 953 | 694 |  | 2808 | Нарушение формы кольцевого шва | GWAN |  | 11:37 | 00:07 | 12:19 | 0 | 517 |  | EXT | Нарушение формы кольцевого шва |  | (c)
30211.555 | 0 | -0.016 | -10.91 | -10.926 | 1599 | -1253 | -1941 | 0 |  | 2808 | Нарушение формы кольцевого шва | GWAN |  | 02:03 | 06:23 | 04:32 | 0 | 1842 |  | EXT | Нарушение формы кольцевого шва |  | (c)
30222.465 | 0 | -0.019 | -11.14 | -11.159 | -1135 | -986 | -736 | 338 |  | 2809 | Нарушение формы кольцевого шва | GWAN |  | 05:59 | 06:23 | 07:04 | 0 | 798 |  | EXT | Нарушение формы кольцевого шва |  | (c)
30222.465 | 0 | -0.025 | -11.14 | -11.165 | -241 | 445 | 1316 | 0 |  | 2809 | Нарушение формы кольцевого шва | GWAN |  | 08:23 | 10:14 | 12:35 | 0 | 3115 |  | EXT | Нарушение формы кольцевого шва |  | (c)
30267.36 | 0 | -0.025 | -11.28 | -11.305 | 1858 | 2123 | -578 | 0 |  | 2814 | Нарушение формы кольцевого шва | GWAN |  | 05:58 | 06:41 | 11:25 | 0 | 4050 |  | EXT | Нарушение формы кольцевого шва Аномалия находится на упругопластическом изгибе: R=636 D, максимальное растяжение на 5.4 час. |  | (c)
30301.015 | 0 | -0.02 | -10.855 | -10.875 | 220 | 797 | 1373 | 0 |  | 2817 | Нарушение формы кольцевого шва | GWAN |  | 01:34 | 03:07 | 04:40 | 0 | 2306 |  | EXT | Нарушение формы кольцевого шва |  | (c)
30301.015 | 0 | -0.022 | -10.855 | -10.877 | -1908 | -1164 | -863 | 181 |  | 2817 | Нарушение формы кольцевого шва | GWAN |  | 07:50 | 09:50 | 10:39 | 0 | 2089 |  | EXT | Нарушение формы кольцевого шва |  | (c)
30334.205 | 0 | -0.025 | -10.89 | -10.915 | -563 | 216 | 535 | 563 |  | 2820 | Нарушение формы кольцевого шва | GWAN |  | 11:57 | 02:03 | 14:54 | 0 | 2197 |  | EXT | Нарушение формы кольцевого шва |  | (c)
30334.205 | 0 | -0.023 | -10.89 | -10.913 | 1708 | 2049 | -1678 | 0 |  | 2820 | Нарушение формы кольцевого шва | GWAN |  | 06:04 | 06:59 | 08:57 | 0 | 2151 |  | EXT | Нарушение формы кольцевого шва |  | (c)
30355.325 | 0 | -0.04 | -11.44 | -11.48 | 1618 | 48 | -1147 | 0 |  | 2822 | Нарушение формы кольцевого шва | GWAN |  | 02:54 | 10:40 | 07:27 | 0 | 3392 |  | EXT | Нарушение формы кольцевого шва |  | (c)
30366.765 | 0 | -0.042 | -10.94 | -10.982 | 192 | 766 | 1059 | 192 |  | 2823 | Нарушение формы кольцевого шва | GWAN |  | 00:56 | 02:29 | 03:16 | 0 | 1734 |  | EXT | Нарушение формы кольцевого шва |  | (c)
30366.765 | 0 | -0.029 | -10.94 | -10.969 | 1933 | -2190 | -1939 | 0 |  | 2823 | Нарушение формы кольцевого шва | GWAN |  | 05:37 | 06:32 | 07:12 | 0 | 1178 |  | EXT | Нарушение формы кольцевого шва |  | (c)
30366.765 | 0 | -0.04 | -10.94 | -10.98 | -1357 | -408 | -587 | 183 |  | 2823 | Нарушение формы кольцевого шва | GWAN |  | 08:46 | 11:19 | 10:50 | 0 | 1540 |  | EXT | Нарушение формы кольцевого шва |  | (c)
30648.54 | 10.585 | 10.525 | -0.78 | -0.84 | -1190 | -1136 | -1134 | 1078 | 730 | 2847 |  | DENT | GENE | 00:58 | 01:06 | 01:07 | 110 | 112 | 0.5 | N/A | Глубина вмятины: 7 мм (0,5%). Линейка: 11 см в (1053 см; 01:06 ч:мин) Аномалия находится вблизи дефекта потери металла. |  | (c)
30648.702 | 10.747 | 10.576 | -0.618 | -0.789 | 2217 | -1748 | -1629 | 1013 | 607 | 2847 |  | GOUG | GENE | 10:07 | 11:28 | 11:47 | 182 | 1231 | 13 | EXT | Зона задиров. |  | (c)
30678.77 | 7.56 | 7.521 | -2.29 | -2.329 | 1925 | 2016 | 2008 | 1925 | 2282 | 2850 |  | CORR | CIGR | 07:38 | 07:53 | 07:51 | 47 | 166 | 10 | EXT | Аномалия находится на отводе. | 0.89 | (c)
30687.305 | 0 | -0.043 | -9.1 | -9.143 | -3 | 1728 | 885 | 0 |  | 2852 | Нарушение формы кольцевого шва | GWAN |  | 10:34 | 03:14 | 12:58 | 0 | 1776 |  | EXT | Нарушение формы кольцевого шва |  | (c)
30687.305 | 0 | 0 | -9.1 | -9.1 | 1830 | -2219 | 2082 | 1830 | 0 | 2852 | Непровар / утяжина | GWAN |  | 03:30 | 04:37 | 04:11 | 0 | 505 | 23 | INT | Непровар / утяжина |  | (b)
30718.974 | 11.259 | 11.217 | -0.356 | -0.398 | -1649 | -1333 | -1348 | 1047 | 312 | 2854 |  | CORR | GENE | 03:35 | 04:26 | 04:24 | 86 | 602 | 10 | EXT |  | 0.89 | (c)
30719.916 | 0.586 | 0.533 | -11.049 | -11.102 | 1148 | -1430 | -2217 | 1122 | 533 | 2855 |  | CORR | GENE | 04:20 | 09:24 | 07:17 | 599 | 2191 | 11 | EXT |  | 0.95 | (c)
30726.422 | 7.092 | 6.623 | -4.543 | -5.012 | 2035 | -1827 | -1698 | 970 | 4539 | 2855 |  | CORR | GENE | 06:44 | 08:20 | 08:41 | 473 | 1456 | 10 | EXT |  | 0.93 | (c)
30775.305 | 0 | -0.021 | -11.33 | -11.351 | 1298 | -2056 | -2147 | 1132 |  | 2860 | Нарушение формы кольцевого шва | GWAN |  | 09:25 | 00:24 | 12:09 | 0 | 2031 |  | EXT | Нарушение формы кольцевого шва |  | (c)
30775.305 | 0 | -0.006 | -11.33 | -11.336 | 602 | 693 | 712 | 602 |  | 2860 | Нарушение формы кольцевого шва | GWAN |  | 07:33 | 07:48 | 07:51 | 0 | 220 |  | INT | Нарушение формы кольцевого шва |  | (c)
30782.644 | 7.339 | 7.288 | -3.991 | -4.042 | 190 | 327 | 360 | 190 | 3967 | 2860 |  | CORR | GENE | 06:26 | 06:49 | 06:54 | 75 | 341 | 10 | EXT |  | 0.89 | (c)
30785.348 | 10.043 | 9.999 | -1.287 | -1.331 | -186 | -99 | -61 | 0 | 1287 | 2860 |  | CORR | CIGR | 05:26 | 05:40 | 05:46 | 44 | 250 | 11 | EXT |  | 0.89 | (c)
30786.723 | 0.088 | 0.042 | -10.857 | -10.903 | -562 | 115 | 339 | 0 | 42 | 2861 |  | CORR | GENE | 05:15 | 07:04 | 07:41 | 121 | 1803 | 14 | EXT |  | 0.9 | (c)
30787.694 | 1.059 | 0.758 | -9.886 | -10.187 | -118 | 639 | 538 | 0 | 758 | 2861 |  | CORR | GENE | 06:27 | 08:29 | 08:13 | 442 | 1313 | 11 | EXT |  | 0.94 | (c)
30788.021 | 1.386 | 1.089 | -9.559 | -9.856 | -2189 | -1905 | -1211 | 232 | 1089 | 2861 |  | CORR | GENE | 00:52 | 01:38 | 03:30 | 324 | 1957 | 13 | EXT |  | 0.93 | (c)
30788.511 | 1.876 | 1.825 | -9.069 | -9.12 | 99 | 315 | 408 | 99 | 1825 | 2861 |  | CORR | GENE | 07:02 | 07:37 | 07:52 | 148 | 618 | 11 | EXT |  | 0.9 | (c)
30788.551 | 1.916 | 1.552 | -9.029 | -9.393 | -2214 | -1721 | -1189 | 164 | 1552 | 2861 |  | CORR | GENE | 00:48 | 02:08 | 03:34 | 597 | 2050 | 11 | EXT |  | 0.95 | (c)
30789.384 | 2.749 | 2.33 | -8.196 | -8.615 | -1852 | -592 | -1145 | 437 | 2330 | 2861 |  | CORR | GENE | 01:47 | 05:10 | 03:41 | 581 | 1415 | 11 | EXT |  | 0.95 | (c)
30790.36 | 3.725 | 3.05 | -7.22 | -7.895 | -2018 | -1804 | -972 | 0 | 3050 | 2861 |  | CORR | GENE | 01:20 | 01:55 | 04:09 | 692 | 2093 | 10 | EXT |  | 0.95 | (c)
30792.768 | 6.133 | 6.1 | -4.812 | -4.845 | 1468 | 1502 | 1531 | 1468 | 4808 | 2861 |  | GOUG | CIGR | 10:43 | 10:48 | 10:53 | 37 | 127 | 11 | EXT | Задир. |  | (c)
30848.31 | 6.07 | 5.959 | -5.125 | -5.236 | 1892 | -2134 | -2192 | 0 | 4995 | 2866 |  | CORR | GENE | 05:29 | 06:39 | 06:30 | 241 | 755 | 10 | EXT | Аномалия находится на упругопластическом изгибе: R=589 D, максимальное растяжение на 8.1 час. | 0.91 | (c)
30849.446 | 7.206 | 7.181 | -3.989 | -4.014 | 2135 | -1657 | -1849 | 0 | 3829 | 2866 |  | CORR | GENE | 06:08 | 07:56 | 07:25 | 185 | 955 | 10 | EXT | Аномалия находится на упругопластическом изгибе: R=846 D, максимальное растяжение на 8.1 час. | 0.9 | (c)
30914.408 | 3.668 | 3.615 | -7.637 | -7.69 | -462 | -417 | -412 | 363 | 3615 | 2872 |  | ARTD | PITT | 11:58 | 00:05 | 12:06 | 54 | 99 |  | EXT | Наплавка. |  | (c)
30938.905 | 5.205 | 5.178 | -6.26 | -6.287 | 984 | 1010 | 1042 | 984 | 5178 | 2874 |  | DENT | GENE | 04:49 | 04:53 | 04:58 | 86 | 116 | 0.4 | N/A | Глубина вмятины: 6 мм (0,4%). Линейка: 9 см в (518 см; 04:53 ч:мин) |  | (c)
30946.797 | 1.632 | 1.533 | -10.003 | -10.102 | 1788 | 2203 | -2133 | 1593 | 1533 | 2875 |  | CORR | GENE | 00:35 | 01:42 | 02:02 | 284 | 1080 | 10 | EXT |  | 0.91 | (c)
30947.589 | 2.424 | 2.254 | -9.211 | -9.381 | 2120 | 2216 | -1922 | 1503 | 2254 | 2875 |  | CORR | GENE | 01:29 | 01:44 | 02:37 | 219 | 838 | 10 | EXT |  | 0.91 | (c)
30948.584 | 3.419 | 2.693 | -8.216 | -8.942 | 1262 | -2037 | 2071 | 1262 | 2693 | 2875 |  | CORR | GENE | 11:10 | 02:18 | 13:21 | 729 | 1618 | 14 | EXT |  | 0.98 | (c)
30948.848 | 3.683 | 3.638 | -7.952 | -7.997 | 1205 | -2038 | 1975 | 1205 | 3638 | 2875 |  | CORR | GENE | 11:01 | 02:18 | 13:05 | 237 | 1539 | 10 | EXT |  | 0.91 | (c)
30949.849 | 4.684 | 4.337 | -6.951 | -7.298 | 1261 | 1855 | 2028 | 1261 | 4337 | 2875 |  | CORR | GENE | 11:10 | 00:46 | 13:14 | 421 | 1534 | 10 | EXT |  | 0.93 | (c)
30950.553 | 5.388 | 4.843 | -6.247 | -6.792 | 1070 | -2060 | 2022 | 1070 | 4843 | 2875 |  | CORR | GENE | 10:39 | 02:14 | 13:13 | 565 | 1903 | 10 | EXT |  | 0.94 | (c)
30956.748 | 11.583 | 11.457 | -0.052 | -0.178 | -1702 | -798 | -821 | 0 | 47 | 2875 |  | CORR | GENE | 03:12 | 05:38 | 05:34 | 131 | 1761 | 10 | EXT |  | 0.9 | (c)
30956.816 | 0.016 | 0.016 | -11.624 | -11.624 | 70 | 1861 | 1049 | 70 | 16 | 2876 |  | CORR | GENE | 03:34 | 08:23 | 06:12 | 161 | 1959 | 14 | EXT |  | 0.9 | (c)
30959.463 | 2.663 | 2.561 | -8.977 | -9.079 | -1860 | -1664 | -1566 | 1272 | 2561 | 2876 |  | CORR | GENE | 10:23 | 10:55 | 11:10 | 122 | 588 | 10 | EXT |  | 0.89 | (c)
30960.135 | 3.335 | 3.056 | -8.305 | -8.584 | 2120 | -551 | -1329 | 317 | 3056 | 2876 |  | CORR | GENE | 09:05 | 01:54 | 11:49 | 437 | 2025 | 13 | EXT |  | 0.95 | (c)
30960.78 | 3.98 | 3.792 | -7.66 | -7.848 | 550 | 1276 | 1089 | 550 | 3792 | 2876 |  | CORR | GENE | 04:52 | 06:49 | 06:19 | 299 | 1078 | 10 | EXT |  | 0.92 | (c)
30961.098 | 4.298 | 4.227 | -7.342 | -7.413 | -1433 | -1156 | -1136 | 839 | 4227 | 2876 |  | CORR | GENE | 11:32 | 00:17 | 12:20 | 103 | 594 | 10 | EXT |  | 0.89 | (c)
30961.334 | 4.534 | 4.399 | -7.106 | -7.241 | 603 | 2097 | 1633 | 603 | 4399 | 2876 |  | CORR | GENE | 05:00 | 09:02 | 07:47 | 388 | 2060 | 11 | EXT |  | 0.93 | (c)
30962.029 | 5.229 | 5.117 | -6.411 | -6.523 | -1400 | -866 | -744 | 88 | 5117 | 2876 |  | CORR | GENE | 11:37 | 01:03 | 13:23 | 654 | 1312 | 13 | EXT |  | 0.96 | (c)
30962.107 | 5.307 | 5.204 | -6.333 | -6.436 | 1281 | 2203 | 1803 | 1281 | 5204 | 2876 |  | CORR | GENE | 06:50 | 09:19 | 08:14 | 158 | 1044 | 11 | EXT |  | 0.9 | (c)
30962.741 | 5.941 | 5.773 | -5.699 | -5.867 | 1324 | 2200 | 2214 | 1324 | 5538 | 2876 |  | CORR | GENE | 06:57 | 09:18 | 09:20 | 329 | 1780 | 10 | EXT |  | 0.92 | (c)
30962.827 | 6.027 | 5.891 | -5.613 | -5.749 | -1045 | -823 | -463 | 0 | 5489 | 2876 |  | CORR | GENE | 00:34 | 01:10 | 02:08 | 260 | 1164 | 12 | EXT |  | 0.92 | (c)
30963.128 | 6.328 | 6.282 | -5.312 | -5.358 | -1017 | -870 | -505 | 0 | 5087 | 2876 |  | CORR | GENE | 00:39 | 01:03 | 02:02 | 271 | 1024 | 11 | EXT |  | 0.92 | (c)
30963.345 | 6.545 | 6.303 | -5.095 | -5.337 | 1703 | -2150 | 2121 | 1703 | 5057 | 2876 |  | CORR | GENE | 07:58 | 09:36 | 09:06 | 280 | 837 | 11 | EXT |  | 0.92 | (c)
30963.724 | 6.924 | 6.885 | -4.716 | -4.755 | -1005 | -706 | -331 | 0 | 4578 | 2876 |  | CORR | GENE | 00:41 | 01:29 | 02:30 | 177 | 1348 | 11 | EXT |  | 0.9 | (c)
30964.082 | 7.282 | 7.137 | -4.358 | -4.503 | 2141 | -1029 | -1297 | 273 | 4177 | 2876 |  | CORR | GENE | 09:09 | 00:37 | 11:54 | 326 | 2048 | 12 | EXT |  | 0.93 | (c)
30964.561 | 7.761 | 7.53 | -3.879 | -4.11 | 1083 | 1764 | 1708 | 1083 | 3771 | 2876 |  | CORR | GENE | 06:18 | 08:08 | 07:59 | 339 | 1251 | 12 | EXT |  | 0.93 | (c)
30964.713 | 7.913 | 7.899 | -3.727 | -3.741 | 2087 | -2159 | -2186 | 1998 | 3660 | 2876 |  | CORR | GENE | 08:60 | 09:35 | 09:30 | 81 | 377 | 10 | EXT |  | 0.89 | (c)
30965.105 | 8.305 | 8.085 | -3.335 | -3.555 | 490 | 2175 | 1515 | 490 | 3162 | 2876 |  | CORR | GENE | 04:42 | 09:14 | 07:28 | 393 | 2051 | 10 | EXT |  | 0.93 | (c)
30965.513 | 8.713 | 8.695 | -2.927 | -2.945 | -2117 | -2017 | -1983 | 1850 | 2884 | 2876 |  | CORR | GENE | 09:42 | 09:58 | 10:03 | 61 | 267 | 11 | EXT |  | 0.89 | (c)
30965.573 | 8.773 | 8.531 | -2.867 | -3.109 | 637 | 1660 | 1432 | 637 | 2742 | 2876 |  | CORR | GENE | 05:06 | 07:51 | 07:14 | 367 | 1591 | 10 | EXT |  | 0.92 | (c)
30965.898 | 9.098 | 8.932 | -2.542 | -2.708 | 104 | -1990 | 1448 | 104 | 1906 | 2876 |  | CORR | GENE | 03:40 | 10:02 | 07:17 | 802 | 2688 | 11 | EXT |  | 0.96 | (c)
30968.383 | 11.583 | 11.462 | -0.057 | -0.178 | -135 | 707 | 814 | 0 | 34 | 2876 |  | CORR | GENE | 03:01 | 05:17 | 05:34 | 144 | 1898 | 13 | EXT |  | 0.9 | (c)
30979.987 | 0.177 | 0.076 | -11.433 | -11.534 | -699 | -219 | 125 | 0 | 76 | 2878 |  | CORR | GENE | 05:57 | 07:14 | 08:10 | 272 | 1649 | 12 | EXT |  | 0.92 | (c)
30980.016 | 0.206 | 0.09 | -11.404 | -11.52 | 1748 | 2028 | 2090 | 1748 | 90 | 2878 |  | CORR | GENE | 00:32 | 01:17 | 01:27 | 196 | 683 | 11 | EXT |  | 0.91 | (c)
30980.731 | 0.921 | 0.799 | -10.689 | -10.811 | -490 | 250 | 249 | 0 | 799 | 2878 |  | CORR | GENE | 06:30 | 08:30 | 08:30 | 306 | 1478 | 10 | EXT |  | 0.92 | (c)
30981.504 | 1.694 | 1.393 | -9.916 | -10.217 | -1926 | 214 | -670 | 0 | 1393 | 2878 |  | CORR | GENE | 02:39 | 08:24 | 06:01 | 555 | 2512 | 10 | EXT |  | 0.94 | (c)
30981.898 | 2.088 | 1.971 | -9.522 | -9.639 | -2017 | 679 | -439 | 0 | 1971 | 2878 |  | CORR | GENE | 02:24 | 09:39 | 06:39 | 426 | 3156 | 10 | EXT |  | 0.93 | (c)
30982.574 | 2.764 | 2.724 | -8.846 | -8.886 | -426 | -244 | 314 | 0 | 2724 | 2878 |  | CORR | GENE | 06:41 | 07:10 | 08:40 | 315 | 1480 | 11 | EXT |  | 0.92 | (c)
30983.344 | 3.534 | 3.331 | -8.076 | -8.279 | -2048 | -1357 | -1580 | 1111 | 3331 | 2878 |  | CORR | GENE | 02:19 | 04:10 | 03:35 | 291 | 937 | 10 | EXT |  | 0.92 | (c)
30983.982 | 4.172 | 4.031 | -7.438 | -7.579 | -228 | 216 | 364 | 0 | 4031 | 2878 |  | CORR | GENE | 07:13 | 08:24 | 08:48 | 279 | 1184 | 10 | EXT |  | 0.91 | (c)
30984.317 | 4.507 | 4.432 | -7.103 | -7.178 | 2069 | 2215 | -1872 | 1352 | 4432 | 2878 |  | CORR | GENE | 01:23 | 01:47 | 02:47 | 166 | 1040 | 10 | EXT |  | 0.9 | (c)
30984.317 | 4.507 | 4.468 | -7.103 | -7.142 | -501 | 319 | 23 | 0 | 4468 | 2878 |  | CORR | GENE | 06:29 | 08:41 | 07:53 | 176 | 1048 | 10 | EXT |  | 0.9 | (c)
30984.521 | 4.711 | 4.626 | -6.899 | -6.984 | 744 | 1543 | 1261 | 744 | 4626 | 2878 |  | CORR | GENE | 09:50 | 11:59 | 11:13 | 217 | 1035 | 13 | EXT |  | 0.91 | (c)
31005.707 | 2.677 | 2.474 | -8.828 | -9.031 | 879 | 1282 | 1339 | 879 | 2474 | 2880 |  | CORR | GENE | 08:19 | 09:24 | 09:33 | 329 | 920 | 10 | EXT | Аномалия находится на упругопластическом изгибе: R=367 D, максимальное растяжение на 0.3 час. | 0.92 | (c)
31005.992 | 2.962 | 2.889 | -8.543 | -8.616 | 675 | 1573 | 1199 | 675 | 2889 | 2880 |  | CORR | GENE | 07:46 | 10:11 | 09:11 | 117 | 1047 | 10 | EXT | Аномалия находится на упругопластическом изгибе: R=369 D, максимальное растяжение на 0.3 час. | 0.89 | (c)
31006.215 | 3.185 | 3.139 | -8.32 | -8.366 | 1313 | 1538 | 1506 | 1313 | 3139 | 2880 |  | CORR | GENE | 09:29 | 10:05 | 10:00 | 79 | 385 | 11 | EXT | Аномалия находится на упругопластическом изгибе: R=370 D, максимальное растяжение на 0.3 час. | 0.89 | (c)
31008.51 | 5.48 | 5.277 | -6.025 | -6.228 | 1267 | 1572 | 1530 | 1267 | 5277 | 2880 |  | CORR | GENE | 09:22 | 10:11 | 10:04 | 245 | 526 | 10 | EXT | Аномалия находится на упругопластическом изгибе: R=389 D, максимальное растяжение на 0.4 час. | 0.91 | (c)
31009.389 | 6.359 | 6.246 | -5.146 | -5.259 | 1020 | 1791 | 1664 | 1020 | 4965 | 2880 |  | CORR | GENE | 08:42 | 10:46 | 10:26 | 294 | 1287 | 11 | EXT | Аномалия находится на упругопластическом изгибе: R=412 D, максимальное растяжение на 0.4 час. | 0.92 | (c)
31012.221 | 9.191 | 9.113 | -2.314 | -2.392 | 2165 | -2040 | -1882 | 1469 | 2266 | 2880 |  | CORR | GENE | 11:47 | 00:28 | 12:53 | 126 | 827 | 11 | EXT | Аномалия находится на упругопластическом изгибе: R=474 D, максимальное растяжение на 0.5 час. | 0.9 | (c)
31012.617 | 9.587 | 9.492 | -1.918 | -2.013 | -1499 | -1027 | -1025 | 552 | 1879 | 2880 |  | CORR | GENE | 01:55 | 03:11 | 03:12 | 134 | 947 | 10 | EXT | Аномалия находится на упругопластическом изгибе: R=490 D, максимальное растяжение на 0.5 час. | 0.9 | (c)
31029.644 | 4.199 | 4.148 | -6.986 | -7.037 | 1643 | 1682 | 1701 | 1643 | 4148 | 2882 |  | DENT | GENE | 05:09 | 05:15 | 05:18 | 121 | 117 | 0.6 | N/A | Глубина вмятины: 9 мм (0,6%). Линейка: 12 см в (415 см; 05:15 ч:мин) Аномалия находится на упругопластическом изгибе. |  | (c)
31173.581 | 4.751 | 4.707 | -6.179 | -6.223 | 279 | 361 | 491 | 279 | 4707 | 2895 |  | CORR | GENE | 02:13 | 02:26 | 02:47 | 65 | 425 | 11 | EXT |  | 0.89 | (c)
31204.463 | 2.518 | 2.493 | -8.437 | -8.462 | -95 | 5 | -25 | 0 | 2493 | 2898 |  | LWAN | CIGR | 02:36 | 02:52 | 02:47 | 55 | 140 |  | INT | Эквивалент потери металла 10%. |  | (c)
31204.732 | 2.787 | 2.769 | -8.168 | -8.186 | 31 | 82 | 71 | 31 | 2769 | 2898 |  | GOUG | CIGR | 02:56 | 03:04 | 03:03 | 28 | 80 | 11 | EXT | Задир. |  | (b)
31245.622 | 0.942 | 0.846 | -10.413 | -10.509 | 1752 | 1895 | 2101 | 1752 | 846 | 2903 |  | CORR | GENE | 04:10 | 04:33 | 05:06 | 110 | 698 | 10 | EXT |  | 0.89 | (c)
31253.413 | 8.733 | 8.683 | -2.622 | -2.672 | 776 | 1363 | 1206 | 776 | 2503 | 2903 |  | CORR | GENE | 01:32 | 03:07 | 02:42 | 169 | 860 | 10 | EXT |  | 0.9 | (c)
31259.324 | 3.289 | 3.161 | -7.906 | -8.034 | 1038 | 1504 | 1527 | 215 | 3161 | 2904 |  | CORR | GENE | 01:24 | 02:39 | 02:43 | 213 | 978 | 10 | EXT |  | 0.9 | (c)
31263.059 | 7.024 | 6.907 | -4.171 | -4.288 | 1238 | -2093 | 2010 | 0 | 3918 | 2904 |  | CORR | GENE | 01:56 | 04:59 | 04:01 | 370 | 1545 | 10 | EXT |  | 0.92 | (c)
31263.809 | 7.774 | 7.683 | -3.421 | -3.512 | -907 | -816 | -625 | 343 | 3397 | 2904 |  | CORR | GENE | 08:10 | 08:25 | 08:56 | 115 | 564 | 14 | EXT |  | 0.9 | (c)
31264.633 | 8.598 | 8.47 | -2.597 | -2.725 | -1899 | -639 | -986 | 72 | 2290 | 2904 |  | CORR | GENE | 05:30 | 08:54 | 07:57 | 435 | 1827 | 10 | EXT |  | 0.93 | (c)
31321.289 | 10.529 | 10.483 | -0.401 | -0.447 | -571 | -357 | -337 | 103 | 228 | 2917 |  | CORR | GENE | 04:19 | 04:54 | 04:57 | 219 | 468 | 10 | EXT |  | 0.91 | (c)
31321.69 | 0 | -0.009 | -10.8 | -10.809 | 2062 | 2135 | -2141 | 0 |  | 2918 | Нарушение формы кольцевого шва | GWAN |  | 03:29 | 03:40 | 04:10 | 0 | 516 |  | EXT | Нарушение формы кольцевого шва |  | (c)
31328.291 | 6.601 | 6.484 | -4.199 | -4.316 | 1740 | 1932 | -2195 | 0 | 4048 | 2918 |  | CORR | GENE | 02:37 | 03:08 | 04:01 | 268 | 1052 | 10 | EXT |  | 0.91 | (c)
31329.106 | 7.416 | 7.388 | -3.384 | -3.412 | -1255 | -265 | -668 | 82 | 3172 | 2918 |  | CORR | GENE | 06:33 | 09:13 | 08:08 | 240 | 1173 | 10 | EXT |  | 0.91 | (c)
31329.732 | 8.042 | 7.955 | -2.758 | -2.845 | 1600 | 1920 | -1533 | 0 | 2319 | 2918 |  | CORR | GENE | 02:14 | 03:06 | 05:48 | 526 | 2656 | 10 | EXT |  | 0.94 | (c)
31330.603 | 8.913 | 8.778 | -1.887 | -2.022 | 2183 | -1191 | -1342 | 0 | 1689 | 2918 |  | CORR | GENE | 03:48 | 06:43 | 06:19 | 333 | 1871 | 10 | EXT |  | 0.92 | (c)
31391.052 | 3.187 | 3.161 | -7.553 | -7.579 | 308 | 380 | 375 | 308 | 3161 | 2924 |  | CORR | CIGR | 08:09 | 08:21 | 08:20 | 39 | 134 | 13 | EXT |  | 0.89 | (c)
31451.75 | 0 | -0.02 | -1.48 | -1.5 | -771 | -369 | -285 | 202 |  | 2929б | Нарушение формы кольцевого шва | GWAN |  | 11:16 | 00:21 | 12:34 | 0 | 974 |  | EXT | Нарушение формы кольцевого шва Аномалия находится на отводе. |  | (c)
31482.42 | 0 | 0 | -4.96 | -4.96 | -1179 | -854 | -814 | 449 | 0 | 2932а | Непровар / утяжина | GWAN |  | 05:07 | 05:59 | 06:06 | 0 | 731 | 17 | INT | Непровар / утяжина |  | (b)
31482.42 | 0 | -0.024 | -4.96 | -4.984 | 734 | 1178 | 1993 | 734 |  | 2932а | Нарушение формы кольцевого шва | GWAN |  | 10:16 | 11:27 | 13:39 | 0 | 2517 |  | EXT | Нарушение формы кольцевого шва |  | (c)
31483.659 | 1.239 | 1.213 | -3.721 | -3.747 | -1686 | -1541 | -1566 | 1447 | 1213 | 2932а |  | CORR | CIGR | 03:45 | 04:09 | 04:04 | 49 | 240 | 10 | EXT |  | 0.89 | (c)
31483.943 | 1.523 | 1.472 | -3.437 | -3.488 | 1264 | 1362 | 1466 | 1264 | 1472 | 2932а |  | CORR | GENE | 11:41 | 11:57 | 12:14 | 82 | 404 | 12 | EXT |  | 0.89 | (c)
31492.505 | 0 | -0.014 | -10.685 | -10.699 | 1828 | -1540 | -1889 | 1145 |  | 2937а | Нарушение формы кольцевого шва | GWAN |  | 00:51 | 03:47 | 02:51 | 0 | 1488 |  | EXT | Нарушение формы кольцевого шва |  | (c)
31492.505 | 0 | -0.025 | -10.685 | -10.71 | -996 | -695 | -815 | 634 |  | 2937а | Нарушение формы кольцевого шва | GWAN |  | 05:15 | 06:04 | 05:44 | 0 | 361 |  | INT | Нарушение формы кольцевого шва |  | (c)
31492.505 | 0 | -0.017 | -10.685 | -10.702 | 261 | 523 | 812 | 261 |  | 2937а | Нарушение формы кольцевого шва | GWAN |  | 08:38 | 09:20 | 10:07 | 0 | 1101 |  | EXT | Нарушение формы кольцевого шва |  | (c)
31569.458 | 2.958 | 2.927 | -8.652 | -8.683 | -791 | -541 | 1067 | 791 | 2927 | 2944а |  | ARTD | GENE | 09:54 | 10:34 | 14:54 | 60 | 3717 |  | EXT | Эквивалент потери металла 14%. Аномалия находится на отводе. От изолировочной машины. |  | (c)
31636.177 | 6.642 | 6.6 | -4.378 | -4.42 | 279 | 299 | 300 | 279 | 4305 | 2950а |  | GOUG | AXGR | 03:22 | 03:26 | 03:26 | 115 | 43 | 10 | EXT | Задир. |  | (c)
31636.781 | 7.246 | 7.197 | -3.774 | -3.823 | 364 | 430 | 436 | 364 | 3736 | 2950а |  | CORR | GENE | 03:36 | 03:47 | 03:48 | 87 | 144 | 11 | EXT |  | 0.89 | (c)
31670.484 | 8.394 | 8.374 | -2.456 | -2.476 | -1320 | -1280 | -1278 | 1236 | 2440 | 2953а |  | GOUG | CIGR | 03:54 | 04:00 | 04:01 | 36 | 84 | 9 | EXT | Задир. |  | (c)
31705.99 | 0 | -0.01 | -11.16 | -11.17 | 1081 | 1512 | 1522 | 268 |  | 2957а | Нарушение формы кольцевого шва | GWAN |  | 03:23 | 04:33 | 04:34 | 0 | 882 |  | EXT | Нарушение формы кольцевого шва |  | (c)
31706.068 | 0.078 | 0.054 | -11.082 | -11.106 | 720 | 926 | 901 | 720 | 54 | 2957а |  | CORR | CIGR | 02:25 | 02:58 | 02:54 | 43 | 362 | 14 | EXT |  | 0.89 | (c)
31707.198 | 1.208 | 1.128 | -9.952 | -10.032 | -2155 | -1913 | -1856 | 75 | 1128 | 2957а |  | CORR | GENE | 06:41 | 07:20 | 07:29 | 114 | 599 | 10 | EXT |  | 0.89 | (c)
31710.645 | 4.655 | 4.477 | -6.505 | -6.683 | -2225 | -2204 | -2198 | 5 | 4477 | 2957а |  | CORR | AXGR | 06:29 | 06:33 | 06:34 | 443 | 54 | 13 | EXT |  | 0.94 | (c)
31714.411 | 8.421 | 8.339 | -2.739 | -2.821 | -711 | -672 | -646 | 581 | 2593 | 2957а |  | DENT | GENE | 10:34 | 10:40 | 10:44 | 228 | 130 | 0.6 | N/A | Глубина вмятины: 9 мм (0,6%). Линейка: 23 см в (834 см; 10:40 ч:мин) |  | (c)
31715.594 | 9.604 | 9.576 | -1.556 | -1.584 | 284 | 295 | 343 | 284 | 1552 | 2957а |  | CORR | CIGR | 01:14 | 01:16 | 01:24 | 32 | 118 | 11 | EXT |  | 0.89 | (c)
31715.766 | 9.776 | 9.723 | -1.384 | -1.437 | -281 | -184 | -163 | 46 | 1364 | 2957а |  | CORR | GENE | 11:43 | 11:59 | 12:02 | 73 | 234 | 11 | EXT |  | 0.89 | (c)
31717.87 | 0.72 | 0.703 | -10.035 | -10.052 | 421 | 496 | 489 | 421 | 703 | 2958а |  | CORR | CIGR | 00:51 | 01:03 | 01:02 | 39 | 138 | 10 | EXT |  | 0.89 | (c)
31724.436 | 7.286 | 7.272 | -3.469 | -3.483 | -1672 | -1057 | -1299 | 926 | 3285 | 2958а |  | CORR | GENE | 07:13 | 08:52 | 08:13 | 198 | 747 | 12 | EXT |  | 0.91 | (c)
31741.885 | 3.135 | 3.074 | -7.305 | -7.366 | -634 | -433 | -393 | 152 | 3074 | 2960а |  | CORR | GENE | 01:46 | 02:18 | 02:25 | 97 | 482 | 10 | EXT |  | 0.89 | (c)
31743.536 | 4.786 | 4.764 | -5.654 | -5.676 | -373 | -126 | -193 | 12 | 4764 | 2960а |  | CORR | GENE | 02:28 | 03:08 | 02:57 | 101 | 360 | 10 | EXT |  | 0.89 | (c)
31754.187 | 4.997 | 4.932 | -5.588 | -5.653 | 2183 | -2152 | -2059 | 1840 | 4932 | 2961а |  | CORR | GENE | 02:41 | 03:01 | 03:17 | 96 | 439 | 15 | EXT |  | 0.89 | (c)
31828.815 | 2.815 | 2.787 | -7.84 | -7.868 | 1491 | 1676 | 1670 | 1491 | 2787 | 2968а |  | CORR | GENE | 06:31 | 07:01 | 06:60 | 72 | 359 | 10 | EXT |  | 0.89 | (c)
31832.19 | 6.19 | 5.983 | -4.465 | -4.672 | 1549 | 1763 | 1728 | 1549 | 4452 | 2968а |  | CORR | GENE | 06:40 | 07:15 | 07:09 | 220 | 358 | 10 | EXT |  | 0.91 | (c)
31833.229 | 7.229 | 7.133 | -3.426 | -3.522 | 1650 | 1733 | 1710 | 1650 | 3309 | 2968а |  | CORR | GENE | 06:56 | 07:10 | 07:06 | 213 | 121 | 10 | EXT |  | 0.91 | (c)
31836.277 | 10.277 | 9.907 | -0.378 | -0.748 | 1237 | 1495 | 1593 | 1237 | 231 | 2968а |  | CORR | GENE | 05:50 | 06:31 | 06:47 | 517 | 712 | 14 | EXT |  | 0.96 | (c)
32053.805 | 0 | -0.015 | -12.115 | -12.13 | 1325 | 1609 | 1660 | 1325 |  | 2989а | Нарушение формы кольцевого шва | GWAN |  | 04:53 | 05:39 | 05:47 | 0 | 670 |  | EXT | Нарушение формы кольцевого шва |  | (c)
32275.13 | 5.57 | 5.541 | -4.94 | -4.969 | 612 | 818 | 798 | 612 | 4899 | 3008а |  | GOUG | GENE | 02:06 | 02:39 | 02:36 | 70 | 373 | 12 | EXT | Задир. |  | (c)
32277.354 | 7.794 | 7.754 | -2.716 | -2.756 | -1578 | -1457 | -1456 | 1333 | 2679 | 3008а |  | CORR | GENE | 08:12 | 08:32 | 08:32 | 77 | 245 | 10 | EXT |  | 0.89 | (c)
32280.031 | 10.471 | 10.406 | -0.039 | -0.104 | -2033 | -1591 | -1707 | 1381 | 16 | 3008а |  | CORR | GENE | 06:59 | 08:10 | 07:51 | 88 | 652 | 10 | EXT |  | 0.89 | (c)
32281.132 | 1.062 | 1.039 | -9.948 | -9.971 | -1689 | -1585 | -1584 | 1480 | 1039 | 3009а |  | CORR | CIGR | 04:33 | 04:50 | 04:50 | 43 | 209 | 10 | EXT |  | 0.89 | (c)
32281.282 | 1.212 | 1.202 | -9.798 | -9.808 | -1691 | -1626 | -1600 | 1510 | 1202 | 3009а |  | CORR | CIGR | 04:33 | 04:43 | 04:48 | 34 | 181 | 11 | EXT |  | 0.89 | (c)
32281.576 | 1.506 | 1.495 | -9.504 | -9.515 | -954 | -890 | -874 | 794 | 1495 | 3009а |  | CORR | CIGR | 06:32 | 06:42 | 06:45 | 44 | 160 | 12 | EXT |  | 0.89 | (c)
32289.082 | 9.012 | 8.989 | -1.998 | -2.021 | 309 | 372 | 371 | 309 | 1984 | 3009а |  | CORR | CIGR | 09:56 | 10:06 | 10:06 | 37 | 124 | 11 | EXT |  | 0.89 | (c)
32294.071 | 2.991 | 2.933 | -8.334 | -8.392 | -28 | 93 | 210 | 0 | 2933 | 3010а |  | CORR | GENE | 03:16 | 03:36 | 03:55 | 84 | 476 | 10 | EXT |  | 0.89 | (c)
32295.691 | 4.611 | 4.586 | -6.714 | -6.739 | 1338 | 1536 | 1568 | 1338 | 4586 | 3010а |  | CORR | GENE | 06:57 | 07:29 | 07:34 | 127 | 461 | 12 | EXT |  | 0.9 | (c)
32296.106 | 5.026 | 4.985 | -6.299 | -6.34 | 1272 | 1456 | 1702 | 1272 | 4985 | 3010а |  | CORR | GENE | 06:46 | 07:16 | 07:55 | 137 | 858 | 12 | EXT |  | 0.9 | (c)
32296.422 | 5.342 | 5.286 | -5.983 | -6.039 | 1284 | 1687 | 1599 | 1284 | 5286 | 3010а |  | CORR | GENE | 06:48 | 07:53 | 07:39 | 167 | 630 | 10 | EXT |  | 0.9 | (c)
32298.055 | 6.975 | 6.827 | -4.35 | -4.498 | 1515 | 1667 | 1879 | 1515 | 4303 | 3010а |  | CORR | GENE | 07:25 | 07:50 | 08:24 | 195 | 728 | 13 | EXT |  | 0.91 | (c)
32298.366 | 7.286 | 7.264 | -4.039 | -4.061 | 1822 | 2119 | 2067 | 1822 | 3989 | 3010а |  | CORR | GENE | 08:15 | 09:03 | 08:54 | 72 | 490 | 11 | EXT |  | 0.89 | (c)
32298.535 | 7.455 | 7.442 | -3.87 | -3.883 | 1840 | 1938 | 1935 | 1840 | 3836 | 3010а |  | CORR | CIGR | 08:18 | 08:34 | 08:33 | 47 | 189 | 10 | EXT |  | 0.89 | (c)
32298.753 | 7.673 | 7.237 | -3.652 | -4.088 | 1590 | 1725 | 1670 | 1590 | 3342 | 3010а |  | CORR | GENE | 07:37 | 07:59 | 07:50 | 746 | 160 | 11 | EXT |  | 0.96 | (c)
32299.048 | 7.968 | 7.643 | -3.357 | -3.682 | 2023 | 2077 | 2052 | 2023 | 3223 | 3010а |  | CORR | GENE | 08:47 | 08:56 | 08:52 | 459 | 57 | 11 | EXT |  | 0.94 | (c)
32299.979 | 8.899 | 8.396 | -2.426 | -2.929 | 1616 | 1891 | 1810 | 1616 | 2246 | 3010а |  | CORR | GENE | 07:42 | 08:26 | 08:13 | 683 | 388 | 10 | EXT |  | 0.95 | (c)
32300.242 | 9.162 | 9.144 | -2.163 | -2.181 | 2067 | 2137 | 2170 | 2067 | 2127 | 3010а |  | CORR | CIGR | 08:54 | 09:06 | 09:11 | 54 | 206 | 11 | EXT |  | 0.89 | (c)
32300.388 | 9.308 | 9.19 | -2.017 | -2.135 | 1563 | 1718 | 1684 | 1563 | 1890 | 3010а |  | CORR | GENE | 07:33 | 07:58 | 07:52 | 245 | 241 | 13 | EXT |  | 0.92 | (c)
32300.802 | 9.722 | 9.689 | -1.603 | -1.636 | 1475 | 1475 | 1489 | 1475 | 1517 | 3010а |  | CORR | AXGR | 07:19 | 07:19 | 07:21 | 119 | 28 | 10 | EXT |  | 0.89 | (c)
32300.949 | 9.869 | 9.841 | -1.456 | -1.484 | 1434 | 1537 | 1593 | 1434 | 1436 | 3010а |  | CORR | CIGR | 07:12 | 07:29 | 07:38 | 48 | 318 | 11 | EXT |  | 0.89 | (c)
32302.366 | 11.286 | 11.24 | -0.039 | -0.085 | 1437 | 1476 | 1558 | 1437 | 32 | 3010а |  | CORR | CIGR | 07:13 | 07:19 | 07:32 | 53 | 242 | 12 | EXT |  | 0.89 | (c)
32302.942 | 0.537 | 0.472 | -10.573 | -10.638 | 609 | 819 | 760 | 609 | 472 | 3011а |  | CORR | GENE | 08:48 | 09:22 | 09:12 | 80 | 303 | 11 | EXT |  | 0.89 | (c)
32303.068 | 0.663 | 0.643 | -10.447 | -10.467 | 637 | 695 | 704 | 637 | 643 | 3011а |  | CORR | CIGR | 08:53 | 09:02 | 09:03 | 31 | 134 | 10 | EXT |  | 0.89 | (c)
32303.172 | 0.767 | 0.706 | -10.343 | -10.404 | 704 | 767 | 807 | 704 | 706 | 3011а |  | CORR | GENE | 09:04 | 09:14 | 09:20 | 80 | 206 | 10 | EXT |  | 0.89 | (c)
32303.328 | 0.923 | 0.894 | -10.187 | -10.216 | 784 | 825 | 880 | 784 | 894 | 3011а |  | CORR | CIGR | 09:16 | 09:23 | 09:32 | 46 | 193 | 10 | EXT |  | 0.89 | (c)
32303.485 | 1.08 | 1.062 | -10.03 | -10.048 | 649 | 811 | 784 | 649 | 1062 | 3011а |  | CORR | GENE | 08:55 | 09:21 | 09:16 | 125 | 269 | 12 | EXT |  | 0.9 | (c)
32303.648 | 1.243 | 1.221 | -9.867 | -9.889 | 842 | 1102 | 1057 | 842 | 1221 | 3011а |  | CORR | GENE | 09:26 | 10:08 | 10:00 | 71 | 431 | 12 | EXT |  | 0.89 | (c)
32303.906 | 1.501 | 1.454 | -9.609 | -9.656 | 598 | 754 | 778 | 598 | 1454 | 3011а |  | CORR | GENE | 08:46 | 09:12 | 09:15 | 109 | 360 | 13 | EXT |  | 0.89 | (c)
32304.326 | 1.921 | 1.906 | -9.189 | -9.204 | 898 | 961 | 987 | 898 | 1906 | 3011а |  | CORR | CIGR | 09:35 | 09:45 | 09:49 | 52 | 179 | 14 | EXT |  | 0.89 | (c)
32305.115 | 2.71 | 2.694 | -8.4 | -8.416 | 1034 | 1121 | 1130 | 1034 | 2694 | 3011а |  | CORR | CIGR | 09:57 | 10:11 | 10:12 | 45 | 192 | 10 | EXT |  | 0.89 | (c)
32308.278 | 5.873 | 5.846 | -5.237 | -5.264 | 1153 | 1250 | 1310 | 1153 | 5209 | 3011а |  | CORR | CIGR | 10:16 | 10:32 | 10:41 | 55 | 314 | 12 | EXT |  | 0.89 | (c)
32308.5 | 6.095 | 5.992 | -5.015 | -5.118 | 1219 | 1245 | 1262 | 1219 | 4632 | 3011а |  | CORR | GENE | 10:27 | 10:31 | 10:34 | 486 | 87 | 11 | EXT |  | 0.94 | (c)
32308.612 | 6.207 | 6.2 | -4.903 | -4.91 | 935 | 1168 | 1069 | 935 | 4853 | 3011а |  | CORR | GENE | 09:41 | 10:18 | 10:02 | 57 | 269 | 10 | EXT |  | 0.89 | (c)
32309.077 | 6.672 | 6.646 | -4.438 | -4.464 | 913 | 1242 | 1166 | 913 | 4385 | 3011а |  | CORR | GENE | 09:37 | 10:30 | 10:18 | 79 | 506 | 10 | EXT |  | 0.89 | (c)
32309.608 | 7.203 | 7.189 | -3.907 | -3.921 | 677 | 804 | 781 | 677 | 3887 | 3011а |  | CORR | CIGR | 08:59 | 09:20 | 09:16 | 34 | 208 | 12 | EXT |  | 0.89 | (c)
32309.888 | 7.483 | 7.452 | -3.627 | -3.658 | 880 | 1013 | 1062 | 880 | 3602 | 3011а |  | CORR | CIGR | 09:32 | 09:53 | 10:01 | 56 | 364 | 10 | EXT |  | 0.89 | (c)
32311.017 | 8.612 | 8.591 | -2.498 | -2.519 | 1370 | 1478 | 1459 | 1370 | 2478 | 3011а |  | CORR | CIGR | 10:51 | 11:08 | 11:05 | 41 | 178 | 10 | EXT |  | 0.89 | (c)
32316.058 | 2.543 | 2.378 | -3.507 | -3.672 | 2050 | 2067 | 2070 | 2050 | 2378 | 3012а |  | CORR | AXGR | 05:15 | 05:18 | 05:18 | 334 | 41 | 11 | EXT |  | 0.92 | (c)
32316.333 | 2.818 | 2.804 | -3.232 | -3.246 | 1602 | 1810 | 1796 | 1602 | 2804 | 3012а |  | CORR | GENE | 04:03 | 04:36 | 04:34 | 66 | 388 | 12 | EXT |  | 0.89 | (c)
32317.51 | 3.995 | 3.971 | -2.055 | -2.079 | 1300 | 1353 | 1365 | 1300 | 2040 | 3012а |  | CORR | CIGR | 03:14 | 03:23 | 03:25 | 39 | 131 | 12 | EXT |  | 0.89 | (c)
32317.559 | 4.044 | 3.979 | -2.006 | -2.071 | 1464 | 1478 | 1485 | 1464 | 1937 | 3012а |  | CORR | AXGR | 03:40 | 03:43 | 03:44 | 134 | 42 | 12 | EXT |  | 0.9 | (c)
32318.585 | 5.07 | 4.837 | -0.98 | -1.213 | 1505 | 1548 | 1545 | 1505 | 888 | 3012а |  | CORR | GENE | 03:47 | 03:54 | 03:54 | 325 | 81 | 14 | EXT |  | 0.93 | (c)
32322.722 | 3.157 | 3.143 | -7.373 | -7.387 | 2104 | 2172 | 2182 | 2104 | 3143 | 3012б |  | CORR | CIGR | 07:58 | 08:09 | 08:10 | 41 | 156 | 11 | EXT |  | 0.89 | (c)
32327.663 | 8.098 | 8.066 | -2.432 | -2.464 | -1390 | -1254 | -1234 | 1078 | 2372 | 3012б |  | CORR | GENE | 10:34 | 10:56 | 10:59 | 92 | 312 | 11 | EXT |  | 0.89 | (c)
32361.759 | 10.054 | 9.87 | -1.221 | -1.405 | -1931 | -1896 | -1897 | 1864 | 1129 | 3015а |  | CORR | GENE | 09:10 | 09:16 | 09:16 | 276 | 67 | 13 | EXT |  | 0.92 | (c)
33410.3 | 0 | -0.008 | -11.395 | -11.403 | -955 | -463 | -628 | 300 |  | 3111а | Нарушение формы кольцевого шва | GWAN |  | 02:37 | 03:56 | 03:30 | 0 | 654 |  | EXT | Нарушение формы кольцевого шва |  | (c)
33411.524 | 1.224 | 1.173 | -10.171 | -10.222 | 900 | 1228 | 1140 | 900 | 1173 | 3111а |  | CORR | GENE | 07:36 | 08:29 | 08:15 | 111 | 480 | 12 | EXT |  | 0.89 | (c)
33681.355 | 5.195 | 5.153 | -5.575 | -5.617 | 176 | 244 | 286 | 176 | 5153 | 3135а |  | CORR | GENE | 11:10 | 11:21 | 11:28 | 91 | 220 | 10 | EXT |  | 0.89 | (c)
33694.877 | 7.947 | 7.892 | -3.593 | -3.648 | 722 | 992 | 1000 | 722 | 3545 | 3136а |  | CORR | GENE | 05:42 | 06:25 | 06:27 | 103 | 555 | 11 | EXT |  | 0.89 | (c)
33695.996 | 9.066 | 9.03 | -2.474 | -2.51 | 78 | 241 | 220 | 78 | 2466 | 3136а |  | CORR | CIGR | 03:58 | 04:24 | 04:21 | 44 | 283 | 10 | EXT |  | 0.89 | (c)
33699.148 | 0.678 | 0.642 | -10.397 | -10.433 | 972 | 1203 | 1130 | 972 | 642 | 3137а |  | CORR | CIGR | 03:46 | 04:24 | 04:12 | 56 | 316 | 10 | EXT |  | 0.89 | (c)
33707.463 | 8.993 | 8.964 | -2.082 | -2.111 | -2103 | -2014 | -1979 | 1854 | 2043 | 3137а |  | CORR | GENE | 07:30 | 07:45 | 07:50 | 68 | 248 | 10 | EXT |  | 0.89 | (c)
33720.27 | 10.725 | 10.695 | -0.045 | -0.075 | -476 | -368 | -263 | 51 | 34 | 3138а |  | ARTD | CIGR | 08:44 | 09:02 | 09:18 | 41 | 426 |  | EXT | Эквивалент потери металла 10%. |  | (c)
33726.88 | 6.565 | 6.518 | -4.85 | -4.897 | -2001 | -1621 | -1743 | 1484 | 4755 | 3139а |  | CORR | GENE | 08:19 | 09:20 | 09:01 | 142 | 517 | 10 | EXT |  | 0.9 | (c)
33758.224 | 3.789 | 3.714 | -6.921 | -6.996 | -1130 | -1056 | -984 | 838 | 3714 | 3142а |  | CORR | GENE | 07:53 | 08:05 | 08:16 | 81 | 292 | 11 | EXT |  | 0.89 | (c)
33758.646 | 4.211 | 4.178 | -6.499 | -6.532 | -771 | -678 | -650 | 530 | 4178 | 3142а |  | CORR | CIGR | 08:51 | 09:06 | 09:10 | 51 | 241 | 13 | EXT |  | 0.89 | (c)
33776.011 | 0.051 | 0.034 | -9.019 | -9.036 | 1315 | 1372 | 1422 | 1315 | 34 | 3144а |  | CORR | CIGR | 07:37 | 07:46 | 07:54 | 38 | 213 | 12 | EXT |  | 0.89 | (c)
33776.513 | 0.553 | 0.402 | -8.517 | -8.668 | 1269 | 1304 | 1342 | 1269 | 402 | 3144а |  | CORR | GENE | 07:29 | 07:35 | 07:41 | 214 | 146 | 15 | EXT |  | 0.92 | (c)
33778.685 | 2.725 | 2.718 | -6.345 | -6.352 | 764 | 783 | 857 | 764 | 2718 | 3144а |  | CORR | CIGR | 06:08 | 06:11 | 06:23 | 44 | 185 | 10 | EXT |  | 0.89 | (c)
33781.159 | 5.199 | 5.178 | -3.871 | -3.892 | 373 | 394 | 421 | 373 | 3866 | 3144а |  | CORR | CIGR | 05:05 | 05:08 | 05:12 | 26 | 95 | 10 | EXT |  | 0.89 | (c)
33781.466 | 5.506 | 5.479 | -3.564 | -3.591 | 329 | 393 | 413 | 329 | 3559 | 3144а |  | CORR | CIGR | 04:57 | 05:08 | 05:11 | 32 | 168 | 15 | EXT |  | 0.89 | (c)
33781.907 | 5.947 | 5.919 | -3.123 | -3.151 | 367 | 408 | 436 | 367 | 3118 | 3144а |  | CORR | CIGR | 05:04 | 05:10 | 05:15 | 33 | 138 | 10 | EXT |  | 0.89 | (c)
33782.035 | 6.075 | 6.064 | -2.995 | -3.006 | 329 | 370 | 376 | 329 | 2981 | 3144а |  | CORR | CIGR | 04:57 | 05:04 | 05:05 | 25 | 94 | 10 | EXT |  | 0.89 | (c)
33784.795 | 8.835 | 8.796 | -0.235 | -0.274 | 273 | 339 | 351 | 273 | 234 | 3144а |  | CORR | CIGR | 04:48 | 04:59 | 05:01 | 40 | 155 | 11 | EXT |  | 0.89 | (c)
33798.236 | 2.321 | 2.299 | -8.719 | -8.741 | 496 | 561 | 573 | 496 | 2299 | 3146а |  | CORR | CIGR | 03:12 | 03:22 | 03:24 | 52 | 154 | 12 | EXT |  | 0.89 | (c)
33807.618 | 0.663 | 0.628 | -7.637 | -7.672 | 1747 | 1747 | 1768 | 1747 | 628 | 3147а |  | CORR | AXGR | 09:03 | 09:03 | 09:07 | 153 | 42 | 10 | EXT |  | 0.9 | (c)
33814.858 | 7.903 | 7.877 | -0.397 | -0.423 | -875 | -798 | -755 | 634 | 362 | 3147а |  | CORR | GENE | 02:00 | 02:13 | 02:20 | 61 | 241 | 11 | EXT |  | 0.89 | (c)
33815.011 | 8.056 | 8.042 | -0.244 | -0.258 | 1505 | 1605 | 1605 | 1505 | 213 | 3147а |  | CORR | CIGR | 08:24 | 08:41 | 08:41 | 45 | 200 | 13 | EXT |  | 0.89 | (c)
33816.03 | 0.775 | 0.749 | -10.565 | -10.591 | 49 | 237 | 184 | 49 | 749 | 3147б |  | CORR | CIGR | 05:44 | 06:14 | 06:05 | 39 | 270 | 11 | EXT |  | 0.89 | (c)
33816.133 | 0.878 | 0.85 | -10.462 | -10.49 | 175 | 253 | 365 | 175 | 850 | 3147б |  | CORR | CIGR | 06:04 | 06:17 | 06:35 | 43 | 380 | 11 | EXT |  | 0.89 | (c)
33816.834 | 1.579 | 1.519 | -9.761 | -9.821 | 183 | 353 | 329 | 183 | 1519 | 3147б |  | CORR | GENE | 06:05 | 06:33 | 06:29 | 81 | 293 | 13 | EXT |  | 0.89 | (c)
33816.95 | 1.695 | 1.686 | -9.645 | -9.654 | 454 | 496 | 511 | 454 | 1686 | 3147б |  | CORR | CIGR | 06:49 | 06:56 | 06:58 | 20 | 114 | 11 | EXT |  | 0.89 | (c)
33821.211 | 5.956 | 5.937 | -5.384 | -5.403 | 442 | 511 | 533 | 442 | 5377 | 3147б |  | CORR | CIGR | 06:47 | 06:58 | 07:02 | 26 | 182 | 14 | EXT |  | 0.89 | (c)
33821.306 | 6.051 | 6.016 | -5.289 | -5.324 | -25 | 56 | 48 | 0 | 5266 | 3147б |  | CORR | GENE | 05:32 | 05:45 | 05:44 | 58 | 147 | 10 | EXT |  | 0.89 | (c)
33823.728 | 8.473 | 8.409 | -2.867 | -2.931 | -477 | -435 | -270 | 63 | 2858 | 3147б |  | CORR | GENE | 04:19 | 04:26 | 04:52 | 73 | 414 | 11 | EXT |  | 0.89 | (c)
33823.792 | 8.537 | 8.403 | -2.803 | -2.937 | 142 | 412 | 595 | 142 | 2763 | 3147б |  | CORR | GENE | 05:59 | 06:42 | 07:12 | 174 | 906 | 14 | EXT |  | 0.91 | (c)
33832.473 | 5.878 | 5.865 | -4.872 | -4.885 | 1252 | 1757 | 1575 | 1252 | 4795 | 3148а |  | CORR | GENE | 06:41 | 08:02 | 07:33 | 90 | 646 | 10 | EXT |  | 0.89 | (c)
33859.977 | 0.932 | 0.9 | -9.703 | -9.735 | -1677 | -1077 | -1299 | 921 | 900 | 3151а |  | CORR | GENE | 00:51 | 02:28 | 01:52 | 135 | 756 | 12 | EXT |  | 0.9 | (c)
33860.147 | 1.102 | 1.076 | -9.533 | -9.559 | -165 | -91 | -82 | 0 | 1076 | 3151а |  | CORR | CIGR | 04:55 | 05:07 | 05:08 | 39 | 167 | 13 | EXT |  | 0.89 | (c)
33860.153 | 1.108 | 1.049 | -9.527 | -9.586 | -2199 | -2009 | -1984 | 1768 | 1049 | 3151а |  | CORR | GENE | 11:26 | 11:57 | 12:01 | 107 | 431 | 12 | EXT |  | 0.89 | (c)
33860.202 | 1.157 | 1.132 | -9.478 | -9.503 | -462 | -374 | -382 | 302 | 1132 | 3151а |  | CORR | CIGR | 04:07 | 04:21 | 04:20 | 45 | 160 | 11 | EXT |  | 0.89 | (c)
33860.227 | 1.182 | 1.178 | -9.453 | -9.457 | -649 | -598 | -591 | 532 | 1178 | 3151а |  | CORR | CIGR | 03:37 | 03:45 | 03:46 | 25 | 117 | 11 | EXT |  | 0.89 | (c)
33860.737 | 1.692 | 1.659 | -8.943 | -8.976 | -968 | -642 | -760 | 551 | 1659 | 3151а |  | CORR | GENE | 02:45 | 03:38 | 03:19 | 75 | 417 | 11 | EXT |  | 0.89 | (c)
33860.946 | 1.901 | 1.891 | -8.734 | -8.744 | -612 | -584 | -564 | 515 | 1891 | 3151а |  | CORR | CIGR | 03:43 | 03:47 | 03:50 | 23 | 97 | 10 | EXT |  | 0.89 | (c)
33861.054 | 2.009 | 1.816 | -8.626 | -8.819 | 2096 | 2166 | -1895 | 1424 | 1816 | 3151а |  | CORR | GENE | 10:60 | 11:11 | 12:16 | 215 | 941 | 21 | EXT |  | 0.93 | (c)
33861.473 | 2.428 | 2.361 | -8.207 | -8.274 | 2171 | -2190 | -2136 | 1981 | 2361 | 3151а |  | CORR | GENE | 11:12 | 11:28 | 11:37 | 78 | 309 | 12 | EXT |  | 0.89 | (c)
33861.848 | 2.803 | 2.657 | -7.832 | -7.978 | -2184 | -2012 | -1726 | 1267 | 2657 | 3151а |  | CORR | GENE | 11:29 | 11:57 | 12:43 | 177 | 917 | 24 | EXT |  | 0.93 | (c)
33861.907 | 2.862 | 2.832 | -7.773 | -7.803 | -668 | -587 | -519 | 369 | 2832 | 3151а |  | CORR | CIGR | 03:34 | 03:47 | 03:58 | 45 | 299 | 14 | EXT |  | 0.89 | (c)
33862.67 | 3.625 | 3.589 | -7.01 | -7.046 | -2059 | -1861 | -1808 | 1556 | 3589 | 3151а |  | CORR | GENE | 11:49 | 00:21 | 12:30 | 69 | 503 | 11 | EXT |  | 0.89 | (c)
33862.832 | 3.787 | 3.764 | -6.848 | -6.871 | -527 | -408 | -425 | 322 | 3764 | 3151а |  | CORR | CIGR | 03:56 | 04:15 | 04:13 | 41 | 205 | 14 | EXT |  | 0.89 | (c)
33863.737 | 4.692 | 4.653 | -5.943 | -5.982 | -498 | -412 | -395 | 292 | 4653 | 3151а |  | CORR | CIGR | 04:01 | 04:15 | 04:18 | 56 | 206 | 11 | EXT |  | 0.89 | (c)
33863.911 | 4.866 | 4.752 | -5.769 | -5.883 | -580 | -560 | -542 | 503 | 4752 | 3151а |  | CORR | GENE | 03:48 | 03:51 | 03:54 | 314 | 77 | 10 | EXT |  | 0.92 | (c)
33864.573 | 5.528 | 5.502 | -5.107 | -5.133 | -534 | -467 | -451 | 368 | 5062 | 3151а |  | CORR | GENE | 03:55 | 04:06 | 04:09 | 71 | 166 | 13 | EXT |  | 0.89 | (c)
33867.186 | 8.141 | 8.13 | -2.494 | -2.505 | -402 | -362 | -340 | 278 | 2483 | 3151а |  | CORR | CIGR | 04:16 | 04:23 | 04:26 | 22 | 124 | 12 | EXT |  | 0.89 | (c)
33868.156 | 9.111 | 8.891 | -1.524 | -1.744 | -619 | -593 | -583 | 546 | 1319 | 3151а |  | CORR | GENE | 03:41 | 03:46 | 03:47 | 425 | 73 | 10 | EXT |  | 0.93 | (c)
33868.508 | 9.463 | 9.453 | -1.172 | -1.182 | -641 | -589 | -572 | 503 | 1160 | 3151а |  | CORR | CIGR | 03:38 | 03:46 | 03:49 | 22 | 138 | 14 | EXT |  | 0.89 | (c)
33868.914 | 9.869 | 9.831 | -0.766 | -0.804 | -626 | -489 | -466 | 306 | 744 | 3151а |  | CORR | GENE | 03:40 | 04:02 | 04:06 | 60 | 320 | 11 | EXT |  | 0.89 | (c)
33871.474 | 1.794 | 1.784 | -7.331 | -7.341 | 1419 | 1451 | 1490 | 1419 | 1784 | 3152а |  | CORR | CIGR | 05:59 | 06:04 | 06:11 | 33 | 142 | 11 | EXT |  | 0.89 | (c)
33875.148 | 5.468 | 5.425 | -3.657 | -3.7 | 83 | 151 | 215 | 83 | 3644 | 3152а |  | CORR | CIGR | 02:24 | 02:35 | 02:45 | 56 | 263 | 13 | EXT |  | 0.89 | (c)
33878.815 | 0.01 | 0.007 | -4.08 | -4.083 | 1357 | 1528 | 1545 | 1357 | 7 | 3153а |  | ARTD | CIGR | 03:18 | 03:46 | 03:49 | 50 | 376 |  | EXT | Эквивалент потери металла 20%. |  | (c)
33884.094 | 1.199 | 1.175 | -9.621 | -9.645 | -444 | -370 | -369 | 295 | 1175 | 3153б |  | CORR | CIGR | 02:25 | 02:37 | 02:37 | 43 | 149 | 11 | EXT |  | 0.89 | (c)
33884.71 | 1.815 | 1.793 | -9.005 | -9.027 | -626 | -518 | -523 | 421 | 1793 | 3153б |  | CORR | CIGR | 01:56 | 02:13 | 02:12 | 42 | 205 | 10 | EXT |  | 0.89 | (c)
33889.038 | 6.143 | 6.119 | -4.677 | -4.701 | 621 | 968 | 858 | 621 | 4660 | 3153б |  | CORR | CIGR | 05:17 | 06:13 | 05:55 | 41 | 474 | 10 | EXT |  | 0.89 | (c)
33891.025 | 8.13 | 8.104 | -2.69 | -2.716 | -1097 | -954 | -970 | 842 | 2656 | 3153б |  | CORR | GENE | 00:40 | 01:03 | 01:00 | 60 | 255 | 11 | EXT |  | 0.89 | (c)
33893.633 | 10.738 | 10.71 | -0.082 | -0.11 | 558 | 641 | 690 | 558 | 62 | 3153б |  | CORR | CIGR | 05:07 | 05:20 | 05:28 | 48 | 263 | 11 | EXT |  | 0.89 | (c)
33901.986 | 8.271 | 8.258 | -3.164 | -3.177 | -1602 | -1539 | -1532 | 1463 | 3135 | 3154а |  | CORR | CIGR | 08:36 | 08:46 | 08:47 | 42 | 139 | 10 | EXT |  | 0.89 | (c)
33907.945 | 2.795 | 2.792 | -2.775 | -2.778 | 2000 | 2037 | 2048 | 134 | 2752 | 3155а |  | CORR | CIGR | 05:28 | 05:34 | 05:36 | 26 | 97 | 12 | EXT |  | 0.89 | (c)
33913.116 | 2.396 | 2.382 | -8.814 | -8.828 | -1695 | -1346 | -1464 | 1232 | 2382 | 3156а |  | CORR | GENE | 04:26 | 05:22 | 05:04 | 73 | 463 | 13 | EXT |  | 0.89 | (c)
33913.541 | 2.821 | 2.812 | -8.389 | -8.398 | -1112 | -997 | -1014 | 915 | 2812 | 3156а |  | CORR | CIGR | 06:00 | 06:19 | 06:16 | 28 | 197 | 14 | EXT |  | 0.89 | (c)
33914.701 | 3.981 | 3.973 | -7.229 | -7.237 | -139 | -73 | -60 | 0 | 3973 | 3156а |  | CORR | CIGR | 08:37 | 08:48 | 08:50 | 44 | 159 | 10 | EXT |  | 0.89 | (c)
33916.354 | 5.634 | 5.619 | -5.576 | -5.591 | -645 | -598 | -574 | 502 | 5562 | 3156а |  | CORR | CIGR | 07:16 | 07:23 | 07:27 | 29 | 143 | 11 | EXT |  | 0.89 | (c)
33916.44 | 5.72 | 5.707 | -5.49 | -5.503 | -1098 | -1035 | -1029 | 960 | 5474 | 3156а |  | CORR | CIGR | 06:02 | 06:13 | 06:14 | 29 | 138 | 13 | EXT |  | 0.89 | (c)
33921.93 | 0 | -0.015 | -5.51 | -5.525 | 639 | 1174 | 1062 | 639 |  | 3157а | Нарушение формы кольцевого шва | GWAN |  | 08:45 | 10:12 | 09:54 | 0 | 847 |  | EXT | Нарушение формы кольцевого шва |  | (c)
33950.766 | 11.936 | 11.886 | -0.034 | -0.084 | -852 | -564 | -457 | 62 | 19 | 3158а |  | CORR | GENE | 00:42 | 01:28 | 01:46 | 65 | 790 | 12 | EXT |  | 0.89 | (c)
33950.872 | 0.072 | 0.053 | -10.368 | -10.387 | 1114 | 1204 | 1212 | 1114 | 53 | 3160а |  | CORR | CIGR | 04:37 | 04:51 | 04:53 | 46 | 195 | 15 | EXT |  | 0.89 | (c)
33965.341 | 4.101 | 4.077 | -7.384 | -7.408 | 425 | 511 | 510 | 425 | 4077 | 3160б |  | GOUG | CIGR | 02:09 | 02:23 | 02:23 | 51 | 170 | 7 | EXT | Задир. |  | (c)
33978.315 | 5.59 | 5.564 | -4.465 | -4.491 | -2002 | -1748 | -1855 | 1708 | 4347 | 3161а |  | GOUG | GENE | 06:21 | 07:03 | 06:45 | 144 | 294 | 6 | EXT | Зона задиров. |  | (c)
33979.926 | 7.201 | 7.172 | -2.854 | -2.883 | 410 | 777 | 644 | 410 | 2779 | 3161а |  | CORR | GENE | 00:51 | 01:50 | 01:29 | 104 | 467 | 11 | EXT |  | 0.89 | (c)
33980.139 | 7.414 | 7.396 | -2.641 | -2.659 | -1806 | -1748 | -1724 | 1643 | 2627 | 3161а |  | CORR | CIGR | 06:53 | 07:02 | 07:06 | 32 | 163 | 11 | EXT |  | 0.89 | (c)
34120.24 | 0 | -0.01 | -11.715 | -11.725 | -22 | 177 | 558 | 0 |  | 3175ба | Нарушение формы кольцевого шва | GWAN |  | 02:49 | 03:21 | 04:23 | 0 | 1161 |  | EXT | Нарушение формы кольцевого шва |  | (c)
34520.21 | 0 | -0.036 | -11.21 | -11.246 | [5 empty] | 3213а | Нарушение формы кольцевого шва | GWAN |  | 11:01 | 00:01 | 12:41 | 0 | 1241 |  | EXT | Нарушение формы кольцевого шва |  | (c)
34531.42 | 0 | -0.015 | -11.01 | -11.025 | [5 empty] | 3214а | Нарушение формы кольцевого шва | GWAN |  | 05:41 | 05:58 | 06:05 | 0 | 301 |  | EXT | Нарушение формы кольцевого шва |  | (c)
35260.955 | 0 | -0.02 | -11.51 | -11.53 | [5 empty] | 3279а | Нарушение формы кольцевого шва | GWAN |  | 00:06 | 00:52 | 00:46 | 0 | 498 |  | EXT | Нарушение формы кольцевого шва |  | (c)
35260.955 | 0 | -0.026 | -11.51 | -11.536 | [5 empty] | 3279а | Нарушение формы кольцевого шва | GWAN |  | 08:24 | 09:24 | 09:11 | 0 | 584 |  | EXT | Нарушение формы кольцевого шва |  | (c)
35316.945 | 0 | -0.005 | -11.535 | -11.54 | [5 empty] | 3284а | Нарушение формы кольцевого шва | GWAN |  | 06:57 | 07:16 | 07:16 | 0 | 225 |  | EXT | Нарушение формы кольцевого шва |  | (c)
35316.945 | 0 | -0.032 | -11.535 | -11.567 | [5 empty] | 3284а | Нарушение формы кольцевого шва | GWAN |  | 08:13 | 08:36 | 08:43 | 0 | 375 |  | EXT | Нарушение формы кольцевого шва |  | (c)
35316.945 | 0 | -0.035 | -11.535 | -11.57 | [5 empty] | 3284а | Нарушение формы кольцевого шва | GWAN |  | 11:08 | 11:47 | 11:59 | 0 | 635 |  | EXT | Нарушение формы кольцевого шва |  | (c)
35357.65 | 3.055 | 2.987 | -8.09 | -8.158 | -2053 | -1152 | -1092 | 131 | 2987 | 3288а |  | CORR | GENE | 03:42 | 06:07 | 06:17 | 171 | 1922 | 11 | EXT |  | 0.9 | (c)
35358.016 | 3.421 | 3.389 | -7.724 | -7.756 | -1859 | -1729 | -1709 | 1559 | 3389 | 3288а |  | CORR | CIGR | 04:13 | 04:34 | 04:37 | 46 | 300 | 10 | EXT |  | 0.89 | (c)
35358.107 | 3.512 | 3.476 | -7.633 | -7.669 | -955 | -811 | -772 | 589 | 3476 | 3288а |  | CORR | GENE | 06:39 | 07:02 | 07:09 | 55 | 366 | 10 | EXT |  | 0.89 | (c)
35358.29 | 3.695 | 3.578 | -7.45 | -7.567 | -1450 | -988 | -1123 | 795 | 3578 | 3288а |  | CORR | GENE | 05:19 | 06:34 | 06:12 | 147 | 655 | 11 | EXT |  | 0.9 | (c)
35358.405 | 3.81 | 3.769 | -7.335 | -7.376 | -1614 | -1475 | -1476 | 1337 | 3769 | 3288а |  | CORR | GENE | 04:53 | 05:15 | 05:15 | 62 | 277 | 12 | EXT |  | 0.89 | (c)
35360.833 | 6.238 | 6.167 | -4.907 | -4.978 | -1509 | -1316 | -1328 | 1147 | 4850 | 3288а |  | CORR | GENE | 05:10 | 05:41 | 05:39 | 128 | 362 | 10 | EXT |  | 0.9 | (c)
35397.257 | 8.892 | 8.875 | -2.193 | -2.21 | -894 | -725 | -707 | 520 | 2154 | 3291а |  | CORR | GENE | 07:50 | 08:17 | 08:20 | 56 | 374 | 11 | EXT |  | 0.89 | (c)
35414.491 | 3.691 | 3.613 | -6.869 | -6.947 | -1532 | -1386 | -1286 | 1041 | 3613 | 3293а |  | CORR | GENE | 07:20 | 07:44 | 07:60 | 116 | 491 | 10 | EXT |  | 0.89 | (c)
35416.432 | 5.632 | 5.563 | -4.928 | -4.997 | 2008 | 2228 | 2227 | 2008 | 4812 | 3293а |  | CORR | GENE | 04:51 | 05:27 | 05:27 | 185 | 439 | 11 | EXT |  | 0.91 | (c)
35416.942 | 6.142 | 6.086 | -4.418 | -4.474 | -2043 | -1747 | -1826 | 1609 | 4377 | 3293а |  | CORR | GENE | 05:58 | 06:45 | 06:33 | 97 | 434 | 10 | EXT |  | 0.89 | (c)
35421.796 | 0.436 | 0.353 | -10.744 | -10.827 | -888 | -403 | -426 | 36 | 353 | 3294а |  | CORR | GENE | 11:54 | 01:12 | 13:08 | 174 | 924 | 15 | EXT |  | 0.91 | (c)
35421.98 | 0.62 | 0.605 | -10.56 | -10.575 | -1443 | -1354 | -1368 | 1292 | 605 | 3294а |  | CORR | CIGR | 10:24 | 10:39 | 10:36 | 30 | 151 | 11 | EXT |  | 0.89 | (c)
35422.769 | 1.409 | 1.403 | -9.771 | -9.777 | -1071 | -1016 | -1012 | 953 | 1403 | 3294а |  | CORR | CIGR | 11:24 | 11:33 | 11:34 | 26 | 118 | 15 | EXT |  | 0.89 | (c)
35423.621 | 2.261 | 2.229 | -8.919 | -8.951 | -1044 | -1016 | -1007 | 969 | 2229 | 3294а |  | CORR | GENE | 11:29 | 11:33 | 11:35 | 51 | 75 | 11 | EXT |  | 0.89 | (c)
35424.463 | 3.103 | 3.04 | -8.077 | -8.14 | -1444 | -911 | -1016 | 587 | 3040 | 3294а |  | CORR | GENE | 10:24 | 11:50 | 11:33 | 163 | 857 | 12 | EXT |  | 0.9 | (c)
35425.31 | 3.95 | 3.735 | -7.23 | -7.445 | -959 | 223 | -362 | 236 | 3735 | 3294а |  | CORR | GENE | 11:42 | 02:53 | 13:19 | 215 | 1195 | 12 | EXT |  | 0.91 | (c)
35425.388 | 4.028 | 4.007 | -7.152 | -7.173 | -1360 | -1312 | -1298 | 1235 | 4007 | 3294а |  | CORR | CIGR | 10:38 | 10:45 | 10:48 | 30 | 125 | 12 | EXT |  | 0.89 | (c)
35425.504 | 4.144 | 4.008 | -7.036 | -7.172 | -1129 | -790 | -631 | 133 | 4008 | 3294а |  | CORR | GENE | 11:15 | 00:10 | 12:35 | 194 | 996 | 15 | EXT |  | 0.92 | (c)
35425.92 | 4.56 | 4.534 | -6.62 | -6.646 | -1330 | -1165 | -1213 | 1096 | 4534 | 3294а |  | CORR | CIGR | 10:42 | 11:09 | 11:01 | 47 | 234 | 15 | EXT |  | 0.89 | (c)
35426.217 | 4.857 | 4.834 | -6.323 | -6.346 | 1186 | 1221 | 1248 | 1186 | 4834 | 3294а |  | CORR | CIGR | 05:28 | 05:34 | 05:38 | 29 | 124 | 10 | EXT |  | 0.89 | (c)
35426.268 | 4.908 | 4.842 | -6.272 | -6.338 | -1095 | -351 | -572 | 48 | 4842 | 3294а |  | CORR | GENE | 11:20 | 01:20 | 12:45 | 159 | 1047 | 14 | EXT |  | 0.91 | (c)
35426.422 | 5.062 | 4.808 | -6.118 | -6.372 | 16 | 25 | 39 | 16 | 4808 | 3294а |  | CORR | AXGR | 02:20 | 02:21 | 02:23 | 352 | 47 | 12 | EXT |  | 0.93 | (c)
35426.525 | 5.165 | 4.852 | -6.015 | -6.328 | -963 | -899 | -921 | 879 | 4852 | 3294а |  | CORR | GENE | 11:42 | 11:52 | 11:48 | 407 | 84 | 10 | EXT |  | 0.93 | (c)
35426.58 | 5.22 | 5.187 | -5.96 | -5.993 | -218 | -116 | -125 | 31 | 5187 | 3294а |  | CORR | CIGR | 01:42 | 01:58 | 01:57 | 46 | 187 | 10 | EXT |  | 0.89 | (c)
35426.596 | 5.236 | 5.151 | -5.944 | -6.029 | 204 | 213 | 383 | 204 | 5151 | 3294а |  | CORR | GENE | 02:50 | 02:51 | 03:19 | 95 | 359 | 10 | EXT |  | 0.89 | (c)
35426.663 | 5.303 | 5.276 | -5.877 | -5.904 | -1340 | -1231 | -1224 | 1108 | 5276 | 3294а |  | CORR | GENE | 10:41 | 10:58 | 10:59 | 55 | 232 | 12 | EXT |  | 0.89 | (c)
35426.94 | 5.58 | 5.555 | -5.6 | -5.625 | -15 | 208 | 132 | 0 | 5555 | 3294а |  | CORR | GENE | 02:15 | 02:51 | 02:38 | 49 | 295 | 10 | EXT |  | 0.89 | (c)
35427.062 | 5.702 | 5.643 | -5.478 | -5.537 | -1295 | -1198 | -1110 | 925 | 5462 | 3294а |  | CORR | GENE | 10:48 | 11:04 | 11:18 | 75 | 370 | 12 | EXT |  | 0.89 | (c)
35427.222 | 5.862 | 5.797 | -5.318 | -5.383 | -1309 | -1266 | -1272 | 1234 | 4983 | 3294а |  | CORR | GENE | 10:46 | 10:53 | 10:52 | 400 | 75 | 10 | EXT |  | 0.93 | (c)
35427.269 | 5.909 | 5.829 | -5.271 | -5.351 | 41 | 66 | 54 | 41 | 5132 | 3294а |  | CORR | AXGR | 02:24 | 02:28 | 02:26 | 219 | 26 | 10 | EXT |  | 0.91 | (c)
35427.461 | 6.101 | 6.005 | -5.079 | -5.175 | 154 | 205 | 325 | 154 | 5063 | 3294а |  | CORR | GENE | 02:42 | 02:50 | 03:10 | 112 | 343 | 12 | EXT |  | 0.9 | (c)
35427.822 | 6.462 | 6.247 | -4.718 | -4.933 | -1362 | -727 | -610 | 143 | 4594 | 3294а |  | CORR | GENE | 10:37 | 00:20 | 12:39 | 339 | 1505 | 19 | EXT |  | 0.96 | (c)
35428.112 | 6.752 | 6.72 | -4.428 | -4.46 | 690 | 835 | 814 | 690 | 4370 | 3294а |  | CORR | GENE | 04:08 | 04:32 | 04:28 | 90 | 248 | 15 | EXT |  | 0.89 | (c)
35428.289 | 6.929 | 6.89 | -4.251 | -4.29 | -1594 | -906 | -1154 | 713 | 4119 | 3294а |  | CORR | GENE | 09:60 | 11:51 | 11:11 | 171 | 881 | 14 | EXT |  | 0.91 | (c)
35428.361 | 7.001 | 6.919 | -4.179 | -4.261 | -22 | 196 | 260 | 0 | 4169 | 3294а |  | CORR | GENE | 02:13 | 02:49 | 02:59 | 92 | 564 | 13 | EXT |  | 0.89 | (c)
35428.748 | 7.388 | 7.267 | -3.792 | -3.913 | 10 | 30 | 28 | 10 | 3721 | 3294а |  | CORR | AXGR | 02:19 | 02:22 | 02:22 | 192 | 37 | 10 | EXT |  | 0.9 | (c)
35429.128 | 7.768 | 7.578 | -3.412 | -3.602 | -1545 | -857 | -754 | 37 | 3287 | 3294а |  | CORR | GENE | 10:08 | 11:59 | 12:15 | 315 | 1582 | 14 | EXT |  | 0.94 | (c)
35430.005 | 8.645 | 8.571 | -2.535 | -2.609 | -1531 | -1163 | -1122 | 712 | 2448 | 3294а |  | CORR | GENE | 10:10 | 11:09 | 11:16 | 161 | 819 | 14 | EXT |  | 0.91 | (c)
35430.069 | 8.709 | 8.686 | -2.471 | -2.494 | 6 | 61 | 99 | 6 | 2461 | 3294а |  | CORR | CIGR | 02:18 | 02:27 | 02:33 | 33 | 187 | 10 | EXT |  | 0.89 | (c)
35430.207 | 8.847 | 8.783 | -2.333 | -2.397 | -1119 | -403 | -579 | 38 | 2307 | 3294а |  | CORR | GENE | 11:16 | 01:12 | 12:44 | 90 | 1081 | 14 | EXT |  | 0.89 | (c)
35431.04 | 9.68 | 9.625 | -1.5 | -1.555 | -584 | -383 | -313 | 42 | 1464 | 3294а |  | CORR | GENE | 00:43 | 01:15 | 01:27 | 91 | 542 | 11 | EXT |  | 0.89 | (c)
35433.034 | 0.494 | 0.473 | -9.106 | -9.127 | -1570 | -1487 | -1474 | 1379 | 473 | 3295а |  | CORR | CIGR | 03:12 | 03:25 | 03:27 | 37 | 191 | 12 | EXT |  | 0.89 | (c)
35433.509 | 0.969 | 0.954 | -8.631 | -8.646 | -1440 | -1364 | -1262 | 1084 | 954 | 3295а |  | CORR | CIGR | 03:33 | 03:45 | 04:02 | 33 | 356 | 10 | EXT |  | 0.89 | (c)
35434.615 | 2.075 | 2.074 | -7.525 | -7.526 | 1331 | 1379 | 1435 | 1331 | 2074 | 3295а |  | CORR | CIGR | 11:00 | 11:08 | 11:17 | 47 | 207 | 13 | EXT |  | 0.89 | (c)
35436.345 | 3.805 | 3.749 | -5.795 | -5.851 | 1215 | 1301 | 1477 | 1215 | 3749 | 3295а |  | CORR | GENE | 10:42 | 10:55 | 11:24 | 97 | 524 | 11 | EXT |  | 0.89 | (c)
35437.163 | 4.623 | 4.556 | -4.977 | -5.044 | 945 | 1407 | 1347 | 945 | 4556 | 3295а |  | CORR | GENE | 09:58 | 11:12 | 11:03 | 164 | 804 | 11 | EXT |  | 0.9 | (c)
35438.653 | 6.113 | 6.073 | -3.487 | -3.527 | -2095 | -1966 | -1921 | 1746 | 3467 | 3295а |  | CORR | GENE | 01:47 | 02:08 | 02:15 | 60 | 349 | 10 | EXT |  | 0.89 | (c)
35438.77 | 6.23 | 6.165 | -3.37 | -3.435 | 1222 | 1844 | 1698 | 1222 | 3251 | 3295а |  | CORR | GENE | 10:43 | 00:23 | 11:60 | 184 | 952 | 10 | EXT |  | 0.9 | (c)
35441.11 | 8.57 | 8.535 | -1.03 | -1.065 | -155 | -59 | -62 | 0 | 994 | 3295а |  | CORR | GENE | 07:00 | 07:16 | 07:15 | 71 | 186 | 10 | EXT |  | 0.89 | (c)
35441.849 | 9.309 | 9.276 | -0.291 | -0.324 | -1158 | -1008 | -992 | 826 | 273 | 3295а |  | CORR | GENE | 04:19 | 04:43 | 04:45 | 51 | 331 | 11 | EXT |  | 0.89 | (c)
35442.061 | 9.521 | 9.476 | -0.079 | -0.124 | 2082 | 2180 | 2194 | 2082 | 53 | 3295а |  | CORR | GENE | 01:01 | 01:17 | 01:19 | 71 | 223 | 12 | EXT |  | 0.89 | (c)
35442.724 | 0.584 | 0.553 | -10.916 | -10.947 | 1242 | 1446 | 1525 | 1242 | 553 | 3295б |  | CORR | GENE | 03:30 | 04:03 | 04:16 | 109 | 566 | 10 | EXT |  | 0.89 | (c)
35442.866 | 0.726 | 0.698 | -10.774 | -10.802 | 843 | 931 | 914 | 843 | 698 | 3295б |  | CORR | CIGR | 02:26 | 02:40 | 02:38 | 30 | 143 | 12 | EXT |  | 0.89 | (c)
35443.014 | 0.874 | 0.729 | -10.626 | -10.771 | -808 | -528 | -374 | 61 | 729 | 3295б |  | CORR | GENE | 09:60 | 10:45 | 11:10 | 304 | 869 | 13 | EXT |  | 0.93 | (c)
35443.526 | 1.386 | 1.296 | -10.114 | -10.204 | -750 | -529 | -380 | 10 | 1296 | 3295б |  | CORR | GENE | 10:09 | 10:45 | 11:09 | 175 | 740 | 10 | EXT |  | 0.9 | (c)
35443.591 | 1.451 | 1.398 | -10.049 | -10.102 | 1080 | 1415 | 1375 | 1080 | 1398 | 3295б |  | CORR | GENE | 03:04 | 03:58 | 03:52 | 113 | 590 | 11 | EXT |  | 0.89 | (c)
35443.968 | 1.828 | 1.701 | -9.672 | -9.799 | -826 | -758 | -438 | 49 | 1701 | 3295б |  | CORR | GENE | 09:57 | 10:08 | 10:59 | 165 | 777 | 12 | EXT |  | 0.9 | (c)
35444.432 | 2.292 | 2.215 | -9.208 | -9.285 | -15 | 869 | 897 | 0 | 2215 | 3295б |  | CORR | GENE | 00:08 | 02:30 | 02:35 | 328 | 1824 | 10 | EXT |  | 0.92 | (c)
35445.258 | 3.118 | 3.022 | -8.382 | -8.478 | -835 | -546 | -445 | 56 | 3022 | 3295б |  | CORR | GENE | 09:55 | 10:42 | 10:58 | 148 | 779 | 10 | EXT |  | 0.9 | (c)
35445.307 | 3.167 | 3.077 | -8.333 | -8.423 | 1160 | 1401 | 1421 | 1160 | 3077 | 3295б |  | CORR | GENE | 03:17 | 03:56 | 03:59 | 125 | 523 | 10 | EXT |  | 0.9 | (c)
35445.372 | 3.232 | 3.213 | -8.268 | -8.287 | 316 | 986 | 693 | 316 | 3213 | 3295б |  | CORR | GENE | 01:01 | 02:49 | 02:02 | 109 | 755 | 14 | EXT |  | 0.9 | (c)
35445.697 | 3.557 | 3.414 | -7.943 | -8.086 | -956 | -731 | -490 | 23 | 3414 | 3295б |  | CORR | GENE | 09:36 | 10:12 | 10:51 | 186 | 933 | 10 | EXT |  | 0.9 | (c)
35446.092 | 3.952 | 3.845 | -7.548 | -7.655 | -853 | -595 | -430 | 7 | 3845 | 3295б |  | CORR | GENE | 09:52 | 10:34 | 11:01 | 174 | 845 | 10 | EXT |  | 0.9 | (c)
35446.141 | 4.001 | 3.924 | -7.499 | -7.576 | 1184 | 1419 | 1475 | 1184 | 3924 | 3295б |  | CORR | GENE | 03:21 | 03:59 | 04:08 | 125 | 583 | 13 | EXT |  | 0.9 | (c)
35446.267 | 4.127 | 4.052 | -7.373 | -7.448 | 485 | 715 | 756 | 485 | 4052 | 3295б |  | CORR | GENE | 01:28 | 02:05 | 02:12 | 122 | 542 | 23 | EXT |  | 0.91 | (c)
35446.397 | 4.257 | 4.224 | -7.243 | -7.276 | -419 | -99 | -217 | 15 | 4224 | 3295б |  | CORR | GENE | 11:02 | 11:54 | 11:35 | 89 | 404 | 12 | EXT |  | 0.89 | (c)
35446.529 | 4.389 | 4.337 | -7.111 | -7.163 | -910 | -834 | -699 | 488 | 4337 | 3295б |  | CORR | GENE | 09:43 | 09:55 | 10:17 | 107 | 423 | 11 | EXT |  | 0.89 | (c)
35446.896 | 4.756 | 4.675 | -6.744 | -6.825 | -456 | -245 | -191 | 74 | 4675 | 3295б |  | CORR | GENE | 10:56 | 11:31 | 11:39 | 109 | 530 | 11 | EXT |  | 0.89 | (c)
35446.968 | 4.828 | 4.765 | -6.672 | -6.735 | -922 | -588 | -702 | 481 | 4765 | 3295б |  | CORR | GENE | 09:41 | 10:35 | 10:17 | 153 | 441 | 10 | EXT |  | 0.9 | (c)
35446.996 | 4.856 | 4.777 | -6.644 | -6.723 | 927 | 1410 | 1314 | 927 | 4777 | 3295б |  | CORR | GENE | 02:40 | 03:58 | 03:42 | 151 | 775 | 14 | EXT |  | 0.9 | (c)
35447.063 | 4.923 | 4.892 | -6.577 | -6.608 | -131 | -74 | -65 | 1 | 4892 | 3295б |  | CORR | CIGR | 11:49 | 11:58 | 11:60 | 31 | 132 | 10 | EXT |  | 0.89 | (c)
35447.119 | 4.979 | 4.941 | -6.521 | -6.559 | 235 | 697 | 513 | 235 | 4941 | 3295б |  | CORR | GENE | 00:48 | 02:03 | 01:33 | 103 | 557 | 13 | EXT |  | 0.89 | (c)
35447.272 | 5.132 | 5.08 | -6.368 | -6.42 | 115 | 633 | 453 | 115 | 5080 | 3295б |  | CORR | GENE | 00:29 | 01:52 | 01:23 | 148 | 677 | 10 | EXT |  | 0.9 | (c)
35447.396 | 5.256 | 5.081 | -6.244 | -6.419 | -957 | -694 | -469 | 19 | 5081 | 3295б |  | CORR | GENE | 09:36 | 10:18 | 10:54 | 266 | 976 | 11 | EXT |  | 0.92 | (c)
35447.732 | 5.592 | 5.553 | -5.908 | -5.947 | -693 | -270 | -421 | 149 | 5553 | 3295б |  | CORR | GENE | 10:18 | 11:26 | 11:02 | 123 | 544 | 10 | EXT |  | 0.89 | (c)
35447.77 | 5.63 | 5.604 | -5.87 | -5.896 | 121 | 234 | 228 | 121 | 5604 | 3295б |  | CORR | GENE | 00:30 | 00:48 | 00:47 | 58 | 215 | 11 | EXT |  | 0.89 | (c)
35447.868 | 5.728 | 5.605 | -5.772 | -5.895 | 814 | 1231 | 1266 | 814 | 5605 | 3295б |  | CORR | GENE | 02:21 | 03:29 | 03:34 | 197 | 904 | 11 | EXT |  | 0.91 | (c)
35447.909 | 5.769 | 5.375 | -5.731 | -6.125 | 3 | 21 | 12 | 3 | 5375 | 3295б |  | CORR | AXGR | 00:10 | 00:13 | 00:12 | 399 | 18 | 12 | EXT |  | 0.94 | (c)
35447.969 | 5.829 | 5.798 | -5.671 | -5.702 | -399 | 720 | 200 | 399 | 5437 | 3295б |  | CORR | GENE | 11:06 | 02:06 | 12:42 | 265 | 1198 | 15 | EXT |  | 0.93 | (c)
35448.223 | 6.083 | 6.03 | -5.417 | -5.47 | -781 | -571 | -603 | 424 | 5404 | 3295б |  | CORR | GENE | 10:04 | 10:38 | 10:33 | 66 | 357 | 11 | EXT |  | 0.89 | (c)
35448.404 | 6.264 | 6.078 | -5.236 | -5.422 | 247 | 689 | 996 | 247 | 5181 | 3295б |  | CORR | GENE | 00:50 | 02:01 | 02:51 | 241 | 1499 | 14 | EXT |  | 0.92 | (c)
35448.503 | 6.363 | 6.283 | -5.137 | -5.217 | 572 | 580 | 586 | 572 | 5002 | 3295б |  | CORR | AXGR | 01:42 | 01:44 | 01:45 | 215 | 28 | 11 | EXT |  | 0.91 | (c)
35448.663 | 6.523 | 6.244 | -4.977 | -5.256 | -761 | -579 | -342 | 78 | 4951 | 3295б |  | CORR | GENE | 10:07 | 10:37 | 11:15 | 305 | 839 | 10 | EXT |  | 0.92 | (c)
35448.819 | 6.679 | 6.459 | -4.821 | -5.041 | 137 | 713 | 1022 | 137 | 4759 | 3295б |  | CORR | GENE | 00:32 | 02:05 | 02:55 | 282 | 1770 | 24 | EXT |  | 0.97 | (c)
35448.971 | 6.831 | 6.775 | -4.669 | -4.725 | -845 | -219 | -431 | 17 | 4566 | 3295б |  | CORR | GENE | 09:54 | 11:35 | 11:00 | 159 | 828 | 10 | EXT |  | 0.9 | (c)
35448.979 | 6.839 | 6.625 | -4.661 | -4.875 | 1368 | 1368 | 1403 | 1368 | 4523 | 3295б |  | CORR | GENE | 03:51 | 03:51 | 03:56 | 352 | 70 | 13 | EXT |  | 0.94 | (c)
35449.012 | 6.872 | 6.796 | -4.628 | -4.704 | 1679 | 1714 | 1698 | 1679 | 4570 | 3295б |  | CORR | AXGR | 04:41 | 04:47 | 04:44 | 134 | 39 | 15 | EXT |  | 0.9 | (c)
35449.037 | 6.897 | 6.872 | -4.603 | -4.628 | 105 | 296 | 233 | 105 | 4585 | 3295б |  | CORR | CIGR | 00:27 | 00:58 | 00:48 | 43 | 257 | 12 | EXT |  | 0.89 | (c)
35449.128 | 6.988 | 6.94 | -4.512 | -4.56 | 778 | 825 | 1255 | 778 | 4406 | 3295б |  | CORR | GENE | 02:16 | 02:23 | 03:33 | 154 | 954 | 12 | EXT |  | 0.9 | (c)
35449.135 | 6.995 | 6.975 | -4.505 | -4.525 | 497 | 563 | 551 | 497 | 4499 | 3295б |  | CORR | CIGR | 01:30 | 01:41 | 01:39 | 26 | 109 | 11 | EXT |  | 0.89 | (c)
35449.251 | 7.111 | 6.872 | -4.389 | -4.628 | 474 | 474 | 488 | 474 | 4351 | 3295б |  | CORR | AXGR | 01:27 | 01:27 | 01:29 | 277 | 28 | 11 | EXT |  | 0.92 | (c)
35449.298 | 7.158 | 7.135 | -4.342 | -4.365 | 333 | 521 | 461 | 333 | 4342 | 3295б |  | CORR | CIGR | 01:04 | 01:34 | 01:24 | 23 | 256 | 12 | EXT |  | 0.89 | (c)
35449.455 | 7.315 | 7.298 | -4.185 | -4.202 | 215 | 277 | 322 | 215 | 4168 | 3295б |  | CORR | CIGR | 00:45 | 00:55 | 01:02 | 34 | 214 | 12 | EXT |  | 0.89 | (c)
35449.508 | 7.368 | 7.306 | -4.132 | -4.194 | 1284 | 1508 | 1546 | 1284 | 4100 | 3295б |  | CORR | GENE | 03:37 | 04:13 | 04:20 | 94 | 525 | 10 | EXT |  | 0.89 | (c)
35449.711 | 7.571 | 7.508 | -3.929 | -3.992 | 316 | 519 | 480 | 316 | 3911 | 3295б |  | CORR | GENE | 01:01 | 01:34 | 01:27 | 81 | 328 | 10 | EXT |  | 0.89 | (c)
35449.754 | 7.614 | 7.591 | -3.886 | -3.909 | 35 | 110 | 121 | 35 | 3864 | 3295б |  | CORR | CIGR | 00:16 | 00:28 | 00:30 | 45 | 173 | 10 | EXT |  | 0.89 | (c)
35449.852 | 7.712 | 7.684 | -3.788 | -3.816 | 1058 | 1157 | 1199 | 1058 | 3768 | 3295б |  | CORR | GENE | 03:01 | 03:17 | 03:24 | 48 | 282 | 13 | EXT |  | 0.89 | (c)
35449.937 | 7.797 | 7.783 | -3.703 | -3.717 | 1715 | 1784 | 1776 | 1715 | 3691 | 3295б |  | CORR | CIGR | 04:47 | 04:58 | 04:57 | 26 | 123 | 13 | EXT |  | 0.89 | (c)
35450.098 | 7.958 | 7.907 | -3.542 | -3.593 | 464 | 511 | 544 | 464 | 3529 | 3295б |  | CORR | GENE | 01:25 | 01:32 | 01:38 | 64 | 161 | 11 | EXT |  | 0.89 | (c)
35450.185 | 8.045 | 8.022 | -3.455 | -3.478 | 57 | 135 | 142 | 57 | 3436 | 3295б |  | CORR | CIGR | 00:19 | 00:32 | 00:33 | 42 | 170 | 13 | EXT |  | 0.89 | (c)
35450.254 | 8.114 | 7.916 | -3.386 | -3.584 | 1678 | 1755 | 1717 | 1678 | 3324 | 3295б |  | CORR | GENE | 04:41 | 04:53 | 04:47 | 260 | 79 | 13 | EXT |  | 0.92 | (c)
35450.342 | 8.202 | 8.13 | -3.298 | -3.37 | 1274 | 1638 | 1563 | 1274 | 3292 | 3295б |  | CORR | GENE | 03:36 | 04:34 | 04:22 | 78 | 579 | 12 | EXT |  | 0.89 | (c)
35450.522 | 8.382 | 8.288 | -3.118 | -3.212 | 73 | 695 | 535 | 73 | 3043 | 3295б |  | CORR | GENE | 00:22 | 02:02 | 01:36 | 169 | 924 | 21 | EXT |  | 0.92 | (c)
35450.543 | 8.403 | 8.388 | -3.097 | -3.112 | 1592 | 1723 | 1715 | 1592 | 3060 | 3295б |  | CORR | GENE | 04:27 | 04:48 | 04:47 | 52 | 246 | 14 | EXT |  | 0.89 | (c)
35450.709 | 8.569 | 8.478 | -2.931 | -3.022 | 621 | 809 | 1108 | 621 | 2882 | 3295б |  | CORR | GENE | 01:50 | 02:21 | 03:09 | 140 | 974 | 12 | EXT |  | 0.9 | (c)
35450.72 | 8.58 | 8.529 | -2.92 | -2.971 | 1665 | 1689 | 1677 | 1665 | 2853 | 3295б |  | CORR | AXGR | 04:39 | 04:43 | 04:41 | 118 | 25 | 10 | EXT |  | 0.89 | (c)
35450.903 | 8.763 | 8.638 | -2.737 | -2.862 | 1472 | 1496 | 1490 | 1472 | 2464 | 3295б |  | CORR | AXGR | 04:08 | 04:12 | 04:11 | 398 | 37 | 12 | EXT |  | 0.94 | (c)
35451.164 | 9.024 | 9.001 | -2.476 | -2.499 | 1412 | 1668 | 1607 | 1412 | 2422 | 3295б |  | CORR | GENE | 03:58 | 04:39 | 04:29 | 77 | 391 | 12 | EXT |  | 0.89 | (c)
35451.348 | 9.208 | 9.174 | -2.292 | -2.326 | 1444 | 1553 | 1555 | 1444 | 2274 | 3295б |  | CORR | GENE | 04:03 | 04:21 | 04:21 | 52 | 223 | 10 | EXT |  | 0.89 | (c)
35451.351 | 9.211 | 9.158 | -2.289 | -2.342 | 206 | 801 | 594 | 206 | 2209 | 3295б |  | CORR | GENE | 00:43 | 02:19 | 01:46 | 133 | 776 | 12 | EXT |  | 0.9 | (c)
35451.513 | 9.373 | 9.347 | -2.127 | -2.153 | 872 | 1339 | 1164 | 872 | 2060 | 3295б |  | CORR | GENE | 02:31 | 03:46 | 03:18 | 93 | 585 | 12 | EXT |  | 0.89 | (c)
35451.517 | 9.377 | 9.355 | -2.123 | -2.145 | 1842 | 1898 | 1907 | 1842 | 2116 | 3295б |  | CORR | CIGR | 05:07 | 05:16 | 05:18 | 29 | 130 | 10 | EXT |  | 0.89 | (c)
35451.698 | 9.558 | 9.509 | -1.942 | -1.991 | 811 | 902 | 894 | 811 | 1936 | 3295б |  | CORR | GENE | 02:21 | 02:36 | 02:34 | 55 | 166 | 10 | EXT |  | 0.89 | (c)
35451.728 | 9.588 | 9.429 | -1.912 | -2.071 | 1888 | 1901 | 1900 | 1888 | 1795 | 3295б |  | CORR | AXGR | 05:15 | 05:17 | 05:17 | 276 | 25 | 11 | EXT |  | 0.92 | (c)
35451.803 | 9.663 | 9.628 | -1.837 | -1.872 | 109 | 756 | 469 | 109 | 1736 | 3295б |  | CORR | GENE | 00:28 | 02:12 | 01:26 | 136 | 721 | 11 | EXT |  | 0.9 | (c)
35451.984 | 9.844 | 9.796 | -1.656 | -1.704 | 1780 | 1836 | 1904 | 1780 | 1646 | 3295б |  | CORR | GENE | 04:57 | 05:06 | 05:17 | 58 | 248 | 12 | EXT |  | 0.89 | (c)
35452.202 | 10.062 | 10.007 | -1.438 | -1.493 | 417 | 766 | 655 | 417 | 1408 | 3295б |  | CORR | GENE | 01:17 | 02:14 | 01:56 | 85 | 476 | 12 | EXT |  | 0.89 | (c)
35452.433 | 10.293 | 10.16 | -1.207 | -1.34 | 901 | 1131 | 1233 | 901 | 1193 | 3295б |  | CORR | GENE | 02:35 | 03:13 | 03:29 | 147 | 664 | 11 | EXT |  | 0.9 | (c)
35452.601 | 10.461 | 10.431 | -1.039 | -1.069 | 763 | 959 | 938 | 763 | 1024 | 3295б |  | CORR | CIGR | 02:13 | 02:45 | 02:41 | 45 | 350 | 12 | EXT |  | 0.89 | (c)
35452.891 | 10.751 | 10.729 | -0.749 | -0.771 | 1422 | 1541 | 1534 | 1422 | 737 | 3295б |  | CORR | CIGR | 03:60 | 04:19 | 04:18 | 34 | 224 | 13 | EXT |  | 0.89 | (c)
35452.963 | 10.823 | 10.8 | -0.677 | -0.7 | 1031 | 1218 | 1186 | 1031 | 661 | 3295б |  | CORR | CIGR | 02:56 | 03:27 | 03:21 | 39 | 310 | 22 | EXT |  | 0.89 | (c)
35453.043 | 10.903 | 10.715 | -0.597 | -0.785 | 1346 | 1355 | 1361 | 1346 | 454 | 3295б |  | CORR | AXGR | 03:47 | 03:49 | 03:50 | 331 | 31 | 12 | EXT |  | 0.93 | (c)
35453.267 | 11.127 | 11.065 | -0.373 | -0.435 | 961 | 1538 | 1541 | 961 | 327 | 3295б |  | CORR | GENE | 02:45 | 04:18 | 04:19 | 108 | 1161 | 14 | EXT |  | 0.9 | (c)
35453.647 | 0.007 | 0.006 | -5.473 | -5.474 | -942 | -792 | -768 | 593 | 6 | 3296а |  | CORR | CIGR | 08:20 | 08:44 | 08:48 | 37 | 349 | 10 | EXT |  | 0.89 | (c)
35453.719 | 0.079 | 0.003 | -5.401 | -5.477 | 210 | 540 | 588 | 210 | 3 | 3296а |  | CORR | GENE | 11:26 | 00:19 | 12:27 | 134 | 757 | 10 | EXT |  | 0.9 | (c)
35453.901 | 0.261 | 0.167 | -5.219 | -5.313 | -785 | -417 | -375 | 0 | 167 | 3296а |  | CORR | GENE | 08:46 | 09:45 | 09:52 | 146 | 820 | 13 | EXT |  | 0.9 | (c)
35454.076 | 0.436 | 0.42 | -5.044 | -5.06 | -515 | -495 | -472 | 429 | 420 | 3296а |  | CORR | CIGR | 09:29 | 09:32 | 09:36 | 21 | 86 | 10 | EXT |  | 0.89 | (c)
35454.251 | 0.611 | 0.558 | -4.869 | -4.922 | 61 | 275 | 301 | 61 | 558 | 3296а |  | CORR | GENE | 11:02 | 11:37 | 11:41 | 91 | 481 | 15 | EXT |  | 0.89 | (c)
35454.33 | 0.69 | 0.616 | -4.79 | -4.864 | -992 | -530 | -697 | 403 | 616 | 3296а |  | CORR | GENE | 08:12 | 09:27 | 08:60 | 169 | 589 | 11 | EXT |  | 0.9 | (c)
35454.729 | 1.089 | 1.011 | -4.391 | -4.469 | -692 | -385 | -334 | 0 | 1011 | 3296а |  | CORR | GENE | 09:01 | 09:50 | 09:58 | 135 | 716 | 12 | EXT |  | 0.9 | (c)
35454.767 | 1.127 | 1.101 | -4.353 | -4.379 | 960 | 1519 | 1297 | 960 | 1101 | 3296а |  | CORR | GENE | 01:27 | 02:57 | 02:22 | 122 | 675 | 11 | EXT |  | 0.9 | (c)
35454.983 | 1.343 | 1.285 | -4.137 | -4.195 | -674 | -260 | -331 | 0 | 1285 | 3296а |  | CORR | GENE | 09:03 | 10:10 | 09:59 | 132 | 686 | 12 | EXT |  | 0.9 | (c)
35455.046 | 1.406 | 1.277 | -4.074 | -4.203 | 147 | 463 | 841 | 147 | 1277 | 3296а |  | CORR | GENE | 11:16 | 00:07 | 13:08 | 189 | 1389 | 13 | EXT |  | 0.91 | (c)
35455.341 | 1.701 | 1.676 | -3.779 | -3.804 | -350 | -304 | -273 | 196 | 1676 | 3296а |  | CORR | GENE | 09:56 | 10:03 | 10:08 | 63 | 154 | 10 | EXT |  | 0.89 | (c)
35456.561 | 2.921 | 2.877 | -2.559 | -2.603 | -777 | -552 | -551 | 325 | 2469 | 3296а |  | CORR | GENE | 08:47 | 09:23 | 09:23 | 134 | 451 | 11 | EXT |  | 0.9 | (c)
35456.689 | 3.049 | 3.04 | -2.431 | -2.44 | -941 | -894 | -888 | 835 | 2418 | 3296а |  | CORR | CIGR | 08:20 | 08:28 | 08:29 | 22 | 106 | 12 | EXT |  | 0.89 | (c)
35456.998 | 3.358 | 3.347 | -2.122 | -2.133 | -1227 | -1159 | -1173 | 1118 | 2102 | 3296а |  | CORR | CIGR | 07:34 | 07:45 | 07:43 | 31 | 109 | 11 | EXT |  | 0.89 | (c)
35457.377 | 3.737 | 3.662 | -1.743 | -1.818 | -1065 | -914 | -826 | 587 | 1712 | 3296а |  | CORR | GENE | 08:00 | 08:25 | 08:39 | 106 | 478 | 15 | EXT |  | 0.9 | (c)
35457.479 | 3.839 | 3.802 | -1.641 | -1.678 | 160 | 396 | 422 | 160 | 1615 | 3296а |  | CORR | GENE | 11:18 | 11:56 | 12:00 | 63 | 524 | 15 | EXT |  | 0.89 | (c)
35457.746 | 4.106 | 4.001 | -1.374 | -1.479 | -891 | -679 | -532 | 173 | 1340 | 3296а |  | CORR | GENE | 08:28 | 09:03 | 09:26 | 139 | 718 | 15 | EXT |  | 0.9 | (c)
35458.045 | 4.405 | 4.388 | -1.075 | -1.092 | -866 | -599 | -694 | 521 | 1020 | 3296а |  | CORR | GENE | 08:32 | 09:16 | 09:00 | 72 | 345 | 10 | EXT |  | 0.89 | (c)
35458.705 | 5.065 | 5.026 | -0.415 | -0.454 | 483 | 929 | 740 | 483 | 341 | 3296а |  | CORR | GENE | 00:10 | 01:22 | 00:52 | 113 | 515 | 14 | EXT |  | 0.9 | (c)
35458.834 | 5.194 | 5.165 | -0.286 | -0.315 | 922 | 1133 | 1101 | 922 | 253 | 3296а |  | CORR | GENE | 01:21 | 01:55 | 01:50 | 62 | 358 | 14 | EXT |  | 0.89 | (c)
35458.911 | 5.271 | 5.191 | -0.209 | -0.289 | -217 | -154 | -46 | 0 | 207 | 3296а |  | CORR | GENE | 10:17 | 10:27 | 10:45 | 82 | 342 | 10 | EXT |  | 0.89 | (c)
35459.017 | 5.377 | 5.305 | -0.103 | -0.175 | 531 | 609 | 618 | 531 | 91 | 3296а |  | CORR | GENE | 00:18 | 00:31 | 00:32 | 84 | 174 | 13 | EXT |  | 0.89 | (c)
35474.894 | 6.444 | 6.405 | -4.686 | -4.725 | 2209 | -2177 | -2167 | 0 | 4597 | 3298а |  | CORR | GENE | 07:50 | 08:02 | 08:04 | 128 | 170 | 22 | EXT |  | 0.91 | (c)
35476.203 | 7.753 | 7.726 | -3.377 | -3.404 | 1789 | 2067 | 2005 | 9 | 3323 | 3298а |  | CORR | GENE | 06:42 | 07:27 | 07:17 | 81 | 433 | 30 | EXT |  | 0.9 | (c)
35476.331 | 7.881 | 7.845 | -3.249 | -3.285 | -2156 | -2047 | -2046 | 75 | 3224 | 3298а |  | CORR | GENE | 08:06 | 08:23 | 08:23 | 61 | 220 | 19 | EXT |  | 0.89 | (c)
35476.656 | 8.206 | 8.184 | -2.924 | -2.946 | 2052 | 2103 | 2109 | 64 | 2915 | 3298а |  | CORR | CIGR | 07:25 | 07:33 | 07:34 | 31 | 114 | 10 | EXT |  | 0.89 | (c)
35477.197 | 8.747 | 8.709 | -2.383 | -2.421 | -1738 | -1576 | -1406 | 493 | 2337 | 3298а |  | CORR | GENE | 09:13 | 09:39 | 10:07 | 84 | 664 | 12 | EXT |  | 0.89 | (c)
35477.285 | 8.835 | 8.766 | -2.295 | -2.364 | -2172 | -2166 | -2139 | 59 | 2143 | 3298а |  | CORR | GENE | 08:03 | 08:04 | 08:08 | 221 | 65 | 11 | EXT |  | 0.91 | (c)
35477.934 | 9.484 | 9.12 | -1.646 | -2.01 | -2176 | -2176 | -2158 | 55 | 1569 | 3298а |  | CORR | AXGR | 08:02 | 08:02 | 08:05 | 441 | 35 | 11 | EXT |  | 0.94 | (c)
35477.979 | 9.529 | 9.507 | -1.601 | -1.623 | 2102 | 2153 | 2171 | 0 | 1583 | 3298а |  | CORR | CIGR | 07:33 | 07:41 | 07:44 | 40 | 138 | 11 | EXT |  | 0.89 | (c)
35503.87 | 0 | -0.021 | -11.25 | -11.271 | -1681 | -1130 | -1296 | 911 |  | 3301а | Нарушение формы кольцевого шва | GWAN |  | 03:56 | 05:25 | 04:58 | 0 | 770 |  | EXT | Нарушение формы кольцевого шва Аномалия находится на отводе. |  | (c)
35505.118 | 1.248 | 0.125 | -10.002 | -11.125 | -2184 | -1923 | -2007 | 1830 | 125 | 3301а |  | GOUG | GENE | 02:35 | 03:17 | 03:03 | 6944 | 354 | 4 | EXT | Зона задиров. |  | (c)
35508.056 | 4.186 | 0.277 | -7.064 | -10.973 | 272 | 400 | 549 | 272 | 277 | 3301а |  | GOUG | GENE | 09:11 | 09:32 | 09:56 | 5878 | 554 | 8 | EXT | Зона задиров. |  | (c)
35511.21 | 7.34 | 6.406 | -3.91 | -4.844 | 242 | 569 | 543 | 242 | 207 | 3301а |  | GOUG | GENE | 09:06 | 09:59 | 09:55 | 4637 | 602 | 8 | EXT | Зона задиров. |  | (c)
35513.328 | 9.458 | 8.317 | -1.792 | -2.933 | -2058 | -1981 | -1916 | 1775 | 350 | 3301а |  | GOUG | GENE | 02:55 | 03:07 | 03:18 | 2583 | 283 | 7 | EXT | Зона задиров. |  | (c)
35521.461 | 6.341 | 6.334 | -4.699 | -4.706 | 1416 | 1452 | 1486 | 675 | 4683 | 3302а |  | CORR | CIGR | 03:52 | 03:58 | 04:03 | 23 | 140 | 10 | EXT |  | 0.88 | (c)
35521.601 | 6.481 | 6.43 | -4.559 | -4.61 | 1517 | 1703 | 1694 | 360 | 4502 | 3302а |  | CORR | GENE | 04:08 | 04:39 | 04:37 | 108 | 354 | 13 | EXT |  | 0.89 | (c)
35522.451 | 7.331 | 7.314 | -3.709 | -3.726 | 1520 | 1654 | 1644 | 462 | 3691 | 3302а |  | CORR | CIGR | 04:09 | 04:31 | 04:29 | 35 | 249 | 10 | EXT |  | 0.89 | (c)
35522.994 | 7.874 | 7.855 | -3.166 | -3.185 | -631 | -542 | -561 | 491 | 3149 | 3302а |  | GOUG | CIGR | 10:22 | 10:36 | 10:33 | 36 | 140 | 9 | EXT | Задир. |  | (c)
35523.966 | 8.846 | 8.199 | -2.194 | -2.841 | 531 | 742 | 751 | 531 | 1818 | 3302а |  | GOUG | GENE | 01:29 | 02:03 | 02:05 | 1023 | 439 | 8 | EXT | Зона задиров. |  | (c)
35523.985 | 8.865 | 8.295 | -2.175 | -2.745 | -1911 | -1911 | -1505 | 319 | 1899 | 3302а |  | GOUG | GENE | 06:55 | 06:55 | 08:01 | 846 | 813 | 7 | EXT | Зона задиров. |  | (c)
35556.71 | 0 | -0.016 | -11.03 | -11.046 | -479 | -396 | -214 | 0 |  | 3306а | Нарушение формы кольцевого шва | GWAN |  | 00:59 | 01:12 | 01:41 | 0 | 529 |  | EXT | Нарушение формы кольцевого шва |  | (c)
35556.71 | 0 | -0.017 | -11.03 | -11.047 | 2147 | -2091 | -1897 | 1480 |  | 3306а | Нарушение формы кольцевого шва | GWAN |  | 08:02 | 08:38 | 09:10 | 0 | 834 |  | EXT | Нарушение формы кольцевого шва |  | (c)
35556.987 | 0.277 | 0.237 | -10.753 | -10.793 | 427 | 779 | 784 | 427 | 237 | 3306а |  | CORR | GENE | 03:25 | 04:22 | 04:22 | 84 | 714 | 11 | EXT |  | 0.89 | (c)
35567.74 | 0 | -0.011 | -8.7 | -8.711 | 2163 | -1480 | -1430 | 561 |  | 3307а | Нарушение формы кольцевого шва | GWAN |  | 04:11 | 06:24 | 06:32 | 0 | 1737 |  | INT | Нарушение формы кольцевого шва |  | (c)
35633.377 | 9.832 | 9.807 | -2.278 | -2.303 | -655 | -500 | -489 | 323 | 2046 | 3312а |  | CORR | GENE | 07:45 | 08:10 | 08:12 | 257 | 332 | 10 | EXT |  | 0.91 | (c)
35891.27 | 0 | -0.044 | -10.9 | -10.944 | -447 | 2160 | 1752 | 0 |  | 3337а | Нарушение формы кольцевого шва | GWAN |  | 02:46 | 09:47 | 08:41 | 0 | 4399 |  | EXT | Нарушение формы кольцевого шва Аномалия находится в зоне расположения футляра. |  | (c)
35919.05 | 5.955 | 5.855 | -3.02 | -3.12 | -565 | -465 | -465 | 365 | 2920 | 3340а |  | EXCA |  | 11:54 | 00:10 | 12:10 | 0 | 0 |  | EXT | Аномалия находится в зоне расположения футляра. |  | (c)
35922.07 | 0 | -0.022 | -2.14 | -2.162 | -210 | 294 | 123 | 0 |  | 3341а | Нарушение формы кольцевого шва | GWAN |  | 09:51 | 11:12 | 10:45 | 0 | 666 |  | EXT | Нарушение формы кольцевого шва |  | (c)
35932.455 | 1.11 | 1.094 | -8.82 | -8.836 | -429 | -421 | -364 | 300 | 1094 | 3342в |  | CORR | CIGR | 08:03 | 08:04 | 08:13 | 31 | 129 | 15 | EXT | Аномалия находится на упругопластическом изгибе: R=467 D, максимальное растяжение на 11.8 час. | 0.89 | (c)
35933.188 | 1.843 | 1.697 | -8.087 | -8.233 | -871 | -860 | -851 | 831 | 1697 | 3342в |  | CORR | AXGR | 06:51 | 06:53 | 06:54 | 216 | 40 | 13 | EXT | Аномалия находится на упругопластическом изгибе: R=477 D, максимальное растяжение на 11.7 час. | 0.91 | (c)
35934.057 | 2.712 | 2.704 | -7.218 | -7.226 | -601 | -555 | -523 | 444 | 2704 | 3342в |  | CORR | CIGR | 07:35 | 07:42 | 07:47 | 27 | 158 | 12 | EXT | Аномалия находится на упругопластическом изгибе: R=493 D, максимальное растяжение на 11.6 час. | 0.89 | (c)
35937.367 | 6.022 | 5.994 | -3.908 | -3.936 | 1858 | 1973 | 1977 | 1858 | 3888 | 3342в |  | CORR | CIGR | 02:12 | 02:30 | 02:31 | 48 | 238 | 10 | EXT | Аномалия находится на упругопластическом изгибе: R=564 D, максимальное растяжение на 11.1 час. | 0.89 | (c)
36059.028 | 9.978 | 9.886 | -2.007 | -2.099 | 351 | 424 | 428 | 351 | 1874 | 3353а |  | DENT | GENE | 05:45 | 05:57 | 05:57 | 225 | 154 | 0.4 | N/A | Глубина вмятины: 6 мм (0,4%). Линейка: 23 см в (989 см; 05:57 ч:мин) |  | (c)
36444.35 | 0 | -0.024 | -11.99 | -12.014 | 1017 | -504 | -1846 | 249 |  | 3388а | Нарушение формы кольцевого шва | GWAN |  | 09:54 | 05:48 | 14:12 | 0 | 3194 |  | EXT | Нарушение формы кольцевого шва |  | (c)
36456.34 | 0 | -0.007 | -11.94 | -11.947 | -743 | 56 | -84 | 0 |  | 3389а | Нарушение формы кольцевого шва | GWAN |  | 03:10 | 05:19 | 04:56 | 0 | 1319 |  | EXT | Нарушение формы кольцевого шва |  | (c)
36459.584 | 3.244 | 2.936 | -8.696 | -9.004 | 576 | 664 | 703 | 576 | 2936 | 3389а |  | DENT | GENE | 06:43 | 06:57 | 07:03 | 398 | 253 | 1.1 | N/A | Глубина вмятины: 15 мм (1,1%). Линейка: 40 см в (294 см; 06:57 ч:мин) |  | (c)
36551.283 | 11.133 | 11.109 | -0.127 | -0.151 | 1344 | 1408 | 1425 | 1344 | 118 | 3397а |  | CORR | CIGR | 03:58 | 04:08 | 04:11 | 33 | 162 | 13 | EXT |  | 0.89 | (c)
36586.431 | 7.886 | 7.684 | -2.869 | -3.071 | -2013 | -1833 | -1814 | 1614 | 2689 | 3400а |  | GOUG | GENE | 06:27 | 06:57 | 06:60 | 382 | 399 | 6 | EXT | Зона задиров. |  | (c)
36587.02 | 8.475 | 8.425 | -2.28 | -2.33 | 161 | 219 | 257 | 161 | 2254 | 3400а |  | CORR | GENE | 00:18 | 00:28 | 00:34 | 76 | 193 | 11 | EXT |  | 0.89 | (c)
36616.08 | 8.725 | 8.667 | -2.1 | -2.158 | -389 | -129 | -102 | 0 | 2054 | 3403а |  | CORR | GENE | 07:19 | 08:01 | 08:05 | 104 | 575 | 15 | EXT |  | 0.9 | (c)
36627.121 | 1.606 | 1.566 | -9.239 | -9.279 | 1260 | 1290 | 1294 | 1260 | 1566 | 3405а |  | CORR | GENE | 04:04 | 04:09 | 04:10 | 257 | 67 | 10 | EXT |  | 0.91 | (c)
36629.657 | 4.142 | 4.082 | -6.703 | -6.763 | 438 | 480 | 481 | 438 | 4082 | 3405а |  | DENT | GENE | 01:52 | 01:58 | 01:59 | 123 | 86 | 0.4 | N/A | Глубина вмятины: 6 мм (0,4%). Линейка: 12 см в (408 см; 01:58 ч:мин) |  | (c)
36634.668 | 9.153 | 9.119 | -1.692 | -1.726 | 1499 | 1736 | 1711 | 1499 | 1629 | 3405а |  | CORR | GENE | 04:43 | 05:21 | 05:17 | 97 | 424 | 12 | EXT |  | 0.89 | (c)
36651.441 | 4.581 | 4.56 | -6.719 | -6.74 | -789 | -711 | -697 | 604 | 4560 | 3407а |  | CORR | CIGR | 04:27 | 04:40 | 04:42 | 37 | 185 | 10 | EXT |  | 0.89 | (c)
36722.892 | 9.237 | 9.076 | -0.713 | -0.874 | -304 | -165 | -192 | 80 | 597 | 3413а |  | DENT | GENE | 05:15 | 05:37 | 05:33 | 277 | 224 | 1 | N/A | Глубина вмятины: 14 мм (1,0%). Линейка: 28 см в (908 см; 05:37 ч:мин) Аномалия находится вблизи продольного шва. |  | (c)
36754.51 | 1.6 | 1.539 | -5.64 | -5.701 | -1994 | -1889 | -1808 | 1623 | 1539 | 3416б |  | CORR | GENE | 11:35 | 11:52 | 12:05 | 78 | 371 | 10 | EXT |  | 0.89 | (c)
36790.318 | 0.853 | 0.456 | -7.542 | -7.939 | 1066 | 1203 | 1202 | 1066 | 456 | 3420а |  | DENT | GENE | 06:04 | 06:26 | 06:26 | 547 | 271 | 0.5 | N/A | Глубина вмятины: 7 мм (0,5%). Линейка: 55 см в (46 см; 06:26 ч:мин) |  | (c)
36816.51 | 0 | -0.035 | -10.68 | -10.715 | 1384 | 1652 | -1026 | 1025 |  | 3422а | Нарушение формы кольцевого шва | GWAN |  | 10:43 | 11:26 | 16:14 | 0 | 4101 |  | EXT | Нарушение формы кольцевого шва |  | (c)
36825.181 | 8.671 | 8.647 | -2.009 | -2.033 | -1573 | -1516 | -1454 | 1335 | 1987 | 3422а |  | CORR | CIGR | 02:45 | 02:55 | 03:05 | 46 | 238 | 10 | EXT |  | 0.89 | (c)
36860.374 | 9.789 | 9.758 | -1.706 | -1.737 | 2081 | 2163 | 2174 | 2081 | 1692 | 3425а |  | CORR | CIGR | 09:50 | 10:03 | 10:05 | 45 | 187 | 11 | EXT |  | 0.89 | (c)
36876.361 | 6.941 | 6.921 | -0.939 | -0.959 | -2180 | -2126 | -2068 | 1957 | 913 | 3427а |  | CORR | CIGR | 06:03 | 06:12 | 06:21 | 46 | 223 | 10 | EXT |  | 0.89 | (c)
36879.352 | 2.052 | 1.984 | -9.293 | -9.361 | 1967 | 2025 | 2045 | 1967 | 1984 | 3428а |  | DENT | GENE | 01:35 | 01:44 | 01:47 | 112 | 155 | 0.4 | N/A | Глубина вмятины: 6 мм (0,4%). Линейка: 11 см в (198 см; 01:44 ч:мин) |  | (c)
36884.463 | 7.163 | 7.127 | -4.182 | -4.218 | -234 | -129 | -123 | 13 | 4168 | 3428а |  | CORR | CIGR | 07:40 | 07:57 | 07:57 | 50 | 221 | 10 | EXT |  | 0.89 | (c)
36886.068 | 8.768 | 8.729 | -2.577 | -2.616 | -234 | -131 | -109 | 0 | 2560 | 3428а |  | CORR | CIGR | 07:40 | 07:56 | 07:60 | 56 | 251 | 10 | EXT |  | 0.89 | (c)
36908.918 | 5.473 | 5.382 | -6.477 | -6.568 | -1381 | -1259 | -1276 | 1171 | 5382 | 3430б |  | DENT | GENE | 06:03 | 06:22 | 06:20 | 207 | 210 | 0.4 | N/A | Глубина вмятины: 5 мм (0,4%). Линейка: 21 см в (538 см; 06:22 ч:мин) |  | (c)
37688.355 | 0 | -0.021 | -2.441 | -2.462 | 1183 | 1621 | -2031 | 785 |  | 3501аа | Нарушение формы кольцевого шва | GWAN |  | 02:32 | 03:43 | 05:54 | 0 | 2493 |  | EXT | Нарушение формы кольцевого шва Аномалия находится на отводе. |  | (c)
37903.34 | 0 | -0.03 | -12.1 | -12.13 | 867 | 1727 | -1709 | 177 |  | 3522а | Нарушение формы кольцевого шва | GWAN |  | 06:48 | 09:07 | 11:52 | 0 | 3771 |  | EXT | Нарушение формы кольцевого шва |  | (c)
37979.188 | 1.593 | 1.572 | -5.642 | -5.663 | 338 | 420 | 458 | 338 | 1572 | 3528б |  | CORR | CIGR | 10:11 | 10:24 | 10:30 | 39 | 241 | 12 | EXT |  | 0.89 | (c)
37979.573 | 1.978 | 1.916 | -5.257 | -5.319 | 42 | 179 | 277 | 42 | 1916 | 3528б |  | CORR | GENE | 09:23 | 09:45 | 10:01 | 78 | 470 | 12 | EXT |  | 0.89 | (c)
37980.36 | 2.765 | 2.717 | -4.47 | -4.518 | 91 | 171 | 308 | 91 | 2717 | 3528б |  | CORR | GENE | 09:31 | 09:44 | 10:06 | 61 | 435 | 12 | EXT |  | 0.89 | (c)
38000.115 | 3.745 | 3.73 | -7.185 | -7.2 | 1320 | 1641 | 1518 | 1320 | 3730 | 3530а |  | CORR | GENE | 08:10 | 09:02 | 08:42 | 72 | 396 | 11 | EXT |  | 0.89 | (c)
38000.231 | 3.861 | 3.844 | -7.069 | -7.086 | 985 | 1078 | 1081 | 985 | 3844 | 3530а |  | CORR | CIGR | 07:16 | 07:31 | 07:31 | 38 | 191 | 10 | EXT |  | 0.89 | (c)
38000.944 | 4.574 | 4.542 | -6.356 | -6.388 | 1348 | 1492 | 1491 | 1348 | 4542 | 3530а |  | CORR | CIGR | 08:14 | 08:37 | 08:37 | 54 | 285 | 11 | EXT |  | 0.89 | (c)
38004.229 | 7.859 | 7.83 | -3.071 | -3.1 | 918 | 1129 | 1084 | 918 | 3044 | 3530а |  | CORR | CIGR | 07:05 | 07:39 | 07:32 | 56 | 332 | 14 | EXT |  | 0.89 | (c)
38013.9 | 6.6 | 6.583 | -4.11 | -4.127 | 1152 | 1197 | 1218 | 1152 | 4097 | 3531а |  | GOUG | CIGR | 01:39 | 01:46 | 01:49 | 30 | 131 | 7 | EXT | Задир. |  | (c)
38014.459 | 7.159 | 7.154 | -3.551 | -3.556 | 2116 | -2208 | 2215 | 2116 | 3531 | 3531а |  | CORR | CIGR | 04:14 | 04:36 | 04:30 | 25 | 198 | 10 | EXT |  | 0.89 | (c)
38016.601 | 9.301 | 9.281 | -1.409 | -1.429 | 1717 | 1809 | 1830 | 1717 | 1381 | 3531а |  | CORR | CIGR | 03:10 | 03:25 | 03:28 | 48 | 227 | 12 | EXT |  | 0.89 | (c)
38016.899 | 9.599 | 9.552 | -1.111 | -1.158 | 1815 | 2092 | 2052 | 1815 | 1076 | 3531а |  | CORR | GENE | 03:26 | 04:10 | 04:04 | 82 | 475 | 14 | EXT |  | 0.89 | (c)
38055.648 | 6.363 | 5.682 | -3.987 | -4.668 | 949 | 1387 | 1586 | 949 | 2278 | 3535а |  | GOUG | GENE | 02:15 | 03:26 | 03:58 | 2390 | 1274 | 9 | EXT | Зона задиров. |  | (c)
38059.635 | 0 | -0.022 | -11.475 | -11.497 | -173 | 57 | 36 | 0 |  | 3536а | Нарушение формы кольцевого шва | GWAN |  | 09:10 | 09:47 | 09:44 | 0 | 418 |  | EXT | Нарушение формы кольцевого шва |  | (c)
38063.652 | 4.017 | 0.27 | -7.458 | -11.205 | -1861 | -1593 | -1572 | 1283 | 270 | 3536а |  | GOUG | GENE | 04:37 | 05:21 | 05:24 | 4307 | 577 | 4 | EXT | Зона задиров. |  | (c)
38068.709 | 9.074 | 5.316 | -2.401 | -6.159 | -1985 | -1686 | -1617 | 1249 | 1828 | 3536а |  | GOUG | GENE | 04:17 | 05:06 | 05:17 | 4331 | 736 | 9 | EXT | Зона задиров. |  | (c)
38070.217 | 10.582 | 10.381 | -0.893 | -1.094 | -831 | -640 | -664 | 497 | 714 | 3536а |  | DENT | GENE | 07:24 | 07:54 | 07:51 | 380 | 334 | 0.5 | N/A | Глубина вмятины: 7 мм (0,5%). Линейка: 38 см в (1038 см; 07:54 ч:мин) |  | (c)
38090.686 | 9.786 | 9.779 | -0.399 | -0.406 | -1828 | -1774 | -1755 | 1682 | 370 | 3538а |  | CORR | CIGR | 06:19 | 06:28 | 06:31 | 36 | 146 | 11 | EXT |  | 0.89 | (c)
38099.289 | 8.204 | 8.184 | -3.016 | -3.036 | 1021 | 1068 | 1098 | 1021 | 3005 | 3539а |  | CORR | CIGR | 00:48 | 00:55 | 01:00 | 31 | 154 | 10 | EXT |  | 0.89 | (c)
38100.744 | 9.659 | 9.633 | -1.561 | -1.587 | -903 | -812 | -823 | 743 | 1557 | 3539а |  | CORR | CIGR | 07:37 | 07:52 | 07:50 | 30 | 160 | 11 | EXT |  | 0.89 | (c)
38112.48 | 10.175 | 10.147 | -0.04 | -0.068 | 1412 | 1602 | 1548 | 1412 | 25 | 3540а |  | CORR | CIGR | 04:42 | 05:12 | 05:04 | 43 | 272 | 12 | EXT |  | 0.89 | (c)
38123.145 | 0 | -0.017 | -11.375 | -11.392 | -2119 | -1478 | -1679 | 1240 |  | 3541б | Нарушение формы кольцевого шва | GWAN |  | 11:59 | 01:43 | 13:10 | 0 | 878 |  | EXT | Нарушение формы кольцевого шва |  | (c)
38204.1 | 0 | 0 | -11.725 | -11.725 | -2140 | -2025 | -1666 | 1192 | 0 | 3550а |  | GWAN |  | 09:47 | 10:05 | 11:03 | 0 | 948 |  | EXT | Место ремонта. Аномалия находится на отводе. Аномалия находится под муфтой. |  | (c)
38323.14 | 0 | 0 | -11.675 | -11.675 | -358 | -206 | -243 | 128 | 0 | 3560а | Непровар / утяжина | GWAN |  | 05:35 | 05:60 | 05:54 | 0 | 231 | 12 | INT | Непровар / утяжина Аномалия находится на отводе. |  | (c)
38336.738 | 1.923 | 1.912 | -8.642 | -8.653 | 248 | 294 | 307 | 248 | 1912 | 3561а |  | CORR | CIGR | 04:21 | 04:28 | 04:31 | 36 | 119 | 10 | EXT |  | 0.84 | (c)
38337.136 | 2.321 | 2.274 | -8.244 | -8.291 | -2085 | -1976 | -1985 | 1885 | 2274 | 3561а |  | CORR | GENE | 10:04 | 10:22 | 10:21 | 89 | 200 | 11 | EXT |  | 0.85 | (c)
38364.588 | 1.893 | 1.857 | -8.887 | -8.923 | -1271 | -1178 | -1063 | 854 | 1857 | 3564а |  | CORR | GENE | 09:14 | 09:29 | 09:48 | 87 | 417 | 15 | EXT |  | 0.89 | (c)
38365.659 | 2.964 | 2.857 | -7.816 | -7.923 | -1483 | -1160 | -1221 | 958 | 2857 | 3564а |  | CORR | GENE | 08:40 | 09:32 | 09:23 | 159 | 525 | 10 | EXT |  | 0.9 | (c)
38366.53 | 3.835 | 3.817 | -6.945 | -6.963 | -1701 | -1309 | -1428 | 1155 | 3817 | 3564а |  | CORR | GENE | 08:05 | 09:08 | 08:49 | 84 | 546 | 10 | EXT |  | 0.89 | (c)
38367.223 | 4.528 | 4.448 | -6.252 | -6.332 | -1834 | -1386 | -1409 | 983 | 4448 | 3564а |  | CORR | GENE | 07:44 | 08:56 | 08:52 | 178 | 851 | 11 | EXT |  | 0.9 | (c)
38367.44 | 4.745 | 4.676 | -6.035 | -6.104 | -1948 | -1859 | -1707 | 1466 | 4676 | 3564а |  | CORR | GENE | 07:25 | 07:39 | 08:04 | 86 | 482 | 10 | EXT |  | 0.89 | (c)
38368.635 | 5.94 | 5.936 | -4.84 | -4.844 | 14 | 14 | 27 | 14 | 4643 | 3564а |  | LWAN | AXGR | 00:42 | 00:42 | 00:44 | 201 | 27 |  | INT | Эквивалент потери металла 10%. |  | (c)
38368.715 | 6.02 | 6.018 | -4.76 | -4.762 | -1318 | -1263 | -1266 | 1213 | 4743 | 3564а |  | CORR | CIGR | 09:07 | 09:16 | 09:15 | 19 | 105 | 11 | EXT |  | 0.89 | (c)
38369.041 | 6.346 | 6.102 | -4.434 | -4.678 | -1744 | -1532 | -1374 | 1003 | 4385 | 3564а |  | CORR | GENE | 07:58 | 08:32 | 08:58 | 293 | 741 | 13 | EXT |  | 0.93 | (c)
38393.013 | 8.318 | 8.288 | -3.052 | -3.082 | 1640 | 1854 | 1790 | 1640 | 3039 | 3568а |  | CORR | CIGR | 00:42 | 01:17 | 01:07 | 43 | 299 | 10 | EXT |  | 0.89 | (c)
38394.683 | 9.988 | 9.966 | -1.382 | -1.404 | 1662 | 1760 | 1729 | 1662 | 1382 | 3568а |  | CORR | CIGR | 00:46 | 01:02 | 00:57 | 22 | 133 | 10 | EXT |  | 0.89 | (c)
38418.385 | 0 | -0.046 | -11.91 | -11.956 | 529 | 667 | 680 | 529 |  | 3571аа | Нарушение формы кольцевого шва | GWAN |  | 08:00 | 08:23 | 08:25 | 0 | 303 |  | INT | Нарушение формы кольцевого шва |  | (c)
38619.16 | 0 | -0.05 | -12.005 | -12.055 | 1705 | 2002 | 2033 | 1705 |  | 3588а | Нарушение формы кольцевого шва | GWAN |  | 01:54 | 02:42 | 02:47 | 0 | 656 |  | EXT | Нарушение формы кольцевого шва |  | (c)
38773.315 | 0 | -0.056 | -11.735 | -11.791 | 632 | 972 | 860 | 632 |  | 3602а | Нарушение формы кольцевого шва | GWAN |  | 07:36 | 08:31 | 08:13 | 0 | 456 |  | EXT | Нарушение формы кольцевого шва |  | (c)
38808.81 | 0 | -0.064 | -11.76 | -11.824 | 1181 | 1331 | 1344 | 1181 |  | 3605а | Нарушение формы кольцевого шва | GWAN |  | 08:00 | 08:25 | 08:27 | 0 | 326 |  | EXT | Нарушение формы кольцевого шва |  | (c)
39103.835 | 0 | -0.065 | -11.86 | -11.925 | 614 | 922 | 905 | 614 |  | 3632а | Нарушение формы кольцевого шва | GWAN |  | 11:54 | 00:44 | 12:41 | 0 | 582 |  | EXT | Нарушение формы кольцевого шва |  | (c)
39103.835 | 0 | 0 | -11.86 | -11.86 | -558 | -383 | -196 | 0 | 0 | 3632а | Смещение кромок | GWAN |  | 08:45 | 09:13 | 09:44 | 0 | 725 |  | EXT | Смещение кромок Вовнутрь Величина смещения - 3 мм. |  | (c)
39742.815 | 0 | -0.038 | -12.115 | -12.153 | -908 | -699 | -402 | 0 |  | 3689а | Нарушение формы кольцевого шва | GWAN |  | 07:18 | 07:52 | 08:40 | 0 | 1012 |  | EXT | Нарушение формы кольцевого шва |  | (c)
41279.849 | 3.769 | 3.757 | -8.211 | -8.223 | -1800 | -1735 | -1731 | 1662 | 3757 | 3825а |  | CORR | CIGR | 00:28 | 00:38 | 00:39 | 23 | 137 | 11 | EXT |  | 0.89 | (c)
41281.056 | 4.976 | 4.969 | -7.004 | -7.011 | -1627 | -1611 | -1582 | 1537 | 4969 | 3825а |  | CORR | CIGR | 00:56 | 00:58 | 01:03 | 20 | 90 | 10 | EXT |  | 0.89 | (c)
42707.587 | 7.352 | 7.332 | -3.558 | -3.578 | 500 | 583 | 623 | 500 | 3517 | 3954а |  | CORR | GENE | 09:54 | 10:08 | 10:14 | 61 | 247 | 11 | EXT |  | 0.89 | (c)
42712.393 | 1.248 | 1.217 | -9.917 | -9.948 | 111 | 376 | 329 | 111 | 1217 | 3955а |  | GOUG | CIGR | 04:10 | 04:53 | 04:46 | 42 | 436 | 11 | EXT | Задир. |  | (c)
42713.881 | 2.736 | 2.596 | -8.429 | -8.569 | 3 | 564 | 360 | 3 | 2596 | 3955а |  | GOUG | GENE | 03:53 | 05:24 | 04:51 | 599 | 714 | 10 | EXT | Зона задиров. |  | (c)
42715.423 | 4.278 | 4.254 | -6.887 | -6.911 | 531 | 618 | 623 | 531 | 4254 | 3955а |  | GOUG | CIGR | 05:18 | 05:32 | 05:33 | 47 | 184 | 10 | EXT | Задир. |  | (c)
42736.04 | 2.36 | 2.35 | -4.795 | -4.805 | 40 | 794 | 957 | 40 | 2350 | 3957а |  | ARTD | CIGR | 09:34 | 11:35 | 12:02 | 32 | 1834 |  | EXT | Эквивалент потери металла 10%. От изолировочной машины. |  | (c)
42740.835 | 0 | -0.043 | -11.565 | -11.608 | 677 | 963 | 931 | 677 |  | 3958а | Нарушение формы кольцевого шва | GWAN |  | 08:06 | 08:52 | 08:47 | 0 | 508 |  | EXT | Нарушение формы кольцевого шва |  | (c)
42905.95 | 1.175 | 0.279 | -9.05 | -9.946 | 41 | 370 | 338 | 41 | 279 | 3974а |  | GOUG | GENE | 09:53 | 10:46 | 10:41 | 2676 | 594 | 10 | EXT | Зона задиров. |  | (c)
42908.754 | 3.979 | 3.775 | -6.246 | -6.45 | -179 | 25 | 35 | 0 | 3775 | 3974а |  | GOUG | GENE | 09:17 | 09:50 | 09:52 | 981 | 428 | 10 | EXT | Задир. |  | (c)
42929.85 | 0 | -0.044 | -11.5 | -11.544 | -1020 | -434 | -194 | 0 |  | 3976б | Нарушение формы кольцевого шва | GWAN |  | 08:53 | 10:27 | 11:06 | 0 | 1651 |  | EXT | Нарушение формы кольцевого шва Аномалия находится на упругопластическом изгибе: R=505 D, максимальное растяжение на 5 час. |  | (c)
42949.655 | 0 | -0.058 | -11.1 | -11.158 | 2041 | 2184 | 2211 | 2041 |  | 3978а | Вышлифовка на шве | GWAN | GENE | 02:45 | 03:08 | 03:12 | 131 | 341 | 14 | EXT | Вышлифовка на шве | 0.9 | (c)
42949.655 | 0 | 0 | -11.1 | -11.1 | 2120 | -2175 | -2180 | 2019 | 0 | 3978а | Смещение кромок | GWAN |  | 02:57 | 03:24 | 03:23 | 0 | 322 |  | EXT | Смещение кромок Наружу Величина смещения - 3.8 мм. |  | (c)
42960.755 | 0 | -0.069 | -11.31 | -11.379 | -1522 | -1359 | -1270 | 1019 |  | 3979а | Нарушение формы кольцевого шва | GWAN |  | 02:16 | 02:42 | 02:56 | 0 | 503 |  | EXT | Нарушение формы кольцевого шва |  | (c)
42960.755 | 0 | -0.069 | -11.31 | -11.379 | 892 | 1584 | 1344 | 892 |  | 3979а | Нарушение формы кольцевого шва | GWAN |  | 08:45 | 10:37 | 09:58 | 0 | 904 |  | EXT | Нарушение формы кольцевого шва |  | (c)
42978.759 | 0.784 | 0.776 | -10.301 | -10.309 | 1154 | 1895 | 2166 | 1154 | 776 | 3980б |  | ARTD | CIGR | 02:09 | 04:09 | 04:52 | 35 | 2024 |  | EXT | Эквивалент потери металла 13%. От изолировочной машины. |  | (c)
43007.318 | 0.378 | 0.359 | -7.967 | -7.986 | 1946 | 2038 | 2040 | 1946 | 359 | 3983а |  | ARTD | GENE | 04:00 | 04:15 | 04:16 | 145 | 188 |  | EXT | Наплавка. Аномалия находится на упругопластическом изгибе: R=667 D, максимальное растяжение на 2.2 час. |  | (c)
43015.843 | 0.558 | 0.55 | -6.572 | -6.58 | -592 | -510 | -516 | 441 | 550 | 3983б |  | CORR | CIGR | 01:49 | 02:02 | 02:01 | 31 | 151 | 10 | EXT |  | 0.89 | (c)
43062.203 | 0.703 | 0.689 | -7.332 | -7.346 | 1067 | 1156 | 1135 | 1067 | 689 | 3987б |  | GOUG | CIGR | 06:25 | 06:39 | 06:36 | 30 | 138 | 13 | EXT | Задир. |  | (c)
43092.014 | 11.414 | 11.327 | -0.056 | -0.143 | -1406 | -1229 | -1155 | 903 | 5 | 3989а |  | CORR | GENE | 05:37 | 06:06 | 06:18 | 138 | 504 | 10 | EXT |  | 0.9 | (c)
43111.491 | 0.176 | 0.166 | -9.744 | -9.754 | -1473 | -1410 | -1400 | 1328 | 166 | 3992а |  | CORR | CIGR | 03:30 | 03:40 | 03:41 | 21 | 145 | 14 | EXT |  | 0.89 | (c)
43115.529 | 4.214 | 4.188 | -5.706 | -5.732 | -1284 | -1242 | -1227 | 1169 | 4188 | 3992а |  | CORR | CIGR | 04:00 | 04:07 | 04:09 | 28 | 115 | 10 | EXT |  | 0.89 | (c)
43121.733 | 0.498 | 0.442 | -9.782 | -9.838 | -785 | -623 | -683 | 582 | 442 | 3993а |  | GOUG | GENE | 02:02 | 02:28 | 02:19 | 333 | 203 | 11 | EXT | Задир. |  | (c)
43125.785 | 4.55 | 4.535 | -5.73 | -5.745 | -719 | -658 | -666 | 613 | 4535 | 3993а |  | GOUG | CIGR | 02:13 | 02:23 | 02:21 | 30 | 106 | 10 | EXT | Задир. |  | (c)
43126.305 | 5.07 | 4.82 | -5.21 | -5.46 | -673 | -439 | -513 | 353 | 4820 | 3993а |  | GOUG | GENE | 02:20 | 02:58 | 02:46 | 333 | 320 | 10 | EXT | Задир. |  | (c)
43136.257 | 4.742 | 4.537 | -4.808 | -5.013 | 1553 | 1745 | 1747 | 1553 | 4537 | 3994а |  | GOUG | GENE | 03:44 | 04:15 | 04:16 | 234 | 388 | 10 | EXT | Зона задиров. |  | (c)
43161.925 | 0 | -0.072 | -11.845 | -11.917 | -1180 | -1002 | -1024 | 869 |  | 3996а | Нарушение формы кольцевого шва | GWAN |  | 02:50 | 03:19 | 03:15 | 0 | 311 |  | EXT | Нарушение формы кольцевого шва Аномалия находится на отводе. |  | (c)
43161.925 | 0 | -0.056 | -11.845 | -11.901 | 1327 | 1507 | 1457 | 1327 |  | 3996а | Нарушение формы кольцевого шва | GWAN |  | 09:34 | 10:03 | 09:55 | 0 | 261 |  | EXT | Нарушение формы кольцевого шва Аномалия находится на отводе. |  | (c)
43238.631 | 10.446 | 10.423 | -0.654 | -0.677 | -1210 | -1178 | -1143 | 1076 | 642 | 4002а |  | CORR | CIGR | 02:12 | 02:17 | 02:23 | 35 | 134 | 11 | EXT | Аномалия находится на упругопластическом изгибе: R=375 D, максимальное растяжение на 0.8 час. | 0.89 | (c)
43293.84 | 0.8 | 0.489 | -10.62 | -10.931 | -1105 | -1086 | -843 | 581 | 489 | 4008а |  | GOUG | GENE | 10:52 | 10:55 | 11:34 | 372 | 525 | 10 | EXT | Зона задиров. |  | (c)
43324.942 | 1.302 | 1.287 | -9.788 | -9.803 | -1353 | -1151 | -1205 | 1057 | 1287 | 4010б |  | CORR | CIGR | 03:01 | 03:34 | 03:25 | 30 | 296 | 11 | EXT |  | 0.89 | (c)
43345.798 | 2.193 | 2.166 | -3.657 | -3.684 | 2218 | -2186 | -2175 | 2108 | 2166 | 4012а |  | CORR | CIGR | 00:25 | 00:34 | 00:35 | 27 | 135 | 10 | EXT |  | 0.89 | (c)
43346.406 | 2.801 | 2.786 | -3.049 | -3.064 | -1068 | -1024 | -996 | 924 | 2786 | 4012а |  | CORR | CIGR | 03:34 | 03:41 | 03:46 | 23 | 144 | 10 | EXT |  | 0.89 | (c)
43355.625 | 6.17 | 6.021 | -3.735 | -3.884 | 1603 | 1766 | 1791 | 1603 | 3627 | 4013а |  | GOUG | GENE | 08:01 | 08:27 | 08:31 | 257 | 377 | 11 | EXT | Зона задиров. |  | (c)
43357.884 | 8.429 | 8.41 | -1.476 | -1.495 | 1249 | 1289 | 1306 | 1249 | 1463 | 4013а |  | CORR | CIGR | 07:04 | 07:10 | 07:13 | 32 | 115 | 10 | EXT |  | 0.84 | (c)
43820.162 | 0.052 | 0.025 | -11.658 | -11.685 | -418 | -248 | -77 | 0 | 25 | 4054а |  | CORR | GENE | 08:19 | 08:47 | 09:14 | 50 | 682 | 14 | EXT |  | 0.89 | (c)
43904.11 | 0 | -0.044 | -11.535 | -11.579 | 1836 | 2161 | 2190 | 1836 |  | 4062а | Вышлифовка на шве | GWAN | GENE | 08:52 | 09:44 | 09:49 | 80 | 709 | 12 | EXT | Вышлифовка на шве | 0.89 | (c)
44420.905 | 0 | -0.03 | -11.865 | -11.895 | -1632 | -1519 | -1245 | 859 |  | 4107а | Нарушение формы кольцевого шва | GWAN |  | 07:34 | 07:52 | 08:36 | 0 | 773 |  | EXT | Нарушение формы кольцевого шва Аномалия находится на отводе. |  | (c)
44563.963 | 0.073 | 0.018 | -12.017 | -12.072 | 1540 | 1573 | 1573 | 1540 | 18 | 4120а |  | ARTD | GENE | 00:48 | 00:53 | 00:53 | 121 | 67 |  | EXT | Эквивалент потери металла 15%. |  | (c)
45247.605 | 0 | -0.04 | -4.315 | -4.355 | 180 | 359 | 489 | 180 |  | 4181а | Нарушение формы кольцевого шва | GWAN |  | 03:10 | 03:38 | 03:59 | 0 | 617 |  | EXT | Нарушение формы кольцевого шва |  | (c)
45247.605 | 0 | -0.019 | -4.315 | -4.334 | 1260 | 1716 | 1642 | 1260 |  | 4181а | Нарушение формы кольцевого шва | GWAN |  | 06:04 | 07:17 | 07:05 | 0 | 764 |  | EXT | Нарушение формы кольцевого шва |  | (c)
45251.92 | 0 | -0.042 | -11.515 | -11.557 | [5 empty] | 4182а | Нарушение формы кольцевого шва | GWAN |  | 01:09 | 01:53 | 02:36 | 0 | 1089 |  | EXT | Нарушение формы кольцевого шва |  | (c)
45251.92 | 0 | -0.051 | -11.515 | -11.566 | [5 empty] | 4182а | Нарушение формы кольцевого шва | GWAN |  | 08:01 | 09:47 | 09:24 | 0 | 1029 |  | EXT | Нарушение формы кольцевого шва |  | (c)
45297.025 | 0 | -0.034 | -11.5 | -11.534 | [5 empty] | 4186аа | Нарушение формы кольцевого шва | GWAN |  | 01:39 | 02:15 | 02:13 | 0 | 420 |  | EXT | Нарушение формы кольцевого шва |  | (c)
45648.985 | 0 | -0.043 | -11.98 | -12.023 | 2227 | -1773 | -1820 | 1406 |  | 4217а | Нарушение формы кольцевого шва | GWAN |  | 00:53 | 02:07 | 01:60 | 0 | 828 |  | EXT | Нарушение формы кольцевого шва |  | (c)
45766.72 | 0 | -0.051 | -11.555 | -11.606 | [5 empty] | 4227а | Нарушение формы кольцевого шва | GWAN |  | 09:56 | 10:38 | 10:48 | 0 | 654 |  | EXT | Нарушение формы кольцевого шва |  | (c)
46203.079 | 0.479 | 0.464 | -4.161 | -4.176 | -1400 | -1337 | -1341 | 830 | 464 | 4268а |  | CORR | CIGR | 06:53 | 07:03 | 07:03 | 35 | 118 | 15 | EXT |  | 0.89 | (c)
46236.459 | 7.494 | 7.458 | -3.266 | -3.302 | -975 | -809 | -829 | 683 | 3224 | 4270а |  | CORR | GENE | 08:10 | 08:36 | 08:33 | 78 | 293 | 15 | EXT |  | 0.89 | (c)
46248.208 | 8.483 | 8.469 | -2.212 | -2.226 | -691 | -555 | -571 | 452 | 2197 | 4271а |  | CORR | CIGR | 05:59 | 06:21 | 06:18 | 29 | 239 | 11 | EXT |  | 0.89 | (c)
46250.482 | 0.062 | 0.031 | -11.253 | -11.284 | 2136 | 2217 | -2189 | 0 | 31 | 4272а |  | CORR | GENE | 03:52 | 04:05 | 04:14 | 58 | 271 | 12 | EXT |  | 0.89 | (c)
46251.206 | 0.786 | 0.775 | -10.529 | -10.54 | 1655 | 1716 | 1716 | 453 | 775 | 4272а |  | CORR | CIGR | 02:35 | 02:45 | 02:45 | 21 | 123 | 18 | EXT |  | 0.89 | (c)
46251.267 | 0.847 | 0.829 | -10.468 | -10.486 | 1630 | 1688 | 1702 | 457 | 829 | 4272а |  | CORR | CIGR | 02:31 | 02:40 | 02:42 | 51 | 143 | 23 | EXT |  | 0.89 | (c)
46252.166 | 1.746 | 1.731 | -9.569 | -9.584 | 937 | 988 | 990 | 937 | 1731 | 4272а |  | CORR | CIGR | 00:39 | 00:47 | 00:47 | 29 | 107 | 10 | EXT |  | 0.89 | (c)
46252.531 | 2.111 | 2.098 | -9.204 | -9.217 | -1198 | -973 | -1063 | 929 | 2098 | 4272а |  | CORR | GENE | 06:54 | 07:31 | 07:16 | 89 | 269 | 13 | EXT |  | 0.89 | (c)
46257.205 | 6.785 | 6.772 | -4.53 | -4.543 | 1440 | 1478 | 1485 | 700 | 4517 | 4272а |  | CORR | CIGR | 02:00 | 02:06 | 02:07 | 26 | 90 | 10 | EXT |  | 0.89 | (c)
46257.868 | 7.448 | 7.406 | -3.867 | -3.909 | 1602 | 1734 | 1786 | 260 | 3758 | 4272а |  | CORR | GENE | 02:26 | 02:47 | 02:56 | 151 | 368 | 12 | EXT |  | 0.9 | (c)
46258.016 | 7.596 | 7.582 | -3.719 | -3.733 | 1305 | 1380 | 1388 | 760 | 3703 | 4272а |  | CORR | CIGR | 01:38 | 01:50 | 01:52 | 30 | 165 | 14 | EXT |  | 0.89 | (c)
46259.224 | 8.804 | 8.756 | -2.511 | -2.559 | 1528 | 1791 | 1777 | 204 | 2471 | 4272а |  | CORR | GENE | 02:14 | 02:57 | 02:54 | 88 | 498 | 10 | EXT |  | 0.89 | (c)
46260.818 | 10.398 | 10.379 | -0.917 | -0.936 | -940 | -888 | -883 | 826 | 906 | 4272а |  | CORR | CIGR | 07:36 | 07:44 | 07:45 | 30 | 114 | 12 | EXT |  | 0.89 | (c)
46261.688 | 11.268 | 11.243 | -0.047 | -0.072 | 2192 | -1899 | -1694 | 0 | 6 | 4272а |  | CORR | GENE | 04:01 | 05:01 | 05:34 | 66 | 1149 | 11 | EXT |  | 0.89 | (c)
46278.45 | 5.56 | 5.555 | -0.515 | -0.52 | 1989 | -2197 | 2186 | 0 | 430 | 4274а |  | CORR | GENE | 04:43 | 05:27 | 05:15 | 90 | 394 | 14 | EXT |  | 0.89 | (c)
46296.531 | 6.641 | 6.597 | -4.099 | -4.143 | 1659 | 1812 | 1785 | 1659 | 4080 | 4276а |  | GOUG | GENE | 01:35 | 01:59 | 01:55 | 63 | 252 | 6 | EXT | Задир. |  | (c)
46322.887 | 0.012 | 0.003 | -11.108 | -11.117 | 353 | 679 | 568 | 353 | 3 | 4279а |  | CORR | CIGR | 02:14 | 03:07 | 02:49 | 29 | 431 | 20 | EXT |  | 0.89 | (c)
46356.555 | 0 | -0.017 | -11.26 | -11.277 | 1412 | -1803 | -977 | 0 |  | 4282а | Нарушение формы кольцевого шва | GWAN |  | 06:10 | 09:31 | 11:44 | 0 | 4144 |  | EXT | Нарушение формы кольцевого шва |  | (c)
46367.815 | 0 | -0.018 | -11.265 | -11.283 | -1562 | -1142 | -750 | 0 |  | 4283а | Нарушение формы кольцевого шва | GWAN |  | 06:25 | 07:33 | 08:36 | 0 | 1624 |  | EXT | Нарушение формы кольцевого шва |  | (c)
46401.25 | 0 | -0.032 | -12.005 | -12.037 | -186 | 257 | 307 | 0 |  | 4286а | Нарушение формы кольцевого шва | GWAN |  | 09:10 | 10:21 | 10:29 | 0 | 986 |  | EXT | Нарушение формы кольцевого шва |  | (c)
46736.745 | 0 | -0.019 | -11.275 | -11.294 | -94 | 1091 | 1397 | 0 |  | 4316 | Нарушение формы кольцевого шва | GWAN |  | 09:18 | 00:30 | 13:19 | 0 | 2983 |  | EXT | Нарушение формы кольцевого шва |  | (c)
46746.943 | 10.198 | 10.182 | -1.077 | -1.093 | -930 | -729 | -787 | 644 | 1030 | 4316 |  | CORR | GENE | 07:04 | 07:36 | 07:27 | 63 | 286 | 15 | EXT |  | 0.85 | (c)
46748.02 | 0 | -0.019 | -11.495 | -11.514 | -1576 | -1095 | -1061 | 546 |  | 4317 | Нарушение формы кольцевого шва | GWAN |  | 07:00 | 08:18 | 08:23 | 0 | 1030 |  | EXT | Нарушение формы кольцевого шва |  | (c)
46759.515 | 0 | 0 | -11.485 | -11.485 | 1804 | 1963 | 2093 | 0 | 0 | 4318 | Смещение кромок | GWAN |  | 04:25 | 04:51 | 05:11 | 0 | 578 |  | EXT | Смещение кромок Вовнутрь Величина смещения - 2.1 мм. |  | (c)
46771 | 0 | -0.029 | -11.55 | -11.579 | -316 | 305 | 345 | 0 |  | 4319 | Нарушение формы кольцевого шва | GWAN |  | 01:23 | 03:03 | 03:09 | 0 | 1323 |  | EXT | Нарушение формы кольцевого шва |  | (c)
46771 | 0 | 0 | -11.55 | -11.55 | 1532 | 1939 | 1822 | 120 | 0 | 4319 | Смещение кромок | GWAN |  | 06:21 | 07:27 | 07:08 | 0 | 578 |  | EXT | Смещение кромок Наружу Величина смещения - 3.1 мм. |  | (c)
46805.4 | 0 | -0.031 | -3.81 | -3.841 | 167 | 1400 | 1260 | 123 |  | 4322 | Нарушение формы кольцевого шва | GWAN |  | 11:10 | 02:29 | 14:07 | 0 | 2186 |  | EXT | Нарушение формы кольцевого шва |  | (c)
46805.4 | 0 | -0.022 | -3.81 | -3.832 | -1633 | -633 | -973 | 312 |  | 4322 | Нарушение формы кольцевого шва | GWAN |  | 06:20 | 09:01 | 08:07 | 0 | 1322 |  | EXT | Нарушение формы кольцевого шва |  | (c)
46810.207 | 0.997 | 0.982 | -6.678 | -6.693 | -1470 | -1382 | -1365 | 760 | 982 | 4323 |  | CORR | CIGR | 06:42 | 06:57 | 06:59 | 35 | 211 | 12 | EXT |  | 0.84 | (c)
46816.885 | 0 | -0.039 | -11.405 | -11.444 | 1068 | 1202 | -2017 | 641 |  | 4324 | Нарушение формы кольцевого шва | GWAN |  | 07:13 | 07:34 | 10:55 | 0 | 2752 |  | EXT | Нарушение формы кольцевого шва |  | (c)
46828.29 | 0 | -0.023 | -11.455 | -11.478 | -92 | -2007 | 1278 | 0 |  | 4325 | Нарушение формы кольцевого шва | GWAN |  | 01:04 | 07:55 | 04:45 | 0 | 2740 |  | EXT | Нарушение формы кольцевого шва |  | (c)
46839.745 | 0 | -0.035 | -11.285 | -11.32 | 390 | 598 | 1397 | 390 |  | 4326 | Нарушение формы кольцевого шва | GWAN |  | 11:22 | 11:56 | 14:05 | 0 | 2014 |  | EXT | Нарушение формы кольцевого шва |  | (c)
46851.03 | 0 | -0.038 | -10.97 | -11.008 | -450 | 648 | 659 | 0 |  | 4327 | Нарушение формы кольцевого шва | GWAN |  | 10:39 | 01:36 | 13:38 | 0 | 2219 |  | EXT | Нарушение формы кольцевого шва |  | (c)
46867.593 | 5.593 | 5.586 | -5.737 | -5.744 | -360 | -301 | -298 | 236 | 5586 | 4328 |  | CORR | CIGR | 08:03 | 08:12 | 08:13 | 23 | 124 | 10 | EXT |  | 0.84 | (c)
46867.73 | 5.73 | 5.719 | -5.6 | -5.611 | -322 | -258 | -252 | 181 | 5580 | 4328 |  | CORR | CIGR | 08:09 | 08:19 | 08:20 | 31 | 141 | 13 | EXT |  | 0.84 | (c)
46868.221 | 6.221 | 6.202 | -5.109 | -5.128 | -1834 | -1757 | -1757 | 397 | 5087 | 4328 |  | CORR | CIGR | 04:05 | 04:17 | 04:17 | 41 | 155 | 22 | EXT |  | 0.85 | (c)
46868.352 | 6.352 | 6.342 | -4.978 | -4.988 | -187 | -145 | -145 | 102 | 4965 | 4328 |  | CORR | CIGR | 08:31 | 08:38 | 08:38 | 23 | 85 | 12 | EXT |  | 0.84 | (c)
46868.723 | 6.723 | 6.716 | -4.607 | -4.614 | -1717 | -1670 | -1662 | 513 | 4582 | 4328 |  | CORR | CIGR | 04:24 | 04:31 | 04:33 | 32 | 111 | 15 | EXT |  | 0.84 | (c)
46868.894 | 6.894 | 6.877 | -4.436 | -4.453 | -1724 | -1676 | -1675 | 507 | 4422 | 4328 |  | CORR | CIGR | 04:23 | 04:30 | 04:31 | 31 | 97 | 14 | EXT |  | 0.84 | (c)
46870.136 | 8.136 | 8.117 | -3.194 | -3.213 | -966 | -901 | -881 | 796 | 3169 | 4328 |  | CORR | CIGR | 06:25 | 06:35 | 06:39 | 44 | 170 | 14 | EXT |  | 0.84 | (c)
46870.21 | 8.21 | 8.164 | -3.12 | -3.166 | -447 | -389 | -365 | 284 | 3066 | 4328 |  | CORR | GENE | 07:49 | 07:58 | 08:02 | 100 | 163 | 11 | EXT |  | 0.85 | (c)
46871.091 | 9.091 | 9.057 | -2.239 | -2.273 | -1811 | -1719 | -1723 | 420 | 2194 | 4328 |  | CORR | GENE | 04:09 | 04:24 | 04:23 | 79 | 175 | 12 | EXT |  | 0.85 | (c)
46871.857 | 9.857 | 9.841 | -1.473 | -1.489 | -147 | -49 | -54 | 0 | 1449 | 4328 |  | CORR | CIGR | 08:37 | 08:53 | 08:52 | 40 | 187 | 11 | EXT |  | 0.84 | (c)
46872.146 | 10.146 | 10.118 | -1.184 | -1.212 | -1977 | -1928 | -1913 | 253 | 1164 | 4328 |  | CORR | CIGR | 03:42 | 03:50 | 03:52 | 48 | 128 | 15 | EXT |  | 0.84 | (c)
46872.48 | 10.48 | 10.45 | -0.85 | -0.88 | -462 | -363 | -332 | 201 | 830 | 4328 |  | CORR | GENE | 07:46 | 08:02 | 08:07 | 50 | 261 | 12 | EXT |  | 0.84 | (c)
46872.674 | 10.674 | 10.651 | -0.656 | -0.679 | -1489 | -1363 | -1362 | 741 | 616 | 4328 |  | CORR | GENE | 05:01 | 05:21 | 05:21 | 63 | 254 | 10 | EXT |  | 0.84 | (c)
46872.815 | 10.815 | 10.798 | -0.515 | -0.532 | -2012 | -1940 | -1637 | 218 | 242 | 4328 |  | CORR | GENE | 03:36 | 03:48 | 04:37 | 290 | 750 | 10 | EXT |  | 0.87 | (c)
46872.847 | 10.847 | 10.753 | -0.483 | -0.577 | -1091 | -850 | -823 | 554 | 465 | 4328 |  | CORR | GENE | 06:05 | 06:44 | 06:48 | 112 | 537 | 10 | EXT |  | 0.85 | (c)
46872.89 | 10.89 | 10.865 | -0.44 | -0.465 | -387 | -345 | -307 | 226 | 432 | 4328 |  | CORR | CIGR | 07:58 | 08:05 | 08:11 | 33 | 161 | 11 | EXT |  | 0.84 | (c)
46873.188 | 11.188 | 11.138 | -0.142 | -0.192 | 1536 | 1713 | 1823 | 120 | 106 | 4328 |  | CORR | GENE | 01:09 | 01:37 | 01:55 | 86 | 575 | 10 | EXT |  | 0.85 | (c)
46873.33 | 0 | -0.033 | -11.51 | -11.543 | -1947 | -1804 | -631 | 283 |  | 4329 | Нарушение формы кольцевого шва | GWAN |  | 07:54 | 08:17 | 11:26 | 0 | 2633 |  | EXT | Нарушение формы кольцевого шва |  | (c)
46873.566 | 0.236 | 0.226 | -11.274 | -11.284 | -1949 | -1886 | -1858 | 282 | 226 | 4329 |  | CORR | CIGR | 07:53 | 08:03 | 08:08 | 34 | 182 | 12 | EXT |  | 0.84 | (c)
46873.896 | 0.566 | 0.554 | -10.944 | -10.956 | 923 | 978 | 1038 | 923 | 554 | 4329 |  | CORR | CIGR | 03:37 | 03:46 | 03:55 | 34 | 229 | 10 | EXT |  | 0.84 | (c)
46874.422 | 1.092 | 1.078 | -10.418 | -10.432 | -1967 | -1897 | -1896 | 264 | 1078 | 4329 |  | CORR | CIGR | 07:50 | 08:02 | 08:02 | 34 | 141 | 10 | EXT |  | 0.84 | (c)
46874.465 | 1.135 | 1.126 | -10.375 | -10.384 | 2197 | -2137 | -2131 | 0 | 1126 | 4329 |  | CORR | CIGR | 07:03 | 07:23 | 07:24 | 39 | 266 | 11 | EXT |  | 0.84 | (c)
46875.056 | 1.726 | 1.709 | -9.784 | -9.801 | -1840 | -1778 | -1782 | 391 | 1709 | 4329 |  | CORR | GENE | 08:11 | 08:21 | 08:20 | 136 | 115 | 10 | EXT |  | 0.85 | (c)
46875.38 | 2.05 | 2.032 | -9.46 | -9.478 | 1849 | 1930 | 2012 | 55 | 2032 | 4329 |  | CORR | GENE | 06:06 | 06:19 | 06:33 | 59 | 326 | 11 | EXT |  | 0.84 | (c)
46875.488 | 2.158 | 2.149 | -9.352 | -9.361 | 1359 | 1384 | 1428 | 733 | 2149 | 4329 |  | CORR | CIGR | 04:47 | 04:51 | 04:58 | 30 | 138 | 11 | EXT |  | 0.84 | (c)
46875.537 | 2.207 | 2.197 | -9.303 | -9.313 | 1162 | 1252 | 1258 | 876 | 2197 | 4329 |  | CORR | CIGR | 04:15 | 04:30 | 04:31 | 43 | 192 | 11 | EXT |  | 0.84 | (c)
46876.169 | 2.839 | 2.664 | -8.671 | -8.846 | 1446 | 2049 | 1894 | 0 | 2664 | 4329 |  | CORR | GENE | 05:01 | 06:39 | 06:14 | 204 | 896 | 12 | EXT |  | 0.87 | (c)
46876.36 | 3.03 | 3.024 | -8.48 | -8.486 | 1226 | 1271 | 1283 | 890 | 3024 | 4329 |  | CORR | CIGR | 04:26 | 04:33 | 04:35 | 34 | 114 | 12 | EXT |  | 0.84 | (c)
46876.677 | 3.347 | 3.329 | -8.163 | -8.181 | -1939 | -1862 | -1874 | 291 | 3329 | 4329 |  | CORR | CIGR | 07:55 | 08:07 | 08:05 | 28 | 131 | 13 | EXT |  | 0.84 | (c)
46876.826 | 3.496 | 3.485 | -8.014 | -8.025 | -1923 | -1882 | -1881 | 307 | 3485 | 4329 |  | CORR | CIGR | 07:58 | 08:04 | 08:04 | 23 | 84 | 12 | EXT |  | 0.84 | (c)
46876.963 | 3.633 | 3.617 | -7.877 | -7.893 | -2209 | -2163 | -2138 | 22 | 3617 | 4329 |  | CORR | CIGR | 07:11 | 07:19 | 07:23 | 32 | 142 | 10 | EXT |  | 0.84 | (c)
46877.202 | 3.872 | 3.821 | -7.638 | -7.689 | 881 | 1070 | 1133 | 846 | 3821 | 4329 |  | CORR | GENE | 03:30 | 04:01 | 04:11 | 90 | 503 | 14 | EXT |  | 0.85 | (c)
46877.741 | 4.411 | 4.407 | -7.099 | -7.103 | -2075 | -1892 | -1952 | 156 | 4407 | 4329 |  | CORR | CIGR | 07:33 | 08:03 | 07:53 | 46 | 246 | 10 | EXT |  | 0.84 | (c)
46878.514 | 5.184 | 5.174 | -6.326 | -6.336 | -2033 | -2021 | -2020 | 198 | 5174 | 4329 |  | CORR | PITT | 07:40 | 07:42 | 07:42 | 27 | 24 | 12 | EXT |  | 0.84 | (c)
46878.626 | 5.296 | 5.261 | -6.214 | -6.249 | 2221 | -2124 | -2113 | 0 | 5261 | 4329 |  | CORR | GENE | 07:06 | 07:25 | 07:27 | 61 | 253 | 12 | EXT |  | 0.85 | (c)
46878.726 | 5.396 | 5.38 | -6.114 | -6.13 | 1798 | 1864 | 1890 | 248 | 5380 | 4329 |  | CORR | CIGR | 05:58 | 06:09 | 06:13 | 32 | 184 | 10 | EXT |  | 0.84 | (c)
46879.257 | 5.927 | 5.637 | -5.583 | -5.873 | 2183 | 2208 | 2197 | 20 | 5468 | 4329 |  | LWAN | AXGR | 07:00 | 07:04 | 07:02 | 405 | 27 |  | EXT | Эквивалент потери металла 14%. |  | (c)
46879.527 | 6.197 | 6.123 | -5.313 | -5.387 | 1940 | 2049 | 2120 | 0 | 5293 | 4329 |  | CORR | GENE | 06:21 | 06:39 | 06:50 | 94 | 360 | 10 | EXT |  | 0.85 | (c)
46880.183 | 6.853 | 6.749 | -4.657 | -4.761 | 1943 | -2126 | 2224 | 0 | 4531 | 4329 |  | CORR | GENE | 06:21 | 07:25 | 07:07 | 230 | 562 | 38 | EXT |  | 0.96 | (c)
46880.44 | 7.11 | 7.094 | -4.4 | -4.416 | 1186 | 1663 | 1473 | 470 | 4319 | 4329 |  | CORR | GENE | 04:19 | 05:36 | 05:06 | 97 | 574 | 11 | EXT |  | 0.85 | (c)
46880.458 | 7.128 | 7.103 | -4.382 | -4.407 | -2217 | -2146 | -2134 | 14 | 4371 | 4329 |  | CORR | CIGR | 07:10 | 07:22 | 07:23 | 36 | 165 | 13 | EXT |  | 0.84 | (c)
46881.147 | 7.817 | 7.767 | -3.693 | -3.743 | 2163 | -2218 | -2179 | 0 | 3672 | 4329 |  | CORR | GENE | 06:57 | 07:10 | 07:16 | 71 | 239 | 10 | EXT |  | 0.85 | (c)
46881.999 | 8.669 | 8.653 | -2.841 | -2.857 | 2210 | -2221 | -2203 | 0 | 2838 | 4329 |  | CORR | CIGR | 07:05 | 07:09 | 07:12 | 19 | 96 | 10 | EXT |  | 0.84 | (c)
46882.156 | 8.826 | 8.671 | -2.684 | -2.839 | 814 | 815 | 834 | 814 | 2654 | 4329 |  | CORR | AXGR | 03:19 | 03:19 | 03:22 | 185 | 39 | 13 | EXT |  | 0.86 | (c)
46882.212 | 8.882 | 8.869 | -2.628 | -2.641 | 789 | 861 | 863 | 789 | 2560 | 4329 |  | CORR | GENE | 03:15 | 03:27 | 03:27 | 81 | 148 | 14 | EXT |  | 0.85 | (c)
46882.218 | 8.888 | 8.824 | -2.622 | -2.686 | 1086 | 1169 | 1285 | 746 | 2599 | 4329 |  | CORR | GENE | 04:03 | 04:17 | 04:35 | 87 | 399 | 10 | EXT |  | 0.85 | (c)
46882.777 | 9.447 | 9.152 | -2.063 | -2.358 | -1960 | -1921 | -1921 | 271 | 2033 | 4329 |  | CORR | GENE | 07:52 | 07:58 | 07:58 | 325 | 76 | 12 | EXT |  | 0.88 | (c)
46883.942 | 10.612 | 10.38 | -0.898 | -1.13 | 1342 | 1545 | 1616 | 341 | 855 | 4329 |  | CORR | GENE | 04:44 | 05:17 | 05:29 | 275 | 548 | 10 | EXT |  | 0.87 | (c)
46884.84 | 0 | -0.036 | -11.4 | -11.436 | -1198 | -395 | -589 | 0 |  | 4330 | Нарушение формы кольцевого шва | GWAN |  | 07:05 | 09:15 | 08:44 | 0 | 1219 |  | EXT | Нарушение формы кольцевого шва |  | (c)
46885.416 | 0.576 | 0.539 | -10.824 | -10.861 | -1541 | -1401 | -1350 | 1159 | 539 | 4330 |  | CORR | GENE | 06:10 | 06:33 | 06:41 | 53 | 382 | 12 | EXT |  | 0.89 | (c)
46896.24 | 0 | -0.032 | -11.68 | -11.712 | -943 | -808 | -517 | 90 |  | 4331 | Нарушение формы кольцевого шва | GWAN |  | 08:14 | 08:36 | 09:23 | 0 | 853 |  | EXT | Нарушение формы кольцевого шва |  | (c)
46929.925 | 0 | -0.016 | -10.985 | -11.001 | 172 | 488 | 448 | 172 |  | 4334 | Нарушение формы кольцевого шва | GWAN |  | 02:03 | 02:54 | 02:47 | 0 | 552 |  | EXT | Нарушение формы кольцевого шва |  | (c)
46929.925 | 0 | -0.01 | -10.985 | -10.995 | 1017 | 1115 | 1182 | 882 |  | 4334 | Нарушение формы кольцевого шва | GWAN |  | 04:19 | 04:35 | 04:46 | 0 | 332 |  | EXT | Нарушение формы кольцевого шва |  | (c)
46929.925 | 0 | -0.027 | -10.985 | -11.012 | 1985 | -1387 | -1394 | 0 |  | 4334 | Нарушение формы кольцевого шва | GWAN |  | 06:55 | 09:51 | 09:50 | 0 | 2165 |  | EXT | Нарушение формы кольцевого шва |  | (c)
46951.87 | 0 | -0.016 | -11.4 | -11.416 | [5 empty] | 4336 | Нарушение формы кольцевого шва | GWAN |  | 01:16 | 06:10 | 05:12 | 0 | 2926 |  | EXT | Нарушение формы кольцевого шва |  | (c)
46974.5 | 0 | -0.032 | -11.505 | -11.537 | [5 empty] | 4338 | Нарушение формы кольцевого шва | GWAN |  | 09:49 | 00:11 | 12:56 | 0 | 2311 |  | EXT | Нарушение формы кольцевого шва |  | (c)
46974.5 | 0 | -0.021 | -11.505 | -11.526 | [5 empty] | 4338 | Нарушение формы кольцевого шва | GWAN |  | 04:30 | 05:24 | 05:39 | 0 | 858 |  | EXT | Нарушение формы кольцевого шва |  | (c)
47012.247 | 3.542 | 3.49 | -7.768 | -7.82 | 1790 | 1911 | 1946 | 128 | 3490 | 4341 |  | GOUG | GENE | 05:37 | 05:57 | 06:03 | 125 | 313 | 6 | EXT | Зона задиров. |  | (c)
47022.555 | 2.54 | 2.525 | -8.696 | -8.711 | -2025 | -1891 | -1903 | 205 | 2525 | 4342а |  | CORR | CIGR | 07:49 | 08:11 | 08:09 | 44 | 244 | 11 | EXT |  | 0.84 | (c)
47025.057 | 5.042 | 5.028 | -6.194 | -6.208 | -1911 | -1837 | -1842 | 319 | 5028 | 4342а |  | CORR | CIGR | 08:08 | 08:20 | 08:19 | 44 | 138 | 10 | EXT |  | 0.84 | (c)
47026.806 | 6.791 | 6.775 | -4.445 | -4.461 | -1956 | -1911 | -1897 | 274 | 4437 | 4342а |  | CORR | CIGR | 08:01 | 08:08 | 08:10 | 24 | 118 | 10 | EXT |  | 0.84 | (c)
47077.305 | 0 | -0.025 | -11.465 | -11.49 | 1719 | -2023 | -1114 | 0 |  | 4347 | Нарушение формы кольцевого шва | GWAN |  | 02:12 | 04:08 | 06:35 | 0 | 3256 |  | EXT | Нарушение формы кольцевого шва |  | (c)
47100.395 | 0 | -0.019 | -11.09 | -11.109 | 1742 | -1505 | -1141 | 438 |  | 4349 | Нарушение формы кольцевого шва | GWAN |  | 05:34 | 08:50 | 09:49 | 0 | 3158 |  | EXT | Нарушение формы кольцевого шва |  | (c)
47111.485 | 0 | -0.025 | -11.2 | -11.225 | 334 | 728 | 2085 | 334 |  | 4350 | Нарушение формы кольцевого шва | GWAN |  | 06:19 | 07:22 | 11:02 | 0 | 3502 |  | EXT | Нарушение формы кольцевого шва |  | (c)
47122.685 | 0 | -0.032 | -11.3 | -11.332 | -1803 | -1141 | -1318 | 833 |  | 4351 | Нарушение формы кольцевого шва | GWAN |  | 11:28 | 01:15 | 12:47 | 0 | 970 |  | EXT | Нарушение формы кольцевого шва |  | (c)
47133.985 | 0 | -0.031 | -10.955 | -10.986 | 2099 | -1402 | -1763 | 1164 |  | 4352 | Нарушение формы кольцевого шва | GWAN |  | 06:46 | 09:21 | 08:23 | 0 | 1199 |  | EXT | Нарушение формы кольцевого шва |  | (c)
47144.94 | 0 | -0.032 | -11.3 | -11.332 | 381 | 868 | 994 | 381 |  | 4353 | Нарушение формы кольцевого шва | GWAN |  | 02:23 | 03:42 | 04:02 | 0 | 1226 |  | EXT | Нарушение формы кольцевого шва |  | (c)
47144.94 | 0 | -0.025 | -11.3 | -11.325 | 1789 | -1232 | -1378 | 85 |  | 4353 | Нарушение формы кольцевого шва | GWAN |  | 06:10 | 10:03 | 09:39 | 0 | 2587 |  | EXT | Нарушение формы кольцевого шва |  | (c)
47152.279 | 7.339 | 7.338 | -3.961 | -3.962 | 1320 | 1422 | 1421 | 1320 | 3939 | 4353 |  | CORR | CIGR | 04:55 | 05:11 | 05:11 | 23 | 202 | 11 | EXT |  | 0.89 | (c)
47153.368 | 8.428 | 8.324 | -2.872 | -2.976 | 1246 | 1359 | 1376 | 1246 | 2824 | 4353 |  | CORR | GENE | 04:43 | 05:01 | 05:04 | 152 | 261 | 11 | EXT |  | 0.9 | (c)
47156.24 | 0 | 0 | -2.485 | -2.485 | 1133 | 1565 | 1558 | 249 | 0 | 4354 | Непровар / утяжина | GWAN |  | 04:57 | 06:06 | 06:05 | 0 | 849 | 15 | INT | Непровар / утяжина |  | (c)
47156.24 | 0 | -0.025 | -2.485 | -2.51 | -1961 | -1863 | -1643 | 269 |  | 4354 | Нарушение формы кольцевого шва | GWAN |  | 08:37 | 08:53 | 09:29 | 0 | 636 |  | EXT | Нарушение формы кольцевого шва |  | (c)
47158.725 | 0 | -0.023 | -3.975 | -3.998 | -1512 | -1073 | -1231 | 719 |  | 4355 | Нарушение формы кольцевого шва | GWAN |  | 08:43 | 09:54 | 09:28 | 0 | 561 |  | EXT | Нарушение формы кольцевого шва |  | (c)
47160.722 | 1.997 | 1.213 | -1.978 | -2.762 | -1588 | -1432 | -1420 | 642 | 1213 | 4355 |  | ARTD | GENE | 08:31 | 08:56 | 08:58 | 904 | 336 |  | EXT | Эквивалент потери металла 11%. |  | (c)
47161.295 | 2.57 | 2.361 | -1.405 | -1.614 | -1597 | -1440 | -1411 | 633 | 664 | 4355 |  | ARTD | GENE | 08:29 | 08:55 | 08:59 | 950 | 373 |  | EXT | Эквивалент потери металла 12%. |  | (c)
47181.28 | 0 | -0.024 | -11.205 | -11.229 | 2155 | -2026 | -1784 | 1262 |  | 4358 | Нарушение формы кольцевого шва | GWAN |  | 00:17 | 01:02 | 01:42 | 0 | 1044 |  | EXT | Нарушение формы кольцевого шва |  | (c)
47246.66 | 10.22 | 10.069 | -1.225 | -1.376 | 64 | 86 | 117 | 64 | 1125 | 4363 |  | CORR | GENE | 07:19 | 07:23 | 07:28 | 251 | 107 | 10 | EXT |  | 0.91 | (c)
47247.851 | 11.411 | 11.283 | -0.034 | -0.162 | -36 | 210 | 222 | 0 | 19 | 4363 |  | CORR | GENE | 07:03 | 07:43 | 07:45 | 143 | 517 | 10 | EXT |  | 0.9 | (c)
47247.885 | 0 | -0.014 | -11.425 | -11.439 | -2192 | -1897 | -1510 | 829 |  | 4364 | Нарушение формы кольцевого шва | GWAN |  | 02:37 | 03:25 | 04:27 | 0 | 1363 |  | EXT | Нарушение формы кольцевого шва |  | (c)
47247.885 | 0 | -0.013 | -11.425 | -11.438 | -263 | 848 | 732 | 0 |  | 4364 | Нарушение формы кольцевого шва | GWAN |  | 07:48 | 10:48 | 10:29 | 0 | 1990 |  | EXT | Нарушение формы кольцевого шва |  | (c)
47282.185 | 0 | -0.035 | -11.3 | -11.335 | 759 | 2180 | 2175 | 0 |  | 4367 | Нарушение формы кольцевого шва | GWAN |  | 01:58 | 05:48 | 05:47 | 0 | 2831 |  | EXT | Нарушение формы кольцевого шва |  | (c)
47283.457 | 1.272 | 1.085 | -10.028 | -10.215 | -2219 | -2209 | -2196 | 11 | 1085 | 4367 |  | CORR | AXGR | 05:58 | 05:59 | 06:01 | 371 | 47 | 10 | EXT |  | 0.88 | (c)
47287.65 | 5.465 | 5.434 | -5.835 | -5.866 | 1942 | 2057 | 2064 | 45 | 5434 | 4367 |  | CORR | GENE | 05:09 | 05:28 | 05:29 | 62 | 244 | 15 | EXT |  | 0.85 | (c)
47287.802 | 5.617 | 5.571 | -5.683 | -5.729 | 1676 | 1874 | 1814 | 279 | 5571 | 4367 |  | CORR | GENE | 04:26 | 04:58 | 04:48 | 90 | 276 | 11 | EXT |  | 0.85 | (c)
47293.485 | 0 | -0.032 | -11.16 | -11.192 | -975 | 1796 | 1133 | 975 |  | 4368 | Нарушение формы кольцевого шва | GWAN |  | 10:04 | 05:32 | 15:45 | 0 | 4217 |  | EXT | Нарушение формы кольцевого шва |  | (c)
47299.393 | 5.908 | 5.896 | -5.252 | -5.264 | -1763 | -1622 | -1633 | 468 | 5231 | 4368 |  | CORR | CIGR | 07:57 | 08:20 | 08:18 | 33 | 259 | 10 | EXT |  | 0.84 | (c)
47350.075 | 0 | -0.032 | -11.325 | -11.357 | 1016 | 1938 | -1694 | 57 |  | 4373 | Нарушение формы кольцевого шва | GWAN |  | 05:39 | 08:08 | 10:22 | 0 | 3502 |  | EXT | Нарушение формы кольцевого шва |  | (c)
47361.4 | 0 | -0.027 | -11.405 | -11.432 | -31 | 457 | 722 | 0 |  | 4374 | Нарушение формы кольцевого шва | GWAN |  | 01:04 | 02:23 | 03:06 | 0 | 1505 |  | EXT | Нарушение формы кольцевого шва |  | (c)
47361.4 | 0 | -0.035 | -11.405 | -11.44 | 1879 | 2192 | -1853 | 1124 |  | 4374 | Нарушение формы кольцевого шва | GWAN |  | 06:12 | 07:03 | 08:10 | 0 | 1458 |  | EXT | Нарушение формы кольцевого шва |  | (c)
47380.987 | 8.182 | 7.828 | -3.258 | -3.612 | -1104 | -833 | -949 | 793 | 3138 | 4375 |  | GOUG | GENE | 06:06 | 06:50 | 06:31 | 474 | 311 | 7 | EXT | Зона задиров. |  | (c)
47391.854 | 7.609 | 7.604 | -3.891 | -3.896 | -1036 | -996 | -978 | 920 | 3871 | 4376 |  | CORR | CIGR | 07:07 | 07:13 | 07:16 | 25 | 116 | 12 | EXT |  | 0.89 | (c)
47395.836 | 0.091 | 0.04 | -11.374 | -11.425 | -1283 | -1263 | -1264 | 947 | 40 | 4377 |  | ARTD | AXGR | 07:53 | 07:57 | 07:56 | 165 | 38 |  | EXT | Эквивалент потери металла 10%. |  | (c)
47404.349 | 8.604 | 8.603 | -2.861 | -2.862 | -1496 | -1461 | -1436 | 734 | 2841 | 4377 |  | CORR | CIGR | 07:19 | 07:25 | 07:29 | 21 | 121 | 10 | EXT |  | 0.88 | (c)
47430.32 | 0 | -0.038 | -11.49 | -11.528 | -165 | 375 | 213 | 0 |  | 4380 | Нарушение формы кольцевого шва | GWAN |  | 01:48 | 03:15 | 02:49 | 0 | 756 |  | EXT | Нарушение формы кольцевого шва |  | (c)
47430.32 | 0 | -0.024 | -11.49 | -11.514 | 2227 | -1851 | -1616 | 0 |  | 4380 | Нарушение формы кольцевого шва | GWAN |  | 08:14 | 09:16 | 09:54 | 0 | 1235 |  | EXT | Нарушение формы кольцевого шва |  | (c)
47443.156 | 1.346 | 0.812 | -9.839 | -10.373 | 2139 | 2158 | 2168 | 34 | 812 | 4381 |  | CORR | GENE | 06:35 | 06:38 | 06:40 | 1694 | 58 | 13 | EXT |  | 1 | (c)
47443.831 | 2.021 | 1.985 | -9.164 | -9.2 | 2086 | 2087 | 2097 | 122 | 1985 | 4381 |  | CORR | AXGR | 06:27 | 06:27 | 06:28 | 72 | 23 | 11 | EXT |  | 0.89 | (c)
47464.615 | 0 | -0.02 | -11.49 | -11.51 | 1622 | 1986 | -2195 | 0 |  | 4383 | Нарушение формы кольцевого шва | GWAN |  | 06:10 | 07:09 | 07:54 | 0 | 1288 |  | EXT | Нарушение формы кольцевого шва |  | (c)
47465.906 | 1.291 | 1.245 | -10.199 | -10.245 | 359 | 748 | 584 | 359 | 1245 | 4383 |  | GOUG | GENE | 02:46 | 03:49 | 03:22 | 172 | 450 | 6 | EXT | Зона задиров. |  | (c)
47480.119 | 4.014 | 3.91 | -6.821 | -6.925 | -1436 | -1344 | -1326 | 794 | 3910 | 4384 |  | GOUG | GENE | 09:27 | 09:41 | 09:44 | 214 | 221 | 10 | EXT | Задир. |  | (c)
47669.28 | 0 | -0.04 | -11.45 | -11.49 | -1719 | -246 | -499 | 511 |  | 4401 | Нарушение формы кольцевого шва | GWAN |  | 08:35 | 00:32 | 11:52 | 0 | 2440 |  | EXT | Нарушение формы кольцевого шва |  | (c)
47788.554 | 5.374 | 5.291 | -5.056 | -5.139 | 1889 | 1944 | 1948 | 1889 | 5035 | 4411 |  | CORR | GENE | 06:23 | 06:32 | 06:32 | 104 | 117 | 10 | EXT |  | 0.89 | (c)
47807.558 | 2.328 | 2.299 | -8.887 | -8.916 | 33 | 118 | 128 | 33 | 2299 | 4413 |  | CORR | CIGR | 05:43 | 05:57 | 05:58 | 43 | 189 | 10 | EXT |  | 0.89 | (c)
47826.028 | 9.583 | 9.532 | -1.322 | -1.373 | -2032 | -1879 | -1873 | 199 | 1214 | 4414 |  | CORR | GENE | 05:30 | 05:54 | 05:55 | 159 | 318 | 10 | EXT |  | 0.9 | (c)
47838.915 | 0 | 0 | -11.405 | -11.405 | 696 | 1476 | 1315 | 296 | 0 | 4416 | Смещение кромок | GWAN |  | 03:07 | 05:13 | 04:47 | 0 | 1238 |  | EXT | Смещение кромок Наружу Величина смещения - 3.3 мм. |  | (c)
47860.64 | 0 | 0 | -11.37 | -11.37 | 1187 | 1593 | 1660 | 99 | 0 | 4418 | Смещение кромок | GWAN |  | 01:24 | 02:30 | 02:41 | 0 | 945 |  | EXT | Смещение кромок Вовнутрь Величина смещения - 4.2 мм. |  | (c)
47860.64 | 0 | -0.029 | -11.37 | -11.399 | -1537 | -896 | -868 | 199 |  | 4418 | Нарушение формы кольцевого шва | GWAN |  | 06:05 | 07:48 | 07:53 | 0 | 1338 |  | EXT | Нарушение формы кольцевого шва |  | (c)
47868.436 | 7.796 | 7.712 | -3.574 | -3.658 | -1917 | -1863 | -1811 | 314 | 3531 | 4418 |  | CORR | GENE | 05:03 | 05:12 | 05:21 | 127 | 212 | 14 | EXT |  | 0.86 | (c)
47870.55 | 9.91 | 9.855 | -1.46 | -1.515 | -1814 | -1802 | -1801 | 416 | 1392 | 4418 |  | CORR | AXGR | 05:20 | 05:22 | 05:22 | 123 | 27 | 18 | EXT |  | 0.86 | (c)
47871.226 | 10.586 | 10.569 | -0.784 | -0.801 | -1825 | -1746 | -1751 | 406 | 774 | 4418 |  | CORR | CIGR | 05:18 | 05:31 | 05:30 | 27 | 147 | 12 | EXT |  | 0.84 | (c)
47873.22 | 1.21 | 1.183 | -10.16 | -10.187 | 1003 | 1067 | 1075 | 1003 | 1183 | 4419 |  | CORR | GENE | 04:13 | 04:23 | 04:24 | 53 | 143 | 11 | EXT |  | 0.84 | (c)
47883.38 | 0 | -0.033 | -11.66 | -11.693 | -420 | 516 | 266 | 0 |  | 4420 | Нарушение формы кольцевого шва | GWAN |  | 03:21 | 05:52 | 05:11 | 0 | 1371 |  | EXT | Нарушение формы кольцевого шва |  | (c)
47883.38 | 0 | -0.069 | -11.66 | -11.729 | 1894 | -2009 | -1916 | 1264 |  | 4420 | Нарушение формы кольцевого шва | GWAN |  | 09:34 | 11:04 | 11:19 | 0 | 1303 |  | EXT | Нарушение формы кольцевого шва |  | (c)
47885.448 | 2.068 | 2.068 | -9.592 | -9.592 | 250 | 298 | 308 | 250 | 2068 | 4420 |  | CORR | CIGR | 05:09 | 05:16 | 05:18 | 26 | 117 | 11 | EXT |  | 0.89 | (c)
47885.605 | 2.225 | 2.225 | -9.435 | -9.435 | 239 | 239 | 282 | 239 | 2225 | 4420 |  | CORR | CIGR | 05:07 | 05:07 | 05:14 | 18 | 87 | 13 | EXT |  | 0.89 | (c)
47886.127 | 2.747 | 2.747 | -8.913 | -8.913 | 301 | 386 | 379 | 301 | 2747 | 4420 |  | CORR | CIGR | 05:17 | 05:31 | 05:30 | 26 | 156 | 10 | EXT |  | 0.89 | (c)
47887.605 | 4.225 | 4.223 | -7.435 | -7.437 | 87 | 116 | 139 | 87 | 4223 | 4420 |  | CORR | CIGR | 04:42 | 04:47 | 04:51 | 21 | 105 | 10 | EXT |  | 0.89 | (c)
47887.672 | 4.292 | 4.284 | -7.368 | -7.376 | 155 | 196 | 225 | 155 | 4284 | 4420 |  | CORR | CIGR | 04:53 | 05:00 | 05:05 | 27 | 141 | 11 | EXT |  | 0.89 | (c)
47895.145 | 0.105 | 0.085 | -11.39 | -11.41 | -894 | -759 | -796 | 698 | 85 | 4421 |  | CORR | CIGR | 05:24 | 05:46 | 05:40 | 20 | 196 | 12 | EXT |  | 0.89 | (c)
47896.083 | 1.043 | 1.009 | -10.452 | -10.486 | -1099 | -1045 | -987 | 875 | 1009 | 4421 |  | CORR | CIGR | 04:51 | 04:60 | 05:09 | 39 | 224 | 12 | EXT |  | 0.89 | (c)
47904.871 | 9.831 | 9.439 | -1.664 | -2.056 | -665 | -641 | -605 | 544 | 1363 | 4421 |  | CORR | GENE | 06:01 | 06:05 | 06:11 | 693 | 121 | 12 | EXT | Аномалия находится на упругопластическом изгибе: R=407 D, максимальное растяжение на 6.4 час. | 0.96 | (c)
47905.483 | 10.443 | 10.178 | -1.052 | -1.317 | -760 | -720 | -735 | 710 | 998 | 4421 |  | CORR | GENE | 05:46 | 05:52 | 05:50 | 319 | 50 | 10 | EXT | Аномалия находится на упругопластическом изгибе: R=401 D, максимальное растяжение на 6.5 час. | 0.92 | (c)
47905.948 | 10.908 | 10.885 | -0.587 | -0.61 | -811 | -750 | -747 | 683 | 587 | 4421 |  | CORR | CIGR | 05:38 | 05:48 | 05:48 | 23 | 128 | 10 | EXT | Аномалия находится на упругопластическом изгибе: R=399 D, максимальное растяжение на 6.5 час. | 0.89 | (c)
47906.021 | 10.981 | 10.976 | -0.514 | -0.519 | -795 | -656 | -677 | 559 | 382 | 4421 |  | CORR | GENE | 05:40 | 06:03 | 05:59 | 137 | 236 | 12 | EXT | Аномалия находится на упругопластическом изгибе: R=399 D, максимальное растяжение на 6.5 час. | 0.91 | (c)
47906.252 | 11.212 | 11.183 | -0.283 | -0.312 | -660 | -641 | -629 | 599 | 283 | 4421 |  | CORR | CIGR | 06:02 | 06:05 | 06:07 | 29 | 61 | 12 | EXT | Аномалия находится на упругопластическом изгибе: R=398 D, максимальное растяжение на 6.5 час. | 0.89 | (c)
47906.337 | 11.297 | 11.274 | -0.198 | -0.221 | -676 | -652 | -634 | 593 | 198 | 4421 |  | CORR | CIGR | 05:60 | 06:03 | 06:06 | 23 | 83 | 11 | EXT | Аномалия находится на упругопластическом изгибе: R=398 D, максимальное растяжение на 6.5 час. | 0.89 | (c)
47906.405 | 11.365 | 11.338 | -0.13 | -0.157 | -796 | -646 | -688 | 581 | 121 | 4421 |  | CORR | CIGR | 05:40 | 06:04 | 05:58 | 36 | 215 | 15 | EXT | Аномалия находится на упругопластическом изгибе: R=399 D, максимальное растяжение на 6.5 час. | 0.9 | (c)
47906.518 | 11.478 | 11.439 | -0.017 | -0.056 | -845 | -642 | -621 | 397 | 17 | 4421 |  | CORR | CIGR | 05:32 | 06:05 | 06:08 | 39 | 448 | 15 | EXT | Аномалия находится на упругопластическом изгибе: R=399 D, максимальное растяжение на 6.5 час. | 0.93 | (c)
47917.787 | 11.252 | 11.185 | -0.183 | -0.25 | -1409 | -1256 | -1256 | 1103 | 174 | 4422 |  | CORR | GENE | 06:05 | 06:30 | 06:30 | 76 | 306 | 12 | EXT |  | 0.89 | (c)
47928.123 | 10.153 | 10.111 | -1.362 | -1.404 | 2192 | 2205 | 2205 | 12 | 1276 | 4423 |  | CORR | AXGR | 07:22 | 07:24 | 07:24 | 128 | 26 | 10 | EXT |  | 0.89 | (c)
47939.712 | 10.227 | 10.206 | -1.203 | -1.224 | -1585 | -1585 | -1570 | 646 | 1199 | 4424 |  | CORR | PITT | 06:30 | 06:30 | 06:32 | 25 | 29 | 15 | EXT |  | 0.89 | (c)
47952.395 | 0 | -0.068 | -10.86 | -10.928 | 1448 | 1748 | 1712 | 254 |  | 4426 | Нарушение формы кольцевого шва | GWAN |  | 02:06 | 02:54 | 02:49 | 0 | 528 |  | EXT | Нарушение формы кольцевого шва |  | (c)
47952.395 | 0 | 0 | -10.86 | -10.86 | -2029 | -1053 | -1382 | 201 | 0 | 4426 | Смещение кромок | GWAN |  | 04:45 | 07:22 | 06:29 | 0 | 1294 |  | EXT | Смещение кромок Наружу Величина смещения - 3.5 мм. |  | (c)
47980.69 | 6.03 | 5.956 | -5.24 | -5.314 | -1794 | -1461 | -1526 | 437 | 5210 | 4428 |  | CORR | GENE | 05:31 | 06:25 | 06:14 | 104 | 535 | 11 | EXT |  | 0.89 | (c)
47981.054 | 6.394 | 6.373 | -4.876 | -4.897 | -1466 | -1405 | -1394 | 764 | 4851 | 4428 |  | CORR | CIGR | 06:24 | 06:34 | 06:36 | 46 | 145 | 12 | EXT |  | 0.89 | (c)
48031.905 | 0 | -0.021 | -11.465 | -11.486 | 793 | -2123 | 2095 | 0 |  | 4433 | Нарушение формы кольцевого шва | GWAN |  | 02:57 | 07:07 | 06:27 | 0 | 2603 |  | EXT | Нарушение формы кольцевого шва |  | (c)
48043.37 | 0 | -0.011 | -11.36 | -11.371 | 1079 | 2224 | 1709 | 0 |  | 4434 | Нарушение формы кольцевого шва | GWAN |  | 01:57 | 05:02 | 03:39 | 0 | 1260 |  | EXT | Нарушение формы кольцевого шва |  | (c)
48043.37 | 0 | -0.024 | -11.36 | -11.384 | -1557 | -627 | -968 | 379 |  | 4434 | Нарушение формы кольцевого шва | GWAN |  | 06:52 | 09:22 | 08:27 | 0 | 1177 |  | EXT | Нарушение формы кольцевого шва |  | (c)
48103.126 | 2.901 | 2.846 | -8.039 | -8.094 | 1131 | 1232 | 1213 | 1131 | 2846 | 4439 |  | CORR | GENE | 05:01 | 05:17 | 05:14 | 91 | 164 | 10 | EXT | Аномалия находится на упругопластическом изгибе: R=453 D, максимальное растяжение на 6.7 час. | 0.89 | (c)
48103.275 | 3.05 | 3.033 | -7.89 | -7.907 | 1324 | 1358 | 1366 | 1324 | 3033 | 4439 |  | CORR | CIGR | 05:32 | 05:37 | 05:38 | 27 | 85 | 10 | EXT | Аномалия находится на упругопластическом изгибе: R=453 D, максимальное растяжение на 6.7 час. | 0.89 | (c)
48103.669 | 3.444 | 3.427 | -7.496 | -7.513 | 1260 | 1372 | 1363 | 1260 | 3427 | 4439 |  | CORR | GENE | 05:21 | 05:39 | 05:38 | 100 | 206 | 13 | EXT | Аномалия находится на упругопластическом изгибе: R=472 D, максимальное растяжение на 6.7 час. | 0.89 | (c)
48147.034 | 2.154 | 2.133 | -8.751 | -8.772 | -1914 | -1831 | -1816 | 316 | 2133 | 4443 |  | CORR | CIGR | 05:45 | 05:58 | 06:01 | 38 | 197 | 10 | EXT |  | 0.89 | (c)
48149.667 | 4.787 | 4.779 | -6.118 | -6.126 | -2104 | -2094 | -2079 | 126 | 4779 | 4443 |  | GOUG | PITT | 05:14 | 05:16 | 05:18 | 27 | 51 | 7 | EXT | Задир. |  | (c)
48150.647 | 5.767 | 5.752 | -5.138 | -5.153 | -1784 | -1747 | -1729 | 446 | 5131 | 4443 |  | CORR | CIGR | 06:06 | 06:12 | 06:15 | 22 | 110 | 14 | EXT |  | 0.89 | (c)
48171.329 | 4.049 | 4.046 | -7.221 | -7.224 | 1564 | 1623 | 1632 | 1564 | 4046 | 4445 |  | CORR | CIGR | 07:57 | 08:06 | 08:08 | 20 | 135 | 11 | EXT |  | 0.89 | (c)
48171.433 | 4.153 | 4.142 | -7.117 | -7.128 | 1638 | 1673 | 1704 | 1638 | 4142 | 4445 |  | CORR | CIGR | 08:09 | 08:14 | 08:19 | 23 | 132 | 10 | EXT |  | 0.89 | (c)
48171.53 | 4.25 | 4.235 | -7.02 | -7.035 | 1486 | 1680 | 1620 | 1486 | 4235 | 4445 |  | CORR | GENE | 07:44 | 08:15 | 08:06 | 55 | 268 | 11 | EXT |  | 0.89 | (c)
48178.212 | 10.932 | 10.916 | -0.338 | -0.354 | 1240 | 1265 | 1281 | 1240 | 327 | 4445 |  | CORR | CIGR | 07:04 | 07:08 | 07:11 | 27 | 82 | 15 | EXT |  | 0.89 | (c)
48178.579 | 0.029 | 0.029 | -10.671 | -10.671 | -38 | -24 | -23 | 8 | 29 | 4446 |  | CORR | AXGR | 07:44 | 07:46 | 07:46 | 135 | 30 | 11 | EXT |  | 0.9 | (c)
48178.88 | 0.33 | 0.317 | -10.37 | -10.383 | -195 | -102 | -101 | 6 | 317 | 4446 |  | CORR | GENE | 07:19 | 07:34 | 07:34 | 160 | 189 | 10 | EXT |  | 0.9 | (c)
48179.549 | 0.999 | 0.94 | -9.701 | -9.76 | -26 | 77 | 265 | 0 | 940 | 4446 |  | CORR | GENE | 07:46 | 08:03 | 08:33 | 133 | 583 | 12 | EXT |  | 0.9 | (c)
48179.862 | 1.312 | 1.297 | -9.388 | -9.403 | 446 | 484 | 511 | 446 | 1297 | 4446 |  | CORR | CIGR | 09:02 | 09:08 | 09:13 | 25 | 130 | 11 | EXT |  | 0.89 | (c)
48187.822 | 9.272 | 9.21 | -1.428 | -1.49 | -1713 | -1693 | -1696 | 1679 | 1386 | 4446 |  | CORR | AXGR | 03:14 | 03:17 | 03:17 | 104 | 34 | 11 | EXT |  | 0.89 | (c)
48187.873 | 9.323 | 9.315 | -1.377 | -1.385 | -1733 | -1692 | -1692 | 1652 | 1359 | 4446 |  | CORR | CIGR | 03:11 | 03:17 | 03:17 | 26 | 81 | 22 | EXT |  | 0.89 | (c)
48187.963 | 9.413 | 9.376 | -1.287 | -1.324 | -1691 | -1679 | -1661 | 1631 | 831 | 4446 |  | CORR | GENE | 03:17 | 03:19 | 03:22 | 493 | 59 | 10 | EXT |  | 0.94 | (c)
48188.698 | 10.148 | 10.021 | -0.552 | -0.679 | -1605 | -1586 | -1588 | 1570 | 407 | 4446 |  | CORR | AXGR | 03:31 | 03:34 | 03:34 | 272 | 35 | 15 | EXT |  | 0.93 | (c)
48280.175 | 0 | -0.02 | -11.375 | -11.395 | 215 | 408 | 1178 | 88 |  | 4455 | Нарушение формы кольцевого шва | GWAN |  | 00:40 | 01:11 | 03:16 | 0 | 1928 |  | EXT | Нарушение формы кольцевого шва |  | (c)
48280.175 | 0 | -0.029 | -11.375 | -11.404 | -2005 | -1312 | -1374 | 226 |  | 4455 | Нарушение формы кольцевого шва | GWAN |  | 06:42 | 08:34 | 08:24 | 0 | 1262 |  | EXT | Нарушение формы кольцевого шва |  | (c)
48294.074 | 2.524 | 2.498 | -9.041 | -9.067 | -1032 | -890 | -924 | 815 | 2498 | 4456 |  | CORR | GENE | 03:37 | 04:00 | 03:55 | 167 | 217 | 10 | EXT |  | 0.9 | (c)
48300.78 | 9.23 | 9.217 | -2.335 | -2.348 | -488 | -483 | -446 | 404 | 2327 | 4456 |  | CORR | CIGR | 05:05 | 05:06 | 05:12 | 21 | 84 | 11 | EXT |  | 0.89 | (c)
48309.42 | 6.305 | 6.288 | -4.915 | -4.932 | -385 | -380 | -349 | 314 | 4912 | 4457 |  | CORR | CIGR | 08:24 | 08:24 | 08:29 | 20 | 71 | 11 | EXT |  | 0.88 | (c)
48325.9 | 0 | -0.055 | -11.445 | -11.5 | 1696 | -1708 | -893 | 978 |  | 4460 | Нарушение формы кольцевого шва | GWAN |  | 06:40 | 09:31 | 11:42 | 0 | 3743 |  | EXT | Нарушение формы кольцевого шва |  | (c)
48326.034 | 0.134 | 0.085 | -11.311 | -11.36 | 815 | 843 | 946 | 815 | 85 | 4460 |  | CORR | GENE | 04:18 | 04:23 | 04:39 | 74 | 261 | 10 | EXT |  | 0.89 | (c)
48335.646 | 9.746 | 9.712 | -1.699 | -1.733 | 922 | 1029 | 1025 | 922 | 1676 | 4460 |  | CORR | GENE | 04:35 | 04:53 | 04:52 | 57 | 205 | 11 | EXT |  | 0.89 | (c)
48338.104 | 0.759 | 0.734 | -9.916 | -9.941 | 1250 | 1273 | 1296 | 1250 | 734 | 4461 |  | CORR | CIGR | 04:33 | 04:37 | 04:41 | 25 | 93 | 13 | EXT |  | 0.89 | (c)
48344.856 | 7.511 | 7.472 | -3.164 | -3.203 | 1533 | 1626 | 1690 | 1533 | 3148 | 4461 |  | CORR | GENE | 05:19 | 05:34 | 05:44 | 55 | 313 | 11 | EXT |  | 0.89 | (c)
48359.963 | 1.093 | 1.04 | -10.252 | -10.305 | 858 | 924 | 913 | 858 | 1040 | 4463 |  | CORR | GENE | 06:13 | 06:24 | 06:22 | 65 | 110 | 12 | EXT |  | 0.89 | (c)
48382.225 | 0.435 | 0.404 | -10.915 | -10.946 | 689 | 828 | 806 | 689 | 404 | 4465 |  | CORR | CIGR | 03:58 | 04:20 | 04:17 | 46 | 235 | 11 | EXT |  | 0.89 | (c)
48418.67 | 3.515 | 3.491 | -7.565 | -7.589 | -786 | -753 | -705 | 623 | 3491 | 4468 |  | CORR | CIGR | 06:27 | 06:33 | 06:41 | 30 | 163 | 10 | EXT |  | 0.89 | (c)
48440.306 | 2.551 | 2.04 | -9.019 | -9.53 | -671 | -361 | -236 | 0 | 2040 | 4470 |  | CORR | GENE | 04:36 | 05:26 | 05:46 | 1045 | 869 | 10 | EXT |  | 0.96 | (c)
48495.13 | 0 | -0.055 | -11.515 | -11.57 | -929 | -21 | -245 | 0 |  | 4475 | Нарушение формы кольцевого шва | GWAN |  | 00:11 | 02:38 | 02:02 | 0 | 1368 |  | EXT | Нарушение формы кольцевого шва |  | (c)
48508.673 | 2.028 | 2.014 | -9.287 | -9.301 | 67 | 71 | 79 | 67 | 2014 | 4476 |  | GOUG | PITT | 04:59 | 04:59 | 05:01 | 35 | 25 | 7 | EXT | Задир. |  | (c)
48528.955 | 0 | -0.027 | -11.27 | -11.297 | 310 | 1073 | 944 | 310 |  | 4478 | Нарушение формы кольцевого шва | GWAN |  | 11:54 | 01:57 | 13:37 | 0 | 1268 |  | EXT | Нарушение формы кольцевого шва |  | (c)
48529.921 | 0.966 | 0.95 | -10.304 | -10.32 | -1025 | -707 | -829 | 632 | 950 | 4478 |  | CORR | GENE | 08:19 | 09:10 | 08:51 | 73 | 393 | 10 | EXT |  | 0.89 | (c)
48533.986 | 5.031 | 4.857 | -6.239 | -6.413 | 2155 | 2174 | 2170 | 45 | 4857 | 4478 |  | LWAN | AXGR | 04:52 | 04:55 | 04:55 | 282 | 30 |  | EXT | Эквивалент потери металла 14%. |  | (c)
48540.225 | 0 | -0.021 | -10.86 | -10.881 | -2083 | -1915 | -1325 | 147 |  | 4479 | Нарушение формы кольцевого шва | GWAN |  | 05:29 | 05:56 | 07:31 | 0 | 1517 |  | EXT | Нарушение формы кольцевого шва |  | (c)
48542.053 | 1.828 | 1.793 | -9.032 | -9.067 | -496 | -475 | -465 | 435 | 1793 | 4479 |  | GOUG | GENE | 09:45 | 09:49 | 09:50 | 97 | 61 | 10 | EXT | Задир. |  | (c)
48542.815 | 2.59 | 2.578 | -8.27 | -8.282 | -1020 | -927 | -874 | 728 | 2578 | 4479 |  | GOUG | GENE | 08:21 | 08:36 | 08:44 | 326 | 292 | 10 | EXT | Зона задиров. |  | (c)
48597.684 | 0.674 | 0.64 | -10.311 | -10.345 | -489 | -407 | -391 | 293 | 640 | 4484 |  | CORR | GENE | 07:46 | 07:59 | 08:01 | 50 | 196 | 12 | EXT |  | 0.89 | (c)
48598.07 | 1.06 | 1.051 | -9.925 | -9.934 | -711 | -711 | -673 | 635 | 1051 | 4484 |  | CORR | CIGR | 07:10 | 07:10 | 07:16 | 21 | 76 | 10 | EXT |  | 0.89 | (c)
48619.4 | 0 | -0.022 | -11.305 | -11.327 | -1203 | -20 | -437 | 329 |  | 4486 | Нарушение формы кольцевого шва | GWAN |  | 09:52 | 01:03 | 11:55 | 0 | 1532 |  | EXT | Нарушение формы кольцевого шва |  | (c)
48619.4 | 0 | -0.005 | -11.305 | -11.31 | 1434 | 1611 | 1732 | 1434 |  | 4486 | Нарушение формы кольцевого шва | GWAN |  | 04:57 | 05:26 | 05:45 | 0 | 595 |  | EXT | Нарушение формы кольцевого шва |  | (c)
48619.4 | 0 | -0.015 | -11.305 | -11.32 | -2164 | -1758 | -1767 | 1370 |  | 4486 | Нарушение формы кольцевого шва | GWAN |  | 07:17 | 08:22 | 08:21 | 0 | 794 |  | EXT | Нарушение формы кольцевого шва |  | (c)
48632.99 | 2.285 | 2.263 | -8.605 | -8.627 | -735 | -665 | -589 | 443 | 2263 | 4487 |  | CORR | GENE | 08:39 | 08:50 | 09:03 | 99 | 292 | 11 | EXT |  | 0.85 | (c)
48643.088 | 1.493 | 1.493 | -10.012 | -10.012 | 2012 | 2052 | 2066 | 110 | 1493 | 4488 |  | CORR | CIGR | 06:09 | 06:16 | 06:18 | 24 | 109 | 15 | EXT |  | 0.84 | (c)
48643.978 | 2.383 | 2.209 | -9.122 | -9.296 | 2144 | -2180 | -2163 | 0 | 2209 | 4488 |  | CORR | GENE | 06:30 | 06:53 | 06:55 | 365 | 309 | 29 | EXT |  | 0.98 | (c)
48647.017 | 5.422 | 5.417 | -6.083 | -6.088 | -1810 | -1659 | -1662 | 420 | 5417 | 4488 |  | CORR | GENE | 07:52 | 08:17 | 08:16 | 54 | 296 | 10 | EXT |  | 0.84 | (c)
48651.644 | 10.049 | 10.038 | -1.456 | -1.467 | -1654 | -1615 | -1605 | 576 | 1447 | 4488 |  | CORR | CIGR | 08:17 | 08:24 | 08:25 | 20 | 99 | 10 | EXT |  | 0.84 | (c)
48653.1 | 0 | -0.02 | -11.215 | -11.235 | 104 | 936 | 1400 | 0 |  | 4489 | Нарушение формы кольцевого шва | GWAN |  | 00:02 | 02:16 | 03:31 | 0 | 2591 |  | EXT | Нарушение формы кольцевого шва |  | (c)
48653.1 | 0 | -0.021 | -11.215 | -11.236 | -1529 | -1224 | -828 | 128 |  | 4489 | Нарушение формы кольцевого шва | GWAN |  | 07:38 | 08:27 | 09:31 | 0 | 1401 |  | EXT | Нарушение формы кольцевого шва |  | (c)
48675.595 | 0 | -0.036 | -11.37 | -11.406 | 1209 | 1710 | 2208 | 0 |  | 4491 | Нарушение формы кольцевого шва | GWAN |  | 06:03 | 07:24 | 08:44 | 0 | 1998 |  | EXT | Нарушение формы кольцевого шва |  | (c)
48686.965 | 0 | -0.034 | -11.43 | -11.464 | 1200 | 2017 | 1718 | 0 |  | 4492 | Нарушение формы кольцевого шва | GWAN |  | 02:18 | 04:30 | 03:42 | 0 | 1036 |  | EXT | Нарушение формы кольцевого шва |  | (c)
48686.965 | 0 | -0.049 | -11.43 | -11.479 | -2028 | -1073 | -715 | 0 |  | 4492 | Нарушение формы кольцевого шва | GWAN |  | 05:37 | 08:12 | 09:09 | 0 | 2627 |  | EXT | Нарушение формы кольцевого шва |  | (c)
48698.395 | 0 | -0.035 | -11.57 | -11.605 | 1614 | -821 | -1230 | 387 |  | 4493 | Нарушение формы кольцевого шва | GWAN |  | 07:14 | 00:41 | 11:35 | 0 | 3234 |  | EXT | Нарушение формы кольцевого шва |  | (c)
48726.334 | 5.064 | 5.009 | -6.476 | -6.531 | -1686 | -1633 | -1596 | 1505 | 5009 | 4495 |  | CORR | GENE | 05:09 | 05:17 | 05:23 | 87 | 181 | 11 | EXT |  | 0.89 | (c)
48727.219 | 5.949 | 5.913 | -5.591 | -5.627 | -982 | -789 | -815 | 648 | 5559 | 4495 |  | CORR | GENE | 07:02 | 07:33 | 07:29 | 68 | 334 | 11 | EXT |  | 0.89 | (c)
48733.549 | 0.739 | 0.725 | -10.411 | -10.425 | -215 | -147 | -130 | 46 | 725 | 4496 | Металлургический дефект | MIAN | CIGR | 08:53 | 09:04 | 09:07 | 33 | 168 |  | INT | Металлургический дефект Эквивалент потери металла 10%. |  | (c)
48737.946 | 5.136 | 5.117 | -6.014 | -6.033 | -2158 | -2035 | -2012 | 73 | 5117 | 4496 |  | CORR | GENE | 03:39 | 03:59 | 04:03 | 56 | 292 | 13 | EXT |  | 0.89 | (c)
48738.41 | 5.6 | 5.578 | -5.55 | -5.572 | -2190 | -1885 | -1935 | 41 | 5493 | 4496 |  | CORR | GENE | 03:34 | 04:24 | 04:15 | 79 | 510 | 10 | EXT |  | 0.89 | (c)
48742.408 | 9.598 | 9.598 | -1.552 | -1.552 | -1078 | -1056 | -1043 | 1009 | 1532 | 4496 |  | CORR | CIGR | 06:34 | 06:37 | 06:39 | 20 | 69 | 10 | EXT |  | 0.88 | (c)
48742.816 | 10.006 | 10.005 | -1.144 | -1.145 | -645 | -557 | -588 | 531 | 1115 | 4496 |  | CORR | CIGR | 07:44 | 07:58 | 07:53 | 30 | 114 | 13 | EXT |  | 0.89 | (c)
48742.858 | 10.048 | 10.041 | -1.102 | -1.109 | -1237 | -1232 | -1202 | 994 | 1084 | 4496 |  | CORR | CIGR | 06:08 | 06:09 | 06:14 | 25 | 69 | 11 | EXT |  | 0.89 | (c)
48742.986 | 10.176 | 10.168 | -0.974 | -0.982 | -959 | -948 | -924 | 889 | 952 | 4496 |  | CORR | CIGR | 06:53 | 06:55 | 06:59 | 30 | 70 | 15 | EXT |  | 0.89 | (c)
48747.6 | 3.64 | 3.625 | -7.59 | -7.605 | 1986 | 1986 | 2051 | 115 | 3625 | 4497 |  | CORR | CIGR | 06:04 | 06:04 | 06:14 | 29 | 130 | 11 | EXT |  | 0.89 | (c)
48747.85 | 3.89 | 3.785 | -7.34 | -7.445 | 1987 | 2102 | 2080 | 57 | 3785 | 4497 |  | CORR | GENE | 06:04 | 06:23 | 06:19 | 106 | 186 | 11 | EXT |  | 0.89 | (c)
48748.101 | 4.141 | 3.943 | -7.089 | -7.287 | 2066 | 2129 | 2133 | 31 | 3943 | 4497 |  | CORR | GENE | 06:17 | 06:27 | 06:28 | 588 | 134 | 11 | EXT |  | 0.95 | (c)
48750.771 | 6.811 | 6.765 | -4.419 | -4.465 | 1043 | 1078 | 1153 | 967 | 4408 | 4497 |  | CORR | GENE | 03:32 | 03:37 | 03:50 | 57 | 221 | 10 | EXT |  | 0.89 | (c)
48751.238 | 7.278 | 7.246 | -3.952 | -3.984 | 1247 | 1598 | 1558 | 362 | 3898 | 4497 |  | CORR | GENE | 04:05 | 05:01 | 04:55 | 86 | 621 | 11 | EXT |  | 0.89 | (c)
48752.815 | 8.855 | 8.849 | -2.375 | -2.381 | 2053 | 2082 | 2106 | 72 | 2360 | 4497 |  | CORR | CIGR | 06:15 | 06:19 | 06:23 | 21 | 106 | 11 | EXT |  | 0.88 | (c)
48756.863 | 1.673 | 1.636 | -9.737 | -9.774 | -1046 | -872 | -878 | 710 | 1636 | 4498 |  | CORR | GENE | 06:40 | 07:08 | 07:07 | 80 | 335 | 10 | EXT |  | 0.85 | (c)
48763.747 | 8.557 | 8.536 | -2.853 | -2.874 | -786 | -632 | -682 | 578 | 2744 | 4498 |  | CORR | GENE | 07:22 | 07:47 | 07:39 | 130 | 208 | 10 | EXT |  | 0.85 | (c)
48764.059 | 8.869 | 8.862 | -2.541 | -2.548 | -519 | -497 | -483 | 447 | 2530 | 4498 |  | CORR | CIGR | 08:05 | 08:09 | 08:11 | 18 | 72 | 14 | EXT |  | 0.84 | (c)
48765.251 | 10.061 | 10.042 | -1.349 | -1.368 | -647 | -484 | -481 | 315 | 1196 | 4498 |  | CORR | GENE | 07:45 | 08:11 | 08:11 | 172 | 332 | 26 | EXT |  | 0.89 | (c)
48765.558 | 10.368 | 10.346 | -1.042 | -1.064 | -2219 | -2138 | -2063 | 11 | 995 | 4498 |  | CORR | GENE | 03:31 | 03:44 | 03:56 | 69 | 313 | 10 | EXT |  | 0.85 | (c)
48774.956 | 8.356 | 8.339 | -2.849 | -2.866 | -533 | -437 | -431 | 329 | 2820 | 4499 |  | CORR | CIGR | 08:10 | 08:26 | 08:27 | 46 | 204 | 11 | EXT |  | 0.84 | (c)
48776.747 | 10.147 | 10.081 | -1.058 | -1.124 | -1308 | -1244 | -1111 | 913 | 1030 | 4499 |  | CORR | GENE | 06:05 | 06:15 | 06:37 | 94 | 395 | 10 | EXT |  | 0.85 | (c)
48776.949 | 10.349 | 10.308 | -0.856 | -0.897 | -646 | -582 | -530 | 414 | 839 | 4499 |  | CORR | GENE | 07:52 | 08:02 | 08:11 | 58 | 232 | 10 | EXT |  | 0.84 | (c)
48777.168 | 10.568 | 10.557 | -0.637 | -0.648 | -1264 | -1214 | -1179 | 966 | 618 | 4499 |  | CORR | CIGR | 06:12 | 06:20 | 06:26 | 30 | 171 | 10 | EXT |  | 0.84 | (c)
48777.805 | 0 | -0.011 | -11.245 | -11.256 | -164 | 962 | 889 | 0 |  | 4500 | Нарушение формы кольцевого шва | GWAN |  | 02:22 | 05:23 | 05:12 | 0 | 2106 |  | EXT | Нарушение формы кольцевого шва |  | (c)
48777.805 | 0 | -0.022 | -11.245 | -11.267 | 2218 | -1901 | -1284 | 0 |  | 4500 | Нарушение формы кольцевого шва | GWAN |  | 08:46 | 09:41 | 11:21 | 0 | 1918 |  | EXT | Нарушение формы кольцевого шва |  | (c)
48779.82 | 2.015 | 1.957 | -9.23 | -9.288 | 1429 | 1493 | 1494 | 672 | 1957 | 4500 |  | DENT | GENE | 06:39 | 06:49 | 06:49 | 122 | 129 | 0.5 | N/A | Глубина вмятины: 7 мм (0,5%). Линейка: 12 см в (196 см; 06:49 ч:мин) |  | (c)
48789.05 | 0 | -0.021 | -11.425 | -11.446 | 1510 | -1957 | -1979 | 0 |  | 4501 | Нарушение формы кольцевого шва | GWAN |  | 01:56 | 04:36 | 04:33 | 0 | 1945 |  | EXT | Нарушение формы кольцевого шва |  | (c)
48789.05 | 0 | -0.023 | -11.425 | -11.448 | -407 | 139 | 277 | 0 |  | 4501 | Нарушение формы кольцевого шва | GWAN |  | 08:46 | 10:14 | 10:37 | 0 | 1369 |  | EXT | Нарушение формы кольцевого шва |  | (c)
48792.424 | 3.374 | 3.341 | -8.051 | -8.084 | -635 | -545 | -505 | 375 | 3341 | 4501 |  | CORR | GENE | 08:10 | 08:24 | 08:31 | 60 | 261 | 13 | EXT |  | 0.85 | (c)
48800.475 | 0 | -0.03 | -1.515 | -1.545 | 1979 | -1395 | -1618 | 754 |  | 4502 | Нарушение формы кольцевого шва | GWAN |  | 10:49 | 01:44 | 13:08 | 0 | 1727 |  | EXT | Нарушение формы кольцевого шва |  | (c)
48811.61 | 0 | -0.025 | -11.595 | -11.62 | -195 | 287 | 174 | 0 |  | 4505 | Нарушение формы кольцевого шва | GWAN |  | 01:25 | 02:43 | 02:25 | 0 | 736 |  | EXT | Нарушение формы кольцевого шва |  | (c)
48811.61 | 0 | -0.018 | -11.595 | -11.613 | 881 | 1213 | 1401 | 881 |  | 4505 | Нарушение формы кольцевого шва | GWAN |  | 04:19 | 05:13 | 05:43 | 0 | 1039 |  | EXT | Нарушение формы кольцевого шва |  | (c)
48846.12 | 0 | -0.021 | -11.515 | -11.536 | -1508 | -679 | 433 | 0 |  | 4508 | Нарушение формы кольцевого шва | GWAN |  | 07:04 | 09:18 | 12:18 | 0 | 3882 |  | EXT | Нарушение формы кольцевого шва |  | (c)
48849.966 | 3.846 | 3.835 | -7.669 | -7.68 | 1463 | 1546 | 1568 | 558 | 3835 | 4508 |  | CORR | CIGR | 03:04 | 03:17 | 03:21 | 45 | 210 | 12 | EXT |  | 0.84 | (c)
48857.635 | 0 | -0.012 | -11.48 | -11.492 | 1953 | -2079 | -1801 | 0 |  | 4509 | Нарушение формы кольцевого шва | GWAN |  | 02:45 | 03:55 | 04:39 | 0 | 1415 |  | EXT | Нарушение формы кольцевого шва |  | (c)
48857.635 | 0 | -0.019 | -11.48 | -11.499 | -394 | 73 | 601 | 0 |  | 4509 | Нарушение формы кольцевого шва | GWAN |  | 08:27 | 09:42 | 11:07 | 0 | 1990 |  | EXT | Нарушение формы кольцевого шва |  | (c)
48869.115 | 0 | -0.037 | -11.315 | -11.352 | -1445 | 165 | -396 | 654 |  | 4510 | Нарушение формы кольцевого шва | GWAN |  | 10:10 | 02:29 | 12:59 | 0 | 2099 |  | EXT | Нарушение формы кольцевого шва |  | (c)
48881.325 | 0.895 | 0.864 | -10.42 | -10.451 | -1845 | -1756 | -1739 | 386 | 864 | 4511 |  | CORR | GENE | 05:01 | 05:16 | 05:19 | 62 | 212 | 10 | EXT |  | 0.84 | (c)
48891.745 | 0 | -0.031 | -9.07 | -9.101 | -1269 | 739 | -108 | 961 |  | 4512 | Нарушение формы кольцевого шва | GWAN |  | 11:27 | 04:51 | 14:35 | 0 | 2323 |  | EXT | Нарушение формы кольцевого шва |  | (c)
48891.745 | 0 | -0.01 | -9.07 | -9.08 | 1118 | 1592 | 1705 | 0 |  | 4512 | Нарушение формы кольцевого шва | GWAN |  | 05:52 | 07:09 | 07:27 | 0 | 1175 |  | EXT | Нарушение формы кольцевого шва |  | (c)
48900.484 | 8.739 | 8.725 | -0.331 | -0.345 | 2066 | 2115 | 2117 | 64 | 316 | 4512 |  | CORR | CIGR | 08:25 | 08:33 | 08:34 | 29 | 100 | 15 | EXT |  | 0.84 | (c)
48900.87 | 0.055 | 0.043 | -2.35 | -2.362 | -2156 | -1985 | -1994 | 75 | 43 | 4513 |  | CORR | GENE | 06:29 | 06:57 | 06:55 | 69 | 323 | 12 | EXT |  | 0.85 | (c)
48906.156 | 2.936 | 2.913 | -8.214 | -8.237 | -1887 | -1766 | -1772 | 344 | 2913 | 4514 |  | CORR | GENE | 07:25 | 07:44 | 07:43 | 87 | 229 | 11 | EXT |  | 0.89 | (c)
48914.37 | 0 | -0.016 | -11.26 | -11.276 | -1953 | -1781 | -1813 | 278 |  | 4515 | Нарушение формы кольцевого шва | GWAN |  | 07:06 | 07:34 | 07:29 | 0 | 279 |  | EXT | Нарушение формы кольцевого шва |  | (c)
48925.63 | 0 | -0.061 | -11.265 | -11.326 | 184 | 600 | 681 | 184 |  | 4516 | Нарушение формы кольцевого шва | GWAN |  | 00:56 | 02:03 | 02:16 | 0 | 994 |  | EXT | Нарушение формы кольцевого шва |  | (c)
48925.63 | 0 | 0 | -11.265 | -11.265 | 1363 | 1866 | 1720 | 152 | 0 | 4516 | Смещение кромок | GWAN |  | 04:06 | 05:28 | 05:04 | 0 | 716 |  | EXT | Смещение кромок Наружу Величина смещения - 2.8 мм. |  | (c)
48925.63 | 0 | -0.035 | -11.265 | -11.3 | -2140 | -1947 | -1828 | 91 |  | 4516 | Нарушение формы кольцевого шва | GWAN |  | 06:41 | 07:12 | 07:31 | 0 | 623 |  | EXT | Нарушение формы кольцевого шва |  | (c)
48925.63 | 0 | -0.052 | -11.265 | -11.317 | -880 | -650 | -474 | 67 |  | 4516 | Нарушение формы кольцевого шва | GWAN |  | 10:04 | 10:42 | 11:10 | 0 | 813 |  | EXT | Нарушение формы кольцевого шва |  | (c)
48955.881 | 7.691 | 7.618 | -3.659 | -3.732 | 22 | 36 | 38 | 22 | 3552 | 4518 |  | LWAN | AXGR | 09:21 | 09:24 | 09:24 | 180 | 34 |  | EXT | Эквивалент потери металла 12%. Аномалия находится на упругопластическом изгибе: R=488 D, максимальное растяжение на 7 час. |  | (c)
49003.99 | 0 | -0.023 | -10.965 | -10.988 | [5 empty] | 4523 | Нарушение формы кольцевого шва | GWAN |  | 10:13 | 11:57 | 12:12 | 0 | 1476 |  | EXT | Нарушение формы кольцевого шва |  | (c)
49014.955 | 0 | -0.024 | -11.385 | -11.409 | [5 empty] | 4524 | Нарушение формы кольцевого шва | GWAN |  | 10:39 | 01:21 | 14:07 | 0 | 2577 |  | EXT | Нарушение формы кольцевого шва |  | (c)
49014.955 | 0 | -0.019 | -11.385 | -11.404 | [5 empty] | 4524 | Нарушение формы кольцевого шва | GWAN |  | 06:13 | 08:11 | 08:18 | 0 | 1556 |  | EXT | Нарушение формы кольцевого шва |  | (c)
49035.33 | 0 | -0.039 | -11.21 | -11.249 | -392 | -22 | 47 | 0 |  | 4526 | Нарушение формы кольцевого шва | GWAN |  | 10:08 | 11:08 | 11:19 | 0 | 878 |  | EXT | Нарушение формы кольцевого шва |  | (c)
49102.4 | 0 | -0.029 | -10.11 | -10.139 | -459 | 9 | 22 | 459 |  | 4532 | Нарушение формы кольцевого шва | GWAN |  | 10:50 | 00:05 | 12:07 | 0 | 961 |  | EXT | Нарушение формы кольцевого шва |  | (c)
49106.003 | 3.603 | 3.588 | -6.507 | -6.522 | 1441 | 1490 | 1495 | 682 | 3588 | 4532 |  | CORR | CIGR | 03:56 | 04:04 | 04:05 | 25 | 107 | 10 | EXT |  | 0.88 | (c)
49108.578 | 6.178 | 6.168 | -3.932 | -3.942 | -2016 | -1942 | -1956 | 215 | 3912 | 4532 |  | CORR | CIGR | 06:38 | 06:50 | 06:48 | 30 | 119 | 10 | EXT |  | 0.89 | (c)
49112.043 | 9.643 | 9.527 | -0.467 | -0.583 | 1054 | 1153 | 1221 | 842 | 401 | 4532 |  | CORR | GENE | 02:54 | 03:10 | 03:21 | 182 | 334 | 15 | EXT |  | 0.91 | (c)
49112.274 | 9.874 | 9.804 | -0.236 | -0.306 | 1175 | 1263 | 1229 | 947 | 54 | 4532 |  | CORR | GENE | 03:13 | 03:27 | 03:22 | 252 | 108 | 14 | EXT |  | 0.92 | (c)
49112.51 | 0 | 0 | -10.92 | -10.92 | 965 | 1294 | 1265 | 666 | 0 | 4533 | Смещение кромок | GWAN |  | 05:21 | 06:15 | 06:10 | 0 | 599 |  | EXT | Смещение кромок Наружу Величина смещения - 2.8 мм. |  | (c)
49112.51 | 0 | -0.024 | -10.92 | -10.944 | 2100 | -2094 | -2111 | 0 |  | 4533 | Нарушение формы кольцевого шва | GWAN |  | 08:25 | 09:08 | 09:05 | 0 | 500 |  | EXT | Нарушение формы кольцевого шва |  | (c)
49114.957 | 2.447 | 2.436 | -8.473 | -8.484 | 258 | 280 | 304 | 258 | 2436 | 4533 |  | CORR | CIGR | 03:27 | 03:31 | 03:35 | 23 | 93 | 10 | EXT |  | 0.88 | (c)
49114.971 | 2.461 | 2.36 | -8.459 | -8.56 | 183 | 228 | 214 | 183 | 2360 | 4533 |  | CORR | GENE | 03:15 | 03:22 | 03:20 | 281 | 63 | 13 | EXT |  | 0.93 | (c)
49115.556 | 3.046 | 2.96 | -7.874 | -7.96 | 111 | 122 | 124 | 111 | 2960 | 4533 |  | CORR | AXGR | 03:04 | 03:05 | 03:06 | 127 | 27 | 12 | EXT |  | 0.9 | (c)
49115.645 | 3.135 | 3.105 | -7.785 | -7.815 | -30 | 126 | 87 | 0 | 3105 | 4533 |  | CORR | GENE | 02:41 | 03:06 | 02:60 | 60 | 235 | 13 | EXT |  | 0.89 | (c)
49115.787 | 3.277 | 3.212 | -7.643 | -7.708 | 112 | 128 | 129 | 112 | 3212 | 4533 |  | CORR | AXGR | 03:04 | 03:06 | 03:06 | 154 | 35 | 12 | EXT |  | 0.9 | (c)
49115.996 | 3.486 | 3.463 | -7.434 | -7.457 | 1694 | 1785 | 1788 | 349 | 3463 | 4533 |  | CORR | CIGR | 07:19 | 07:34 | 07:34 | 34 | 188 | 10 | EXT |  | 0.89 | (c)
49117.146 | 4.636 | 4.626 | -6.284 | -6.294 | 225 | 226 | 264 | 225 | 4626 | 4533 |  | CORR | CIGR | 03:22 | 03:22 | 03:28 | 21 | 79 | 12 | EXT |  | 0.88 | (c)
49117.493 | 4.983 | 4.977 | -5.937 | -5.943 | 140 | 140 | 178 | 140 | 4977 | 4533 |  | CORR | CIGR | 03:08 | 03:08 | 03:14 | 20 | 77 | 10 | EXT |  | 0.88 | (c)
49117.928 | 5.418 | 5.395 | -5.502 | -5.525 | 1143 | 1282 | 1271 | 832 | 5395 | 4533 |  | CORR | CIGR | 05:50 | 06:13 | 06:11 | 45 | 256 | 10 | EXT |  | 0.89 | (c)
49120.658 | 8.148 | 8.102 | -2.772 | -2.818 | 878 | 1040 | 1080 | 878 | 2741 | 4533 |  | CORR | GENE | 05:07 | 05:33 | 05:40 | 77 | 404 | 14 | EXT |  | 0.89 | (c)
49121.455 | 8.945 | 8.877 | -1.975 | -2.043 | 998 | 1204 | 1300 | 628 | 1936 | 4533 |  | CORR | GENE | 05:27 | 05:60 | 06:15 | 107 | 605 | 11 | EXT |  | 0.89 | (c)
49123.895 | 0.465 | 0.447 | -10.61 | -10.628 | 1931 | 2003 | 2037 | 88 | 447 | 4534 |  | CORR | CIGR | 05:05 | 05:16 | 05:22 | 28 | 212 | 13 | EXT |  | 0.89 | (c)
49123.928 | 0.498 | 0.456 | -10.577 | -10.619 | -2161 | -2037 | -1984 | 69 | 456 | 4534 |  | CORR | GENE | 06:04 | 06:24 | 06:33 | 63 | 354 | 10 | EXT |  | 0.89 | (c)
49124.038 | 0.608 | 0.586 | -10.467 | -10.489 | -2113 | -2044 | -1994 | 117 | 586 | 4534 |  | CORR | CIGR | 06:12 | 06:23 | 06:31 | 40 | 238 | 11 | EXT |  | 0.89 | (c)
49124.768 | 1.338 | 1.322 | -9.737 | -9.753 | -2118 | -2084 | -2039 | 112 | 1322 | 4534 |  | CORR | CIGR | 06:11 | 06:17 | 06:24 | 34 | 159 | 10 | EXT |  | 0.89 | (c)
49125.206 | 1.776 | 1.701 | -9.299 | -9.374 | -2133 | -1917 | -1818 | 97 | 1701 | 4534 |  | CORR | GENE | 06:09 | 06:44 | 06:60 | 102 | 631 | 11 | EXT |  | 0.89 | (c)
49126.294 | 2.864 | 2.846 | -8.211 | -8.229 | -2196 | -2105 | -2102 | 34 | 2846 | 4534 |  | CORR | CIGR | 05:58 | 06:13 | 06:14 | 35 | 188 | 14 | EXT |  | 0.89 | (c)
49126.535 | 3.105 | 3.065 | -7.97 | -8.01 | 2114 | -2175 | -2166 | 0 | 3065 | 4534 |  | CORR | GENE | 05:34 | 06:02 | 06:03 | 57 | 363 | 12 | EXT |  | 0.89 | (c)
49126.658 | 3.228 | 3.168 | -7.847 | -7.907 | 2166 | -2108 | -2121 | 0 | 3168 | 4534 |  | CORR | GENE | 05:42 | 06:13 | 06:11 | 94 | 348 | 11 | EXT |  | 0.89 | (c)
49126.961 | 3.531 | 3.364 | -7.544 | -7.711 | 1948 | -1830 | -2058 | 0 | 3364 | 4534 |  | CORR | GENE | 05:07 | 06:58 | 06:21 | 272 | 910 | 11 | EXT |  | 0.92 | (c)
49127.205 | 3.775 | 3.766 | -7.3 | -7.309 | 1993 | 2098 | 2086 | 52 | 3766 | 4534 |  | CORR | CIGR | 05:15 | 05:31 | 05:30 | 31 | 186 | 11 | EXT |  | 0.89 | (c)
49128.455 | 5.025 | 5.017 | -6.05 | -6.058 | 1460 | 1463 | 1477 | 736 | 5017 | 4534 |  | CORR | PITT | 03:49 | 03:49 | 03:51 | 21 | 35 | 18 | EXT |  | 0.89 | (c)
49129.154 | 5.724 | 5.372 | -5.351 | -5.703 | -1676 | -1666 | -1651 | 554 | 5141 | 4534 |  | CORR | GENE | 07:22 | 07:24 | 07:27 | 562 | 51 | 10 | EXT |  | 0.94 | (c)
49134.505 | 0 | -0.031 | -11.03 | -11.061 | 897 | 1205 | 1247 | 633 |  | 4535 | Нарушение формы кольцевого шва | GWAN |  | 01:27 | 02:17 | 02:24 | 0 | 700 |  | EXT | Нарушение формы кольцевого шва |  | (c)
49144.954 | 10.449 | 10.433 | -0.581 | -0.597 | 2099 | 2117 | 2190 | 0 | 559 | 4535 |  | CORR | CIGR | 04:41 | 04:44 | 04:56 | 38 | 182 | 10 | EXT |  | 0.89 | (c)
49147.973 | 2.438 | 2.423 | -8.602 | -8.617 | -1647 | -1575 | -1557 | 583 | 2423 | 4536 |  | CORR | CIGR | 05:28 | 05:40 | 05:43 | 29 | 180 | 10 | EXT |  | 0.89 | (c)
49148.584 | 3.049 | 3.035 | -7.991 | -8.005 | -1652 | -1583 | -1590 | 578 | 3035 | 4536 |  | CORR | CIGR | 05:28 | 05:39 | 05:38 | 24 | 125 | 10 | EXT |  | 0.88 | (c)
49148.849 | 3.314 | 3.301 | -7.726 | -7.739 | -1556 | -1517 | -1497 | 674 | 3301 | 4536 |  | CORR | CIGR | 05:43 | 05:49 | 05:53 | 25 | 118 | 10 | EXT |  | 0.88 | (c)
49167.445 | 0 | -0.03 | -11.295 | -11.325 | -52 | 821 | 974 | 0 |  | 4538 | Нарушение формы кольцевого шва | GWAN |  | 09:36 | 11:57 | 12:22 | 0 | 2052 |  | EXT | Нарушение формы кольцевого шва Аномалия находится на упругопластическом изгибе: R=531 D, максимальное растяжение на 5.8 час. |  | (c)
49169.04 | 1.595 | 1.506 | -9.7 | -9.789 | -1674 | -1155 | -1334 | 557 | 1506 | 4538 |  | CORR | GENE | 05:14 | 06:38 | 06:09 | 178 | 680 | 15 | EXT | Аномалия находится на упругопластическом изгибе: R=473 D, максимальное растяжение на 5.8 час. | 0.91 | (c)
49170.688 | 3.243 | 3.239 | -8.052 | -8.056 | -407 | -344 | -336 | 264 | 3239 | 4538 |  | CORR | CIGR | 08:39 | 08:49 | 08:50 | 27 | 143 | 10 | EXT | Аномалия находится на упругопластическом изгибе: R=435 D, максимальное растяжение на 5.9 час. | 0.89 | (c)
49177.625 | 10.18 | 10.171 | -1.115 | -1.124 | -2171 | -2131 | -2121 | 59 | 1085 | 4538 |  | CORR | CIGR | 03:54 | 04:01 | 04:02 | 39 | 100 | 10 | EXT |  | 0.89 | (c)
49178.74 | 0 | -0.03 | -11.4 | -11.43 | -67 | 474 | 565 | 0 |  | 4539 | Нарушение формы кольцевого шва | GWAN |  | 09:35 | 11:02 | 11:17 | 0 | 1264 |  | EXT | Нарушение формы кольцевого шва |  | (c)
49186.001 | 7.261 | 7.234 | -4.139 | -4.166 | 1937 | 1963 | 2004 | 159 | 4139 | 4539 |  | CORR | CIGR | 02:58 | 03:02 | 03:09 | 27 | 135 | 11 | EXT |  | 0.89 | (c)
49194.436 | 4.296 | 4.296 | -6.729 | -6.729 | 1227 | 1240 | 1265 | 927 | 4296 | 4540 |  | CORR | CIGR | 03:26 | 03:28 | 03:32 | 19 | 76 | 12 | EXT |  | 0.88 | (c)
49202.711 | 1.546 | 1.491 | -9.764 | -9.819 | -2173 | -2042 | -1995 | 58 | 1491 | 4541 |  | CORR | GENE | 03:46 | 04:07 | 04:15 | 78 | 356 | 10 | EXT |  | 0.89 | (c)
49203.523 | 2.358 | 2.333 | -8.952 | -8.977 | -2113 | -1994 | -2013 | 118 | 2333 | 4541 |  | CORR | CIGR | 03:56 | 04:15 | 04:12 | 37 | 200 | 12 | EXT |  | 0.89 | (c)
49208.154 | 6.989 | 6.97 | -4.321 | -4.34 | -1141 | -1106 | -1094 | 1047 | 4317 | 4541 |  | CORR | CIGR | 06:33 | 06:38 | 06:40 | 23 | 94 | 13 | EXT |  | 0.89 | (c)
49208.401 | 7.236 | 7.211 | -4.074 | -4.099 | -1748 | -1667 | -1612 | 483 | 4062 | 4541 |  | CORR | CIGR | 04:55 | 05:08 | 05:17 | 37 | 271 | 13 | EXT |  | 0.89 | (c)
49208.46 | 7.295 | 7.278 | -4.015 | -4.032 | -2101 | -2015 | -2008 | 130 | 3972 | 4541 |  | CORR | GENE | 03:58 | 04:12 | 04:13 | 60 | 185 | 15 | EXT |  | 0.89 | (c)
49214.325 | 1.85 | 1.827 | -9.39 | -9.413 | -2091 | -2087 | -2010 | 139 | 1827 | 4542 |  | CORR | CIGR | 04:05 | 04:05 | 04:18 | 25 | 162 | 10 | EXT |  | 0.88 | (c)
49216.839 | 4.364 | 4.342 | -6.876 | -6.898 | -2199 | -2145 | -2125 | 31 | 4342 | 4542 |  | CORR | CIGR | 03:47 | 03:56 | 03:59 | 28 | 149 | 12 | EXT |  | 0.89 | (c)
49217.847 | 5.372 | 5.345 | -5.868 | -5.895 | -1810 | -1757 | -1719 | 420 | 5345 | 4542 |  | CORR | CIGR | 04:50 | 04:58 | 05:05 | 36 | 182 | 10 | EXT |  | 0.89 | (c)
49219.09 | 6.615 | 6.584 | -4.625 | -4.656 | -1963 | -1751 | -1806 | 267 | 4600 | 4542 |  | CORR | GENE | 04:25 | 04:59 | 04:51 | 56 | 315 | 10 | EXT |  | 0.89 | (c)
49220.275 | 7.8 | 7.78 | -3.44 | -3.46 | -1464 | -1395 | -1394 | 766 | 3440 | 4542 |  | CORR | CIGR | 05:46 | 05:57 | 05:57 | 20 | 141 | 10 | EXT |  | 0.88 | (c)
49222.829 | 10.354 | 10.303 | -0.886 | -0.937 | -1672 | -1543 | -1507 | 558 | 865 | 4542 |  | CORR | GENE | 05:12 | 05:33 | 05:39 | 72 | 330 | 12 | EXT |  | 0.89 | (c)
49227.936 | 4.221 | 4.199 | -7.079 | -7.101 | 2022 | 2077 | 2127 | 0 | 4199 | 4543 |  | CORR | GENE | 08:07 | 08:16 | 08:24 | 48 | 210 | 12 | EXT |  | 0.89 | (c)
49228.039 | 4.324 | 4.306 | -6.976 | -6.994 | 2113 | 2139 | 2212 | 0 | 4306 | 4543 |  | CORR | CIGR | 08:21 | 08:26 | 08:38 | 38 | 199 | 10 | EXT |  | 0.89 | (c)
49235.015 | 0 | -0.024 | -11.205 | -11.229 | 87 | 1018 | 956 | 87 |  | 4544 | Нарушение формы кольцевого шва | GWAN |  | 09:43 | 00:13 | 12:03 | 0 | 1737 |  | EXT | Нарушение формы кольцевого шва |  | (c)
49243.077 | 8.062 | 8.03 | -3.143 | -3.175 | -1524 | -1523 | -1509 | 707 | 3125 | 4544 |  | CORR | PITT | 05:23 | 05:23 | 05:25 | 50 | 29 | 26 | EXT |  | 0.89 | (c)
49267.189 | 9.529 | 9.515 | -1.256 | -1.27 | 513 | 568 | 589 | 513 | 1243 | 4546 |  | CORR | CIGR | 03:46 | 03:54 | 03:58 | 27 | 153 | 10 | EXT |  | 0.89 | (c)
49285.779 | 6.104 | 6.101 | -5.291 | -5.294 | 59 | 109 | 157 | 59 | 5263 | 4548 |  | CORR | CIGR | 04:36 | 04:44 | 04:52 | 31 | 195 | 14 | EXT |  | 0.89 | (c)
49286.079 | 6.404 | 6.385 | -4.991 | -5.01 | 190 | 298 | 297 | 190 | 4962 | 4548 |  | CORR | GENE | 04:57 | 05:15 | 05:14 | 48 | 213 | 11 | EXT |  | 0.89 | (c)
49313.725 | 0 | -0.04 | -11.405 | -11.445 | 1974 | -1904 | -1624 | 0 |  | 4551 | Нарушение формы кольцевого шва | GWAN |  | 07:33 | 09:07 | 09:53 | 0 | 1726 |  | EXT | Нарушение формы кольцевого шва |  | (c)
49332.957 | 7.827 | 7.788 | -3.193 | -3.232 | -2045 | -1940 | -1948 | 186 | 3184 | 4552 |  | CORR | CIGR | 05:03 | 05:20 | 05:19 | 48 | 193 | 13 | EXT |  | 0.84 | (c)
49336.15 | 0 | -0.022 | -11.15 | -11.172 | -1131 | -710 | 38 | 1024 |  | 4553 | Нарушение формы кольцевого шва | GWAN |  | 09:30 | 10:38 | 12:38 | 0 | 2337 |  | EXT | Нарушение формы кольцевого шва |  | (c)
49336.686 | 0.536 | 0.51 | -10.614 | -10.64 | 1624 | 1688 | 1743 | 368 | 510 | 4553 |  | CORR | CIGR | 04:54 | 05:05 | 05:13 | 43 | 238 | 10 | EXT |  | 0.89 | (c)
49348.068 | 0.768 | 0.722 | -10.467 | -10.513 | 360 | 551 | 510 | 360 | 722 | 4554 |  | CORR | GENE | 02:43 | 03:13 | 03:07 | 54 | 300 | 14 | EXT |  | 0.89 | (c)
49358.535 | 0 | -0.024 | -11.155 | -11.179 | 254 | 651 | 708 | 254 |  | 4555 | Нарушение формы кольцевого шва | GWAN |  | 01:40 | 02:44 | 02:53 | 0 | 907 |  | EXT | Нарушение формы кольцевого шва |  | (c)
49358.535 | 0 | 0 | -11.155 | -11.155 | 1623 | -2159 | 2038 | 0 | 0 | 4555 | Смещение кромок | GWAN |  | 05:21 | 07:11 | 06:28 | 0 | 829 |  | EXT | Смещение кромок Наружу Величина смещения - 2.3 мм. |  | (c)
49366.96 | 8.425 | 8.395 | -2.73 | -2.76 | 907 | 960 | 1057 | 907 | 2720 | 4555 |  | CORR | CIGR | 03:26 | 03:34 | 03:50 | 40 | 299 | 13 | EXT |  | 0.89 | (c)
49372.356 | 2.666 | 2.652 | -8.599 | -8.613 | 922 | 958 | 1023 | 922 | 2652 | 4556 |  | CORR | CIGR | 02:57 | 03:03 | 03:13 | 29 | 202 | 14 | EXT |  | 0.89 | (c)
49380.955 | 0 | -0.024 | -11.335 | -11.359 | 591 | 1021 | 948 | 591 |  | 4557 | Нарушение формы кольцевого шва | GWAN |  | 03:29 | 04:39 | 04:27 | 0 | 715 |  | EXT | Нарушение формы кольцевого шва |  | (c)
49408.314 | 5.094 | 5.039 | -6.181 | -6.236 | 231 | 405 | 494 | 231 | 5039 | 4560 |  | CORR | GENE | 03:27 | 03:55 | 04:09 | 97 | 527 | 11 | EXT |  | 0.85 | (c)
49409.109 | 5.889 | 5.841 | -5.386 | -5.434 | 393 | 632 | 612 | 393 | 5347 | 4560 |  | CORR | GENE | 03:53 | 04:32 | 04:28 | 87 | 438 | 12 | EXT |  | 0.85 | (c)
49409.948 | 6.728 | 6.707 | -4.547 | -4.568 | 252 | 544 | 516 | 252 | 4483 | 4560 |  | CORR | GENE | 03:30 | 04:17 | 04:13 | 85 | 528 | 12 | EXT |  | 0.85 | (c)
49410.22 | 7 | 6.941 | -4.275 | -4.334 | 435 | 589 | 606 | 435 | 4254 | 4560 |  | CORR | GENE | 03:60 | 04:25 | 04:27 | 80 | 342 | 10 | EXT |  | 0.85 | (c)
49410.783 | 7.563 | 7.465 | -3.712 | -3.81 | 371 | 467 | 601 | 371 | 3679 | 4560 |  | CORR | GENE | 03:49 | 04:05 | 04:26 | 131 | 460 | 11 | EXT |  | 0.85 | (c)
49411.467 | 8.247 | 8.127 | -3.028 | -3.148 | 552 | 582 | 582 | 552 | 2942 | 4560 |  | CORR | GENE | 04:19 | 04:23 | 04:23 | 206 | 60 | 10 | EXT |  | 0.86 | (c)
49411.621 | 8.401 | 8.361 | -2.874 | -2.914 | 412 | 492 | 575 | 412 | 2866 | 4560 |  | CORR | CIGR | 03:56 | 04:09 | 04:22 | 48 | 327 | 11 | EXT |  | 0.84 | (c)
49412.059 | 8.839 | 8.817 | -2.436 | -2.458 | 510 | 564 | 576 | 510 | 2432 | 4560 |  | CORR | CIGR | 04:12 | 04:20 | 04:23 | 26 | 133 | 12 | EXT |  | 0.84 | (c)
49412.493 | 9.273 | 9.245 | -2.002 | -2.03 | 307 | 359 | 397 | 307 | 1995 | 4560 |  | CORR | CIGR | 03:39 | 03:47 | 03:54 | 35 | 180 | 12 | EXT |  | 0.84 | (c)
49414.028 | 10.808 | 10.798 | -0.467 | -0.477 | 827 | 839 | 872 | 827 | 458 | 4560 |  | CORR | CIGR | 05:03 | 05:05 | 05:10 | 19 | 90 | 10 | EXT |  | 0.84 | (c)
49415.861 | 1.366 | 1.322 | -9.754 | -9.798 | 1539 | 1641 | 1672 | 426 | 1322 | 4561 |  | CORR | GENE | 04:56 | 05:13 | 05:17 | 80 | 266 | 10 | EXT |  | 0.85 | (c)
49425.615 | 0 | -0.039 | -11.35 | -11.389 | 1598 | 1883 | 2211 | 0 |  | 4562 | Нарушение формы кольцевого шва | GWAN |  | 05:58 | 06:44 | 07:37 | 0 | 1225 |  | EXT | Нарушение формы кольцевого шва |  | (c)
49430.331 | 4.716 | 4.705 | -6.634 | -6.645 | -139 | -139 | -97 | 55 | 4705 | 4562 |  | CORR | CIGR | 01:17 | 01:17 | 01:24 | 17 | 84 | 10 | EXT |  | 0.84 | (c)
49431.38 | 5.765 | 4.705 | -5.585 | -6.645 | 1824 | 1950 | 1930 | 194 | 4705 | 4562 |  | GOUG | GENE | 06:34 | 06:55 | 06:51 | 1827 | 213 | 7 | EXT | Задир. |  | (c)
49436.965 | 0 | -0.017 | -11.365 | -11.382 | -171 | 1059 | 660 | 0 |  | 4563 | Нарушение формы кольцевого шва | GWAN |  | 09:08 | 00:27 | 11:22 | 0 | 1663 |  | EXT | Нарушение формы кольцевого шва |  | (c)
49441.895 | 4.93 | 4.913 | -6.435 | -6.452 | -2159 | -2059 | -2065 | 71 | 4913 | 4563 |  | CORR | CIGR | 03:47 | 04:03 | 04:02 | 42 | 188 | 10 | EXT |  | 0.89 | (c)
49445.31 | 8.345 | 8.34 | -3.02 | -3.025 | -2179 | -2177 | -2144 | 52 | 3007 | 4563 |  | CORR | CIGR | 03:44 | 03:44 | 03:50 | 18 | 69 | 12 | EXT |  | 0.88 | (c)
49450.497 | 2.167 | 2.152 | -9.188 | -9.203 | 1802 | 1816 | 1900 | 232 | 2152 | 4564 |  | CORR | CIGR | 03:57 | 03:60 | 04:13 | 33 | 196 | 10 | EXT |  | 0.89 | (c)
49452.113 | 3.783 | 3.657 | -7.572 | -7.698 | 1665 | 1706 | 1804 | 288 | 3657 | 4564 |  | CORR | GENE | 03:35 | 03:42 | 03:58 | 213 | 277 | 10 | EXT |  | 0.91 | (c)
49452.403 | 4.073 | 3.791 | -7.282 | -7.564 | -2222 | -2199 | -2112 | 9 | 3791 | 4564 |  | CORR | GENE | 05:08 | 05:12 | 05:26 | 569 | 220 | 14 | EXT |  | 0.97 | (c)
49455.507 | 7.177 | 7.136 | -4.178 | -4.219 | 1724 | 1807 | 1870 | 214 | 4142 | 4564 |  | CORR | GENE | 03:45 | 03:58 | 04:08 | 77 | 293 | 11 | EXT |  | 0.89 | (c)
49457.346 | 9.016 | 9.004 | -2.339 | -2.351 | -2142 | -2057 | -2066 | 89 | 2323 | 4564 |  | CORR | CIGR | 05:21 | 05:35 | 05:33 | 28 | 151 | 12 | EXT |  | 0.89 | (c)
49468.841 | 9.156 | 9.142 | -2.079 | -2.093 | 381 | 574 | 522 | 381 | 2046 | 4565 |  | CORR | CIGR | 03:24 | 03:55 | 03:47 | 47 | 282 | 13 | EXT |  | 0.89 | (c)
49469.153 | 9.468 | 9.452 | -1.767 | -1.783 | 397 | 410 | 443 | 397 | 1766 | 4565 |  | CORR | CIGR | 03:27 | 03:29 | 03:34 | 17 | 93 | 10 | EXT |  | 0.88 | (c)
49496.573 | 2.813 | 2.777 | -8.587 | -8.623 | 676 | 748 | 804 | 676 | 2777 | 4568 |  | CORR | GENE | 04:01 | 04:13 | 04:22 | 65 | 255 | 10 | EXT |  | 0.89 | (c)
49500.353 | 6.593 | 6.561 | -4.807 | -4.839 | 1165 | 1220 | 1245 | 906 | 4796 | 4568 |  | CORR | CIGR | 05:20 | 05:29 | 05:33 | 43 | 159 | 15 | EXT |  | 0.89 | (c)
49501.553 | 7.793 | 7.759 | -3.607 | -3.641 | 507 | 548 | 597 | 507 | 3588 | 4568 |  | CORR | GENE | 03:34 | 03:40 | 03:48 | 53 | 179 | 10 | EXT |  | 0.89 | (c)
49503.06 | 9.3 | 9.274 | -2.1 | -2.126 | 640 | 685 | 708 | 640 | 2084 | 4568 |  | CORR | CIGR | 03:55 | 04:02 | 04:06 | 42 | 135 | 10 | EXT |  | 0.89 | (c)
49527.58 | 0 | -0.02 | -11.175 | -11.195 | -313 | 210 | 237 | 0 |  | 4571 | Нарушение формы кольцевого шва | GWAN |  | 01:59 | 03:23 | 03:28 | 0 | 1100 |  | EXT | Нарушение формы кольцевого шва |  | (c)
49538.755 | 0 | -0.024 | -11.385 | -11.409 | 1 | 561 | 892 | 1 |  | 4572 | Нарушение формы кольцевого шва | GWAN |  | 09:55 | 11:26 | 12:19 | 0 | 1781 |  | EXT | Нарушение формы кольцевого шва |  | (c)
49544.479 | 5.724 | 5.677 | -5.661 | -5.708 | -2168 | -1637 | -1768 | 62 | 5560 | 4572 |  | CORR | GENE | 04:05 | 05:31 | 05:10 | 148 | 802 | 12 | EXT |  | 0.9 | (c)
49548.776 | 10.021 | 9.804 | -1.364 | -1.581 | 1997 | 2124 | -1881 | 0 | 1334 | 4572 |  | CORR | GENE | 03:17 | 03:38 | 04:51 | 247 | 1166 | 10 | EXT |  | 0.91 | (c)
49549.23 | 10.475 | 10.427 | -0.91 | -0.958 | -1931 | -1868 | -1789 | 299 | 902 | 4572 |  | CORR | GENE | 04:43 | 04:53 | 05:06 | 56 | 284 | 14 | EXT |  | 0.89 | (c)
49549.473 | 10.718 | 10.699 | -0.667 | -0.686 | -2167 | -1821 | -1952 | 63 | 602 | 4572 |  | CORR | GENE | 04:05 | 05:01 | 04:40 | 84 | 430 | 11 | EXT |  | 0.89 | (c)
49554.366 | 4.226 | 4.214 | -6.994 | -7.006 | 1443 | 1558 | 1565 | 544 | 4214 | 4573 |  | CORR | CIGR | 05:03 | 05:22 | 05:23 | 25 | 244 | 12 | EXT |  | 0.89 | (c)
49561.36 | 0 | -0.036 | -2.49 | -2.526 | 1147 | 1347 | 1357 | 663 | 0 | 4574 | Внутришовный дефект | GWAN |  | 00:40 | 01:13 | 01:14 | 0 | 421 | 13 | MID | Внутришовный дефект |  | (c)
49561.36 | 0 | -0.023 | -2.49 | -2.513 | -500 | -330 | -202 | 0 |  | 4574 | Нарушение формы кольцевого шва | GWAN |  | 08:15 | 08:42 | 09:03 | 0 | 596 |  | EXT | Нарушение формы кольцевого шва |  | (c)
49563.073 | 1.713 | 1.682 | -0.777 | -0.808 | -1859 | -1620 | -1701 | 371 | 727 | 4574 |  | CORR | GENE | 04:35 | 05:14 | 05:01 | 81 | 316 | 13 | EXT |  | 0.89 | (c)
49563.384 | 2.024 | 1.98 | -0.466 | -0.51 | -2110 | -1969 | -1925 | 120 | 439 | 4574 |  | CORR | GENE | 03:55 | 04:17 | 04:25 | 71 | 370 | 10 | EXT |  | 0.89 | (c)
49564.223 | 0.373 | 0.314 | -8.312 | -8.371 | -2110 | -1979 | -1925 | 121 | 314 | 4575 |  | CORR | GENE | 03:49 | 04:10 | 04:19 | 92 | 370 | 15 | EXT |  | 0.89 | (c)
49564.743 | 0.893 | 0.798 | -7.792 | -7.887 | -1968 | -1914 | -1618 | 263 | 798 | 4575 |  | CORR | GENE | 04:12 | 04:21 | 05:09 | 120 | 699 | 12 | EXT |  | 0.9 | (c)
49564.969 | 1.119 | 1.107 | -7.566 | -7.578 | -1765 | -1374 | -1527 | 466 | 1107 | 4575 |  | CORR | GENE | 04:45 | 05:48 | 05:23 | 80 | 476 | 10 | EXT |  | 0.89 | (c)
49565.483 | 1.633 | 1.585 | -7.052 | -7.1 | -1921 | -1378 | -1581 | 310 | 1585 | 4575 |  | CORR | GENE | 04:20 | 05:47 | 05:15 | 167 | 680 | 10 | EXT |  | 0.9 | (c)
49565.656 | 1.806 | 1.787 | -6.879 | -6.898 | -2165 | -2117 | -2107 | 66 | 1787 | 4575 |  | CORR | CIGR | 03:40 | 03:48 | 03:50 | 38 | 116 | 15 | EXT |  | 0.89 | (c)
49566.305 | 2.455 | 2.438 | -6.23 | -6.247 | -2080 | -2064 | -2065 | 150 | 2438 | 4575 |  | CORR | PITT | 03:54 | 03:57 | 03:57 | 32 | 30 | 14 | EXT |  | 0.89 | (c)
49570.835 | 6.985 | 6.949 | -1.7 | -1.736 | -2114 | -2060 | -1930 | 117 | 1688 | 4575 |  | CORR | GENE | 03:49 | 03:57 | 04:18 | 48 | 367 | 15 | EXT |  | 0.89 | (c)
49571.379 | 7.529 | 7.495 | -1.156 | -1.19 | -2077 | -1894 | -1873 | 154 | 1119 | 4575 |  | CORR | GENE | 03:55 | 04:24 | 04:28 | 71 | 408 | 13 | EXT |  | 0.89 | (c)
49606.62 | 0 | -0.021 | -10.99 | -11.011 | -1519 | -65 | -646 | 226 |  | 4579 | Нарушение формы кольцевого шва | GWAN |  | 10:05 | 01:59 | 12:25 | 0 | 1745 |  | EXT | Нарушение формы кольцевого шва |  | (c)
49608.426 | 1.806 | 1.765 | -9.184 | -9.225 | 1611 | 1611 | 1624 | 593 | 1765 | 4579 |  | CORR | AXGR | 06:30 | 06:30 | 06:32 | 317 | 27 | 11 | EXT |  | 0.92 | (c)
49609.22 | 2.6 | 2.547 | -8.39 | -8.443 | 1190 | 1396 | 1419 | 583 | 2547 | 4579 |  | CORR | GENE | 05:22 | 05:55 | 05:59 | 298 | 457 | 12 | EXT |  | 0.92 | (c)
49609.971 | 3.351 | 3.333 | -7.639 | -7.657 | 1871 | 1919 | 1941 | 220 | 3333 | 4579 |  | CORR | CIGR | 07:12 | 07:20 | 07:23 | 37 | 139 | 10 | EXT |  | 0.89 | (c)
49610.227 | 3.607 | 3.478 | -7.383 | -7.512 | 1526 | 1532 | 1544 | 669 | 3478 | 4579 |  | CORR | AXGR | 06:16 | 06:17 | 06:19 | 552 | 36 | 12 | EXT |  | 0.95 | (c)
49610.772 | 4.152 | 4.118 | -6.838 | -6.872 | 1781 | 1781 | 1870 | 271 | 4118 | 4579 |  | CORR | CIGR | 06:57 | 06:57 | 07:12 | 40 | 179 | 11 | EXT |  | 0.89 | (c)
49610.84 | 4.22 | 4.22 | -6.77 | -6.77 | 1781 | 1781 | 1853 | 305 | 4220 | 4579 |  | CORR | CIGR | 06:57 | 06:57 | 07:09 | 28 | 145 | 11 | EXT |  | 0.89 | (c)
49611.291 | 4.671 | 4.616 | -6.319 | -6.374 | 1516 | 1524 | 1531 | 685 | 4616 | 4579 |  | CORR | AXGR | 06:14 | 06:16 | 06:17 | 154 | 30 | 11 | EXT |  | 0.9 | (c)
49614.944 | 8.324 | 8.298 | -2.666 | -2.692 | 653 | 728 | 781 | 653 | 2645 | 4579 |  | CORR | CIGR | 03:55 | 04:07 | 04:16 | 47 | 257 | 13 | EXT |  | 0.89 | (c)
49620.041 | 2.431 | 2.42 | -8.534 | -8.545 | 1696 | 1752 | 1764 | 399 | 2420 | 4580 |  | CORR | CIGR | 05:33 | 05:42 | 05:44 | 24 | 135 | 19 | EXT |  | 0.89 | (c)
49627.334 | 9.724 | 9.616 | -1.241 | -1.349 | 913 | 1270 | 1377 | 390 | 991 | 4580 |  | CORR | GENE | 03:27 | 04:24 | 04:41 | 358 | 927 | 15 | EXT |  | 0.95 | (c)
49628.09 | 10.48 | 10.421 | -0.485 | -0.544 | 1730 | 1877 | 1934 | 92 | 444 | 4580 |  | CORR | GENE | 05:39 | 06:02 | 06:11 | 100 | 408 | 13 | EXT |  | 0.89 | (c)
49629.845 | 1.27 | 0.84 | -9.625 | -10.055 | -1704 | -1681 | -1644 | 527 | 840 | 4581 |  | CORR | GENE | 05:21 | 05:25 | 05:31 | 469 | 120 | 13 | EXT |  | 0.95 | (c)
49631.465 | 2.89 | 2.867 | -8.005 | -8.028 | -1564 | -1452 | -1427 | 667 | 2867 | 4581 |  | CORR | CIGR | 05:43 | 06:02 | 06:05 | 34 | 273 | 11 | EXT |  | 0.89 | (c)
49636.857 | 8.282 | 8.265 | -2.613 | -2.63 | -2069 | -1623 | -1796 | 162 | 2529 | 4581 |  | CORR | GENE | 04:22 | 05:34 | 05:06 | 101 | 545 | 13 | EXT |  | 0.89 | (c)
49661.575 | 0 | -0.072 | -11.44 | -11.512 | 254 | 667 | 901 | 254 |  | 4584 | Нарушение формы кольцевого шва | GWAN |  | 11:27 | 00:33 | 13:11 | 0 | 1294 |  | EXT | Нарушение формы кольцевого шва |  | (c)
49667.787 | 6.212 | 6.212 | -5.228 | -5.228 | -973 | -929 | -915 | 857 | 5200 | 4584 |  | CORR | CIGR | 08:09 | 08:16 | 08:18 | 28 | 116 | 12 | EXT |  | 0.89 | (c)
49671.466 | 9.891 | 9.877 | -1.549 | -1.563 | -2093 | -2050 | -2021 | 137 | 1518 | 4584 |  | CORR | CIGR | 05:08 | 05:15 | 05:19 | 45 | 144 | 10 | EXT |  | 0.89 | (c)
49673.015 | 0 | -0.036 | -11.4 | -11.436 | -1266 | -6 | -215 | 836 |  | 4585 | Нарушение формы кольцевого шва | GWAN |  | 09:03 | 00:26 | 11:52 | 0 | 2102 |  | EXT | Нарушение формы кольцевого шва |  | (c)
49674.32 | 1.305 | 1.288 | -10.095 | -10.112 | 1625 | 1709 | 1794 | 268 | 1288 | 4585 |  | CORR | CIGR | 04:49 | 05:03 | 05:16 | 44 | 337 | 10 | EXT |  | 0.89 | (c)
49703.09 | 7.1 | 7.083 | -3.8 | -3.817 | 2159 | 2190 | 2224 | 2159 | 3768 | 4587 |  | CORR | GENE | 05:18 | 05:23 | 05:29 | 49 | 130 | 13 | EXT |  | 0.89 | (c)
49708.834 | 1.944 | 1.931 | -9.566 | -9.579 | 1622 | 1649 | 1724 | 1622 | 1931 | 4588 |  | CORR | CIGR | 06:34 | 06:38 | 06:50 | 43 | 205 | 10 | EXT |  | 0.89 | (c)
49708.929 | 2.039 | 2.034 | -9.471 | -9.476 | 1606 | 1715 | 1757 | 1606 | 2034 | 4588 |  | CORR | GENE | 06:31 | 06:49 | 06:56 | 61 | 303 | 11 | EXT |  | 0.89 | (c)
49730.659 | 0.614 | 0.28 | -10.916 | -11.25 | 1414 | 2029 | 1830 | 1414 | 280 | 4590 |  | CORR | GENE | 04:45 | 06:25 | 05:53 | 767 | 832 | 11 | EXT |  | 0.96 | (c)
49754.707 | 1.667 | 1.577 | -9.338 | -9.428 | 571 | 630 | 625 | 571 | 1577 | 4592 |  | DENT | GENE | 10:06 | 10:16 | 10:15 | 133 | 109 | 0.9 | N/A | Глубина вмятины: 13 мм (0,9%). Линейка: 13 см в (158 см; 10:16 ч:мин) |  | (c)
49758.893 | 5.853 | 5.853 | -5.152 | -5.152 | -177 | -92 | -114 | 50 | 5130 | 4592 |  | CORR | CIGR | 08:05 | 08:19 | 08:16 | 22 | 127 | 13 | EXT |  | 0.89 | (c)
49786.07 | 0.175 | 0.082 | -10.94 | -11.033 | -1836 | -1743 | -1642 | 1449 | 82 | 4595 |  | CORR | GENE | 05:08 | 05:22 | 05:39 | 114 | 387 | 13 | EXT |  | 0.9 | (c)
49786.931 | 1.036 | 1.021 | -10.079 | -10.094 | -1603 | -1573 | -1573 | 1542 | 1021 | 4595 | Металлургический дефект | MIAN | GENE | 05:45 | 05:50 | 05:50 | 51 | 61 |  | INT | Металлургический дефект Эквивалент потери металла 13%. |  | (c)
49788.183 | 2.288 | 2.167 | -8.827 | -8.948 | -847 | -683 | -715 | 583 | 2167 | 4595 |  | CORR | GENE | 07:47 | 08:14 | 08:08 | 192 | 264 | 17 | EXT |  | 0.92 | (c)
49793.249 | 7.354 | 7.348 | -3.761 | -3.767 | -1361 | -1329 | -1312 | 1263 | 3746 | 4595 |  | CORR | CIGR | 06:24 | 06:29 | 06:32 | 21 | 98 | 10 | EXT |  | 0.89 | (c)
49823.323 | 3.498 | 3.415 | -7.852 | -7.935 | 584 | 673 | 695 | 584 | 3415 | 4598 |  | CORR | GENE | 04:46 | 05:00 | 05:04 | 90 | 222 | 10 | EXT |  | 0.89 | (c)
49824.796 | 4.971 | 4.945 | -6.379 | -6.405 | 619 | 668 | 714 | 619 | 4945 | 4598 |  | CORR | CIGR | 04:51 | 04:59 | 05:07 | 33 | 189 | 10 | EXT |  | 0.89 | (c)
49825.824 | 5.999 | 5.972 | -5.351 | -5.378 | 70 | 354 | 293 | 70 | 5281 | 4598 |  | CORR | GENE | 03:23 | 04:09 | 03:59 | 97 | 446 | 11 | EXT |  | 0.89 | (c)
49826.706 | 6.881 | 6.804 | -4.469 | -4.546 | 2 | 452 | 530 | 2 | 4354 | 4598 |  | CORR | GENE | 03:12 | 04:24 | 04:37 | 192 | 1056 | 11 | EXT |  | 0.91 | (c)
49827.282 | 7.457 | 7.376 | -3.893 | -3.974 | 673 | 721 | 749 | 673 | 3881 | 4598 |  | CORR | GENE | 05:00 | 05:08 | 05:12 | 93 | 152 | 13 | EXT |  | 0.89 | (c)
49828.914 | 9.089 | 9.059 | -2.261 | -2.291 | 571 | 609 | 661 | 571 | 2233 | 4598 |  | CORR | GENE | 04:44 | 04:50 | 04:58 | 58 | 179 | 10 | EXT |  | 0.89 | (c)
49829.764 | 9.939 | 9.886 | -1.411 | -1.464 | 349 | 736 | 625 | 349 | 1344 | 4598 |  | CORR | GENE | 04:08 | 05:10 | 04:52 | 120 | 552 | 11 | EXT |  | 0.9 | (c)
49838.788 | 7.613 | 7.609 | -3.727 | -3.731 | 2153 | 2204 | 2216 | 2153 | 3707 | 4599 |  | CORR | CIGR | 05:30 | 05:39 | 05:41 | 24 | 126 | 10 | EXT |  | 0.89 | (c)
49900.266 | 0.271 | 0.218 | -10.909 | -10.962 | 934 | 956 | 949 | 934 | 218 | 4605 | Металлургический дефект | MIAN | AXGR | 03:38 | 03:41 | 03:40 | 167 | 30 |  | INT | Металлургический дефект Эквивалент потери металла 12%. |  | (c)
49933.273 | 10.768 | 10.69 | -0.077 | -0.155 | -1504 | -1244 | -1260 | 1016 | 53 | 4607 |  | CORR | GENE | 05:04 | 05:46 | 05:43 | 102 | 488 | 14 | EXT |  | 0.9 | (c)
50012.015 | 0 | -0.025 | -11.05 | -11.075 | -570 | -20 | 217 | 570 |  | 4615 | Нарушение формы кольцевого шва | GWAN |  | 10:50 | 00:18 | 12:57 | 0 | 1573 |  | EXT | Нарушение формы кольцевого шва |  | (c)
50012.084 | 0.069 | 0.054 | -10.981 | -10.996 | 1379 | 1471 | 1472 | 666 | 54 | 4615 |  | CORR | CIGR | 04:04 | 04:19 | 04:19 | 37 | 186 | 19 | EXT |  | 0.89 | (c)
50022.047 | 10.032 | 9.499 | -1.018 | -1.551 | -1870 | -1718 | -1707 | 361 | 604 | 4615 |  | CORR | GENE | 07:20 | 07:44 | 07:46 | 947 | 326 | 12 | EXT |  | 0.97 | (c)
50022.611 | 10.596 | 10.556 | -0.454 | -0.494 | -2060 | -1929 | -1884 | 170 | 432 | 4615 |  | CORR | GENE | 06:49 | 07:10 | 07:18 | 62 | 353 | 14 | EXT |  | 0.89 | (c)
50022.68 | 10.665 | 10.657 | -0.385 | -0.393 | -2107 | -2001 | -2018 | 123 | 355 | 4615 |  | CORR | CIGR | 06:42 | 06:59 | 06:56 | 38 | 178 | 10 | EXT |  | 0.89 | (c)
50023.065 | 0 | -0.03 | -11.23 | -11.26 | 1862 | 2229 | 2180 | 0 |  | 4616 | Нарушение формы кольцевого шва | GWAN |  | 06:49 | 07:48 | 07:40 | 0 | 635 |  | EXT | Нарушение формы кольцевого шва |  | (c)
50023.182 | 0.117 | 0.08 | -11.113 | -11.15 | 2028 | 2158 | 2143 | 0 | 80 | 4616 |  | CORR | GENE | 07:16 | 07:37 | 07:34 | 57 | 231 | 10 | EXT |  | 0.89 | (c)
50033.741 | 10.676 | 10.641 | -0.554 | -0.589 | 467 | 619 | 597 | 467 | 506 | 4616 |  | CORR | GENE | 03:04 | 03:28 | 03:25 | 83 | 258 | 14 | EXT |  | 0.89 | (c)
50034.764 | 0.469 | 0.411 | -10.856 | -10.914 | 1358 | 1383 | 1379 | 830 | 411 | 4617 |  | CORR | AXGR | 05:31 | 05:35 | 05:35 | 192 | 43 | 10 | EXT |  | 0.9 | (c)
50036.562 | 2.267 | 2.259 | -9.058 | -9.066 | 1532 | 1700 | 1656 | 450 | 2259 | 4617 |  | CORR | CIGR | 05:59 | 06:27 | 06:20 | 44 | 249 | 10 | EXT |  | 0.89 | (c)
50043.33 | 9.035 | 8.926 | -2.29 | -2.399 | 492 | 617 | 750 | 492 | 2276 | 4617 |  | CORR | GENE | 03:12 | 03:32 | 03:53 | 123 | 516 | 10 | EXT |  | 0.89 | (c)
50112.57 | 0 | -0.021 | -10.83 | -10.851 | -906 | -360 | -461 | 16 |  | 4624 | Нарушение формы кольцевого шва | GWAN |  | 04:24 | 05:52 | 05:35 | 0 | 890 |  | EXT | Нарушение формы кольцевого шва |  | (c)
50112.57 | 0 | -0.016 | -10.83 | -10.846 | 1010 | 1123 | 1780 | 1010 |  | 4624 | Нарушение формы кольцевого шва | GWAN |  | 09:33 | 09:51 | 11:37 | 0 | 1541 |  | EXT | Нарушение формы кольцевого шва |  | (c)
50212.93 | 0 | -0.026 | -11.205 | -11.231 | -1747 | -992 | -414 | 919 |  | 4633 | Нарушение формы кольцевого шва | GWAN |  | 10:03 | 00:05 | 13:38 | 0 | 2666 |  | EXT | Нарушение формы кольцевого шва |  | (c)
50347.3 | 0 | -0.024 | -11.48 | -11.504 | -1552 | -635 | -482 | 588 |  | 4645 | Нарушение формы кольцевого шва | GWAN |  | 08:49 | 11:17 | 11:42 | 0 | 2140 |  | EXT | Нарушение формы кольцевого шва |  | (c)
50518.02 | 0 | -0.007 | -11.045 | -11.052 | -985 | -72 | -105 | 776 |  | 4660 | Нарушение формы кольцевого шва | GWAN |  | 09:52 | 00:19 | 12:14 | 0 | 1761 |  | EXT | Нарушение формы кольцевого шва |  | (c)
50551.03 | 0 | -0.016 | -11.305 | -11.321 | -1053 | 767 | 689 | 0 |  | 4663 | Нарушение формы кольцевого шва | GWAN |  | 08:44 | 01:38 | 13:25 | 0 | 3483 |  | EXT | Нарушение формы кольцевого шва |  | (c)
50563.656 | 1.321 | 1.257 | -9.949 | -10.013 | -1830 | -1724 | -1730 | 400 | 1257 | 4664 |  | CORR | GENE | 04:21 | 04:38 | 04:37 | 222 | 201 | 12 | EXT |  | 0.87 | (c)
50564.081 | 1.746 | 1.675 | -9.524 | -9.595 | -1771 | -1743 | -1746 | 459 | 1675 | 4664 |  | CORR | GENE | 04:31 | 04:35 | 04:35 | 560 | 50 | 14 | EXT |  | 0.92 | (c)
50564.295 | 1.96 | 1.884 | -9.31 | -9.386 | -2203 | -2091 | -1991 | 28 | 1884 | 4664 |  | CORR | GENE | 03:21 | 03:39 | 03:55 | 212 | 424 | 10 | EXT |  | 0.86 | (c)
50564.53 | 2.195 | 2.103 | -9.075 | -9.167 | -2196 | -2184 | -2170 | 35 | 2103 | 4664 |  | CORR | GENE | 03:22 | 03:24 | 03:26 | 223 | 52 | 13 | EXT |  | 0.87 | (c)
50584.47 | 0 | -0.035 | -5.865 | -5.9 | -3 | 168 | 251 | 0 |  | 4666 | Нарушение формы кольцевого шва | GWAN |  | 11:05 | 11:33 | 11:46 | 0 | 506 |  | EXT | Нарушение формы кольцевого шва Аномалия находится на упругопластическом изгибе: R=421 D, максимальное растяжение на 5.6 час. |  | (c)
50590.335 | 0 | -0.02 | -11.2 | -11.22 | -1477 | -931 | -812 | 147 |  | 4667 | Нарушение формы кольцевого шва | GWAN |  | 08:17 | 09:45 | 10:04 | 0 | 1330 |  | EXT | Нарушение формы кольцевого шва Аномалия находится на упругопластическом изгибе: R=368 D, максимальное растяжение на 6.1 час. |  | (c)
50601.535 | 0 | -0.015 | -11.185 | -11.2 | 1622 | 2171 | 2223 | 0 |  | 4668 | Нарушение формы кольцевого шва | GWAN |  | 01:26 | 02:55 | 03:03 | 0 | 1202 |  | EXT | Нарушение формы кольцевого шва |  | (c)
50668.62 | 0 | -0.014 | -11.15 | -11.164 | 204 | 897 | 899 | 204 |  | 4674 | Нарушение формы кольцевого шва | GWAN |  | 03:06 | 04:58 | 04:58 | 0 | 1390 |  | EXT | Нарушение формы кольцевого шва |  | (c)
50676.62 | 8 | 7.996 | -3.15 | -3.154 | 1357 | 1445 | 1432 | 723 | 3130 | 4674 |  | CORR | CIGR | 06:12 | 06:26 | 06:24 | 24 | 151 | 10 | EXT |  | 0.88 | (c)
50679.752 | 11.132 | 11.112 | -0.018 | -0.038 | 1322 | 1396 | 1441 | 670 | 12 | 4674 |  | CORR | CIGR | 06:06 | 06:18 | 06:25 | 26 | 239 | 11 | EXT |  | 0.89 | (c)
50735.505 | 0 | -0.023 | -11.56 | -11.583 | 1624 | -1970 | -2206 | 1575 |  | 4680 | Нарушение формы кольцевого шва | GWAN |  | 02:43 | 05:02 | 04:24 | 0 | 1262 |  | EXT | Нарушение формы кольцевого шва |  | (c)
50769.645 | 0 | -0.031 | -11.19 | -11.221 | -1121 | -846 | -882 | 642 |  | 4683 | Нарушение формы кольцевого шва | GWAN |  | 07:06 | 07:50 | 07:44 | 0 | 479 |  | EXT | Нарушение формы кольцевого шва Аномалия находится на упругопластическом изгибе: R=552 D, максимальное растяжение на 6.4 час. |  | (c)
50769.645 | 0 | -0.02 | -11.19 | -11.21 | -23 | 483 | 525 | 0 |  | 4683 | Нарушение формы кольцевого шва | GWAN |  | 10:03 | 11:25 | 11:32 | 0 | 1096 |  | EXT | Нарушение формы кольцевого шва Аномалия находится на упругопластическом изгибе: R=552 D, максимальное растяжение на 6.4 час. |  | (c)
50772.719 | 3.074 | 2.773 | -8.116 | -8.417 | -1621 | -1434 | -1493 | 609 | 2773 | 4683 |  | CORR | GENE | 05:45 | 06:15 | 06:06 | 319 | 257 | 12 | EXT | Аномалия находится на упругопластическом изгибе: R=388 D, максимальное растяжение на 6.5 час. | 0.99 | (c)
50781.53 | 0.695 | 0.652 | -10.38 | -10.423 | -1753 | -1672 | -1625 | 478 | 652 | 4684 |  | CORR | GENE | 05:02 | 05:15 | 05:22 | 101 | 255 | 12 | EXT |  | 0.89 | (c)
50792.356 | 0.446 | 0.43 | -10.789 | -10.805 | 1615 | 1701 | 1690 | 465 | 430 | 4685 |  | CORR | CIGR | 04:36 | 04:50 | 04:49 | 33 | 150 | 22 | EXT | Аномалия находится на отводе. | 0.89 | (c)
50792.672 | 0.762 | 0.75 | -10.473 | -10.485 | 1709 | 1709 | 1756 | 428 | 750 | 4685 |  | CORR | CIGR | 04:52 | 04:52 | 04:59 | 22 | 93 | 12 | EXT | Аномалия находится на отводе. | 0.88 | (c)
50806.11 | 2.965 | 2.963 | -8.08 | -8.082 | 2136 | 2161 | 2181 | 4 | 2963 | 4686 |  | CORR | CIGR | 06:25 | 06:29 | 06:32 | 20 | 90 | 12 | EXT |  | 0.88 | (c)
50806.251 | 3.106 | 3.103 | -7.939 | -7.942 | 2129 | 2167 | 2182 | 0 | 3103 | 4686 |  | CORR | CIGR | 06:24 | 06:30 | 06:33 | 20 | 106 | 10 | EXT |  | 0.88 | (c)
50809.436 | 6.291 | 6.235 | -4.754 | -4.81 | 1641 | 2014 | 1846 | 179 | 4721 | 4686 |  | CORR | GENE | 05:05 | 06:05 | 05:38 | 89 | 411 | 17 | EXT |  | 0.89 | (c)
50814.821 | 0.631 | 0.623 | -10.734 | -10.742 | -1812 | -1759 | -1760 | 419 | 623 | 4687 |  | CORR | CIGR | 07:38 | 07:47 | 07:47 | 19 | 103 | 10 | EXT | Аномалия находится на отводе. | 0.88 | (c)
50815.835 | 1.645 | 1.626 | -9.72 | -9.739 | 1951 | 2003 | 2020 | 142 | 1626 | 4687 |  | CORR | CIGR | 05:46 | 05:54 | 05:57 | 32 | 137 | 12 | EXT | Аномалия находится на отводе. | 0.89 | (c)
50815.911 | 1.721 | 1.62 | -9.644 | -9.745 | 2139 | 2191 | 2171 | 28 | 1620 | 4687 |  | CORR | GENE | 06:16 | 06:24 | 06:21 | 703 | 64 | 11 | EXT | Аномалия находится на отводе. | 0.95 | (c)
50819.037 | 4.847 | 4.789 | -6.518 | -6.576 | 1835 | 1952 | 1998 | 69 | 4789 | 4687 |  | CORR | GENE | 05:27 | 05:46 | 05:53 | 81 | 326 | 12 | EXT | Аномалия находится на отводе. | 0.89 | (c)
50822.174 | 7.984 | 7.972 | -3.381 | -3.393 | 2114 | 2120 | 2156 | 33 | 3373 | 4687 |  | CORR | CIGR | 06:12 | 06:13 | 06:19 | 20 | 83 | 10 | EXT | Аномалия находится на отводе. | 0.88 | (c)
50824.067 | 9.877 | 9.587 | -1.488 | -1.778 | 1751 | 1831 | 1846 | 290 | 1342 | 4687 |  | CORR | GENE | 05:13 | 05:26 | 05:29 | 436 | 189 | 14 | EXT | Аномалия находится на отводе. | 0.95 | (c)
50903.706 | 0.771 | 0.185 | -9.959 | -10.545 | 2109 | 2134 | 2147 | 45 | 185 | 4695а |  | CORR | GENE | 08:37 | 08:41 | 08:43 | 761 | 77 | 11 | EXT | Аномалия находится на отводе. | 0.96 | (c)
50990.502 | 0.102 | 0.028 | -11.113 | -11.187 | 1366 | 1840 | 1809 | 0 | 28 | 4703 |  | CORR | GENE | 03:09 | 04:25 | 04:20 | 114 | 885 | 11 | EXT |  | 0.89 | (c)
51011.964 | 10.349 | 10.331 | -0.496 | -0.514 | 504 | 535 | 573 | 504 | 491 | 4704 |  | CORR | CIGR | 06:02 | 06:07 | 06:13 | 23 | 139 | 11 | EXT |  | 0.89 | (c)
51012.032 | 10.417 | 10.399 | -0.428 | -0.446 | 197 | 315 | 297 | 197 | 409 | 4704 |  | CORR | CIGR | 05:12 | 05:31 | 05:28 | 37 | 200 | 10 | EXT |  | 0.89 | (c)
51020.788 | 8.328 | 8.311 | -2.702 | -2.719 | -1980 | -1902 | -1886 | 250 | 2650 | 4705 |  | CORR | GENE | 05:04 | 05:16 | 05:19 | 69 | 188 | 12 | EXT |  | 0.89 | (c)
51021.144 | 8.684 | 8.675 | -2.346 | -2.355 | -1621 | -1447 | -1508 | 609 | 2304 | 4705 |  | CORR | GENE | 06:02 | 06:30 | 06:20 | 51 | 226 | 12 | EXT |  | 0.89 | (c)
51021.205 | 8.745 | 8.727 | -2.285 | -2.303 | -1927 | -1828 | -1823 | 304 | 2264 | 4705 |  | CORR | CIGR | 05:12 | 05:28 | 05:29 | 39 | 207 | 10 | EXT |  | 0.89 | (c)
51021.744 | 9.284 | 9.194 | -1.746 | -1.836 | -1447 | -1444 | -1429 | 784 | 1688 | 4705 |  | CORR | AXGR | 06:30 | 06:30 | 06:33 | 148 | 36 | 10 | EXT |  | 0.9 | (c)
51021.812 | 9.352 | 9.34 | -1.678 | -1.69 | -1549 | -1500 | -1494 | 682 | 1665 | 4705 |  | CORR | CIGR | 06:13 | 06:21 | 06:22 | 25 | 110 | 11 | EXT |  | 0.89 | (c)
51022.843 | 10.383 | 10.349 | -0.647 | -0.681 | -1604 | -1576 | -1478 | 627 | 630 | 4705 |  | CORR | GENE | 06:05 | 06:09 | 06:25 | 51 | 252 | 10 | EXT |  | 0.89 | (c)
51023.315 | 10.855 | 10.542 | -0.175 | -0.488 | -1843 | -1735 | -1633 | 388 | 114 | 4705 |  | CORR | GENE | 05:26 | 05:43 | 05:60 | 374 | 420 | 14 | EXT |  | 0.94 | (c)
51023.458 | 10.998 | 10.974 | -0.032 | -0.056 | -1574 | -1544 | -1493 | 657 | 29 | 4705 |  | CORR | CIGR | 06:09 | 06:14 | 06:22 | 27 | 161 | 10 | EXT |  | 0.89 | (c)
51034.714 | 0.154 | 0.124 | -11.231 | -11.261 | 1200 | 1344 | 1427 | 576 | 124 | 4707 |  | CORR | CIGR | 05:20 | 05:44 | 05:57 | 47 | 455 | 10 | EXT |  | 0.89 | (c)
51048.117 | 2.172 | 2.156 | -9.153 | -9.169 |  |  |  |  | 2156 | 4708 |  | CORR | CIGR | 05:15 | 05:18 | 05:25 | 32 | 131 | 10 | EXT |  | 0.89 | (c)
51068.595 | 11.325 | 11.307 | -0.02 | -0.038 |  |  |  |  | 8 | 4709 |  | CORR | CIGR | 04:47 | 05:05 | 05:11 | 30 | 290 | 13 | EXT | Аномалия находится на упругопластическом изгибе: R=374 D, максимальное растяжение на 6.5 час. | 0.89 | (c)
51077.806 | 9.191 | 9.182 | -2.199 | -2.208 |  |  |  |  | 2190 | 4710 |  | CORR | CIGR | 04:10 | 04:16 | 04:16 | 18 | 74 | 11 | EXT | Аномалия находится на упругопластическом изгибе: R=337 D, максимальное растяжение на 6.6 час. | 0.89 | (c)
51106.859 | 4.829 | 4.803 | -5.276 | -5.302 |  |  |  |  | 4803 | 4713 |  | CORR | GENE | 04:34 | 05:15 | 05:05 | 66 | 388 | 11 | EXT |  | 0.89 | (c)
51107.69 | 5.66 | 5.635 | -4.445 | -4.47 |  |  |  |  | 4336 | 4713 |  | CORR | GENE | 04:17 | 05:18 | 05:06 | 134 | 605 | 10 | EXT |  | 0.9 | (c)
51133.301 | 10.451 | 10.403 | -1.214 | -1.262 |  |  |  |  | 1190 | 4715 |  | CORR | GENE | 06:21 | 06:46 | 06:50 | 72 | 364 | 12 | EXT |  | 0.89 | (c)
51171.901 | 3.251 | 3.246 | -8.134 | -8.139 | -1788 | -1763 | -1744 | 443 | 3246 | 4719 |  | CORR | CIGR | 07:09 | 07:13 | 07:16 | 25 | 87 | 10 | EXT |  | 0.84 | (c)
51198.86 | 7.45 | 7.361 | -3.75 | -3.839 | 1973 | 2102 | -2079 | 0 | 3686 | 4721 |  | CORR | GENE | 05:04 | 05:25 | 06:10 | 153 | 819 | 11 | EXT |  | 0.86 | (c)
51202.61 | 0 | -0.022 | -11.215 | -11.237 | 528 | 835 | 1141 | 477 |  | 4722 | Нарушение формы кольцевого шва | GWAN |  | 04:23 | 05:12 | 06:02 | 0 | 1226 |  | EXT | Нарушение формы кольцевого шва Аномалия находится на отводе. |  | (c)
51212.721 | 10.111 | 10.1 | -1.104 | -1.115 | 26 | 43 | 60 | 26 | 1094 | 4722 |  | CORR | CIGR | 03:02 | 03:04 | 03:07 | 21 | 68 | 12 | EXT | Аномалия находится на отводе. | 0.88 | (c)
51213.089 | 10.479 | 10.4 | -0.736 | -0.815 | 1492 | 1526 | 1519 | 684 | 655 | 4722 |  | CORR | GENE | 06:58 | 07:04 | 07:03 | 160 | 54 | 11 | EXT | Аномалия находится на отводе. | 0.9 | (c)
51214.984 | 1.159 | 0.975 | -10.021 | -10.205 | -1566 | -1521 | -1538 | 664 | 975 | 4723 |  | CORR | GENE | 06:23 | 06:31 | 06:28 | 245 | 57 | 12 | EXT |  | 0.92 | (c)
51216.502 | 2.677 | 2.665 | -8.503 | -8.515 | -1810 | -1428 | -1574 | 421 | 2665 | 4723 |  | CORR | GENE | 05:44 | 06:45 | 06:22 | 72 | 472 | 15 | EXT |  | 0.89 | (c)
51217.34 | 3.515 | 3.508 | -7.665 | -7.672 | -1648 | -1404 | -1460 | 583 | 3508 | 4723 |  | CORR | GENE | 06:10 | 06:49 | 06:40 | 65 | 375 | 10 | EXT |  | 0.89 | (c)
51218.266 | 4.441 | 4.438 | -6.739 | -6.742 | -1697 | -1642 | -1634 | 534 | 4438 | 4723 |  | CORR | CIGR | 06:02 | 06:11 | 06:12 | 26 | 126 | 10 | EXT |  | 0.88 | (c)
51219.118 | 5.293 | 5.237 | -5.887 | -5.943 | -1817 | -1740 | -1693 | 413 | 5237 | 4723 |  | CORR | GENE | 05:43 | 05:55 | 06:03 | 81 | 249 | 11 | EXT |  | 0.89 | (c)
51224.939 | 11.114 | 10.875 | -0.066 | -0.305 | -2059 | -1878 | -1584 | 172 | 24 | 4723 |  | CORR | GENE | 05:04 | 05:33 | 06:20 | 281 | 948 | 10 | EXT |  | 0.91 | (c)
51228.443 | 3.438 | 3.396 | -7.942 | -7.984 |  |  |  |  | 3396 | 4724 |  | CORR | AXGR | 04:51 | 04:56 | 04:53 | 91 | 33 | 12 | EXT |  | 0.89 | (c)
51252.364 | 5.179 | 5.015 | -5.701 | -5.865 |  |  |  |  | 5015 | 4726 |  | CORR | GENE | 07:58 | 08:01 | 08:02 | 256 | 48 | 10 | EXT |  | 0.91 | (c)
51254.877 | 7.692 | 7.677 | -3.188 | -3.203 |  |  |  |  | 3163 | 4726 |  | CORR | PITT | 04:33 | 04:34 | 04:35 | 40 | 24 | 15 | EXT |  | 0.89 | (c)
51256.173 | 8.988 | 8.974 | -1.892 | -1.906 |  |  |  |  | 1888 | 4726 |  | CORR | CIGR | 04:32 | 04:37 | 04:38 | 18 | 80 | 10 | EXT |  | 0.89 | (c)
51262.587 | 4.522 | 4.488 | -6.488 | -6.522 |  |  |  |  | 4488 | 4727 |  | CORR | GENE | 06:32 | 06:45 | 06:45 | 55 | 163 | 11 | EXT |  | 0.89 | (c)
51269.047 | 10.982 | 10.944 | -0.028 | -0.066 |  |  |  |  | 16 | 4727 |  | CORR | GENE | 04:58 | 05:13 | 05:17 | 50 | 246 | 10 | EXT |  | 0.89 | (c)
51272.714 | 3.639 | 3.615 | -7.761 | -7.785 |  |  |  |  | 3615 | 4728 |  | CORR | CIGR | 04:30 | 04:34 | 04:38 | 24 | 93 | 11 | EXT |  | 0.89 | (c)
51273.203 | 4.128 | 4.117 | -7.272 | -7.283 |  |  |  |  | 4117 | 4728 |  | CORR | CIGR | 06:06 | 06:16 | 06:21 | 28 | 183 | 10 | EXT |  | 0.89 | (c)
51273.488 | 4.413 | 4.382 | -6.987 | -7.018 |  |  |  |  | 4382 | 4728 |  | CORR | CIGR | 04:43 | 04:47 | 04:50 | 39 | 92 | 10 | EXT |  | 0.89 | (c)
51274.009 | 4.934 | 4.917 | -6.466 | -6.483 |  |  |  |  | 4917 | 4728 |  | CORR | CIGR | 06:28 | 06:37 | 06:48 | 47 | 241 | 11 | EXT |  | 0.89 | (c)
51274.932 | 5.857 | 5.822 | -5.543 | -5.578 |  |  |  |  | 5537 | 4728 |  | CORR | CIGR | 04:16 | 04:35 | 04:41 | 41 | 312 | 11 | EXT |  | 0.89 | (c)
51277.389 | 8.314 | 8.294 | -3.086 | -3.106 |  |  |  |  | 3020 | 4728 |  | CORR | GENE | 04:14 | 04:34 | 04:43 | 86 | 359 | 10 | EXT |  | 0.89 | (c)
51278.461 | 9.386 | 9.344 | -2.014 | -2.056 |  |  |  |  | 1941 | 4728 |  | CORR | AXGR | 07:38 | 07:42 | 07:42 | 115 | 43 | 12 | EXT |  | 0.9 | (c)
51278.98 | 9.905 | 9.768 | -1.495 | -1.632 |  |  |  |  | 1399 | 4728 |  | CORR | GENE | 07:05 | 07:10 | 07:15 | 233 | 129 | 11 | EXT |  | 0.91 | (c)
51279.119 | 10.044 | 10.031 | -1.356 | -1.369 |  |  |  |  | 1339 | 4728 |  | CORR | CIGR | 04:09 | 04:23 | 04:20 | 30 | 134 | 13 | EXT |  | 0.89 | (c)
51280.415 | 11.34 | 11.151 | -0.06 | -0.249 |  |  |  |  | 13 | 4728 | Металлургический дефект | MIAN | GENE | 04:47 | 04:55 | 04:52 | 236 | 65 |  | INT | Металлургический дефект Эквивалент потери металла 11%. Аномалия находится в зоне сварного шва. |  | (c)
51280.475 | 0 | -0.026 | -11.43 | -11.456 | [5 empty] | 4729 | Нарушение формы кольцевого шва | GWAN |  | 06:33 | 07:22 | 07:27 | 0 | 668 |  | EXT | Нарушение формы кольцевого шва |  | (c)
51284.065 | 3.59 | 3.368 | -7.84 | -8.062 |  |  |  |  | 3368 | 4729 |  | CORR | GENE | 06:52 | 06:54 | 06:57 | 275 | 72 | 10 | EXT |  | 0.92 | (c)
51285.052 | 4.577 | 4.504 | -6.853 | -6.926 |  |  |  |  | 4504 | 4729 |  | CORR | GENE | 04:14 | 04:19 | 04:20 | 82 | 81 | 10 | EXT |  | 0.89 | (c)
51288.892 | 8.417 | 8.353 | -3.013 | -3.077 |  |  |  |  | 2966 | 4729 |  | CORR | GENE | 07:38 | 07:50 | 07:53 | 111 | 177 | 12 | EXT |  | 0.9 | (c)
51292.151 | 0.246 | 0.228 | -11.159 | -11.177 |  |  |  |  | 228 | 4730 |  | CORR | CIGR | 05:23 | 05:42 | 05:40 | 34 | 216 | 11 | EXT |  | 0.89 | (c)
51296.935 | 5.03 | 4.336 | -6.375 | -7.069 |  |  |  |  | 4336 | 4730 |  | CORR | GENE | 04:51 | 04:57 | 05:01 | 976 | 126 | 10 | EXT |  | 0.96 | (c)
51305.239 | 1.929 | 0.817 | -9.491 | -10.603 |  |  |  |  | 817 | 4731 |  | CORR | GENE | 05:05 | 05:33 | 05:50 | 2256 | 556 | 12 | EXT |  | 0.99 | (c)
51305.871 | 2.561 | 2.167 | -8.859 | -9.253 |  |  |  |  | 2167 | 4731 |  | CORR | GENE | 04:16 | 04:34 | 04:29 | 914 | 166 | 13 | EXT |  | 0.98 | (c)
51325.868 | 11.138 | 11.13 | -0.192 | -0.2 |  |  |  |  | 176 | 4732 |  | SWAN | CIGR | 05:52 | 05:56 | 05:56 | 24 | 48 |  | INT | Эквивалент потери металла 11%. |  | (c)
51338.343 | 0.908 | 0.096 | -10.277 | -11.089 | -371 | -240 | -37 | 0 | 96 | 4734а |  | CORR | GENE | 07:04 | 07:25 | 07:57 | 1619 | 669 | 12 | EXT |  | 0.99 | (c)
51341.091 | 3.656 | 3.595 | -7.529 | -7.59 | -314 | -129 | -190 | 66 | 3595 | 4734а |  | CORR | GENE | 07:13 | 07:43 | 07:33 | 114 | 247 | 11 | EXT |  | 0.89 | (c)
51386.352 | 4.719 | 4.519 | -5.713 | -5.913 | -570 | -447 | -420 | 270 | 4519 | 4738а |  | GOUG | GENE | 07:36 | 07:56 | 08:00 | 216 | 300 | 10 | EXT | Зона задиров. |  | (c)
51393.081 | 1.016 | 0.972 | -10.234 | -10.278 | -844 | -721 | -730 | 617 | 972 | 4739 |  | CORR | GENE | 08:27 | 08:46 | 08:45 | 78 | 227 | 10 | EXT |  | 0.89 | (c)
51417.48 | 2.765 | 2.752 | -8.13 | -8.143 | 1198 | 1249 | 1248 | 933 | 2752 | 4741 |  | CORR | CIGR | 06:08 | 06:16 | 06:16 | 22 | 100 | 14 | EXT |  | 0.89 | (c)
51428.113 | 2.503 | 2.491 | -8.847 | -8.859 |  |  |  |  | 2491 | 4742 |  | CORR | CIGR | 06:20 | 06:23 | 06:25 | 19 | 56 | 10 | EXT |  | 0.89 | (c)
51448.423 | 0.088 | 0.044 | -11.002 | -11.046 |  |  |  |  | 44 | 4744 |  | CORR | GENE | 06:10 | 06:30 | 06:35 | 60 | 305 | 12 | EXT |  | 0.89 | (c)
51470.735 | 0 | 0 | -11.345 | -11.345 |  |  |  |  | 0 | 4746 | Смещение кромок | GWAN |  | 01:56 | 03:12 | 02:43 | 0 | 584 |  | EXT | Смещение кромок Вовнутрь Величина смещения - 2.3 мм. |  | (c)
51475.664 | 4.929 | 4.902 | -6.416 | -6.443 |  |  |  |  | 4902 | 4746 |  | CORR | CIGR | 03:46 | 03:55 | 04:03 | 45 | 209 | 11 | EXT |  | 0.89 | (c)
51492.283 | 10.203 | 10.144 | -0.612 | -0.671 |  |  |  |  | 549 | 4747 |  | CORR | AXGR | 07:01 | 07:03 | 07:02 | 122 | 21 | 10 | EXT |  | 0.89 | (c)
51500.478 | 7.583 | 7.568 | -3.462 | -3.477 |  |  |  |  | 3446 | 4748 | Металлургический дефект | MIAN | CIGR | 03:58 | 04:04 | 04:04 | 31 | 77 |  | INT | Металлургический дефект Эквивалент потери металла 10%. |  | (c)
51503.431 | 10.536 | 10.443 | -0.509 | -0.602 |  |  |  |  | 453 | 4748 |  | CORR | GENE | 05:17 | 06:17 | 06:05 | 149 | 588 | 12 | EXT |  | 0.9 | (c)
51503.94 | 0 | -0.02 | -11.345 | -11.365 | [5 empty] | 4749 | Нарушение формы кольцевого шва | GWAN |  | 01:19 | 04:53 | 03:52 | 0 | 1890 |  | EXT | Нарушение формы кольцевого шва |  | (c)
51504.214 | 0.274 | 0.197 | -11.071 | -11.148 |  |  |  |  | 197 | 4749 |  | CORR | GENE | 05:36 | 06:15 | 06:12 | 113 | 457 | 11 | EXT |  | 0.89 | (c)
51505.866 | 1.926 | 1.888 | -9.419 | -9.457 |  |  |  |  | 1888 | 4749 |  | CORR | GENE | 05:54 | 06:04 | 06:12 | 56 | 224 | 11 | EXT |  | 0.89 | (c)
51505.875 | 1.935 | 1.903 | -9.41 | -9.442 |  |  |  |  | 1903 | 4749 |  | CORR | CIGR | 05:10 | 05:24 | 05:23 | 43 | 162 | 10 | EXT |  | 0.89 | (c)
51506.258 | 2.318 | 2.264 | -9.027 | -9.081 |  |  |  |  | 2264 | 4749 |  | DENT | GENE | 04:45 | 04:50 | 04:51 | 100 | 80 | 0.4 | N/A | Глубина вмятины: 6 мм (0,4%). Линейка: 10 см в (226 см; 04:50 ч:мин) |  | (c)
51507.193 | 3.253 | 3.246 | -8.092 | -8.099 |  |  |  |  | 3246 | 4749 |  | CORR | CIGR | 05:33 | 05:38 | 05:42 | 24 | 108 | 14 | EXT |  | 0.89 | (c)
51508.083 | 4.143 | 4.12 | -7.202 | -7.225 |  |  |  |  | 4120 | 4749 |  | CORR | GENE | 03:36 | 05:07 | 04:47 | 121 | 881 | 11 | EXT |  | 0.9 | (c)
51524.111 | 8.826 | 8.436 | -2.564 | -2.954 |  |  |  |  | 2471 | 4750 |  | CORR | GENE | 08:36 | 08:54 | 08:46 | 483 | 125 | 10 | EXT |  | 0.94 | (c)
51534.107 | 7.432 | 7.421 | -3.858 | -3.869 |  |  |  |  | 3849 | 4751 |  | CORR | CIGR | 07:02 | 07:07 | 07:07 | 20 | 65 | 11 | EXT |  | 0.89 | (c)
51545.122 | 7.157 | 7.133 | -3.228 | -3.252 |  |  |  |  | 3228 | 4752 |  | CORR | CIGR | 08:09 | 08:16 | 08:17 | 24 | 99 | 12 | EXT |  | 0.89 | (c)
51545.829 | 7.864 | 7.737 | -2.521 | -2.648 |  |  |  |  | 2097 | 4752 |  | CORR | GENE | 07:28 | 08:16 | 07:56 | 551 | 347 | 10 | EXT |  | 0.94 | (c)
51556.235 | 7.885 | 7.855 | -3.535 | -3.565 |  |  |  |  | 3446 | 4753 |  | CORR | GENE | 05:25 | 06:47 | 06:17 | 119 | 654 | 11 | EXT |  | 0.9 | (c)
51558.335 | 9.985 | 9.89 | -1.435 | -1.53 |  |  |  |  | 1242 | 4753 |  | CORR | GENE | 04:39 | 05:59 | 05:30 | 288 | 635 | 10 | EXT |  | 0.92 | (c)
51558.372 | 10.022 | 9.991 | -1.398 | -1.429 |  |  |  |  | 1397 | 4753 |  | CORR | CIGR | 02:28 | 02:33 | 02:39 | 32 | 133 | 10 | EXT |  | 0.89 | (c)
51561.809 | 2.039 | 2.035 | -8.371 | -8.375 |  |  |  |  | 2035 | 4754 |  | CORR | CIGR | 07:14 | 07:14 | 07:17 | 20 | 41 | 10 | EXT |  | 0.89 | (c)
51565.09 | 5.32 | 5.295 | -5.09 | -5.115 |  |  |  |  | 5011 | 4754 |  | CORR | GENE | 06:57 | 07:08 | 07:10 | 104 | 158 | 11 | EXT |  | 0.89 | (c)
51573.914 | 3.734 | 3.724 | -7.651 | -7.661 |  |  |  |  | 3724 | 4755 |  | CORR | CIGR | 03:46 | 04:01 | 04:00 | 33 | 182 | 11 | EXT |  | 0.89 | (c)
51604.544 | 0.059 | 0.022 | -11.396 | -11.433 |  |  |  |  | 22 | 4758 |  | CORR | GENE | 06:33 | 07:01 | 08:17 | 59 | 1296 | 11 | EXT |  | 0.89 | (c)
51617.499 | 1.559 | 1.538 | -9.766 | -9.787 |  |  |  |  | 1538 | 4759 |  | SWAN | CIGR | 08:05 | 08:11 | 08:13 | 47 | 97 |  | INT | Эквивалент потери металла 10%. |  | (c)
51683.82 | 0 | -0.033 | -11.42 | -11.453 | [5 empty] | 4765 | Нарушение формы кольцевого шва | GWAN |  | 10:49 | 00:02 | 11:49 | 0 | 747 |  | EXT | Нарушение формы кольцевого шва Аномалия находится на упругопластическом изгибе: R=580 D, максимальное растяжение на 6.7 час. |  | (c)
51683.82 | 0 | 0 | -11.42 | -11.42 |  |  |  |  | 0 | 4765 | Непровар / утяжина | GWAN |  | 06:30 | 07:18 | 07:19 | 0 | 604 | 10 | INT | Непровар / утяжина Аномалия находится на упругопластическом изгибе: R=580 D, максимальное растяжение на 6.7 час. |  | (c)
51683.82 | 0 | -0.036 | -11.42 | -11.456 | [5 empty] | 4765 | Нарушение формы кольцевого шва | GWAN |  | 08:41 | 09:24 | 09:17 | 0 | 446 |  | EXT | Нарушение формы кольцевого шва Аномалия находится на упругопластическом изгибе: R=580 D, максимальное растяжение на 6.7 час. |  | (c)
51728.86 | 0 | 0 | -11.26 | -11.26 |  |  |  |  | 0 | 4769 | Смещение кромок | GWAN |  | 04:25 | 04:39 | 05:05 | 0 | 489 |  | EXT | Смещение кромок Наружу Величина смещения - 2.3 мм. |  | (c)
51728.86 | 0 | -0.03 | -11.26 | -11.29 | [5 empty] | 4769 | Нарушение формы кольцевого шва | GWAN |  | 06:29 | 07:11 | 07:01 | 0 | 392 |  | EXT | Нарушение формы кольцевого шва |  | (c)
51740.552 | 0.432 | 0.376 | -11.178 | -11.234 | -443 | 95 | -24 | 0 | 376 | 4770 |  | CORR | GENE | 05:24 | 06:51 | 06:31 | 156 | 837 | 10 | EXT |  | 0.9 | (c)
51740.769 | 0.649 | 0.627 | -10.961 | -10.983 | -27 | 64 | 233 | 0 | 627 | 4770 |  | CORR | CIGR | 06:31 | 06:46 | 07:13 | 49 | 519 | 10 | EXT |  | 0.89 | (c)
51761.129 | 9.399 | 9.329 | -1.696 | -1.766 | 2184 | -2137 | -2030 | 0 | 1670 | 4771 |  | CORR | GENE | 08:09 | 08:32 | 08:49 | 96 | 493 | 12 | EXT |  | 0.89 | (c)
51794.77 | 10.09 | 10.071 | -1.245 | -1.264 | 580 | 773 | 690 | 580 | 1212 | 4774 |  | CORR | CIGR | 00:52 | 01:23 | 01:10 | 52 | 221 | 11 | EXT |  | 0.89 | (c)
51860.883 | 8.668 | 8.586 | -2.587 | -2.669 | -2218 | -2109 | -1945 | 13 | 2567 | 4780 |  | CORR | GENE | 06:31 | 06:49 | 07:15 | 102 | 546 | 10 | EXT |  | 0.89 | (c)
51896.495 | 0 | -0.032 | -10.955 | -10.987 | -2137 | -1447 | -1366 | 595 |  | 4784 | Нарушение формы кольцевого шва | GWAN |  | 01:15 | 03:06 | 03:19 | 0 | 1542 |  | EXT | Нарушение формы кольцевого шва |  | (c)
51921.591 | 3.181 | 3.169 | -7.864 | -7.876 | -961 | -676 | -697 | 433 | 3169 | 4786 |  | CORR | GENE | 06:12 | 06:58 | 06:55 | 61 | 528 | 11 | EXT | Аномалия находится на отводе. | 0.89 | (c)
51922.361 | 3.951 | 3.923 | -7.094 | -7.122 | -653 | -534 | -518 | 384 | 3923 | 4786 |  | CORR | CIGR | 07:02 | 07:21 | 07:24 | 45 | 269 | 10 | EXT | Аномалия находится на отводе. | 0.89 | (c)
51924.619 | 6.209 | 6.126 | -4.836 | -4.919 | -536 | -391 | -248 | 0 | 4807 | 4786 |  | CORR | GENE | 07:21 | 07:44 | 08:07 | 112 | 576 | 11 | EXT | Аномалия находится на отводе. | 0.89 | (c)
51925.437 | 7.027 | 6.87 | -4.018 | -4.175 | -580 | -408 | -153 | 0 | 3990 | 4786 |  | CORR | GENE | 07:14 | 07:42 | 08:23 | 185 | 854 | 12 | EXT | Аномалия находится на отводе. | 0.91 | (c)
51933.773 | 4.318 | 4.269 | -6.517 | -6.566 | 1555 | 1867 | 1736 | 1555 | 4269 | 4787 |  | CORR | GENE | 08:29 | 09:19 | 08:58 | 59 | 363 | 13 | EXT |  | 0.89 | (c)
51951.138 | 0.163 | 0.122 | -10.837 | -10.878 | -2186 | -2078 | -2045 | 45 | 122 | 4789 |  | CORR | GENE | 07:44 | 08:02 | 08:07 | 84 | 282 | 12 | EXT |  | 0.89 | (c)
51951.634 | 0.659 | 0.557 | -10.341 | -10.443 | -1998 | -1878 | -1700 | 233 | 557 | 4789 |  | CORR | GENE | 08:15 | 08:34 | 09:03 | 127 | 595 | 12 | EXT |  | 0.9 | (c)
51959.285 | 8.31 | 8.279 | -2.69 | -2.721 | -2191 | -2117 | -2051 | 40 | 2667 | 4789 |  | CORR | CIGR | 07:44 | 07:55 | 08:06 | 54 | 279 | 13 | EXT |  | 0.89 | (c)
51974.168 | 1.313 | 1.25 | -9.512 | -9.575 | -483 | -377 | -273 | 62 | 1250 | 4791 |  | CORR | GENE | 07:49 | 08:06 | 08:23 | 79 | 421 | 11 | EXT |  | 0.89 | (c)
51976.742 | 3.887 | 3.714 | -6.938 | -7.111 | -1061 | -967 | -618 | 174 | 3714 | 4791 |  | CORR | GENE | 06:16 | 06:31 | 07:27 | 178 | 887 | 11 | EXT |  | 0.9 | (c)
51977.436 | 4.581 | 4.481 | -6.244 | -6.344 | -707 | -421 | -432 | 157 | 4481 | 4791 |  | CORR | GENE | 07:13 | 07:59 | 07:57 | 154 | 550 | 12 | EXT |  | 0.9 | (c)
51978.219 | 5.364 | 5.32 | -5.461 | -5.505 | -1049 | -267 | -548 | 47 | 5309 | 4791 |  | CORR | GENE | 06:18 | 08:24 | 07:39 | 196 | 1002 | 10 | EXT |  | 0.9 | (c)
51979.021 | 6.166 | 6.146 | -4.659 | -4.679 | -646 | -214 | -349 | 53 | 4562 | 4791 |  | CORR | GENE | 07:23 | 08:33 | 08:11 | 117 | 593 | 26 | EXT |  | 0.91 | (c)
51980.99 | 8.135 | 8.127 | -2.69 | -2.698 | -117 | -34 | -76 | 34 | 2289 | 4791 |  | CORR | GENE | 08:48 | 09:01 | 08:55 | 409 | 83 | 10 | EXT |  | 0.93 | (c)
52006.084 | 0.474 | 0.417 | -10.571 | -10.628 | -2042 | -1941 | -1806 | 188 | 417 | 4794 |  | CORR | GENE | 07:24 | 07:40 | 08:02 | 91 | 473 | 10 | EXT |  | 0.89 | (c)
52006.343 | 0.733 | 0.723 | -10.312 | -10.322 | -979 | -881 | -722 | 464 | 723 | 4794 |  | CORR | GENE | 10:16 | 10:32 | 10:57 | 101 | 515 | 10 | EXT |  | 0.89 | (c)
52006.546 | 0.936 | 0.836 | -10.109 | -10.209 | 1629 | 1928 | 1923 | 12 | 836 | 4794 |  | CORR | GENE | 05:17 | 06:05 | 06:04 | 486 | 590 | 15 | EXT |  | 0.96 | (c)
52007.379 | 1.769 | 1.753 | -9.276 | -9.292 | 878 | 1545 | 1254 | 601 | 1753 | 4794 |  | CORR | GENE | 03:15 | 05:03 | 04:16 | 154 | 752 | 15 | EXT |  | 0.9 | (c)
52007.732 | 2.122 | 1.983 | -8.923 | -9.062 | 1685 | 1828 | 1827 | 262 | 1983 | 4794 |  | CORR | GENE | 05:26 | 05:49 | 05:49 | 166 | 283 | 12 | EXT |  | 0.9 | (c)
52022.332 | 5.677 | 5.621 | -5.488 | -5.544 | -669 | -472 | -409 | 148 | 5451 | 4795 |  | CORR | GENE | 07:38 | 08:09 | 08:20 | 93 | 521 | 11 | EXT |  | 0.89 | (c)
52026.501 | 9.846 | 9.757 | -1.319 | -1.408 | -692 | -681 | -668 | 644 | 1034 | 4795 |  | CORR | AXGR | 07:34 | 07:36 | 07:38 | 374 | 48 | 12 | EXT |  | 0.93 | (c)
52026.774 | 10.119 | 10.101 | -1.046 | -1.064 | -520 | -467 | -287 | 53 | 1014 | 4795 |  | CORR | CIGR | 08:02 | 08:10 | 08:39 | 50 | 467 | 10 | EXT |  | 0.89 | (c)
52038.675 | 0 | -0.028 | -11.12 | -11.148 | -813 | 709 | 169 | 813 |  | 4797 | Нарушение формы кольцевого шва | GWAN |  | 11:46 | 03:52 | 14:24 | 0 | 1965 |  | EXT | Нарушение формы кольцевого шва |  | (c)
52038.675 | 0 | -0.023 | -11.12 | -11.143 | 1712 | -1650 | -2144 | 0 |  | 4797 | Нарушение формы кольцевого шва | GWAN |  | 06:34 | 09:31 | 08:11 | 0 | 1209 |  | EXT | Нарушение формы кольцевого шва |  | (c)
52041.312 | 2.637 | 2.582 | -8.483 | -8.538 | 1851 | 1986 | 2026 | 30 | 2582 | 4797 |  | CORR | GENE | 06:56 | 07:18 | 07:24 | 79 | 350 | 11 | EXT |  | 0.89 | (c)
52042.639 | 3.964 | 3.92 | -7.156 | -7.2 | 1746 | -2046 | 2195 | 0 | 3920 | 4797 |  | CORR | GENE | 06:39 | 08:27 | 07:52 | 162 | 899 | 10 | EXT |  | 0.9 | (c)
52047.002 | 8.327 | 8.297 | -2.793 | -2.823 | 1937 | 2073 | 2060 | 48 | 2752 | 4797 |  | CORR | GENE | 07:10 | 07:32 | 07:30 | 71 | 246 | 12 | EXT |  | 0.89 | (c)
52049.795 | 0 | -0.018 | -11.385 | -11.403 | 0 | 617 | 472 | 0 |  | 4798 | Нарушение формы кольцевого шва | GWAN |  | 10:46 | 00:26 | 12:02 | 0 | 943 |  | EXT | Нарушение формы кольцевого шва |  | (c)
52049.795 | 0 | -0.033 | -11.385 | -11.418 | 1160 | 1567 | 1814 | 0 |  | 4798 | Нарушение формы кольцевого шва | GWAN |  | 01:53 | 02:59 | 03:39 | 0 | 1308 |  | EXT | Нарушение формы кольцевого шва |  | (c)
52049.795 | 0 | -0.041 | -11.385 | -11.426 | -1546 | -463 | -795 | 44 |  | 4798 | Нарушение формы кольцевого шва | GWAN |  | 06:37 | 09:32 | 08:38 | 0 | 1503 |  | EXT | Нарушение формы кольцевого шва |  | (c)
52052.438 | 2.643 | 2.606 | -8.742 | -8.779 | -1537 | -1447 | -1324 | 693 | 2606 | 4798 |  | CORR | GENE | 06:38 | 06:53 | 07:13 | 68 | 427 | 11 | EXT |  | 0.89 | (c)
52068.388 | 7.208 | 7.205 | -3.842 | -3.845 | -1879 | -1825 | -1772 | 1664 | 3813 | 4799 |  | CORR | CIGR | 07:07 | 07:16 | 07:25 | 32 | 215 | 10 | EXT |  | 0.89 | (c)
52070.44 | 9.26 | 9.222 | -1.79 | -1.828 | -1688 | -1300 | -1310 | 931 | 1710 | 4799 |  | CORR | GENE | 07:38 | 08:41 | 08:39 | 118 | 757 | 26 | EXT |  | 0.91 | (c)
52070.609 | 9.429 | 9.319 | -1.621 | -1.731 | -1716 | -1674 | -1677 | 1638 | 1405 | 4799 |  | CORR | GENE | 07:34 | 07:40 | 07:40 | 326 | 78 | 12 | EXT |  | 0.93 | (c)
52070.801 | 9.621 | 9.607 | -1.429 | -1.443 | -2033 | -1707 | -1814 | 1595 | 1341 | 4799 |  | CORR | GENE | 06:42 | 07:35 | 07:18 | 102 | 438 | 15 | EXT |  | 0.9 | (c)
52090.185 | 6.55 | 4.849 | -4.99 | -6.691 | -670 | -19 | -235 | 0 | 4849 | 4801 |  | DENT | GENE | 05:08 | 06:53 | 06:18 | 1829 | 869 | 0.6 | N/A | Глубина вмятины: 8 мм (0,6%). Линейка: 183 см в (485 см; 06:53 ч:мин) Аномалия находится вблизи продольного шва. |  | (c)
52094.529 | 10.894 | 10.876 | -0.646 | -0.664 | -469 | -424 | -379 | 289 | 600 | 4801 |  | CORR | GENE | 05:40 | 05:48 | 05:55 | 64 | 180 | 12 | EXT |  | 0.89 | (c)
52095.328 | 0.153 | 0.126 | -11.292 | -11.319 | -417 | -315 | -258 | 99 | 126 | 4802 |  | CORR | CIGR | 06:43 | 06:59 | 07:09 | 42 | 318 | 12 | EXT |  | 0.89 | (c)
52100.468 | 5.293 | 5.112 | -6.152 | -6.333 | -1098 | -441 | -407 | 0 | 5112 | 4802 |  | CORR | GENE | 04:53 | 06:39 | 06:44 | 330 | 1381 | 17 | EXT |  | 0.95 | (c)
52100.782 | 5.607 | 5.57 | -5.838 | -5.875 | -858 | -583 | -460 | 62 | 5570 | 4802 |  | CORR | GENE | 05:32 | 06:16 | 06:36 | 142 | 796 | 12 | EXT |  | 0.9 | (c)
52103.117 | 7.942 | 7.798 | -3.503 | -3.647 | -1354 | -540 | -797 | 240 | 2871 | 4802 |  | CORR | GENE | 04:12 | 06:23 | 05:42 | 776 | 1114 | 10 | EXT |  | 0.95 | (c)
52106.731 | 0.111 | 0.065 | -10.939 | -10.985 | 628 | 764 | 763 | 628 | 65 | 4803 |  | CORR | GENE | 04:04 | 04:26 | 04:26 | 75 | 270 | 10 | EXT |  | 0.89 | (c)
52110.155 | 3.535 | 3.392 | -7.515 | -7.658 | 529 | 801 | 982 | 529 | 3392 | 4803 |  | CORR | GENE | 03:48 | 04:32 | 05:01 | 173 | 905 | 11 | EXT |  | 0.9 | (c)
52111.618 | 4.998 | 4.726 | -6.052 | -6.324 | 1382 | 1662 | 1626 | 1382 | 4726 | 4803 |  | CORR | GENE | 06:06 | 06:51 | 06:45 | 314 | 488 | 15 | EXT |  | 0.94 | (c)
52113.037 | 6.417 | 5.181 | -4.633 | -5.869 | 1540 | 1605 | 1596 | 1540 | 4419 | 4803 |  | CORR | GENE | 06:31 | 06:42 | 06:41 | 1450 | 113 | 11 | EXT |  | 0.98 | (c)
52119.949 | 2.279 | 1.783 | -8.641 | -9.137 | 1004 | 1083 | 1220 | 794 | 1783 | 4804 |  | CORR | GENE | 05:24 | 05:37 | 05:59 | 617 | 433 | 12 | EXT |  | 0.96 | (c)
52128.59 | 0 | -0.017 | -11.3 | -11.317 | -1462 | -992 | -919 | 376 |  | 4805 | Нарушение формы кольцевого шва | GWAN |  | 10:59 | 00:15 | 12:27 | 0 | 1086 |  | EXT | Нарушение формы кольцевого шва |  | (c)
52139.89 | 0 | -0.037 | -10.84 | -10.877 | -1958 | -1030 | -1432 | 907 |  | 4806 | Нарушение формы кольцевого шва | GWAN |  | 02:51 | 05:21 | 04:16 | 0 | 1051 |  | EXT | Нарушение формы кольцевого шва |  | (c)
52155.911 | 5.181 | 5.167 | -6.149 | -6.163 | -304 | -201 | -197 | 89 | 5167 | 4807 |  | CORR | CIGR | 08:50 | 09:06 | 09:07 | 28 | 215 | 12 | EXT |  | 0.89 | (c)
52158.381 | 7.651 | 7.619 | -3.679 | -3.711 | -756 | -713 | -639 | 521 | 3665 | 4807 |  | CORR | CIGR | 07:37 | 07:44 | 07:56 | 46 | 235 | 10 | EXT |  | 0.89 | (c)
52158.712 | 7.982 | 7.855 | -3.348 | -3.475 | -739 | -722 | -709 | 679 | 3222 | 4807 |  | CORR | GENE | 07:39 | 07:42 | 07:44 | 253 | 60 | 11 | EXT |  | 0.91 | (c)
52158.866 | 8.136 | 8.079 | -3.194 | -3.251 | -697 | -613 | -531 | 365 | 3168 | 4807 |  | CORR | GENE | 07:46 | 07:60 | 08:13 | 83 | 332 | 15 | EXT |  | 0.89 | (c)
52164.585 | 2.525 | 2.498 | -8.565 | -8.592 | 1641 | 1841 | 1896 | 79 | 2498 | 4808 |  | CORR | GENE | 04:55 | 05:28 | 05:37 | 52 | 510 | 12 | EXT |  | 0.89 | (c)
52183.271 | 10.121 | 10.102 | -1.064 | -1.083 | -1106 | -1055 | -1041 | 975 | 1054 | 4809 |  | CORR | CIGR | 04:28 | 04:36 | 04:38 | 29 | 131 | 12 | EXT |  | 0.89 | (c)
52184.429 | 0.094 | 0.062 | -11.296 | -11.328 | 1893 | 2173 | 2123 | 0 | 62 | 4810 |  | CORR | GENE | 06:28 | 07:14 | 07:06 | 74 | 461 | 14 | EXT |  | 0.89 | (c)
52209.109 | 2.089 | 2.032 | -8.666 | -8.723 | 1492 | 1531 | 1536 | 651 | 2032 | 4812 |  | DENT | GENE | 04:04 | 04:10 | 04:11 | 97 | 87 | 0.4 | N/A | Глубина вмятины: 6 мм (0,4%). Линейка: 10 см в (203 см; 04:10 ч:мин) |  | (c)
52234.448 | 5.283 | 5.243 | -6.092 | -6.132 | -1818 | -1730 | -1715 | 1612 | 5243 | 4814 |  | CORR | GENE | 03:46 | 04:00 | 04:02 | 101 | 206 | 13 | EXT |  | 0.89 | (c)
52286.028 | 0.968 | 0.954 | -10.442 | -10.456 |  |  |  |  | 954 | 4819 |  | GOUG | CIGR | 01:39 | 01:49 | 01:48 | 30 | 114 | 15 | EXT | Задир. |  | (c)
52288.991 | 3.931 | 3.923 | -7.479 | -7.487 |  |  |  |  | 3923 | 4819 |  | CORR | GENE | 02:37 | 07:02 | 05:00 | 296 | 1780 | 13 | EXT |  | 0.93 | (c)
52296.47 | 0 | -0.025 | -11.355 | -11.38 | [5 empty] | 4820 | Нарушение формы кольцевого шва | GWAN |  | 01:27 | 03:05 | 02:28 | 0 | 765 |  | EXT | Нарушение формы кольцевого шва |  | (c)
52311.551 | 3.726 | 3.713 | -7.699 | -7.712 |  |  |  |  | 3713 | 4821 |  | CORR | CIGR | 06:38 | 06:43 | 06:44 | 27 | 81 | 10 | EXT |  | 0.89 | (c)
52323.19 | 3.94 | 3.841 | -7.02 | -7.119 |  |  |  |  | 3841 | 4822 |  | CORR | GENE | 03:35 | 04:03 | 04:05 | 121 | 380 | 10 | EXT |  | 0.89 | (c)
52323.423 | 4.173 | 3.993 | -6.787 | -6.967 |  |  |  |  | 3993 | 4822 |  | CORR | GENE | 03:51 | 03:58 | 04:04 | 240 | 157 | 10 | EXT |  | 0.91 | (c)
52324.834 | 5.584 | 5.557 | -5.376 | -5.403 |  |  |  |  | 5319 | 4822 |  | CORR | GENE | 03:58 | 04:05 | 04:13 | 84 | 179 | 11 | EXT |  | 0.89 | (c)
52325.465 | 6.215 | 6.18 | -4.745 | -4.78 |  |  |  |  | 4729 | 4822 |  | CORR | GENE | 04:18 | 04:26 | 04:26 | 51 | 98 | 10 | EXT |  | 0.89 | (c)
52327.602 | 8.352 | 8.266 | -2.608 | -2.694 |  |  |  |  | 2585 | 4822 |  | CORR | AXGR | 04:11 | 04:13 | 04:13 | 109 | 24 | 10 | EXT |  | 0.89 | (c)
52330.163 | 10.913 | 10.893 | -0.047 | -0.067 |  |  |  |  | 24 | 4822 |  | CORR | CIGR | 04:16 | 04:35 | 04:40 | 43 | 292 | 12 | EXT |  | 0.89 | (c)
52330.231 | 0.021 | 0.013 | -11.389 | -11.397 |  |  |  |  | 13 | 4823 |  | CORR | GENE | 05:12 | 05:28 | 05:35 | 50 | 284 | 12 | EXT |  | 0.89 | (c)
52334.66 | 4.45 | 4.441 | -6.96 | -6.969 |  |  |  |  | 4441 | 4823 |  | CORR | CIGR | 06:17 | 06:20 | 06:21 | 18 | 41 | 10 | EXT |  | 0.89 | (c)
52338.635 | 8.425 | 8.4 | -2.985 | -3.01 |  |  |  |  | 2973 | 4823 |  | CORR | CIGR | 05:03 | 05:33 | 05:24 | 37 | 253 | 10 | EXT |  | 0.89 | (c)
52341.077 | 10.867 | 10.855 | -0.543 | -0.555 |  |  |  |  | 472 | 4823 |  | CORR | GENE | 04:45 | 05:21 | 05:06 | 83 | 258 | 10 | EXT |  | 0.89 | (c)
52341.098 | 10.888 | 10.836 | -0.522 | -0.574 |  |  |  |  | 478 | 4823 |  | CORR | GENE | 05:43 | 05:58 | 06:16 | 96 | 410 | 13 | EXT |  | 0.89 | (c)
52341.459 | 11.249 | 11.238 | -0.161 | -0.172 |  |  |  |  | 152 | 4823 |  | CORR | CIGR | 05:11 | 05:17 | 05:17 | 20 | 75 | 17 | EXT |  | 0.89 | (c)
52359.458 | 6.373 | 6.313 | -5.077 | -5.137 |  |  |  |  | 5069 | 4825 |  | CORR | GENE | 04:24 | 04:32 | 04:41 | 68 | 208 | 10 | EXT |  | 0.89 | (c)
52363.417 | 10.332 | 10.322 | -1.118 | -1.128 |  |  |  |  | 1109 | 4825 |  | CORR | CIGR | 04:43 | 04:48 | 04:48 | 19 | 67 | 10 | EXT |  | 0.89 | (c)
52372.247 | 7.712 | 7.632 | -3.458 | -3.538 |  |  |  |  | 3412 | 4826 |  | CORR | GENE | 03:50 | 03:56 | 03:55 | 126 | 69 | 12 | EXT |  | 0.9 | (c)
52376.206 | 0.501 | 0.453 | -10.949 | -10.997 |  |  |  |  | 453 | 4827 |  | CORR | GENE | 04:01 | 04:29 | 04:22 | 111 | 267 | 12 | EXT |  | 0.9 | (c)
52403.732 | 5.087 | 5.042 | -6.403 | -6.448 |  |  |  |  | 5042 | 4829 |  | CORR | GENE | 06:16 | 06:24 | 06:28 | 70 | 149 | 11 | EXT |  | 0.89 | (c)
52423.832 | 2.227 | 2.104 | -8.313 | -8.436 |  |  |  |  | 2104 | 4831 |  | CORR | AXGR | 07:33 | 07:37 | 07:36 | 193 | 38 | 11 | EXT | Аномалия находится на упругопластическом изгибе: R=540 D, максимальное растяжение на 6.3 час. | 0.91 | (c)
52430.257 | 8.652 | 8.485 | -1.888 | -2.055 |  |  |  |  | 1826 | 4831 |  | CORR | GENE | 08:03 | 08:06 | 08:07 | 229 | 50 | 15 | EXT | Аномалия находится на упругопластическом изгибе: R=491 D, максимальное растяжение на 5.9 час. | 0.92 | (c)
52432.084 | 10.479 | 10.463 | -0.061 | -0.077 |  |  |  |  | 42 | 4831 |  | CORR | CIGR | 02:29 | 02:43 | 02:41 | 35 | 155 | 10 | EXT | Аномалия находится на упругопластическом изгибе: R=529 D, максимальное растяжение на 5.8 час. | 0.89 | (c)
52443.65 | 0 | -0.031 | -11.42 | -11.451 | [5 empty] | 4833 | Нарушение формы кольцевого шва | GWAN |  | 06:19 | 08:36 | 07:35 | 0 | 938 |  | EXT | Нарушение формы кольцевого шва |  | (c)
52450.809 | 7.159 | 7.019 | -4.261 | -4.401 |  |  |  |  | 4165 | 4833 |  | CORR | AXGR | 04:34 | 04:36 | 04:37 | 236 | 31 | 10 | EXT |  | 0.91 | (c)
52455.07 | 0 | 0 | -11.46 | -11.46 |  |  |  |  | 0 | 4834 | Смещение кромок | GWAN |  | 04:44 | 05:27 | 05:24 | 0 | 500 |  | EXT | Смещение кромок Наружу Величина смещения - 2.3 мм. |  | (c)
52455.07 | 0 | -0.024 | -11.46 | -11.484 | [5 empty] | 4834 | Нарушение формы кольцевого шва | GWAN |  | 07:06 | 07:27 | 07:42 | 0 | 454 |  | EXT | Нарушение формы кольцевого шва |  | (c)
52471.4 | 4.87 | 4.841 | -6.56 | -6.589 |  |  |  |  | 4841 | 4835 |  | CORR | GENE | 06:06 | 06:23 | 06:20 | 53 | 179 | 11 | EXT | Аномалия находится на упругопластическом изгибе: R=567 D, максимальное растяжение на 6.2 час. | 0.89 | (c)
52481.548 | 3.588 | 3.579 | -7.802 | -7.811 |  |  |  |  | 3579 | 4836 |  | CORR | GENE | 05:22 | 07:16 | 06:25 | 146 | 771 | 12 | EXT |  | 0.9 | (c)
52489.454 | 0.104 | 0.087 | -11.016 | -11.033 |  |  |  |  | 87 | 4837 | Металлургический дефект | MIAN | CIGR | 01:27 | 01:37 | 01:37 | 32 | 125 |  | INT | Металлургический дефект Эквивалент потери металла 17%. Аномалия находится в зоне сварного шва. |  | (c)
52504.068 | 3.598 | 3.586 | -7.607 | -7.619 | -1517 | -1203 | -1322 | 714 | 3586 | 4838 |  | CORR | GENE | 05:05 | 05:56 | 05:37 | 68 | 390 | 12 | EXT | Аномалия находится на отводе. | 0.89 | (c)
52506.133 | 5.663 | 5.566 | -5.542 | -5.639 | -1561 | -1445 | -1225 | 670 | 5156 | 4838 |  | CORR | GENE | 04:58 | 05:17 | 05:52 | 483 | 671 | 11 | EXT | Аномалия находится на отводе. | 0.94 | (c)
52508.235 | 7.765 | 7.726 | -3.44 | -3.479 | -847 | -822 | -825 | 804 | 3195 | 4838 |  | CORR | AXGR | 06:53 | 06:57 | 06:57 | 284 | 43 | 11 | EXT | Аномалия находится на отводе. | 0.92 | (c)
52509.47 | 9 | 8.911 | -2.205 | -2.294 | -725 | -667 | -675 | 625 | 2089 | 4838 |  | CORR | GENE | 07:13 | 07:22 | 07:21 | 205 | 101 | 11 | EXT | Аномалия находится на отводе. | 0.91 | (c)
52531.683 | 8.743 | 8.727 | -2.457 | -2.473 |  |  |  |  | 2414 | 4840 |  | CORR | GENE | 07:21 | 07:40 | 07:40 | 59 | 233 | 10 | EXT | Аномалия находится на упругопластическом изгибе: R=906 D, максимальное растяжение на 7.4 час. | 0.89 | (c)
52540.066 | 5.926 | 5.844 | -5.494 | -5.576 |  |  |  |  | 5485 | 4841 |  | CORR | GENE | 04:40 | 04:55 | 05:05 | 91 | 313 | 10 | EXT | Аномалия находится на упругопластическом изгибе: R=553 D, максимальное растяжение на 6.7 час. | 0.89 | (c)
52544.555 | 10.415 | 10.331 | -1.005 | -1.089 |  |  |  |  | 985 | 4841 |  | CORR | GENE | 04:08 | 04:27 | 04:25 | 104 | 215 | 15 | EXT | Аномалия находится на упругопластическом изгибе: R=571 D, максимальное растяжение на 6.8 час. | 0.9 | (c)
52566.105 | 9.28 | 9.226 | -2.065 | -2.119 | -743 | -669 | -610 | 476 | 1602 | 4843 |  | CORR | GENE | 07:05 | 07:18 | 07:27 | 517 | 267 | 14 | EXT |  | 0.96 | (c)
52568.11 | 11.285 | 11.116 | -0.06 | -0.229 | -1254 | -1212 | -1213 | 977 | 1 | 4843 |  | ARTD | GENE | 05:43 | 05:50 | 05:50 | 228 | 81 |  | EXT | Эквивалент потери металла 10%. |  | (c)
52597.583 | 6.628 | 6.622 | -3.907 | -3.913 | -1722 | -1633 | -1660 | 509 | 3890 | 4846 |  | CORR | CIGR | 06:59 | 07:14 | 07:09 | 23 | 124 | 12 | EXT | Аномалия находится на упругопластическом изгибе: R=444 D, максимальное растяжение на 2.9 час. | 0.88 | (c)
52601.382 | 10.427 | 10.394 | -0.108 | -0.141 | -2099 | -1239 | -1491 | 131 | 27 | 4846 |  | CORR | GENE | 05:58 | 08:17 | 07:37 | 114 | 1217 | 10 | EXT | Аномалия находится на упругопластическом изгибе: R=471 D, максимальное растяжение на 3.1 час. | 0.89 | (c)
52601.942 | 0.452 | 0.444 | -10.983 | -10.991 |  |  |  |  | 444 | 4847 |  | CORR | AXGR | 08:51 | 08:51 | 08:53 | 148 | 24 | 10 | EXT | Аномалия находится на упругопластическом изгибе: R=504 D, максимальное растяжение на 3.1 час. | 0.9 | (c)
52604.643 | 3.153 | 2.971 | -8.282 | -8.464 |  |  |  |  | 2971 | 4847 |  | CORR | GENE | 05:20 | 05:55 | 05:51 | 206 | 391 | 12 | EXT | Аномалия находится на упругопластическом изгибе: R=700 D, максимальное растяжение на 3.5 час. | 0.91 | (c)
52606.44 | 4.95 | 4.937 | -6.485 | -6.498 |  |  |  |  | 4937 | 4847 |  | CORR | GENE | 05:04 | 05:11 | 05:12 | 57 | 94 | 11 | EXT | Аномалия находится на упругопластическом изгибе: R=857 D, максимальное растяжение на 3.8 час. | 0.89 | (c)
52612.479 | 10.989 | 10.876 | -0.446 | -0.559 |  |  |  |  | 289 | 4847 |  | CORR | GENE | 05:45 | 05:57 | 06:29 | 270 | 540 | 10 | EXT |  | 0.92 | (c)
52622.741 | 9.816 | 9.764 | -1.594 | -1.646 |  |  |  |  | 1582 | 4848 |  | CORR | GENE | 06:59 | 07:11 | 07:14 | 64 | 184 | 10 | EXT |  | 0.89 | (c)
52624.293 | 11.368 | 11.212 | -0.042 | -0.198 |  |  |  |  | 22 | 4848 |  | CORR | GENE | 06:05 | 06:14 | 06:48 | 176 | 534 | 11 | EXT |  | 0.9 | (c)
52735.46 | 0 | -0.014 | -10.18 | -10.194 | [5 empty] | 4859 | Нарушение формы кольцевого шва | GWAN |  | 08:31 | 09:05 | 10:12 | 0 | 1258 |  | EXT | Нарушение формы кольцевого шва |  | (c)
52799.94 | 9.46 | 9.449 | -1.865 | -1.876 |  |  |  |  | 1446 | 4864 | Металлургический дефект | MIAN | GENE | 03:28 | 04:00 | 04:02 | 430 | 418 |  | INT | Металлургический дефект Эквивалент потери металла 10%. |  | (c)
52801.805 | 0 | -0.017 | -10.65 | -10.667 | [5 empty] | 4865 | Нарушение формы кольцевого шва | GWAN |  | 01:11 | 05:18 | 03:47 | 0 | 1933 |  | EXT | Нарушение формы кольцевого шва |  | (c)
52891.025 | 0 | -0.022 | -11.425 | -11.447 | [5 empty] | 4873 | Нарушение формы кольцевого шва | GWAN |  | 04:36 | 05:12 | 05:36 | 0 | 754 |  | EXT | Нарушение формы кольцевого шва |  | (c)
52897.309 | 6.284 | 6.273 | -5.141 | -5.152 |  |  |  |  | 5130 | 4873 |  | CORR | PITT | 07:50 | 07:52 | 07:52 | 22 | 18 | 13 | EXT |  | 0.89 | (c)
52901.676 | 10.651 | 10.07 | -0.774 | -1.355 |  |  |  |  | 454 | 4873 |  | CORR | GENE | 07:44 | 08:26 | 08:26 | 901 | 515 | 10 | EXT |  | 0.96 | (c)
52905.338 | 2.888 | 2.6 | -8.507 | -8.795 |  |  |  |  | 2600 | 4874 |  | CORR | GENE | 07:16 | 08:27 | 08:09 | 460 | 663 | 10 | EXT |  | 0.93 | (c)
52924.96 | 11.115 | 11.098 | -0.065 | -0.082 | 1568 | 1677 | 1647 | 505 | 49 | 4875 |  | CORR | CIGR | 03:29 | 03:46 | 03:42 | 33 | 157 | 15 | EXT |  | 0.89 | (c)
52932.509 | 7.484 | 7.473 | -2.766 | -2.777 | 498 | 547 | 543 | 498 | 2753 | 4876 |  | CORR | CIGR | 04:19 | 04:27 | 04:26 | 24 | 89 | 10 | EXT | Аномалия находится на отводе. | 0.88 | (c)
52932.754 | 7.729 | 7.67 | -2.521 | -2.58 | 130 | 464 | 404 | 130 | 2461 | 4876 |  | CORR | GENE | 03:19 | 04:13 | 04:03 | 119 | 547 | 11 | EXT | Аномалия находится на отводе. | 0.89 | (c)
52934.13 | 9.105 | 9.096 | -1.145 | -1.154 | 1524 | 1562 | 1575 | 605 | 1133 | 4876 |  | CORR | CIGR | 07:04 | 07:10 | 07:12 | 21 | 102 | 15 | EXT | Аномалия находится на отводе. | 0.89 | (c)
52935.275 | 0 | -0.025 | -11.075 | -11.1 | [5 empty] | 4877 | Нарушение формы кольцевого шва | GWAN |  | 04:35 | 06:27 | 06:10 | 0 | 1177 |  | EXT | Нарушение формы кольцевого шва Аномалия находится на отводе. |  | (c)
52937.421 | 2.146 | 1.903 | -8.929 | -9.172 |  |  |  |  | 1903 | 4877 |  | CORR | GENE | 04:30 | 04:52 | 04:49 | 1580 | 239 | 11 | EXT |  | 0.98 | (c)
52963.511 | 5.741 | 5.724 | -3.714 | -3.731 |  |  |  |  | 3700 | 4879 |  | CORR | PITT | 04:09 | 04:11 | 04:11 | 31 | 21 | 23 | EXT |  | 0.89 | (c)
52964.151 | 6.381 | 5.7 | -3.074 | -3.755 |  |  |  |  | 2923 | 4879 |  | CORR | GENE | 04:19 | 04:21 | 04:36 | 832 | 206 | 15 | EXT |  | 0.99 | (c)
52964.853 | 7.083 | 7.073 | -2.372 | -2.382 |  |  |  |  | 2362 | 4879 |  | CORR | CIGR | 04:06 | 04:11 | 04:11 | 20 | 65 | 18 | EXT |  | 0.89 | (c)
52965.443 | 7.673 | 7.63 | -1.782 | -1.825 |  |  |  |  | 1781 | 4879 |  | CORR | CIGR | 03:53 | 03:57 | 04:02 | 44 | 123 | 10 | EXT |  | 0.89 | (c)
52965.625 | 7.855 | 7.844 | -1.6 | -1.611 |  |  |  |  | 1580 | 4879 |  | CORR | PITT | 04:17 | 04:19 | 04:19 | 31 | 26 | 15 | EXT |  | 0.89 | (c)
52975.081 | 7.856 | 7.848 | -3.509 | -3.517 |  |  |  |  | 3496 | 4880 |  | CORR | CIGR | 03:34 | 03:40 | 03:40 | 21 | 76 | 12 | EXT |  | 0.89 | (c)
52975.742 | 8.517 | 8.508 | -2.848 | -2.857 |  |  |  |  | 2836 | 4880 |  | CORR | CIGR | 03:50 | 03:57 | 03:56 | 21 | 82 | 11 | EXT |  | 0.89 | (c)
52978.59 | 0 | -0.01 | -11.375 | -11.385 | [5 empty] | 4881 | Нарушение формы кольцевого шва | GWAN |  | 03:02 | 04:35 | 04:25 | 0 | 1027 |  | EXT | Нарушение формы кольцевого шва |  | (c)
52982.435 | 3.845 | 3.832 | -7.53 | -7.543 |  |  |  |  | 3832 | 4881 |  | CORR | CIGR | 04:21 | 04:28 | 04:29 | 21 | 103 | 10 | EXT |  | 0.89 | (c)
52987.143 | 8.553 | 8.527 | -2.822 | -2.848 |  |  |  |  | 2809 | 4881 |  | CORR | CIGR | 04:20 | 04:28 | 04:28 | 39 | 102 | 10 | EXT |  | 0.89 | (c)
52992.719 | 2.754 | 2.56 | -8.321 | -8.515 |  |  |  |  | 2560 | 4882 |  | CORR | GENE | 06:54 | 07:10 | 07:18 | 217 | 292 | 11 | EXT |  | 0.91 | (c)
52992.8 | 2.835 | 2.819 | -8.24 | -8.256 |  |  |  |  | 2819 | 4882 |  | CORR | PITT | 07:43 | 07:44 | 07:47 | 25 | 46 | 15 | EXT |  | 0.89 | (c)
52992.812 | 2.847 | 2.837 | -8.228 | -8.238 |  |  |  |  | 2837 | 4882 |  | CORR | CIGR | 04:33 | 04:42 | 04:45 | 36 | 146 | 10 | EXT |  | 0.89 | (c)
52997.484 | 7.519 | 7.47 | -3.556 | -3.605 |  |  |  |  | 3543 | 4882 |  | CORR | GENE | 04:27 | 04:38 | 04:40 | 62 | 157 | 10 | EXT |  | 0.89 | (c)
52997.5 | 7.535 | 7.47 | -3.54 | -3.605 |  |  |  |  | 3514 | 4882 |  | CORR | GENE | 05:10 | 05:30 | 06:15 | 91 | 800 | 11 | EXT |  | 0.89 | (c)
53004.515 | 3.475 | 3.382 | -8.15 | -8.243 |  |  |  |  | 3382 | 4883 |  | CORR | GENE | 05:16 | 06:35 | 06:22 | 186 | 821 | 10 | EXT |  | 0.9 | (c)
53008.276 | 7.236 | 7.228 | -4.389 | -4.397 |  |  |  |  | 4307 | 4883 |  | CORR | AXGR | 07:27 | 07:30 | 07:28 | 90 | 21 | 12 | EXT |  | 0.89 | (c)
53017.591 | 4.926 | 4.846 | -6.129 | -6.209 |  |  |  |  | 4846 | 4884 |  | CORR | AXGR | 03:59 | 04:00 | 04:02 | 205 | 38 | 10 | EXT |  | 0.91 | (c)
53019.472 | 6.807 | 6.777 | -4.248 | -4.278 |  |  |  |  | 4209 | 4884 |  | CORR | GENE | 07:11 | 07:47 | 07:39 | 69 | 337 | 10 | EXT |  | 0.89 | (c)
53023.872 | 0.152 | 0.06 | -11.273 | -11.365 |  |  |  |  | 60 | 4885 |  | CORR | GENE | 05:27 | 08:01 | 06:53 | 169 | 1061 | 10 | EXT |  | 0.9 | (c)
53031.537 | 7.817 | 7.786 | -3.608 | -3.639 |  |  |  |  | 3569 | 4885 |  | CORR | GENE | 03:01 | 04:03 | 03:48 | 70 | 586 | 11 | EXT |  | 0.89 | (c)
53036.721 | 1.576 | 1.491 | -8.984 | -9.069 |  |  |  |  | 1491 | 4886 |  | CORR | GENE | 08:01 | 08:15 | 08:18 | 110 | 214 | 10 | EXT |  | 0.89 | (c)
53037.215 | 2.07 | 2.067 | -8.49 | -8.493 |  |  |  |  | 2067 | 4886 |  | CORR | CIGR | 08:04 | 08:11 | 08:13 | 25 | 118 | 10 | EXT |  | 0.89 | (c)
53037.455 | 2.31 | 2.269 | -8.25 | -8.291 |  |  |  |  | 2269 | 4886 |  | CORR | GENE | 07:59 | 08:13 | 08:09 | 536 | 127 | 11 | EXT |  | 0.95 | (c)
53039.801 | 4.656 | 4.217 | -5.904 | -6.343 |  |  |  |  | 4217 | 4886 |  | CORR | GENE | 04:07 | 04:17 | 04:36 | 1290 | 357 | 12 | EXT |  | 0.98 | (c)
53040.219 | 5.074 | 4.808 | -5.486 | -5.752 |  |  |  |  | 4808 | 4886 |  | CORR | GENE | 07:20 | 07:40 | 07:38 | 371 | 225 | 12 | EXT |  | 0.94 | (c)
53041.248 | 6.103 | 6.044 | -4.457 | -4.516 |  |  |  |  | 4219 | 4886 |  | CORR | GENE | 03:52 | 04:19 | 04:17 | 297 | 307 | 12 | EXT |  | 0.93 | (c)
53045.631 | 10.486 | 10.476 | -0.074 | -0.084 |  |  |  |  | 65 | 4886 |  | CORR | PITT | 04:09 | 04:11 | 04:11 | 19 | 24 | 16 | EXT |  | 0.89 | (c)
53045.646 | 10.501 | 10.413 | -0.059 | -0.147 |  |  |  |  | 4 | 4886 |  | CORR | GENE | 07:45 | 07:50 | 07:50 | 143 | 65 | 11 | EXT |  | 0.9 | (c)
53045.761 | 0.056 | 0.016 | -11.049 | -11.089 |  |  |  |  | 16 | 4887 |  | CORR | AXGR | 07:46 | 07:49 | 07:49 | 99 | 38 | 10 | EXT |  | 0.89 | (c)
53047.055 | 1.35 | 1.33 | -9.755 | -9.775 |  |  |  |  | 1330 | 4887 |  | CORR | CIGR | 07:34 | 07:42 | 07:40 | 33 | 78 | 13 | EXT |  | 0.89 | (c)
53059.639 | 2.829 | 2.717 | -8.386 | -8.498 |  |  |  |  | 2717 | 4888 |  | CORR | GENE | 05:02 | 05:07 | 05:07 | 212 | 61 | 10 | EXT |  | 0.91 | (c)
53059.781 | 2.971 | 2.941 | -8.244 | -8.274 |  |  |  |  | 2941 | 4888 |  | CORR | AXGR | 04:53 | 04:54 | 04:54 | 94 | 23 | 13 | EXT |  | 0.89 | (c)
53060.833 | 4.023 | 3.952 | -7.192 | -7.263 |  |  |  |  | 3952 | 4888 |  | CORR | AXGR | 05:10 | 05:12 | 05:12 | 132 | 23 | 10 | EXT |  | 0.9 | (c)
53066.074 | 9.264 | 9.178 | -1.951 | -2.037 |  |  |  |  | 1815 | 4888 |  | CORR | AXGR | 04:36 | 04:37 | 04:38 | 222 | 26 | 12 | EXT |  | 0.91 | (c)
53068.354 | 0.329 | 0.319 | -11.131 | -11.141 |  |  |  |  | 319 | 4889 |  | CORR | CIGR | 04:05 | 04:13 | 04:13 | 17 | 93 | 10 | EXT |  | 0.89 | (c)
53068.612 | 0.587 | 0.539 | -10.873 | -10.921 |  |  |  |  | 539 | 4889 |  | CORR | GENE | 03:55 | 04:06 | 04:11 | 60 | 193 | 12 | EXT |  | 0.89 | (c)
53070.318 | 2.293 | 2.173 | -9.167 | -9.287 |  |  |  |  | 2173 | 4889 |  | CORR | GENE | 05:26 | 05:33 | 05:32 | 307 | 68 | 11 | EXT |  | 0.92 | (c)
53079.455 | 11.43 | 11.418 | -0.03 | -0.042 |  |  |  |  | 18 | 4889 |  | CORR | CIGR | 06:23 | 06:32 | 06:32 | 24 | 114 | 10 | EXT |  | 0.89 | (c)
53082.388 | 2.903 | 2.863 | -8.552 | -8.592 |  |  |  |  | 2863 | 4890 |  | CORR | GENE | 06:52 | 06:56 | 06:56 | 164 | 53 | 10 | EXT |  | 0.9 | (c)
53084.984 | 5.499 | 5.292 | -5.956 | -6.163 |  |  |  |  | 5292 | 4890 |  | CORR | AXGR | 05:02 | 05:03 | 05:05 | 323 | 38 | 11 | EXT |  | 0.93 | (c)
53085.828 | 6.343 | 6.314 | -5.112 | -5.141 |  |  |  |  | 5111 | 4890 |  | CORR | CIGR | 04:49 | 04:58 | 04:59 | 30 | 121 | 10 | EXT |  | 0.89 | (c)
53086.973 | 7.488 | 7.366 | -3.967 | -4.089 |  |  |  |  | 3903 | 4890 |  | CORR | GENE | 04:40 | 05:04 | 05:05 | 186 | 312 | 12 | EXT |  | 0.91 | (c)
53087.165 | 7.68 | 7.666 | -3.775 | -3.789 |  |  |  |  | 3757 | 4890 |  | CORR | PITT | 04:39 | 04:42 | 04:43 | 32 | 43 | 13 | EXT |  | 0.89 | (c)
53098.353 | 7.413 | 7.307 | -4.047 | -4.153 |  |  |  |  | 4024 | 4891 |  | CORR | GENE | 05:17 | 05:34 | 05:55 | 129 | 472 | 11 | EXT |  | 0.9 | (c)
53115.303 | 1.583 | 1.496 | -9.432 | -9.519 | -472 | -437 | -443 | 414 | 1496 | 4893 |  | CORR | GENE | 07:60 | 08:06 | 08:05 | 182 | 58 | 10 | EXT |  | 0.9 | (c)
53127.802 | 3.067 | 3.052 | -7.913 | -7.928 |  |  |  |  | 3052 | 4894 |  | CORR | PITT | 05:29 | 05:31 | 05:31 | 32 | 25 | 17 | EXT |  | 0.89 | (c)
53140.502 | 4.787 | 4.764 | -6.683 | -6.706 |  |  |  |  | 4764 | 4895 |  | CORR | CIGR | 06:56 | 07:12 | 07:07 | 46 | 126 | 10 | EXT |  | 0.89 | (c)
53140.847 | 5.132 | 5.12 | -6.338 | -6.35 |  |  |  |  | 5120 | 4895 |  | CORR | CIGR | 04:18 | 04:24 | 04:24 | 21 | 80 | 13 | EXT |  | 0.89 | (c)
53141.982 | 6.267 | 6.245 | -5.203 | -5.225 |  |  |  |  | 5191 | 4895 |  | CORR | CIGR | 07:35 | 07:43 | 07:46 | 34 | 137 | 10 | EXT |  | 0.89 | (c)
53155.384 | 8.199 | 8.184 | -3.216 | -3.231 |  |  |  |  | 3134 | 4896 |  | CORR | GENE | 04:48 | 04:58 | 05:02 | 97 | 176 | 10 | EXT |  | 0.89 | (c)
53158.435 | 11.25 | 11.196 | -0.165 | -0.219 |  |  |  |  | 140 | 4896 |  | CORR | GENE | 05:35 | 05:36 | 05:39 | 79 | 51 | 11 | EXT |  | 0.89 | (c)
53159.168 | 0.568 | 0.4 | -10.352 | -10.52 |  |  |  |  | 400 | 4897 |  | CORR | GENE | 04:48 | 04:59 | 05:03 | 1524 | 186 | 10 | EXT |  | 0.97 | (c)
53159.959 | 1.359 | 1.34 | -9.561 | -9.58 |  |  |  |  | 1340 | 4897 |  | CORR | PITT | 04:13 | 04:16 | 04:16 | 47 | 28 | 12 | EXT |  | 0.89 | (c)
53182.796 | 1.861 | 0.959 | -9.599 | -10.501 |  |  |  |  | 959 | 4899 |  | CORR | GENE | 04:36 | 04:44 | 04:44 | 948 | 96 | 12 | EXT |  | 0.97 | (c)
53183.929 | 2.994 | 2.975 | -8.466 | -8.485 |  |  |  |  | 2975 | 4899 |  | CORR | CIGR | 04:38 | 04:43 | 05:04 | 36 | 326 | 10 | EXT |  | 0.89 | (c)
53184.331 | 3.396 | 3.352 | -8.064 | -8.108 |  |  |  |  | 3352 | 4899 |  | CORR | AXGR | 04:49 | 04:51 | 04:51 | 212 | 33 | 10 | EXT |  | 0.91 | (c)
53184.639 | 3.704 | 3.447 | -7.756 | -8.013 |  |  |  |  | 3447 | 4899 |  | CORR | GENE | 07:05 | 07:10 | 07:11 | 414 | 67 | 14 | EXT |  | 0.95 | (c)
53185.07 | 4.135 | 4.026 | -7.325 | -7.434 |  |  |  |  | 4026 | 4899 |  | CORR | GENE | 04:23 | 04:31 | 04:46 | 211 | 283 | 10 | EXT |  | 0.91 | (c)
53185.482 | 4.547 | 4.499 | -6.913 | -6.961 |  |  |  |  | 4499 | 4899 |  | CORR | AXGR | 04:34 | 04:37 | 04:38 | 147 | 47 | 10 | EXT |  | 0.9 | (c)
53196.24 | 3.845 | 3.816 | -7.64 | -7.669 |  |  |  |  | 3816 | 4900 |  | CORR | AXGR | 04:05 | 04:07 | 04:07 | 65 | 20 | 10 | EXT |  | 0.89 | (c)
53197.108 | 4.713 | 4.7 | -6.772 | -6.785 |  |  |  |  | 4700 | 4900 |  | CORR | CIGR | 04:32 | 04:41 | 04:43 | 30 | 139 | 10 | EXT |  | 0.89 | (c)
53202.057 | 9.662 | 9.659 | -1.823 | -1.826 |  |  |  |  | 1809 | 4900 |  | CORR | PITT | 05:48 | 05:48 | 05:50 | 17 | 28 | 15 | EXT |  | 0.89 | (c)
53203.88 | 0 | -0.02 | -11.43 | -11.45 | [5 empty] | 4901 | Нарушение формы кольцевого шва | GWAN |  | 04:08 | 06:49 | 06:13 | 0 | 1548 |  | EXT | Нарушение формы кольцевого шва |  | (c)
53206.241 | 2.361 | 2.182 | -9.069 | -9.248 |  |  |  |  | 2182 | 4901 |  | CORR | GENE | 05:33 | 05:43 | 06:07 | 193 | 418 | 13 | EXT |  | 0.91 | (c)
53206.597 | 2.717 | 2.706 | -8.713 | -8.724 |  |  |  |  | 2706 | 4901 |  | CORR | PITT | 05:43 | 05:45 | 05:45 | 23 | 28 | 12 | EXT |  | 0.89 | (c)
53207.354 | 3.474 | 3.464 | -7.956 | -7.966 |  |  |  |  | 3464 | 4901 |  | CORR | CIGR | 04:59 | 05:01 | 05:05 | 22 | 75 | 10 | EXT |  | 0.89 | (c)
53207.912 | 4.032 | 4.028 | -7.398 | -7.402 |  |  |  |  | 4028 | 4901 |  | CORR | CIGR | 04:51 | 05:05 | 05:02 | 16 | 138 | 11 | EXT |  | 0.89 | (c)
53208.002 | 4.122 | 4.061 | -7.308 | -7.369 |  |  |  |  | 4061 | 4901 |  | CORR | AXGR | 04:57 | 04:60 | 04:60 | 130 | 31 | 13 | EXT |  | 0.9 | (c)
53208.325 | 4.445 | 4.433 | -6.985 | -6.997 |  |  |  |  | 4433 | 4901 |  | CORR | CIGR | 04:44 | 04:48 | 04:50 | 17 | 83 | 12 | EXT |  | 0.89 | (c)
53214.143 | 10.263 | 10.171 | -1.167 | -1.259 |  |  |  |  | 199 | 4901 |  | CORR | GENE | 06:34 | 07:34 | 07:06 | 1060 | 393 | 11 | EXT |  | 0.97 | (c)
53215.106 | 11.226 | 11.219 | -0.204 | -0.211 |  |  |  |  | 192 | 4901 |  | CORR | CIGR | 05:21 | 05:23 | 05:26 | 19 | 65 | 10 | EXT |  | 0.89 | (c)
53216.788 | 1.478 | 1.463 | -8.782 | -8.797 |  |  |  |  | 1463 | 4902 |  | CORR | GENE | 05:54 | 06:36 | 06:20 | 52 | 315 | 10 | EXT |  | 0.89 | (c)
53219.559 | 4.249 | 4.176 | -6.011 | -6.084 |  |  |  |  | 4176 | 4902 |  | CORR | GENE | 06:50 | 06:57 | 06:54 | 170 | 51 | 10 | EXT |  | 0.9 | (c)
53239.371 | 2.471 | 2.466 | -8.404 | -8.409 | 1656 | 1714 | 1726 | 435 | 2466 | 4904 |  | CORR | CIGR | 06:57 | 07:06 | 07:08 | 25 | 139 | 11 | EXT |  | 0.89 | (c)
53241.825 | 4.925 | 4.69 | -5.95 | -6.185 | 390 | 393 | 429 | 390 | 4690 | 4904 |  | CORR | GENE | 03:32 | 03:33 | 03:39 | 345 | 78 | 10 | EXT |  | 0.92 | (c)
53242.541 | 5.641 | 5.633 | -5.234 | -5.242 | 1680 | 1697 | 1698 | 514 | 5226 | 4904 |  | CORR | CIGR | 07:01 | 07:03 | 07:04 | 16 | 37 | 11 | EXT |  | 0.88 | (c)
53246.368 | 9.468 | 9.4 | -1.407 | -1.475 | -2131 | -1878 | -1864 | 99 | 1350 | 4904 | Дефект проката | MIAN | GENE | 08:45 | 09:26 | 09:29 | 125 | 535 |  | INT | Дефект проката Эквивалент потери металла 15%. |  | (c)
53247.274 | 10.374 | 10.338 | -0.501 | -0.537 | 2198 | -2084 | -2031 | 0 | 415 | 4904 | Дефект проката | MIAN | GENE | 08:24 | 08:53 | 09:02 | 122 | 464 |  | INT | Дефект проката Эквивалент потери металла 11%. |  | (c)
53249.086 | 1.311 | 1.297 | -10.169 | -10.183 |  |  |  |  | 1297 | 4905 |  | CORR | CIGR | 07:40 | 07:46 | 07:45 | 28 | 66 | 11 | EXT |  | 0.89 | (c)
53258.101 | 10.326 | 10.276 | -1.154 | -1.204 |  |  |  |  | 1139 | 4905 |  | CORR | GENE | 07:24 | 07:33 | 07:33 | 65 | 110 | 14 | EXT |  | 0.89 | (c)
53258.874 | 11.099 | 11.077 | -0.381 | -0.403 |  |  |  |  | 365 | 4905 |  | CORR | CIGR | 02:20 | 02:33 | 02:38 | 38 | 226 | 11 | EXT |  | 0.89 | (c)
53259.255 | 0 | -0.026 | -11.495 | -11.521 | [5 empty] | 4906 | Нарушение формы кольцевого шва | GWAN |  | 05:09 | 05:38 | 05:46 | 0 | 465 |  | EXT | Нарушение формы кольцевого шва |  | (c)
53262.826 | 3.571 | 3.565 | -7.924 | -7.93 |  |  |  |  | 3565 | 4906 |  | CORR | PITT | 03:58 | 04:00 | 04:01 | 21 | 30 | 16 | EXT |  | 0.89 | (c)
53263.008 | 3.753 | 3.728 | -7.742 | -7.767 |  |  |  |  | 3728 | 4906 |  | CORR | GENE | 03:44 | 03:55 | 03:58 | 63 | 180 | 11 | EXT |  | 0.89 | (c)
53266.109 | 6.854 | 6.845 | -4.641 | -4.65 |  |  |  |  | 4632 | 4906 |  | CORR | CIGR | 04:13 | 04:16 | 04:16 | 18 | 36 | 13 | EXT |  | 0.89 | (c)
53266.375 | 7.12 | 7.075 | -4.375 | -4.42 |  |  |  |  | 4285 | 4906 |  | CORR | GENE | 03:60 | 04:09 | 04:27 | 135 | 334 | 12 | EXT |  | 0.9 | (c)
53266.652 | 7.397 | 7.354 | -4.098 | -4.141 |  |  |  |  | 4067 | 4906 |  | CORR | AXGR | 07:50 | 07:53 | 07:51 | 74 | 19 | 11 | EXT |  | 0.89 | (c)
53266.843 | 7.588 | 7.373 | -3.907 | -4.122 |  |  |  |  | 3755 | 4906 |  | CORR | GENE | 07:28 | 07:35 | 07:33 | 367 | 66 | 10 | EXT |  | 0.93 | (c)
53267.713 | 8.458 | 8.311 | -3.037 | -3.184 |  |  |  |  | 2769 | 4906 |  | CORR | GENE | 04:24 | 04:33 | 04:34 | 415 | 117 | 10 | EXT |  | 0.93 | (c)
53278.254 | 7.504 | 7.446 | -3.501 | -3.559 |  |  |  |  | 3460 | 4907 |  | CORR | GENE | 05:43 | 06:12 | 06:19 | 99 | 445 | 14 | EXT |  | 0.89 | (c)
53278.993 | 8.243 | 8.223 | -2.762 | -2.782 |  |  |  |  | 2752 | 4907 |  | CORR | CIGR | 04:20 | 04:25 | 04:28 | 30 | 92 | 10 | EXT |  | 0.89 | (c)
53283.269 | 1.514 | 1.504 | -9.401 | -9.411 |  |  |  |  | 1504 | 4908 |  | CORR | CIGR | 07:59 | 08:06 | 08:05 | 24 | 75 | 11 | EXT |  | 0.89 | (c)
53289.468 | 7.713 | 7.7 | -3.202 | -3.215 |  |  |  |  | 3192 | 4908 |  | CORR | PITT | 07:26 | 07:29 | 07:28 | 23 | 33 | 15 | EXT |  | 0.89 | (c)
53289.533 | 7.778 | 7.768 | -3.137 | -3.147 |  |  |  |  | 3125 | 4908 |  | CORR | PITT | 07:22 | 07:25 | 07:25 | 22 | 37 | 19 | EXT |  | 0.89 | (c)
53290.03 | 8.275 | 7.718 | -2.64 | -3.197 |  |  |  |  | 2557 | 4908 |  | CORR | GENE | 04:10 | 04:16 | 04:17 | 640 | 80 | 11 | EXT |  | 0.95 | (c)
53290.509 | 8.754 | 8.583 | -2.161 | -2.332 |  |  |  |  | 1672 | 4908 |  | CORR | GENE | 03:58 | 04:12 | 04:09 | 660 | 135 | 11 | EXT |  | 0.95 | (c)
53292.67 | 0 | -0.037 | -11.495 | -11.532 | [5 empty] | 4909 | Нарушение формы кольцевого шва | GWAN |  | 03:60 | 04:41 | 04:55 | 0 | 689 |  | EXT | Нарушение формы кольцевого шва |  | (c)
53292.67 | 0 | -0.023 | -11.495 | -11.518 | [5 empty] | 4909 | Нарушение формы кольцевого шва | GWAN |  | 06:42 | 06:53 | 07:43 | 0 | 756 |  | EXT | Нарушение формы кольцевого шва |  | (c)
53296.318 | 3.648 | 3.648 | -7.847 | -7.847 |  |  |  |  | 3648 | 4909 |  | CORR | CIGR | 07:02 | 07:07 | 07:09 | 20 | 84 | 10 | EXT |  | 0.89 | (c)
53296.581 | 3.911 | 3.898 | -7.584 | -7.597 |  |  |  |  | 3898 | 4909 |  | CORR | GENE | 06:37 | 07:32 | 07:11 | 89 | 416 | 21 | EXT |  | 0.9 | (c)
53297.309 | 4.639 | 4.605 | -6.856 | -6.89 |  |  |  |  | 4605 | 4909 |  | CORR | GENE | 02:00 | 02:09 | 02:10 | 53 | 116 | 10 | EXT |  | 0.89 | (c)
53298.549 | 5.879 | 5.872 | -5.616 | -5.623 |  |  |  |  | 5589 | 4909 |  | CORR | CIGR | 04:30 | 04:35 | 04:42 | 34 | 160 | 14 | EXT |  | 0.89 | (c)
53302.565 | 9.895 | 9.892 | -1.6 | -1.603 |  |  |  |  | 1578 | 4909 |  | CORR | CIGR | 04:23 | 04:27 | 04:30 | 25 | 83 | 12 | EXT |  | 0.89 | (c)
53303.937 | 11.267 | 11.173 | -0.228 | -0.322 |  |  |  |  | 169 | 4909 |  | CORR | GENE | 07:34 | 07:38 | 07:41 | 153 | 92 | 12 | EXT |  | 0.9 | (c)
53304.165 | 0 | -0.026 | -11.485 | -11.511 | [5 empty] | 4910 | Нарушение формы кольцевого шва | GWAN |  | 04:04 | 04:32 | 04:39 | 0 | 438 |  | EXT | Нарушение формы кольцевого шва |  | (c)
53304.59 | 0.425 | 0.404 | -11.06 | -11.081 |  |  |  |  | 404 | 4910 |  | CORR | CIGR | 03:60 | 04:11 | 04:15 | 38 | 182 | 10 | EXT |  | 0.89 | (c)
53305.373 | 1.208 | 0.867 | -10.277 | -10.618 |  |  |  |  | 867 | 4910 |  | CORR | GENE | 03:17 | 03:44 | 03:42 | 997 | 305 | 11 | EXT |  | 0.97 | (c)
53307.012 | 2.847 | 2.821 | -8.638 | -8.664 |  |  |  |  | 2821 | 4910 |  | CORR | CIGR | 03:33 | 03:37 | 03:41 | 31 | 96 | 10 | EXT |  | 0.89 | (c)
53307.68 | 3.515 | 3.501 | -7.97 | -7.984 |  |  |  |  | 3501 | 4910 |  | CORR | CIGR | 08:26 | 08:34 | 08:33 | 26 | 93 | 11 | EXT |  | 0.89 | (c)
53308.542 | 4.377 | 4.348 | -7.108 | -7.137 |  |  |  |  | 4348 | 4910 |  | CORR | CIGR | 03:25 | 03:33 | 03:36 | 38 | 131 | 10 | EXT |  | 0.89 | (c)
53308.567 | 4.402 | 4.191 | -7.083 | -7.294 |  |  |  |  | 4191 | 4910 |  | CORR | GENE | 07:33 | 07:50 | 08:01 | 261 | 352 | 11 | EXT |  | 0.92 | (c)
53314.493 | 10.328 | 10.172 | -1.157 | -1.313 |  |  |  |  | 956 | 4910 |  | CORR | GENE | 04:21 | 04:23 | 04:25 | 357 | 54 | 11 | EXT |  | 0.93 | (c)
53315.945 | 0.295 | 0.273 | -10.7 | -10.722 |  |  |  |  | 273 | 4911 |  | CORR | CIGR | 03:58 | 04:01 | 04:05 | 28 | 95 | 10 | EXT |  | 0.89 | (c)
53316.21 | 0.56 | 0.541 | -10.435 | -10.454 |  |  |  |  | 541 | 4911 |  | CORR | CIGR | 02:58 | 03:06 | 03:09 | 45 | 138 | 10 | EXT |  | 0.89 | (c)
53316.379 | 0.729 | 0.477 | -10.266 | -10.518 |  |  |  |  | 477 | 4911 |  | CORR | GENE | 03:47 | 04:03 | 04:02 | 948 | 194 | 11 | EXT |  | 0.97 | (c)
53317.857 | 2.207 | 2.201 | -8.788 | -8.794 |  |  |  |  | 2201 | 4911 |  | CORR | GENE | 04:20 | 04:53 | 04:41 | 58 | 261 | 10 | EXT |  | 0.89 | (c)
53318.474 | 2.824 | 2.765 | -8.171 | -8.23 |  |  |  |  | 2765 | 4911 |  | CORR | AXGR | 04:52 | 04:54 | 04:54 | 138 | 28 | 13 | EXT |  | 0.9 | (c)
53318.627 | 2.977 | 2.939 | -8.018 | -8.056 |  |  |  |  | 2939 | 4911 |  | CORR | GENE | 04:26 | 04:33 | 04:37 | 52 | 132 | 10 | EXT |  | 0.89 | (c)
53318.863 | 3.213 | 3.158 | -7.782 | -7.837 |  |  |  |  | 3158 | 4911 |  | CORR | GENE | 04:19 | 04:49 | 04:50 | 180 | 375 | 15 | EXT |  | 0.91 | (c)
53320.722 | 5.072 | 5.064 | -5.923 | -5.931 |  |  |  |  | 5064 | 4911 |  | CORR | CIGR | 04:20 | 04:20 | 04:23 | 17 | 40 | 10 | EXT |  | 0.89 | (c)
53322.31 | 6.66 | 6.641 | -4.335 | -4.354 |  |  |  |  | 4327 | 4911 |  | CORR | CIGR | 04:33 | 04:40 | 04:41 | 27 | 105 | 10 | EXT |  | 0.89 | (c)
53326.311 | 10.661 | 10.636 | -0.334 | -0.359 |  |  |  |  | 323 | 4911 |  | CORR | CIGR | 06:29 | 06:37 | 06:48 | 36 | 236 | 10 | EXT |  | 0.89 | (c)
53326.341 | 10.691 | 10.669 | -0.304 | -0.326 |  |  |  |  | 233 | 4911 |  | CORR | GENE | 03:45 | 04:09 | 04:32 | 93 | 578 | 10 | EXT |  | 0.89 | (c)
53326.645 | 0 | -0.023 | -11.48 | -11.503 | [5 empty] | 4912 | Нарушение формы кольцевого шва | GWAN |  | 02:45 | 03:48 | 04:20 | 0 | 1171 |  | EXT | Нарушение формы кольцевого шва |  | (c)
53326.645 | 0 | -0.02 | -11.48 | -11.5 | [5 empty] | 4912 | Нарушение формы кольцевого шва | GWAN |  | 08:02 | 08:59 | 09:34 | 0 | 1147 |  | EXT | Нарушение формы кольцевого шва |  | (c)
53327.947 | 1.302 | 1.055 | -10.178 | -10.425 |  |  |  |  | 1055 | 4912 |  | CORR | GENE | 03:26 | 04:10 | 04:05 | 262 | 483 | 14 | EXT |  | 0.93 | (c)
53328.245 | 1.6 | 1.545 | -9.88 | -9.935 |  |  |  |  | 1545 | 4912 |  | CORR | AXGR | 04:31 | 04:32 | 04:34 | 111 | 38 | 10 | EXT |  | 0.89 | (c)
53330.154 | 3.509 | 3.493 | -7.971 | -7.987 |  |  |  |  | 3493 | 4912 |  | CORR | PITT | 05:13 | 05:16 | 05:18 | 46 | 66 | 13 | EXT |  | 0.89 | (c)
53331.616 | 4.971 | 4.955 | -6.509 | -6.525 |  |  |  |  | 4955 | 4912 |  | CORR | CIGR | 07:06 | 07:14 | 07:23 | 46 | 211 | 10 | EXT |  | 0.89 | (c)
53335.046 | 8.401 | 8.312 | -3.079 | -3.168 |  |  |  |  | 2953 | 4912 |  | CORR | GENE | 04:23 | 04:37 | 04:48 | 215 | 302 | 13 | EXT |  | 0.92 | (c)
53338.305 | 0.18 | 0.164 | -10.911 | -10.927 |  |  |  |  | 164 | 4913а |  | CORR | CIGR | 03:52 | 03:60 | 04:02 | 24 | 127 | 11 | EXT |  | 0.89 | (c)
53338.372 | 0.247 | 0.232 | -10.844 | -10.859 |  |  |  |  | 232 | 4913а |  | CORR | CIGR | 04:13 | 04:19 | 04:21 | 26 | 98 | 13 | EXT |  | 0.89 | (c)
53338.985 | 0.86 | 0.717 | -10.231 | -10.374 |  |  |  |  | 717 | 4913а |  | CORR | GENE | 03:36 | 03:45 | 03:57 | 254 | 252 | 11 | EXT |  | 0.92 | (c)
53341.998 | 3.873 | 3.728 | -7.218 | -7.363 |  |  |  |  | 3728 | 4913а |  | CORR | GENE | 03:58 | 04:11 | 04:12 | 524 | 176 | 12 | EXT |  | 0.95 | (c)
53344.524 | 6.399 | 6.384 | -4.692 | -4.707 |  |  |  |  | 4680 | 4913а |  | CORR | PITT | 07:35 | 07:37 | 07:37 | 27 | 30 | 14 | EXT |  | 0.89 | (c)
53344.892 | 6.767 | 6.733 | -4.324 | -4.358 |  |  |  |  | 4292 | 4913а |  | CORR | GENE | 04:15 | 04:28 | 04:30 | 66 | 188 | 11 | EXT |  | 0.89 | (c)
53382.076 | 6.647 | 6.523 | -1.804 | -1.928 |  |  |  |  | 1381 | 4916б |  | CORR | GENE | 04:32 | 04:46 | 04:60 | 547 | 346 | 11 | EXT |  | 0.95 | (c)
53383.415 | 7.986 | 4.636 | -0.465 | -3.815 |  |  |  |  | 87 | 4916б |  | CORR | GENE | 03:01 | 03:29 | 03:44 | 3728 | 537 | 11 | EXT |  | 0.99 | (c)
53383.836 | 8.407 | 8.364 | -0.044 | -0.087 |  |  |  |  | 8 | 4916б |  | CORR | GENE | 04:33 | 05:18 | 05:18 | 79 | 558 | 10 | EXT |  | 0.89 | (c)
53384.173 | 0.293 | 0.027 | -11.187 | -11.453 |  |  |  |  | 27 | 4917 |  | CORR | GENE | 04:26 | 04:49 | 04:45 | 933 | 242 | 12 | EXT |  | 0.97 | (c)
53388.132 | 4.252 | 2.721 | -7.228 | -8.759 |  |  |  |  | 2721 | 4917 |  | CORR | GENE | 02:51 | 03:50 | 03:38 | 2203 | 585 | 16 | EXT |  | 1.03 | (b)
53389.141 | 5.261 | 4.957 | -6.219 | -6.523 |  |  |  |  | 4957 | 4917 |  | CORR | GENE | 03:52 | 04:41 | 04:43 | 965 | 630 | 15 | EXT |  | 1 | (b)
53390.85 | 6.97 | 5.948 | -4.51 | -5.532 |  |  |  |  | 3923 | 4917 |  | CORR | GENE | 03:10 | 04:56 | 05:28 | 1609 | 1706 | 12 | EXT |  | 0.99 | (c)
53392.864 | 8.984 | 7.567 | -2.496 | -3.913 |  |  |  |  | 29 | 4917 |  | CORR | GENE | 02:50 | 04:17 | 04:15 | 3884 | 1056 | 11 | EXT |  | 0.99 | (c)
53396.318 | 0.958 | 0.13 | -10.492 | -11.32 |  |  |  |  | 130 | 4918 |  | CORR | GENE | 02:21 | 04:51 | 04:11 | 4992 | 1375 | 14 | EXT |  | 1.02 | (b)
53418.135 | 11.325 | 11.315 | -0.055 | -0.065 |  |  |  |  | 41 | 4919 | Металлургический дефект | MIAN | CIGR | 06:11 | 06:18 | 06:19 | 24 | 107 |  | INT | Металлургический дефект Эквивалент потери металла 10%. Аномалия находится в зоне сварного шва. |  | (c)
53493.387 | 7.682 | 7.634 | -3.308 | -3.356 |  |  |  |  | 3270 | 4926 |  | CORR | AXGR | 03:58 | 03:58 | 03:60 | 86 | 21 | 13 | EXT |  | 0.89 | (c)
53495.113 | 9.408 | 9.39 | -1.582 | -1.6 |  |  |  |  | 1569 | 4926 |  | CORR | CIGR | 05:17 | 05:26 | 05:36 | 31 | 231 | 11 | EXT |  | 0.89 | (c)
53495.224 | 9.519 | 8.984 | -1.471 | -2.006 |  |  |  |  | 1334 | 4926 |  | CORR | GENE | 03:37 | 03:55 | 03:57 | 672 | 255 | 11 | EXT |  | 0.95 | (c)
53496.695 | 0 | -0.038 | -11.46 | -11.498 | [5 empty] | 4927 | Нарушение формы кольцевого шва | GWAN |  | 08:22 | 08:52 | 09:05 | 0 | 536 |  | EXT | Нарушение формы кольцевого шва |  | (c)
53496.695 | 0 | -0.036 | -11.46 | -11.496 | [5 empty] | 4927 | Нарушение формы кольцевого шва | GWAN |  | 10:02 | 11:27 | 11:12 | 0 | 863 |  | EXT | Нарушение формы кольцевого шва |  | (c)
53497.214 | 0.519 | 0.444 | -10.941 | -11.016 |  |  |  |  | 444 | 4927 |  | CORR | AXGR | 04:31 | 04:35 | 04:34 | 149 | 32 | 10 | EXT |  | 0.9 | (c)
53499.861 | 3.166 | 3.108 | -8.294 | -8.352 |  |  |  |  | 3108 | 4927 |  | CORR | AXGR | 03:30 | 03:32 | 03:32 | 407 | 27 | 10 | EXT |  | 0.93 | (c)
53508.155 | 0 | -0.029 | -11.47 | -11.499 | [5 empty] | 4928 | Нарушение формы кольцевого шва | GWAN |  | 08:18 | 10:60 | 09:49 | 0 | 1123 |  | EXT | Нарушение формы кольцевого шва |  | (c)
53517.492 | 9.337 | 9.182 | -2.133 | -2.288 |  |  |  |  | 2028 | 4928 |  | CORR | GENE | 06:21 | 06:31 | 06:34 | 260 | 162 | 10 | EXT | Аномалия находится на упругопластическом изгибе: R=798 D, максимальное растяжение на 0.1 час. | 0.91 | (c)
53544.802 | 2.612 | 2.513 | -8.903 | -9.002 |  |  |  |  | 2513 | 4931 |  | CORR | GENE | 05:17 | 05:56 | 06:02 | 1976 | 551 | 12 | EXT |  | 0.99 | (c)
53549.837 | 7.647 | 7.612 | -3.868 | -3.903 |  |  |  |  | 3839 | 4931 |  | CORR | GENE | 06:12 | 06:29 | 06:42 | 64 | 374 | 12 | EXT |  | 0.89 | (c)
53550.182 | 7.992 | 7.975 | -3.523 | -3.54 |  |  |  |  | 3454 | 4931 |  | CORR | AXGR | 06:50 | 06:52 | 06:53 | 86 | 31 | 15 | EXT |  | 0.89 | (c)
53550.565 | 8.375 | 8.353 | -3.14 | -3.162 |  |  |  |  | 3091 | 4931 |  | CORR | AXGR | 04:20 | 04:20 | 04:22 | 71 | 23 | 10 | EXT |  | 0.89 | (c)
53553.829 | 0.124 | 0.051 | -11.106 | -11.179 |  |  |  |  | 51 | 4932 |  | CORR | GENE | 03:53 | 05:15 | 05:22 | 133 | 1111 | 14 | EXT |  | 0.9 | (c)
53554.833 | 1.128 | 1.037 | -10.102 | -10.193 |  |  |  |  | 1037 | 4932 |  | CORR | GENE | 04:33 | 04:59 | 04:56 | 144 | 274 | 14 | EXT |  | 0.9 | (c)
53555.629 | 1.924 | 1.623 | -9.306 | -9.607 |  |  |  |  | 1623 | 4932 |  | CORR | GENE | 04:31 | 04:47 | 04:47 | 1109 | 189 | 10 | EXT |  | 0.96 | (c)
53560.436 | 6.731 | 6.714 | -4.499 | -4.516 |  |  |  |  | 4483 | 4932 |  | CORR | PITT | 04:23 | 04:27 | 04:27 | 33 | 42 | 15 | EXT |  | 0.89 | (c)
53561.74 | 8.035 | 7.617 | -3.195 | -3.613 |  |  |  |  | 2687 | 4932 |  | CORR | GENE | 04:06 | 04:30 | 04:27 | 926 | 261 | 14 | EXT |  | 0.99 | (c)
53566.399 | 1.464 | 1.148 | -9.126 | -9.442 |  |  |  |  | 1148 | 4933 |  | CORR | GENE | 04:04 | 04:35 | 04:30 | 378 | 326 | 14 | EXT |  | 0.95 | (c)
53569.339 | 4.404 | 4.321 | -6.186 | -6.269 |  |  |  |  | 4321 | 4933 |  | CORR | GENE | 05:18 | 05:51 | 05:43 | 123 | 315 | 10 | EXT |  | 0.89 | (c)
53576.785 | 1.26 | 1.195 | -8.6 | -8.665 |  |  |  |  | 1195 | 4934 |  | CORR | GENE | 04:51 | 05:22 | 05:36 | 92 | 554 | 10 | EXT |  | 0.89 | (c)
53585.385 | 0 | -0.027 | -10.58 | -10.607 | [5 empty] | 4935 | Нарушение формы кольцевого шва | GWAN |  | 06:04 | 07:55 | 07:47 | 0 | 1279 |  | EXT | Нарушение формы кольцевого шва |  | (c)
53586.048 | 0.663 | 0.65 | -9.917 | -9.93 |  |  |  |  | 650 | 4935 |  | CORR | CIGR | 04:52 | 04:59 | 04:59 | 24 | 85 | 10 | EXT |  | 0.89 | (c)
53704.625 | 7.16 | 6.865 | -4.32 | -4.615 |  |  |  |  | 4303 | 4945 |  | CORR | GENE | 03:49 | 03:55 | 03:54 | 312 | 66 | 10 | EXT |  | 0.92 | (c)
53708.945 | 0 | -0.03 | -11.305 | -11.335 | [5 empty] | 4946 | Нарушение формы кольцевого шва | GWAN |  | 02:54 | 05:20 | 04:10 | 0 | 947 |  | EXT | Нарушение формы кольцевого шва |  | (c)
53712.2 | 3.255 | 3.239 | -8.05 | -8.066 |  |  |  |  | 3239 | 4946 |  | CORR | AXGR | 04:46 | 04:46 | 04:48 | 68 | 20 | 10 | EXT |  | 0.89 | (c)
53720.25 | 0 | -0.022 | -11.17 | -11.192 | [5 empty] | 4947 | Нарушение формы кольцевого шва | GWAN |  | 03:57 | 07:31 | 05:56 | 0 | 1481 |  | EXT | Нарушение формы кольцевого шва |  | (c)
53722.931 | 2.681 | 2.66 | -8.489 | -8.51 |  |  |  |  | 2660 | 4947 |  | CORR | CIGR | 04:30 | 04:41 | 04:43 | 36 | 167 | 14 | EXT |  | 0.89 | (c)
53737.053 | 5.633 | 5.363 | -5.622 | -5.892 | 1065 | 1068 | 1081 | 1065 | 5363 | 4948 |  | CORR | AXGR | 06:02 | 06:03 | 06:05 | 330 | 32 | 12 | EXT | Аномалия находится на отводе. | 0.93 | (c)
53738.866 | 7.446 | 7.41 | -3.809 | -3.845 | 243 | 289 | 347 | 243 | 3684 | 4948 |  | CORR | GENE | 03:50 | 03:57 | 04:06 | 161 | 208 | 11 | EXT | Аномалия находится на отводе. | 0.9 | (c)
53746.149 | 3.474 | 3.102 | -7.481 | -7.853 | 16 | 27 | 39 | 16 | 3102 | 4949 |  | LWAN | AXGR | 06:24 | 06:26 | 06:28 | 696 | 46 |  | EXT | Эквивалент потери металла 11%. |  | (c)
53753.63 | 0 | 0 | -11.405 | -11.405 |  |  |  |  | 0 | 4950 | Смещение кромок | GWAN |  | 05:26 | 06:01 | 06:04 | 0 | 475 |  | EXT | Смещение кромок Наружу Величина смещения - 2.3 мм. |  | (c)
53766.311 | 1.276 | 1.204 | -10.119 | -10.191 |  |  |  |  | 1204 | 4951 |  | CORR | GENE | 04:32 | 04:44 | 04:41 | 278 | 117 | 13 | EXT |  | 0.93 | (c)
53776.43 | 0 | -0.017 | -11.515 | -11.532 | [5 empty] | 4952 | Нарушение формы кольцевого шва | GWAN |  | 01:17 | 02:18 | 02:38 | 0 | 1002 |  | EXT | Нарушение формы кольцевого шва |  | (c)
53788.078 | 0.133 | 0.096 | -10.697 | -10.734 |  |  |  |  | 96 | 4953 |  | CORR | GENE | 07:16 | 07:24 | 07:40 | 52 | 301 | 11 | EXT |  | 0.89 | (c)
53798.775 | 0 | -0.028 | -10.545 | -10.573 | [5 empty] | 4954 | Нарушение формы кольцевого шва | GWAN |  | 07:03 | 08:06 | 08:33 | 0 | 1119 |  | EXT | Нарушение формы кольцевого шва |  | (c)
53825.234 | 5.069 | 5.056 | -6.421 | -6.434 | -1695 | -1623 | -1641 | 536 | 5056 | 4956 |  | CORR | CIGR | 04:29 | 04:40 | 04:37 | 32 | 108 | 11 | EXT | Аномалия находится на отводе. | 0.84 | (c)
53825.423 | 5.258 | 5.243 | -6.232 | -6.247 | -1671 | -1627 | -1620 | 560 | 5243 | 4956 |  | CORR | CIGR | 04:33 | 04:40 | 04:41 | 43 | 102 | 14 | EXT | Аномалия находится на отводе. | 0.84 | (c)
53828.541 | 8.376 | 8.364 | -3.114 | -3.126 | -1879 | -1711 | -1766 | 352 | 3088 | 4956 |  | GOUG | CIGR | 03:59 | 04:26 | 04:17 | 38 | 227 | 28 | EXT | Аномалия находится на отводе. Задир. |  | (a)
53831.346 | 11.181 | 11.089 | -0.309 | -0.401 | -1588 | -1570 | -1567 | 643 | 211 | 4956 |  | CORR | AXGR | 04:46 | 04:49 | 04:49 | 190 | 42 | 10 | EXT | Аномалия находится на отводе. | 0.86 | (c)
53831.876 | 0.221 | 0.209 | -10.834 | -10.846 | 1316 | 1353 | 1363 | 820 | 209 | 4957 |  | CORR | CIGR | 03:25 | 03:31 | 03:33 | 25 | 95 | 14 | EXT |  | 0.84 | (c)
53833.131 | 1.476 | 1.413 | -9.579 | -9.642 | 1538 | -2163 | -2221 | 0 | 1413 | 4957 |  | CORR | GENE | 04:01 | 06:04 | 05:54 | 142 | 1404 | 15 | EXT |  | 0.86 | (c)
53835.481 | 3.826 | 3.734 | -7.229 | -7.321 | 1715 | 1755 | 1793 | 359 | 3734 | 4957 |  | CORR | GENE | 04:29 | 04:36 | 04:42 | 629 | 157 | 10 | EXT |  | 0.9 | (c)
53837.646 | 5.991 | 5.982 | -5.064 | -5.073 | 1420 | 1529 | 1505 | 641 | 5039 | 4957 |  | CORR | CIGR | 03:42 | 03:59 | 03:56 | 34 | 169 | 11 | EXT |  | 0.84 | (c)
53842.469 | 10.814 | 10.797 | -0.241 | -0.258 | 1365 | 1435 | 1425 | 744 | 224 | 4957 |  | CORR | CIGR | 03:33 | 03:44 | 03:43 | 34 | 121 | 14 | EXT |  | 0.84 | (c)
53842.71 | 0 | -0.035 | -11.24 | -11.275 | [5 empty] | 4958 | Нарушение формы кольцевого шва | GWAN |  | 03:53 | 05:12 | 05:27 | 0 | 1156 |  | EXT | Нарушение формы кольцевого шва |  | (c)
53843.759 | 1.049 | 0.851 | -10.191 | -10.389 |  |  |  |  | 851 | 4958 |  | CORR | GENE | 04:30 | 04:39 | 04:37 | 562 | 91 | 12 | EXT |  | 0.95 | (c)
53844.983 | 2.273 | 2.244 | -8.967 | -8.996 |  |  |  |  | 2244 | 4958 |  | CORR | GENE | 03:45 | 03:53 | 03:57 | 54 | 151 | 11 | EXT |  | 0.89 | (c)
53845.421 | 2.711 | 2.671 | -8.529 | -8.569 |  |  |  |  | 2671 | 4958 |  | CORR | GENE | 03:43 | 04:12 | 04:08 | 90 | 311 | 11 | EXT |  | 0.89 | (c)
53845.793 | 3.083 | 2.764 | -8.157 | -8.476 |  |  |  |  | 2764 | 4958 |  | CORR | GENE | 04:13 | 04:26 | 04:23 | 400 | 126 | 13 | EXT |  | 0.94 | (c)
53845.877 | 3.167 | 3.052 | -8.073 | -8.188 |  |  |  |  | 3052 | 4958 |  | CORR | GENE | 03:34 | 03:42 | 03:52 | 134 | 230 | 14 | EXT |  | 0.9 | (c)
53846.022 | 3.312 | 3.263 | -7.928 | -7.977 |  |  |  |  | 3263 | 4958 |  | CORR | GENE | 04:40 | 04:52 | 04:52 | 66 | 150 | 10 | EXT |  | 0.89 | (c)
53846.089 | 3.379 | 3.317 | -7.861 | -7.923 |  |  |  |  | 3317 | 4958 |  | CORR | AXGR | 04:04 | 04:07 | 04:08 | 217 | 47 | 11 | EXT |  | 0.91 | (c)
53846.502 | 3.792 | 3.519 | -7.448 | -7.721 |  |  |  |  | 3519 | 4958 |  | CORR | GENE | 04:47 | 04:53 | 04:59 | 377 | 142 | 17 | EXT |  | 0.96 | (c)
53846.913 | 4.203 | 3.973 | -7.037 | -7.267 |  |  |  |  | 3973 | 4958 |  | CORR | AXGR | 03:53 | 03:58 | 03:56 | 366 | 36 | 15 | EXT |  | 0.95 | (c)
53848.298 | 5.588 | 5.566 | -5.652 | -5.674 |  |  |  |  | 5566 | 4958 |  | CORR | CIGR | 03:34 | 03:59 | 03:58 | 45 | 300 | 12 | EXT |  | 0.89 | (c)
53849.169 | 6.459 | 6.44 | -4.781 | -4.8 |  |  |  |  | 4666 | 4958 |  | CORR | GENE | 03:41 | 04:18 | 04:07 | 134 | 326 | 10 | EXT |  | 0.9 | (c)
53940.97 | 7.38 | 7.356 | -2.055 | -2.079 |  |  |  |  | 2037 | 4966 |  | CORR | CIGR | 06:44 | 06:56 | 06:57 | 42 | 155 | 12 | EXT |  | 0.89 | (c)
53948.013 | 4.988 | 4.98 | -6.217 | -6.225 |  |  |  |  | 4980 | 4967 |  | CORR | CIGR | 04:13 | 04:21 | 04:22 | 21 | 114 | 10 | EXT |  | 0.89 | (c)
53965.71 | 0 | -0.021 | -11.265 | -11.286 | [5 empty] | 4969 | Нарушение формы кольцевого шва | GWAN |  | 00:37 | 01:11 | 02:32 | 0 | 1420 |  | EXT | Нарушение формы кольцевого шва |  | (c)
53987.396 | 10.421 | 10.402 | -0.854 | -0.873 |  |  |  |  | 836 | 4970 |  | CORR | CIGR | 04:29 | 04:37 | 04:42 | 37 | 159 | 10 | EXT |  | 0.89 | (c)
53994.515 | 6.265 | 6.24 | -5.23 | -5.255 |  |  |  |  | 5223 | 4971 |  | CORR | CIGR | 04:23 | 04:26 | 04:32 | 32 | 110 | 10 | EXT |  | 0.89 | (c)
54019.195 | 8.035 | 7.799 | -3.18 | -3.416 | -700 | -647 | -571 | 442 | 3122 | 4973 |  | CORR | GENE | 07:13 | 07:21 | 07:33 | 294 | 259 | 13 | EXT |  | 0.93 | (c)
54081.565 | 3.365 | 3.351 | -7.825 | -7.839 |  |  |  |  | 3351 | 4979 |  | CORR | GENE | 04:26 | 04:37 | 04:53 | 49 | 332 | 10 | EXT |  | 0.89 | (c)
54081.678 | 3.478 | 3.453 | -7.712 | -7.737 |  |  |  |  | 3453 | 4979 |  | CORR | CIGR | 04:26 | 04:42 | 04:43 | 34 | 220 | 11 | EXT |  | 0.89 | (c)
54085.781 | 7.581 | 7.569 | -3.609 | -3.621 |  |  |  |  | 3594 | 4979 |  | CORR | CIGR | 07:18 | 07:26 | 07:26 | 27 | 94 | 10 | EXT |  | 0.89 | (c)
54087.535 | 9.335 | 9.247 | -1.855 | -1.943 |  |  |  |  | 1752 | 4979 |  | CORR | GENE | 05:23 | 05:31 | 05:27 | 191 | 49 | 14 | EXT |  | 0.91 | (c)
54092.016 | 2.626 | 2.6 | -8.519 | -8.545 |  |  |  |  | 2600 | 4980 |  | CORR | CIGR | 05:23 | 05:30 | 05:32 | 37 | 112 | 11 | EXT |  | 0.89 | (c)
54096.097 | 6.707 | 6.685 | -4.438 | -4.46 |  |  |  |  | 4393 | 4980 |  | CORR | GENE | 03:58 | 04:23 | 04:20 | 67 | 277 | 11 | EXT |  | 0.89 | (c)
54096.715 | 7.325 | 7.291 | -3.82 | -3.854 |  |  |  |  | 3808 | 4980 |  | CORR | CIGR | 05:02 | 05:09 | 05:21 | 46 | 239 | 14 | EXT |  | 0.89 | (c)
54096.826 | 7.436 | 7.436 | -3.709 | -3.709 |  |  |  |  | 3683 | 4980 |  | CORR | CIGR | 04:46 | 04:48 | 04:54 | 26 | 98 | 10 | EXT |  | 0.89 | (c)
54138.744 | 4.339 | 4.319 | -6.596 | -6.616 |  |  |  |  | 4319 | 4984 |  | CORR | CIGR | 05:23 | 05:34 | 05:45 | 34 | 265 | 11 | EXT |  | 0.89 | (c)
54160.577 | 3.942 | 3.574 | -7.188 | -7.556 | 303 | 1377 | 948 | 303 | 3574 | 4986 |  | CORR | GENE | 03:40 | 06:33 | 05:24 | 612 | 1291 | 11 | EXT | Аномалия находится на отводе. | 0.95 | (c)
54161.202 | 4.567 | 4.517 | -6.563 | -6.613 | 819 | 964 | 967 | 819 | 4517 | 4986 |  | CORR | GENE | 05:03 | 05:26 | 05:27 | 57 | 295 | 10 | EXT | Аномалия находится на отводе. | 0.89 | (c)
54163.514 | 6.879 | 6.854 | -4.251 | -4.276 | 406 | 460 | 479 | 406 | 4251 | 4986 |  | CORR | CIGR | 03:56 | 04:05 | 04:08 | 25 | 145 | 14 | EXT | Аномалия находится на отводе. | 0.89 | (c)
54166.659 | 10.024 | 9.989 | -1.106 | -1.141 | 1727 | 1755 | 1755 | 447 | 996 | 4986 |  | CORR | GENE | 07:29 | 07:34 | 07:34 | 145 | 56 | 14 | EXT | Аномалия находится на отводе. | 0.9 | (c)
54166.74 | 10.105 | 10.029 | -1.025 | -1.101 | 271 | 361 | 469 | 271 | 1005 | 4986 |  | CORR | GENE | 03:34 | 03:49 | 04:06 | 96 | 397 | 11 | EXT | Аномалия находится на отводе. | 0.89 | (c)
54167.59 | 10.955 | 10.938 | -0.175 | -0.192 | 1721 | 1764 | 1770 | 412 | 164 | 4986 |  | CORR | CIGR | 07:28 | 07:35 | 07:36 | 28 | 98 | 13 | EXT | Аномалия находится на отводе. | 0.89 | (c)
54201.445 | 0.12 | 0.09 | -11.335 | -11.365 |  |  |  |  | 90 | 4990 |  | CORR | GENE | 07:29 | 07:47 | 07:49 | 60 | 246 | 15 | EXT |  | 0.89 | (c)
54202.173 | 0.848 | 0.822 | -10.607 | -10.633 |  |  |  |  | 822 | 4990 |  | CORR | GENE | 05:53 | 06:12 | 06:13 | 49 | 250 | 13 | EXT |  | 0.89 | (c)
54207.057 | 5.732 | 5.68 | -5.723 | -5.775 |  |  |  |  | 5640 | 4990 |  | CORR | GENE | 05:56 | 06:00 | 06:00 | 135 | 50 | 11 | EXT |  | 0.9 | (c)
54207.107 | 5.782 | 5.749 | -5.673 | -5.706 |  |  |  |  | 5619 | 4990 |  | CORR | GENE | 06:29 | 06:52 | 06:49 | 87 | 243 | 10 | EXT |  | 0.89 | (c)
54213.225 | 0.445 | 0.431 | -11.015 | -11.029 |  |  |  |  | 431 | 4991 |  | CORR | GENE | 05:08 | 06:28 | 05:54 | 61 | 566 | 11 | EXT |  | 0.89 | (c)
54213.748 | 0.968 | 0.896 | -10.492 | -10.564 |  |  |  |  | 896 | 4991 |  | CORR | GENE | 05:20 | 05:29 | 05:58 | 257 | 474 | 13 | EXT |  | 0.92 | (c)
54214.133 | 1.353 | 1.342 | -10.107 | -10.118 |  |  |  |  | 1342 | 4991 |  | CORR | CIGR | 05:37 | 05:38 | 05:44 | 22 | 90 | 14 | EXT |  | 0.89 | (c)
54214.202 | 1.422 | 1.415 | -10.038 | -10.045 |  |  |  |  | 1415 | 4991 |  | CORR | CIGR | 05:43 | 05:53 | 05:54 | 18 | 130 | 10 | EXT |  | 0.89 | (c)
54214.408 | 1.628 | 1.612 | -9.832 | -9.848 |  |  |  |  | 1612 | 4991 |  | CORR | CIGR | 05:48 | 06:02 | 06:01 | 31 | 155 | 11 | EXT |  | 0.89 | (c)
54223.255 | 10.475 | 10.468 | -0.985 | -0.992 |  |  |  |  | 955 | 4991 |  | CORR | CIGR | 05:47 | 06:01 | 05:57 | 37 | 115 | 10 | EXT |  | 0.89 | (c)
54228.856 | 4.616 | 4.604 | -6.129 | -6.141 |  |  |  |  | 4604 | 4992 |  | CORR | CIGR | 05:26 | 05:33 | 05:34 | 23 | 92 | 11 | EXT |  | 0.89 | (c)
54254.275 | 8.485 | 8.45 | -2.57 | -2.605 |  |  |  |  | 2529 | 4994 |  | DENT | GENE | 03:09 | 03:18 | 03:25 | 76 | 195 | 0.4 | N/A | Глубина вмятины: 6 мм (0,4%). Линейка: 8 см в (845 см; 03:18 ч:мин) Аномалия находится на упругопластическом изгибе. |  | (c)
54259.735 | 2.89 | 2.867 | -8.42 | -8.443 |  |  |  |  | 2867 | 4995 |  | CORR | PITT | 06:55 | 06:60 | 06:59 | 41 | 46 | 22 | EXT | Аномалия находится на упругопластическом изгибе: R=522 D, максимальное растяжение на 12 час. | 0.89 | (c)
54272.318 | 4.163 | 4.149 | -6.392 | -6.406 |  |  |  |  | 4149 | 4996 |  | CORR | CIGR | 04:05 | 04:10 | 04:12 | 24 | 89 | 11 | EXT | Аномалия находится на упругопластическом изгибе: R=818 D, максимальное растяжение на 7.3 час. | 0.89 | (c)
54278.681 | 10.526 | 10.509 | -0.029 | -0.046 |  |  |  |  | 16 | 4996 |  | CORR | CIGR | 08:04 | 08:28 | 08:20 | 30 | 194 | 10 | EXT | Аномалия находится на упругопластическом изгибе: R=828 D, максимальное растяжение на 6.7 час. | 0.89 | (c)
54327.384 | 4.464 | 4.444 | -6.781 | -6.801 |  |  |  |  | 4444 | 5001 |  | CORR | GENE | 03:14 | 03:49 | 03:37 | 70 | 286 | 10 | EXT |  | 0.89 | (c)
54345.168 | 11.003 | 10.985 | -0.372 | -0.39 |  |  |  |  | 266 | 5002 |  | CORR | GENE | 05:27 | 06:12 | 05:55 | 124 | 349 | 12 | EXT |  | 0.9 | (c)
54350.83 | 5.29 | 5.253 | -5.97 | -6.007 |  |  |  |  | 5253 | 5003 |  | CORR | GENE | 05:01 | 06:34 | 06:10 | 135 | 861 | 12 | EXT |  | 0.9 | (c)
54352.648 | 7.108 | 7.086 | -4.152 | -4.174 |  |  |  |  | 4120 | 5003 |  | CORR | GENE | 05:20 | 05:38 | 05:32 | 54 | 154 | 11 | EXT |  | 0.89 | (c)
54353.448 | 7.908 | 7.186 | -3.352 | -4.074 |  |  |  |  | 2228 | 5003 |  | CORR | GENE | 04:16 | 05:37 | 05:09 | 1846 | 668 | 12 | EXT |  | 0.99 | (c)
54353.682 | 8.142 | 8.117 | -3.118 | -3.143 |  |  |  |  | 3113 | 5003 |  | CORR | CIGR | 06:04 | 06:06 | 06:12 | 30 | 97 | 11 | EXT |  | 0.89 | (c)
54354.451 | 8.911 | 8.608 | -2.349 | -2.652 |  |  |  |  | 2244 | 5003 |  | CORR | GENE | 06:04 | 06:14 | 06:10 | 408 | 75 | 10 | EXT |  | 0.93 | (c)
54355.4 | 9.86 | 9.833 | -1.4 | -1.427 |  |  |  |  | 1397 | 5003 |  | CORR | CIGR | 04:51 | 05:02 | 05:03 | 30 | 152 | 11 | EXT |  | 0.89 | (c)
54355.483 | 9.943 | 9.925 | -1.317 | -1.335 |  |  |  |  | 1313 | 5003 |  | CORR | CIGR | 04:48 | 05:05 | 04:58 | 22 | 127 | 12 | EXT |  | 0.89 | (c)
54356.569 | 11.029 | 8.777 | -0.231 | -2.483 |  |  |  |  | 203 | 5003 |  | CORR | GENE | 06:27 | 06:38 | 07:02 | 2280 | 426 | 13 | EXT |  | 1 | (b)
54356.645 | 11.105 | 11.068 | -0.155 | -0.192 |  |  |  |  | 62 | 5003 |  | CORR | GENE | 05:24 | 06:25 | 06:05 | 130 | 511 | 15 | EXT |  | 0.9 | (c)
54356.8 | 0 | -0.025 | -11.465 | -11.49 | [5 empty] | 5004 | Нарушение формы кольцевого шва | GWAN |  | 04:12 | 05:14 | 05:28 | 0 | 943 |  | EXT | Нарушение формы кольцевого шва |  | (c)
54356.869 | 0.069 | 0.038 | -11.396 | -11.427 |  |  |  |  | 38 | 5004 |  | CORR | GENE | 05:03 | 06:10 | 06:11 | 136 | 851 | 10 | EXT |  | 0.9 | (c)
54358.821 | 2.021 | 1.887 | -9.444 | -9.578 |  |  |  |  | 1887 | 5004 |  | CORR | GENE | 05:07 | 05:24 | 05:21 | 421 | 165 | 10 | EXT |  | 0.93 | (c)
54359.802 | 3.002 | 2.98 | -8.463 | -8.485 |  |  |  |  | 2980 | 5004 |  | CORR | CIGR | 04:43 | 04:58 | 04:59 | 32 | 192 | 11 | EXT |  | 0.89 | (c)
54360.062 | 3.262 | 3.202 | -8.203 | -8.263 |  |  |  |  | 3202 | 5004 |  | CORR | GENE | 03:11 | 04:36 | 04:21 | 139 | 870 | 14 | EXT |  | 0.9 | (c)
54365.199 | 8.399 | 8.37 | -3.066 | -3.095 |  |  |  |  | 3064 | 5004 |  | CORR | CIGR | 06:31 | 06:38 | 06:45 | 31 | 179 | 10 | EXT |  | 0.89 | (c)
54368.402 | 0.137 | 0.058 | -11.338 | -11.417 |  |  |  |  | 58 | 5005 |  | CORR | GENE | 04:40 | 04:54 | 05:06 | 110 | 326 | 10 | EXT |  | 0.89 | (c)
54370.279 | 2.014 | 1.991 | -9.461 | -9.484 |  |  |  |  | 1991 | 5005 |  | CORR | GENE | 04:14 | 04:33 | 04:31 | 52 | 207 | 14 | EXT |  | 0.89 | (c)
54370.386 | 2.121 | 2.103 | -9.354 | -9.372 |  |  |  |  | 2103 | 5005 |  | CORR | GENE | 06:33 | 06:51 | 06:50 | 48 | 216 | 10 | EXT |  | 0.89 | (c)
54370.41 | 2.145 | 2.111 | -9.33 | -9.364 |  |  |  |  | 2111 | 5005 |  | CORR | GENE | 04:16 | 04:34 | 04:44 | 65 | 343 | 25 | EXT |  | 0.89 | (c)
54370.614 | 2.349 | 2.319 | -9.126 | -9.156 |  |  |  |  | 2319 | 5005 |  | CORR | CIGR | 05:47 | 05:53 | 06:04 | 36 | 211 | 11 | EXT |  | 0.89 | (c)
54373.52 | 5.255 | 5.241 | -6.22 | -6.234 |  |  |  |  | 5241 | 5005 |  | CORR | PITT | 06:59 | 07:01 | 07:01 | 25 | 31 | 18 | EXT |  | 0.89 | (c)
54382.344 | 2.604 | 2.569 | -8.856 | -8.891 |  |  |  |  | 2569 | 5006 |  | CORR | CIGR | 05:24 | 05:29 | 05:31 | 35 | 79 | 10 | EXT |  | 0.89 | (c)
54393.073 | 1.873 | 1.864 | -8.047 | -8.056 |  |  |  |  | 1864 | 5007 |  | CORR | GENE | 02:54 | 03:21 | 03:11 | 87 | 215 | 11 | EXT |  | 0.89 | (c)
54401.12 | 0 | -0.03 | -11.14 | -11.17 | [5 empty] | 5008 | Нарушение формы кольцевого шва | GWAN |  | 06:33 | 07:51 | 07:32 | 0 | 731 |  | EXT | Нарушение формы кольцевого шва |  | (c)
54422.98 | 10.72 | 10.692 | -0.31 | -0.338 |  |  |  |  | 310 | 5009 |  | CORR | CIGR | 04:07 | 04:13 | 04:31 | 28 | 306 | 10 | EXT |  | 0.89 | (c)
54432.676 | 9.386 | 9.36 | -1.774 | -1.8 |  |  |  |  | 1764 | 5010 |  | CORR | CIGR | 04:26 | 04:37 | 04:38 | 36 | 140 | 11 | EXT |  | 0.89 | (c)
54434.409 | 11.119 | 11.106 | -0.041 | -0.054 |  |  |  |  | 22 | 5010 |  | CORR | CIGR | 06:11 | 06:21 | 06:22 | 32 | 137 | 13 | EXT |  | 0.89 | (c)
54434.9 | 0.45 | 0.418 | -10.785 | -10.817 |  |  |  |  | 418 | 5011 |  | CORR | CIGR | 05:59 | 06:13 | 06:12 | 37 | 159 | 10 | EXT |  | 0.89 | (c)
54437.361 | 2.911 | 2.881 | -8.324 | -8.354 |  |  |  |  | 2881 | 5011 |  | SWAN | GENE | 10:07 | 10:13 | 10:19 | 68 | 140 |  | INT | Эквивалент потери металла 13%. |  | (c)
54454.291 | 8.606 | 8.581 | -1.259 | -1.284 |  |  |  |  | 1240 | 5012 |  | CORR | CIGR | 04:33 | 04:59 | 04:56 | 44 | 292 | 14 | EXT |  | 0.89 | (c)
54489.46 | 0 | -0.011 | -11.475 | -11.486 | [5 empty] | 5016 | Нарушение формы кольцевого шва | GWAN |  | 04:59 | 08:38 | 07:36 | 0 | 1947 |  | EXT | Нарушение формы кольцевого шва |  | (c)
54501.179 | 0.244 | 0.22 | -11.206 | -11.23 |  |  |  |  | 220 | 5017 |  | CORR | CIGR | 05:41 | 05:47 | 05:49 | 24 | 98 | 11 | EXT |  | 0.89 | (c)
54501.564 | 0.629 | 0.508 | -10.821 | -10.942 |  |  |  |  | 508 | 5017 |  | CORR | GENE | 05:04 | 05:38 | 05:27 | 182 | 286 | 10 | EXT |  | 0.9 | (c)
54502.414 | 1.479 | 1.466 | -9.971 | -9.984 |  |  |  |  | 1466 | 5017 |  | CORR | CIGR | 04:26 | 04:33 | 04:37 | 24 | 136 | 14 | EXT |  | 0.89 | (c)
54508.127 | 7.192 | 7.168 | -4.258 | -4.282 |  |  |  |  | 4236 | 5017 |  | SWAN | CIGR | 05:20 | 05:26 | 05:29 | 46 | 112 |  | INT | Эквивалент потери металла 11%. |  | (c)
54528.872 | 6.712 | 6.702 | -4.743 | -4.753 |  |  |  |  | 4732 | 5019 |  | CORR | CIGR | 06:01 | 06:08 | 06:10 | 21 | 101 | 10 | EXT |  | 0.89 | (c)
54536.507 | 2.892 | 2.864 | -8.623 | -8.651 |  |  |  |  | 2864 | 5020 |  | CORR | CIGR | 04:43 | 04:44 | 05:01 | 33 | 215 | 10 | EXT |  | 0.89 | (c)
54539.682 | 6.067 | 6.043 | -5.448 | -5.472 |  |  |  |  | 5425 | 5020 |  | CORR | CIGR | 05:10 | 05:21 | 05:25 | 47 | 184 | 15 | EXT |  | 0.89 | (c)
54547.698 | 2.568 | 2.555 | -8.852 | -8.865 |  |  |  |  | 2555 | 5021 | Металлургический дефект | MIAN | PITT | 09:40 | 09:43 | 09:43 | 21 | 34 |  | INT | Металлургический дефект Эквивалент потери металла 12%. |  | (c)
54547.73 | 2.6 | 2.582 | -8.82 | -8.838 |  |  |  |  | 2582 | 5021 |  | CORR | CIGR | 04:39 | 04:42 | 04:45 | 28 | 75 | 10 | EXT |  | 0.89 | (c)
54562.223 | 5.673 | 5.638 | -5.797 | -5.832 |  |  |  |  | 5638 | 5022 |  | CORR | GENE | 05:27 | 05:37 | 05:48 | 76 | 254 | 15 | EXT |  | 0.89 | (c)
54568.02 | 0 | -0.024 | -10.29 | -10.314 | [5 empty] | 5023 | Нарушение формы кольцевого шва | GWAN |  | 01:50 | 05:23 | 03:47 | 0 | 1448 |  | EXT | Нарушение формы кольцевого шва |  | (c)
54568.02 | 0 | -0.022 | -10.29 | -10.312 | [5 empty] | 5023 | Нарушение формы кольцевого шва | GWAN |  | 06:24 | 06:35 | 08:18 | 0 | 1417 |  | EXT | Нарушение формы кольцевого шва |  | (c)
54601.035 | 0 | -0.02 | -11.54 | -11.56 | [5 empty] | 5026 | Нарушение формы кольцевого шва | GWAN |  | 00:34 | 05:24 | 03:18 | 0 | 2036 |  | EXT | Нарушение формы кольцевого шва |  | (c)
54616.424 | 3.849 | 3.839 | -7.436 | -7.446 |  |  |  |  | 3839 | 5027 |  | CORR | CIGR | 05:06 | 05:12 | 05:15 | 19 | 110 | 11 | EXT |  | 0.89 | (c)
54618.606 | 6.031 | 6.011 | -5.254 | -5.274 |  |  |  |  | 5226 | 5027 |  | ARTD | GENE | 01:23 | 01:35 | 01:37 | 48 | 180 |  | EXT | Эквивалент потери металла 11%. |  | (c)
54618.812 | 6.237 | 6.226 | -5.048 | -5.059 |  |  |  |  | 5035 | 5027 |  | CORR | CIGR | 06:26 | 06:34 | 06:33 | 24 | 95 | 11 | EXT |  | 0.89 | (c)
54621.605 | 9.03 | 9.005 | -2.255 | -2.28 |  |  |  |  | 2231 | 5027 |  | ARTD | GENE | 01:21 | 01:35 | 01:35 | 49 | 180 |  | EXT | Эквивалент потери металла 12%. |  | (c)
54626.751 | 2.891 | 2.865 | -7.204 | -7.23 |  |  |  |  | 2865 | 5028 |  | CORR | CIGR | 03:48 | 03:54 | 03:56 | 26 | 100 | 11 | EXT |  | 0.89 | (c)
54628.414 | 4.554 | 4.539 | -5.541 | -5.556 |  |  |  |  | 4539 | 5028 |  | CORR | CIGR | 06:40 | 06:49 | 06:49 | 31 | 109 | 12 | EXT |  | 0.89 | (c)
54633.955 | 0 | -0.013 | -11.38 | -11.393 | [5 empty] | 5029 | Нарушение формы кольцевого шва | GWAN |  | 05:54 | 08:29 | 07:16 | 0 | 1015 |  | EXT | Нарушение формы кольцевого шва |  | (c)
54635.007 | 1.052 | 1.032 | -10.328 | -10.348 |  |  |  |  | 1032 | 5029 |  | CORR | GENE | 05:06 | 05:35 | 05:34 | 83 | 341 | 10 | EXT |  | 0.89 | (c)
54656.3 | 0 | -0.01 | -11.47 | -11.48 | [5 empty] | 5031 | Нарушение формы кольцевого шва | GWAN |  | 06:40 | 07:03 | 07:04 | 0 | 297 |  | EXT | Нарушение формы кольцевого шва |  | (c)
54660.621 | 4.321 | 4.302 | -7.149 | -7.168 |  |  |  |  | 4302 | 5031 |  | CORR | CIGR | 06:08 | 06:44 | 06:32 | 38 | 294 | 10 | EXT |  | 0.89 | (c)
54679.28 | 0 | -0.006 | -11.14 | -11.146 | [5 empty] | 5033 | Нарушение формы кольцевого шва | GWAN |  | 05:52 | 07:00 | 06:34 | 0 | 528 |  | EXT | Нарушение формы кольцевого шва |  | (c)
54683.509 | 4.229 | 4.221 | -6.911 | -6.919 |  |  |  |  | 4221 | 5033 | Металлургический дефект | MIAN | PITT | 03:13 | 03:15 | 03:15 | 17 | 31 |  | INT | Металлургический дефект Эквивалент потери металла 14%. |  | (c)
54688.052 | 8.772 | 8.682 | -2.368 | -2.458 |  |  |  |  | 2291 | 5033 |  | CORR | AXGR | 06:56 | 07:01 | 06:58 | 167 | 33 | 10 | EXT |  | 0.9 | (c)
54689.631 | 10.351 | 10.264 | -0.789 | -0.876 |  |  |  |  | 707 | 5033 |  | CORR | AXGR | 07:28 | 07:30 | 07:32 | 169 | 47 | 10 | EXT |  | 0.9 | (c)
54713.066 | 11.121 | 11.111 | -0.404 | -0.414 |  |  |  |  | 375 | 5035 |  | CORR | CIGR | 02:53 | 02:59 | 03:02 | 39 | 115 | 10 | EXT |  | 0.89 | (c)
54713.457 | 11.512 | 11.447 | -0.013 | -0.078 |  |  |  |  | 6 | 5035 |  | CORR | GENE | 04:44 | 07:29 | 06:16 | 72 | 1147 | 13 | EXT |  | 0.89 | (c)
54715.638 | 2.168 | 2.145 | -9.292 | -9.315 |  |  |  |  | 2145 | 5036 |  | CORR | CIGR | 06:24 | 06:36 | 06:40 | 34 | 198 | 12 | EXT |  | 0.89 | (c)
54718.013 | 4.543 | 4.53 | -6.917 | -6.93 |  |  |  |  | 4530 | 5036 |  | CORR | CIGR | 04:25 | 04:46 | 04:40 | 33 | 187 | 10 | EXT |  | 0.89 | (c)
54719.028 | 5.558 | 5.546 | -5.902 | -5.914 |  |  |  |  | 5546 | 5036 |  | CORR | CIGR | 04:01 | 04:09 | 04:17 | 20 | 193 | 11 | EXT |  | 0.89 | (c)
54719.176 | 5.706 | 5.686 | -5.754 | -5.774 |  |  |  |  | 5686 | 5036 |  | CORR | CIGR | 04:34 | 04:55 | 04:52 | 26 | 220 | 11 | EXT |  | 0.89 | (c)
54719.653 | 6.183 | 6.163 | -5.277 | -5.297 |  |  |  |  | 5246 | 5036 |  | CORR | GENE | 04:38 | 04:51 | 04:58 | 51 | 243 | 12 | EXT |  | 0.89 | (c)
54719.788 | 6.318 | 6.312 | -5.142 | -5.148 |  |  |  |  | 5113 | 5036 |  | CORR | CIGR | 06:04 | 06:11 | 06:15 | 35 | 132 | 12 | EXT |  | 0.89 | (c)
54720.478 | 7.008 | 6.992 | -4.452 | -4.468 |  |  |  |  | 4437 | 5036 |  | CORR | CIGR | 06:21 | 06:32 | 06:34 | 31 | 154 | 11 | EXT |  | 0.89 | (c)
54721.357 | 7.887 | 7.876 | -3.573 | -3.584 |  |  |  |  | 3561 | 5036 |  | CORR | CIGR | 04:55 | 05:02 | 05:03 | 23 | 111 | 11 | EXT |  | 0.89 | (c)
54721.663 | 8.193 | 8.186 | -3.267 | -3.274 |  |  |  |  | 3257 | 5036 |  | CORR | CIGR | 04:21 | 04:33 | 04:33 | 17 | 153 | 10 | EXT |  | 0.89 | (c)
54722.064 | 8.594 | 8.503 | -2.866 | -2.957 |  |  |  |  | 2853 | 5036 |  | CORR | GENE | 04:26 | 04:34 | 04:51 | 104 | 305 | 10 | EXT |  | 0.89 | (c)
54725.761 | 0.831 | 0.816 | -10.659 | -10.674 |  |  |  |  | 816 | 5037 |  | SWAN | CIGR | 06:31 | 06:38 | 06:44 | 25 | 166 |  | EXT | Эквивалент потери металла 12%. |  | (c)
54731.104 | 6.174 | 6.142 | -5.316 | -5.348 |  |  |  |  | 5309 | 5037 |  | CORR | CIGR | 04:15 | 04:20 | 04:27 | 39 | 141 | 13 | EXT |  | 0.89 | (c)
54733.573 | 8.643 | 8.635 | -2.847 | -2.855 |  |  |  |  | 2797 | 5037 |  | CORR | AXGR | 04:07 | 04:07 | 04:09 | 58 | 26 | 10 | EXT |  | 0.89 | (c)
54739.041 | 2.621 | 2.615 | -8.774 | -8.78 |  |  |  |  | 2615 | 5038 |  | CORR | CIGR | 04:35 | 04:42 | 04:44 | 16 | 103 | 10 | EXT |  | 0.89 | (c)
54743.325 | 6.905 | 6.886 | -4.49 | -4.509 |  |  |  |  | 4485 | 5038 |  | CORR | CIGR | 04:57 | 05:03 | 05:11 | 24 | 182 | 11 | EXT |  | 0.89 | (c)
54745.355 | 8.935 | 8.71 | -2.46 | -2.685 |  |  |  |  | 2376 | 5038 |  | CORR | AXGR | 05:33 | 05:35 | 05:35 | 309 | 31 | 12 | EXT |  | 0.93 | (c)
54747.628 | 11.208 | 11.199 | -0.187 | -0.196 |  |  |  |  | 179 | 5038 |  | CORR | CIGR | 05:15 | 05:23 | 05:28 | 17 | 161 | 13 | EXT |  | 0.89 | (c)
54747.709 | 11.289 | 11.277 | -0.106 | -0.118 |  |  |  |  | 97 | 5038 |  | CORR | CIGR | 05:17 | 05:23 | 05:26 | 21 | 112 | 10 | EXT |  | 0.89 | (c)
54761.71 | 3.005 | 2.968 | -8.525 | -8.562 |  |  |  |  | 2968 | 5040 |  | CORR | GENE | 06:34 | 06:42 | 06:39 | 408 | 54 | 13 | EXT |  | 0.95 | (c)
54775.839 | 5.604 | 5.561 | -5.881 | -5.924 |  |  |  |  | 5561 | 5041 |  | CORR | AXGR | 04:51 | 04:54 | 04:54 | 148 | 31 | 12 | EXT |  | 0.9 | (c)
54782.301 | 0.581 | 0.544 | -8.779 | -8.816 |  |  |  |  | 544 | 5042 |  | CORR | CIGR | 07:01 | 07:16 | 07:15 | 47 | 178 | 11 | EXT |  | 0.89 | (c)
54791.66 | 0.58 | 0.568 | -10.905 | -10.917 |  |  |  |  | 568 | 5043 |  | CORR | CIGR | 03:47 | 03:59 | 04:04 | 28 | 218 | 12 | EXT |  | 0.89 | (c)
54818.166 | 4.286 | 4.154 | -7.234 | -7.366 |  |  |  |  | 4154 | 5045 |  | SWAN | GENE | 04:46 | 04:48 | 04:50 | 165 | 53 |  | INT | Эквивалент потери металла 16%. |  | (c)
54824.299 | 10.419 | 10.379 | -1.101 | -1.141 |  |  |  |  | 1089 | 5045 |  | CORR | GENE | 03:44 | 03:51 | 03:52 | 52 | 98 | 10 | EXT |  | 0.89 | (c)
54825.4 | 0 | -0.044 | -11.52 | -11.564 | [5 empty] | 5046 | Нарушение формы кольцевого шва | GWAN |  | 08:55 | 09:42 | 11:02 | 0 | 1567 |  | EXT | Нарушение формы кольцевого шва |  | (c)
54826.114 | 0.714 | 0.705 | -10.806 | -10.815 |  |  |  |  | 705 | 5046 |  | CORR | CIGR | 03:45 | 03:51 | 03:53 | 20 | 97 | 10 | EXT |  | 0.89 | (c)
54827.198 | 1.798 | 1.752 | -9.722 | -9.768 |  |  |  |  | 1752 | 5046 |  | CORR | AXGR | 03:58 | 04:01 | 04:01 | 82 | 39 | 12 | EXT |  | 0.89 | (c)
54848.337 | 11.417 | 11.384 | -0.123 | -0.156 |  |  |  |  | 38 | 5047 |  | CORR | AXGR | 09:59 | 10:03 | 10:03 | 118 | 44 | 10 | EXT |  | 0.89 | (c)
54849.081 | 0.621 | 0.587 | -9.599 | -9.633 |  |  |  |  | 587 | 5048 |  | CORR | CIGR | 05:00 | 05:05 | 05:07 | 37 | 89 | 10 | EXT |  | 0.89 | (c)
54851.62 | 3.16 | 3.121 | -7.06 | -7.099 |  |  |  |  | 3121 | 5048 |  | CORR | AXGR | 06:54 | 06:57 | 06:57 | 100 | 30 | 11 | EXT |  | 0.89 | (c)
54853.102 | 4.642 | 4.447 | -5.578 | -5.773 |  |  |  |  | 4447 | 5048 |  | CORR | AXGR | 04:28 | 04:30 | 04:30 | 237 | 26 | 11 | EXT |  | 0.91 | (c)
54855.336 | 6.876 | 6.857 | -3.344 | -3.363 |  |  |  |  | 3293 | 5048 |  | CORR | GENE | 03:14 | 04:17 | 03:55 | 70 | 512 | 10 | EXT |  | 0.89 | (c)
54858.956 | 0.276 | 0.25 | -11.164 | -11.19 |  |  |  |  | 250 | 5049 |  | CORR | CIGR | 04:15 | 04:19 | 04:25 | 26 | 127 | 10 | EXT |  | 0.89 | (c)
54859.26 | 0.58 | 0.536 | -10.86 | -10.904 |  |  |  |  | 536 | 5049 |  | CORR | AXGR | 04:24 | 04:25 | 04:26 | 92 | 25 | 13 | EXT |  | 0.89 | (c)
54861.16 | 2.48 | 2.453 | -8.96 | -8.987 |  |  |  |  | 2453 | 5049 |  | CORR | CIGR | 06:44 | 06:48 | 06:50 | 35 | 78 | 10 | EXT |  | 0.89 | (c)
54862.498 | 3.818 | 3.795 | -7.622 | -7.645 |  |  |  |  | 3795 | 5049 |  | CORR | CIGR | 04:51 | 04:58 | 05:04 | 41 | 159 | 10 | EXT |  | 0.89 | (c)
54863.514 | 4.834 | 4.738 | -6.606 | -6.702 |  |  |  |  | 4738 | 5049 |  | CORR | GENE | 04:07 | 05:10 | 04:40 | 120 | 404 | 10 | EXT |  | 0.89 | (c)
54872.449 | 2.329 | 2.311 | -8.471 | -8.489 |  |  |  |  | 2311 | 5050 |  | CORR | CIGR | 04:45 | 04:49 | 04:55 | 33 | 119 | 10 | EXT |  | 0.89 | (c)
54880.127 | 10.007 | 9.983 | -0.793 | -0.817 |  |  |  |  | 733 | 5050 |  | CORR | GENE | 04:21 | 04:40 | 04:42 | 84 | 261 | 10 | EXT |  | 0.89 | (c)
54885.62 | 4.7 | 4.667 | -6.67 | -6.703 |  |  |  |  | 4667 | 5051 |  | CORR | CIGR | 03:40 | 03:48 | 03:60 | 39 | 243 | 10 | EXT |  | 0.89 | (c)
54892.29 | 0 | -0.019 | -11.085 | -11.104 | [5 empty] | 5052 | Нарушение формы кольцевого шва | GWAN |  | 10:47 | 11:01 | 11:17 | 0 | 369 |  | EXT | Нарушение формы кольцевого шва |  | (c)
54895.418 | 3.128 | 3.113 | -7.957 | -7.972 |  |  |  |  | 3113 | 5052 |  | CORR | CIGR | 04:49 | 05:02 | 05:05 | 24 | 199 | 11 | EXT |  | 0.89 | (c)
54899.517 | 7.227 | 7.173 | -3.858 | -3.912 |  |  |  |  | 3842 | 5052 |  | CORR | GENE | 04:08 | 04:29 | 04:26 | 70 | 220 | 10 | EXT |  | 0.89 | (c)
54926.052 | 11.207 | 11.174 | -0.233 | -0.266 | -1123 | -1073 | -1046 | 969 | 233 | 5054 |  | CORR | CIGR | 07:06 | 07:14 | 07:19 | 33 | 154 | 11 | EXT |  | 0.84 | (c)
54926.285 | 0 | -0.022 | -11.345 | -11.367 | 445 | 791 | 1193 | 290 |  | 5055 | Нарушение формы кольцевого шва | GWAN |  | 00:55 | 01:50 | 02:55 | 0 | 1495 |  | EXT | Нарушение формы кольцевого шва |  | (c)
54926.285 | 0 | -0.015 | -11.345 | -11.36 | 2117 | -1066 | -1135 | 0 |  | 5055 | Нарушение формы кольцевого шва | GWAN |  | 05:24 | 08:51 | 08:40 | 0 | 2417 |  | EXT | Нарушение формы кольцевого шва |  | (c)
54937.63 | 0 | -0.023 | -11.13 | -11.153 | -1482 | -828 | -261 | 0 |  | 5056 | Нарушение формы кольцевого шва | GWAN |  | 05:04 | 06:49 | 08:21 | 0 | 2441 |  | EXT | Нарушение формы кольцевого шва |  | (c)
54968.088 | 7.738 | 7.727 | -3.717 | -3.728 |  |  |  |  | 3690 | 5058 |  | CORR | CIGR | 04:48 | 05:15 | 05:12 | 38 | 308 | 10 | EXT |  | 0.89 | (c)
54977.85 | 6.045 | 5.976 | -5.235 | -5.304 |  |  |  |  | 5208 | 5059 |  | CORR | GENE | 06:27 | 06:43 | 07:06 | 96 | 475 | 13 | EXT |  | 0.89 | (c)
54994.825 | 0.68 | 0.66 | -10.8 | -10.82 |  |  |  |  | 660 | 5061 |  | CORR | GENE | 07:04 | 07:47 | 07:36 | 68 | 403 | 14 | EXT |  | 0.89 | (c)
54999.025 | 4.88 | 4.863 | -6.6 | -6.617 |  |  |  |  | 4863 | 5061 |  | CORR | CIGR | 03:58 | 04:05 | 04:09 | 26 | 139 | 10 | EXT |  | 0.89 | (c)
55016.436 | 10.811 | 10.772 | -0.509 | -0.548 |  |  |  |  | 507 | 5062 |  | CORR | CIGR | 08:42 | 08:49 | 08:52 | 41 | 121 | 10 | EXT | Аномалия находится на упругопластическом изгибе: R=762 D, максимальное растяжение на 0.5 час. | 0.89 | (c)
55027.945 | 0 | 0 | -11.145 | -11.145 |  |  |  |  | 0 | 5064 | Смещение кромок | GWAN |  | 05:16 | 05:40 | 06:16 | 0 | 735 |  | EXT | Смещение кромок Наружу Величина смещения - 2.6 мм. Аномалия находится на упругопластическом изгибе: R=470 D, максимальное растяжение на 11.8 час. |  | (c)
55031.936 | 3.991 | 3.971 | -7.154 | -7.174 |  |  |  |  | 3971 | 5064 |  | CORR | CIGR | 06:12 | 06:24 | 06:19 | 20 | 87 | 10 | EXT | Аномалия находится на упругопластическом изгибе: R=631 D, максимальное растяжение на 11.9 час. | 0.89 | (c)
55046.585 | 7.495 | 7.486 | -3.98 | -3.989 |  |  |  |  | 3968 | 5065 |  | CORR | CIGR | 03:00 | 03:09 | 03:09 | 21 | 108 | 11 | EXT |  | 0.89 | (c)
55127.82 | 0 | 0 | -11.46 | -11.46 |  |  |  |  | 0 | 5073 | Смещение кромок | GWAN |  | 05:08 | 05:54 | 07:11 | 0 | 1519 |  | EXT | Смещение кромок Вовнутрь Величина смещения - 2.4 мм. |  | (c)
55139.28 | 0 | -0.035 | -11.48 | -11.515 | [5 empty] | 5074 | Нарушение формы кольцевого шва | GWAN |  | 11:31 | 00:56 | 14:59 | 0 | 2575 |  | EXT | Нарушение формы кольцевого шва |  | (c)
55139.28 | 0 | -0.034 | -11.48 | -11.514 | [5 empty] | 5074 | Нарушение формы кольцевого шва | GWAN |  | 08:07 | 08:25 | 09:28 | 0 | 1000 |  | EXT | Нарушение формы кольцевого шва |  | (c)
55147.004 | 7.724 | 7.712 | -3.756 | -3.768 |  |  |  |  | 3749 | 5074 |  | CORR | CIGR | 03:43 | 03:51 | 03:51 | 19 | 97 | 10 | EXT |  | 0.89 | (c)
55172.235 | 0 | -0.019 | -11.18 | -11.199 | [5 empty] | 5077 | Нарушение формы кольцевого шва | GWAN |  | 02:02 | 02:51 | 03:51 | 0 | 1352 |  | EXT | Нарушение формы кольцевого шва |  | (c)
55180.567 | 8.332 | 8.303 | -2.848 | -2.877 |  |  |  |  | 2816 | 5077 |  | ARTD | GENE | 02:50 | 03:04 | 03:05 | 61 | 188 |  | EXT | Эквивалент потери металла 12%. |  | (c)
55183.934 | 0.519 | 0.504 | -10.981 | -10.996 |  |  |  |  | 504 | 5078 |  | CORR | PITT | 04:45 | 04:50 | 04:50 | 35 | 69 | 10 | EXT |  | 0.89 | (c)
55204.197 | 9.282 | 9.224 | -2.203 | -2.261 |  |  |  |  | 2164 | 5079 |  | CORR | GENE | 03:44 | 04:02 | 04:19 | 97 | 430 | 11 | EXT |  | 0.89 | (c)
55208.573 | 2.173 | 2.16 | -9.317 | -9.33 |  |  |  |  | 2160 | 5080 |  | CORR | CIGR | 07:56 | 08:04 | 08:07 | 26 | 143 | 19 | EXT |  | 0.89 | (c)
55208.955 | 2.555 | 2.537 | -8.935 | -8.953 |  |  |  |  | 2537 | 5080 |  | CORR | CIGR | 07:32 | 07:36 | 07:39 | 18 | 79 | 14 | EXT |  | 0.89 | (c)
55215.921 | 9.521 | 9.426 | -1.969 | -2.064 |  |  |  |  | 1911 | 5080 |  | CORR | GENE | 03:44 | 04:36 | 04:31 | 153 | 575 | 17 | EXT |  | 0.91 | (c)
55216.098 | 9.698 | 9.669 | -1.792 | -1.821 |  |  |  |  | 1772 | 5080 |  | CORR | GENE | 03:37 | 03:37 | 03:43 | 49 | 79 | 15 | EXT |  | 0.89 | (c)
55219.305 | 1.415 | 1.392 | -10.07 | -10.093 |  |  |  |  | 1392 | 5081 |  | CORR | CIGR | 04:52 | 05:16 | 05:11 | 44 | 239 | 10 | EXT |  | 0.89 | (c)
55220.331 | 2.441 | 2.43 | -9.044 | -9.055 |  |  |  |  | 2430 | 5081 |  | CORR | CIGR | 03:38 | 03:46 | 03:44 | 23 | 70 | 10 | EXT |  | 0.89 | (c)
55224.325 | 6.435 | 6.414 | -5.05 | -5.071 |  |  |  |  | 5032 | 5081 |  | CORR | CIGR | 06:07 | 06:50 | 06:36 | 39 | 363 | 10 | EXT |  | 0.89 | (c)
55242.867 | 2.192 | 2.16 | -9.328 | -9.36 |  |  |  |  | 2160 | 5083 |  | CORR | CIGR | 03:53 | 04:17 | 04:12 | 32 | 239 | 11 | EXT |  | 0.89 | (c)
55245.211 | 4.536 | 4.497 | -6.984 | -7.023 |  |  |  |  | 4497 | 5083 |  | CORR | CIGR | 03:28 | 03:36 | 03:47 | 39 | 237 | 10 | EXT |  | 0.89 | (c)
55245.345 | 4.67 | 4.653 | -6.85 | -6.867 |  |  |  |  | 4653 | 5083 |  | CORR | CIGR | 02:54 | 03:05 | 03:05 | 32 | 138 | 15 | EXT |  | 0.89 | (c)
55252.03 | 11.355 | 11.282 | -0.165 | -0.238 |  |  |  |  | 71 | 5083 |  | SWAN | GENE | 06:47 | 06:54 | 06:54 | 167 | 91 |  | INT | Эквивалент потери металла 13%. |  | (c)
55263.68 | 0 | -0.023 | -11.475 | -11.498 | [5 empty] | 5085 | Нарушение формы кольцевого шва | GWAN |  | 01:33 | 04:02 | 05:38 | 0 | 3028 |  | EXT | Нарушение формы кольцевого шва |  | (c)
55269.459 | 5.779 | 5.757 | -5.696 | -5.718 |  |  |  |  | 5688 | 5085 |  | CORR | CIGR | 07:17 | 07:27 | 07:31 | 30 | 178 | 10 | EXT |  | 0.89 | (c)
55270.543 | 6.863 | 6.85 | -4.612 | -4.625 |  |  |  |  | 4603 | 5085 |  | CORR | CIGR | 03:59 | 04:07 | 04:10 | 22 | 145 | 10 | EXT |  | 0.89 | (c)
55276.921 | 1.766 | 1.745 | -9.734 | -9.755 |  |  |  |  | 1745 | 5086 |  | CORR | GENE | 05:30 | 05:41 | 05:44 | 62 | 173 | 10 | EXT |  | 0.89 | (c)
55277.523 | 2.368 | 2.351 | -9.132 | -9.149 |  |  |  |  | 2351 | 5086 |  | CORR | CIGR | 03:58 | 04:01 | 04:08 | 23 | 129 | 10 | EXT |  | 0.89 | (c)
55280.893 | 5.738 | 5.712 | -5.762 | -5.788 |  |  |  |  | 5712 | 5086 |  | CORR | CIGR | 09:08 | 09:22 | 09:23 | 37 | 187 | 13 | EXT |  | 0.89 | (c)
55286.655 | 0 | 0 | -11.465 | -11.465 |  |  |  |  | 0 | 5087 | Смещение кромок | GWAN |  | 06:60 | 09:05 | 08:41 | 0 | 1256 |  | EXT | Смещение кромок Вовнутрь Величина смещения - 2.9 мм. |  | (c)
55288.595 | 1.94 | 1.927 | -9.525 | -9.538 |  |  |  |  | 1927 | 5087 |  | CORR | CIGR | 04:21 | 04:43 | 04:38 | 38 | 214 | 12 | EXT |  | 0.89 | (c)
55289.025 | 2.37 | 2.286 | -9.095 | -9.179 |  |  |  |  | 2286 | 5087 |  | CORR | AXGR | 04:57 | 04:59 | 05:00 | 133 | 44 | 14 | EXT |  | 0.9 | (c)
55289.059 | 2.404 | 2.339 | -9.061 | -9.126 |  |  |  |  | 2339 | 5087 |  | CORR | GENE | 03:54 | 04:11 | 04:13 | 117 | 238 | 16 | EXT |  | 0.9 | (c)
55293.242 | 6.587 | 6.525 | -4.878 | -4.94 |  |  |  |  | 4846 | 5087 |  | CORR | AXGR | 05:45 | 05:47 | 05:47 | 94 | 20 | 12 | EXT |  | 0.89 | (c)
55297.594 | 10.939 | 10.908 | -0.526 | -0.557 |  |  |  |  | 525 | 5087 |  | CORR | CIGR | 04:43 | 04:52 | 04:56 | 32 | 160 | 14 | EXT |  | 0.89 | (c)
55297.89 | 11.235 | 11.212 | -0.23 | -0.253 |  |  |  |  | 207 | 5087 |  | CORR | CIGR | 05:14 | 05:43 | 05:38 | 46 | 291 | 11 | EXT |  | 0.89 | (c)
55297.967 | 11.312 | 11.254 | -0.153 | -0.211 |  |  |  |  | 106 | 5087 |  | CORR | AXGR | 06:44 | 06:47 | 06:47 | 105 | 40 | 10 | EXT |  | 0.89 | (c)
55298.12 | 0 | -0.049 | -11.47 | -11.519 | [5 empty] | 5088 | Нарушение формы кольцевого шва | GWAN |  | 11:36 | 01:33 | 12:52 | 0 | 931 |  | EXT | Нарушение формы кольцевого шва |  | (c)
55298.12 | 0 | -0.025 | -11.47 | -11.495 | [5 empty] | 5088 | Нарушение формы кольцевого шва | GWAN |  | 03:23 | 06:11 | 05:00 | 0 | 1202 |  | EXT | Нарушение формы кольцевого шва |  | (c)
55301.106 | 2.986 | 2.953 | -8.484 | -8.517 |  |  |  |  | 2953 | 5088 |  | ARTD | GENE | 04:41 | 04:57 | 04:56 | 62 | 181 |  | EXT | Эквивалент потери металла 10%. |  | (c)
55309.59 | 0 | -0.03 | -10.985 | -11.015 | [5 empty] | 5089 | Нарушение формы кольцевого шва | GWAN |  | 00:03 | 01:09 | 04:46 | 0 | 3507 |  | EXT | Нарушение формы кольцевого шва |  | (c)
55316.665 | 7.075 | 7.047 | -3.91 | -3.938 |  |  |  |  | 3897 | 5089 |  | CORR | CIGR | 06:41 | 06:48 | 06:50 | 41 | 121 | 10 | EXT |  | 0.89 | (c)
55319.67 | 10.08 | 10.043 | -0.905 | -0.942 |  |  |  |  | 858 | 5089 |  | CORR | GENE | 06:31 | 06:47 | 06:45 | 84 | 178 | 10 | EXT |  | 0.89 | (c)
55329.21 | 8.635 | 8.618 | -2.825 | -2.842 |  |  |  |  | 2808 | 5090 |  | CORR | CIGR | 06:07 | 06:15 | 06:17 | 34 | 123 | 12 | EXT |  | 0.89 | (c)
55329.725 | 9.15 | 9.128 | -2.31 | -2.332 |  |  |  |  | 2304 | 5090 |  | CORR | CIGR | 05:49 | 05:53 | 05:57 | 28 | 102 | 10 | EXT |  | 0.89 | (c)
55329.823 | 9.248 | 9.205 | -2.212 | -2.255 |  |  |  |  | 2172 | 5090 |  | CORR | AXGR | 06:51 | 06:53 | 06:53 | 83 | 26 | 11 | EXT |  | 0.89 | (c)
55343.07 | 0 | -0.026 | -11.49 | -11.516 | [5 empty] | 5092 | Нарушение формы кольцевого шва | GWAN |  | 10:01 | 00:53 | 11:38 | 0 | 1199 |  | EXT | Нарушение формы кольцевого шва |  | (c)
55343.07 | 0 | -0.018 | -11.49 | -11.508 | [5 empty] | 5092 | Нарушение формы кольцевого шва | GWAN |  | 02:57 | 05:41 | 04:59 | 0 | 1516 |  | EXT | Нарушение формы кольцевого шва |  | (c)
55343.249 | 0.179 | 0.17 | -11.311 | -11.32 |  |  |  |  | 170 | 5092 |  | CORR | CIGR | 06:56 | 07:05 | 07:05 | 24 | 104 | 13 | EXT |  | 0.89 | (c)
55351.289 | 8.219 | 8.213 | -3.271 | -3.277 |  |  |  |  | 3255 | 5092 |  | CORR | CIGR | 04:52 | 05:07 | 05:09 | 22 | 213 | 14 | EXT |  | 0.89 | (c)
55353.033 | 9.963 | 9.894 | -1.527 | -1.596 |  |  |  |  | 1497 | 5092 |  | CORR | AXGR | 05:00 | 05:03 | 05:03 | 99 | 31 | 13 | EXT |  | 0.89 | (c)
55353.856 | 10.786 | 10.701 | -0.704 | -0.789 |  |  |  |  | 661 | 5092 |  | CORR | AXGR | 04:55 | 04:55 | 04:57 | 128 | 25 | 15 | EXT |  | 0.9 | (c)
55355.57 | 1.01 | 0.999 | -9.265 | -9.276 |  |  |  |  | 999 | 5093 |  | CORR | CIGR | 03:32 | 03:37 | 03:42 | 22 | 114 | 13 | EXT |  | 0.89 | (c)
55361.908 | 7.348 | 7.338 | -2.927 | -2.937 |  |  |  |  | 2900 | 5093 |  | GOUG | CIGR | 05:45 | 06:06 | 05:59 | 37 | 175 | 10 | EXT | Задир. |  | (c)
55362.294 | 7.734 | 7.712 | -2.541 | -2.563 |  |  |  |  | 2541 | 5093 |  | CORR | CIGR | 05:55 | 06:02 | 06:02 | 22 | 82 | 11 | EXT |  | 0.89 | (c)
55364.835 | 0 | -0.015 | -11.48 | -11.495 | [5 empty] | 5094 | Нарушение формы кольцевого шва | GWAN |  | 06:06 | 06:25 | 06:26 | 0 | 241 |  | EXT | Нарушение формы кольцевого шва |  | (c)
55364.835 | 0 | -0.032 | -11.48 | -11.512 | [5 empty] | 5094 | Нарушение формы кольцевого шва | GWAN |  | 08:56 | 09:18 | 09:20 | 0 | 299 |  | EXT | Нарушение формы кольцевого шва |  | (c)
55364.835 | 0 | -0.029 | -11.48 | -11.509 | [5 empty] | 5094 | Нарушение формы кольцевого шва | GWAN |  | 09:51 | 10:56 | 11:23 | 0 | 1135 |  | EXT | Нарушение формы кольцевого шва |  | (c)
55367.045 | 2.21 | 2.191 | -9.27 | -9.289 |  |  |  |  | 2191 | 5094 |  | CORR | CIGR | 05:41 | 05:55 | 05:54 | 35 | 161 | 12 | EXT |  | 0.89 | (c)
55370.148 | 5.313 | 5.301 | -6.167 | -6.179 |  |  |  |  | 5301 | 5094 |  | CORR | CIGR | 06:04 | 06:15 | 06:17 | 22 | 155 | 10 | EXT |  | 0.89 | (c)
55398.966 | 11.236 | 11.227 | -0.209 | -0.218 |  |  |  |  | 194 | 5096 |  | CORR | CIGR | 03:58 | 04:06 | 04:07 | 24 | 110 | 11 | EXT |  | 0.89 | (c)
55410.655 | 0 | -0.048 | -11.475 | -11.523 | [5 empty] | 5098 | Нарушение формы кольцевого шва | GWAN |  | 05:49 | 10:09 | 08:42 | 0 | 2142 |  | EXT | Нарушение формы кольцевого шва |  | (c)
55422.13 | 0 | -0.048 | -11.44 | -11.488 | [5 empty] | 5099 | Нарушение формы кольцевого шва | GWAN |  | 07:41 | 09:46 | 09:03 | 0 | 1017 |  | EXT | Нарушение формы кольцевого шва |  | (c)
55422.24 | 0.11 | 0.013 | -11.33 | -11.427 |  |  |  |  | 13 | 5099 |  | SWAN | GENE | 01:36 | 01:55 | 01:51 | 258 | 195 |  | INT | Эквивалент потери металла 12%. |  | (c)
55424.201 | 2.071 | 1.977 | -9.369 | -9.463 |  |  |  |  | 1977 | 5099 |  | CORR | GENE | 04:22 | 04:26 | 04:28 | 245 | 69 | 11 | EXT |  | 0.91 | (c)
55424.387 | 2.257 | 2.257 | -9.183 | -9.183 |  |  |  |  | 2257 | 5099 |  | CORR | PITT | 04:19 | 04:19 | 04:21 | 24 | 22 | 16 | EXT |  | 0.89 | (c)
55432.906 | 10.776 | 10.74 | -0.664 | -0.7 |  |  |  |  | 625 | 5099 |  | SWAN | GENE | 04:22 | 04:29 | 04:30 | 75 | 95 |  | EXT | Эквивалент потери металла 11%. |  | (c)
55453.586 | 8.561 | 8.531 | -1.824 | -1.854 |  |  |  |  | 1824 | 5101 |  | CORR | CIGR | 06:03 | 06:22 | 06:21 | 30 | 217 | 11 | EXT |  | 0.89 | (c)
55453.734 | 8.709 | 8.677 | -1.676 | -1.708 |  |  |  |  | 1618 | 5101 |  | CORR | AXGR | 04:52 | 04:55 | 04:55 | 90 | 29 | 10 | EXT |  | 0.89 | (c)
55453.985 | 8.96 | 8.948 | -1.425 | -1.437 |  |  |  |  | 1409 | 5101 |  | CORR | CIGR | 06:11 | 06:24 | 06:22 | 28 | 128 | 10 | EXT |  | 0.89 | (c)
55454.057 | 9.032 | 8.971 | -1.353 | -1.414 |  |  |  |  | 1304 | 5101 |  | CORR | GENE | 04:23 | 04:33 | 04:45 | 110 | 271 | 10 | EXT |  | 0.89 | (c)
55454.372 | 9.347 | 9.305 | -1.038 | -1.08 |  |  |  |  | 1038 | 5101 |  | CORR | CIGR | 06:25 | 06:30 | 06:39 | 42 | 176 | 11 | EXT |  | 0.89 | (c)
55454.556 | 9.531 | 9.24 | -0.854 | -1.145 |  |  |  |  | 787 | 5101 |  | CORR | GENE | 06:20 | 06:28 | 06:24 | 358 | 59 | 11 | EXT |  | 0.93 | (c)
55454.641 | 9.616 | 9.605 | -0.769 | -0.78 |  |  |  |  | 688 | 5101 |  | CORR | GENE | 06:34 | 06:55 | 06:48 | 92 | 172 | 11 | EXT |  | 0.89 | (c)
55468.545 | 1.625 | 1.604 | -8.92 | -8.941 |  |  |  |  | 1604 | 5103 |  | SWAN | CIGR | 05:45 | 05:53 | 05:55 | 29 | 119 |  | EXT | Эквивалент потери металла 13%. |  | (c)
55468.583 | 1.663 | 1.544 | -8.882 | -9.001 |  |  |  |  | 1544 | 5103 |  | CORR | AXGR | 06:36 | 06:40 | 06:39 | 200 | 30 | 11 | EXT |  | 0.91 | (c)
55470.719 | 3.799 | 3.696 | -6.746 | -6.849 |  |  |  |  | 3696 | 5103 |  | CORR | GENE | 06:07 | 06:15 | 06:17 | 419 | 125 | 10 | EXT |  | 0.93 | (c)
55486.186 | 8.721 | 8.709 | -2.759 | -2.771 |  |  |  |  | 2743 | 5104 |  | SWAN | CIGR | 04:00 | 04:13 | 04:08 | 28 | 95 |  | EXT | Эквивалент потери металла 10%. |  | (c)
55486.303 | 8.838 | 8.822 | -2.642 | -2.658 |  |  |  |  | 2609 | 5104 |  | SWAN | GENE | 04:27 | 04:40 | 04:37 | 49 | 125 |  | EXT | Эквивалент потери металла 12%. |  | (c)
55486.61 | 9.145 | 9.045 | -2.335 | -2.435 |  |  |  |  | 2202 | 5104 |  | CORR | GENE | 04:56 | 05:01 | 05:02 | 233 | 78 | 15 | EXT |  | 0.92 | (c)
55489.297 | 0.352 | 0.313 | -11.173 | -11.212 |  |  |  |  | 313 | 5105 |  | ARTD | GENE | 01:34 | 01:44 | 01:47 | 61 | 167 |  | EXT | Эквивалент потери металла 12%. |  | (c)
55533.45 | 0 | -0.027 | -11.515 | -11.542 | [5 empty] | 5109 | Нарушение формы кольцевого шва | GWAN |  | 02:31 | 08:24 | 06:57 | 0 | 3292 |  | EXT | Нарушение формы кольцевого шва |  | (c)
55536.865 | 3.415 | 3.24 | -8.1 | -8.275 |  |  |  |  | 3240 | 5109 |  | CORR | AXGR | 04:12 | 04:13 | 04:15 | 276 | 38 | 10 | EXT |  | 0.92 | (c)
55537.435 | 3.985 | 3.96 | -7.53 | -7.555 |  |  |  |  | 3960 | 5109 |  | CORR | CIGR | 06:25 | 06:29 | 06:33 | 26 | 100 | 11 | EXT |  | 0.89 | (c)
55538.817 | 5.367 | 5.347 | -6.148 | -6.168 |  |  |  |  | 5347 | 5109 |  | CORR | CIGR | 05:37 | 05:46 | 05:47 | 29 | 124 | 13 | EXT |  | 0.89 | (c)
55539.677 | 6.227 | 6.219 | -5.288 | -5.296 |  |  |  |  | 5274 | 5109 |  | CORR | CIGR | 04:04 | 04:11 | 04:13 | 22 | 108 | 10 | EXT |  | 0.89 | (c)
55544.965 | 0 | 0 | -11.245 | -11.245 |  |  |  |  | 0 | 5110 | Смещение кромок | GWAN |  | 11:58 | 00:35 | 12:49 | 0 | 642 |  | EXT | Смещение кромок Наружу Величина смещения - 3 мм. |  | (c)
55544.965 | 0 | -0.028 | -11.245 | -11.273 | [5 empty] | 5110 | Нарушение формы кольцевого шва | GWAN |  | 07:29 | 03:00 | 12:28 | 0 | 3699 |  | EXT | Нарушение формы кольцевого шва |  | (c)
55576.91 | 0 | 0 | -11.43 | -11.43 |  |  |  |  | 0 | 5113 | Смещение кромок | GWAN |  | 03:52 | 06:38 | 05:58 | 0 | 1563 |  | EXT | Смещение кромок Наружу Величина смещения - 2.5 мм. |  | (c)
55582.279 | 5.369 | 5.34 | -6.061 | -6.09 |  |  |  |  | 5340 | 5113 |  | CORR | CIGR | 05:50 | 06:03 | 06:06 | 31 | 193 | 10 | EXT |  | 0.89 | (c)
55635.621 | 1.481 | 1.457 | -9.644 | -9.668 |  |  |  |  | 1457 | 5118 |  | CORR | CIGR | 04:09 | 04:20 | 04:23 | 35 | 175 | 10 | EXT | Аномалия находится на упругопластическом изгибе: R=828 D, максимальное растяжение на 10.1 час. | 0.89 | (c)
55677.693 | 10.078 | 10.062 | -0.937 | -0.953 | 725 | 820 | 820 | 725 | 906 | 5121 |  | CORR | CIGR | 04:49 | 05:04 | 05:05 | 47 | 191 | 14 | EXT | Аномалия находится на отводе. | 0.89 | (c)
55683.893 | 5.263 | 5.255 | -5.792 | -5.8 | -1894 | -1840 | -1828 | 336 | 5255 | 5122 |  | CORR | GENE | 04:19 | 04:28 | 04:30 | 55 | 132 | 10 | EXT |  | 0.89 | (c)
55687.101 | 8.471 | 8.453 | -2.584 | -2.602 | -1547 | -1454 | -1471 | 684 | 2569 | 5122 |  | CORR | CIGR | 05:15 | 05:30 | 05:28 | 33 | 151 | 10 | EXT |  | 0.89 | (c)
55687.888 | 9.258 | 9.247 | -1.797 | -1.808 | -1580 | -1521 | -1500 | 651 | 1780 | 5122 |  | CORR | CIGR | 05:10 | 05:20 | 05:23 | 28 | 159 | 10 | EXT |  | 0.89 | (c)
55701.099 | 0.049 | 0.003 | -11.551 | -11.597 | 551 | 567 | 570 | 551 | 3 | 5124 |  | ARTD | AXGR | 01:51 | 01:54 | 01:54 | 119 | 38 |  | EXT | Эквивалент потери металла 11%. |  | (c)
55725.167 | 0.962 | 0.83 | -10.148 | -10.28 | -17 | -5 | -7 | 0 | 830 | 5126 |  | LWAN | AXGR | 08:41 | 08:43 | 08:42 | 275 | 21 |  | EXT | Эквивалент потери металла 12%. |  | (c)
55726.08 | 1.875 | 1.613 | -9.235 | -9.497 | -10 | 10 | 5 | 0 | 1613 | 5126 |  | LWAN | AXGR | 08:42 | 08:45 | 08:44 | 752 | 29 |  | EXT | Эквивалент потери металла 15%. |  | (c)
55727.327 | 3.122 | 2.869 | -7.988 | -8.241 | -15 | 7 | 1 | 0 | 2869 | 5126 |  | LWAN | AXGR | 08:41 | 08:45 | 08:44 | 954 | 32 |  | EXT | Эквивалент потери металла 10%. |  | (c)
55728.799 | 4.594 | 4.42 | -6.516 | -6.69 | -10 | 10 | 2 | 0 | 4420 | 5126 |  | LWAN | AXGR | 08:42 | 08:45 | 08:44 | 1224 | 25 |  | EXT | Эквивалент потери металла 10%. |  | (c)
55731.5 | 7.295 | 7.183 | -3.815 | -3.927 | 9 | 19 | 20 | 9 | 3670 | 5126 |  | LWAN | AXGR | 08:45 | 08:47 | 08:47 | 257 | 21 |  | EXT | Эквивалент потери металла 10%. |  | (c)
55744.445 | 9.13 | 9.109 | -1.95 | -1.971 | 1907 | 2131 | 2063 | 1907 | 1873 | 5127 |  | CORR | GENE | 03:11 | 03:47 | 03:36 | 98 | 312 | 10 | EXT |  | 0.89 | (c)
55774.154 | 5.064 | 5.043 | -6.266 | -6.287 | -1398 | -1314 | -1307 | 833 | 5043 | 5130 |  | CORR | CIGR | 08:02 | 08:15 | 08:16 | 28 | 182 | 10 | EXT |  | 0.84 | (c)
55809.01 | 5.935 | 5.926 | -5.225 | -5.234 | 2124 | 2162 | 2166 | 22 | 5198 | 5133 |  | CORR | CIGR | 06:36 | 06:42 | 06:42 | 36 | 85 | 11 | EXT | Аномалия находится на упругопластическом изгибе: R=462 D, максимальное растяжение на 5.5 час. | 0.84 | (c)
55815.547 | 1.312 | 1.291 | -9.993 | -10.014 | -638 | -581 | -577 | 517 | 1291 | 5134 |  | CORR | CIGR | 07:35 | 07:45 | 07:45 | 39 | 121 | 10 | EXT | Аномалия находится на упругопластическом изгибе: R=335 D, максимальное растяжение на 5.3 час. | 0.89 | (c)
55850.7 | 2.715 | 2.707 | -8.735 | -8.743 | -874 | -774 | -801 | 727 | 2707 | 5137 |  | CORR | CIGR | 08:18 | 08:34 | 08:30 | 38 | 147 | 11 | EXT |  | 0.89 | (c)
55859.318 | 11.333 | 11.306 | -0.117 | -0.144 | -1263 | -1183 | -1156 | 967 | 106 | 5137 |  | CORR | CIGR | 07:15 | 07:28 | 07:33 | 38 | 215 | 14 | EXT |  | 0.89 | (c)
55859.435 | 0 | -0.025 | -11.45 | -11.475 | -837 | -655 | -696 | 556 |  | 5138 | Нарушение формы кольцевого шва | GWAN |  | 00:27 | 00:57 | 00:50 | 0 | 281 |  | EXT | Нарушение формы кольцевого шва |  | (c)
55859.435 | 0 | -0.025 | -11.45 | -11.475 | -81 | -22 | 68 | 0 |  | 5138 | Нарушение формы кольцевого шва | GWAN |  | 02:29 | 02:39 | 02:53 | 0 | 298 |  | EXT | Нарушение формы кольцевого шва |  | (c)
55859.435 | 0 | 0 | -11.45 | -11.45 | 899 | 1021 | 1242 | 645 | 0 | 5138 | Смещение кромок | GWAN |  | 05:08 | 05:27 | 06:03 | 0 | 687 |  | EXT | Смещение кромок Наружу Величина смещения - 2.3 мм. |  | (c)
55925.431 | 8.731 | 8.707 | -2.579 | -2.603 | 1396 | 1440 | 1443 | 1396 | 2571 | 5143 |  | CORR | CIGR | 05:58 | 06:05 | 06:05 | 32 | 94 | 10 | EXT |  | 0.89 | (c)
55925.601 | 8.901 | 8.876 | -2.409 | -2.434 | 1621 | 1692 | 1734 | 1621 | 2401 | 5143 |  | CORR | CIGR | 06:34 | 06:45 | 06:52 | 33 | 226 | 10 | EXT |  | 0.89 | (c)
55925.757 | 9.057 | 9.047 | -2.253 | -2.263 | 1248 | 1260 | 1295 | 1248 | 2240 | 5143 |  | CORR | CIGR | 05:34 | 05:36 | 05:41 | 23 | 94 | 10 | EXT |  | 0.89 | (c)
55957.896 | 7.166 | 7.154 | -4.379 | -4.391 | -1314 | -1274 | -1261 | 1207 | 4319 | 5146 |  | CORR | GENE | 06:03 | 06:10 | 06:12 | 72 | 107 | 13 | EXT |  | 0.89 | (c)
55965.342 | 3.067 | 3.038 | -8.328 | -8.357 | -513 | -308 | -362 | 212 | 3038 | 5147 |  | CORR | GENE | 05:26 | 05:59 | 05:50 | 72 | 301 | 18 | EXT |  | 0.89 | (c)
55966.136 | 3.861 | 3.832 | -7.534 | -7.563 | -407 | -344 | -323 | 238 | 3832 | 5147 |  | CORR | CIGR | 05:43 | 05:53 | 05:56 | 36 | 169 | 10 | EXT |  | 0.89 | (c)
55966.384 | 4.109 | 4.106 | -7.286 | -7.289 | -2192 | -2172 | -2157 | 2121 | 4106 | 5147 |  | CORR | CIGR | 00:55 | 00:58 | 01:00 | 31 | 71 | 11 | EXT |  | 0.89 | (c)
55984.475 | 10.805 | 10.778 | -0.45 | -0.477 | 251 | 347 | 451 | 251 | 434 | 5148 |  | CORR | CIGR | 05:21 | 05:36 | 05:53 | 43 | 400 | 10 | EXT |  | 0.89 | (c)
55984.962 | 0.037 | 0.031 | -11.048 | -11.054 | -1615 | -1381 | -1448 | 615 | 31 | 5149 |  | CORR | GENE | 04:44 | 05:21 | 05:11 | 49 | 335 | 11 | EXT |  | 0.89 | (c)
55985.492 | 0.567 | 0.543 | -10.518 | -10.542 | -921 | -841 | -838 | 755 | 543 | 5149 |  | CORR | CIGR | 06:36 | 06:49 | 06:49 | 31 | 166 | 11 | EXT |  | 0.89 | (c)
55993.678 | 8.753 | 8.73 | -2.332 | -2.355 | -728 | -728 | -713 | 699 | 2332 | 5149 |  | CORR | PITT | 07:07 | 07:07 | 07:09 | 23 | 29 | 15 | EXT |  | 0.89 | (c)
56007.07 | 0 | -0.012 | -11.11 | -11.122 | 79 | 204 | 200 | 79 |  | 5151 | Нарушение формы кольцевого шва | GWAN |  | 02:60 | 03:20 | 03:19 | 0 | 243 |  | EXT | Нарушение формы кольцевого шва |  | (c)
56007.07 | 0 | 0 | -11.11 | -11.11 | 738 | 1341 | 1169 | 631 | 0 | 5151 | Смещение кромок | GWAN |  | 04:46 | 06:24 | 05:56 | 0 | 861 |  | EXT | Смещение кромок Наружу Величина смещения - 2.6 мм. |  | (c)
56029.6 | 0 | -0.012 | -11.295 | -11.307 | -1932 | -1860 | -1768 | 298 |  | 5153 | Нарушение формы кольцевого шва | GWAN |  | 06:09 | 06:21 | 06:36 | 0 | 329 |  | EXT | Нарушение формы кольцевого шва |  | (c)
56036.682 | 7.082 | 7.071 | -4.213 | -4.224 | -995 | -964 | -955 | 915 | 4206 | 5153 |  | CORR | CIGR | 08:40 | 08:45 | 08:47 | 18 | 80 | 15 | EXT |  | 0.88 | (c)
56036.785 | 7.185 | 7.179 | -4.11 | -4.116 | -994 | -963 | -959 | 924 | 4094 | 5153 |  | CORR | CIGR | 08:40 | 08:45 | 08:46 | 22 | 70 | 10 | EXT |  | 0.88 | (c)
56036.97 | 7.37 | 7.361 | -3.925 | -3.934 | -853 | -836 | -830 | 806 | 3914 | 5153 |  | CORR | CIGR | 09:03 | 09:06 | 09:07 | 20 | 47 | 10 | EXT |  | 0.88 | (c)
56053.122 | 1.572 | 1.548 | -10.038 | -10.062 | 1713 | 1777 | 1794 | 1713 | 1548 | 5156 |  | CORR | CIGR | 04:08 | 04:18 | 04:21 | 32 | 161 | 10 | EXT |  | 0.89 | (c)
56129.83 | 0 | -0.035 | -10.7 | -10.735 | -1686 | -786 | 477 | 411 |  | 5163 | Нарушение формы кольцевого шва | GWAN |  | 10:24 | 00:49 | 16:13 | 0 | 4328 |  | EXT | Нарушение формы кольцевого шва |  | (c)
56159.285 | 7.31 | 7.293 | -4.205 | -4.222 | 127 | 223 | 244 | 127 | 4188 | 5165 |  | CORR | CIGR | 05:15 | 05:31 | 05:34 | 34 | 234 | 10 | EXT |  | 0.89 | (c)
56163.49 | 0 | -0.029 | -11.07 | -11.099 | -2096 | 1448 | -84 | 0 |  | 5166 | Нарушение формы кольцевого шва | GWAN |  | 00:55 | 10:27 | 06:20 | 0 | 4023 |  | EXT | Нарушение формы кольцевого шва |  | (c)
56163.647 | 0.157 | 0.137 | -10.913 | -10.933 | 373 | 499 | 476 | 373 | 137 | 5166 |  | CORR | CIGR | 07:34 | 07:54 | 07:50 | 45 | 205 | 11 | EXT |  | 0.89 | (c)
56164.813 | 1.323 | 1.308 | -9.747 | -9.762 | 354 | 395 | 474 | 354 | 1308 | 5166 |  | CORR | GENE | 07:30 | 07:37 | 07:50 | 81 | 240 | 10 | EXT |  | 0.89 | (c)
56172.143 | 8.653 | 8.622 | -2.417 | -2.448 | 511 | 560 | 590 | 511 | 2398 | 5166 |  | CORR | CIGR | 07:56 | 08:04 | 08:09 | 50 | 158 | 10 | EXT |  | 0.89 | (c)
56174.56 | 0 | -0.026 | -11.545 | -11.571 | 1783 | -1816 | -1343 | 9 |  | 5167 | Нарушение формы кольцевого шва | GWAN |  | 08:04 | 10:23 | 11:39 | 0 | 2669 |  | EXT | Нарушение формы кольцевого шва |  | (c)
56191.953 | 5.848 | 5.818 | -5.427 | -5.457 | 1606 | 1620 | 1622 | 1606 | 5417 | 5168 |  | CORR | PITT | 04:11 | 04:14 | 04:14 | 40 | 33 | 15 | EXT |  | 0.89 | (c)
56197.38 | 0 | -0.032 | -11.17 | -11.202 | -2023 | -1590 | -86 | 1852 |  | 5169 | Нарушение формы кольцевого шва | GWAN |  | 07:09 | 08:19 | 12:21 | 0 | 3876 |  | EXT | Нарушение формы кольцевого шва |  | (c)
56230.065 | 0 | -0.027 | -11.64 | -11.667 | 2023 | 307 | -502 | 1433 |  | 5172 | Нарушение формы кольцевого шва | GWAN |  | 07:03 | 02:26 | 12:16 | 0 | 3872 |  | EXT | Нарушение формы кольцевого шва Аномалия находится на упругопластическом изгибе: R=420 D, максимальное растяжение на 6 час. |  | (c)
56234.159 | 4.094 | 4.019 | -7.546 | -7.621 | -1619 | -1523 | -1527 | 1434 | 4019 | 5172 |  | DENT | GENE | 09:16 | 09:31 | 09:30 | 158 | 185 | 0.6 | N/A | Глубина вмятины: 9 мм (0,6%). Линейка: 16 см в (402 см; 09:31 ч:мин) Аномалия находится на упругопластическом изгибе. |  | (c)
56267.81 | 0 | -0.06 | -11.105 | -11.165 | 823 | 1444 | 1232 | 823 |  | 5176 | Нарушение формы кольцевого шва | GWAN |  | 01:50 | 03:30 | 02:56 | 0 | 818 |  | EXT | Нарушение формы кольцевого шва |  | (c)
56267.81 | 0 | -0.044 | -11.105 | -11.149 | -942 | -599 | -152 | 0 |  | 5176 | Нарушение формы кольцевого шва | GWAN |  | 09:05 | 10:00 | 11:12 | 0 | 1579 |  | EXT | Нарушение формы кольцевого шва |  | (c)
56282.13 | 3.215 | 3.161 | -8.04 | -8.094 | 1988 | 2149 | 2103 | 12 | 3161 | 5177 |  | CORR | GENE | 07:57 | 08:23 | 08:15 | 93 | 230 | 10 | EXT |  | 0.89 | (c)
56330.666 | 7.776 | 7.69 | -3.224 | -3.31 | -1054 | -1033 | -1035 | 1017 | 3142 | 5181 |  | GOUG | AXGR | 01:19 | 01:22 | 01:22 | 168 | 36 | 12 | EXT | Задир. |  | (c)
56355.975 | 11.235 | 10.916 | -0.14 | -0.459 | -2208 | -2176 | -2182 | 23 | 22 | 5183 |  | CORR | AXGR | 03:52 | 03:57 | 03:56 | 437 | 51 | 15 | EXT |  | 0.95 | (c)
56356.545 | 0.43 | 0.03 | -10.56 | -10.96 | 1716 | 1800 | 1769 | 409 | 30 | 5184 |  | CORR | GENE | 03:56 | 04:09 | 04:04 | 818 | 105 | 12 | EXT |  | 0.97 | (c)
56358.574 | 2.459 | 1.904 | -8.531 | -9.086 | -1906 | -1894 | -1836 | 324 | 1904 | 5184 |  | CORR | GENE | 06:11 | 06:13 | 06:23 | 562 | 141 | 15 | EXT |  | 0.97 | (c)
56358.616 | 2.501 | 2.476 | -8.489 | -8.514 | -2188 | -2138 | -2132 | 42 | 2476 | 5184 |  | CORR | CIGR | 05:26 | 05:34 | 05:35 | 42 | 113 | 10 | EXT |  | 0.89 | (c)
56418.181 | 6.396 | 6.375 | -4.959 | -4.98 | 1567 | 1632 | 1650 | 1567 | 4943 | 5189 |  | CORR | CIGR | 02:56 | 03:07 | 03:09 | 37 | 167 | 10 | EXT |  | 0.89 | (c)
56418.327 | 6.542 | 6.539 | -4.813 | -4.816 | 1651 | 1671 | 1688 | 1651 | 4791 | 5189 |  | CORR | CIGR | 03:09 | 03:13 | 03:16 | 25 | 75 | 10 | EXT |  | 0.89 | (c)
56422.368 | 10.583 | 10.391 | -0.772 | -0.964 | 1641 | 1641 | 1653 | 1641 | 687 | 5189 |  | CORR | AXGR | 03:08 | 03:08 | 03:10 | 277 | 25 | 13 | EXT |  | 0.92 | (c)
56422.508 | 10.723 | 10.692 | -0.632 | -0.663 | 1742 | 1791 | 1864 | 1742 | 620 | 5189 |  | CORR | CIGR | 03:24 | 03:32 | 03:44 | 43 | 245 | 12 | EXT |  | 0.89 | (c)
56460.15 | 0 | -0.026 | -11.085 | -11.111 | -691 | -219 | -289 | 112 |  | 5197 | Нарушение формы кольцевого шва | GWAN |  | 11:57 | 01:13 | 13:01 | 0 | 803 |  | EXT | Нарушение формы кольцевого шва |  | (c)
56460.15 | 0 | 0 | -11.085 | -11.085 | -605 | -43 | -218 | 0 | 0 | 5197 | Смещение кромок | GWAN |  | 00:10 | 01:41 | 01:13 | 0 | 774 |  | EXT | Смещение кромок Вовнутрь Величина смещения - 2.9 мм. |  | (c)
56523.956 | 8.661 | 8.632 | -2.684 | -2.713 | 1368 | 1456 | 1511 | 577 | 2676 | 5202 |  | CORR | CIGR | 04:29 | 04:43 | 04:52 | 37 | 285 | 12 | EXT |  | 0.89 | (c)
56574.43 | 0 | -0.032 | -11.435 | -11.467 | -241 | 1735 | 964 | 0 |  | 5211 | Нарушение формы кольцевого шва | GWAN |  | 10:55 | 04:14 | 14:10 | 0 | 2409 |  | EXT | Нарушение формы кольцевого шва |  | (c)
56629.08 | 0 | -0.031 | -11.355 | -11.386 | 1007 | -1921 | -1421 | 0 |  | 5224 | Нарушение формы кольцевого шва | GWAN |  | 04:35 | 08:43 | 10:03 | 0 | 4066 |  | EXT | Нарушение формы кольцевого шва |  | (c)
56646.47 | 6.035 | 6.024 | -5.14 | -5.151 | -1461 | -1443 | -1442 | 769 | 5127 | 5225 |  | CORR | PITT | 06:30 | 06:33 | 06:33 | 24 | 40 | 25 | EXT |  | 0.89 | (c)
56655.979 | 4.369 | 4.345 | -6.841 | -6.865 | -1277 | -1186 | -1213 | 1149 | 4345 | 5226 |  | CORR | CIGR | 04:09 | 04:23 | 04:19 | 31 | 128 | 14 | EXT |  | 0.89 | (c)
56656.035 | 4.425 | 4.425 | -6.785 | -6.785 | -953 | -939 | -908 | 862 | 4425 | 5226 |  | CORR | CIGR | 05:01 | 05:03 | 05:08 | 25 | 91 | 11 | EXT |  | 0.89 | (c)
56656.779 | 5.169 | 5.063 | -6.041 | -6.147 | -1097 | -773 | -621 | 144 | 5063 | 5226 |  | CORR | GENE | 04:38 | 05:30 | 05:55 | 242 | 953 | 12 | EXT |  | 0.91 | (c)
56674.09 | 0 | -0.024 | -11.31 | -11.334 | -416 | 458 | 1057 | 0 |  | 5228 | Нарушение формы кольцевого шва | GWAN |  | 10:07 | 00:29 | 14:05 | 0 | 2947 |  | EXT | Нарушение формы кольцевого шва |  | (c)
56696.75 | 0 | -0.039 | -10.99 | -11.029 | -1230 | 1298 | 631 | 262 |  | 5230 | Нарушение формы кольцевого шва | GWAN |  | 11:17 | 06:05 | 16:18 | 0 | 3723 |  | EXT | Нарушение формы кольцевого шва |  | (c)
56707.74 | 0 | -0.029 | -0.46 | -0.489 | 1030 | -585 | -1496 | 0 |  | 5231 | Нарушение формы кольцевого шва | GWAN |  | 02:12 | 09:51 | 07:24 | 0 | 3870 |  | EXT | Нарушение формы кольцевого шва |  | (c)
56720.588 | 9.308 | 9.257 | -0.847 | -0.898 | 1924 | 1981 | 2063 | 28 | 827 | 5235 |  | CORR | GENE | 05:05 | 05:14 | 05:27 | 71 | 279 | 10 | EXT |  | 0.89 | (c)
56732.645 | 0 | -0.023 | -11.225 | -11.248 | 2005 | 32 | -380 | 0 |  | 5237 | Нарушение формы кольцевого шва | GWAN |  | 02:29 | 09:11 | 08:04 | 0 | 4152 |  | EXT | Нарушение формы кольцевого шва |  | (c)
56766.56 | 0 | -0.019 | -11.175 | -11.194 | 1681 | -497 | -756 | 0 |  | 5240 | Нарушение формы кольцевого шва | GWAN |  | 02:51 | 08:59 | 08:17 | 0 | 4047 |  | EXT | Нарушение формы кольцевого шва |  | (c)
56777.735 | 0 | -0.042 | -10.955 | -10.997 | -141 | 1415 | 894 | 0 |  | 5241 | Нарушение формы кольцевого шва | GWAN |  | 09:37 | 01:49 | 12:24 | 0 | 2070 |  | EXT | Нарушение формы кольцевого шва |  | (c)
56787.819 | 10.084 | 10.071 | -0.871 | -0.884 | 1828 | 2040 | 1965 | 129 | 857 | 5241 |  | CORR | CIGR | 02:55 | 03:29 | 03:17 | 27 | 273 | 10 | EXT |  | 0.89 | (c)
56788.161 | 10.426 | 10.231 | -0.529 | -0.724 | -829 | -763 | -775 | 721 | 262 | 5241 |  | CORR | GENE | 07:46 | 07:57 | 07:55 | 462 | 108 | 10 | EXT |  | 0.93 | (c)
56790.758 | 2.068 | 2.042 | -8.697 | -8.723 | -1842 | -1638 | -1603 | 1363 | 2042 | 5242 |  | CORR | CIGR | 07:05 | 07:38 | 07:43 | 42 | 479 | 12 | EXT |  | 0.89 | (c)
56790.804 | 2.114 | 2.102 | -8.651 | -8.663 | 1501 | 1600 | 1697 | 1501 | 2102 | 5242 |  | CORR | CIGR | 04:04 | 04:20 | 04:36 | 36 | 393 | 13 | EXT |  | 0.89 | (c)
56794.133 | 5.443 | 5.426 | -5.322 | -5.339 | 2027 | 2058 | 2067 | 2027 | 5312 | 5242 |  | CORR | CIGR | 05:29 | 05:34 | 05:36 | 27 | 80 | 11 | EXT |  | 0.89 | (c)
56803.898 | 4.443 | 4.424 | -6.347 | -6.366 | -324 | -281 | -271 | 218 | 4424 | 5243 |  | GOUG | CIGR | 06:11 | 06:18 | 06:19 | 28 | 106 | 12 | EXT | Задир. |  | (c)
56811.475 | 1.23 | 1.213 | -9.53 | -9.547 | 2043 | 2210 | 2173 | 2043 | 1213 | 5244 |  | CORR | CIGR | 01:01 | 01:28 | 01:22 | 32 | 260 | 10 | EXT |  | 0.89 | (c)
56856.272 | 1.627 | 1.618 | -8.028 | -8.037 | 582 | 642 | 753 | 582 | 1618 | 5248 |  | CORR | CIGR | 06:37 | 06:47 | 07:05 | 25 | 341 | 11 | EXT |  | 0.89 | (c)
56885.051 | 9.816 | 9.787 | -0.964 | -0.993 | 844 | 961 | 931 | 844 | 954 | 5250 |  | CORR | CIGR | 05:22 | 05:41 | 05:36 | 39 | 174 | 10 | EXT |  | 0.89 | (c)
56885.258 | 10.023 | 10.009 | -0.757 | -0.771 | 759 | 861 | 873 | 759 | 737 | 5250 |  | CORR | CIGR | 05:08 | 05:25 | 05:27 | 34 | 229 | 10 | EXT |  | 0.89 | (c)
56885.364 | 10.129 | 9.616 | -0.651 | -1.164 | 1203 | 1220 | 1219 | 1203 | 439 | 5250 |  | CORR | AXGR | 06:20 | 06:23 | 06:23 | 725 | 33 | 17 | EXT |  | 1 | (b)
56885.489 | 10.254 | 10.199 | -0.526 | -0.581 | 996 | 1010 | 1013 | 996 | 415 | 5250 |  | CORR | AXGR | 05:47 | 05:49 | 05:49 | 166 | 35 | 13 | EXT |  | 0.9 | (c)
56885.712 | 10.477 | 10.462 | -0.303 | -0.318 | 835 | 957 | 953 | 835 | 294 | 5250 |  | CORR | CIGR | 05:21 | 05:40 | 05:40 | 24 | 237 | 10 | EXT |  | 0.89 | (c)
56885.748 | 10.513 | 10.448 | -0.267 | -0.332 | 1199 | 1208 | 1211 | 1199 | 261 | 5250 |  | CORR | AXGR | 06:19 | 06:21 | 06:21 | 71 | 23 | 15 | EXT |  | 0.89 | (c)
56885.887 | 10.652 | 10.529 | -0.128 | -0.251 | 803 | 953 | 1057 | 803 | 111 | 5250 |  | CORR | GENE | 05:15 | 05:40 | 05:56 | 140 | 509 | 15 | EXT |  | 0.9 | (c)
56886.015 | 0 | -0.021 | -0.5 | -0.521 | 818 | 1617 | 1663 | 818 |  | 5251 | Нарушение формы кольцевого шва | GWAN |  | 03:13 | 05:22 | 05:29 | 0 | 1690 |  | EXT | Нарушение формы кольцевого шва |  | (c)
56888.595 | 0 | -0.041 | -0.505 | -0.546 | 1898 | -838 | -1176 | 211 |  | 5253 | Нарушение формы кольцевого шва | GWAN |  | 06:11 | 10:49 | 09:55 | 0 | 2774 |  | EXT | Нарушение формы кольцевого шва |  | (c)
56892.678 | 3.578 | 3.564 | -0.412 | -0.426 | 2021 | 2028 | 2032 | 188 | 395 | 5254а |  | CORR | PITT | 06:13 | 06:14 | 06:15 | 31 | 21 | 15 | EXT |  | 0.89 | (c)
56892.709 | 3.609 | 3.58 | -0.381 | -0.41 | 1293 | 1392 | 1491 | 542 | 370 | 5254а |  | CORR | CIGR | 04:15 | 04:31 | 04:47 | 40 | 395 | 10 | EXT |  | 0.89 | (c)
56893.09 | 0 | -0.021 | -3.39 | -3.411 | 487 | 698 | 759 | 487 |  | 5254б | Нарушение формы кольцевого шва | GWAN |  | 01:23 | 01:57 | 02:07 | 0 | 543 |  | EXT | Нарушение формы кольцевого шва |  | (c)
56896.48 | 0 | -0.026 | -3.89 | -3.916 | 866 | 2083 | 1696 | 0 |  | 5254в | Нарушение формы кольцевого шва | GWAN |  | 03:07 | 06:23 | 05:21 | 0 | 1661 |  | EXT | Нарушение формы кольцевого шва |  | (c)
56897.417 | 0.937 | 0.822 | -2.953 | -3.068 | 335 | 417 | 460 | 335 | 822 | 5254в |  | GOUG | GENE | 01:41 | 01:54 | 02:01 | 676 | 251 | 10 | EXT | Зона задиров. |  | (c)
56918.938 | 8.108 | 8.108 | -3.277 | -3.277 | 1668 | 1693 | 1684 | 530 | 3141 | 5256 |  | CORR | AXGR | 04:60 | 05:04 | 05:03 | 136 | 33 | 12 | EXT |  | 0.9 | (c)
56989.467 | 1.377 | 1.365 | -10.033 | -10.045 | 1044 | 1108 | 1105 | 1044 | 1365 | 5263 |  | CORR | CIGR | 07:18 | 07:28 | 07:28 | 37 | 123 | 13 | EXT |  | 0.89 | (c)
57001.738 | 2.238 | 2.22 | -8.677 | -8.695 | 2031 | 2121 | 2117 | 2031 | 2220 | 5264 |  | CORR | CIGR | 04:07 | 04:21 | 04:21 | 36 | 172 | 13 | EXT |  | 0.89 | (c)
57021.305 | 0 | 0 | -11.335 | -11.335 | -1491 | -1070 | -706 | 0 | 0 | 5266 | Непровар / утяжина | GWAN |  | 05:14 | 06:22 | 07:21 | 0 | 1570 | 10 | INT | Непровар / утяжина |  | (c)
57022.371 | 1.066 | 1.046 | -10.269 | -10.289 | -333 | -328 | -290 | 248 | 1046 | 5266 |  | CORR | CIGR | 08:21 | 08:22 | 08:28 | 21 | 85 | 10 | EXT |  | 0.84 | (c)
57032.64 | 0 | -0.025 | -10.755 | -10.78 | 1141 | 1314 | 1432 | 507 | 0 | 5267 | Внутришовный дефект | GWAN |  | 02:48 | 03:16 | 03:35 | 0 | 582 | 12 | MID | Внутришовный дефект |  | (c)
57039.391 | 6.751 | 6.707 | -4.004 | -4.048 | 1226 | 1235 | 1239 | 978 | 3924 | 5267 |  | CORR | AXGR | 03:02 | 03:04 | 03:04 | 124 | 27 | 18 | EXT |  | 0.86 | (c)
57042.676 | 10.036 | 10.014 | -0.719 | -0.741 | 1350 | 1405 | 1411 | 759 | 698 | 5267 |  | CORR | CIGR | 03:22 | 03:31 | 03:32 | 43 | 122 | 10 | EXT |  | 0.84 | (c)
57044.269 | 0.874 | 0.794 | -9.526 | -9.606 | -2206 | -2203 | -2185 | 2164 | 794 | 5268 |  | CORR | AXGR | 03:05 | 03:05 | 03:08 | 199 | 42 | 13 | EXT |  | 0.91 | (c)
57045.018 | 1.623 | 1.533 | -8.777 | -8.867 | -1637 | -1623 | -1622 | 1608 | 1533 | 5268 |  | CORR | AXGR | 04:37 | 04:39 | 04:39 | 230 | 29 | 13 | EXT |  | 0.92 | (c)
57057.729 | 3.934 | 3.911 | -7.636 | -7.659 | 467 | 531 | 579 | 467 | 3911 | 5269 |  | CORR | CIGR | 07:36 | 07:46 | 07:54 | 41 | 223 | 15 | EXT |  | 0.89 | (c)
57057.988 | 4.193 | 4.129 | -7.377 | -7.441 | 502 | 509 | 514 | 502 | 4129 | 5269 |  | CORR | AXGR | 07:42 | 07:43 | 07:44 | 85 | 24 | 14 | EXT |  | 0.89 | (c)
57058.141 | 4.346 | 4.294 | -7.224 | -7.276 | 494 | 502 | 504 | 494 | 4294 | 5269 |  | CORR | AXGR | 07:40 | 07:42 | 07:42 | 162 | 21 | 10 | EXT |  | 0.9 | (c)
57058.178 | 4.383 | 4.373 | -7.187 | -7.197 | 275 | 310 | 328 | 275 | 4373 | 5269 |  | CORR | CIGR | 07:05 | 07:11 | 07:14 | 21 | 107 | 10 | EXT |  | 0.89 | (c)
57058.319 | 4.524 | 4.52 | -7.046 | -7.05 | 1343 | 1384 | 1409 | 1343 | 4520 | 5269 |  | GOUG | CIGR | 09:57 | 10:04 | 10:08 | 22 | 133 | 10 | EXT | Задир. |  | (c)
57058.413 | 4.618 | 4.533 | -6.952 | -7.037 | -56 | -36 | -36 | 15 | 4533 | 5269 |  | CORR | AXGR | 06:12 | 06:15 | 06:15 | 145 | 41 | 14 | EXT |  | 0.9 | (c)
57058.555 | 4.76 | 4.75 | -6.81 | -6.82 | 495 | 495 | 505 | 495 | 4750 | 5269 |  | CORR | PITT | 07:40 | 07:41 | 07:42 | 22 | 21 | 15 | EXT |  | 0.89 | (c)
57058.991 | 5.196 | 5.183 | -6.374 | -6.387 | -113 | 53 | 33 | 0 | 5183 | 5269 |  | CORR | GENE | 06:02 | 06:29 | 06:26 | 83 | 292 | 13 | EXT |  | 0.89 | (c)
57059.963 | 6.168 | 6.157 | -5.402 | -5.413 | -579 | -512 | -506 | 433 | 5385 | 5269 |  | CORR | CIGR | 04:47 | 04:58 | 04:59 | 28 | 146 | 16 | EXT |  | 0.89 | (c)
57066.603 | 1.238 | 1.227 | -6.539 | -6.55 | -938 | -885 | -879 | 819 | 1227 | 5270а |  | CORR | CIGR | 05:37 | 05:45 | 05:46 | 26 | 119 | 13 | EXT |  | 0.89 | (c)
57069.038 | 3.673 | 3.657 | -4.104 | -4.12 | -1554 | -1439 | -1408 | 1262 | 3657 | 5270а |  | CORR | CIGR | 03:57 | 04:16 | 04:21 | 34 | 292 | 13 | EXT |  | 0.89 | (c)
57069.346 | 3.981 | 3.97 | -3.796 | -3.807 | -973 | -926 | -926 | 878 | 3787 | 5270а |  | CORR | CIGR | 05:31 | 05:39 | 05:39 | 20 | 95 | 11 | EXT |  | 0.89 | (c)
57071.176 | 5.811 | 5.796 | -1.966 | -1.981 | -621 | -515 | -531 | 441 | 1946 | 5270а |  | CORR | CIGR | 06:28 | 06:45 | 06:42 | 35 | 181 | 16 | EXT |  | 0.89 | (c)
57071.433 | 6.068 | 6.026 | -1.709 | -1.751 | -67 | 51 | 105 | 0 | 1674 | 5270а |  | CORR | GENE | 07:57 | 08:16 | 08:25 | 77 | 344 | 12 | EXT |  | 0.89 | (c)
57071.672 | 6.307 | 5.967 | -1.47 | -1.81 | -1543 | -1387 | -1387 | 1232 | 1334 | 5270а |  | CORR | GENE | 03:59 | 04:24 | 04:24 | 476 | 312 | 15 | EXT |  | 0.97 | (c)
57072.004 | 6.639 | 6.531 | -1.138 | -1.246 | -917 | -901 | -899 | 882 | 1074 | 5270а |  | CORR | AXGR | 05:40 | 05:43 | 05:43 | 172 | 34 | 10 | EXT |  | 0.9 | (c)
57072.501 | 7.136 | 7.095 | -0.641 | -0.682 | -1548 | -1365 | -1349 | 1151 | 610 | 5270а |  | CORR | GENE | 03:58 | 04:28 | 04:30 | 72 | 397 | 19 | EXT |  | 0.89 | (c)
57072.839 | 7.474 | 7.456 | -0.303 | -0.321 | -1022 | -764 | -742 | 461 | 281 | 5270а |  | CORR | CIGR | 05:23 | 06:05 | 06:08 | 40 | 561 | 10 | EXT |  | 0.89 | (c)
57089.835 | 4.967 | 4.861 | -0.711 | -0.817 | -58 | -24 | -30 | 3 | 362 | 5272а |  | CORR | GENE | 02:22 | 02:28 | 02:27 | 455 | 55 | 10 | EXT | Аномалия находится на упругопластическом изгибе: R=345 D, максимальное растяжение на 6.5 час. | 0.93 | (c)
57154.114 | 4.964 | 4.947 | -6.591 | -6.608 | 2084 | 2105 | 2104 | 107 | 4947 | 5278 |  | CORR | PITT | 08:18 | 08:21 | 08:21 | 29 | 40 | 13 | EXT |  | 0.89 | (c)
57157.745 | 8.595 | 8.568 | -2.96 | -2.987 | 315 | 382 | 368 | 315 | 2949 | 5278 |  | CORR | CIGR | 03:32 | 03:43 | 03:41 | 38 | 105 | 14 | EXT |  | 0.89 | (c)
57157.991 | 8.841 | 8.797 | -2.714 | -2.758 | 408 | 437 | 455 | 408 | 2668 | 5278 |  | CORR | GENE | 03:47 | 03:52 | 03:55 | 90 | 94 | 10 | EXT |  | 0.89 | (c)
57164.054 | 3.349 | 3.299 | -8.076 | -8.126 | -1793 | -1790 | -1777 | 437 | 3299 | 5279 |  | CORR | AXGR | 07:21 | 07:21 | 07:24 | 70 | 33 | 10 | EXT |  | 0.89 | (c)
57164.336 | 3.631 | 3.466 | -7.794 | -7.959 | 2206 | -2220 | -2220 | 0 | 3466 | 5279 |  | CORR | GENE | 06:06 | 06:12 | 06:12 | 421 | 70 | 14 | EXT |  | 0.95 | (c)
57164.695 | 3.99 | 3.931 | -7.435 | -7.494 | -2218 | -2208 | -2209 | 12 | 3931 | 5279 |  | CORR | AXGR | 06:12 | 06:14 | 06:14 | 117 | 19 | 12 | EXT |  | 0.89 | (c)
57166.119 | 5.414 | 5.393 | -6.011 | -6.032 | 2012 | 2072 | 2090 | 63 | 5393 | 5279 |  | CORR | CIGR | 05:35 | 05:45 | 05:48 | 38 | 155 | 11 | EXT |  | 0.89 | (c)
57166.493 | 5.788 | 5.708 | -5.637 | -5.717 | 2093 | 2112 | 2126 | 72 | 5124 | 5279 |  | CORR | GENE | 05:48 | 05:51 | 05:53 | 593 | 65 | 10 | EXT |  | 0.94 | (c)
57168.411 | 7.706 | 7.695 | -3.719 | -3.73 | 1367 | 1373 | 1405 | 788 | 3707 | 5279 |  | CORR | CIGR | 03:51 | 03:52 | 03:57 | 23 | 76 | 11 | EXT |  | 0.88 | (c)
57173.16 | 1.03 | 1.005 | -10.26 | -10.285 |  |  |  |  | 1005 | 5280 |  | CORR | GENE | 03:27 | 03:28 | 03:34 | 74 | 88 | 31 | EXT |  | 0.9 | (c)
57173.185 | 1.055 | 1.039 | -10.235 | -10.251 |  |  |  |  | 1039 | 5280 |  | CORR | CIGR | 03:48 | 03:53 | 03:54 | 22 | 83 | 14 | EXT |  | 0.89 | (c)
57173.32 | 1.19 | 1.177 | -10.1 | -10.113 |  |  |  |  | 1177 | 5280 |  | CORR | CIGR | 04:07 | 04:10 | 04:14 | 20 | 86 | 10 | EXT |  | 0.89 | (c)
57176.718 | 4.588 | 4.552 | -6.702 | -6.738 |  |  |  |  | 4552 | 5280 |  | CORR | GENE | 05:35 | 05:47 | 05:46 | 54 | 135 | 10 | EXT |  | 0.89 | (c)
57181.122 | 8.992 | 8.94 | -2.298 | -2.35 |  |  |  |  | 2282 | 5280 |  | CORR | GENE | 07:39 | 07:47 | 08:06 | 68 | 339 | 10 | EXT |  | 0.89 | (c)
57210.809 | 4.474 | 4.462 | -6.981 | -6.993 |  |  |  |  | 4462 | 5283 |  | CORR | PITT | 02:43 | 02:45 | 02:45 | 23 | 30 | 15 | EXT |  | 0.89 | (c)
57216.376 | 10.041 | 9.868 | -1.414 | -1.587 |  |  |  |  | 1401 | 5283 |  | CORR | GENE | 06:31 | 06:41 | 06:39 | 186 | 96 | 10 | EXT |  | 0.9 | (c)
57217.507 | 11.172 | 11.126 | -0.283 | -0.329 |  |  |  |  | 210 | 5283 |  | CORR | AXGR | 07:23 | 07:25 | 07:25 | 119 | 26 | 10 | EXT |  | 0.89 | (c)
57217.535 | 11.2 | 11.165 | -0.255 | -0.29 |  |  |  |  | 230 | 5283 |  | CORR | GENE | 06:13 | 06:16 | 06:26 | 60 | 165 | 12 | EXT |  | 0.89 | (c)
57220.109 | 2.319 | 2.258 | -9.006 | -9.067 |  |  |  |  | 2258 | 5284 |  | CORR | AXGR | 08:49 | 08:51 | 08:51 | 269 | 19 | 10 | EXT |  | 0.91 | (c)
57222.673 | 4.883 | 4.84 | -6.442 | -6.485 |  |  |  |  | 4840 | 5284 |  | CORR | GENE | 04:51 | 05:21 | 05:15 | 49 | 299 | 12 | EXT |  | 0.89 | (c)
57237.991 | 8.876 | 8.803 | -2.589 | -2.662 |  |  |  |  | 2561 | 5285 |  | CORR | GENE | 05:12 | 06:00 | 05:51 | 101 | 481 | 10 | EXT |  | 0.89 | (c)
57238.194 | 9.079 | 9.062 | -2.386 | -2.403 |  |  |  |  | 2349 | 5285 |  | CORR | GENE | 06:10 | 06:23 | 06:25 | 54 | 186 | 13 | EXT |  | 0.89 | (c)
57240.565 | 11.45 | 11.424 | -0.015 | -0.041 |  |  |  |  | 15 | 5285 |  | CORR | CIGR | 04:37 | 04:49 | 04:48 | 26 | 139 | 11 | EXT |  | 0.89 | (c)
57241.336 | 0.756 | 0.726 | -10.719 | -10.749 |  |  |  |  | 726 | 5286 |  | CORR | CIGR | 05:23 | 05:44 | 05:41 | 47 | 223 | 13 | EXT |  | 0.89 | (c)
57249.171 | 8.591 | 8.516 | -2.884 | -2.959 |  |  |  |  | 2808 | 5286 |  | CORR | GENE | 05:54 | 06:01 | 05:59 | 151 | 58 | 10 | EXT |  | 0.9 | (c)
57249.52 | 8.94 | 8.905 | -2.535 | -2.57 |  |  |  |  | 2522 | 5286 |  | CORR | GENE | 05:48 | 05:49 | 05:60 | 48 | 145 | 12 | EXT |  | 0.89 | (c)
57249.54 | 8.96 | 8.699 | -2.515 | -2.776 |  |  |  |  | 2445 | 5286 |  | CORR | GENE | 07:05 | 07:08 | 07:11 | 331 | 75 | 14 | EXT |  | 0.94 | (c)
57249.702 | 9.122 | 8.988 | -2.353 | -2.487 |  |  |  |  | 2250 | 5286 |  | CORR | AXGR | 07:21 | 07:23 | 07:24 | 237 | 41 | 10 | EXT |  | 0.91 | (c)
57253.376 | 1.321 | 1.309 | -10.169 | -10.181 |  |  |  |  | 1309 | 5287 |  | CORR | CIGR | 06:14 | 06:20 | 06:25 | 21 | 131 | 14 | EXT |  | 0.89 | (c)
57253.527 | 1.472 | 1.411 | -10.018 | -10.079 |  |  |  |  | 1411 | 5287 |  | CORR | GENE | 06:28 | 06:42 | 06:51 | 75 | 283 | 15 | EXT |  | 0.89 | (c)
57254.869 | 2.814 | 2.797 | -8.676 | -8.693 |  |  |  |  | 2797 | 5287 |  | CORR | CIGR | 07:49 | 07:57 | 07:59 | 35 | 129 | 15 | EXT |  | 0.89 | (c)
57254.948 | 2.893 | 2.875 | -8.597 | -8.615 |  |  |  |  | 2875 | 5287 |  | CORR | PITT | 07:03 | 07:05 | 07:04 | 20 | 18 | 21 | EXT |  | 0.89 | (c)
57256.206 | 4.151 | 4.111 | -7.339 | -7.379 |  |  |  |  | 4111 | 5287 |  | CORR | GENE | 05:58 | 06:26 | 06:18 | 127 | 248 | 13 | EXT |  | 0.9 | (c)
57256.363 | 4.308 | 4.301 | -7.182 | -7.189 |  |  |  |  | 4301 | 5287 |  | CORR | GENE | 06:20 | 06:45 | 06:36 | 70 | 200 | 11 | EXT |  | 0.89 | (c)
57259.095 | 7.04 | 7.029 | -4.45 | -4.461 |  |  |  |  | 4431 | 5287 |  | CORR | CIGR | 05:09 | 05:22 | 05:21 | 30 | 151 | 10 | EXT |  | 0.89 | (c)
57259.173 | 7.118 | 7.11 | -4.372 | -4.38 |  |  |  |  | 4360 | 5287 |  | CORR | CIGR | 05:32 | 05:43 | 05:46 | 20 | 179 | 10 | EXT |  | 0.89 | (c)
57259.466 | 7.411 | 7.395 | -4.079 | -4.095 |  |  |  |  | 4068 | 5287 |  | CORR | CIGR | 06:41 | 06:45 | 06:51 | 27 | 119 | 12 | EXT |  | 0.89 | (c)
57260.414 | 8.359 | 8.325 | -3.131 | -3.165 |  |  |  |  | 3109 | 5287 |  | CORR | GENE | 06:20 | 06:39 | 06:37 | 56 | 213 | 11 | EXT |  | 0.89 | (c)
57262.21 | 10.155 | 10.155 | -1.335 | -1.335 |  |  |  |  | 1315 | 5287 |  | CORR | PITT | 06:44 | 06:44 | 06:46 | 20 | 26 | 15 | EXT |  | 0.89 | (c)
57264.899 | 1.354 | 1.306 | -9.981 | -10.029 |  |  |  |  | 1306 | 5288 |  | CORR | AXGR | 07:28 | 07:30 | 07:30 | 129 | 20 | 13 | EXT |  | 0.9 | (c)
57313.482 | 4.992 | 4.774 | -3.793 | -4.011 |  |  |  |  | 3722 | 5292 |  | CORR | GENE | 04:57 | 05:04 | 05:08 | 289 | 140 | 13 | EXT |  | 0.93 | (c)
57313.721 | 5.231 | 5.137 | -3.554 | -3.648 |  |  |  |  | 3415 | 5292 |  | CORR | GENE | 04:48 | 05:02 | 05:08 | 233 | 246 | 15 | EXT |  | 0.92 | (c)
57313.878 | 5.388 | 5.366 | -3.397 | -3.419 |  |  |  |  | 3397 | 5292 |  | CORR | CIGR | 05:43 | 05:46 | 05:51 | 22 | 101 | 11 | EXT |  | 0.89 | (c)
57313.945 | 5.455 | 5.425 | -3.33 | -3.36 |  |  |  |  | 3325 | 5292 |  | CORR | CIGR | 05:12 | 05:19 | 05:20 | 35 | 100 | 10 | EXT |  | 0.89 | (c)
57314.043 | 5.553 | 5.511 | -3.232 | -3.274 |  |  |  |  | 3158 | 5292 |  | CORR | GENE | 06:03 | 06:08 | 06:16 | 116 | 159 | 12 | EXT |  | 0.9 | (c)
57314.161 | 5.671 | 5.639 | -3.114 | -3.146 |  |  |  |  | 3114 | 5292 |  | CORR | CIGR | 04:44 | 04:49 | 04:58 | 32 | 180 | 11 | EXT |  | 0.89 | (c)
57326.565 | 9.29 | 9.24 | -2.23 | -2.28 |  |  |  |  | 2208 | 5293 |  | CORR | AXGR | 05:37 | 05:38 | 05:39 | 72 | 20 | 11 | EXT |  | 0.89 | (c)
57352.5 | 0 | 0 | -10.04 | -10.04 |  |  |  |  | 0 | 5296а | Смещение кромок | GWAN |  | 08:03 | 09:06 | 09:08 | 0 | 805 |  | EXT | Смещение кромок Наружу Величина смещения - 3.2 мм. |  | (c)
57352.5 | 0 | -0.046 | -10.04 | -10.086 | [5 empty] | 5296а | Нарушение формы кольцевого шва | GWAN |  | 07:45 | 09:12 | 08:55 | 0 | 867 |  | EXT | Нарушение формы кольцевого шва |  | (c)
57353.077 | 0.577 | 0.567 | -9.463 | -9.473 |  |  |  |  | 567 | 5296а |  | GOUG | CIGR | 06:16 | 06:30 | 06:28 | 19 | 150 | 9 | EXT | Задир. |  | (c)
57354.017 | 1.517 | 1.506 | -8.523 | -8.534 |  |  |  |  | 1506 | 5296а |  | GOUG | CIGR | 06:14 | 06:19 | 06:22 | 25 | 95 | 7 | EXT | Задир. |  | (b)
57354.518 | 2.018 | 2.013 | -8.022 | -8.027 |  |  |  |  | 2013 | 5296а |  | GOUG | CIGR | 06:13 | 06:19 | 06:21 | 18 | 108 | 8 | EXT | Задир. |  | (c)
57354.825 | 2.325 | 2.309 | -7.715 | -7.731 |  |  |  |  | 2309 | 5296а |  | GOUG | CIGR | 05:39 | 05:49 | 05:52 | 25 | 153 | 8 | EXT | Задир. |  | (c)
57356.316 | 3.816 | 3.816 | -6.224 | -6.224 |  |  |  |  | 3816 | 5296а |  | CORR | CIGR | 04:21 | 04:22 | 04:27 | 19 | 76 | 11 | EXT |  | 0.89 | (c)
57363.183 | 0.643 | 0.636 | -9.222 | -9.229 |  |  |  |  | 636 | 5297 |  | GOUG | CIGR | 06:24 | 06:48 | 06:42 | 25 | 228 | 9 | EXT | Задир. |  | (c)
57364.813 | 2.273 | 2.258 | -7.592 | -7.607 |  |  |  |  | 2258 | 5297 |  | SWAN | CIGR | 07:46 | 07:49 | 07:51 | 22 | 58 |  | INT | Эквивалент потери металла 12%. |  | (c)
57365.543 | 3.003 | 2.988 | -6.862 | -6.877 |  |  |  |  | 2988 | 5297 |  | CORR | CIGR | 05:21 | 05:31 | 05:35 | 35 | 176 | 14 | EXT |  | 0.89 | (c)
57367.507 | 4.967 | 4.315 | -4.898 | -5.55 |  |  |  |  | 4285 | 5297 |  | GOUG | GENE | 02:14 | 02:34 | 03:08 | 1265 | 666 | 7 | EXT | Зона задиров. |  | (b)
57374.341 | 1.936 | 0.145 | -9.534 | -11.325 |  |  |  |  | 145 | 5298 |  | GOUG | GENE | 02:23 | 02:39 | 03:10 | 3100 | 593 | 7 | EXT | Зона задиров. |  | (b)
57376.745 | 4.34 | 3.768 | -7.13 | -7.702 |  |  |  |  | 3768 | 5298 |  | GOUG | GENE | 02:05 | 03:17 | 02:54 | 819 | 602 | 7 | EXT | Зона задиров. |  | (b)
57395.365 | 0 | -0.016 | -11.505 | -11.521 | [5 empty] | 5300 | Нарушение формы кольцевого шва | GWAN |  | 01:54 | 06:21 | 05:19 | 0 | 2537 |  | EXT | Нарушение формы кольцевого шва |  | (c)
57408.684 | 1.814 | 1.789 | -8.336 | -8.361 |  |  |  |  | 1789 | 5301 |  | CORR | GENE | 06:28 | 06:32 | 06:42 | 90 | 167 | 10 | EXT |  | 0.89 | (c)
57408.854 | 1.984 | 1.913 | -8.166 | -8.237 |  |  |  |  | 1913 | 5301 |  | CORR | AXGR | 06:53 | 06:55 | 06:56 | 209 | 40 | 12 | EXT |  | 0.91 | (c)
57409.352 | 2.482 | 2.477 | -7.668 | -7.673 |  |  |  |  | 2477 | 5301 |  | CORR | CIGR | 08:57 | 09:06 | 09:05 | 31 | 96 | 10 | EXT |  | 0.89 | (c)
57409.513 | 2.643 | 2.643 | -7.507 | -7.507 |  |  |  |  | 2643 | 5301 |  | CORR | CIGR | 09:33 | 09:41 | 09:44 | 37 | 136 | 13 | EXT |  | 0.89 | (c)
57441.736 | 2.411 | 2.395 | -9.119 | -9.135 |  |  |  |  | 2395 | 5304 |  | CORR | PITT | 06:23 | 06:24 | 06:24 | 34 | 21 | 10 | EXT |  | 0.89 | (c)
57449.058 | 9.733 | 9.683 | -1.797 | -1.847 |  |  |  |  | 1772 | 5304 |  | CORR | GENE | 08:02 | 08:12 | 08:13 | 75 | 145 | 10 | EXT |  | 0.89 | (c)
57461.575 | 0 | -0.035 | -11.245 | -11.28 | [5 empty] | 5306 | Нарушение формы кольцевого шва | GWAN |  | 07:21 | 11:46 | 09:50 | 0 | 1840 |  | EXT | Нарушение формы кольцевого шва |  | (c)
57471.846 | 10.271 | 10.218 | -0.974 | -1.027 |  |  |  |  | 940 | 5306 |  | CORR | AXGR | 06:18 | 06:20 | 06:20 | 87 | 29 | 10 | EXT |  | 0.89 | (c)
57473.134 | 0.314 | 0.262 | -10.921 | -10.973 |  |  |  |  | 262 | 5307 |  | CORR | AXGR | 05:45 | 05:45 | 05:48 | 72 | 34 | 10 | EXT |  | 0.89 | (c)
57473.15 | 0.33 | 0.293 | -10.905 | -10.942 |  |  |  |  | 293 | 5307 |  | SWAN | PITT | 01:42 | 01:44 | 01:48 | 47 | 69 |  | INT | Эквивалент потери металла 11%. |  | (c)
57484.055 | 0 | -0.028 | -11.185 | -11.213 | [5 empty] | 5308 | Нарушение формы кольцевого шва | GWAN |  | 02:08 | 05:43 | 04:43 | 0 | 1917 |  | EXT | Нарушение формы кольцевого шва |  | (c)
57488.247 | 4.192 | 4.18 | -6.993 | -7.005 |  |  |  |  | 4180 | 5308 |  | CORR | PITT | 02:23 | 02:23 | 02:25 | 35 | 25 | 15 | EXT |  | 0.89 | (c)
57490.152 | 6.097 | 6.094 | -5.088 | -5.091 |  |  |  |  | 5066 | 5308 |  | CORR | PITT | 04:16 | 04:18 | 04:18 | 25 | 25 | 17 | EXT |  | 0.89 | (c)
57495.24 | 0 | -0.049 | -11.145 | -11.194 | [5 empty] | 5309 | Нарушение формы кольцевого шва | GWAN |  | 04:22 | 06:34 | 05:58 | 0 | 1197 |  | EXT | Нарушение формы кольцевого шва |  | (c)
57551.7 | 0 | -0.054 | -9.88 | -9.934 | 22 | 213 | 188 | 22 |  | 5314а | Нарушение формы кольцевого шва | GWAN |  | 00:25 | 00:56 | 00:52 | 0 | 332 |  | EXT | Нарушение формы кольцевого шва |  | (c)
57551.7 | 0 | 0 | -9.88 | -9.88 | 1438 | 1616 | 1766 | 136 | 0 | 5314а | Смещение кромок | GWAN |  | 04:13 | 04:42 | 05:06 | 0 | 657 |  | EXT | Смещение кромок Наружу Величина смещения - 2.7 мм. |  | (c)
57620.207 | 4.212 | 4.208 | -7.313 | -7.317 |  |  |  |  | 4208 | 5320 |  | CORR | PITT | 05:38 | 05:38 | 05:40 | 24 | 27 | 15 | EXT |  | 0.89 | (c)
57641.939 | 4.624 | 4.28 | -6.926 | -7.27 |  |  |  |  | 4280 | 5322 |  | CORR | GENE | 06:54 | 07:02 | 07:01 | 566 | 84 | 13 | EXT |  | 0.96 | (c)
57642.774 | 5.459 | 5.174 | -6.091 | -6.376 |  |  |  |  | 5174 | 5322 |  | CORR | AXGR | 06:38 | 06:43 | 06:41 | 340 | 43 | 10 | EXT |  | 0.92 | (c)
57643.037 | 5.722 | 5.62 | -5.828 | -5.93 |  |  |  |  | 5620 | 5322 |  | CORR | AXGR | 06:39 | 06:41 | 06:42 | 232 | 31 | 19 | EXT |  | 0.94 | (c)
57643.473 | 6.158 | 6.027 | -5.392 | -5.523 |  |  |  |  | 5301 | 5322 |  | CORR | AXGR | 06:40 | 06:42 | 06:42 | 222 | 26 | 14 | EXT |  | 0.92 | (c)
57644.985 | 7.67 | 7.669 | -3.88 | -3.881 |  |  |  |  | 3861 | 5322 |  | CORR | CIGR | 06:04 | 06:05 | 06:11 | 20 | 78 | 12 | EXT |  | 0.89 | (c)
57645.115 | 7.8 | 7.797 | -3.75 | -3.753 |  |  |  |  | 3730 | 5322 |  | CORR | CIGR | 06:02 | 06:07 | 06:08 | 23 | 77 | 10 | EXT |  | 0.89 | (c)
57667.12 | 6.89 | 6.792 | -4.61 | -4.708 |  |  |  |  | 4563 | 5324 |  | CORR | AXGR | 06:43 | 06:43 | 06:46 | 145 | 41 | 13 | EXT |  | 0.9 | (c)
57697.803 | 6.153 | 6.141 | -5.087 | -5.099 |  |  |  |  | 5074 | 5327 |  | CORR | CIGR | 03:44 | 03:52 | 03:53 | 25 | 117 | 10 | EXT |  | 0.89 | (c)
57700.489 | 8.839 | 8.828 | -2.401 | -2.412 |  |  |  |  | 2391 | 5327 |  | CORR | CIGR | 05:41 | 05:50 | 05:51 | 21 | 128 | 15 | EXT |  | 0.89 | (c)
57700.847 | 9.197 | 9.186 | -2.043 | -2.054 |  |  |  |  | 2018 | 5327 |  | CORR | CIGR | 06:00 | 06:05 | 06:07 | 36 | 92 | 10 | EXT |  | 0.89 | (c)
57701.037 | 9.387 | 9.371 | -1.853 | -1.869 |  |  |  |  | 1809 | 5327 |  | CORR | GENE | 05:20 | 05:31 | 05:35 | 60 | 182 | 15 | EXT |  | 0.89 | (c)
57714.265 | 0 | -0.025 | -11.16 | -11.185 | [5 empty] | 5329 | Нарушение формы кольцевого шва | GWAN |  | 11:38 | 01:28 | 14:36 | 0 | 2204 |  | EXT | Нарушение формы кольцевого шва |  | (c)
57716.926 | 2.661 | 2.639 | -8.499 | -8.521 |  |  |  |  | 2639 | 5329 |  | CORR | CIGR | 06:01 | 06:04 | 06:08 | 36 | 93 | 10 | EXT |  | 0.89 | (c)
57743.062 | 7.127 | 7.044 | -3.813 | -3.896 |  |  |  |  | 3729 | 5331 |  | CORR | GENE | 06:11 | 06:12 | 06:16 | 167 | 62 | 11 | EXT |  | 0.9 | (c)
57746.875 | 0 | -0.028 | -11.3 | -11.328 | [5 empty] | 5332 | Нарушение формы кольцевого шва | GWAN |  | 11:49 | 00:58 | 13:38 | 0 | 1355 |  | EXT | Нарушение формы кольцевого шва |  | (c)
57780.494 | 1.554 | 1.501 | -9.986 | -10.039 |  |  |  |  | 1501 | 5335 |  | CORR | AXGR | 06:15 | 06:19 | 06:17 | 117 | 32 | 10 | EXT |  | 0.89 | (c)
57781.024 | 2.084 | 2.054 | -9.456 | -9.486 |  |  |  |  | 2054 | 5335 |  | CORR | AXGR | 06:20 | 06:22 | 06:22 | 69 | 25 | 10 | EXT |  | 0.89 | (c)
57822.52 | 0 | 0 | -11.455 | -11.455 | 749 | 868 | 1065 | 749 | 0 | 5339 | Смещение кромок | GWAN |  | 04:60 | 05:19 | 05:51 | 0 | 633 |  | EXT | Смещение кромок Наружу Величина смещения - 2.4 мм. |  | (c)
57875.4 | 9.01 | 8.988 | -2.48 | -2.502 |  |  |  |  | 2476 | 5343 |  | CORR | PITT | 08:30 | 08:30 | 08:32 | 26 | 26 | 15 | EXT |  | 0.89 | (c)
57885.95 | 8.07 | 8.056 | -3.445 | -3.459 |  |  |  |  | 3436 | 5344 |  | CORR | CIGR | 05:15 | 05:18 | 05:24 | 23 | 108 | 14 | EXT |  | 0.89 | (c)
57903.028 | 2.133 | 2.097 | -9.352 | -9.388 |  |  |  |  | 2097 | 5346 |  | CORR | CIGR | 03:26 | 03:36 | 03:36 | 47 | 120 | 14 | EXT |  | 0.89 | (c)
57929.471 | 5.611 | 5.549 | -0.549 | -0.611 |  |  |  |  | 450 | 5348а |  | CORR | AXGR | 06:04 | 06:07 | 06:07 | 161 | 36 | 10 | EXT |  | 0.9 | (c)
57947.303 | 3.118 | 3.012 | -7.952 | -8.058 |  |  |  |  | 3012 | 5350 |  | CORR | AXGR | 07:29 | 07:32 | 07:33 | 188 | 41 | 10 | EXT |  | 0.9 | (c)
57955.632 | 0.377 | 0.351 | -11.033 | -11.059 |  |  |  |  | 351 | 5351 |  | CORR | CIGR | 07:22 | 07:30 | 07:32 | 35 | 128 | 10 | EXT |  | 0.89 | (c)
57966.112 | 10.857 | 10.788 | -0.553 | -0.622 |  |  |  |  | 479 | 5351 |  | CORR | AXGR | 07:17 | 07:20 | 07:21 | 143 | 39 | 11 | EXT |  | 0.9 | (c)
57978.335 | 0.13 | 0.117 | -11.4 | -11.413 |  |  |  |  | 117 | 5353 |  | CORR | CIGR | 07:21 | 07:35 | 07:33 | 31 | 156 | 10 | EXT |  | 0.89 | (c)
58011.565 | 0 | -0.021 | -11.545 | -11.566 | [5 empty] | 5356 | Нарушение формы кольцевого шва | GWAN |  | 02:06 | 04:28 | 06:53 | 0 | 3552 |  | EXT | Нарушение формы кольцевого шва |  | (c)
58069.658 | 0.653 | 0.6 | -10.092 | -10.145 |  |  |  |  | 600 | 5361 |  | CORR | AXGR | 07:23 | 07:26 | 07:25 | 84 | 23 | 10 | EXT |  | 0.89 | (c)
58103.501 | 1.411 | 1.388 | -10.049 | -10.072 |  |  |  |  | 1388 | 5364 |  | CORR | CIGR | 05:28 | 05:33 | 05:38 | 34 | 122 | 10 | EXT |  | 0.89 | (c)
58124.835 | 0 | -0.014 | -11.48 | -11.494 | [5 empty] | 5366 | Нарушение формы кольцевого шва | GWAN |  | 04:56 | 07:24 | 06:57 | 0 | 1496 |  | EXT | Нарушение формы кольцевого шва |  | (c)
58134.419 | 9.584 | 9.578 | -1.896 | -1.902 |  |  |  |  | 1807 | 5366 |  | CORR | GENE | 07:15 | 07:26 | 07:49 | 95 | 415 | 10 | EXT |  | 0.89 | (c)
58193.805 | 0 | -0.031 | -11.47 | -11.501 | [5 empty] | 5372 | Нарушение формы кольцевого шва | GWAN |  | 00:25 | 01:00 | 01:08 | 0 | 540 |  | EXT | Нарушение формы кольцевого шва |  | (c)
58193.805 | 0 | -0.013 | -11.47 | -11.483 | [5 empty] | 5372 | Нарушение формы кольцевого шва | GWAN |  | 03:12 | 03:41 | 04:26 | 0 | 915 |  | EXT | Нарушение формы кольцевого шва |  | (c)
58233.405 | 5.13 | 5.096 | -6.42 | -6.454 |  |  |  |  | 5096 | 5375 |  | CORR | AXGR | 06:07 | 06:08 | 06:09 | 95 | 18 | 10 | EXT |  | 0.89 | (c)
58239.825 | 0 | -0.018 | -11.405 | -11.423 | [5 empty] | 5376 | Нарушение формы кольцевого шва | GWAN |  | 05:42 | 06:19 | 06:55 | 0 | 907 |  | EXT | Нарушение формы кольцевого шва |  | (c)
58240.807 | 0.982 | 0.782 | -10.423 | -10.623 |  |  |  |  | 782 | 5376 |  | CORR | GENE | 04:05 | 04:07 | 04:09 | 256 | 53 | 10 | EXT |  | 0.91 | (c)
58241.828 | 2.003 | 1.977 | -9.402 | -9.428 |  |  |  |  | 1977 | 5376 |  | ARTD | GENE | 11:54 | 00:09 | 12:13 | 71 | 233 |  | EXT | Эквивалент потери металла 11%. |  | (c)
58241.915 | 2.09 | 1.876 | -9.315 | -9.529 |  |  |  |  | 1876 | 5376 |  | CORR | AXGR | 04:02 | 04:06 | 04:06 | 328 | 46 | 13 | EXT |  | 0.93 | (c)
58250.842 | 11.017 | 10.993 | -0.388 | -0.412 |  |  |  |  | 369 | 5376 |  | ARTD | CIGR | 11:59 | 00:09 | 12:12 | 43 | 156 |  | EXT | Эквивалент потери металла 10%. |  | (c)
58252.918 | 1.688 | 1.688 | -9.807 | -9.807 |  |  |  |  | 1688 | 5377 |  | CORR | CIGR | 05:28 | 05:28 | 05:34 | 23 | 79 | 10 | EXT |  | 0.89 | (c)
58263.738 | 1.013 | 0.989 | -8.692 | -8.716 |  |  |  |  | 989 | 5378 |  | ARTD | GENE | 11:19 | 11:30 | 11:31 | 74 | 146 |  | EXT | Эквивалент потери металла 10%. |  | (c)
58289.621 | 5.671 | 5.635 | -4.894 | -4.93 |  |  |  |  | 4894 | 5380 |  | CORR | CIGR | 08:28 | 08:35 | 08:37 | 36 | 114 | 11 | EXT |  | 0.89 | (c)
58327.95 | 0 | -0.055 | -11.25 | -11.305 | [5 empty] | 5384 | Нарушение формы кольцевого шва | GWAN |  | 00:35 | 01:30 | 02:11 | 0 | 1188 |  | EXT | Нарушение формы кольцевого шва |  | (c)
58327.95 | 0 | -0.042 | -11.25 | -11.292 | [5 empty] | 5384 | Нарушение формы кольцевого шва | GWAN |  | 07:13 | 08:19 | 09:28 | 0 | 1674 |  | EXT | Нарушение формы кольцевого шва |  | (c)
58345.644 | 6.444 | 6.431 | -5.041 | -5.054 |  |  |  |  | 5029 | 5385 |  | CORR | PITT | 06:60 | 07:01 | 07:02 | 25 | 33 | 15 | EXT |  | 0.89 | (c)
58346.17 | 6.97 | 6.94 | -4.515 | -4.545 |  |  |  |  | 4307 | 5385 |  | CORR | AXGR | 07:00 | 07:02 | 07:03 | 238 | 35 | 15 | EXT |  | 0.93 | (c)
58459.206 | 9.121 | 9.094 | -2.354 | -2.381 |  |  |  |  | 2315 | 5395 |  | ARTD | GENE | 10:05 | 10:23 | 10:23 | 66 | 221 |  | EXT | Эквивалент потери металла 11%. |  | (c)
58461.56 | 0 | -0.011 | -11.485 | -11.496 | [5 empty] | 5396 | Нарушение формы кольцевого шва | GWAN |  | 01:54 | 02:47 | 04:03 | 0 | 1604 |  | EXT | Нарушение формы кольцевого шва |  | (c)
58465.239 | 3.679 | 3.67 | -7.806 | -7.815 |  |  |  |  | 3670 | 5396 |  | CORR | CIGR | 06:09 | 06:18 | 06:17 | 23 | 106 | 10 | EXT |  | 0.89 | (c)
58467.932 | 6.372 | 6.013 | -5.113 | -5.472 |  |  |  |  | 4477 | 5396 |  | CORR | GENE | 07:02 | 07:17 | 07:12 | 995 | 134 | 13 | EXT |  | 0.98 | (c)
58468.148 | 6.588 | 6.581 | -4.897 | -4.904 |  |  |  |  | 4883 | 5396 |  | CORR | CIGR | 06:29 | 06:36 | 06:39 | 21 | 114 | 12 | EXT |  | 0.89 | (c)
58469.681 | 8.121 | 8.061 | -3.364 | -3.424 |  |  |  |  | 3364 | 5396 |  | CORR | GENE | 07:03 | 07:08 | 07:19 | 60 | 196 | 10 | EXT |  | 0.89 | (c)
58490.345 | 6.78 | 6.766 | -4.585 | -4.599 | -1265 | -1235 | -1208 | 965 | 4532 | 5398 |  | CORR | GENE | 05:44 | 05:49 | 05:53 | 67 | 115 | 11 | EXT | Аномалия находится на отводе. | 0.85 | (c)
58505.9 | 0 | -0.034 | -11.48 | -11.514 |  |  |  |  | 0 | 5400 | Внутришовный дефект | GWAN |  | 06:38 | 00:22 | 10:10 | 0 | 2627 | 14 | MID | Внутришовный дефект |  | (c)
58517 | 11.1 | 11.088 | -0.38 | -0.392 |  |  |  |  | 315 | 5400 |  | CORR | GENE | 06:31 | 07:05 | 06:56 | 77 | 307 | 11 | EXT |  | 0.89 | (c)
58517.172 | 11.272 | 11.226 | -0.208 | -0.254 |  |  |  |  | 50 | 5400 |  | CORR | GENE | 07:19 | 07:22 | 07:26 | 204 | 87 | 10 | EXT |  | 0.91 | (c)
58573.695 | 0 | -0.031 | -11.441 | -11.472 | [5 empty] | 5406а | Нарушение формы кольцевого шва | GWAN |  | 00:16 | 01:22 | 01:44 | 0 | 1102 |  | EXT | Нарушение формы кольцевого шва |  | (c)
58573.695 | 0 | -0.02 | -11.441 | -11.461 | [5 empty] | 5406а | Нарушение формы кольцевого шва | GWAN |  | 07:11 | 08:04 | 08:08 | 0 | 707 |  | EXT | Нарушение формы кольцевого шва |  | (c)
58574.212 | 0.517 | 0.504 | -10.924 | -10.937 |  |  |  |  | 504 | 5406а |  | CORR | CIGR | 08:28 | 08:39 | 08:38 | 32 | 130 | 11 | EXT |  | 0.89 | (c)
58618.98 | 0 | -0.018 | -10.53 | -10.548 | [5 empty] | 5410 | Нарушение формы кольцевого шва | GWAN |  | 11:35 | 01:13 | 13:07 | 0 | 1141 |  | EXT | Нарушение формы кольцевого шва |  | (c)
58618.98 | 0 | -0.017 | -10.53 | -10.547 | [5 empty] | 5410 | Нарушение формы кольцевого шва | GWAN |  | 06:54 | 10:05 | 08:52 | 0 | 1465 |  | EXT | Нарушение формы кольцевого шва |  | (c)
58642.953 | 1.948 | 1.93 | -9.517 | -9.535 |  |  |  |  | 1930 | 5412 |  | CORR | CIGR | 05:47 | 05:54 | 05:56 | 33 | 111 | 13 | EXT |  | 0.89 | (c)
58643.743 | 2.738 | 2.738 | -8.727 | -8.727 |  |  |  |  | 2738 | 5412 |  | CORR | PITT | 04:51 | 04:51 | 04:53 | 24 | 24 | 15 | EXT |  | 0.89 | (c)
58645.553 | 4.548 | 4.532 | -6.917 | -6.933 |  |  |  |  | 4532 | 5412 |  | CORR | CIGR | 04:18 | 04:30 | 04:30 | 25 | 157 | 14 | EXT |  | 0.89 | (c)
58645.607 | 4.602 | 4.591 | -6.863 | -6.874 |  |  |  |  | 4591 | 5412 |  | CORR | CIGR | 04:41 | 04:55 | 04:54 | 21 | 162 | 12 | EXT |  | 0.89 | (c)
58662.3 | 0 | 0 | -10.542 | -10.542 |  |  |  |  | 0 | 5414а | Смещение кромок | GWAN |  | 04:25 | 05:16 | 06:02 | 0 | 1196 |  | EXT | Смещение кромок Наружу Величина смещения - 2.5 мм. |  | (c)
58729.845 | 0.074 | 0.042 | -1.54 | -1.572 | 2005 | 2031 | 2101 | 2005 | 42 | 5420а |  | CORR | CIGR | 09:35 | 09:39 | 09:50 | 49 | 192 | 13 | EXT |  | 0.89 | (c)
58729.934 | 0.163 | 0.079 | -1.451 | -1.535 | 1261 | 1580 | 1557 | 1261 | 79 | 5420а |  | CORR | GENE | 07:35 | 08:26 | 08:23 | 157 | 592 | 13 | EXT |  | 0.9 | (c)
58730.034 | 0.263 | 0.246 | -1.351 | -1.368 | 2174 | 2209 | 2212 | 2174 | 246 | 5420а |  | CORR | CIGR | 10:02 | 10:08 | 10:08 | 32 | 76 | 10 | EXT |  | 0.89 | (c)
58730.672 | 0.901 | 0.865 | -0.713 | -0.749 | 1360 | 1571 | 1557 | 1360 | 676 | 5420а |  | CORR | GENE | 07:51 | 08:25 | 08:23 | 73 | 394 | 11 | EXT |  | 0.89 | (c)
58731.045 | 1.274 | 1.257 | -0.34 | -0.357 | 1456 | 1568 | 1594 | 1456 | 313 | 5420а |  | CORR | CIGR | 08:06 | 08:24 | 08:29 | 44 | 276 | 12 | EXT |  | 0.89 | (c)
58731.385 | 0 | -0.03 | -11.611 | -11.641 | -1948 | -432 | -463 | 0 |  | 5420б | Нарушение формы кольцевого шва | GWAN |  | 05:59 | 10:04 | 09:59 | 0 | 2971 |  | EXT | Нарушение формы кольцевого шва |  | (c)
58789.385 | 0 | -0.03 | -11.251 | -11.281 | 504 | 2171 | 1425 | 504 |  | 5425а | Нарушение формы кольцевого шва | GWAN |  | 07:52 | 00:21 | 10:21 | 0 | 1843 |  | EXT | Нарушение формы кольцевого шва Аномалия находится на упругопластическом изгибе: R=472 D, максимальное растяжение на 5.8 час. |  | (c)
58789.385 | 0 | -0.055 | -11.251 | -11.306 | -2013 | -1541 | -1526 | 1040 |  | 5425а | Нарушение формы кольцевого шва | GWAN |  | 01:06 | 02:22 | 02:25 | 0 | 973 |  | EXT | Нарушение формы кольцевого шва Аномалия находится на упругопластическом изгибе: R=472 D, максимальное растяжение на 5.8 час. |  | (c)
58918.656 | 0 | -0.026 | -11.941 | -11.967 | 669 | 1304 | -1921 | 49 |  | 5436а | Нарушение формы кольцевого шва | GWAN |  | 02:52 | 04:35 | 07:54 | 0 | 3743 |  | EXT | Нарушение формы кольцевого шва |  | (c)
58985.148 | 7.174 | 7.054 | -2.512 | -2.632 |  |  |  |  | 2477 | 5442а |  | CORR | GENE | 04:20 | 04:49 | 04:44 | 155 | 295 | 10 | EXT |  | 0.9 | (c)
58987.762 | 0.102 | 0.083 | -11.398 | -11.417 |  |  |  |  | 83 | 5443 |  | CORR | GENE | 03:29 | 03:56 | 04:11 | 73 | 516 | 10 | EXT |  | 0.89 | (c)
58989.229 | 1.569 | 1.559 | -9.931 | -9.941 |  |  |  |  | 1559 | 5443 |  | CORR | CIGR | 03:41 | 03:45 | 03:48 | 21 | 85 | 11 | EXT |  | 0.89 | (c)
58990.915 | 3.255 | 3.204 | -8.245 | -8.296 |  |  |  |  | 3204 | 5443 |  | CORR | AXGR | 04:37 | 04:39 | 04:40 | 115 | 37 | 11 | EXT |  | 0.89 | (c)
58992.224 | 4.564 | 4.556 | -6.936 | -6.944 |  |  |  |  | 4556 | 5443 |  | CORR | CIGR | 07:60 | 08:06 | 08:07 | 23 | 85 | 11 | EXT |  | 0.89 | (c)
58993.917 | 6.257 | 6.194 | -5.243 | -5.306 |  |  |  |  | 5202 | 5443 |  | CORR | GENE | 04:12 | 04:43 | 04:32 | 104 | 237 | 10 | EXT |  | 0.89 | (c)
59002.357 | 3.197 | 2.949 | -8.283 | -8.531 |  |  |  |  | 2949 | 5444 |  | CORR | GENE | 04:35 | 04:39 | 04:41 | 663 | 66 | 12 | EXT |  | 0.96 | (c)
59003.062 | 3.902 | 3.62 | -7.578 | -7.86 |  |  |  |  | 3620 | 5444 |  | CORR | GENE | 04:28 | 04:31 | 04:34 | 603 | 74 | 13 | EXT |  | 0.96 | (c)
59064.33 | 9.3 | 9.223 | -2.25 | -2.327 |  |  |  |  | 2195 | 5449 |  | CORR | AXGR | 04:54 | 04:57 | 04:57 | 132 | 36 | 10 | EXT |  | 0.9 | (c)
59130.847 | 8.057 | 7.958 | -3.208 | -3.307 |  |  |  |  | 3074 | 5455 |  | CORR | GENE | 07:47 | 07:54 | 07:54 | 233 | 90 | 11 | EXT |  | 0.91 | (c)
59131.386 | 8.596 | 8.561 | -2.669 | -2.704 |  |  |  |  | 2618 | 5455 |  | CORR | AXGR | 07:32 | 07:35 | 07:34 | 86 | 19 | 10 | EXT |  | 0.89 | (c)
59134.055 | 0 | -0.027 | -9.84 | -9.867 | [5 empty] | 5456 | Нарушение формы кольцевого шва | GWAN |  | 08:39 | 05:03 | 13:19 | 0 | 3473 |  | EXT | Нарушение формы кольцевого шва |  | (c)
59147.91 | 4.015 | 3.975 | -7.63 | -7.67 |  |  |  |  | 3975 | 5457 |  | CORR | GENE | 07:31 | 07:41 | 07:43 | 64 | 156 | 11 | EXT |  | 0.89 | (c)
59267.732 | 0.287 | 0.277 | -11.218 | -11.228 |  |  |  |  | 277 | 5468 |  | SWAN | CIGR | 08:55 | 09:03 | 09:00 | 18 | 64 |  | INT | Эквивалент потери металла 16%. |  | (c)
59273.593 | 6.148 | 6.123 | -5.357 | -5.382 |  |  |  |  | 5357 | 5468 |  | CORR | CIGR | 05:18 | 05:26 | 05:25 | 25 | 85 | 11 | EXT |  | 0.89 | (c)
59290.796 | 0.786 | 0.777 | -10.039 | -10.048 |  |  |  |  | 777 | 5470 |  | CORR | PITT | 05:17 | 05:17 | 05:20 | 24 | 33 | 15 | EXT |  | 0.89 | (c)
59292.554 | 2.544 | 2.53 | -8.281 | -8.295 |  |  |  |  | 2530 | 5470 |  | CORR | PITT | 06:04 | 06:04 | 06:07 | 34 | 34 | 15 | EXT |  | 0.89 | (c)
59292.777 | 2.767 | 2.745 | -8.058 | -8.08 |  |  |  |  | 2745 | 5470 |  | CORR | CIGR | 06:01 | 06:03 | 06:13 | 24 | 145 | 10 | EXT |  | 0.89 | (c)
59292.918 | 2.908 | 2.857 | -7.917 | -7.968 |  |  |  |  | 2857 | 5470 |  | CORR | AXGR | 06:08 | 06:10 | 06:10 | 109 | 19 | 10 | EXT |  | 0.89 | (c)
59302.053 | 1.218 | 1.125 | -9.852 | -9.945 |  |  |  |  | 1125 | 5471 |  | CORR | GENE | 06:04 | 06:11 | 06:19 | 140 | 180 | 12 | EXT |  | 0.9 | (c)
59302.791 | 1.956 | 1.932 | -9.114 | -9.138 |  |  |  |  | 1932 | 5471 |  | CORR | CIGR | 09:17 | 09:21 | 09:25 | 30 | 102 | 11 | EXT |  | 0.89 | (c)
59303.268 | 2.433 | 2.371 | -8.637 | -8.699 |  |  |  |  | 2371 | 5471 |  | CORR | GENE | 06:05 | 06:17 | 06:25 | 129 | 241 | 11 | EXT |  | 0.9 | (c)
59303.43 | 2.595 | 2.567 | -8.475 | -8.503 |  |  |  |  | 2567 | 5471 |  | CORR | CIGR | 04:43 | 04:53 | 04:58 | 35 | 186 | 11 | EXT |  | 0.89 | (c)
59306.061 | 5.226 | 5.193 | -5.844 | -5.877 |  |  |  |  | 5193 | 5471 |  | CORR | CIGR | 04:50 | 05:14 | 05:13 | 40 | 283 | 10 | EXT |  | 0.89 | (c)
59319.769 | 7.864 | 7.84 | -3.331 | -3.355 |  |  |  |  | 3327 | 5472 |  | CORR | CIGR | 07:18 | 07:22 | 07:28 | 28 | 118 | 12 | EXT |  | 0.89 | (c)
59331.101 | 8.001 | 7.992 | -3.524 | -3.533 |  |  |  |  | 3516 | 5473 |  | CORR | CIGR | 07:13 | 07:17 | 07:19 | 17 | 76 | 11 | EXT |  | 0.89 | (c)
59336.789 | 2.164 | 2.133 | -9.321 | -9.352 |  |  |  |  | 2133 | 5474 |  | CORR | CIGR | 04:50 | 04:53 | 05:01 | 33 | 127 | 11 | EXT |  | 0.89 | (c)
59356.903 | 10.793 | 10.766 | -0.722 | -0.749 |  |  |  |  | 679 | 5475 |  | CORR | GENE | 06:11 | 06:22 | 06:22 | 70 | 135 | 14 | EXT |  | 0.89 | (c)
59390.373 | 10.393 | 10.384 | -1.032 | -1.041 |  |  |  |  | 1010 | 5478 |  | CORR | CIGR | 05:56 | 06:03 | 06:07 | 31 | 136 | 12 | EXT |  | 0.89 | (c)
59402.595 | 0 | -0.014 | -11.47 | -11.484 | [5 empty] | 5480 | Нарушение формы кольцевого шва | GWAN |  | 06:32 | 06:60 | 07:06 | 0 | 414 |  | EXT | Нарушение формы кольцевого шва |  | (c)
59424.894 | 10.829 | 10.329 | -0.526 | -1.026 | -1840 | -1793 | -1770 | 390 | 281 | 5481 |  | CORR | GENE | 04:13 | 04:21 | 04:25 | 745 | 141 | 14 | EXT | Аномалия находится на отводе. | 0.98 | (c)
59425.42 | 0 | -0.021 | -11.135 | -11.156 | 633 | 923 | 1491 | 0 |  | 5482 | Нарушение формы кольцевого шва | GWAN |  | 02:19 | 03:06 | 04:38 | 0 | 1717 |  | EXT | Нарушение формы кольцевого шва Аномалия находится на отводе. |  | (c)
59425.42 | 0 | -0.022 | -11.135 | -11.157 | -1689 | -1582 | -1324 | 541 |  | 5482 | Нарушение формы кольцевого шва | GWAN |  | 08:04 | 08:22 | 09:03 | 0 | 730 |  | EXT | Нарушение формы кольцевого шва Аномалия находится на отводе. |  | (c)
59430.015 | 4.595 | 4.571 | -6.54 | -6.564 | 1448 | 1576 | 1549 | 581 | 4571 | 5482 |  | CORR | GENE | 04:31 | 04:51 | 04:47 | 59 | 201 | 10 | EXT |  | 0.89 | (c)
59431.289 | 5.869 | 5.856 | -5.266 | -5.279 | 1885 | 1958 | 1954 | 208 | 5252 | 5482 |  | CORR | CIGR | 05:41 | 05:53 | 05:52 | 27 | 138 | 11 | EXT |  | 0.89 | (c)
59431.494 | 6.074 | 6.061 | -5.061 | -5.074 | 1746 | 1765 | 1801 | 374 | 5054 | 5482 |  | CORR | CIGR | 05:19 | 05:22 | 05:28 | 20 | 111 | 11 | EXT |  | 0.88 | (c)
59432.173 | 6.753 | 6.738 | -4.382 | -4.397 | 1481 | 1483 | 1543 | 626 | 4377 | 5482 |  | CORR | CIGR | 04:36 | 04:37 | 04:46 | 20 | 124 | 12 | EXT |  | 0.88 | (c)
59437.397 | 0.842 | 0.822 | -10.568 | -10.588 |  |  |  |  | 822 | 5483 |  | CORR | CIGR | 06:39 | 06:56 | 06:55 | 46 | 197 | 10 | EXT |  | 0.89 | (c)
59443.782 | 7.227 | 7.179 | -4.183 | -4.231 |  |  |  |  | 4113 | 5483 |  | CORR | AXGR | 09:34 | 09:34 | 09:36 | 118 | 21 | 11 | EXT |  | 0.9 | (c)
59445.897 | 9.342 | 9.318 | -2.068 | -2.092 |  |  |  |  | 2068 | 5483 |  | CORR | CIGR | 03:45 | 04:02 | 03:57 | 24 | 147 | 10 | EXT |  | 0.89 | (c)
59446.273 | 9.718 | 9.505 | -1.692 | -1.905 |  |  |  |  | 1620 | 5483 |  | CORR | GENE | 02:59 | 02:59 | 03:04 | 285 | 61 | 10 | EXT |  | 0.92 | (c)
59447.555 | 11 | 10.936 | -0.41 | -0.474 |  |  |  |  | 381 | 5483 |  | CORR | GENE | 03:32 | 03:53 | 04:02 | 93 | 372 | 10 | EXT |  | 0.89 | (c)
59447.91 | 11.355 | 11.329 | -0.055 | -0.081 |  |  |  |  | 35 | 5483 |  | CORR | CIGR | 03:31 | 03:38 | 04:12 | 46 | 506 | 11 | EXT |  | 0.89 | (c)
59448.157 | 0.192 | 0.01 | -11.303 | -11.485 |  |  |  |  | 10 | 5484 |  | CORR | GENE | 03:46 | 03:54 | 03:55 | 329 | 106 | 14 | EXT |  | 0.94 | (c)
59454.514 | 6.549 | 6.405 | -4.946 | -5.09 |  |  |  |  | 4933 | 5484 |  | CORR | GENE | 06:05 | 06:49 | 06:39 | 157 | 422 | 10 | EXT |  | 0.9 | (c)
59461.324 | 1.864 | 1.843 | -9.631 | -9.652 |  |  |  |  | 1843 | 5485 |  | CORR | GENE | 06:21 | 06:32 | 06:31 | 56 | 124 | 11 | EXT |  | 0.89 | (c)
59463.003 | 3.543 | 3.457 | -7.952 | -8.038 |  |  |  |  | 3457 | 5485 |  | CORR | GENE | 06:29 | 06:36 | 06:37 | 102 | 110 | 10 | EXT |  | 0.89 | (c)
59467.687 | 8.227 | 8.195 | -3.268 | -3.3 |  |  |  |  | 3268 | 5485 |  | CORR | CIGR | 04:23 | 04:23 | 04:35 | 32 | 147 | 10 | EXT |  | 0.89 | (c)
59505.23 | 0 | 0 | -11.405 | -11.405 | 861 | 1005 | 1357 | 379 | 0 | 5489 | Смещение кромок | GWAN |  | 05:15 | 05:38 | 06:35 | 0 | 990 |  | EXT | Смещение кромок Наружу Аномалия находится на отводе. Величина смещения - 2.4 мм. |  | (c)
59547.755 | 8.29 | 8.261 | -2.7 | -2.729 | -985 | -950 | -925 | 864 | 2699 | 5492 |  | CORR | CIGR | 07:15 | 07:21 | 07:25 | 30 | 121 | 11 | EXT |  | 0.84 | (c)
59556.749 | 6.294 | 6.287 | -4.776 | -4.783 | -1212 | -1189 | -1163 | 1019 | 4761 | 5493 |  | CORR | CIGR | 05:51 | 05:55 | 05:59 | 22 | 97 | 12 | EXT | Аномалия находится на отводе. | 0.88 | (c)
59558.551 | 8.096 | 8.077 | -2.974 | -2.993 | -1189 | -1129 | -1117 | 1042 | 2968 | 5493 |  | CORR | CIGR | 05:55 | 06:04 | 06:06 | 25 | 144 | 12 | EXT | Аномалия находится на отводе. | 0.89 | (c)
59560.336 | 9.881 | 9.472 | -1.189 | -1.598 | -1530 | -1518 | -1508 | 701 | 1146 | 5493 |  | CORR | AXGR | 04:60 | 05:02 | 05:03 | 452 | 44 | 11 | EXT | Аномалия находится на отводе. | 0.94 | (c)
59560.639 | 10.184 | 10.008 | -0.886 | -1.062 | -1476 | -1448 | -1441 | 755 | 774 | 5493 |  | CORR | GENE | 05:08 | 05:13 | 05:14 | 288 | 69 | 10 | EXT | Аномалия находится на отводе. | 0.92 | (c)
59564.615 | 3.09 | 2.64 | -8.31 | -8.76 | -531 | 2118 | 1700 | 0 |  | 5494 |  | OVAL |  | 00:00 | 07:08 | 06:00 | 1151 |  |  | N/A | Овальность: 0,02 |  | (c)
59564.832 | 3.307 | 3.105 | -8.093 | -8.295 | 1462 | 1659 | 1672 | 348 | 3105 | 5494 |  | DENT | GENE | 05:22 | 05:53 | 05:55 | 431 | 420 | 1.1 | N/A | Глубина вмятины: 16 мм (1,1%). Линейка: 43 см в (311 см; 05:53 ч:мин) |  | (c)
59572.806 | 11.281 | 11.23 | -0.119 | -0.17 | 1728 | 1844 | 1889 | 180 | 25 | 5494 |  | CORR | GENE | 06:05 | 06:23 | 06:31 | 145 | 322 | 10 | EXT |  | 0.9 | (c)
59573.217 | 0.292 | 0.065 | -10.733 | -10.96 |  |  |  |  | 65 | 5495 |  | CORR | GENE | 05:13 | 05:56 | 06:13 | 254 | 737 | 12 | EXT |  | 0.92 | (c)
59582.001 | 9.076 | 8.956 | -1.949 | -2.069 |  |  |  |  | 1820 | 5495 |  | CORR | AXGR | 08:04 | 08:05 | 08:06 | 249 | 34 | 11 | EXT |  | 0.92 | (c)
59582.062 | 9.137 | 9.091 | -1.888 | -1.934 |  |  |  |  | 1765 | 5495 |  | CORR | AXGR | 07:50 | 07:53 | 07:54 | 169 | 45 | 12 | EXT |  | 0.9 | (c)
59583.209 | 10.284 | 10.042 | -0.741 | -0.983 |  |  |  |  | 630 | 5495 |  | CORR | GENE | 07:58 | 08:02 | 08:04 | 353 | 72 | 11 | EXT |  | 0.93 | (c)
59583.662 | 10.737 | 10.625 | -0.288 | -0.4 |  |  |  |  | 226 | 5495 |  | CORR | AXGR | 08:07 | 08:11 | 08:11 | 174 | 43 | 10 | EXT |  | 0.9 | (c)
59614.926 | 8.546 | 8.546 | -2.484 | -2.484 |  |  |  |  | 2464 | 5498 |  | CORR | PITT | 07:47 | 07:48 | 07:50 | 20 | 27 | 17 | EXT |  | 0.89 | (c)
59630.795 | 1.905 | 1.857 | -9.235 | -9.283 |  |  |  |  | 1857 | 5500 |  | CORR | AXGR | 03:25 | 03:28 | 03:27 | 107 | 25 | 11 | EXT |  | 0.89 | (c)
59671.45 | 8.925 | 8.875 | -2.305 | -2.355 |  |  |  |  | 2260 | 5503 |  | CORR | AXGR | 07:48 | 07:49 | 07:52 | 95 | 47 | 12 | EXT |  | 0.89 | (c)
59707.635 | 0 | -0.021 | -11.47 | -11.491 | [5 empty] | 5507 | Нарушение формы кольцевого шва | GWAN |  | 08:34 | 10:52 | 11:18 | 0 | 2034 |  | EXT | Нарушение формы кольцевого шва |  | (c)
59720.523 | 1.418 | 1.391 | -10.077 | -10.104 |  |  |  |  | 1391 | 5508 |  | GOUG | CIGR | 03:07 | 03:16 | 03:21 | 40 | 175 | 11 | EXT | Зона задиров. |  | (c)
59743.573 | 2.493 | 2.31 | -8.982 | -9.165 |  |  |  |  | 2310 | 5510 |  | CORR | GENE | 05:40 | 06:04 | 06:05 | 244 | 313 | 10 | EXT |  | 0.91 | (c)
59752.555 | 0 | 0 | -11.395 | -11.395 |  |  |  |  | 0 | 5511 | Непровар / утяжина | GWAN |  | 11:30 | 11:39 | 11:40 | 0 | 121 | 13 | INT | Непровар / утяжина |  | (c)
59775.405 | 0 | -0.038 | -11.485 | -11.523 | [5 empty] | 5513 | Нарушение формы кольцевого шва | GWAN |  | 05:40 | 06:06 | 09:25 | 0 | 2791 |  | EXT | Нарушение формы кольцевого шва |  | (c)
59780.463 | 5.058 | 4.976 | -6.427 | -6.509 |  |  |  |  | 4976 | 5513 |  | CORR | GENE | 05:11 | 05:14 | 05:16 | 143 | 56 | 10 | EXT |  | 0.9 | (c)
59809.615 | 0 | -0.031 | -11.475 | -11.506 | [5 empty] | 5516 | Нарушение формы кольцевого шва | GWAN |  | 06:55 | 10:43 | 09:12 | 0 | 1705 |  | EXT | Нарушение формы кольцевого шва |  | (c)
59850.206 | 6.141 | 5.954 | -5.324 | -5.511 | 571 | 574 | 595 | 571 | 5195 | 5519 |  | CORR | GENE | 03:41 | 03:42 | 03:45 | 316 | 48 | 12 | EXT |  | 0.93 | (c)
59855.602 | 0.072 | 0.021 | -11.408 | -11.459 |  |  |  |  | 21 | 5520 |  | CORR | GENE | 04:18 | 06:23 | 05:57 | 75 | 1226 | 13 | EXT |  | 0.89 | (c)
59855.659 | 0.129 | 0.119 | -11.351 | -11.361 |  |  |  |  | 119 | 5520 |  | CORR | GENE | 05:25 | 05:35 | 05:53 | 63 | 339 | 14 | EXT |  | 0.89 | (c)
59855.789 | 0.259 | 0.23 | -11.221 | -11.25 |  |  |  |  | 230 | 5520 |  | CORR | GENE | 05:18 | 05:26 | 05:30 | 48 | 144 | 10 | EXT |  | 0.89 | (c)
59855.811 | 0.281 | 0.27 | -11.199 | -11.21 |  |  |  |  | 270 | 5520 |  | CORR | CIGR | 05:46 | 05:51 | 05:54 | 19 | 96 | 11 | EXT |  | 0.89 | (c)
59856.572 | 1.042 | 1.032 | -10.438 | -10.448 |  |  |  |  | 1032 | 5520 |  | CORR | PITT | 06:05 | 06:05 | 06:07 | 18 | 25 | 14 | EXT |  | 0.89 | (c)
59856.669 | 1.139 | 1.123 | -10.341 | -10.357 |  |  |  |  | 1123 | 5520 |  | CORR | GENE | 05:16 | 05:32 | 05:29 | 48 | 155 | 10 | EXT |  | 0.89 | (c)
59856.845 | 1.315 | 1.264 | -10.165 | -10.216 |  |  |  |  | 1264 | 5520 |  | CORR | GENE | 05:50 | 06:04 | 06:03 | 392 | 158 | 10 | EXT |  | 0.93 | (c)
59857.336 | 1.806 | 1.797 | -9.674 | -9.683 |  |  |  |  | 1797 | 5520 |  | CORR | CIGR | 05:59 | 06:04 | 06:07 | 18 | 96 | 13 | EXT |  | 0.89 | (c)
59857.429 | 1.899 | 1.778 | -9.581 | -9.702 |  |  |  |  | 1778 | 5520 |  | CORR | GENE | 06:54 | 06:59 | 07:01 | 188 | 94 | 12 | EXT |  | 0.91 | (c)
59857.639 | 2.109 | 2.047 | -9.371 | -9.433 |  |  |  |  | 2047 | 5520 |  | CORR | AXGR | 06:45 | 06:46 | 06:47 | 179 | 23 | 10 | EXT |  | 0.9 | (c)
59857.782 | 2.252 | 2.244 | -9.228 | -9.236 |  |  |  |  | 2244 | 5520 |  | CORR | AXGR | 06:54 | 06:54 | 06:56 | 76 | 21 | 10 | EXT |  | 0.89 | (c)
59857.993 | 2.463 | 1.879 | -9.017 | -9.601 |  |  |  |  | 1879 | 5520 |  | CORR | GENE | 04:59 | 05:14 | 05:16 | 738 | 218 | 10 | EXT |  | 0.95 | (c)
59859.488 | 3.958 | 3.93 | -7.522 | -7.55 |  |  |  |  | 3930 | 5520 |  | CORR | CIGR | 04:14 | 04:20 | 04:36 | 41 | 279 | 14 | EXT |  | 0.89 | (c)
59859.821 | 4.291 | 4.254 | -7.189 | -7.226 |  |  |  |  | 4254 | 5520 |  | CORR | CIGR | 05:00 | 05:11 | 05:15 | 45 | 188 | 10 | EXT |  | 0.89 | (c)
59859.899 | 4.369 | 4.357 | -7.111 | -7.123 |  |  |  |  | 4357 | 5520 |  | CORR | CIGR | 05:05 | 05:20 | 05:17 | 23 | 140 | 10 | EXT |  | 0.89 | (c)
59860.216 | 4.686 | 4.673 | -6.794 | -6.807 |  |  |  |  | 4673 | 5520 |  | CORR | CIGR | 04:59 | 05:05 | 05:16 | 21 | 218 | 10 | EXT |  | 0.89 | (c)
59860.409 | 4.879 | 4.861 | -6.601 | -6.619 |  |  |  |  | 4861 | 5520 |  | CORR | CIGR | 05:03 | 05:12 | 05:16 | 32 | 163 | 10 | EXT |  | 0.89 | (c)
59860.708 | 5.178 | 5.152 | -6.302 | -6.328 |  |  |  |  | 5152 | 5520 |  | CORR | GENE | 05:57 | 06:17 | 06:23 | 48 | 331 | 10 | EXT |  | 0.89 | (c)
59861.039 | 5.509 | 5.497 | -5.971 | -5.983 |  |  |  |  | 5497 | 5520 |  | CORR | CIGR | 04:28 | 04:36 | 04:38 | 29 | 132 | 10 | EXT |  | 0.89 | (c)
59861.243 | 5.713 | 5.615 | -5.767 | -5.865 |  |  |  |  | 5615 | 5520 |  | CORR | GENE | 05:31 | 05:55 | 05:52 | 115 | 260 | 12 | EXT |  | 0.9 | (c)
59861.354 | 5.824 | 5.614 | -5.656 | -5.866 |  |  |  |  | 5349 | 5520 |  | CORR | GENE | 04:26 | 04:32 | 04:37 | 517 | 140 | 10 | EXT |  | 0.94 | (c)
59862.508 | 6.978 | 6.97 | -4.502 | -4.51 |  |  |  |  | 4493 | 5520 |  | CORR | CIGR | 06:41 | 06:44 | 06:47 | 17 | 83 | 11 | EXT |  | 0.89 | (c)
59863.39 | 7.86 | 7.612 | -3.62 | -3.868 |  |  |  |  | 3459 | 5520 |  | CORR | GENE | 07:05 | 07:21 | 07:19 | 409 | 180 | 10 | EXT |  | 0.93 | (c)
59863.838 | 8.308 | 8.297 | -3.172 | -3.183 |  |  |  |  | 3166 | 5520 |  | CORR | CIGR | 05:52 | 05:59 | 05:59 | 17 | 89 | 10 | EXT |  | 0.89 | (c)
59864.139 | 8.609 | 8.6 | -2.871 | -2.88 |  |  |  |  | 2857 | 5520 |  | CORR | CIGR | 06:40 | 06:45 | 06:48 | 23 | 97 | 10 | EXT |  | 0.89 | (c)
59866.174 | 10.644 | 10.595 | -0.836 | -0.885 |  |  |  |  | 780 | 5520 |  | CORR | AXGR | 06:54 | 06:54 | 06:56 | 105 | 25 | 10 | EXT |  | 0.89 | (c)
59869.462 | 2.452 | 2.449 | -8.718 | -8.721 |  |  |  |  | 2449 | 5521 |  | CORR | CIGR | 06:59 | 07:01 | 07:06 | 22 | 75 | 11 | EXT |  | 0.89 | (c)
59870.156 | 3.146 | 3.107 | -8.024 | -8.063 |  |  |  |  | 3107 | 5521 |  | CORR | GENE | 07:12 | 07:19 | 07:18 | 287 | 73 | 11 | EXT |  | 0.92 | (c)
59871.188 | 4.178 | 4.145 | -6.992 | -7.025 |  |  |  |  | 4145 | 5521 |  | CORR | AXGR | 07:26 | 07:26 | 07:27 | 95 | 19 | 11 | EXT |  | 0.89 | (c)
59871.995 | 4.985 | 4.973 | -6.185 | -6.197 |  |  |  |  | 4973 | 5521 |  | CORR | CIGR | 05:08 | 05:12 | 05:15 | 21 | 88 | 12 | EXT |  | 0.89 | (c)
59873.868 | 6.858 | 6.748 | -4.312 | -4.422 |  |  |  |  | 4253 | 5521 |  | CORR | GENE | 05:16 | 06:23 | 06:07 | 169 | 637 | 10 | EXT |  | 0.9 | (c)
59874.31 | 7.3 | 7.281 | -3.87 | -3.889 |  |  |  |  | 3771 | 5521 |  | CORR | GENE | 05:18 | 05:25 | 05:35 | 118 | 205 | 10 | EXT |  | 0.89 | (c)
59875.31 | 8.3 | 8.293 | -2.87 | -2.877 |  |  |  |  | 2856 | 5521 |  | CORR | CIGR | 05:35 | 05:37 | 05:42 | 21 | 80 | 14 | EXT |  | 0.89 | (c)
59875.394 | 8.384 | 8.364 | -2.786 | -2.806 |  |  |  |  | 2758 | 5521 |  | CORR | PITT | 06:16 | 06:16 | 06:18 | 48 | 25 | 15 | EXT |  | 0.89 | (c)
59883.17 | 4.99 | 4.966 | -5.7 | -5.724 |  |  |  |  | 4966 | 5522 |  | CORR | CIGR | 06:37 | 06:43 | 06:45 | 33 | 96 | 10 | EXT |  | 0.89 | (c)
59883.487 | 5.307 | 5.291 | -5.383 | -5.399 |  |  |  |  | 5291 | 5522 |  | CORR | CIGR | 06:39 | 06:41 | 06:46 | 27 | 79 | 10 | EXT |  | 0.89 | (c)
59884.763 | 6.583 | 6.568 | -4.107 | -4.122 |  |  |  |  | 4102 | 5522 |  | CORR | CIGR | 05:11 | 05:12 | 05:16 | 20 | 64 | 12 | EXT |  | 0.89 | (c)
59888.62 | 10.44 | 10.255 | -0.25 | -0.435 |  |  |  |  | 170 | 5522 |  | CORR | GENE | 06:46 | 06:51 | 06:53 | 265 | 81 | 13 | EXT |  | 0.92 | (c)
59888.84 | 10.66 | 10.643 | -0.03 | -0.047 |  |  |  |  | 18 | 5522 |  | CORR | CIGR | 06:35 | 06:58 | 06:53 | 29 | 215 | 14 | EXT |  | 0.89 | (c)
59888.988 | 0.118 | 0.097 | -11.367 | -11.388 |  |  |  |  | 97 | 5523 |  | CORR | CIGR | 03:45 | 03:56 | 03:56 | 28 | 129 | 11 | EXT |  | 0.89 | (c)
59889.152 | 0.282 | 0.277 | -11.203 | -11.208 |  |  |  |  | 277 | 5523 |  | CORR | CIGR | 04:13 | 04:24 | 04:24 | 24 | 137 | 13 | EXT |  | 0.89 | (c)
59889.24 | 0.37 | 0.354 | -11.115 | -11.131 |  |  |  |  | 354 | 5523 |  | CORR | CIGR | 04:30 | 04:36 | 04:43 | 16 | 151 | 12 | EXT |  | 0.89 | (c)
59889.475 | 0.605 | 0.526 | -10.88 | -10.959 |  |  |  |  | 526 | 5523 |  | CORR | GENE | 03:53 | 03:56 | 03:58 | 183 | 57 | 12 | EXT |  | 0.91 | (c)
59889.549 | 0.679 | 0.667 | -10.806 | -10.818 |  |  |  |  | 667 | 5523 |  | CORR | CIGR | 06:25 | 06:34 | 06:42 | 29 | 217 | 11 | EXT |  | 0.89 | (c)
59889.702 | 0.832 | 0.794 | -10.653 | -10.691 |  |  |  |  | 794 | 5523 |  | CORR | AXGR | 06:53 | 06:53 | 06:55 | 81 | 24 | 11 | EXT |  | 0.89 | (c)
59893.129 | 4.259 | 4.242 | -7.226 | -7.243 |  |  |  |  | 4242 | 5523 |  | CORR | CIGR | 06:24 | 06:30 | 06:36 | 19 | 137 | 13 | EXT |  | 0.89 | (c)
59893.147 | 4.277 | 4.245 | -7.208 | -7.24 |  |  |  |  | 4245 | 5523 |  | CORR | GENE | 05:03 | 05:42 | 05:36 | 97 | 402 | 10 | EXT |  | 0.89 | (c)
59893.294 | 4.424 | 4.408 | -7.061 | -7.077 |  |  |  |  | 4408 | 5523 |  | CORR | CIGR | 06:29 | 06:34 | 06:38 | 23 | 119 | 11 | EXT |  | 0.89 | (c)
59900.071 | 11.201 | 11.184 | -0.284 | -0.301 |  |  |  |  | 281 | 5523 |  | CORR | PITT | 07:36 | 07:36 | 07:38 | 20 | 30 | 15 | EXT |  | 0.89 | (c)
59904.691 | 4.336 | 4.308 | -7.159 | -7.187 |  |  |  |  | 4308 | 5524 |  | CORR | CIGR | 05:36 | 05:43 | 05:48 | 31 | 151 | 11 | EXT |  | 0.89 | (c)
59911.596 | 11.241 | 11.152 | -0.254 | -0.343 |  |  |  |  | 240 | 5524 |  | CORR | GENE | 06:47 | 07:06 | 07:02 | 103 | 184 | 11 | EXT |  | 0.89 | (c)
59915.695 | 3.845 | 3.836 | -6.145 | -6.154 |  |  |  |  | 3836 | 5525 |  | CORR | CIGR | 06:25 | 06:28 | 06:31 | 19 | 74 | 12 | EXT |  | 0.89 | (c)
59916.211 | 4.361 | 4.345 | -5.629 | -5.645 |  |  |  |  | 4345 | 5525 |  | CORR | CIGR | 05:55 | 06:02 | 06:00 | 16 | 66 | 11 | EXT |  | 0.89 | (c)
59916.662 | 4.812 | 4.805 | -5.178 | -5.185 |  |  |  |  | 4805 | 5525 |  | CORR | CIGR | 06:21 | 06:23 | 06:26 | 19 | 71 | 11 | EXT |  | 0.89 | (c)
59917.814 | 5.964 | 5.949 | -4.026 | -4.041 |  |  |  |  | 3959 | 5525 |  | CORR | AXGR | 06:15 | 06:16 | 06:17 | 82 | 29 | 15 | EXT |  | 0.89 | (c)
59918.388 | 6.538 | 6.519 | -3.452 | -3.471 |  |  |  |  | 3395 | 5525 |  | CORR | AXGR | 06:32 | 06:33 | 06:34 | 76 | 19 | 10 | EXT |  | 0.89 | (c)
59918.731 | 6.881 | 6.881 | -3.109 | -3.109 |  |  |  |  | 3093 | 5525 |  | CORR | CIGR | 06:45 | 06:49 | 06:52 | 16 | 89 | 13 | EXT |  | 0.89 | (c)
59919.153 | 7.303 | 7.282 | -2.687 | -2.708 |  |  |  |  | 2373 | 5525 |  | CORR | GENE | 06:26 | 06:27 | 06:36 | 335 | 129 | 10 | EXT |  | 0.92 | (c)
59919.54 | 7.69 | 7.639 | -2.3 | -2.351 |  |  |  |  | 2252 | 5525 |  | CORR | AXGR | 05:58 | 05:60 | 06:00 | 99 | 22 | 12 | EXT |  | 0.89 | (c)
59919.578 | 7.728 | 7.706 | -2.262 | -2.284 |  |  |  |  | 2250 | 5525 |  | CORR | CIGR | 05:40 | 05:46 | 05:49 | 34 | 113 | 10 | EXT |  | 0.89 | (c)
59919.704 | 7.854 | 7.807 | -2.136 | -2.183 |  |  |  |  | 2093 | 5525 |  | CORR | AXGR | 06:12 | 06:13 | 06:14 | 90 | 31 | 11 | EXT |  | 0.89 | (c)
59919.813 | 7.963 | 7.963 | -2.027 | -2.027 |  |  |  |  | 1969 | 5525 |  | CORR | AXGR | 06:28 | 06:29 | 06:30 | 58 | 17 | 13 | EXT |  | 0.89 | (c)
59920.44 | 8.59 | 8.487 | -1.4 | -1.503 |  |  |  |  | 1326 | 5525 |  | CORR | GENE | 06:28 | 06:29 | 06:36 | 177 | 99 | 15 | EXT |  | 0.91 | (c)
59921.015 | 9.165 | 8.887 | -0.825 | -1.103 |  |  |  |  | 701 | 5525 |  | CORR | GENE | 06:29 | 06:30 | 06:37 | 402 | 105 | 11 | EXT |  | 0.93 | (c)
59921.256 | 9.406 | 9.375 | -0.584 | -0.615 |  |  |  |  | 577 | 5525 |  | CORR | CIGR | 06:32 | 06:35 | 06:39 | 38 | 95 | 11 | EXT |  | 0.89 | (c)
59921.76 | 9.91 | 9.902 | -0.08 | -0.088 |  |  |  |  | 70 | 5525 |  | CORR | PITT | 06:38 | 06:38 | 06:41 | 18 | 34 | 15 | EXT |  | 0.89 | (c)
59921.955 | 0.115 | 0.05 | -11.325 | -11.39 |  |  |  |  | 50 | 5526 |  | CORR | GENE | 06:00 | 06:23 | 06:24 | 80 | 293 | 10 | EXT |  | 0.89 | (c)
59922.178 | 0.338 | 0.312 | -11.102 | -11.128 |  |  |  |  | 312 | 5526 |  | CORR | GENE | 06:01 | 06:22 | 06:15 | 82 | 180 | 10 | EXT |  | 0.89 | (c)
59922.497 | 0.657 | 0.621 | -10.783 | -10.819 |  |  |  |  | 621 | 5526 |  | CORR | CIGR | 06:24 | 06:27 | 06:35 | 38 | 136 | 12 | EXT |  | 0.89 | (c)
59922.586 | 0.746 | 0.728 | -10.694 | -10.712 |  |  |  |  | 728 | 5526 |  | CORR | CIGR | 06:08 | 06:16 | 06:16 | 26 | 98 | 12 | EXT |  | 0.89 | (c)
59922.731 | 0.891 | 0.836 | -10.549 | -10.604 |  |  |  |  | 836 | 5526 |  | CORR | GENE | 06:13 | 06:15 | 06:23 | 359 | 124 | 10 | EXT |  | 0.93 | (c)
59925.847 | 4.007 | 3.965 | -7.433 | -7.475 |  |  |  |  | 3965 | 5526 |  | CORR | AXGR | 06:56 | 06:58 | 06:58 | 150 | 27 | 11 | EXT |  | 0.9 | (c)
59926.841 | 5.001 | 4.883 | -6.439 | -6.557 |  |  |  |  | 4883 | 5526 |  | CORR | AXGR | 07:12 | 07:13 | 07:14 | 207 | 26 | 10 | EXT |  | 0.91 | (c)
59928.496 | 6.656 | 6.636 | -4.784 | -4.804 |  |  |  |  | 4780 | 5526 |  | CORR | PITT | 07:09 | 07:09 | 07:12 | 24 | 39 | 15 | EXT |  | 0.89 | (c)
59929.386 | 7.546 | 7.436 | -3.894 | -4.004 |  |  |  |  | 3659 | 5526 |  | CORR | GENE | 07:20 | 07:26 | 07:27 | 345 | 94 | 11 | EXT |  | 0.93 | (c)
59931.653 | 9.813 | 9.774 | -1.627 | -1.666 |  |  |  |  | 1594 | 5526 |  | CORR | GENE | 05:34 | 06:12 | 06:03 | 72 | 362 | 12 | EXT |  | 0.89 | (c)
59931.888 | 10.048 | 10.019 | -1.392 | -1.421 |  |  |  |  | 1373 | 5526 |  | CORR | GENE | 05:11 | 06:01 | 05:40 | 48 | 368 | 10 | EXT |  | 0.89 | (c)
59932.145 | 10.305 | 10.28 | -1.135 | -1.16 |  |  |  |  | 1135 | 5526 |  | CORR | CIGR | 05:48 | 05:54 | 05:58 | 25 | 131 | 11 | EXT |  | 0.89 | (c)
59932.677 | 10.837 | 10.823 | -0.603 | -0.617 |  |  |  |  | 537 | 5526 |  | CORR | GENE | 06:20 | 06:46 | 06:37 | 80 | 210 | 10 | EXT |  | 0.89 | (c)
59937.053 | 3.773 | 3.68 | -7.712 | -7.805 |  |  |  |  | 3680 | 5527 |  | CORR | GENE | 06:36 | 06:39 | 06:40 | 223 | 49 | 11 | EXT |  | 0.91 | (c)
59945.625 | 0.86 | 0.582 | -10.645 | -10.923 |  |  |  |  | 582 | 5528 |  | CORR | GENE | 05:38 | 06:01 | 05:51 | 528 | 160 | 13 | EXT |  | 0.96 | (c)
59949.98 | 5.215 | 5.156 | -6.29 | -6.349 |  |  |  |  | 5156 | 5528 |  | CORR | AXGR | 06:23 | 06:25 | 06:25 | 101 | 22 | 10 | EXT |  | 0.89 | (c)
59953.437 | 8.672 | 8.649 | -2.833 | -2.856 |  |  |  |  | 2828 | 5528 |  | CORR | CIGR | 05:49 | 05:52 | 05:55 | 28 | 75 | 10 | EXT |  | 0.89 | (c)
59958.512 | 2.242 | 2.231 | -9.128 | -9.139 |  |  |  |  | 2231 | 5529 |  | CORR | PITT | 07:27 | 07:27 | 07:30 | 20 | 33 | 15 | EXT |  | 0.89 | (c)
59972.91 | 5.27 | 5.214 | -5.51 | -5.566 |  |  |  |  | 5214 | 5530 |  | CORR | GENE | 05:01 | 05:16 | 05:40 | 72 | 483 | 10 | EXT |  | 0.89 | (c)
59981.234 | 2.814 | 2.796 | -8.446 | -8.464 |  |  |  |  | 2796 | 5531 |  | CORR | CIGR | 06:26 | 06:29 | 06:32 | 18 | 76 | 13 | EXT |  | 0.89 | (c)
59982.179 | 3.759 | 3.634 | -7.501 | -7.626 |  |  |  |  | 3634 | 5531 |  | SCC | GENE | 06:09 | 06:14 | 06:16 | 280 | 82 | 21 | EXT |  | 1 | (b)
59997.037 | 7.357 | 7.285 | -3.693 | -3.765 | -1146 | -1126 | -1123 | 1085 | 3641 | 5532 |  | CORR | AXGR | 06:13 | 06:16 | 06:17 | 124 | 46 | 10 | EXT | Аномалия находится на отводе. | 0.89 | (c)
60001.283 | 0.553 | 0.531 | -10.212 | -10.234 | -838 | -781 | -722 | 605 | 531 | 5533 |  | CORR | CIGR | 08:10 | 08:19 | 08:29 | 31 | 233 | 10 | EXT |  | 0.89 | (c)
60007.82 | 7.09 | 7.062 | -3.675 | -3.703 | 2137 | 2150 | 2148 | 72 | 3581 | 5533 |  | CORR | AXGR | 04:10 | 04:12 | 04:12 | 122 | 22 | 12 | EXT |  | 0.9 | (c)
60011.126 | 10.396 | 10.362 | -0.369 | -0.403 | -1846 | -1808 | -1790 | 384 | 369 | 5533 |  | CORR | CIGR | 05:27 | 05:34 | 05:36 | 34 | 113 | 11 | EXT |  | 0.89 | (c)
60011.285 | 10.555 | 10.533 | -0.21 | -0.232 | -1845 | -1807 | -1795 | 385 | 206 | 5533 |  | CORR | CIGR | 05:27 | 05:34 | 05:36 | 26 | 101 | 11 | EXT |  | 0.89 | (c)
60032.187 | 9.317 | 9.3 | -2.113 | -2.13 |  |  |  |  | 2099 | 5535 |  | CORR | CIGR | 05:23 | 05:36 | 05:37 | 31 | 177 | 15 | EXT |  | 0.89 | (c)
60033.047 | 10.177 | 10.146 | -1.253 | -1.284 |  |  |  |  | 1247 | 5535 |  | CORR | CIGR | 05:20 | 05:20 | 05:29 | 37 | 115 | 11 | EXT |  | 0.89 | (c)
60034.904 | 0.604 | 0.575 | -10.771 | -10.8 |  |  |  |  | 575 | 5536 |  | CORR | CIGR | 03:47 | 03:53 | 03:57 | 46 | 126 | 12 | EXT |  | 0.89 | (c)
60035.905 | 1.605 | 1.593 | -9.77 | -9.782 |  |  |  |  | 1593 | 5536 |  | CORR | GENE | 06:09 | 06:22 | 06:20 | 117 | 143 | 11 | EXT |  | 0.9 | (c)
60036.43 | 2.13 | 2.049 | -9.245 | -9.326 |  |  |  |  | 2049 | 5536 |  | CORR | GENE | 06:13 | 06:16 | 06:19 | 234 | 73 | 10 | EXT |  | 0.91 | (c)
60036.74 | 2.44 | 2.42 | -8.935 | -8.955 |  |  |  |  | 2420 | 5536 |  | CORR | CIGR | 05:42 | 05:53 | 05:56 | 32 | 174 | 13 | EXT |  | 0.89 | (c)
60037.368 | 3.068 | 3.058 | -8.307 | -8.317 |  |  |  |  | 3058 | 5536 |  | CORR | CIGR | 05:42 | 05:45 | 05:51 | 20 | 109 | 10 | EXT |  | 0.89 | (c)
60037.633 | 3.333 | 3.322 | -8.042 | -8.053 |  |  |  |  | 3322 | 5536 |  | CORR | CIGR | 05:38 | 05:38 | 05:46 | 24 | 96 | 10 | EXT |  | 0.89 | (c)
60112.82 | 10.625 | 10.613 | -0.245 | -0.257 |  |  |  |  | 225 | 5542 |  | SWAN | CIGR | 06:31 | 06:38 | 06:36 | 32 | 65 |  | INT | Эквивалент потери металла 13%. |  | (c)
60135.96 | 0 | -0.003 | -11.49 | -11.493 | [5 empty] | 5545 | Нарушение формы кольцевого шва | GWAN |  | 05:14 | 06:20 | 05:56 | 0 | 522 |  | EXT | Нарушение формы кольцевого шва |  | (c)
60135.96 | 0 | -0.021 | -11.49 | -11.511 | [5 empty] | 5545 | Нарушение формы кольцевого шва | GWAN |  | 08:56 | 09:20 | 09:53 | 0 | 711 |  | EXT | Нарушение формы кольцевого шва |  | (c)
60175.893 | 6.828 | 6.81 | -4.417 | -4.435 |  |  |  |  | 4399 | 5548 |  | CORR | CIGR | 06:23 | 06:32 | 06:31 | 36 | 96 | 11 | EXT |  | 0.89 | (c)
60187.16 | 6.85 | 6.838 | -4.38 | -4.392 |  |  |  |  | 4373 | 5549 |  | CORR | CIGR | 05:52 | 05:55 | 05:58 | 19 | 80 | 10 | EXT |  | 0.89 | (c)
60209.359 | 6.279 | 6.256 | -5.191 | -5.214 |  |  |  |  | 5189 | 5551 |  | CORR | CIGR | 05:60 | 06:03 | 06:10 | 25 | 126 | 10 | EXT |  | 0.89 | (c)
60226.045 | 0 | -0.021 | -11.485 | -11.506 | [5 empty] | 5553 | Нарушение формы кольцевого шва | GWAN |  | 11:05 | 04:08 | 14:01 | 0 | 2182 |  | EXT | Нарушение формы кольцевого шва |  | (c)
60226.045 | 0 | -0.011 | -11.485 | -11.496 | [5 empty] | 5553 | Нарушение формы кольцевого шва | GWAN |  | 06:06 | 07:11 | 07:43 | 0 | 1207 |  | EXT | Нарушение формы кольцевого шва |  | (c)
60297.454 | 3.894 | 3.813 | -7.626 | -7.707 | -2193 | -2051 | -2013 | 37 | 3813 | 5559 | Дефект проката | MIAN | GENE | 08:21 | 08:44 | 08:51 | 127 | 360 |  | INT | Дефект проката Эквивалент потери металла 18%. Аномалия находится на упругопластическом изгибе: R=412 D, максимальное растяжение на 5.5 час. |  | (c)
60316.41 | 0 | -0.013 | -11.475 | -11.488 | [5 empty] | 5561 | Нарушение формы кольцевого шва | GWAN |  | 04:39 | 05:29 | 06:10 | 0 | 1127 |  | EXT | Нарушение формы кольцевого шва Аномалия находится на отводе. |  | (c)
60330.203 | 2.318 | 2.3 | -9.167 | -9.185 |  |  |  |  | 2300 | 5562 |  | CORR | CIGR | 06:19 | 06:26 | 06:26 | 29 | 86 | 10 | EXT |  | 0.89 | (c)
60375.658 | 1.808 | 1.77 | -9.187 | -9.225 |  |  |  |  | 1770 | 5566 |  | CORR | GENE | 05:19 | 05:28 | 05:30 | 50 | 131 | 14 | EXT |  | 0.89 | (c)
60406.376 | 10.016 | 9.977 | -1.444 | -1.483 | -306 | -185 | -183 | 61 | 1394 | 5568 |  | CORR | GENE | 08:12 | 08:32 | 08:32 | 89 | 245 | 11 | EXT | Аномалия находится на отводе. | 0.85 | (c)
60453.711 | 0.201 | 0.189 | -11.139 | -11.151 | -2082 | -1991 | -2005 | 149 | 189 | 5573 |  | CORR | CIGR | 03:33 | 03:48 | 03:45 | 32 | 153 | 15 | EXT |  | 0.84 | (c)
60453.817 | 0.307 | 0.297 | -11.033 | -11.043 | -1906 | -1821 | -1861 | 325 | 297 | 5573 |  | CORR | CISL | 04:01 | 04:15 | 04:09 | 16 | 89 | 11 | EXT |  | 0.84 | (c)
60468.387 | 3.537 | 3.537 | -7.948 | -7.948 |  |  |  |  | 3537 | 5574 |  | CORR | CIGR | 07:55 | 07:55 | 08:01 | 21 | 71 | 11 | EXT |  | 0.89 | (c)
60476.335 | 0 | -0.021 | -11.475 | -11.496 | [5 empty] | 5575 | Нарушение формы кольцевого шва | GWAN |  | 08:47 | 10:19 | 10:11 | 0 | 1036 |  | EXT | Нарушение формы кольцевого шва |  | (c)
60487.81 | 0 | -0.024 | -11.305 | -11.329 | [5 empty] | 5576 | Нарушение формы кольцевого шва | GWAN |  | 10:57 | 03:49 | 13:32 | 0 | 1921 |  | EXT | Нарушение формы кольцевого шва |  | (c)
60552.182 | 8.057 | 8.057 | -2.883 | -2.883 | 1298 | 1333 | 1357 | 815 | 2864 | 5581 |  | CORR | CIGR | 05:49 | 05:55 | 05:58 | 19 | 118 | 13 | EXT | Аномалия находится на отводе. | 0.88 | (c)
60588.76 | 0 | -0.011 | -10.495 | -10.506 | [5 empty] | 5585 | Нарушение формы кольцевого шва | GWAN |  | 06:17 | 03:46 | 11:22 | 0 | 3780 |  | EXT | Нарушение формы кольцевого шва |  | (c)
60599.255 | 0 | -0.013 | -11.45 | -11.463 | [5 empty] | 5586 | Нарушение формы кольцевого шва | GWAN |  | 02:18 | 09:14 | 08:04 | 0 | 4288 |  | EXT | Нарушение формы кольцевого шва |  | (c)
60631.397 | 9.657 | 9.543 | -1.808 | -1.922 |  |  |  |  | 1367 | 5588 |  | CORR | GENE | 08:02 | 08:24 | 08:16 | 555 | 169 | 12 | EXT |  | 0.95 | (c)
60635.71 | 2.505 | 2.477 | -6.375 | -6.403 |  |  |  |  | 2477 | 5589 |  | CORR | CIGR | 06:27 | 06:35 | 06:58 | 28 | 387 | 10 | EXT |  | 0.89 | (c)
60636.556 | 3.351 | 3.135 | -5.529 | -5.745 |  |  |  |  | 3135 | 5589 |  | CORR | GENE | 08:15 | 08:16 | 08:19 | 242 | 56 | 13 | EXT |  | 0.92 | (c)
60639.183 | 5.978 | 5.872 | -2.902 | -3.008 |  |  |  |  | 2788 | 5589 |  | CORR | GENE | 08:24 | 08:26 | 08:28 | 220 | 59 | 11 | EXT |  | 0.91 | (c)
60639.586 | 6.381 | 6.37 | -2.499 | -2.51 |  |  |  |  | 2483 | 5589 |  | CORR | CIGR | 07:38 | 07:48 | 07:50 | 27 | 150 | 12 | EXT |  | 0.89 | (c)
60639.797 | 6.592 | 6.568 | -2.288 | -2.312 |  |  |  |  | 2285 | 5589 |  | CORR | CIGR | 08:39 | 08:57 | 08:59 | 27 | 249 | 12 | EXT |  | 0.89 | (c)
60641.023 | 7.818 | 7.361 | -1.062 | -1.519 |  |  |  |  | 873 | 5589 |  | CORR | GENE | 07:59 | 08:08 | 08:06 | 646 | 95 | 12 | EXT |  | 0.96 | (c)
60641.244 | 8.039 | 8.023 | -0.841 | -0.857 |  |  |  |  | 824 | 5589 |  | CORR | CIGR | 07:47 | 07:58 | 08:04 | 33 | 209 | 12 | EXT |  | 0.89 | (c)
60641.513 | 8.308 | 8.303 | -0.572 | -0.577 |  |  |  |  | 555 | 5589 |  | CORR | CIGR | 07:45 | 07:48 | 07:53 | 22 | 102 | 10 | EXT |  | 0.89 | (c)
60641.721 | 8.516 | 8.494 | -0.364 | -0.386 |  |  |  |  | 326 | 5589 |  | CORR | AXGR | 07:55 | 07:56 | 07:57 | 60 | 22 | 10 | EXT |  | 0.89 | (c)
60642.085 | 0 | -0.023 | -11.49 | -11.513 | [5 empty] | 5590 | Нарушение формы кольцевого шва | GWAN |  | 07:26 | 07:56 | 07:53 | 0 | 337 |  | EXT | Нарушение формы кольцевого шва |  | (c)
60642.845 | 0.76 | 0.743 | -10.73 | -10.747 |  |  |  |  | 743 | 5590 |  | CORR | CIGR | 07:36 | 07:38 | 07:47 | 40 | 143 | 10 | EXT |  | 0.89 | (c)
60653.575 | 0 | -0.017 | -10.91 | -10.927 | [5 empty] | 5591 | Нарушение формы кольцевого шва | GWAN |  | 09:05 | 02:18 | 14:53 | 0 | 4312 |  | EXT | Нарушение формы кольцевого шва |  | (c)
60664.485 | 0 | -0.012 | -11.48 | -11.492 | [5 empty] | 5592 | Нарушение формы кольцевого шва | GWAN |  | 11:36 | 04:48 | 17:10 | 0 | 4145 |  | EXT | Нарушение формы кольцевого шва |  | (c)
60699.642 | 0.782 | 0.759 | -10.613 | -10.636 | 1512 | 1536 | 1566 | 611 | 759 | 5595 |  | CORR | CIGR | 04:02 | 04:06 | 04:10 | 23 | 108 | 13 | EXT | Аномалия находится на отводе. | 0.89 | (c)
60718.042 | 7.787 | 7.77 | -3.573 | -3.59 | -1712 | -1690 | -1661 | 519 | 3573 | 5596 |  | CORR | CIGR | 07:29 | 07:33 | 07:38 | 17 | 102 | 11 | EXT |  | 0.88 | (c)
60718.424 | 8.169 | 8.132 | -3.191 | -3.228 | -1951 | -1794 | -1832 | 280 | 3181 | 5596 |  | CORR | CIGR | 06:51 | 07:16 | 07:10 | 47 | 237 | 10 | EXT |  | 0.89 | (c)
60731.774 | 10.159 | 10.046 | -1.266 | -1.379 |  |  |  |  | 1054 | 5597 |  | CORR | GENE | 06:31 | 06:35 | 06:35 | 325 | 49 | 10 | EXT |  | 0.92 | (c)
60732.375 | 10.76 | 10.701 | -0.665 | -0.724 |  |  |  |  | 578 | 5597 |  | CORR | GENE | 06:52 | 06:57 | 06:56 | 146 | 58 | 10 | EXT |  | 0.9 | (c)
60766.85 | 0 | -0.017 | -11.495 | -11.512 | [5 empty] | 5601 | Нарушение формы кольцевого шва | GWAN |  | 08:25 | 02:08 | 11:30 | 0 | 2293 |  | EXT | Нарушение формы кольцевого шва |  | (c)
60766.85 | 0 | -0.007 | -11.495 | -11.502 | [5 empty] | 5601 | Нарушение формы кольцевого шва | GWAN |  | 04:53 | 05:10 | 05:29 | 0 | 445 |  | EXT | Нарушение формы кольцевого шва |  | (c)
60778.492 | 0.147 | 0.132 | -11.328 | -11.343 |  |  |  |  | 132 | 5602 |  | CORR | CIGR | 04:52 | 04:58 | 04:58 | 28 | 79 | 12 | EXT |  | 0.89 | (c)
60787.767 | 9.422 | 9.352 | -2.053 | -2.123 |  |  |  |  | 1981 | 5602 |  | CORR | AXGR | 07:51 | 07:54 | 07:53 | 142 | 23 | 11 | EXT |  | 0.9 | (c)
60789.977 | 0.157 | 0.145 | -11.328 | -11.34 |  |  |  |  | 145 | 5603 |  | CORR | CIGR | 06:25 | 06:28 | 06:31 | 26 | 66 | 11 | EXT |  | 0.89 | (c)
60790.945 | 1.125 | 1.108 | -10.36 | -10.377 |  |  |  |  | 1108 | 5603 |  | CORR | CIGR | 06:38 | 06:45 | 06:46 | 25 | 102 | 12 | EXT |  | 0.89 | (c)
60792.554 | 2.734 | 2.725 | -8.751 | -8.76 |  |  |  |  | 2725 | 5603 |  | CORR | CIGR | 06:43 | 06:46 | 06:50 | 19 | 79 | 11 | EXT |  | 0.89 | (c)
60792.658 | 2.838 | 2.823 | -8.647 | -8.662 |  |  |  |  | 2823 | 5603 |  | CORR | GENE | 05:09 | 05:52 | 05:38 | 75 | 351 | 11 | EXT |  | 0.89 | (c)
60792.971 | 3.151 | 3.11 | -8.334 | -8.375 |  |  |  |  | 3110 | 5603 |  | CORR | AXGR | 06:20 | 06:21 | 06:22 | 120 | 28 | 10 | EXT |  | 0.89 | (c)
60793.027 | 3.207 | 3.198 | -8.278 | -8.287 |  |  |  |  | 3198 | 5603 |  | CORR | CIGR | 06:42 | 06:43 | 06:48 | 20 | 72 | 11 | EXT |  | 0.89 | (c)
60847.695 | 1.28 | 1.264 | -10.18 | -10.196 | 1348 | 1369 | 1394 | 790 | 1264 | 5608 |  | CORR | CIGR | 02:07 | 02:10 | 02:15 | 32 | 93 | 10 | EXT |  | 0.89 | (c)
60890.486 | 10.231 | 10.207 | -1.114 | -1.138 | 920 | 987 | 1017 | 920 | 1097 | 5611 |  | CORR | CIGR | 04:54 | 05:05 | 05:10 | 41 | 195 | 12 | EXT |  | 0.89 | (c)
60891.6 | 0 | -0.012 | -11.435 | -11.447 | 1372 | 2032 | 1780 | 42 |  | 5612 | Нарушение формы кольцевого шва | GWAN |  | 02:20 | 04:07 | 03:26 | 0 | 816 |  | EXT | Нарушение формы кольцевого шва |  | (c)
60891.6 | 0 | -0.002 | -11.435 | -11.437 | -1877 | -1708 | -1750 | 353 |  | 5612 | Нарушение формы кольцевого шва | GWAN |  | 05:36 | 06:03 | 05:56 | 0 | 256 |  | EXT | Нарушение формы кольцевого шва |  | (c)
60891.6 | 0 | -0.019 | -11.435 | -11.454 | -879 | -793 | -56 | 0 |  | 5612 | Нарушение формы кольцевого шва | GWAN |  | 08:17 | 08:31 | 10:30 | 0 | 1645 |  | EXT | Нарушение формы кольцевого шва |  | (c)
60902.265 | 10.665 | 10.646 | -0.77 | -0.789 | -1061 | -1020 | -1016 | 972 | 770 | 5612 |  | CORR | CIGR | 07:47 | 07:54 | 07:55 | 19 | 89 | 12 | EXT |  | 0.88 | (c)
60956.186 | 8.796 | 8.782 | -1.544 | -1.558 |  |  |  |  | 1482 | 5617 |  | CORR | GENE | 05:20 | 05:31 | 05:29 | 76 | 110 | 10 | EXT |  | 0.89 | (c)
60959.423 | 1.693 | 1.667 | -9.837 | -9.863 |  |  |  |  | 1667 | 5618 |  | SWAN | CIGR | 10:23 | 10:31 | 10:30 | 45 | 91 |  | INT | Эквивалент потери металла 12%. |  | (c)
60965.848 | 8.118 | 8.094 | -3.412 | -3.436 |  |  |  |  | 3397 | 5618 |  | CORR | CIGR | 06:40 | 06:60 | 06:56 | 39 | 193 | 10 | EXT |  | 0.89 | (c)
60966.004 | 8.274 | 8.231 | -3.256 | -3.299 |  |  |  |  | 3172 | 5618 |  | CORR | GENE | 06:37 | 06:40 | 06:41 | 127 | 55 | 10 | EXT |  | 0.9 | (c)
60966.202 | 8.472 | 8.45 | -3.058 | -3.08 |  |  |  |  | 3051 | 5618 |  | CORR | CIGR | 06:44 | 06:46 | 06:53 | 29 | 109 | 10 | EXT |  | 0.89 | (c)
60966.305 | 8.575 | 8.553 | -2.955 | -2.977 |  |  |  |  | 2944 | 5618 |  | CORR | CIGR | 06:22 | 06:30 | 06:39 | 33 | 220 | 11 | EXT |  | 0.89 | (c)
60966.977 | 9.247 | 8.815 | -2.283 | -2.715 |  |  |  |  | 2209 | 5618 |  | CORR | GENE | 06:57 | 07:09 | 07:07 | 506 | 124 | 15 | EXT |  | 0.97 | (c)
60967.251 | 9.521 | 9.42 | -2.009 | -2.11 |  |  |  |  | 1977 | 5618 |  | CORR | GENE | 07:10 | 07:31 | 07:28 | 133 | 227 | 10 | EXT |  | 0.9 | (c)
60967.355 | 9.625 | 9.545 | -1.905 | -1.985 |  |  |  |  | 1789 | 5618 |  | CORR | GENE | 07:44 | 07:46 | 07:51 | 196 | 82 | 10 | EXT |  | 0.9 | (c)
60968.317 | 10.587 | 10.505 | -0.943 | -1.025 |  |  |  |  | 821 | 5618 |  | CORR | GENE | 08:14 | 08:20 | 08:19 | 204 | 58 | 10 | EXT |  | 0.91 | (c)
60968.886 | 11.156 | 10.933 | -0.374 | -0.597 |  |  |  |  | 231 | 5618 |  | CORR | GENE | 07:12 | 07:24 | 07:34 | 366 | 265 | 11 | EXT |  | 0.93 | (c)
60969.26 | 0 | -0.016 | -11.465 | -11.481 | [5 empty] | 5619 | Нарушение формы кольцевого шва | GWAN |  | 11:50 | 00:33 | 14:12 | 0 | 1763 |  | EXT | Нарушение формы кольцевого шва |  | (c)
60969.26 | 0 | -0.018 | -11.465 | -11.483 | [5 empty] | 5619 | Нарушение формы кольцевого шва | GWAN |  | 06:45 | 09:19 | 08:28 | 0 | 1276 |  | EXT | Нарушение формы кольцевого шва |  | (c)
60969.482 | 0.222 | 0.204 | -11.243 | -11.261 |  |  |  |  | 204 | 5619 |  | CORR | CIGR | 07:35 | 07:55 | 07:59 | 41 | 289 | 11 | EXT |  | 0.89 | (c)
60969.913 | 0.653 | 0.549 | -10.812 | -10.916 |  |  |  |  | 549 | 5619 |  | CORR | GENE | 08:12 | 08:17 | 08:19 | 189 | 78 | 10 | EXT |  | 0.9 | (c)
60972.67 | 3.41 | 3.357 | -8.055 | -8.108 |  |  |  |  | 3357 | 5619 |  | CORR | GENE | 04:33 | 04:49 | 04:52 | 64 | 238 | 11 | EXT | Аномалия находится на упругопластическом изгибе: R=955 D, максимальное растяжение на 6.8 час. | 0.89 | (c)
60982.347 | 1.622 | 1.316 | -9.773 | -10.079 |  |  |  |  | 1316 | 5620 |  | CORR | GENE | 03:09 | 04:09 | 03:55 | 381 | 570 | 13 | EXT | Аномалия находится на упругопластическом изгибе: R=423 D, максимальное растяжение на 6.1 час. | 0.94 | (c)
60992.12 | 0 | -0.021 | -11.07 | -11.091 | [5 empty] | 5621 | Нарушение формы кольцевого шва | GWAN |  | 02:58 | 08:01 | 05:44 | 0 | 2060 |  | EXT | Нарушение формы кольцевого шва Аномалия находится на упругопластическом изгибе: R=803 D, максимальное растяжение на 6.2 час. |  | (c)
61007.992 | 4.802 | 4.536 | -6.688 | -6.954 |  |  |  |  | 4536 | 5622 |  | CORR | GENE | 04:01 | 04:08 | 04:07 | 381 | 67 | 11 | EXT |  | 0.93 | (c)
61019.071 | 4.391 | 4.363 | -5.803 | -5.831 |  |  |  |  | 4363 | 5623а |  | CORR | CIGR | 06:13 | 06:20 | 06:22 | 44 | 110 | 11 | EXT |  | 0.89 | (c)
61019.871 | 5.191 | 5.173 | -5.003 | -5.021 |  |  |  |  | 4982 | 5623а |  | CORR | CIGR | 05:57 | 06:10 | 06:09 | 39 | 144 | 14 | EXT |  | 0.89 | (c)
61027.945 | 0 | -0.015 | -8.585 | -8.6 | [5 empty] | 5624а | Нарушение формы кольцевого шва | GWAN |  | 03:03 | 04:06 | 05:17 | 0 | 1655 |  | EXT | Нарушение формы кольцевого шва |  | (c)
61027.945 | 0 | -0.025 | -8.585 | -8.61 | [5 empty] | 5624а | Нарушение формы кольцевого шва | GWAN |  | 09:18 | 10:56 | 10:44 | 0 | 1065 |  | EXT | Нарушение формы кольцевого шва |  | (c)
61036.53 | 0 | -0.015 | -11.24 | -11.255 | [5 empty] | 5625 | Нарушение формы кольцевого шва | GWAN |  | 04:15 | 05:26 | 06:32 | 0 | 1707 |  | EXT | Нарушение формы кольцевого шва |  | (c)
61038.943 | 2.413 | 2.403 | -8.827 | -8.837 |  |  |  |  | 2403 | 5625 |  | CORR | CIGR | 04:22 | 04:27 | 04:28 | 17 | 79 | 10 | EXT |  | 0.89 | (c)
61047.77 | 0 | -0.024 | -11.515 | -11.539 | [5 empty] | 5626 | Нарушение формы кольцевого шва | GWAN |  | 04:31 | 05:58 | 05:40 | 0 | 860 |  | EXT | Нарушение формы кольцевого шва |  | (c)
61070.705 | 0 | -0.018 | -11.55 | -11.568 | [5 empty] | 5628 | Нарушение формы кольцевого шва | GWAN |  | 01:12 | 02:39 | 02:03 | 0 | 638 |  | EXT | Нарушение формы кольцевого шва |  | (c)
61070.705 | 0 | -0.027 | -11.55 | -11.577 | [5 empty] | 5628 | Нарушение формы кольцевого шва | GWAN |  | 07:45 | 10:42 | 09:51 | 0 | 1564 |  | EXT | Нарушение формы кольцевого шва |  | (c)
61076.846 | 6.141 | 5.829 | -5.409 | -5.721 |  |  |  |  | 5031 | 5628 |  | CORR | GENE | 04:12 | 04:41 | 04:38 | 690 | 314 | 11 | EXT |  | 0.96 | (c)
61077.614 | 6.909 | 6.783 | -4.641 | -4.767 |  |  |  |  | 4420 | 5628 |  | CORR | GENE | 04:10 | 04:23 | 04:23 | 347 | 162 | 11 | EXT |  | 0.93 | (c)
61088.1 | 5.845 | 5.803 | -5.66 | -5.702 |  |  |  |  | 5645 | 5629 |  | ARTD | GENE | 01:40 | 06:34 | 05:28 | 57 | 2837 |  | EXT | Эквивалент потери металла 11%. От изолировочной машины. |  | (c)
61090.83 | 8.575 | 8.556 | -2.93 | -2.949 |  |  |  |  | 2925 | 5629 |  | CORR | CIGR | 04:32 | 04:37 | 04:40 | 24 | 99 | 10 | EXT |  | 0.89 | (c)
61113.546 | 8.291 | 8.244 | -3.104 | -3.151 |  |  |  |  | 3071 | 5631 |  | CORR | AXGR | 07:17 | 07:19 | 07:20 | 80 | 30 | 10 | EXT |  | 0.89 | (c)
61124.297 | 7.647 | 7.633 | -3.693 | -3.707 | 1310 | 1310 | 1322 | 897 | 3685 | 5632 |  | CORR | PITT | 06:15 | 06:15 | 06:17 | 22 | 24 | 15 | EXT | Аномалия находится на отводе. | 0.89 | (c)
61126.61 | 9.96 | 9.946 | -1.38 | -1.394 | 1021 | 1022 | 1032 | 1021 | 1353 | 5632 |  | CORR | PITT | 05:28 | 05:28 | 05:30 | 41 | 22 | 22 | EXT | Аномалия находится на отводе. | 0.89 | (c)
61130.216 | 2.226 | 2.209 | -9.224 | -9.241 | -1661 | -1583 | -1601 | 570 | 2209 | 5633 |  | CORR | CIGR | 05:19 | 05:32 | 05:29 | 26 | 120 | 12 | EXT |  | 0.89 | (c)
61131.856 | 3.866 | 3.816 | -7.584 | -7.634 | -1982 | -1950 | -1960 | 248 | 3816 | 5633 |  | CORR | AXGR | 04:27 | 04:32 | 04:31 | 168 | 45 | 10 | EXT |  | 0.9 | (c)
61132.393 | 4.403 | 4.375 | -7.047 | -7.075 | -2024 | -1980 | -1960 | 206 | 4375 | 5633 |  | CORR | GENE | 04:20 | 04:28 | 04:31 | 81 | 129 | 11 | EXT |  | 0.89 | (c)
61132.825 | 4.835 | 4.826 | -6.615 | -6.624 | -1877 | -1837 | -1827 | 354 | 4826 | 5633 |  | CORR | CIGR | 04:44 | 04:51 | 04:52 | 19 | 100 | 12 | EXT |  | 0.88 | (c)
61133.477 | 5.487 | 5.46 | -5.963 | -5.99 | -1995 | -1974 | -1951 | 236 | 5460 | 5633 |  | CORR | CIGR | 04:25 | 04:29 | 04:32 | 34 | 88 | 10 | EXT |  | 0.89 | (c)
61133.849 | 5.859 | 5.811 | -5.591 | -5.639 | -1967 | -1957 | -1908 | 264 | 5588 | 5633 |  | CORR | GENE | 04:30 | 04:31 | 04:39 | 51 | 118 | 10 | EXT |  | 0.89 | (c)
61134.143 | 6.153 | 6.093 | -5.297 | -5.357 | -1889 | -1874 | -1871 | 341 | 5200 | 5633 |  | CORR | AXGR | 04:42 | 04:45 | 04:45 | 157 | 37 | 15 | EXT |  | 0.91 | (c)
61134.896 | 6.906 | 6.811 | -4.544 | -4.639 | -1921 | -1652 | -1726 | 310 | 4513 | 5633 |  | CORR | GENE | 04:37 | 05:21 | 05:09 | 126 | 390 | 10 | EXT |  | 0.89 | (c)
61135.505 | 7.515 | 7.51 | -3.935 | -3.94 | -1107 | -1079 | -1059 | 1012 | 3915 | 5633 |  | CORR | CIGR | 06:48 | 06:53 | 06:56 | 25 | 95 | 10 | EXT |  | 0.88 | (c)
61135.912 | 7.922 | 7.903 | -3.528 | -3.547 | -1610 | -1576 | -1577 | 621 | 3523 | 5633 |  | CORR | CIGR | 05:27 | 05:33 | 05:33 | 24 | 66 | 10 | EXT |  | 0.88 | (c)
61136.871 | 8.881 | 8.872 | -2.569 | -2.578 | -1646 | -1646 | -1626 | 585 | 2562 | 5633 |  | CORR | CIGR | 05:22 | 05:22 | 05:25 | 16 | 39 | 10 | EXT |  | 0.88 | (c)
61136.949 | 8.959 | 8.881 | -2.491 | -2.569 | -1545 | -1542 | -1531 | 686 | 2413 | 5633 |  | CORR | AXGR | 05:38 | 05:38 | 05:40 | 156 | 27 | 12 | EXT |  | 0.9 | (c)
61137.162 | 9.172 | 9.112 | -2.278 | -2.338 | -1280 | -1261 | -1259 | 951 | 2229 | 5633 |  | CORR | AXGR | 06:21 | 06:24 | 06:24 | 109 | 41 | 10 | EXT |  | 0.89 | (c)
61137.251 | 9.261 | 9.215 | -2.189 | -2.235 | -1641 | -1563 | -1558 | 590 | 2187 | 5633 |  | CORR | GENE | 05:22 | 05:35 | 05:36 | 48 | 165 | 12 | EXT |  | 0.89 | (c)
61137.587 | 9.597 | 9.579 | -1.853 | -1.871 | -1570 | -1526 | -1502 | 661 | 1835 | 5633 |  | CORR | CIGR | 05:34 | 05:41 | 05:45 | 36 | 136 | 15 | EXT |  | 0.89 | (c)
61138.329 | 10.339 | 10.318 | -1.111 | -1.132 | -1223 | -1175 | -1174 | 1008 | 1102 | 5633 |  | CORR | CIGR | 06:30 | 06:37 | 06:38 | 30 | 97 | 15 | EXT |  | 0.89 | (c)
61142.01 | 2.57 | 2.509 | -8.9 | -8.961 |  |  |  |  | 2509 | 5634 |  | CORR | GENE | 06:41 | 06:50 | 07:05 | 73 | 291 | 12 | EXT |  | 0.89 | (c)
61147.556 | 8.116 | 8.102 | -3.354 | -3.368 |  |  |  |  | 3337 | 5634 |  | CORR | CIGR | 04:43 | 04:50 | 04:51 | 31 | 99 | 10 | EXT |  | 0.89 | (c)
61147.559 | 8.119 | 8.103 | -3.351 | -3.367 |  |  |  |  | 3311 | 5634 |  | CORR | GENE | 04:19 | 04:24 | 04:26 | 56 | 81 | 10 | EXT |  | 0.89 | (c)
61151.726 | 0.816 | 0.785 | -10.534 | -10.565 |  |  |  |  | 785 | 5635 |  | CORR | CIGR | 04:48 | 04:51 | 04:57 | 31 | 119 | 14 | EXT |  | 0.89 | (c)
61151.81 | 0.9 | 0.868 | -10.45 | -10.482 |  |  |  |  | 868 | 5635 |  | CORR | CIGR | 04:54 | 04:54 | 05:06 | 34 | 146 | 10 | EXT |  | 0.89 | (c)
61163.334 | 1.074 | 1.007 | -10.601 | -10.668 |  |  |  |  | 1007 | 5636 |  | CORR | AXGR | 04:24 | 04:29 | 04:27 | 159 | 37 | 10 | EXT |  | 0.9 | (c)
61193.55 | 8.955 | 8.929 | -2.615 | -2.641 |  |  |  |  | 2600 | 5638 |  | SWAN | CIGR | 00:41 | 00:48 | 00:49 | 41 | 98 |  | INT | Эквивалент потери металла 15%. |  | (c)
61218.715 | 0 | -0.02 | -11.645 | -11.665 | [5 empty] | 5641 | Нарушение формы кольцевого шва | GWAN |  | 00:57 | 03:08 | 03:04 | 0 | 1568 |  | EXT | Нарушение формы кольцевого шва |  | (c)
61218.715 | 0 | -0.011 | -11.645 | -11.656 | [5 empty] | 5641 | Нарушение формы кольцевого шва | GWAN |  | 06:20 | 06:30 | 07:55 | 0 | 1179 |  | EXT | Нарушение формы кольцевого шва |  | (c)
61230.36 | 0 | -0.009 | -8.016 | -8.025 | [5 empty] | 5642а | Нарушение формы кольцевого шва | GWAN |  | 03:42 | 04:54 | 04:37 | 0 | 676 |  | EXT | Нарушение формы кольцевого шва |  | (c)
61256.117 | 4.122 | 4.02 | -7.438 | -7.54 |  |  |  |  | 4020 | 5644 |  | CORR | AXGR | 06:13 | 06:16 | 06:15 | 102 | 23 | 10 | EXT |  | 0.89 | (c)
61263.555 | 0 | -0.018 | -10.82 | -10.838 | [5 empty] | 5645 | Нарушение формы кольцевого шва | GWAN |  | 01:07 | 01:25 | 03:35 | 0 | 1832 |  | EXT | Нарушение формы кольцевого шва |  | (c)
61266.483 | 2.928 | 2.868 | -7.892 | -7.952 |  |  |  |  | 2868 | 5645 |  | CORR | GENE | 05:33 | 05:57 | 05:53 | 74 | 245 | 12 | EXT |  | 0.89 | (c)
61270.043 | 6.488 | 6.422 | -4.332 | -4.398 |  |  |  |  | 4268 | 5645 |  | DENT | GENE | 00:23 | 00:29 | 00:31 | 130 | 93 | 0.7 | N/A | Глубина вмятины: 10 мм (0,7%). Линейка: 13 см в (642 см; 00:29 ч:мин) |  | (c)
61273.562 | 10.007 | 9.569 | -0.813 | -1.251 |  |  |  |  | 708 | 5645 |  | CORR | GENE | 06:07 | 06:15 | 06:18 | 543 | 142 | 14 | EXT |  | 0.97 | (c)
61273.793 | 10.238 | 10.224 | -0.582 | -0.596 |  |  |  |  | 566 | 5645 |  | CORR | CIGR | 06:04 | 06:10 | 06:15 | 30 | 129 | 10 | EXT |  | 0.89 | (c)
61285.455 | 0 | -0.02 | -11.34 | -11.36 | 507 | 1938 | 1825 | 507 |  | 5647 | Нарушение формы кольцевого шва | GWAN |  | 08:41 | 00:31 | 12:13 | 0 | 2636 |  | EXT | Нарушение формы кольцевого шва |  | (c)
61288.04 | 2.585 | 2.572 | -8.755 | -8.768 | -527 | -493 | -475 | 423 | 2572 | 5647 |  | CORR | CIGR | 05:54 | 05:59 | 06:02 | 19 | 104 | 10 | EXT |  | 0.89 | (c)
61288.855 | 3.4 | 3.348 | -7.94 | -7.992 | -766 | -696 | -591 | 416 | 3348 | 5647 |  | CORR | GENE | 05:15 | 05:26 | 05:43 | 58 | 350 | 10 | EXT |  | 0.89 | (c)
61289.25 | 3.795 | 3.764 | -7.545 | -7.576 | -839 | -783 | -709 | 579 | 3764 | 5647 |  | CORR | CIGR | 05:03 | 05:12 | 05:24 | 47 | 260 | 12 | EXT |  | 0.89 | (c)
61294.75 | 9.295 | 9.244 | -2.045 | -2.096 | -643 | -507 | -448 | 254 | 2014 | 5647 |  | CORR | GENE | 05:35 | 05:57 | 06:06 | 82 | 389 | 10 | EXT |  | 0.89 | (c)
61300.658 | 3.863 | 3.834 | -6.832 | -6.861 | -816 | -740 | -708 | 599 | 3834 | 5648 |  | CORR | GENE | 08:18 | 08:30 | 08:35 | 65 | 216 | 10 | EXT |  | 0.89 | (c)
61313.605 | 6.115 | 6.09 | -5.31 | -5.335 |  |  |  |  | 5292 | 5649 |  | CORR | CIGR | 05:24 | 05:34 | 05:33 | 43 | 111 | 14 | EXT |  | 0.89 | (c)
61316.02 | 8.53 | 8.498 | -2.895 | -2.927 |  |  |  |  | 2808 | 5649 |  | CORR | GENE | 05:01 | 06:48 | 06:03 | 119 | 778 | 12 | EXT |  | 0.9 | (c)
61318.915 | 0 | -0.015 | -11.48 | -11.495 | [5 empty] | 5650 | Нарушение формы кольцевого шва | GWAN |  | 01:12 | 01:41 | 03:33 | 0 | 1751 |  | EXT | Нарушение формы кольцевого шва |  | (c)
61318.915 | 0 | -0.018 | -11.48 | -11.498 | [5 empty] | 5650 | Нарушение формы кольцевого шва | GWAN |  | 06:48 | 10:15 | 09:48 | 0 | 2233 |  | EXT | Нарушение формы кольцевого шва |  | (c)
61332.664 | 2.269 | 2.254 | -9.211 | -9.226 |  |  |  |  | 2254 | 5651 |  | CORR | GENE | 05:22 | 06:08 | 05:57 | 55 | 429 | 12 | EXT |  | 0.89 | (c)
61355.958 | 2.913 | 2.713 | -8.318 | -8.518 |  |  |  |  | 2713 | 5653а |  | CORR | GENE | 04:50 | 05:05 | 05:06 | 509 | 196 | 12 | EXT |  | 0.95 | (c)
61522.813 | 0 | -0.01 | -11.42 | -11.43 | [5 empty] | 5668а | Нарушение формы кольцевого шва | GWAN |  | 03:02 | 10:16 | 07:46 | 0 | 3520 |  | EXT | Нарушение формы кольцевого шва |  | (c)
61534.233 | 0 | -0.022 | -11.296 | -11.318 | [5 empty] | 5669а | Нарушение формы кольцевого шва | GWAN |  | 01:08 | 01:18 | 01:49 | 0 | 506 |  | EXT | Нарушение формы кольцевого шва |  | (c)
61534.233 | 0 | -0.014 | -11.296 | -11.31 | [5 empty] | 5669а | Нарушение формы кольцевого шва | GWAN |  | 07:56 | 08:57 | 09:25 | 0 | 1106 |  | EXT | Нарушение формы кольцевого шва |  | (c)
61538.169 | 3.936 | 3.919 | -7.36 | -7.377 |  |  |  |  | 3919 | 5669а |  | CORR | CIGR | 06:04 | 06:11 | 06:11 | 35 | 89 | 10 | EXT |  | 0.89 | (c)
61538.615 | 4.382 | 4.364 | -6.914 | -6.932 |  |  |  |  | 4364 | 5669а |  | CORR | CIGR | 06:27 | 06:44 | 06:39 | 43 | 151 | 10 | EXT |  | 0.89 | (c)
61538.737 | 4.504 | 4.466 | -6.792 | -6.83 |  |  |  |  | 4466 | 5669а |  | CORR | GENE | 06:03 | 06:25 | 06:27 | 79 | 299 | 14 | EXT |  | 0.89 | (c)
61539.06 | 4.827 | 4.548 | -6.469 | -6.748 |  |  |  |  | 4548 | 5669а |  | CORR | GENE | 05:46 | 05:49 | 05:53 | 300 | 89 | 12 | EXT |  | 0.93 | (c)
61539.126 | 4.893 | 4.86 | -6.403 | -6.436 |  |  |  |  | 4860 | 5669а |  | CORR | GENE | 05:25 | 05:32 | 05:37 | 56 | 146 | 14 | EXT |  | 0.89 | (c)
61539.489 | 5.256 | 5.202 | -6.04 | -6.094 |  |  |  |  | 5202 | 5669а |  | CORR | GENE | 06:01 | 06:11 | 06:18 | 76 | 206 | 15 | EXT |  | 0.89 | (c)
61540.632 | 6.399 | 6.35 | -4.897 | -4.946 |  |  |  |  | 4861 | 5669а |  | CORR | AXGR | 05:29 | 05:32 | 05:32 | 85 | 36 | 10 | EXT |  | 0.89 | (c)
61541.069 | 6.836 | 6.817 | -4.46 | -4.479 |  |  |  |  | 4445 | 5669а |  | CORR | CIGR | 05:31 | 05:38 | 05:40 | 34 | 113 | 10 | EXT |  | 0.89 | (c)
61541.341 | 7.108 | 7.032 | -4.188 | -4.264 |  |  |  |  | 4132 | 5669а |  | CORR | GENE | 06:30 | 06:34 | 06:34 | 132 | 53 | 10 | EXT |  | 0.9 | (c)
61541.41 | 7.177 | 7.163 | -4.119 | -4.133 |  |  |  |  | 4089 | 5669а |  | CORR | CIGR | 05:30 | 05:37 | 05:39 | 44 | 115 | 11 | EXT |  | 0.89 | (c)
61544.772 | 10.539 | 10.499 | -0.757 | -0.797 |  |  |  |  | 746 | 5669а |  | CORR | GENE | 06:32 | 07:03 | 06:52 | 51 | 248 | 11 | EXT |  | 0.89 | (c)
61544.857 | 10.624 | 10.584 | -0.672 | -0.712 |  |  |  |  | 632 | 5669а |  | CORR | AXGR | 07:23 | 07:24 | 07:24 | 80 | 24 | 10 | EXT |  | 0.89 | (c)
61545.529 | 0 | -0.017 | -11.036 | -11.053 | [5 empty] | 5670а | Нарушение формы кольцевого шва | GWAN |  | 10:04 | 10:49 | 10:46 | 0 | 513 |  | EXT | Нарушение формы кольцевого шва |  | (c)
61546.3 | 0.771 | 0.697 | -10.265 | -10.339 |  |  |  |  | 697 | 5670а |  | CORR | AXGR | 06:29 | 06:33 | 06:32 | 104 | 37 | 13 | EXT |  | 0.89 | (c)
61546.457 | 0.928 | 0.887 | -10.108 | -10.149 |  |  |  |  | 887 | 5670а |  | CORR | AXGR | 07:01 | 07:03 | 07:03 | 63 | 21 | 10 | EXT |  | 0.89 | (c)
61546.565 | 1.036 | 0.99 | -10 | -10.046 |  |  |  |  | 990 | 5670а |  | CORR | AXGR | 06:51 | 06:53 | 06:53 | 86 | 20 | 10 | EXT |  | 0.89 | (c)
61557.047 | 0.482 | 0.434 | -11.023 | -11.071 |  |  |  |  | 434 | 5671 |  | CORR | AXGR | 07:15 | 07:17 | 07:17 | 73 | 24 | 10 | EXT |  | 0.89 | (c)
61557.246 | 0.681 | 0.573 | -10.824 | -10.932 |  |  |  |  | 573 | 5671 |  | CORR | GENE | 06:52 | 06:54 | 06:57 | 150 | 54 | 13 | EXT |  | 0.9 | (c)
61558.541 | 1.976 | 1.939 | -9.529 | -9.566 |  |  |  |  | 1939 | 5671 |  | CORR | AXGR | 06:45 | 06:46 | 06:47 | 60 | 22 | 11 | EXT |  | 0.89 | (c)
61558.69 | 2.125 | 2.123 | -9.38 | -9.382 |  |  |  |  | 2123 | 5671 |  | CORR | CIGR | 06:38 | 06:42 | 06:45 | 26 | 94 | 10 | EXT |  | 0.89 | (c)
61559.145 | 2.58 | 2.577 | -8.925 | -8.928 |  |  |  |  | 2577 | 5671 |  | CORR | CIGR | 05:08 | 05:11 | 05:14 | 32 | 80 | 11 | EXT |  | 0.89 | (c)
61561.068 | 4.503 | 4.333 | -7.002 | -7.172 |  |  |  |  | 4333 | 5671 |  | CORR | GENE | 03:48 | 04:05 | 04:03 | 231 | 187 | 14 | EXT |  | 0.92 | (c)
61622.187 | 9.117 | 9.094 | -2.303 | -2.326 | 1280 | 1345 | 1347 | 1280 | 2286 | 5676 |  | CORR | CIGR | 03:02 | 03:12 | 03:13 | 40 | 134 | 10 | EXT |  | 0.89 | (c)
61656.175 | 8.705 | 8.694 | -2.18 | -2.191 | -1863 | -1714 | -1674 | 367 | 2164 | 5679 |  | GOUG | CIGR | 07:45 | 08:09 | 08:15 | 27 | 379 | 13 | EXT | Задир. |  | (c)
61663.486 | 5.131 | 5.106 | -6.264 | -6.289 | -1240 | -1171 | -1134 | 1028 | 5106 | 5680 |  | CORR | CIGR | 04:20 | 04:31 | 04:37 | 40 | 212 | 11 | EXT |  | 0.89 | (c)
61672.828 | 3.078 | 2.989 | -8.492 | -8.581 | -634 | -583 | -544 | 454 | 2989 | 5681 |  | DENT | GENE | 01:18 | 01:27 | 01:33 | 179 | 180 | 0.4 | N/A | Глубина вмятины: 6 мм (0,4%). Линейка: 18 см в (299 см; 01:27 ч:мин) |  | (c)
61684.925 | 3.605 | 3.58 | -7.69 | -7.715 | 131 | 131 | 140 | 131 | 3580 | 5682 |  | CORR | AXGR | 03:59 | 03:59 | 03:60 | 77 | 18 | 10 | EXT |  | 0.89 | (c)
61685.691 | 4.371 | 4.335 | -6.924 | -6.96 | 126 | 208 | 199 | 126 | 4335 | 5682 |  | CORR | CIGR | 03:58 | 04:11 | 04:10 | 37 | 147 | 10 | EXT |  | 0.89 | (c)
61685.782 | 4.462 | 4.409 | -6.833 | -6.886 | -445 | -261 | -282 | 119 | 4409 | 5682 |  | CORR | GENE | 02:26 | 02:55 | 02:52 | 68 | 326 | 11 | EXT |  | 0.89 | (c)
61688.06 | 6.74 | 6.587 | -4.555 | -4.708 | 251 | 281 | 285 | 251 | 4440 | 5682 |  | CORR | GENE | 04:18 | 04:23 | 04:24 | 268 | 69 | 15 | EXT |  | 0.93 | (c)
61688.843 | 7.523 | 7.443 | -3.772 | -3.852 | 1708 | 1725 | 1738 | 1708 | 3343 | 5682 |  | CORR | GENE | 08:13 | 08:16 | 08:18 | 509 | 60 | 13 | EXT |  | 0.96 | (c)
61690.846 | 9.526 | 9.037 | -1.769 | -2.258 | 1541 | 1559 | 1597 | 1541 | 744 | 5682 |  | CORR | GENE | 07:46 | 07:49 | 07:55 | 1514 | 113 | 14 | EXT |  | 1.01 | (b)
61691.474 | 10.154 | 9.7 | -1.141 | -1.595 | 1375 | 1389 | 1441 | 1375 | 1051 | 5682 |  | CORR | GENE | 07:19 | 07:22 | 07:30 | 544 | 132 | 12 | EXT |  | 0.95 | (c)
61691.702 | 10.382 | 10.366 | -0.913 | -0.929 | 1655 | 1655 | 1684 | 1655 | 905 | 5682 |  | CORR | CIGR | 08:05 | 08:05 | 08:09 | 24 | 57 | 13 | EXT |  | 0.89 | (c)
61691.888 | 10.568 | 10.54 | -0.727 | -0.755 | 1814 | 1937 | 1920 | 1814 | 702 | 5682 |  | CORR | GENE | 08:30 | 08:50 | 08:47 | 53 | 212 | 11 | EXT |  | 0.89 | (c)
61692.054 | 10.734 | 10.708 | -0.561 | -0.587 | 1476 | 1581 | 1579 | 1476 | 542 | 5682 |  | CORR | CIGR | 07:36 | 07:53 | 07:52 | 45 | 207 | 10 | EXT |  | 0.89 | (c)
61692.266 | 10.946 | 10.367 | -0.349 | -0.928 | 56 | 91 | 83 | 56 | 82 | 5682 |  | CORR | GENE | 03:46 | 03:52 | 03:51 | 846 | 56 | 10 | EXT |  | 0.95 | (c)
61692.969 | 0.354 | 0.342 | -10.276 | -10.288 | 695 | 764 | 784 | 695 | 342 | 5683 |  | CORR | GENE | 08:01 | 08:12 | 08:15 | 49 | 178 | 10 | EXT |  | 0.89 | (c)
61694.499 | 1.884 | 1.497 | -8.746 | -9.133 | 320 | 390 | 371 | 320 | 1497 | 5683 |  | CORR | GENE | 07:00 | 07:11 | 07:08 | 576 | 102 | 10 | EXT |  | 0.94 | (c)
61697.213 | 4.598 | 4.561 | -6.032 | -6.069 | 378 | 499 | 481 | 378 | 4561 | 5683 |  | CORR | GENE | 07:10 | 07:29 | 07:26 | 64 | 205 | 12 | EXT |  | 0.89 | (c)
61697.261 | 4.646 | 4.629 | -5.984 | -6.001 | 137 | 199 | 199 | 137 | 4629 | 5683 |  | CORR | CIGR | 06:30 | 06:41 | 06:41 | 33 | 126 | 13 | EXT |  | 0.89 | (c)
61703.652 | 0.407 | 0.27 | -10.598 | -10.735 | 589 | 641 | 642 | 589 | 270 | 5684 |  | GOUG | GENE | 03:32 | 03:40 | 03:40 | 257 | 106 | 13 | EXT | Задир. |  | (c)
61703.749 | 0.504 | 0.348 | -10.501 | -10.657 | 1572 | 1604 | 1588 | 1572 | 348 | 5684 |  | CORR | AXGR | 06:10 | 06:16 | 06:13 | 245 | 33 | 12 | EXT |  | 0.92 | (c)
61704.305 | 1.06 | 1.021 | -9.945 | -9.984 | -2096 | -2003 | -2018 | 1940 | 1021 | 5684 |  | CORR | GENE | 08:18 | 08:34 | 08:31 | 52 | 156 | 12 | EXT |  | 0.89 | (c)
61704.493 | 1.248 | 1.226 | -9.757 | -9.779 | -1890 | -1824 | -1776 | 1662 | 1226 | 5684 |  | CORR | GENE | 08:52 | 09:02 | 09:10 | 86 | 228 | 12 | EXT |  | 0.89 | (c)
61704.549 | 1.304 | 1.14 | -9.701 | -9.865 | 1682 | 1689 | 1706 | 1682 | 1140 | 5684 |  | CORR | GENE | 06:28 | 06:29 | 06:32 | 410 | 48 | 10 | EXT |  | 0.93 | (c)
61704.888 | 1.643 | 1.626 | -9.362 | -9.379 | 487 | 604 | 571 | 487 | 1626 | 5684 |  | CORR | CIGR | 03:15 | 03:34 | 03:29 | 39 | 169 | 11 | EXT |  | 0.89 | (c)
61705.055 | 1.81 | 1.793 | -9.195 | -9.212 | 382 | 444 | 444 | 382 | 1793 | 5684 |  | CORR | CIGR | 02:58 | 03:08 | 03:08 | 36 | 122 | 11 | EXT |  | 0.89 | (c)
61705.298 | 2.053 | 2.022 | -8.952 | -8.983 | 316 | 502 | 435 | 316 | 2022 | 5684 |  | CORR | GENE | 02:48 | 03:18 | 03:07 | 59 | 238 | 14 | EXT |  | 0.89 | (c)
61705.449 | 2.204 | 2.188 | -8.801 | -8.817 | 623 | 660 | 750 | 623 | 2188 | 5684 |  | CORR | GENE | 03:37 | 03:43 | 03:58 | 61 | 254 | 13 | EXT |  | 0.89 | (c)
61708.575 | 5.33 | 5.294 | -5.675 | -5.711 | -2119 | -2109 | -1986 | 1853 | 5294 | 5684 |  | GOUG | GENE | 08:15 | 08:16 | 08:36 | 59 | 266 | 8 | EXT | Задир. |  | (c)
61709.576 | 6.331 | 6.266 | -4.674 | -4.739 | -2105 | -2071 | -1977 | 1849 | 4645 | 5684 |  | GOUG | GENE | 08:17 | 08:23 | 08:38 | 94 | 256 | 8 | EXT | Задир. |  | (c)
61710.917 | 7.672 | 7.636 | -3.333 | -3.369 | -2064 | -2029 | -1956 | 1848 | 3280 | 5684 |  | GOUG | GENE | 08:24 | 08:29 | 08:41 | 89 | 216 | 7 | EXT | Зона задиров. |  | (c)
61802.088 | 9.198 | 9.085 | -2.002 | -2.115 | -2138 | -2086 | -2006 | 93 | 1977 | 5692 |  | CORR | GENE | 06:09 | 06:18 | 06:31 | 138 | 263 | 10 | EXT |  | 0.89 | (c)
61819.935 | 4.395 | 4.326 | -7.035 | -7.104 | -1361 | -1259 | -1182 | 869 | 4326 | 5694 |  | CORR | GENE | 06:23 | 06:39 | 06:52 | 77 | 358 | 10 | EXT |  | 0.89 | (c)
61819.989 | 4.449 | 4.414 | -6.981 | -7.016 | -1867 | -1616 | -1681 | 363 | 4414 | 5694 |  | CORR | GENE | 05:01 | 05:42 | 05:31 | 90 | 373 | 10 | EXT |  | 0.89 | (c)
61870.414 | 10.234 | 10.201 | -1.336 | -1.369 | -1211 | -1090 | -1078 | 946 | 1326 | 5698 |  | CORR | CIGR | 03:50 | 04:09 | 04:11 | 43 | 265 | 11 | EXT | Аномалия находится на упругопластическом изгибе: R=452 D, максимальное растяжение на 6.7 час. | 0.89 | (c)
61883.12 | 0 | -0.042 | -11.36 | -11.402 | 1316 | 1553 | 1593 | 360 |  | 5700 | Вышлифовка на шве | GWAN | GENE | 06:16 | 06:55 | 07:01 | 70 | 555 | 16 | EXT | Вышлифовка на шве Аномалия находится на упругопластическом изгибе: R=615 D, максимальное растяжение на 6.7 час. | 0.89 | (c)
61893.751 | 10.631 | 10.498 | -0.729 | -0.862 | 232 | 477 | 578 | 232 | 595 | 5700 |  | GOUG | GENE | 03:21 | 04:01 | 04:17 | 267 | 693 | 7 | EXT | Зона задиров. Аномалия находится на упругопластическом изгибе: R=389 D, максимальное растяжение на 6.7 час. |  | (c)
61924.406 | 9.536 | 9.377 | -1.864 | -2.023 | -2095 | -2060 | -2063 | 135 | 1760 | 5703 |  | CORR | GENE | 07:59 | 08:05 | 08:04 | 263 | 64 | 10 | EXT |  | 0.91 | (c)
61931.142 | 4.872 | 4.835 | -6.463 | -6.5 | -1082 | -934 | -940 | 798 | 4835 | 5704 |  | CORR | GENE | 06:52 | 07:16 | 07:15 | 108 | 284 | 12 | EXT |  | 0.89 | (c)
61937.233 | 10.963 | 10.942 | -0.372 | -0.393 | -506 | -484 | -459 | 411 | 366 | 5704 |  | GOUG | CIGR | 08:25 | 08:29 | 08:33 | 27 | 95 | 13 | EXT | Задир. |  | (c)
61937.605 | 0 | -0.014 | -10.78 | -10.794 | 567 | 1050 | 1239 | 321 |  | 5705 | Нарушение формы кольцевого шва | GWAN |  | 03:51 | 05:09 | 05:39 | 0 | 1343 |  | EXT | Нарушение формы кольцевого шва |  | (c)
61937.605 | 0 | -0.016 | -10.78 | -10.796 | -1762 | -1206 | -965 | 168 |  | 5705 | Нарушение формы кольцевого шва | GWAN |  | 09:35 | 11:04 | 11:43 | 0 | 1594 |  | EXT | Нарушение формы кольцевого шва |  | (c)
61966.687 | 6.897 | 6.879 | -4.453 | -4.471 | -164 | -100 | -100 | 37 | 4453 | 5707 |  | CORR | CIGR | 08:36 | 08:46 | 08:46 | 18 | 127 | 13 | EXT | Аномалия находится на отводе. | 0.89 | (c)
61981.719 | 10.579 | 10.563 | -0.396 | -0.412 | -1989 | -1804 | -1678 | 1366 | 314 | 5708 |  | CORR | GENE | 01:42 | 02:12 | 02:32 | 98 | 623 | 10 | EXT |  | 0.89 | (c)
61982.042 | 10.902 | 10.835 | -0.073 | -0.14 | -1605 | -1399 | -1209 | 812 | 40 | 5708 |  | CORR | GENE | 02:44 | 03:17 | 03:48 | 100 | 793 | 14 | EXT |  | 0.9 | (c)
61985.999 | 3.884 | 3.774 | -7.186 | -7.296 | -264 | -211 | -218 | 171 | 3774 | 5709 |  | DENT | GENE | 05:37 | 05:46 | 05:45 | 132 | 93 | 0.4 | N/A | Глубина вмятины: 6 мм (0,4%). Линейка: 13 см в (377 см; 05:46 ч:мин) |  | (c)
62000.091 | 6.906 | 6.83 | -4.664 | -4.74 | 53 | 103 | 103 | 53 | 4614 | 5710 |  | DENT | GENE | 09:27 | 09:35 | 09:35 | 126 | 101 | 0.6 | N/A | Глубина вмятины: 9 мм (0,6%). Линейка: 13 см в (683 см; 09:35 ч:мин) Аномалия находится вблизи продольного шва. |  | (c)
62029.581 | 2.276 | 2.271 | -8.609 | -8.614 | 1945 | 1964 | 1995 | 1945 | 2271 | 5713 |  | CORR | CIGR | 06:45 | 06:49 | 06:54 | 18 | 101 | 11 | EXT | Аномалия находится на упругопластическом изгибе: R=772 D, максимальное растяжение на 11.5 час. | 0.89 | (c)
62087.837 | 5.008 | 5.007 | -6.153 | -6.154 | 1313 | 1362 | 1381 | 1313 | 5007 | 5718а |  | CORR | CIGR | 04:04 | 04:12 | 04:15 | 23 | 137 | 10 | EXT | Аномалия находится на упругопластическом изгибе: R=603 D, максимальное растяжение на 6.6 час. | 0.89 | (c)
62095.862 | 1.872 | 1.793 | -9.043 | -9.122 | -1143 | -1128 | -1120 | 1088 | 1793 | 5719 |  | CORR | AXGR | 06:19 | 06:22 | 06:23 | 214 | 46 | 11 | EXT | Аномалия находится на отводе. | 0.91 | (c)
62136.3 | 8.935 | 8.606 | -2.2 | -2.529 | -2206 | -2206 | -2197 | 25 | 2181 | 5722 |  | LWAN | AXGR | 04:31 | 04:32 | 04:33 | 348 | 17 |  | EXT | Эквивалент потери металла 10%. |  | (c)
62137.292 | 9.927 | 9.907 | -1.208 | -1.228 | 1378 | 1453 | 1474 | 661 | 1130 | 5722 |  | GOUG | GENE | 02:10 | 02:22 | 02:25 | 98 | 191 | 9 | EXT | Задир. |  | (c)
62152.888 | 2.863 | 2.841 | -8.357 | -8.379 | 1216 | 1261 | 1262 | 1216 | 2841 | 5724 |  | CORR | CIGR | 02:40 | 02:47 | 02:47 | 26 | 91 | 10 | EXT |  | 0.89 | (c)
62154.111 | 4.086 | 4.066 | -7.134 | -7.154 | -1868 | -1823 | -1814 | 1760 | 4066 | 5724 |  | CORR | CIGR | 06:22 | 06:30 | 06:31 | 22 | 108 | 11 | EXT |  | 0.89 | (c)
62216.6 | 0 | -0.006 | -11.505 | -11.511 | 1016 | 1054 | 1572 | 102 |  | 5730 | Нарушение формы кольцевого шва | GWAN |  | 03:48 | 03:54 | 05:17 | 0 | 1113 |  | EXT | Нарушение формы кольцевого шва Аномалия находится на отводе. |  | (c)
62216.6 | 0 | -0.027 | -11.505 | -11.532 | -1959 | -1773 | -1612 | 271 |  | 5730 | Нарушение формы кольцевого шва | GWAN |  | 07:47 | 08:18 | 08:43 | 0 | 693 |  | EXT | Нарушение формы кольцевого шва Аномалия находится на отводе. |  | (c)
62232.276 | 4.171 | 4.165 | -6.864 | -6.87 | 1159 | 1190 | 1207 | 975 | 4165 | 5731 |  | CORR | CIGR | 06:06 | 06:10 | 06:13 | 23 | 96 | 10 | EXT | Аномалия находится на отводе. | 0.88 | (c)
62248.419 | 9.279 | 9.264 | -1.626 | -1.641 | -1772 | -1736 | -1721 | 459 | 1623 | 5732 |  | CORR | CIGR | 06:08 | 06:14 | 06:16 | 18 | 102 | 10 | EXT |  | 0.88 | (c)
62272.465 | 0 | -0.02 | -11.365 | -11.385 | -799 | -712 | -678 | 557 |  | 5735 | Нарушение формы кольцевого шва | GWAN |  | 11:57 | 00:11 | 12:16 | 0 | 243 |  | EXT | Нарушение формы кольцевого шва |  | (c)
62272.465 | 0 | -0.005 | -11.365 | -11.37 | 200 | 323 | 429 | 200 |  | 5735 | Нарушение формы кольцевого шва | GWAN |  | 02:38 | 02:58 | 03:15 | 0 | 457 |  | EXT | Нарушение формы кольцевого шва |  | (c)
62272.465 | 0 | -0.017 | -11.365 | -11.382 | -1666 | -1496 | -1477 | 565 |  | 5735 | Нарушение формы кольцевого шва | GWAN |  | 09:37 | 10:04 | 10:07 | 0 | 377 |  | EXT | Нарушение формы кольцевого шва |  | (c)
62283.406 | 10.941 | 10.931 | -0.424 | -0.434 | 1537 | 1564 | 1575 | 618 | 416 | 5735 |  | CORR | CIGR | 06:14 | 06:18 | 06:20 | 18 | 75 | 11 | EXT |  | 0.88 | (c)
62283.779 | 11.314 | 11.271 | -0.051 | -0.094 | -1315 | -1145 | -1035 | 756 | 35 | 5735 |  | CORR | GENE | 10:34 | 11:01 | 11:19 | 59 | 558 | 12 | EXT |  | 0.89 | (c)
62315.135 | 0 | 0 | -1.865 | -1.865 | -528 | -488 | -491 | 455 | 0 | 5738б | Непровар / утяжина | GWAN |  | 02:45 | 02:51 | 02:51 | 0 | 73 | 9 | INT | Непровар / утяжина |  | (c)
62317 | 0 | 0 | -11.35 | -11.35 | 1913 | 2183 | -2177 | 0 | 0 | 5739 | Непровар / утяжина | GWAN |  | 05:08 | 05:52 | 06:08 | 0 | 742 | 22 | INT | Непровар / утяжина |  | (b)
62317 | 0 | -0.025 | -11.35 | -11.375 | -803 | -677 | -646 | 489 |  | 5739 | Нарушение формы кольцевого шва | GWAN |  | 09:50 | 10:10 | 10:15 | 0 | 313 |  | EXT | Нарушение формы кольцевого шва |  | (c)
62330.772 | 2.422 | 2.409 | -9.008 | -9.021 | -1229 | -1205 | -1186 | 1001 | 2409 | 5740 |  | CORR | CIGR | 05:49 | 05:53 | 05:56 | 17 | 87 | 10 | EXT |  | 0.88 | (c)
62340.953 | 1.173 | 1.137 | -9.467 | -9.503 | -801 | -776 | -786 | 772 | 1137 | 5741 |  | CORR | AXGR | 07:21 | 07:25 | 07:23 | 100 | 29 | 14 | EXT |  | 0.89 | (c)
62350.054 | 10.274 | 10.224 | -0.366 | -0.416 | -816 | -804 | -799 | 782 | 267 | 5741 |  | CORR | AXGR | 07:18 | 07:20 | 07:21 | 149 | 34 | 15 | EXT |  | 0.9 | (c)
62413.011 | 5.296 | 4.037 | -5.464 | -6.723 | -2147 | -2086 | -2105 | 83 | 4037 | 5747 |  | CORR | GENE | 03:54 | 04:04 | 04:01 | 1381 | 85 | 9 | EXT |  | 0.96 | (c)
62446.863 | 5.778 | 5.493 | -4.012 | -4.297 | -1342 | -1294 | -1292 | 889 | 3987 | 5750 |  | GOUG | GENE | 07:57 | 08:04 | 08:05 | 310 | 100 | 10 | EXT | Зона задиров. |  | (c)
62450.875 | 0 | -0.004 | -11.4 | -11.404 | 1957 | 2219 | -2204 | 0 |  | 5751 | Нарушение формы кольцевого шва | GWAN |  | 03:04 | 03:46 | 03:52 | 0 | 601 |  | EXT | Нарушение формы кольцевого шва |  | (c)
62450.875 | 0 | -0.008 | -11.4 | -11.408 | -1516 | -1052 | -1173 | 714 |  | 5751 | Нарушение формы кольцевого шва | GWAN |  | 05:43 | 06:58 | 06:38 | 0 | 687 |  | EXT | Нарушение формы кольцевого шва |  | (c)
62450.875 | 0 | -0.021 | -11.4 | -11.421 | -682 | 203 | 353 | 0 |  | 5751 | Нарушение формы кольцевого шва | GWAN |  | 07:58 | 10:21 | 10:45 | 0 | 2069 |  | EXT | Нарушение формы кольцевого шва |  | (c)
62526.77 | 8.27 | 8.022 | -3.11 | -3.358 | 547 | 680 | 620 | 547 | 3043 | 5757 |  | GOUG | GENE | 08:18 | 08:39 | 08:30 | 315 | 147 | 9 | EXT | Зона задиров. |  | (c)
62536.308 | 6.428 | 6.393 | -4.317 | -4.352 | 38 | 95 | 161 | 38 | 4298 | 5758 |  | CORR | GENE | 08:10 | 08:19 | 08:29 | 54 | 246 | 11 | EXT |  | 0.89 | (c)
62536.705 | 6.825 | 6.703 | -3.92 | -4.042 | -1288 | -1032 | -770 | 251 | 3884 | 5758 |  | CORR | GENE | 04:36 | 05:17 | 05:59 | 158 | 1037 | 12 | EXT |  | 0.9 | (c)
62556.368 | 5.383 | 5.311 | -5.072 | -5.144 | 625 | 1197 | 1139 | 625 | 4983 | 5760 |  | CORR | GENE | 05:00 | 06:32 | 06:23 | 161 | 1028 | 10 | EXT |  | 0.85 | (c)
62567.456 | 6.016 | 6.002 | -5.274 | -5.288 | -999 | -962 | -950 | 901 | 5264 | 5761 |  | CORR | CIGR | 06:26 | 06:32 | 06:33 | 24 | 98 | 11 | EXT |  | 0.88 | (c)
62584.155 | 0 | -0.004 | -10.91 | -10.914 | 1866 | 2123 | -2123 | 0 |  | 5763 | Нарушение формы кольцевого шва | GWAN |  | 03:19 | 04:00 | 04:35 | 0 | 944 |  | EXT | Нарушение формы кольцевого шва |  | (c)
62585.241 | 1.086 | 1.086 | -9.824 | -9.824 | -2103 | -2037 | -2070 | 127 | 1086 | 5763 |  | CORR | CIGR | 04:38 | 04:49 | 04:43 | 20 | 67 | 15 | EXT |  | 0.88 | (c)
62601.915 | 6.85 | 6.756 | -3.585 | -3.679 | 703 | 809 | 907 | 703 | 3506 | 5764 |  | CORR | GENE | 04:12 | 04:29 | 04:45 | 173 | 408 | 15 | EXT |  | 0.91 | (c)
62635.525 | 7.35 | 7.334 | -3.54 | -3.556 | 1023 | 1051 | 1058 | 1023 | 3522 | 5767 |  | CORR | CIGR | 02:58 | 03:03 | 03:04 | 34 | 70 | 12 | EXT |  | 0.89 | (c)
62636.009 | 7.834 | 7.833 | -3.056 | -3.057 | 2018 | 2065 | 2058 | 133 | 3035 | 5767 |  | CORR | CIGR | 05:39 | 05:46 | 05:45 | 22 | 79 | 12 | EXT |  | 0.88 | (c)
62636.295 | 8.12 | 8.12 | -2.77 | -2.77 | -1288 | -1260 | -1254 | 943 | 2753 | 5767 |  | CORR | CIGR | 08:45 | 08:50 | 08:51 | 17 | 67 | 10 | EXT |  | 0.88 | (c)
62636.514 | 8.339 | 8.339 | -2.551 | -2.551 | -1190 | -1163 | -1152 | 1041 | 2534 | 5767 |  | CORR | CIGR | 09:01 | 09:06 | 09:07 | 17 | 76 | 12 | EXT |  | 0.88 | (c)
62637.927 | 9.752 | 9.735 | -1.138 | -1.155 | -1425 | -1385 | -1383 | 805 | 1125 | 5767 |  | CORR | CIGR | 08:23 | 08:30 | 08:30 | 30 | 85 | 10 | EXT |  | 0.89 | (c)
62638.09 | 9.915 | 9.871 | -0.975 | -1.019 | -1380 | -1365 | -1366 | 851 | 851 | 5767 |  | CORR | AXGR | 08:30 | 08:33 | 08:33 | 168 | 27 | 12 | EXT |  | 0.9 | (c)
62639.969 | 0.904 | 0.902 | -10.401 | -10.403 | -1397 | -1361 | -1358 | 833 | 902 | 5768 |  | CORR | CIGR | 05:52 | 05:58 | 05:58 | 23 | 79 | 10 | EXT |  | 0.88 | (c)
62640.028 | 0.963 | 0.944 | -10.342 | -10.361 | -533 | -464 | -463 | 393 | 944 | 5768 |  | CORR | CIGR | 08:11 | 08:23 | 08:23 | 41 | 140 | 10 | EXT |  | 0.89 | (c)
62640.174 | 1.109 | 1.107 | -10.196 | -10.198 | -616 | -600 | -570 | 523 | 1107 | 5768 |  | CORR | CIGR | 07:58 | 08:01 | 08:06 | 23 | 93 | 10 | EXT |  | 0.88 | (c)
62640.415 | 1.35 | 1.325 | -9.955 | -9.98 | -522 | -466 | -446 | 370 | 1325 | 5768 |  | CORR | CIGR | 08:13 | 08:22 | 08:25 | 45 | 152 | 10 | EXT |  | 0.89 | (c)
62649 | 9.935 | 9.917 | -1.37 | -1.388 | -612 | -608 | -574 | 535 | 1367 | 5768 |  | CORR | CIGR | 07:59 | 07:59 | 08:05 | 21 | 77 | 11 | EXT |  | 0.88 | (c)
62650.37 | 0 | -0.006 | -11.47 | -11.476 | 2042 | -2188 | -2222 | 0 |  | 5769 | Нарушение формы кольцевого шва | GWAN |  | 06:47 | 07:24 | 07:18 | 0 | 392 |  | EXT | Нарушение формы кольцевого шва |  | (c)
62650.518 | 0.148 | 0.117 | -11.322 | -11.353 | -2195 | -2122 | -2105 | 36 | 117 | 5769 |  | CORR | CIGR | 07:23 | 07:34 | 07:37 | 43 | 179 | 10 | EXT |  | 0.89 | (c)
62655.268 | 4.898 | 4.822 | -6.572 | -6.648 | -2066 | -1893 | -1872 | 165 | 4822 | 5769 |  | CORR | GENE | 07:44 | 08:11 | 08:15 | 133 | 388 | 10 | EXT |  | 0.89 | (c)
62656.679 | 6.309 | 6.189 | -5.161 | -5.281 | -1925 | -1870 | -1799 | 306 | 5092 | 5769 |  | CORR | GENE | 08:06 | 08:15 | 08:27 | 189 | 252 | 10 | EXT |  | 0.9 | (c)
62662.014 | 0.174 | 0.094 | -11.141 | -11.221 | -1608 | -1292 | -1363 | 623 | 94 | 5770 |  | CORR | GENE | 07:33 | 08:24 | 08:12 | 107 | 490 | 29 | EXT |  | 0.91 | (c)
62663.768 | 1.928 | 1.92 | -9.387 | -9.395 | -1733 | -929 | -1307 | 497 | 1920 | 5770 |  | CORR | GENE | 07:13 | 09:22 | 08:21 | 172 | 852 | 13 | EXT |  | 0.91 | (c)
62664.577 | 2.737 | 2.72 | -8.578 | -8.595 | 1984 | 2026 | 2027 | 161 | 2720 | 5770 |  | CORR | CIGR | 05:12 | 05:19 | 05:19 | 22 | 86 | 12 | EXT |  | 0.88 | (c)
62673.082 | 11.242 | 11.231 | -0.073 | -0.084 | 2147 | 2188 | 2204 | 0 | 62 | 5770 |  | CORR | CIGR | 05:39 | 05:45 | 05:48 | 22 | 113 | 10 | EXT |  | 0.88 | (c)
62673.155 | 0 | -0.015 | -11.315 | -11.33 | 681 | 1682 | -1658 | 463 |  | 5771 | Нарушение формы кольцевого шва | GWAN |  | 11:25 | 02:06 | 17:07 | 0 | 4243 |  | EXT | Нарушение формы кольцевого шва |  | (c)
62685.402 | 0.932 | 0.905 | -10.053 | -10.08 | 2183 | 2192 | 2193 | 28 | 905 | 5772 |  | CORR | AXGR | 08:14 | 08:16 | 08:16 | 88 | 19 | 10 | EXT |  | 0.89 | (c)
62686.258 | 1.788 | 1.756 | -9.197 | -9.229 | 2018 | 2037 | 2104 | 40 | 1756 | 5772 |  | CORR | CIGR | 07:48 | 07:51 | 08:01 | 34 | 172 | 12 | EXT |  | 0.89 | (c)
62686.775 | 2.305 | 2.268 | -8.68 | -8.717 | 1771 | 1838 | 1902 | 197 | 2268 | 5772 |  | CORR | CIGR | 07:08 | 07:18 | 07:29 | 47 | 262 | 13 | EXT |  | 0.89 | (c)
62688.308 | 3.838 | 3.753 | -7.147 | -7.232 | 468 | 792 | 893 | 468 | 3753 | 5772 |  | CORR | GENE | 03:37 | 04:30 | 04:46 | 155 | 850 | 10 | EXT |  | 0.9 | (c)
62691.063 | 6.593 | 6.572 | -4.392 | -4.413 | 2061 | 2104 | 2124 | 44 | 4378 | 5772 |  | CORR | CIGR | 07:55 | 08:01 | 08:05 | 35 | 125 | 11 | EXT |  | 0.89 | (c)
62691.445 | 6.975 | 6.933 | -4.01 | -4.052 | 2012 | 2112 | 2112 | 18 | 4004 | 5772 |  | CORR | GENE | 07:47 | 08:03 | 08:03 | 48 | 200 | 10 | EXT |  | 0.89 | (c)
62691.806 | 7.336 | 7.314 | -3.649 | -3.671 | 1746 | 1812 | 1803 | 370 | 3639 | 5772 |  | CORR | CIGR | 07:04 | 07:14 | 07:13 | 32 | 114 | 10 | EXT |  | 0.89 | (c)
62691.911 | 7.441 | 7.42 | -3.544 | -3.565 | 1907 | 1960 | 1969 | 200 | 3531 | 5772 |  | CORR | CIGR | 07:30 | 07:38 | 07:40 | 34 | 123 | 13 | EXT |  | 0.89 | (c)
62695.012 | 10.542 | 10.522 | -0.443 | -0.463 | 1583 | 1670 | 1649 | 516 | 426 | 5772 |  | CORR | CIGR | 06:37 | 06:51 | 06:48 | 37 | 131 | 10 | EXT |  | 0.89 | (c)
62695.21 | 10.74 | 10.718 | -0.245 | -0.267 | 1394 | 1434 | 1449 | 726 | 243 | 5772 |  | CORR | CIGR | 06:07 | 06:13 | 06:16 | 24 | 110 | 10 | EXT |  | 0.88 | (c)
62695.261 | 10.791 | 10.768 | -0.194 | -0.217 | 1559 | 1570 | 1570 | 649 | 116 | 5772 |  | CORR | AXGR | 06:33 | 06:35 | 06:35 | 101 | 22 | 11 | EXT |  | 0.89 | (c)
62695.511 | 0.056 | 0.033 | -11.384 | -11.407 | 2190 | -2228 | -2185 | 0 | 33 | 5773 |  | CORR | CIGR | 06:07 | 06:15 | 06:21 | 34 | 171 | 12 | EXT |  | 0.89 | (c)
62696.491 | 1.036 | 0.992 | -10.404 | -10.448 | -2202 | -2154 | -2105 | 29 | 992 | 5773 |  | CORR | CIGR | 06:19 | 06:26 | 06:34 | 44 | 194 | 10 | EXT |  | 0.89 | (c)
62696.704 | 1.249 | 1.225 | -10.191 | -10.215 | -2173 | -2156 | -2143 | 58 | 1225 | 5773 |  | CORR | CIGR | 06:23 | 06:26 | 06:28 | 24 | 60 | 10 | EXT |  | 0.88 | (c)
62697.244 | 1.789 | 1.771 | -9.651 | -9.669 | -2164 | -2089 | -2037 | 67 | 1771 | 5773 |  | CORR | GENE | 06:25 | 06:37 | 06:45 | 73 | 253 | 10 | EXT |  | 0.89 | (c)
62700.515 | 5.06 | 5.023 | -6.38 | -6.417 | -2204 | -2126 | -2052 | 27 | 5023 | 5773 |  | CORR | CIGR | 06:18 | 06:31 | 06:43 | 42 | 304 | 10 | EXT |  | 0.89 | (c)
62706.895 | 0 | -0.018 | -11.088 | -11.106 | 636 | 868 | 1157 | 552 |  | 5774а | Нарушение формы кольцевого шва | GWAN |  | 01:31 | 02:08 | 02:55 | 0 | 1042 |  | EXT | Нарушение формы кольцевого шва |  | (c)
62706.895 | 0 | -0.03 | -11.088 | -11.118 | -1337 | -307 | -735 | 132 |  | 5774а | Нарушение формы кольцевого шва | GWAN |  | 08:12 | 10:59 | 09:50 | 0 | 1205 |  | EXT | Нарушение формы кольцевого шва |  | (c)
62707.806 | 0.911 | 0.824 | -10.177 | -10.264 | -2158 | -2148 | -2142 | 73 | 824 | 5774а |  | CORR | AXGR | 05:60 | 06:01 | 06:02 | 133 | 31 | 11 | EXT |  | 0.9 | (c)
62763.385 | 0.945 | 0.911 | -10.46 | -10.494 | -1256 | -1182 | -1162 | 974 | 911 | 5779 |  | CORR | CIGR | 05:39 | 05:51 | 05:54 | 34 | 188 | 11 | EXT | Аномалия находится на отводе. | 0.89 | (c)
62763.459 | 1.019 | 0.993 | -10.386 | -10.412 | -1043 | -997 | -991 | 939 | 993 | 5779 |  | CORR | CIGR | 06:13 | 06:21 | 06:22 | 26 | 104 | 12 | EXT | Аномалия находится на отводе. | 0.89 | (c)
62764.241 | 1.801 | 1.78 | -9.604 | -9.625 | -928 | -899 | -873 | 817 | 1780 | 5779 |  | CORR | CIGR | 06:32 | 06:37 | 06:41 | 21 | 111 | 10 | EXT | Аномалия находится на отводе. | 0.88 | (c)
62779.455 | 3.485 | 3.48 | -5.38 | -5.385 | 2111 | 2125 | 2162 | 17 | 3480 | 5781 |  | CORR | CIGR | 04:02 | 04:04 | 04:10 | 20 | 102 | 13 | EXT |  | 0.88 | (c)
62780.228 | 4.258 | 4.255 | -4.607 | -4.61 | 2117 | 2155 | 2179 | 0 | 4255 | 5781 |  | CORR | CIGR | 04:03 | 04:09 | 04:13 | 21 | 123 | 11 | EXT |  | 0.88 | (c)
62787.509 | 2.674 | 2.663 | -7.506 | -7.517 | 343 | 471 | 448 | 343 | 2663 | 5782 |  | GOUG | CIGR | 03:36 | 03:57 | 03:53 | 29 | 209 | 7 | EXT | Задир. |  | (c)
62789.248 | 4.413 | 4.402 | -5.767 | -5.778 | 739 | 885 | 822 | 739 | 4402 | 5782 |  | GOUG | CIGR | 04:40 | 05:03 | 04:53 | 25 | 165 | 7 | EXT | Задир. |  | (c)
62795.77 | 0.755 | 0.658 | -10.5 | -10.597 | -1346 | -1296 | -1212 | 1078 | 658 | 5783 |  | GOUG | GENE | 04:05 | 04:13 | 04:27 | 316 | 268 | 7 | EXT | Зона задиров. |  | (c)
62796.464 | 1.449 | 1.429 | -9.806 | -9.826 | -21 | -5 | 74 | 0 | 1429 | 5783 |  | GOUG | GENE | 07:39 | 07:41 | 07:54 | 365 | 190 | 8 | EXT | Зона задиров. |  | (c)
62797.015 | 2 | 1.657 | -9.255 | -9.598 | -1602 | -1314 | -1348 | 1095 | 1657 | 5783 |  | GOUG | GENE | 03:24 | 04:10 | 04:05 | 757 | 507 | 7 | EXT | Зона задиров. |  | (c)
62798.361 | 3.346 | 3.244 | -7.909 | -8.011 | -1606 | -1250 | -1286 | 967 | 3244 | 5783 |  | GOUG | GENE | 03:23 | 04:20 | 04:15 | 1344 | 639 | 9 | EXT | Зона задиров. |  | (c)
62801.308 | 6.293 | 5.774 | -4.962 | -5.481 | -1585 | -1472 | -1381 | 1178 | 4962 | 5783 |  | GOUG | GENE | 03:26 | 03:45 | 03:59 | 519 | 407 | 7 | EXT | Зона задиров. |  | (c)
62801.855 | 6.84 | 6.83 | -4.415 | -4.425 | 46 | 119 | 102 | 46 | 4404 | 5783 |  | GOUG | CIGR | 07:50 | 08:01 | 07:59 | 21 | 112 | 4 | EXT | Задир. |  | (c)
62802.383 | 7.368 | 6.904 | -3.887 | -4.351 | -1657 | -1253 | -1393 | 1130 | 3369 | 5783 |  | GOUG | GENE | 03:15 | 04:20 | 03:57 | 982 | 527 | 8 | EXT | Зона задиров. |  | (c)
62842.973 | 3.818 | 3.731 | -7.692 | -7.779 | -2068 | -1939 | -1964 | 163 | 3731 | 5787 |  | DENT | GENE | 04:47 | 05:08 | 05:04 | 231 | 208 | 0.4 | N/A | Глубина вмятины: 6 мм (0,4%). Линейка: 23 см в (373 см; 05:08 ч:мин) |  | (c)
62862.346 | 0.291 | 0.232 | -11.119 | -11.178 | 1472 | 1608 | 1604 | 494 | 232 | 5789 |  | CORR | GENE | 05:35 | 05:57 | 05:56 | 84 | 265 | 11 | EXT |  | 0.85 | (c)
62873.465 | 0 | -0.014 | -11.18 | -11.194 | -1511 | -1257 | -1287 | 720 |  | 5790 | Нарушение формы кольцевого шва | GWAN |  | 08:15 | 08:56 | 08:51 | 0 | 448 |  | EXT | Нарушение формы кольцевого шва Аномалия находится на упругопластическом изгибе: R=562 D, максимальное растяжение на 5.8 час. |  | (c)
62873.465 | 0 | -0.025 | -11.18 | -11.205 | -790 | -590 | -334 | 123 |  | 5790 | Нарушение формы кольцевого шва | GWAN |  | 10:12 | 10:44 | 11:25 | 0 | 913 |  | EXT | Нарушение формы кольцевого шва Аномалия находится на упругопластическом изгибе: R=562 D, максимальное растяжение на 5.8 час. |  | (c)
62971.38 | 0 | -0.018 | -11.23 | -11.248 | 360 | -547 | -2043 | 16 |  | 5799 | Нарушение формы кольцевого шва | GWAN |  | 11:04 | 08:38 | 16:36 | 0 | 4117 |  | EXT | Нарушение формы кольцевого шва |  | (c)
63004.53 | 0 | -0.003 | -11.61 | -11.613 | -947 | 277 | 79 | 0 |  | 5802 | Нарушение формы кольцевого шва | GWAN |  | 03:46 | 07:03 | 06:31 | 0 | 2052 |  | EXT | Нарушение формы кольцевого шва |  | (c)
63024.069 | 7.929 | 7.909 | -3.686 | -3.706 | 1412 | 1430 | 1428 | 1412 | 3668 | 5803 |  | CORR | PITT | 06:40 | 06:43 | 06:43 | 38 | 33 | 15 | EXT |  | 0.89 | (c)
63027.755 | 0 | -0.03 | -10.91 | -10.94 | 726 | 1562 | 1335 | 726 |  | 5804 | Нарушение формы кольцевого шва | GWAN |  | 08:03 | 10:17 | 09:41 | 0 | 1217 |  | EXT | Нарушение формы кольцевого шва |  | (c)
63067.71 | 6.545 | 6.45 | -4.36 | -4.455 | 2175 | -2211 | -2215 | 2144 | 4301 | 5807 |  | DENT | GENE | 01:43 | 01:55 | 01:54 | 154 | 142 | 1 | N/A | Глубина вмятины: 14 мм (1,0%). Линейка: 15 см в (645 см; 01:55 ч:мин) |  | (c)
63083.45 | 0 | -0.026 | -11.44 | -11.466 | 995 | 1106 | 1348 | 529 |  | 5809 | Нарушение формы кольцевого шва | GWAN |  | 01:47 | 02:05 | 02:44 | 0 | 707 |  | EXT | Нарушение формы кольцевого шва |  | (c)
63105.845 | 0 | -0.018 | -11.575 | -11.593 | 2140 | -1760 | -1198 | 0 |  | 5811 | Нарушение формы кольцевого шва | GWAN |  | 05:03 | 06:33 | 08:04 | 0 | 2245 |  | EXT | Нарушение формы кольцевого шва |  | (c)
63110.493 | 4.648 | 4.606 | -6.927 | -6.969 | -2153 | -2152 | -2142 | 78 | 4606 | 5811 |  | CORR | AXGR | 05:30 | 05:30 | 05:31 | 74 | 21 | 11 | EXT |  | 0.85 | (c)
63120.318 | 2.898 | 2.779 | -8.517 | -8.636 | -1972 | -1955 | -1955 | 259 | 2779 | 5812 |  | CORR | AXGR | 05:58 | 06:00 | 06:00 | 267 | 33 | 12 | EXT |  | 0.92 | (c)
63126.412 | 8.992 | 8.979 | -2.423 | -2.436 | -1992 | -1899 | -1908 | 239 | 2400 | 5812 |  | CORR | CIGR | 05:54 | 06:09 | 06:08 | 36 | 167 | 10 | EXT |  | 0.89 | (c)
63143.839 | 3.664 | 3.605 | -7.341 | -7.4 | -1360 | -1244 | -1174 | 870 | 3605 | 5814 |  | CORR | GENE | 06:02 | 06:20 | 06:32 | 65 | 373 | 11 | EXT |  | 0.89 | (c)
63146.481 | 6.306 | 6.286 | -4.699 | -4.719 | -1680 | -1604 | -1612 | 550 | 4694 | 5814 |  | CORR | CIGR | 05:10 | 05:22 | 05:21 | 25 | 137 | 10 | EXT |  | 0.88 | (c)
63161.73 | 0 | -0.017 | -11.435 | -11.452 | 1402 | 1910 | 1969 | 1402 |  | 5816 | Нарушение формы кольцевого шва | GWAN |  | 01:60 | 03:22 | 03:31 | 0 | 1134 |  | EXT | Нарушение формы кольцевого шва |  | (c)
63207.395 | 0 | -0.024 | -11.535 | -11.559 | -2141 | -1961 | -1877 | 89 |  | 5820 | Нарушение формы кольцевого шва | GWAN |  | 03:59 | 04:28 | 04:42 | 0 | 528 |  | EXT | Нарушение формы кольцевого шва |  | (c)
63334.713 | 2.923 | 2.923 | -8.307 | -8.307 | -176 | -129 | -141 | 106 | 2923 | 5831 |  | CORR | CIGR | 08:38 | 08:46 | 08:44 | 25 | 70 | 10 | EXT |  | 0.84 | (c)
63335.258 | 3.468 | 3.463 | -7.762 | -7.767 | -1950 | -1911 | -1906 | 1862 | 3463 | 5831 |  | CORR | CIGR | 03:52 | 03:58 | 03:59 | 22 | 88 | 12 | EXT |  | 0.84 | (c)
63445.383 | 0.853 | 0.671 | -10.562 | -10.744 | -1333 | -1111 | -1141 | 897 | 671 | 5841 |  | DENT | GENE | 05:25 | 06:01 | 05:56 | 288 | 385 | 0.5 | N/A | Глубина вмятины: 7 мм (0,5%). Линейка: 29 см в (67 см; 06:01 ч:мин) Аномалия находится на отводе. |  | (c)
63467.215 | 0 | -0.009 | -11.39 | -11.399 | -2189 | -1472 | -1566 | 42 |  | 5843 | Нарушение формы кольцевого шва | GWAN |  | 05:37 | 07:32 | 07:17 | 0 | 1247 |  | EXT | Нарушение формы кольцевого шва |  | (c)
63478.605 | 0 | -0.019 | -10.735 | -10.754 | 1037 | -21 | -1368 | 0 |  | 5844 | Нарушение формы кольцевого шва | GWAN |  | 01:37 | 10:46 | 07:08 | 0 | 4112 |  | EXT | Нарушение формы кольцевого шва |  | (c)
63482.153 | 3.548 | 3.522 | -7.187 | -7.213 | -1150 | -1062 | -1080 | 1010 | 3522 | 5844 |  | CORR | CIGR | 07:44 | 07:58 | 07:55 | 36 | 140 | 10 | EXT |  | 0.84 | (c)
63489.34 | 0 | -0.011 | -11.495 | -11.506 | -336 | 1640 | 1872 | 0 |  | 5845 | Нарушение формы кольцевого шва | GWAN |  | 01:23 | 06:42 | 07:19 | 0 | 4416 |  | EXT | Нарушение формы кольцевого шва |  | (c)
63515.578 | 3.763 | 3.749 | -7.462 | -7.476 | 1385 | 1471 | 1455 | 705 | 3749 | 5847 |  | CORR | CIGR | 06:41 | 06:55 | 06:52 | 26 | 140 | 10 | EXT | Аномалия находится на отводе. | 0.88 | (c)
63516.288 | 4.473 | 4.318 | -6.752 | -6.907 | 707 | 984 | 1186 | 565 | 4318 | 5847 |  | CORR | GENE | 04:52 | 05:36 | 06:09 | 179 | 958 | 10 | EXT | Аномалия находится на отводе. | 0.9 | (c)
63537.036 | 2.811 | 1.129 | -5.124 | -6.806 | -2177 | -2164 | -2137 | 54 | 1129 | 5849а |  | CORR | GENE | 03:50 | 03:52 | 03:56 | 2030 | 79 | 9 | EXT |  | 0.96 | (c)
63624.835 | 1.17 | 1.157 | -10.465 | -10.478 | 1901 | 1993 | 2004 | 1901 | 1157 | 5857 |  | CORR | CIGR | 03:06 | 03:21 | 03:23 | 33 | 207 | 10 | EXT |  | 0.89 | (c)
63701.668 | 10.483 | 10.457 | -1.147 | -1.173 | -494 | -183 | -303 | 111 | 1126 | 5863 |  | CORR | CIGR | 06:54 | 07:44 | 07:25 | 47 | 383 | 10 | EXT |  | 0.89 | (c)
63738.812 | 1.917 | 1.848 | -9.438 | -9.507 | -1646 | -1600 | -1604 | 1561 | 1848 | 5867 |  | CORR | GENE | 08:02 | 08:10 | 08:09 | 368 | 85 | 12 | EXT |  | 0.93 | (c)
63739.892 | 2.997 | 2.588 | -8.358 | -8.767 | -1782 | -1608 | -1675 | 1568 | 2588 | 5867 |  | CORR | GENE | 07:40 | 08:08 | 07:58 | 478 | 214 | 13 | EXT |  | 0.95 | (c)
63745.102 | 8.207 | 8.183 | -3.148 | -3.172 | -1837 | -1705 | -1649 | 1461 | 3105 | 5867 |  | CORR | GENE | 07:31 | 07:53 | 08:02 | 67 | 376 | 13 | EXT |  | 0.89 | (c)
63760.025 | 0.285 | 0.267 | -10.53 | -10.548 | 975 | 1106 | 1098 | 975 | 267 | 5869 |  | CORR | CIGR | 08:43 | 09:04 | 09:03 | 45 | 246 | 10 | EXT |  | 0.89 | (c)
63761.678 | 1.938 | 1.893 | -8.877 | -8.922 | 539 | 692 | 705 | 539 | 1893 | 5869 |  | CORR | GENE | 07:32 | 07:57 | 07:59 | 70 | 331 | 12 | EXT |  | 0.89 | (c)
63763.262 | 3.522 | 3.426 | -7.293 | -7.389 | 22 | 235 | 174 | 22 | 3426 | 5869 |  | CORR | GENE | 06:09 | 06:43 | 06:33 | 96 | 304 | 11 | EXT |  | 0.89 | (c)
63768.943 | 9.203 | 9.158 | -1.612 | -1.657 | -956 | -809 | -831 | 707 | 1602 | 5869 |  | CORR | CIGR | 03:31 | 03:55 | 03:51 | 55 | 249 | 10 | EXT |  | 0.89 | (c)
63770.637 | 0.082 | 0.005 | -11.128 | -11.205 | -328 | -312 | -311 | 294 | 5 | 5870 |  | ARTD | AXGR | 07:54 | 07:57 | 07:57 | 129 | 34 |  | EXT | Эквивалент потери металла 10%. |  | (c)
63785.917 | 4.152 | 4.112 | -6.533 | -6.573 | -1914 | -1876 | -1711 | 1508 | 4112 | 5871 |  | CORR | CIGR | 02:45 | 02:51 | 03:18 | 56 | 406 | 11 | EXT |  | 0.89 | (c)
63786.291 | 4.526 | 4.483 | -6.159 | -6.202 | -1688 | -1515 | -1511 | 1335 | 4483 | 5871 |  | CORR | GENE | 03:22 | 03:50 | 03:50 | 66 | 353 | 10 | EXT |  | 0.89 | (c)
63914.113 | 1.478 | 1.377 | -9.742 | -9.843 | -66 | -45 | -40 | 14 | 1377 | 5883 |  | CORR | AXGR | 07:20 | 07:23 | 07:24 | 1022 | 52 | 11 | EXT |  | 0.97 | (c)
63915.501 | 2.866 | 2.813 | -8.354 | -8.407 | -284 | -268 | -234 | 183 | 2813 | 5883 |  | CORR | GENE | 06:44 | 06:47 | 06:53 | 307 | 101 | 10 | EXT |  | 0.92 | (c)
63915.905 | 3.27 | 3.266 | -7.95 | -7.954 | -388 | -317 | -325 | 262 | 3266 | 5883 |  | CORR | CIGR | 06:28 | 06:39 | 06:38 | 27 | 126 | 13 | EXT |  | 0.89 | (c)
63922.77 | 10.135 | 10.106 | -1.085 | -1.114 | -200 | -155 | -116 | 32 | 1070 | 5883 |  | CORR | CIGR | 06:58 | 07:05 | 07:12 | 44 | 168 | 12 | EXT |  | 0.89 | (c)
63923.263 | 10.628 | 10.446 | -0.592 | -0.774 | -178 | -88 | -104 | 30 | 470 | 5883 |  | CORR | GENE | 07:02 | 07:16 | 07:14 | 304 | 147 | 10 | EXT |  | 0.92 | (c)
63923.497 | 10.862 | 10.778 | -0.358 | -0.442 | -807 | -670 | -599 | 390 | 338 | 5883 |  | CORR | GENE | 05:20 | 05:42 | 05:54 | 104 | 417 | 11 | EXT |  | 0.89 | (c)
63923.552 | 10.917 | 10.783 | -0.303 | -0.437 | -285 | -200 | -53 | 0 | 294 | 5883 |  | CORR | GENE | 06:44 | 06:58 | 07:22 | 143 | 465 | 10 | EXT |  | 0.9 | (c)
63923.708 | 11.073 | 11.057 | -0.147 | -0.163 | -697 | -615 | -610 | 523 | 122 | 5883 |  | CORR | CIGR | 05:38 | 05:51 | 05:52 | 41 | 174 | 12 | EXT |  | 0.89 | (c)
63926.624 | 2.769 | 2.602 | -8.446 | -8.613 | -1712 | -1613 | -1360 | 1008 | 2602 | 5884 |  | CORR | GENE | 04:53 | 05:09 | 05:50 | 225 | 704 | 13 | EXT |  | 0.91 | (c)
63926.719 | 2.864 | 2.864 | -8.351 | -8.351 | -1603 | -1563 | -1576 | 1548 | 2864 | 5884 |  | CORR | AXGR | 05:11 | 05:17 | 05:15 | 131 | 55 | 12 | EXT |  | 0.9 | (c)
63928.476 | 4.621 | 4.599 | -6.594 | -6.616 | -483 | -233 | -305 | 127 | 4599 | 5884 |  | CORR | GENE | 08:11 | 08:52 | 08:40 | 116 | 356 | 11 | EXT |  | 0.89 | (c)
63928.586 | 4.731 | 4.73 | -6.484 | -6.485 | -753 | -491 | -615 | 478 | 4730 | 5884 |  | CORR | GENE | 07:28 | 08:10 | 07:50 | 666 | 275 | 10 | EXT |  | 0.95 | (c)
63928.921 | 5.066 | 5.037 | -6.149 | -6.178 | -393 | -274 | -258 | 122 | 5037 | 5884 |  | CORR | GENE | 08:26 | 08:45 | 08:48 | 61 | 271 | 10 | EXT |  | 0.89 | (c)
63929.927 | 6.072 | 6.046 | -5.143 | -5.169 | -1111 | -1000 | -889 | 666 | 5107 | 5884 |  | CORR | GENE | 06:30 | 06:48 | 07:06 | 62 | 445 | 11 | EXT |  | 0.89 | (c)
63929.95 | 6.095 | 6.057 | -5.12 | -5.158 | 1824 | 2077 | 2094 | 1824 | 5015 | 5884 |  | CORR | GENE | 02:24 | 03:04 | 03:07 | 143 | 541 | 13 | EXT |  | 0.9 | (c)
63930.434 | 6.579 | 6.559 | -4.636 | -4.656 | -1934 | -1804 | -1604 | 1274 | 4595 | 5884 |  | CORR | GENE | 04:17 | 04:38 | 05:10 | 61 | 660 | 10 | EXT |  | 0.89 | (c)
63965.213 | 8.228 | 8.136 | -2.907 | -2.999 | 1862 | 1886 | 1877 | 339 | 2761 | 5888 |  | CORR | AXGR | 07:25 | 07:29 | 07:28 | 238 | 30 | 10 | EXT |  | 0.91 | (c)
63982.754 | 3.649 | 3.526 | -7.291 | -7.414 | 1421 | 1503 | 1589 | 474 | 3526 | 5890 |  | DENT | GENE | 05:18 | 05:32 | 05:45 | 254 | 336 | 0.6 | N/A | Глубина вмятины: 9 мм (0,6%). Линейка: 25 см в (353 см; 05:32 ч:мин) |  | (c)
64007.541 | 6.431 | 6.411 | -4.574 | -4.594 | -927 | -879 | -877 | 827 | 4550 | 5892 |  | CORR | CIGR | 09:46 | 09:54 | 09:54 | 44 | 100 | 12 | EXT |  | 0.89 | (c)
64014.767 | 2.652 | 2.011 | -8.978 | -9.619 | -2089 | -1996 | -1915 | 1741 | 2011 | 5893 |  | GOUG | GENE | 08:10 | 08:25 | 08:38 | 2532 | 348 | 8 | EXT | Зона задиров. |  | (c)
64018.199 | 6.084 | 6.081 | -5.546 | -5.549 | -2226 | -2222 | -2159 | 2092 | 5532 | 5893 |  | GOUG | CIGR | 07:48 | 07:49 | 07:59 | 17 | 134 | 6 | EXT | Задир. |  | (c)
64019.153 | 7.038 | 6.772 | -4.592 | -4.858 | -2186 | -2126 | -1994 | 1802 | 4496 | 5893 |  | GOUG | GENE | 07:54 | 08:04 | 08:25 | 362 | 384 | 8 | EXT | Зона задиров. |  | (c)
64020.752 | 8.637 | 8.621 | -2.993 | -3.009 | -2080 | -2025 | -1985 | 1891 | 2975 | 5893 |  | GOUG | CIGR | 08:11 | 08:20 | 08:27 | 34 | 189 | 10 | EXT | Задир. |  | (c)
64020.887 | 8.772 | 8.757 | -2.858 | -2.873 | -1943 | -1904 | -1895 | 1847 | 2853 | 5893 |  | GOUG | CIGR | 08:34 | 08:40 | 08:41 | 20 | 96 | 7 | EXT | Задир. |  | (c)
64028.099 | 4.354 | 4.292 | -6.216 | -6.278 | 1797 | 1897 | 1994 | 1797 | 4292 | 5894 |  | CORR | GENE | 05:59 | 06:15 | 06:31 | 94 | 395 | 12 | EXT |  | 0.89 | (c)
64056.79 | 0 | -0.016 | -11.495 | -11.511 | 44 | 1596 | 959 | 44 |  | 5897 | Нарушение формы кольцевого шва | GWAN |  | 01:42 | 05:53 | 04:10 | 0 | 1831 |  | EXT | Нарушение формы кольцевого шва |  | (c)
64056.79 | 0 | -0.014 | -11.495 | -11.509 | 2065 | -1628 | -1299 | 0 |  | 5897 | Нарушение формы кольцевого шва | GWAN |  | 07:08 | 09:12 | 10:05 | 0 | 2195 |  | EXT | Нарушение формы кольцевого шва |  | (c)
64063.916 | 7.126 | 7.055 | -4.369 | -4.44 | -2077 | -1976 | -1964 | 154 | 4262 | 5897 |  | DENT | GENE | 07:60 | 08:16 | 08:18 | 178 | 225 | 0.7 | N/A | Глубина вмятины: 10 мм (0,7%). Линейка: 18 см в (706 см; 08:16 ч:мин) |  | (c)
64066.941 | 10.151 | 10.098 | -1.344 | -1.397 | -2090 | -2007 | -1996 | 141 | 1289 | 5897 |  | DENT | GENE | 07:58 | 08:11 | 08:13 | 108 | 187 | 0.6 | N/A | Глубина вмятины: 8 мм (0,6%). Линейка: 11 см в (1010 см; 08:11 ч:мин) Аномалия находится вблизи продольного шва. |  | (c)
64068.285 | 0 | -0.011 | -10.96 | -10.971 | 1342 | 1906 | -2222 | 0 |  | 5898 | Нарушение формы кольцевого шва | GWAN |  | 06:21 | 07:52 | 08:46 | 0 | 1795 |  | EXT | Нарушение формы кольцевого шва |  | (c)
64099.988 | 9.103 | 9.084 | -2.512 | -2.531 | -260 | -224 | -217 | 174 | 2500 | 5900 |  | GOUG | CIGR | 09:43 | 09:49 | 09:50 | 31 | 86 | 11 | EXT | Задир. |  | (c)
64264.661 | 2.696 | 2.681 | -8.879 | -8.894 | 1379 | 1414 | 1428 | 754 | 2681 | 5915 |  | CORR | CIGR | 03:48 | 03:53 | 03:56 | 26 | 97 | 11 | EXT |  | 0.84 | (c)
64270.973 | 9.008 | 8.95 | -2.567 | -2.625 | -2062 | -2048 | -2048 | 169 | 2538 | 5915 | Металлургический дефект | MIAN | AXGR | 06:32 | 06:35 | 06:35 | 87 | 27 |  | INT | Металлургический дефект Эквивалент потери металла 21%. |  | (c)
64272.298 | 10.333 | 10.319 | -1.242 | -1.256 | -1411 | -1404 | -1396 | 819 | 1151 | 5915 | Металлургический дефект | MIAN | AXGR | 08:17 | 08:19 | 08:20 | 105 | 30 |  | INT | Металлургический дефект Эквивалент потери металла 10%. |  | (c)
64283.572 | 10.032 | 9.999 | -1.198 | -1.231 | -2120 | -2022 | -1976 | 111 | 1186 | 5916 |  | CORR | CIGR | 03:60 | 04:15 | 04:23 | 45 | 287 | 10 | EXT |  | 0.84 | (c)
64284.77 | 0 | -0.012 | -11.525 | -11.537 | 2182 | -2095 | -2018 | 0 |  | 5917 | Нарушение формы кольцевого шва | GWAN |  | 05:56 | 06:26 | 06:38 | 0 | 522 |  | EXT | Нарушение формы кольцевого шва Аномалия находится на отводе. |  | (c)
64284.77 | 0 | -0.03 | -11.525 | -11.555 | -1072 | -42 | -476 | 121 |  | 5917 | Нарушение формы кольцевого шва | GWAN |  | 09:11 | 11:57 | 10:47 | 0 | 1193 |  | EXT | Нарушение формы кольцевого шва Аномалия находится на отводе. |  | (c)
64289.249 | 4.479 | 4.455 | -7.046 | -7.07 | 1805 | 1944 | 1910 | 215 | 4455 | 5917 |  | CORR | CIGR | 04:56 | 05:18 | 05:12 | 40 | 210 | 12 | EXT | Аномалия находится на отводе. | 0.89 | (c)
64311.416 | 3.961 | 3.94 | -7.634 | -7.655 | 178 | 190 | 270 | 178 | 3940 | 5919 |  | CORR | CIGR | 04:49 | 04:51 | 05:04 | 26 | 183 | 11 | EXT |  | 0.89 | (c)
64312.475 | 5.02 | 5.004 | -6.575 | -6.591 | 103 | 125 | 133 | 103 | 5004 | 5919 |  | CORR | CIGR | 04:37 | 04:40 | 04:42 | 16 | 59 | 12 | EXT |  | 0.89 | (c)
64317.668 | 10.213 | 10.123 | -1.382 | -1.472 | 264 | 292 | 371 | 264 | 1357 | 5919 |  | CORR | GENE | 05:03 | 05:07 | 05:20 | 115 | 213 | 10 | EXT |  | 0.89 | (c)
64346.233 | 3.958 | 3.472 | -7.307 | -7.793 | 1795 | 1841 | 1875 | 277 | 3472 | 5922 |  | SCC | GENE | 07:24 | 07:31 | 07:36 | 640 | 158 | 15 | EXT |  | 1 | (b)
64348.294 | 6.019 | 5.369 | -5.246 | -5.896 | 2119 | 2149 | 2142 | 65 | 4070 | 5922 |  | CORR | AXGR | 08:16 | 08:21 | 08:20 | 1826 | 47 | 9 | EXT |  | 0.96 | (c)
64352.046 | 9.771 | 7.831 | -1.494 | -3.434 | 2103 | 2170 | 2143 | 48 | 1255 | 5922 |  | SCC | GENE | 08:13 | 08:24 | 08:20 | 2179 | 80 | 27 | EXT | Аномалия находится в зоне сварного шва. | 1.02 | (a)
64359.166 | 5.626 | 5.619 | -5.639 | -5.646 | 1715 | 1724 | 1756 | 433 | 5619 | 5923 |  | CORR | CIGR | 07:34 | 07:35 | 07:40 | 25 | 82 | 12 | EXT | Аномалия находится на отводе. | 0.89 | (c)
64359.331 | 5.791 | 5.376 | -5.474 | -5.889 | 2171 | -2211 | 2228 | 0 | 5376 | 5923 |  | LWAN | GENE | 08:47 | 08:60 | 08:56 | 459 | 112 |  | INT | Эквивалент потери металла 14%. Аномалия находится на отводе. |  | (c)
64362.392 | 8.852 | 8.844 | -2.413 | -2.421 | 479 | 519 | 517 | 479 | 2396 | 5923 |  | CORR | CIGR | 04:14 | 04:20 | 04:20 | 25 | 75 | 10 | EXT | Аномалия находится на отводе. | 0.88 | (c)
64372.299 | 7.494 | 7.485 | -4.011 | -4.02 | -561 | -547 | -515 | 468 | 3995 | 5924 |  | CORR | CIGR | 03:45 | 03:48 | 03:53 | 25 | 93 | 11 | EXT |  | 0.89 | (c)
64381.158 | 4.848 | 4.785 | -6.777 | -6.84 | -729 | -541 | -602 | 474 | 4785 | 5925 |  | GOUG | GENE | 10:47 | 11:17 | 11:07 | 94 | 255 | 10 | EXT | Задир. |  | (c)
64387.935 | 0 | -0.015 | -11.615 | -11.63 | 620 | 798 | 858 | 620 |  | 5926 | Нарушение формы кольцевого шва | GWAN |  | 03:15 | 03:44 | 03:54 | 0 | 476 |  | EXT | Нарушение формы кольцевого шва |  | (c)
64387.935 | 0 | -0.019 | -11.615 | -11.634 | 2130 | -2227 | -1887 | 1443 |  | 5926 | Нарушение формы кольцевого шва | GWAN |  | 07:19 | 07:36 | 08:31 | 0 | 888 |  | EXT | Нарушение формы кольцевого шва |  | (c)
64401.361 | 1.811 | 1.791 | -9.809 | -9.829 | -7 | 27 | 42 | 0 | 1791 | 5927 |  | CORR | CIGR | 03:10 | 03:15 | 03:17 | 32 | 97 | 13 | EXT | Аномалия находится на упругопластическом изгибе: R=504 D, максимальное растяжение на 5.3 час. | 0.89 | (c)
64402.112 | 2.562 | 2.546 | -9.058 | -9.074 | 0 | 33 | 27 | 0 | 2546 | 5927 |  | CORR | CIGR | 03:11 | 03:16 | 03:15 | 25 | 54 | 10 | EXT | Аномалия находится на упругопластическом изгибе: R=484 D, максимальное растяжение на 5.3 час. | 0.89 | (c)
64432.713 | 10.743 | 10.732 | -0.797 | -0.808 | 1084 | 1137 | 1132 | 1084 | 787 | 5929 |  | CORR | CIGR | 07:30 | 07:39 | 07:38 | 21 | 97 | 11 | EXT |  | 0.89 | (c)
64439.909 | 6.399 | 6.399 | -4.966 | -4.966 | -1233 | -1212 | -1198 | 998 | 4945 | 5930 |  | CORR | CIGR | 07:17 | 07:20 | 07:22 | 21 | 70 | 11 | EXT |  | 0.88 | (c)
64441.966 | 8.456 | 8.362 | -2.909 | -3.003 | 2146 | 2169 | 2163 | 50 | 2687 | 5930 |  | CORR | AXGR | 04:22 | 04:26 | 04:25 | 316 | 34 | 10 | EXT |  | 0.92 | (c)
64499.864 | 9.884 | 9.856 | -1.441 | -1.469 | -2087 | -1983 | -1991 | 143 | 1420 | 5935 |  | CORR | GENE | 03:31 | 03:48 | 03:47 | 49 | 193 | 10 | EXT | Аномалия находится на отводе. | 0.89 | (c)
64500.384 | 10.404 | 10.36 | -0.921 | -0.965 | -490 | -479 | -476 | 463 | 834 | 5935 |  | CORR | AXGR | 07:49 | 07:51 | 07:51 | 131 | 27 | 11 | EXT | Аномалия находится на отводе. | 0.9 | (c)
64503.106 | 1.801 | 1.466 | -9.209 | -9.544 | 1209 | 1234 | 1248 | 944 | 1466 | 5936 |  | CORR | GENE | 04:18 | 04:22 | 04:24 | 528 | 78 | 12 | EXT |  | 0.95 | (c)
64512.453 | 0.138 | 0.054 | -10.597 | -10.681 | 1581 | 1610 | 1597 | 618 | 54 | 5937 |  | CORR | AXGR | 07:05 | 07:10 | 07:08 | 141 | 32 | 12 | EXT | Аномалия находится на отводе. | 0.9 | (c)
64517.114 | 4.799 | 4.751 | -5.936 | -5.984 | 622 | 683 | 732 | 622 | 4751 | 5937 |  | CORR | GENE | 04:30 | 04:40 | 04:48 | 64 | 220 | 11 | EXT | Аномалия находится на отводе. | 0.89 | (c)
64545.49 | 0 | -0.039 | -11.115 | -11.154 | -1315 | -164 | -634 | 47 |  | 5940 | Нарушение формы кольцевого шва | GWAN |  | 09:13 | 00:19 | 11:03 | 0 | 1362 |  | EXT | Нарушение формы кольцевого шва Аномалия находится на упругопластическом изгибе: R=650 D, максимальное растяжение на 11.1 час. |  | (c)
64545.49 | 0 | -0.025 | -11.115 | -11.14 | 2119 | -2160 | -2043 | 0 |  | 5940 | Нарушение формы кольцевого шва | GWAN |  | 06:28 | 06:57 | 07:16 | 0 | 599 |  | EXT | Нарушение формы кольцевого шва Аномалия находится на упругопластическом изгибе: R=650 D, максимальное растяжение на 11.1 час. |  | (c)
64546.47 | 0.98 | 0.964 | -10.135 | -10.151 | 1154 | 1237 | 1245 | 895 | 964 | 5940 |  | CORR | CIGR | 03:52 | 04:05 | 04:07 | 34 | 181 | 10 | EXT | Аномалия находится на упругопластическом изгибе: R=531 D, максимальное растяжение на 11 час. | 0.89 | (c)
64548.226 | 2.736 | 2.708 | -8.379 | -8.407 | 1351 | 1363 | 1363 | 855 | 2708 | 5940 | Металлургический дефект | MIAN | AXGR | 04:24 | 04:26 | 04:26 | 57 | 24 |  | INT | Металлургический дефект Эквивалент потери металла 11%. Аномалия находится на упругопластическом изгибе: R=429 D, максимальное растяжение на 10.9 час. |  | (c)
64605.244 | 3.284 | 3.279 | -8.336 | -8.341 | 2178 | 2204 | 2214 | 2178 | 3279 | 5945 |  | GOUG | CIGR | 06:16 | 06:21 | 06:22 | 16 | 72 | 13 | EXT | Задир. Аномалия находится на упругопластическом изгибе: R=285 D, максимальное растяжение на 6.3 час. |  | (b)
64620.179 | 6.599 | 6.486 | -4.676 | -4.789 | 27 | 27 | 52 | 27 | 4538 | 5946 |  | CORR | GENE | 06:54 | 06:54 | 06:58 | 251 | 50 | 10 | EXT | Аномалия находится на упругопластическом изгибе: R=1010 D, максимальное растяжение на 6 час. | 0.91 | (c)
64622.283 | 8.703 | 8.561 | -2.572 | -2.714 | -21 | -7 | 0 | 0 | 2366 | 5946 |  | LWAN | AXGR | 06:46 | 06:48 | 06:50 | 348 | 43 |  | EXT | Эквивалент потери металла 11%. |  | (c)
64685.099 | 4.859 | 4.831 | -6.746 | -6.774 | -1609 | -1415 | -1502 | 1396 | 4831 | 5952 |  | CORR | CIGR | 06:13 | 06:44 | 06:30 | 39 | 213 | 10 | EXT | Аномалия находится на упругопластическом изгибе: R=325 D, максимальное растяжение на 6 час. | 0.96 | (c)
64714.765 | 0 | -0.034 | -10.955 | -10.989 | -155 | 618 | 1200 | 0 |  | 5955 | Нарушение формы кольцевого шва | GWAN |  | 10:28 | 00:33 | 14:07 | 0 | 2709 |  | EXT | Нарушение формы кольцевого шва |  | (c)
64714.765 | 0 | -0.023 | -10.955 | -10.978 | -1477 | -783 | -1056 | 635 |  | 5955 | Нарушение формы кольцевого шва | GWAN |  | 06:55 | 08:47 | 08:03 | 0 | 842 |  | EXT | Нарушение формы кольцевого шва |  | (c)
64807.516 | 2.431 | 2.331 | -8.579 | -8.679 | -2192 | -2148 | -2165 | 39 | 2331 | 5963 |  | LWAN | GENE | 08:52 | 08:59 | 08:56 | 328 | 54 |  | INT | Эквивалент потери металла 10%. Аномалия находится на отводе. |  | (c)
64810.776 | 5.691 | 5.667 | -5.319 | -5.343 | 1553 | 1597 | 1610 | 564 | 5310 | 5963 |  | CORR | CIGR | 06:56 | 07:03 | 07:05 | 33 | 114 | 10 | EXT | Аномалия находится на отводе. | 0.89 | (c)
64810.909 | 5.824 | 5.785 | -5.186 | -5.225 | 826 | 1046 | 974 | 826 | 5172 | 5963 |  | CORR | GENE | 04:59 | 05:34 | 05:23 | 53 | 296 | 10 | EXT | Аномалия находится на отводе. | 0.89 | (c)
64812.453 | 7.368 | 7.318 | -3.642 | -3.692 | 1901 | 1905 | 1910 | 312 | 3612 | 5963 |  | CORR | AXGR | 07:52 | 07:53 | 07:54 | 80 | 18 | 11 | EXT | Аномалия находится на отводе. | 0.89 | (c)
64822.298 | 6.203 | 6.189 | -4.762 | -4.776 | 1983 | 2053 | 2096 | 22 | 4754 | 5964 |  | CORR | CIGR | 05:59 | 06:10 | 06:17 | 22 | 226 | 10 | EXT |  | 0.88 | (c)
64827.708 | 0.648 | 0.555 | -10.557 | -10.65 | 1812 | 2081 | 2016 | 11 | 555 | 5965 |  | DENT | GENE | 05:25 | 06:08 | 05:58 | 202 | 408 | 0.8 | N/A | Глубина вмятины: 11 мм (0,8%). Линейка: 20 см в (56 см; 06:08 ч:мин) Аномалия находится вблизи продольного шва. |  | (c)
64847.365 | 9.1 | 9.06 | -2.015 | -2.055 | 1938 | 2007 | 2014 | 140 | 2009 | 5966 |  | CORR | CIGR | 02:43 | 02:54 | 02:56 | 46 | 152 | 10 | EXT |  | 0.89 | (c)
64850.289 | 0.909 | 0.891 | -10.426 | -10.444 | 1813 | 1832 | 1849 | 345 | 891 | 5967 |  | CORR | CIGR | 03:19 | 03:22 | 03:24 | 18 | 72 | 13 | EXT |  | 0.88 | (c)
64888.781 | 5.011 | 4.255 | -5.679 | -6.435 | -2207 | -2192 | -2166 | 24 | 4255 | 5970 |  | CORR | GENE | 05:02 | 05:05 | 05:09 | 1517 | 81 | 10 | EXT |  | 0.97 | (c)
64894.46 | 0 | -0.013 | -11.24 | -11.253 | 98 | 1154 | 1216 | 0 |  | 5971 | Нарушение формы кольцевого шва | GWAN |  | 03:13 | 06:03 | 06:13 | 0 | 2238 |  | EXT | Нарушение формы кольцевого шва |  | (c)
64895.975 | 1.515 | 1.403 | -9.725 | -9.837 | 14 | 23 | 31 | 14 | 1403 | 5971 |  | LWAN | AXGR | 02:59 | 03:01 | 03:02 | 205 | 35 |  | INT | Эквивалент потери металла 12%. |  | (c)
64896.744 | 2.284 | 2.005 | -8.956 | -9.235 | 12 | 19 | 27 | 12 | 2005 | 5971 |  | LWAN | AXGR | 02:59 | 02:60 | 03:01 | 811 | 30 |  | INT | Эквивалент потери металла 14%. |  | (c)
64898.799 | 4.339 | 3.682 | -6.901 | -7.558 | 9 | 20 | 25 | 9 | 3682 | 5971 |  | LWAN | AXGR | 02:58 | 03:00 | 03:01 | 1050 | 31 |  | INT | Эквивалент потери металла 13%. |  | (c)
64903.341 | 8.881 | 8.67 | -2.359 | -2.57 | -2 | 5 | 19 | 0 | 141 | 5971 |  | LWAN | AXGR | 02:57 | 02:58 | 02:60 | 2429 | 42 |  | INT | Эквивалент потери металла 15%. |  | (c)
64905.7 | 0 | -0.013 | -11.21 | -11.223 | 1416 | 1564 | 1582 | 481 |  | 5972 | Нарушение формы кольцевого шва | GWAN |  | 03:38 | 04:01 | 04:05 | 0 | 333 |  | EXT | Нарушение формы кольцевого шва |  | (c)
64939.9 | 0 | -0.009 | -11.46 | -11.469 | 1602 | 1872 | 1779 | 275 |  | 5975 | Нарушение формы кольцевого шва | GWAN |  | 05:21 | 06:05 | 05:50 | 0 | 354 |  | EXT | Нарушение формы кольцевого шва |  | (c)
64939.9 | 0 | -0.025 | -11.46 | -11.485 | -1523 | -1364 | -1006 | 488 |  | 5975 | Нарушение формы кольцевого шва | GWAN |  | 08:57 | 09:22 | 10:20 | 0 | 1035 |  | EXT | Нарушение формы кольцевого шва |  | (c)
64987.218 | 2.258 | 1.092 | -9.092 | -10.258 | -2167 | -2160 | -2142 | 63 | 1092 | 5979 |  | CORR | GENE | 04:11 | 04:12 | 04:15 | 1353 | 51 | 14 | EXT |  | 1 | (b)
64990.238 | 5.278 | 5.258 | -6.072 | -6.092 | -2216 | -2187 | -2184 | 14 | 5258 | 5979 |  | CORR | CIGR | 04:03 | 04:08 | 04:08 | 20 | 64 | 10 | EXT |  | 0.88 | (c)
64990.951 | 5.991 | 5.961 | -5.359 | -5.389 | 2213 | -2178 | -2189 | 0 | 5359 | 5979 |  | CORR | CIGR | 03:58 | 04:09 | 04:07 | 30 | 119 | 10 | EXT |  | 0.89 | (c)
64991.218 | 6.258 | 6.235 | -5.092 | -5.115 | -2130 | -2110 | -2096 | 100 | 5092 | 5979 |  | CORR | CIGR | 04:17 | 04:20 | 04:22 | 23 | 69 | 11 | EXT |  | 0.88 | (c)
64991.298 | 6.338 | 6.171 | -5.012 | -5.179 | -2185 | -2165 | -2166 | 45 | 4933 | 5979 |  | CORR | AXGR | 04:08 | 04:11 | 04:11 | 246 | 39 | 10 | EXT |  | 0.91 | (c)
64991.647 | 6.687 | 6.654 | -4.663 | -4.696 | -2220 | -2180 | -2162 | 10 | 4655 | 5979 |  | CORR | CIGR | 04:02 | 04:09 | 04:12 | 41 | 117 | 10 | EXT |  | 0.89 | (c)
64992.114 | 7.154 | 7.06 | -4.196 | -4.29 | -2168 | -2161 | -2160 | 62 | 4143 | 5979 |  | CORR | AXGR | 04:11 | 04:12 | 04:12 | 147 | 17 | 15 | EXT |  | 0.9 | (c)
64994.446 | 9.486 | 9.361 | -1.864 | -1.989 | -2143 | -2111 | -2127 | 87 | 1597 | 5979 |  | CORR | AXGR | 04:15 | 04:20 | 04:17 | 392 | 33 | 10 | EXT |  | 0.93 | (c)
65026.702 | 7.732 | 7.725 | -3.753 | -3.76 | 1456 | 1484 | 1506 | 674 | 3743 | 5982 |  | CORR | CIGR | 05:54 | 05:58 | 06:02 | 17 | 100 | 11 | EXT |  | 0.88 | (c)
65055.288 | 3.798 | 3.792 | -7.477 | -7.483 | -715 | -655 | -681 | 646 | 3792 | 5985 |  | CORR | CIGR | 07:19 | 07:29 | 07:25 | 18 | 69 | 11 | EXT | Аномалия находится на отводе. | 0.88 | (c)
65061.35 | 9.86 | 9.85 | -1.415 | -1.425 | -1551 | -1539 | -1514 | 679 | 1408 | 5985 |  | CORR | CIGR | 05:04 | 05:06 | 05:10 | 17 | 74 | 12 | EXT | Аномалия находится на отводе. | 0.88 | (c)
65066.987 | 4.222 | 4.194 | -6.938 | -6.966 | 1522 | 1565 | 1608 | 536 | 4194 | 5986 |  | CORR | CIGR | 05:22 | 05:29 | 05:36 | 36 | 173 | 11 | EXT | Аномалия находится на упругопластическом изгибе: R=212 D, максимальное растяжение на 6 час. | 1.33 | (a)
65091.093 | 5.733 | 5.73 | -5.387 | -5.39 | -1821 | -1778 | -1777 | 410 | 5368 | 5988 |  | CORR | CIGR | 07:22 | 07:29 | 07:29 | 22 | 88 | 10 | EXT |  | 0.88 | (c)
65091.245 | 5.885 | 5.875 | -5.235 | -5.245 | -1711 | -1645 | -1637 | 520 | 5214 | 5988 |  | CORR | CIGR | 07:39 | 07:50 | 07:51 | 31 | 147 | 10 | EXT |  | 0.89 | (c)
65091.615 | 6.255 | 6.25 | -4.865 | -4.87 | -1852 | -1816 | -1816 | 379 | 4852 | 5988 |  | CORR | CIGR | 07:17 | 07:23 | 07:22 | 18 | 71 | 10 | EXT |  | 0.88 | (c)
65101.346 | 4.866 | 4.852 | -6.489 | -6.503 | 2113 | 2156 | 2141 | 62 | 4852 | 5989 |  | CORR | GENE | 06:53 | 06:60 | 06:57 | 50 | 56 | 11 | EXT |  | 0.89 | (c)
65113.137 | 5.302 | 5.302 | -6.153 | -6.153 | 2099 | 2108 | 2135 | 60 | 5302 | 5990 |  | CORR | CIGR | 04:56 | 04:57 | 05:01 | 20 | 72 | 12 | EXT |  | 0.88 | (c)
65120 | 0.71 | 0.602 | -10.53 | -10.638 | 2143 | 2197 | 2175 | 23 | 602 | 5991 |  | CORR | GENE | 07:42 | 07:51 | 07:48 | 422 | 64 | 10 | EXT |  | 0.93 | (c)
65141.09 | 0 | -0.015 | -11.42 | -11.435 | 1395 | 1504 | 1548 | 529 |  | 5993 | Нарушение формы кольцевого шва | GWAN |  | 00:55 | 01:12 | 01:20 | 0 | 307 |  | EXT | Нарушение формы кольцевого шва Аномалия находится на отводе. |  | (c)
65141.09 | 0 | -0.018 | -11.42 | -11.438 | -1867 | -1783 | -1788 | 364 |  | 5993 | Нарушение формы кольцевого шва | GWAN |  | 04:08 | 04:22 | 04:21 | 0 | 158 |  | EXT | Нарушение формы кольцевого шва Аномалия находится на отводе. |  | (c)
65170.591 | 6.751 | 6.672 | -4.574 | -4.653 | 1010 | 1233 | 1141 | 959 | 4556 | 5995 |  | CORR | GENE | 05:37 | 06:13 | 05:58 | 97 | 262 | 13 | EXT | Аномалия находится на отводе. | 0.89 | (c)
65220.055 | 0 | -0.014 | -11.18 | -11.194 | 20 | -2159 | 1456 | 0 |  | 6001 | Нарушение формы кольцевого шва | GWAN |  | 00:36 | 06:44 | 04:27 | 0 | 2872 |  | EXT | Нарушение формы кольцевого шва |  | (c)
65250.919 | 8.279 | 8.272 | -3.021 | -3.028 | 1105 | 1179 | 1170 | 996 | 3010 | 6003 |  | GOUG | CIGR | 02:51 | 03:03 | 03:01 | 18 | 129 | 10 | EXT | Задир. |  | (c)
65252.831 | 10.191 | 10.16 | -1.109 | -1.14 | 876 | 886 | 919 | 876 | 1031 | 6003 |  | DENT | GENE | 02:14 | 02:16 | 02:21 | 109 | 85 | 0.6 | N/A | Глубина вмятины: 8 мм (0,6%). Линейка: 11 см в (1016 см; 02:16 ч:мин) |  | (c)
65253.94 | 0 | 0 | -11.325 | -11.325 | -826 | -649 | -561 | 297 | 0 | 6004 | Смещение кромок | GWAN |  | 06:47 | 07:16 | 07:30 | 0 | 529 |  | EXT | Смещение кромок Вовнутрь Аномалия находится на отводе. Величина смещения - 2.7 мм. |  | (c)
65260.182 | 6.242 | 6.209 | -5.083 | -5.116 | -904 | -844 | -835 | 766 | 5083 | 6004 |  | CORR | CIGR | 06:35 | 06:44 | 06:46 | 33 | 138 | 10 | EXT | Аномалия находится на отводе. | 0.89 | (c)
65261.108 | 7.168 | 7.149 | -4.157 | -4.176 | -1918 | -1856 | -1860 | 312 | 4130 | 6004 |  | GOUG | CIGR | 03:51 | 04:01 | 04:01 | 46 | 117 | 9 | EXT | Аномалия находится на отводе. Задир. |  | (c)
65261.19 | 7.25 | 7.108 | -4.075 | -4.217 | -1666 | -1660 | -1600 | 564 | 4028 | 6004 |  | ARTD | GENE | 04:32 | 04:33 | 04:43 | 189 | 133 |  | EXT | Эквивалент потери металла 10%. Аномалия находится на отводе. |  | (c)
65274.653 | 9.388 | 9.144 | -1.492 | -1.736 | -1194 | -1153 | -1118 | 1037 | 1439 | 6005 |  | CORR | GENE | 06:11 | 06:17 | 06:23 | 297 | 152 | 12 | EXT |  | 0.92 | (c)
65274.666 | 9.401 | 9.374 | -1.479 | -1.506 | -1480 | -1427 | -1417 | 751 | 1436 | 6005 |  | CORR | GENE | 05:25 | 05:33 | 05:35 | 70 | 126 | 15 | EXT |  | 0.89 | (c)
65274.957 | 9.692 | 9.676 | -1.188 | -1.204 | -1430 | -1411 | -1356 | 801 | 1172 | 6005 |  | CORR | CIGR | 05:33 | 05:36 | 05:45 | 32 | 148 | 10 | EXT |  | 0.89 | (c)
65279.821 | 3.676 | 3.659 | -7.559 | -7.576 | 913 | 947 | 964 | 913 | 3659 | 6006 |  | CORR | CIGR | 05:18 | 05:23 | 05:26 | 24 | 101 | 10 | EXT | Аномалия находится на отводе. | 0.88 | (c)
65347.586 | 3.391 | 3.379 | -6.534 | -6.546 | -1234 | -1068 | -1086 | 939 | 3379 | 6012 |  | CORR | GENE | 05:49 | 06:15 | 06:13 | 63 | 295 | 10 | EXT | Аномалия находится на отводе. | 0.89 | (c)
65420.375 | 0 | 0 | -11.295 | -11.295 | 1827 | 2082 | 2122 | 0 | 0 | 6019 | Смещение кромок | GWAN |  | 06:27 | 07:08 | 07:15 | 0 | 590 |  | EXT | Смещение кромок Наружу Величина смещения - 2.4 мм. |  | (c)
65420.494 | 0.119 | 0.025 | -11.176 | -11.27 | 987 | 1908 | 1582 | 54 | 25 | 6019 |  | CORR | GENE | 04:11 | 06:40 | 05:47 | 119 | 1189 | 11 | EXT |  | 0.89 | (c)
65435.476 | 3.806 | 3.796 | -7.474 | -7.484 | 2159 | 2202 | 2199 | 0 | 3796 | 6020 |  | CORR | CIGR | 08:20 | 08:27 | 08:26 | 28 | 79 | 10 | EXT | Аномалия находится на упругопластическом изгибе: R=500 D, максимальное растяжение на 6.2 час. | 0.89 | (c)
65452.988 | 10.038 | 9.954 | -1.142 | -1.226 | 519 | 550 | 556 | 519 | 1053 | 6021 |  | CORR | GENE | 04:11 | 04:16 | 04:17 | 173 | 73 | 11 | EXT | Аномалия находится на упругопластическом изгибе: R=861 D, максимальное растяжение на 5.4 час. | 0.9 | (c)
65499.373 | 10.933 | 10.821 | -0.277 | -0.389 | -1742 | -1553 | -1552 | 489 | 197 | 6025 |  | CORR | GENE | 06:37 | 07:07 | 07:07 | 192 | 380 | 11 | EXT | Аномалия находится на упругопластическом изгибе: R=579 D, максимальное растяжение на 0.6 час. | 0.9 | (c)
65499.602 | 11.162 | 11.153 | -0.048 | -0.057 | 2048 | 2196 | 2184 | 0 | 17 | 6025 |  | CORR | CIGR | 04:48 | 05:12 | 05:10 | 40 | 271 | 11 | EXT | Аномалия находится на упругопластическом изгибе: R=604 D, максимальное растяжение на 0.6 час. | 0.89 | (c)
65499.813 | 0.163 | 0.148 | -10.862 | -10.877 | -1346 | -1258 | -1273 | 884 | 148 | 6026 |  | CORR | CIGR | 06:25 | 06:39 | 06:37 | 31 | 146 | 10 | EXT | Аномалия находится на упругопластическом изгибе: R=604 D, максимальное растяжение на 0.6 час. | 0.89 | (c)
65504.018 | 4.368 | 4.348 | -6.657 | -6.677 | -1817 | -1800 | -1801 | 414 | 4348 | 6026 |  | CORR | PITT | 05:09 | 05:12 | 05:11 | 36 | 31 | 17 | EXT |  | 0.89 | (c)
65522.074 | 11.399 | 11.37 | -0.011 | -0.04 | 1933 | 1955 | 1986 | 192 | 9 | 6027 |  | CORR | CIGR | 05:59 | 06:02 | 06:07 | 31 | 105 | 11 | EXT | Аномалия находится на упругопластическом изгибе: R=635 D, максимальное растяжение на 5.9 час. | 0.89 | (c)
65522.085 | 0 | -0.03 | -11.34 | -11.37 | 1678 | 1907 | 1888 | 132 |  | 6028 | Нарушение формы кольцевого шва | GWAN |  | 05:27 | 06:04 | 06:01 | 0 | 420 |  | EXT | Нарушение формы кольцевого шва Аномалия находится на упругопластическом изгибе: R=635 D, максимальное растяжение на 5.9 час. |  | (c)
65528.967 | 6.882 | 6.872 | -4.458 | -4.468 | 1793 | 1835 | 1857 | 310 | 4441 | 6028 |  | CORR | CIGR | 05:45 | 05:52 | 05:56 | 27 | 128 | 14 | EXT | Аномалия находится на упругопластическом изгибе: R=426 D, максимальное растяжение на 5.9 час. | 0.9 | (c)
65529.37 | 7.285 | 7.271 | -4.055 | -4.069 | 1774 | 1835 | 1838 | 327 | 4044 | 6028 |  | CORR | CIGR | 05:42 | 05:52 | 05:53 | 25 | 129 | 12 | EXT | Аномалия находится на упругопластическом изгибе: R=405 D, максимальное растяжение на 6 час. | 0.92 | (c)
65540.703 | 7.278 | 7.26 | -3.882 | -3.9 | -1653 | -1615 | -1604 | 578 | 3866 | 6029 |  | CORR | CIGR | 05:13 | 05:19 | 05:21 | 34 | 98 | 23 | EXT | Аномалия находится на упругопластическом изгибе: R=920 D, максимальное растяжение на 6 час. | 0.89 | (c)
65540.851 | 7.426 | 7.417 | -3.734 | -3.743 | -1553 | -1518 | -1518 | 678 | 3721 | 6029 |  | CORR | CIGR | 05:29 | 05:35 | 05:35 | 22 | 71 | 16 | EXT | Аномалия находится на упругопластическом изгибе: R=998 D, максимальное растяжение на 6 час. | 0.89 | (c)
65543.073 | 9.648 | 9.503 | -1.512 | -1.657 | -2087 | -2064 | -2063 | 144 | 1477 | 6029 |  | CORR | GENE | 04:03 | 04:07 | 04:07 | 180 | 48 | 10 | EXT |  | 0.9 | (c)
65551.727 | 7.142 | 7.11 | -3.803 | -3.835 | 1191 | 1246 | 1248 | 926 | 3793 | 6030 |  | CORR | CIGR | 04:08 | 04:16 | 04:17 | 42 | 113 | 15 | EXT |  | 0.89 | (c)
65551.775 | 7.19 | 7.181 | -3.755 | -3.764 | 1170 | 1196 | 1212 | 976 | 3737 | 6030 |  | CORR | CIGR | 04:04 | 04:08 | 04:11 | 27 | 85 | 11 | EXT |  | 0.89 | (c)
65559.848 | 4.318 | 4.201 | -6.442 | -6.559 | 1686 | 1790 | 1954 | 1686 | 4201 | 6031 |  | DENT | GENE | 07:29 | 07:46 | 08:13 | 292 | 536 | 0.5 | N/A | Глубина вмятины: 7 мм (0,5%). Линейка: 29 см в (420 см; 07:46 ч:мин) |  | (c)
65565.158 | 9.628 | 9.619 | -1.132 | -1.141 | 311 | 368 | 380 | 311 | 1111 | 6031 |  | CORR | CIGR | 03:48 | 03:57 | 03:59 | 30 | 139 | 15 | EXT |  | 0.89 | (c)
65566.29 | 0 | -0.013 | -10.945 | -10.958 | 1218 | 1423 | 1764 | 1218 |  | 6032 | Нарушение формы кольцевого шва | GWAN |  | 08:15 | 08:48 | 09:43 | 0 | 1093 |  | EXT | Нарушение формы кольцевого шва |  | (c)
65566.394 | 0.104 | 0.084 | -10.841 | -10.861 | -539 | -451 | -421 | 302 | 84 | 6032 |  | CORR | CIGR | 03:31 | 03:46 | 03:51 | 42 | 238 | 11 | EXT |  | 0.89 | (c)
65573.789 | 7.499 | 7.474 | -3.446 | -3.471 | 732 | 840 | 823 | 732 | 3401 | 6032 |  | CORR | GENE | 06:57 | 07:14 | 07:11 | 70 | 182 | 10 | EXT |  | 0.89 | (c)
65574.688 | 8.398 | 8.386 | -2.547 | -2.559 | 822 | 869 | 877 | 822 | 2530 | 6032 |  | CORR | CIGR | 07:11 | 07:19 | 07:20 | 29 | 109 | 10 | EXT |  | 0.89 | (c)
65596.044 | 7.324 | 7.269 | -3.846 | -3.901 | -2168 | -2154 | -2151 | 62 | 3738 | 6034 |  | CORR | AXGR | 06:31 | 06:33 | 06:33 | 163 | 34 | 10 | EXT |  | 0.9 | (c)
65643.254 | 9.024 | 9.011 | -2.601 | -2.614 | 2115 | 2191 | 2191 | 2115 | 2588 | 6038 |  | GOUG | CIGR | 05:29 | 05:41 | 05:41 | 26 | 151 | 10 | EXT | Задир. |  | (c)
65649.408 | 3.553 | 3.543 | -7.747 | -7.757 | 1030 | 1043 | 1045 | 1030 | 3543 | 6039 |  | CORR | PITT | 04:54 | 04:56 | 04:56 | 29 | 31 | 16 | EXT |  | 0.89 | (c)
65679.925 | 0 | -0.024 | -11.465 | -11.489 | 1708 | -1619 | -2104 | 0 |  | 6042 | Нарушение формы кольцевого шва | GWAN |  | 04:56 | 07:59 | 06:41 | 0 | 1298 |  | EXT | Нарушение формы кольцевого шва Аномалия находится на отводе. |  | (c)
65682.603 | 2.678 | 2.612 | -8.787 | -8.853 | 2198 | 2220 | 2217 | 0 | 2612 | 6042 |  | CORR | AXGR | 06:15 | 06:19 | 06:18 | 117 | 39 | 10 | EXT |  | 0.89 | (c)
65682.638 | 2.713 | 2.702 | -8.752 | -8.763 | 1975 | 2001 | 2008 | 190 | 2702 | 6042 |  | CORR | CIGR | 05:39 | 05:44 | 05:45 | 22 | 66 | 10 | EXT |  | 0.88 | (c)
65682.741 | 2.816 | 2.793 | -8.649 | -8.672 | 2129 | -2197 | 2219 | 0 | 2793 | 6042 |  | CORR | GENE | 06:04 | 06:26 | 06:19 | 106 | 180 | 15 | EXT |  | 0.9 | (c)
65714.348 | 0.178 | 0.157 | -10.682 | -10.703 | 715 | 840 | 857 | 715 | 157 | 6045 |  | CORR | CIGR | 05:51 | 06:11 | 06:14 | 44 | 285 | 19 | EXT |  | 0.89 | (c)
65715.228 | 1.058 | 0.995 | -9.802 | -9.865 | 707 | 752 | 767 | 707 | 995 | 6045 |  | CORR | GENE | 05:49 | 05:57 | 05:59 | 117 | 119 | 13 | EXT |  | 0.9 | (c)
65758.837 | 10.692 | 10.679 | -0.358 | -0.371 | -2097 | -2071 | -2067 | 133 | 346 | 6048 |  | CORR | CIGR | 03:32 | 03:36 | 03:37 | 25 | 60 | 11 | EXT | Аномалия находится на отводе. | 0.89 | (c)
65759.344 | 0.149 | 0.099 | -11.206 | -11.256 | -1588 | -1560 | -1567 | 642 | 99 | 6049 |  | CORR | AXGR | 07:48 | 07:53 | 07:52 | 127 | 43 | 10 | EXT |  | 0.89 | (c)
65793.446 | 11.566 | 11.308 | -0.069 | -0.327 | 912 | 1058 | 1207 | 912 | 21 | 6051 |  | DENT | GENE | 05:05 | 05:28 | 05:53 | 306 | 590 | 0.6 | N/A | Глубина вмятины: 8 мм (0,6%). Линейка: 31 см в (1131 см; 05:28 ч:мин) Аномалия находится вблизи кольцевого сварного шва. |  | (c)
65796.356 | 2.841 | 2.661 | -8.529 | -8.709 | -1480 | -1119 | -1064 | 649 | 2661 | 6052 |  | WRIN | GENE | 05:08 | 06:06 | 06:15 | 387 | 831 | 1.1 | N/A | Высота гофр: 15 мм (1,1%). Длина волны: 235 мм Аномалия находится на отводе. |  | (c)
65816.03 | 0 | -0.028 | -11.48 | -11.508 | 1655 | -1650 | -1785 | 0 |  | 6054 | Нарушение формы кольцевого шва | GWAN |  | 06:08 | 09:14 | 08:53 | 0 | 2044 |  | EXT | Нарушение формы кольцевого шва |  | (c)
65869.29 | 7.59 | 7.576 | -3.685 | -3.699 | 2045 | 2142 | 2113 | 50 | 3666 | 6058 |  | CORR | CIGR | 05:46 | 06:01 | 05:57 | 33 | 135 | 10 | EXT |  | 0.89 | (c)
65893.915 | 2.185 | 2.177 | -9.14 | -9.148 | -1868 | -1833 | -1833 | 362 | 2177 | 6062 |  | CORR | CIGR | 04:19 | 04:25 | 04:25 | 20 | 70 | 10 | EXT | Аномалия находится на отводе. | 0.84 | (c)
65926.665 | 0.53 | 0.519 | -10.915 | -10.926 | -892 | -862 | -859 | 826 | 519 | 6065 |  | CORR | CIGR | 07:15 | 07:20 | 07:21 | 23 | 66 | 10 | EXT | Аномалия находится на упругопластическом изгибе: R=784 D, максимальное растяжение на 6.3 час. | 0.88 | (c)
65937.58 | 0 | -0.022 | -11.015 | -11.037 | -466 | -107 | 36 | 0 |  | 6066 | Нарушение формы кольцевого шва | GWAN |  | 00:41 | 01:39 | 02:02 | 0 | 1005 |  | EXT | Нарушение формы кольцевого шва Аномалия находится на упругопластическом изгибе: R=329 D, максимальное растяжение на 5.3 час. |  | (c)
65937.793 | 0.213 | 0.132 | -10.802 | -10.883 | -1924 | -1875 | -1882 | 307 | 132 | 6066 |  | GOUG | GENE | 08:45 | 08:53 | 08:52 | 200 | 83 | 10 | EXT | Задир. Аномалия находится на упругопластическом изгибе: R=328 D, максимальное растяжение на 5.3 час. |  | (c)
65987.343 | 4.888 | 4.88 | -6.387 | -6.395 | -885 | -750 | -737 | 588 | 4880 | 6070 |  | GOUG | GENE | 07:09 | 07:31 | 07:33 | 152 | 297 | 10 | EXT | Аномалия находится на отводе. Зона задиров. |  | (c)
65993.73 | 0 | -0.019 | -11.495 | -11.514 | -306 | -19 | 195 | 0 |  | 6071 | Нарушение формы кольцевого шва | GWAN |  | 06:43 | 07:29 | 08:04 | 0 | 1001 |  | EXT | Нарушение формы кольцевого шва Аномалия находится на отводе. |  | (c)
66027.97 | 0 | -0.047 | -11.37 | -11.417 | -651 | -288 | -338 | 24 |  | 6074 | Вышлифовка на шве | GWAN | GENE | 00:58 | 01:57 | 01:49 | 81 | 627 | 10 | EXT | Вышлифовка на шве Аномалия находится на отводе. | 0.85 | (c)
66039.34 | 0 | -0.032 | -11.445 | -11.477 | 620 | 1578 | -1723 | 0 |  | 6075 | Нарушение формы кольцевого шва | GWAN |  | 00:36 | 03:11 | 06:18 | 0 | 4237 |  | EXT | Нарушение формы кольцевого шва |  | (c)
66044.129 | 4.789 | 4.776 | -6.656 | -6.669 | 2096 | 2133 | 2132 | 62 | 4776 | 6075 |  | CORR | CIGR | 04:35 | 04:41 | 04:41 | 23 | 73 | 11 | EXT |  | 0.84 | (c)
66050.785 | 0 | -0.025 | -10.715 | -10.74 | -2133 | -1730 | -1768 | 98 |  | 6076 | Нарушение формы кольцевого шва | GWAN |  | 07:03 | 08:08 | 08:02 | 0 | 729 |  | EXT | Нарушение формы кольцевого шва |  | (c)
66083.485 | 0 | -0.032 | -10.76 | -10.792 | 1621 | 1698 | 1793 | 266 |  | 6079 | Нарушение формы кольцевого шва | GWAN |  | 03:16 | 03:29 | 03:44 | 0 | 344 |  | EXT | Нарушение формы кольцевого шва |  | (c)
66083.485 | 0 | 0 | -10.76 | -10.76 | 1971 | -2032 | -2191 | 0 | 0 | 6079 | Смещение кромок | GWAN |  | 04:13 | 05:27 | 05:01 | 0 | 597 |  | EXT | Смещение кромок Вовнутрь Величина смещения - 2.3 мм. |  | (c)
66083.485 | 0 | -0.025 | -10.76 | -10.785 | -1879 | -1728 | -1646 | 351 |  | 6079 | Нарушение формы кольцевого шва | GWAN |  | 05:51 | 06:16 | 06:29 | 0 | 466 |  | EXT | Нарушение формы кольцевого шва |  | (c)
66083.485 | 0 | -0.035 | -10.76 | -10.795 | -474 | -253 | -213 | 0 |  | 6079 | Нарушение формы кольцевого шва | GWAN |  | 09:38 | 10:14 | 10:20 | 0 | 521 |  | EXT | Нарушение формы кольцевого шва |  | (c)
66103.281 | 9.036 | 8.984 | -1.669 | -1.721 | 2126 | 2166 | 2164 | 29 | 1618 | 6080 |  | DENT | GENE | 02:57 | 03:03 | 03:03 | 103 | 75 | 0.4 | N/A | Глубина вмятины: 5 мм (0,4%). Линейка: 10 см в (898 см; 03:03 ч:мин) Аномалия находится на отводе. Аномалия находится вблизи продольного шва. |  | (c)
66121.662 | 0.517 | 0.426 | -10.438 | -10.529 | 2227 | -1935 | -2034 | 0 | 426 | 6083 |  | CORR | GENE | 05:42 | 06:30 | 06:14 | 169 | 401 | 14 | EXT | Аномалия находится на упругопластическом изгибе: R=670 D, максимальное растяжение на 1.3 час. | 0.86 | (c)
66143.445 | 0 | -0.025 | -11.51 | -11.535 | 340 | 1934 | 1634 | 340 |  | 6085 | Нарушение формы кольцевого шва | GWAN |  | 11:33 | 03:51 | 15:02 | 0 | 2587 |  | EXT | Нарушение формы кольцевого шва |  | (c)
66143.445 | 0 | -0.037 | -11.51 | -11.547 | -239 | 69 | -18 | 0 |  | 6085 | Нарушение формы кольцевого шва | GWAN |  | 09:60 | 10:50 | 10:35 | 0 | 442 |  | EXT | Нарушение формы кольцевого шва |  | (c)
66148.873 | 5.428 | 5.321 | -6.082 | -6.189 | 2110 | 2146 | 2140 | 60 | 5321 | 6085 |  | CORR | GENE | 04:19 | 04:25 | 04:24 | 370 | 61 | 12 | EXT |  | 0.89 | (c)
66166.135 | 0 | -0.02 | -11.03 | -11.05 | -1259 | -609 | -829 | 399 |  | 6087 | Нарушение формы кольцевого шва | GWAN |  | 07:55 | 09:40 | 09:04 | 0 | 861 |  | EXT | Нарушение формы кольцевого шва |  | (c)
66166.135 | 0 | -0.032 | -11.03 | -11.062 | -202 | 63 | 64 | 0 |  | 6087 | Нарушение формы кольцевого шва | GWAN |  | 10:45 | 11:28 | 11:28 | 0 | 534 |  | EXT | Нарушение формы кольцевого шва |  | (c)
66177.165 | 0 | -0.018 | -10.36 | -10.378 | -966 | -590 | -635 | 304 |  | 6088 | Нарушение формы кольцевого шва | GWAN |  | 08:04 | 09:05 | 08:57 | 0 | 662 |  | EXT | Нарушение формы кольцевого шва |  | (c)
66198.975 | 0 | -0.02 | -11.47 | -11.49 | -1146 | -791 | -860 | 573 |  | 6090 | Нарушение формы кольцевого шва | GWAN |  | 07:47 | 08:45 | 08:33 | 0 | 573 |  | EXT | Нарушение формы кольцевого шва |  | (c)
66202.958 | 3.983 | 3.895 | -7.487 | -7.575 | 1871 | 1937 | 1924 | 253 | 3895 | 6090 |  | CORR | GENE | 03:54 | 04:05 | 04:03 | 120 | 106 | 11 | EXT |  | 0.89 | (c)
66203.237 | 4.262 | 4.173 | -7.208 | -7.297 | 1999 | 2053 | 2039 | 151 | 4173 | 6090 |  | CORR | GENE | 04:15 | 04:24 | 04:21 | 555 | 80 | 11 | EXT |  | 0.95 | (c)
66209.099 | 10.124 | 10.046 | -1.346 | -1.424 | -2103 | -1931 | -1731 | 127 | 1306 | 6090 |  | CORR | GENE | 05:13 | 05:41 | 06:13 | 118 | 745 | 10 | EXT |  | 0.89 | (c)
66209.766 | 10.791 | 10.607 | -0.679 | -0.863 | -1449 | -1431 | -1420 | 781 | 596 | 6090 |  | CORR | GENE | 06:58 | 07:01 | 07:03 | 267 | 58 | 11 | EXT |  | 0.92 | (c)
66210.178 | 11.203 | 10.924 | -0.267 | -0.546 | -1501 | -1451 | -1453 | 729 | 149 | 6090 |  | CORR | GENE | 06:50 | 06:58 | 06:58 | 397 | 96 | 10 | EXT |  | 0.93 | (c)
66210.445 | 0 | -0.018 | -11.045 | -11.063 | 643 | 766 | 878 | 643 |  | 6091 | Нарушение формы кольцевого шва | GWAN |  | 03:33 | 03:53 | 04:11 | 0 | 470 |  | EXT | Нарушение формы кольцевого шва |  | (c)
66210.445 | 0 | -0.012 | -11.045 | -11.057 | 2101 | -2094 | -2142 | 0 |  | 6091 | Нарушение формы кольцевого шва | GWAN |  | 07:28 | 08:11 | 08:03 | 0 | 436 |  | EXT | Нарушение формы кольцевого шва |  | (c)
66233.025 | 0 | -0.018 | -9.895 | -9.913 | 1322 | -1019 | -1104 | 0 |  | 6093 | Нарушение формы кольцевого шва | GWAN |  | 01:25 | 07:07 | 06:53 | 0 | 4071 |  | EXT | Нарушение формы кольцевого шва |  | (c)
66234.347 | 1.322 | 1.133 | -8.573 | -8.762 | -73 | -49 | -51 | 28 | 1133 | 6093 |  | CORR | AXGR | 09:40 | 09:43 | 09:43 | 415 | 45 | 12 | EXT |  | 0.94 | (c)
66242.92 | 0 | 0 | -11.42 | -11.42 | 616 | 849 | 869 | 616 | 0 | 6094 | Смещение кромок | GWAN |  | 03:56 | 04:34 | 04:37 | 0 | 506 |  | EXT | Смещение кромок Наружу Величина смещения - 2.3 мм. |  | (c)
66242.92 | 0 | 0 | -11.42 | -11.42 | 1167 | 1973 | 1741 | 0 | 0 | 6094 | Смещение кромок | GWAN |  | 05:25 | 07:35 | 06:58 | 0 | 1148 |  | EXT | Смещение кромок Наружу Величина смещения - 2.5 мм. |  | (c)
66247.954 | 5.034 | 4.977 | -6.386 | -6.443 | 2149 | 2164 | 2181 | 17 | 4977 | 6094 |  | CORR | GENE | 08:04 | 08:06 | 08:09 | 478 | 64 | 15 | EXT |  | 0.96 | (c)
66256.636 | 2.296 | 2.271 | -9.029 | -9.054 | 485 | 598 | 569 | 485 | 2271 | 6095 |  | CORR | GENE | 04:15 | 04:33 | 04:28 | 54 | 169 | 10 | EXT | Аномалия находится на отводе. | 0.84 | (c)
66277.185 | 0 | 0 | -11.575 | -11.575 | -1400 | -1074 | -1148 | 831 | 0 | 6097 | Смещение кромок | GWAN |  | 05:50 | 06:42 | 06:30 | 0 | 504 |  | EXT | Смещение кромок Наружу Величина смещения - 3.9 мм. |  | (c)
66287.472 | 10.287 | 10.252 | -1.288 | -1.323 | -1706 | -1606 | -1634 | 525 | 1270 | 6097 |  | CORR | GENE | 05:00 | 05:16 | 05:12 | 53 | 143 | 12 | EXT |  | 0.84 | (c)
66288.716 | 11.531 | 11.36 | -0.044 | -0.215 | -1947 | -1875 | -1825 | 284 | 21 | 6097 |  | CORR | GENE | 04:21 | 04:33 | 04:41 | 194 | 243 | 15 | EXT |  | 0.87 | (c)
66288.76 | 0 | -0.036 | -11.315 | -11.351 | -79 | 762 | 585 | 0 |  | 6098 | Нарушение формы кольцевого шва | GWAN |  | 00:60 | 03:15 | 02:47 | 0 | 1327 |  | EXT | Нарушение формы кольцевого шва |  | (c)
66291.809 | 3.049 | 3.004 | -8.266 | -8.311 | 1252 | 1262 | 1265 | 953 | 3004 | 6098 |  | CORR | AXGR | 04:35 | 04:36 | 04:37 | 72 | 26 | 10 | EXT |  | 0.85 | (c)
66300.075 | 0 | -0.045 | -11.365 | -11.41 | 778 | 1275 | 1734 | 0 |  | 6099 | Нарушение формы кольцевого шва | GWAN |  | 00:04 | 01:24 | 02:38 | 0 | 1911 |  | EXT | Нарушение формы кольцевого шва |  | (c)
66321.221 | 9.781 | 9.76 | -1.834 | -1.855 | 2038 | 2073 | 2076 | 2038 | 1834 | 6100 |  | CORR | CIGR | 07:19 | 07:24 | 07:25 | 21 | 76 | 10 | EXT |  | 0.89 | (c)
66342.95 | 8.295 | 8.282 | -3.34 | -3.353 | 1502 | 1545 | 1547 | 1502 | 3321 | 6102 |  | CORR | CIGR | 07:02 | 07:09 | 07:09 | 32 | 89 | 10 | EXT |  | 0.89 | (c)
66353.247 | 6.957 | 6.94 | -4.453 | -4.47 | -1462 | -1412 | -1407 | 769 | 4446 | 6103 |  | CORR | CIGR | 06:43 | 06:51 | 06:52 | 24 | 110 | 13 | EXT |  | 0.89 | (c)
66353.547 | 7.257 | 7.242 | -4.153 | -4.168 | -1468 | -1443 | -1425 | 763 | 4132 | 6103 |  | CORR | CIGR | 06:42 | 06:46 | 06:49 | 36 | 85 | 11 | EXT |  | 0.89 | (c)
66357.7 | 0 | -0.04 | -11.47 | -11.51 | 1640 | 1973 | 1901 | 68 |  | 6104 | Нарушение формы кольцевого шва | GWAN |  | 04:26 | 05:20 | 05:08 | 0 | 523 |  | EXT | Нарушение формы кольцевого шва |  | (c)
66369.336 | 0.166 | 0.051 | -11.034 | -11.149 | 2126 | 2182 | 2168 | 21 | 51 | 6105 |  | CORR | GENE | 06:44 | 06:53 | 06:50 | 491 | 84 | 13 | EXT |  | 0.95 | (c)
66369.807 | 0.637 | 0.628 | -10.563 | -10.572 | 1962 | 1991 | 1997 | 198 | 628 | 6105 |  | CORR | CIGR | 06:17 | 06:22 | 06:23 | 29 | 71 | 13 | EXT |  | 0.89 | (c)
66370.267 | 1.097 | 0.731 | -10.103 | -10.469 | 2138 | 2170 | 2179 | 10 | 731 | 6105 |  | CORR | GENE | 06:46 | 06:51 | 06:52 | 1571 | 83 | 12 | EXT |  | 0.98 | (c)
66372.847 | 3.677 | 3.347 | -7.523 | -7.853 | 2159 | 2177 | 2179 | 31 | 3347 | 6105 |  | CORR | AXGR | 06:49 | 06:52 | 06:52 | 379 | 40 | 10 | EXT | Аномалия находится на упругопластическом изгибе: R=720 D, максимальное растяжение на 5 час. | 0.93 | (c)
66373.324 | 4.154 | 4.139 | -7.046 | -7.061 | 2120 | 2160 | 2163 | 25 | 4139 | 6105 |  | CORR | CIGR | 06:43 | 06:49 | 06:50 | 34 | 85 | 10 | EXT | Аномалия находится на упругопластическом изгибе: R=666 D, максимальное растяжение на 5.2 час. | 0.89 | (c)
66374.117 | 4.947 | 4.89 | -6.253 | -6.31 | 1970 | 2097 | 2067 | 68 | 4890 | 6105 |  | CORR | GENE | 06:19 | 06:39 | 06:34 | 190 | 193 | 11 | EXT | Аномалия находится на упругопластическом изгибе: R=587 D, максимальное растяжение на 5.4 час. | 0.9 | (c)
66374.347 | 5.177 | 5.132 | -6.023 | -6.068 | 2104 | 2119 | 2119 | 97 | 5132 | 6105 |  | CORR | AXGR | 06:40 | 06:42 | 06:43 | 79 | 29 | 10 | EXT | Аномалия находится на упругопластическом изгибе: R=559 D, максимальное растяжение на 5.5 час. | 0.89 | (c)
66446.149 | 9.214 | 9.175 | -2.021 | -2.06 | -1710 | -1699 | -1698 | 521 | 1988 | 6111 |  | CORR | AXGR | 07:52 | 07:54 | 07:54 | 72 | 24 | 13 | EXT |  | 0.89 | (c)
66451.558 | 3.388 | 3.375 | -8.012 | -8.025 | 1846 | 1930 | 1919 | 240 | 3375 | 6112 |  | CORR | CIGR | 05:54 | 06:07 | 06:06 | 31 | 144 | 15 | EXT |  | 0.89 | (c)
66453.233 | 5.063 | 5.05 | -6.337 | -6.35 | -1953 | -1912 | -1911 | 278 | 5050 | 6112 |  | CORR | CIGR | 07:41 | 07:47 | 07:47 | 23 | 83 | 14 | EXT | Аномалия находится на упругопластическом изгибе: R=907 D, максимальное растяжение на 7.1 час. | 0.89 | (c)
66460.907 | 1.337 | 1.318 | -9.693 | -9.712 | 1954 | 1994 | 2015 | 155 | 1318 | 6113 |  | CORR | GENE | 05:05 | 05:12 | 05:15 | 55 | 122 | 11 | EXT | Аномалия находится на упругопластическом изгибе: R=411 D, максимальное растяжение на 6.5 час. | 0.89 | (c)
66461.066 | 1.496 | 1.472 | -9.534 | -9.558 | -2098 | -2008 | -2011 | 133 | 1472 | 6113 |  | CORR | GENE | 06:12 | 06:26 | 06:25 | 158 | 173 | 12 | EXT | Аномалия находится на упругопластическом изгибе: R=411 D, максимальное растяжение на 6.5 час. | 0.93 | (c)
66504.01 | 0 | -0.025 | -8.686 | -8.711 | 1835 | 2193 | 2093 | 0 |  | 6117а | Нарушение формы кольцевого шва | GWAN |  | 04:00 | 04:58 | 04:42 | 0 | 516 |  | EXT | Нарушение формы кольцевого шва |  | (c)
66526.245 | 0 | -0.019 | -11.415 | -11.434 | 1060 | 1169 | 1424 | 443 |  | 6119 | Нарушение формы кольцевого шва | GWAN |  | 02:50 | 03:08 | 03:49 | 0 | 728 |  | EXT | Нарушение формы кольцевого шва |  | (c)
66526.245 | 0 | -0.022 | -11.415 | -11.437 | 2000 | 2197 | 2206 | 0 |  | 6119 | Нарушение формы кольцевого шва | GWAN |  | 05:22 | 05:54 | 05:56 | 0 | 413 |  | EXT | Нарушение формы кольцевого шва |  | (c)
66526.245 | 0 | -0.03 | -11.415 | -11.445 | -883 | -686 | -560 | 238 |  | 6119 | Нарушение формы кольцевого шва | GWAN |  | 09:37 | 10:09 | 10:29 | 0 | 645 |  | EXT | Нарушение формы кольцевого шва |  | (c)
66537.66 | 0 | -0.019 | -11.415 | -11.434 | 1344 | -1700 | -2037 | 0 |  | 6120 | Нарушение формы кольцевого шва | GWAN |  | 03:34 | 07:22 | 06:28 | 0 | 2161 |  | EXT | Нарушение формы кольцевого шва |  | (c)
66538.696 | 1.036 | 0.95 | -10.379 | -10.465 | 1976 | -1853 | -2141 | 0 | 950 | 6120 |  | CORR | GENE | 05:16 | 06:58 | 06:11 | 126 | 689 | 10 | EXT |  | 0.89 | (c)
66540.98 | 3.32 | 3.312 | -8.095 | -8.103 | -1938 | -1794 | -1792 | 292 | 3312 | 6120 |  | CORR | GENE | 06:44 | 07:07 | 07:07 | 65 | 293 | 10 | EXT |  | 0.89 | (c)
66571.765 | 0 | -0.005 | -11.46 | -11.465 | 1583 | 1901 | 2106 | 1583 |  | 6123 | Нарушение формы кольцевого шва | GWAN |  | 06:13 | 07:04 | 07:37 | 0 | 1047 |  | EXT | Нарушение формы кольцевого шва |  | (c)
66597.837 | 3.337 | 3.308 | -7.683 | -7.712 | 117 | 177 | 178 | 117 | 3308 | 6125 |  | CORR | CIGR | 11:34 | 11:43 | 11:43 | 31 | 121 | 10 | EXT | Аномалия находится на упругопластическом изгибе: R=573 D, максимальное растяжение на 6.2 час. | 0.89 | (c)
66605.52 | 0 | -0.019 | -11.46 | -11.479 | -139 | 65 | 179 | 0 |  | 6126 | Нарушение формы кольцевого шва | GWAN |  | 02:14 | 02:47 | 03:05 | 0 | 634 |  | EXT | Нарушение формы кольцевого шва Аномалия находится на упругопластическом изгибе: R=342 D, максимальное растяжение на 5.5 час. |  | (c)
66605.52 | 0 | -0.026 | -11.46 | -11.486 | 1910 | -2221 | -2217 | 0 |  | 6126 | Нарушение формы кольцевого шва | GWAN |  | 07:45 | 08:38 | 08:39 | 0 | 669 |  | EXT | Нарушение формы кольцевого шва Аномалия находится на упругопластическом изгибе: R=342 D, максимальное растяжение на 5.5 час. |  | (c)
66622.069 | 5.089 | 5.089 | -6.181 | -6.181 | 1988 | 2032 | 2016 | 187 | 5089 | 6127 |  | CORR | CIGR | 07:20 | 07:27 | 07:24 | 19 | 56 | 13 | EXT | Аномалия находится на упругопластическом изгибе: R=390 D, максимальное растяжение на 5.7 час. | 0.88 | (c)
66639.613 | 0.053 | 0.019 | -10.952 | -10.986 | 1530 | 1917 | 2145 | 0 | 19 | 6129 |  | CORR | GENE | 04:40 | 05:43 | 06:19 | 86 | 1231 | 12 | EXT |  | 0.89 | (c)
66640.055 | 0.495 | 0.481 | -10.51 | -10.524 | 1454 | 1504 | 1516 | 652 | 481 | 6129 |  | CORR | CIGR | 04:28 | 04:36 | 04:38 | 30 | 125 | 14 | EXT |  | 0.89 | (c)
66645.476 | 5.916 | 5.858 | -5.089 | -5.147 | -562 | -338 | -355 | 148 | 5030 | 6129 | Дефект проката | MIAN | GENE | 11:02 | 11:39 | 11:36 | 117 | 414 |  | INT | Дефект проката Эквивалент потери металла 12%. |  | (c)
66696.03 | 0.16 | 0.12 | -11.115 | -11.155 | 1262 | 1492 | 1423 | 646 | 120 | 6134 |  | CORR | CIGR | 04:24 | 05:01 | 04:50 | 47 | 322 | 10 | EXT |  | 0.89 | (c)
66697.146 | 1.276 | 1.263 | -9.999 | -10.012 | 1173 | 1215 | 1225 | 954 | 1263 | 6134 |  | CORR | CIGR | 04:10 | 04:17 | 04:18 | 32 | 104 | 10 | EXT |  | 0.89 | (c)
66698.805 | 2.935 | 2.791 | -8.34 | -8.484 | 1369 | 1383 | 1383 | 833 | 2791 | 6134 |  | CORR | AXGR | 04:41 | 04:44 | 04:44 | 197 | 28 | 13 | EXT |  | 0.91 | (c)
66699.563 | 3.693 | 3.68 | -7.582 | -7.595 | 1304 | 1345 | 1346 | 842 | 3680 | 6134 |  | CORR | CIGR | 04:31 | 04:37 | 04:38 | 27 | 84 | 11 | EXT |  | 0.89 | (c)
66700.604 | 4.734 | 4.7 | -6.541 | -6.575 | 2181 | 2195 | 2193 | 26 | 4700 | 6134 |  | CORR | AXGR | 06:53 | 06:55 | 06:54 | 73 | 23 | 11 | EXT |  | 0.89 | (c)
66701.042 | 5.172 | 5.033 | -6.103 | -6.242 | 2162 | 2188 | 2184 | 25 | 5033 | 6134 |  | CORR | AXGR | 06:49 | 06:54 | 06:53 | 209 | 43 | 11 | EXT |  | 0.91 | (c)
66701.661 | 5.791 | 5.663 | -5.484 | -5.612 | -2196 | -2170 | -2175 | 35 | 5333 | 6134 |  | CORR | AXGR | 07:06 | 07:10 | 07:09 | 279 | 43 | 11 | EXT |  | 0.92 | (c)
66701.782 | 5.912 | 5.843 | -5.363 | -5.432 | 1987 | 2127 | 2077 | 63 | 5296 | 6134 |  | CORR | GENE | 06:21 | 06:44 | 06:36 | 136 | 181 | 12 | EXT |  | 0.9 | (c)
66702.243 | 6.373 | 6.32 | -4.902 | -4.955 | 2177 | 2192 | 2192 | 23 | 4775 | 6134 |  | CORR | AXGR | 06:52 | 06:54 | 06:54 | 180 | 30 | 10 | EXT |  | 0.9 | (c)
66704.165 | 8.295 | 8.285 | -2.98 | -2.99 | -2182 | -2149 | -2148 | 48 | 2962 | 6134 |  | CORR | CIGR | 07:08 | 07:14 | 07:14 | 28 | 69 | 11 | EXT |  | 0.89 | (c)
66704.602 | 8.732 | 8.715 | -2.543 | -2.56 | 1453 | 1511 | 1529 | 624 | 2531 | 6134 |  | CORR | CIGR | 04:55 | 05:04 | 05:07 | 29 | 153 | 11 | EXT |  | 0.89 | (c)
66704.862 | 8.992 | 8.981 | -2.283 | -2.294 | -2196 | -2160 | -2157 | 34 | 2268 | 6134 |  | CORR | CIGR | 07:06 | 07:12 | 07:12 | 26 | 79 | 11 | EXT |  | 0.89 | (c)
66705.707 | 9.837 | 9.815 | -1.438 | -1.46 | -2164 | -2119 | -2103 | 67 | 1427 | 6134 |  | CORR | CIGR | 07:11 | 07:18 | 07:21 | 33 | 123 | 10 | EXT |  | 0.89 | (c)
66707.145 | 0 | -0.017 | -11.19 | -11.207 | 1631 | -2095 | 2154 | 0 |  | 6135 | Нарушение формы кольцевого шва | GWAN |  | 03:40 | 05:38 | 05:04 | 0 | 1047 |  | EXT | Нарушение формы кольцевого шва |  | (c)
66717.226 | 10.081 | 9.997 | -1.109 | -1.193 | -1499 | -1442 | -1460 | 731 | 1006 | 6135 |  | CORR | GENE | 07:14 | 07:24 | 07:21 | 187 | 78 | 11 | EXT |  | 0.9 | (c)
66718.305 | 11.16 | 11.093 | -0.03 | -0.097 | 1596 | 1711 | 1864 | 98 | 12 | 6135 |  | CORR | GENE | 03:34 | 03:53 | 04:17 | 85 | 537 | 12 | EXT |  | 0.89 | (c)
66719.309 | 0.974 | 0.953 | -10.421 | -10.442 | -1459 | -1349 | -1349 | 771 | 953 | 6136 |  | CORR | GENE | 06:36 | 06:53 | 06:53 | 131 | 220 | 10 | EXT |  | 0.89 | (c)
66725.639 | 7.304 | 7.279 | -4.091 | -4.116 | -1204 | -1043 | -1046 | 889 | 3805 | 6136 |  | CORR | GENE | 07:17 | 07:43 | 07:42 | 311 | 315 | 12 | EXT |  | 0.93 | (c)
66726.402 | 8.067 | 7.86 | -3.328 | -3.535 | -1214 | -1128 | -1106 | 999 | 3290 | 6136 |  | CORR | GENE | 07:15 | 07:29 | 07:33 | 245 | 214 | 10 | EXT |  | 0.91 | (c)
66727.678 | 9.343 | 9.311 | -2.052 | -2.084 | -1023 | -969 | -973 | 924 | 2052 | 6136 |  | CORR | CIGR | 07:46 | 07:55 | 07:54 | 32 | 99 | 10 | EXT |  | 0.89 | (c)
66727.746 | 9.411 | 9.394 | -1.984 | -2.001 | -1112 | -1060 | -1043 | 975 | 1952 | 6136 |  | CORR | GENE | 07:32 | 07:40 | 07:43 | 49 | 137 | 10 | EXT |  | 0.89 | (c)
66728.777 | 10.442 | 9.914 | -0.953 | -1.481 | -991 | -952 | -961 | 930 | 746 | 6136 |  | CORR | GENE | 07:51 | 07:58 | 07:56 | 735 | 61 | 11 | EXT |  | 0.96 | (c)
66729.458 | 11.123 | 10.869 | -0.272 | -0.526 | -1210 | -1149 | -1163 | 1020 | 230 | 6136 |  | CORR | GENE | 07:16 | 07:26 | 07:23 | 296 | 94 | 10 | EXT |  | 0.92 | (c)
66729.512 | 11.177 | 11.167 | -0.218 | -0.228 | -1139 | -1110 | -1095 | 1052 | 205 | 6136 |  | CORR | CIGR | 07:27 | 07:32 | 07:34 | 23 | 87 | 10 | EXT |  | 0.88 | (c)
66729.593 | 11.258 | 10.558 | -0.137 | -0.837 | -898 | -873 | -823 | 749 | 99 | 6136 |  | CORR | GENE | 08:06 | 08:10 | 08:18 | 738 | 149 | 15 | EXT |  | 0.99 | (c)
66729.73 | 0 | -0.024 | -11.2 | -11.224 | 236 | 1201 | 1499 | 0 |  | 6137 | Нарушение формы кольцевого шва | GWAN |  | 02:24 | 04:59 | 05:48 | 0 | 2528 |  | EXT | Нарушение формы кольцевого шва |  | (c)
66730.072 | 0.342 | 0.089 | -10.858 | -11.111 | 2143 | 2190 | 2173 | 27 | 89 | 6137 |  | CORR | GENE | 07:32 | 07:39 | 07:36 | 410 | 61 | 11 | EXT |  | 0.93 | (c)
66730.682 | 0.952 | 0.94 | -10.248 | -10.26 | 1841 | 1993 | 1940 | 190 | 940 | 6137 |  | CORR | GENE | 06:43 | 07:07 | 06:59 | 124 | 199 | 11 | EXT |  | 0.89 | (c)
66731.238 | 1.508 | 1.483 | -9.692 | -9.717 | 1058 | 1088 | 1101 | 1058 | 1483 | 6137 |  | CORR | CIGR | 04:36 | 04:41 | 04:43 | 29 | 86 | 11 | EXT |  | 0.89 | (c)
66731.5 | 1.77 | 1.766 | -9.43 | -9.434 | 1754 | 1933 | 1894 | 197 | 1766 | 6137 |  | CORR | GENE | 06:29 | 06:58 | 06:51 | 221 | 279 | 13 | EXT |  | 0.91 | (c)
66731.748 | 2.018 | 1.855 | -9.182 | -9.345 | 2084 | 2188 | 2144 | 27 | 1855 | 6137 |  | CORR | GENE | 07:22 | 07:39 | 07:32 | 402 | 119 | 13 | EXT |  | 0.94 | (c)
66731.992 | 2.262 | 2.233 | -8.938 | -8.967 | 1096 | 1352 | 1267 | 793 | 2233 | 6137 |  | CORR | GENE | 04:43 | 05:24 | 05:10 | 56 | 342 | 12 | EXT |  | 0.89 | (c)
66732.089 | 2.359 | 2.307 | -8.841 | -8.893 | 1842 | 1877 | 1971 | 131 | 2307 | 6137 |  | CORR | GENE | 06:43 | 06:49 | 07:04 | 70 | 257 | 10 | EXT |  | 0.89 | (c)
66732.201 | 2.471 | 2.356 | -8.729 | -8.844 | 2129 | 2141 | 2166 | 28 | 2356 | 6137 |  | CORR | GENE | 07:29 | 07:31 | 07:35 | 810 | 74 | 11 | EXT |  | 0.96 | (c)
66732.256 | 2.526 | 2.508 | -8.674 | -8.692 | 1827 | 1843 | 1857 | 344 | 2508 | 6137 |  | CORR | CIGR | 06:41 | 06:43 | 06:45 | 18 | 60 | 10 | EXT |  | 0.88 | (c)
66732.516 | 2.786 | 2.744 | -8.414 | -8.456 | 1066 | 1153 | 1129 | 1038 | 2744 | 6137 |  | CORR | GENE | 04:38 | 04:52 | 04:48 | 55 | 127 | 10 | EXT |  | 0.89 | (c)
66732.521 | 2.791 | 2.737 | -8.409 | -8.463 | 1806 | 1819 | 1818 | 401 | 2737 | 6137 |  | CORR | AXGR | 06:37 | 06:39 | 06:39 | 83 | 24 | 11 | EXT |  | 0.89 | (c)
66732.601 | 2.871 | 2.855 | -8.329 | -8.345 | 1449 | 1478 | 1482 | 716 | 2855 | 6137 |  | CORR | CIGR | 05:40 | 05:44 | 05:45 | 27 | 65 | 10 | EXT |  | 0.89 | (c)
66732.715 | 2.985 | 2.972 | -8.215 | -8.228 | 1427 | 1471 | 1468 | 722 | 2972 | 6137 |  | CORR | CIGR | 05:36 | 05:43 | 05:43 | 26 | 81 | 11 | EXT |  | 0.89 | (c)
66732.735 | 3.005 | 2.85 | -8.195 | -8.35 | 1759 | 1798 | 1891 | 207 | 2850 | 6137 |  | CORR | GENE | 06:30 | 06:36 | 06:51 | 178 | 264 | 12 | EXT |  | 0.9 | (c)
66733.113 | 3.383 | 3.365 | -7.817 | -7.835 | 1181 | 1239 | 1263 | 885 | 3365 | 6137 |  | CORR | CIGR | 04:56 | 05:06 | 05:10 | 36 | 165 | 10 | EXT |  | 0.89 | (c)
66733.138 | 3.408 | 3.398 | -7.792 | -7.802 | 1493 | 1532 | 1531 | 661 | 3398 | 6137 |  | CORR | CIGR | 05:47 | 05:53 | 05:53 | 21 | 77 | 12 | EXT |  | 0.88 | (c)
66733.433 | 3.703 | 3.698 | -7.497 | -7.502 | 1489 | 1594 | 1576 | 567 | 3698 | 6137 |  | CORR | GENE | 05:46 | 06:03 | 06:00 | 93 | 175 | 11 | EXT |  | 0.89 | (c)
66733.611 | 3.881 | 3.873 | -7.319 | -7.327 | 1596 | 1631 | 1636 | 554 | 3873 | 6137 |  | CORR | CIGR | 06:03 | 06:09 | 06:10 | 24 | 81 | 10 | EXT |  | 0.88 | (c)
66733.694 | 3.964 | 3.954 | -7.236 | -7.246 | 1929 | 1968 | 1977 | 206 | 3954 | 6137 |  | CORR | CIGR | 06:57 | 07:03 | 07:05 | 24 | 95 | 10 | EXT |  | 0.88 | (c)
66734.054 | 4.324 | 4.29 | -6.876 | -6.91 | 1600 | 1686 | 1712 | 406 | 4290 | 6137 |  | CORR | GENE | 06:04 | 06:18 | 06:22 | 82 | 224 | 11 | EXT |  | 0.89 | (c)
66734.288 | 4.558 | 4.541 | -6.642 | -6.659 | 1592 | 1621 | 1644 | 535 | 4541 | 6137 |  | CORR | CIGR | 06:03 | 06:07 | 06:11 | 17 | 104 | 12 | EXT |  | 0.88 | (c)
66740.485 | 10.755 | 10.727 | -0.445 | -0.473 | 2214 | -2195 | -2158 | 0 | 422 | 6137 |  | CORR | GENE | 07:43 | 07:51 | 07:57 | 51 | 178 | 13 | EXT |  | 0.89 | (c)
66740.88 | 11.15 | 11.132 | -0.05 | -0.068 | -2204 | -2088 | -1990 | 27 | 22 | 6137 |  | CORR | CIGR | 07:50 | 08:09 | 08:25 | 46 | 427 | 11 | EXT |  | 0.89 | (c)
66763.695 | 0 | -0.029 | -11.24 | -11.269 | -268 | 454 | 313 | 268 |  | 6140 | Нарушение формы кольцевого шва | GWAN |  | 11:58 | 01:54 | 13:32 | 0 | 1162 |  | EXT | Нарушение формы кольцевого шва |  | (c)
66809.04 | 0 | -0.03 | -11.44 | -11.47 | 838 | 1513 | 1357 | 354 |  | 6144 | Нарушение формы кольцевого шва | GWAN |  | 03:52 | 05:41 | 05:16 | 0 | 1038 |  | EXT | Нарушение формы кольцевого шва |  | (c)
66816.457 | 7.417 | 7.408 | -4.023 | -4.032 | -2190 | -2164 | -2161 | 40 | 4012 | 6144 |  | CORR | CIGR | 07:43 | 07:47 | 07:48 | 20 | 59 | 10 | EXT |  | 0.88 | (c)
66880.175 | 4.23 | 4.208 | -7.345 | -7.367 | -2164 | -2111 | -2076 | 1988 | 4208 | 6150 |  | CORR | CIGR | 03:60 | 04:08 | 04:14 | 22 | 176 | 11 | EXT | Аномалия находится на упругопластическом изгибе: R=688 D, максимальное растяжение на 5.6 час. | 0.89 | (c)
66920.544 | 9.804 | 9.725 | -0.636 | -0.715 | 1868 | 1971 | 1954 | 1868 | 609 | 6153 |  | CORR | GENE | 06:33 | 06:49 | 06:46 | 106 | 172 | 12 | EXT |  | 0.89 | (c)
66920.668 | 9.928 | 9.921 | -0.512 | -0.519 | 1932 | 1974 | 1971 | 1932 | 496 | 6153 |  | CORR | CIGR | 06:43 | 06:50 | 06:49 | 23 | 78 | 10 | EXT |  | 0.89 | (c)
66931.971 | 0.121 | 0.102 | -10.984 | -11.003 | 2204 | -2183 | -2176 | 2095 | 102 | 6155 |  | CORR | CIGR | 06:33 | 06:45 | 06:46 | 41 | 162 | 11 | EXT |  | 0.89 | (c)
66937.253 | 5.403 | 5.351 | -5.702 | -5.754 | -358 | -328 | -317 | 276 | 5351 | 6155 |  | DENT | GENE | 11:40 | 11:44 | 11:46 | 102 | 82 | 0.6 | N/A | Глубина вмятины: 9 мм (0,6%). Линейка: 10 см в (535 см; 11:44 ч:мин) |  | (c)
66972.526 | 7.816 | 7.803 | -3.799 | -3.812 | -1331 | -1299 | -1301 | 1271 | 3789 | 6158 |  | GOUG | CIGR | 04:13 | 04:18 | 04:18 | 23 | 60 | 7 | EXT | Аномалия находится на отводе. Задир. |  | (c)
66972.698 | 7.988 | 7.983 | -3.627 | -3.632 | -1598 | -1571 | -1562 | 1526 | 3615 | 6158 |  | GOUG | CIGR | 03:30 | 03:34 | 03:36 | 17 | 72 | 11 | EXT | Аномалия находится на отводе. Задир. |  | (c)
66973.903 | 9.193 | 9.161 | -2.422 | -2.454 | -144 | -107 | -104 | 63 | 2385 | 6158 |  | ARTD | GENE | 07:25 | 07:31 | 07:31 | 69 | 81 |  | EXT | Аномалия находится на отводе. Наплавка. |  | (c)
66974.221 | 9.511 | 9.5 | -2.104 | -2.115 | -138 | -108 | -102 | 67 | 2085 | 6158 |  | CORR | CIGR | 07:26 | 07:31 | 07:31 | 30 | 72 | 11 | EXT | Аномалия находится на отводе. | 0.89 | (c)
66976.602 | 0.277 | 0.048 | -11.238 | -11.467 | -1506 | -1372 | -1371 | 1237 | 48 | 6159 |  | ARTD | GENE | 03:40 | 04:02 | 04:02 | 446 | 269 |  | EXT | Наплавка. |  | (c)
67021.881 | 1.291 | 1.194 | -10.069 | -10.166 | -2194 | -2186 | -2185 | 36 | 1194 | 6163 |  | CORR | AXGR | 03:24 | 03:25 | 03:25 | 228 | 19 | 12 | EXT |  | 0.91 | (c)
67031.95 | 0 | -0.024 | -11.17 | -11.194 | 732 | 1187 | 1151 | 661 |  | 6164 | Нарушение формы кольцевого шва | GWAN |  | 03:23 | 04:36 | 04:30 | 0 | 838 |  | EXT | Нарушение формы кольцевого шва |  | (c)
67058.27 | 4.265 | 4.251 | -7.185 | -7.199 | -1844 | -1751 | -1773 | 387 | 4251 | 6166 |  | CORR | GENE | 06:56 | 07:11 | 07:07 | 50 | 142 | 15 | EXT |  | 0.89 | (c)
67065.455 | 0 | -0.031 | -11.215 | -11.246 | -1399 | -632 | -693 | 0 |  | 6167 | Нарушение формы кольцевого шва | GWAN |  | 06:10 | 08:14 | 08:04 | 0 | 1412 |  | EXT | Нарушение формы кольцевого шва |  | (c)
67098.845 | 0 | -0.028 | -11.6 | -11.628 | -300 | 321 | 314 | 0 |  | 6170 | Нарушение формы кольцевого шва | GWAN |  | 02:43 | 04:24 | 04:23 | 0 | 1229 |  | EXT | Нарушение формы кольцевого шва |  | (c)
67098.845 | 0 | -0.023 | -11.6 | -11.623 | 1180 | 1378 | 1385 | 1180 | 0 | 6170 | Внутришовный дефект | GWAN |  | 06:42 | 07:14 | 07:15 | 0 | 410 | 13 | MID | Внутришовный дефект |  | (c)
67113.677 | 3.232 | 3.128 | -8.118 | -8.222 | -2151 | -2103 | -2099 | 2047 | 3128 | 6171 |  | DENT | GENE | 01:07 | 01:15 | 01:16 | 217 | 104 | 0.5 | N/A | Глубина вмятины: 7 мм (0,5%). Линейка: 22 см в (313 см; 01:15 ч:мин) |  | (c)
67119.886 | 9.441 | 9.424 | -1.909 | -1.926 | 234 | 293 | 309 | 234 | 1886 | 6171 |  | CORR | CIGR | 07:32 | 07:42 | 07:45 | 40 | 150 | 13 | EXT |  | 0.89 | (c)
67130.442 | 8.647 | 8.414 | -2.588 | -2.821 | 1076 | 1291 | 1211 | 885 | 2568 | 6172 |  | GOUG | GENE | 00:10 | 00:45 | 00:32 | 253 | 270 | 13 | EXT | Аномалия находится на отводе. Зона задиров. |  | (c)
67130.641 | 8.846 | 8.686 | -2.389 | -2.549 | 1366 | 1407 | 1467 | 663 | 1888 | 6172 |  | GOUG | GENE | 00:57 | 01:04 | 01:14 | 661 | 202 | 12 | EXT | Аномалия находится на отводе. Зона задиров. |  | (c)
67159.11 | 3.39 | 3.381 | -6.125 | -6.134 | -1452 | -1428 | -1413 | 779 | 3381 | 6175а |  | GOUG | CIGR | 05:18 | 05:22 | 05:24 | 19 | 77 | 8 | EXT | Задир. |  | (c)
67159.239 | 3.519 | 3.514 | -5.996 | -6.001 | -1407 | -1386 | -1378 | 824 | 3514 | 6175а |  | GOUG | CISL | 05:25 | 05:28 | 05:30 | 15 | 56 | 7 | EXT | Задир. |  | (c)
67159.548 | 3.828 | 3.825 | -5.687 | -5.69 | -1252 | -1177 | -1214 | 979 | 3825 | 6175а |  | GOUG | CIGR | 05:50 | 06:02 | 05:56 | 16 | 75 | 7 | EXT | Задир. |  | (c)
67159.565 | 3.845 | 3.392 | -5.67 | -6.123 | -950 | -836 | -727 | 504 | 3392 | 6175а |  | GOUG | GENE | 06:39 | 06:57 | 07:15 | 466 | 446 | 8 | EXT | Зона задиров. |  | (c)
67161.478 | 5.758 | 5.746 | -3.757 | -3.769 | -1432 | -1395 | -1377 | 799 | 3748 | 6175а |  | GOUG | CIGR | 05:21 | 05:27 | 05:30 | 21 | 111 | 8 | EXT | Задир. |  | (c)
67161.483 | 5.763 | 5.718 | -3.752 | -3.797 | -1417 | -1326 | -1344 | 813 | 3716 | 6175а |  | DENT | GENE | 05:23 | 05:38 | 05:35 | 81 | 147 | 0.4 | N/A | Глубина вмятины: 6 мм (0,4%). Линейка: 8 см в (572 см; 05:38 ч:мин) Аномалия находится вблизи дефекта потери металла. |  | (c)
67161.671 | 5.951 | 5.913 | -3.564 | -3.602 | -955 | -700 | -662 | 370 | 3493 | 6175а |  | GOUG | GENE | 06:38 | 07:19 | 07:25 | 109 | 585 | 7 | EXT | Задир. |  | (c)
67161.709 | 5.989 | 5.976 | -3.526 | -3.539 | -1512 | -1475 | -1444 | 718 | 3520 | 6175а |  | GOUG | CIGR | 05:08 | 05:14 | 05:19 | 19 | 136 | 10 | EXT | Задир. |  | (c)
67161.717 | 5.997 | 5.94 | -3.518 | -3.575 | -1466 | -1392 | -1399 | 764 | 3483 | 6175а |  | DENT | GENE | 05:15 | 05:27 | 05:26 | 92 | 134 | 0.5 | N/A | Глубина вмятины: 7 мм (0,5%). Линейка: 9 см в (594 см; 05:27 ч:мин) Аномалия находится вблизи дефекта потери металла. |  | (c)
67163.35 | 7.63 | 7.619 | -1.885 | -1.896 | -1484 | -1418 | -1387 | 747 | 1876 | 6175а |  | GOUG | CIGR | 05:13 | 05:23 | 05:28 | 20 | 194 | 10 | EXT | Задир. |  | (c)
67163.558 | 7.838 | 7.829 | -1.677 | -1.686 | -1352 | -1300 | -1310 | 878 | 1667 | 6175а |  | GOUG | CIGR | 05:34 | 05:42 | 05:41 | 19 | 84 | 7 | EXT | Задир. |  | (c)
67164.927 | 9.207 | 9.2 | -0.308 | -0.315 | -1319 | -1274 | -1282 | 912 | 303 | 6175а |  | GOUG | CISL | 05:39 | 05:46 | 05:45 | 12 | 73 | 7 | EXT | Задир. |  | (c)
67165.235 | 0 | 0 | -1.975 | -1.975 | -1413 | -394 | -840 | 267 | 0 | 6175б | Непровар / утяжина | GWAN |  | 04:08 | 06:52 | 05:40 | 0 | 1147 | 11 | INT | Непровар / утяжина |  | (c)
67165.774 | 0.539 | 0.527 | -1.436 | -1.448 | -475 | -332 | -378 | 281 | 527 | 6175б |  | GOUG | CIGR | 06:39 | 07:02 | 06:55 | 30 | 193 | 7 | EXT | Задир. |  | (c)
67167.21 | 0 | 0 | -11.295 | -11.295 | -2002 | -1330 | -1382 | 229 | 0 | 6175в | Непровар / утяжина | GWAN |  | 03:49 | 05:37 | 05:29 | 0 | 1239 | 19 | INT | Непровар / утяжина Толщины: 15,7 / 16,5 мм Аномалия находится на отводе. |  | (b)
67167.21 | 0 | -0.037 | -11.295 | -11.332 | 415 | 920 | 1267 | 111 |  | 6175в | Нарушение формы кольцевого шва | GWAN |  | 10:19 | 11:40 | 12:36 | 0 | 1705 |  | EXT | Нарушение формы кольцевого шва Аномалия находится на отводе. |  | (c)
67167.601 | 0.391 | 0.384 | -10.904 | -10.911 | -1326 | -1284 | -1291 | 904 | 384 | 6175в |  | GOUG | CIGR | 05:38 | 05:45 | 05:43 | 21 | 71 | 8 | EXT | Аномалия находится на отводе. Задир. |  | (c)
67168.014 | 0.804 | 0.792 | -10.491 | -10.503 | -1350 | -1286 | -1299 | 881 | 792 | 6175в |  | GOUG | CIGR | 05:34 | 05:44 | 05:42 | 19 | 101 | 8 | EXT | Аномалия находится на отводе. Задир. |  | (c)
67168.37 | 1.16 | 1.139 | -10.135 | -10.156 | -1275 | -1185 | -1198 | 956 | 1139 | 6175в |  | GOUG | CIGR | 05:46 | 06:01 | 05:58 | 29 | 154 | 10 | EXT | Аномалия находится на отводе. Задир. |  | (c)
67168.686 | 1.476 | 1.469 | -9.819 | -9.826 | -1261 | -1221 | -1195 | 969 | 1469 | 6175в |  | GOUG | CIGR | 05:48 | 05:55 | 05:59 | 19 | 132 | 10 | EXT | Аномалия находится на отводе. Задир. |  | (c)
67168.793 | 1.583 | 1.571 | -9.712 | -9.724 | -1460 | -1384 | -1388 | 771 | 1571 | 6175в |  | GOUG | CIGR | 05:16 | 05:28 | 05:28 | 31 | 142 | 11 | EXT | Аномалия находится на отводе. Задир. |  | (c)
67169.025 | 1.815 | 1.805 | -9.48 | -9.49 | -1129 | -1081 | -1073 | 1017 | 1805 | 6175в |  | GOUG | CIGR | 06:10 | 06:17 | 06:19 | 30 | 112 | 11 | EXT | Аномалия находится на отводе. Задир. |  | (c)
67169.22 | 2.01 | 1.987 | -9.285 | -9.308 | -1065 | -991 | -1007 | 948 | 1987 | 6175в |  | GOUG | CIGR | 06:20 | 06:32 | 06:29 | 34 | 117 | 8 | EXT | Аномалия находится на отводе. Задир. |  | (c)
67169.724 | 2.514 | 2.492 | -8.781 | -8.803 | -1249 | -1107 | -1137 | 981 | 2492 | 6175в |  | GOUG | CIGR | 05:50 | 06:13 | 06:08 | 37 | 225 | 15 | EXT | Аномалия находится на отводе. Задир. |  | (c)
67169.946 | 2.736 | 2.724 | -8.559 | -8.571 | -1013 | -975 | -910 | 807 | 2724 | 6175в |  | GOUG | GENE | 06:28 | 06:34 | 06:45 | 51 | 206 | 8 | EXT | Аномалия находится на отводе. Задир. |  | (c)
67169.987 | 2.777 | 2.773 | -8.518 | -8.522 | -1412 | -1399 | -1375 | 819 | 2773 | 6175в |  | GOUG | CIGR | 05:24 | 05:26 | 05:30 | 18 | 74 | 7 | EXT | Аномалия находится на отводе. Задир. |  | (c)
67170.052 | 2.842 | 2.834 | -8.453 | -8.461 | -964 | -913 | -920 | 877 | 2834 | 6175в |  | GOUG | CIGR | 06:36 | 06:44 | 06:43 | 17 | 87 | 7 | EXT | Аномалия находится на отводе. Задир. |  | (c)
67170.094 | 2.884 | 2.877 | -8.411 | -8.418 | -1490 | -1457 | -1450 | 740 | 2877 | 6175в |  | GOUG | CISL | 05:11 | 05:17 | 05:18 | 16 | 81 | 9 | EXT | Аномалия находится на отводе. Задир. |  | (c)
67170.651 | 3.441 | 3.434 | -7.854 | -7.861 | -1280 | -1227 | -1238 | 951 | 3434 | 6175в |  | GOUG | CIGR | 05:45 | 05:54 | 05:52 | 19 | 84 | 7 | EXT | Аномалия находится на отводе. Задир. |  | (c)
67172.341 | 5.131 | 5.122 | -6.164 | -6.173 | -904 | -740 | -781 | 659 | 5122 | 6175в |  | GOUG | CIGR | 06:46 | 07:12 | 07:06 | 23 | 245 | 12 | EXT | Аномалия находится на отводе. Задир. |  | (c)
67173.436 | 6.226 | 6.214 | -5.069 | -5.081 | -1292 | -1176 | -1204 | 939 | 5058 | 6175в |  | GOUG | CIGR | 05:43 | 06:02 | 05:57 | 23 | 176 | 13 | EXT | Аномалия находится на отводе. Задир. |  | (c)
67173.567 | 6.357 | 6.351 | -4.938 | -4.944 | -1285 | -1236 | -1235 | 945 | 4927 | 6175в |  | GOUG | CIGR | 05:44 | 05:52 | 05:52 | 17 | 101 | 10 | EXT | Аномалия находится на отводе. Задир. |  | (c)
67175.113 | 7.903 | 7.894 | -3.392 | -3.401 | -1341 | -1306 | -1293 | 889 | 3381 | 6175в |  | GOUG | CIGR | 05:35 | 05:41 | 05:43 | 20 | 97 | 10 | EXT | Аномалия находится на отводе. Задир. |  | (c)
67175.453 | 8.243 | 8.233 | -3.052 | -3.062 | -1139 | -1096 | -1080 | 1022 | 3034 | 6175в |  | GOUG | CIGR | 06:08 | 06:15 | 06:17 | 28 | 117 | 14 | EXT | Аномалия находится на отводе. Задир. |  | (c)
67175.716 | 8.506 | 8.495 | -2.789 | -2.8 | -1380 | -1347 | -1321 | 851 | 2773 | 6175в |  | GOUG | CIGR | 05:29 | 05:34 | 05:38 | 27 | 117 | 10 | EXT | Аномалия находится на отводе. Задир. |  | (c)
67176.963 | 9.753 | 9.742 | -1.542 | -1.553 | -1165 | -1112 | -1116 | 1065 | 1529 | 6175в |  | CORR | CIGR | 06:04 | 06:12 | 06:12 | 24 | 98 | 10 | EXT | Аномалия находится на отводе. | 0.84 | (c)
67178.921 | 0.416 | 0.408 | -10.969 | -10.977 | -1436 | -1390 | -1388 | 795 | 408 | 6177 |  | GOUG | CIGR | 05:14 | 05:21 | 05:22 | 18 | 97 | 10 | EXT | Задир. Аномалия находится на упругопластическом изгибе: R=644 D, максимальное растяжение на 6 час. |  | (c)
67179.666 | 1.161 | 1.15 | -10.224 | -10.235 | -1403 | -1336 | -1336 | 828 | 1150 | 6177 |  | GOUG | CIGR | 05:19 | 05:30 | 05:30 | 22 | 135 | 9 | EXT | Задир. Аномалия находится на упругопластическом изгибе: R=475 D, максимальное растяжение на 5.9 час. |  | (c)
67181.188 | 2.683 | 2.348 | -8.702 | -9.037 | -962 | -729 | -662 | 361 | 2348 | 6177 |  | GOUG | GENE | 06:30 | 07:08 | 07:19 | 1025 | 601 | 8 | EXT | Зона задиров. Аномалия находится на упругопластическом изгибе: R=379 D, максимальное растяжение на 5.9 час. |  | (c)
67181.244 | 2.739 | 2.734 | -8.646 | -8.651 | -1276 | -1219 | -1238 | 954 | 2734 | 6177 |  | GOUG | CIGR | 05:40 | 05:49 | 05:46 | 32 | 77 | 7 | EXT | Задир. Аномалия находится на упругопластическом изгибе: R=379 D, максимальное растяжение на 5.9 час. |  | (c)
67181.893 | 3.388 | 3.367 | -7.997 | -8.018 | -1251 | -1211 | -1221 | 980 | 3367 | 6177 |  | GOUG | PITT | 05:44 | 05:50 | 05:49 | 30 | 59 | 7 | EXT | Задир. Аномалия находится на упругопластическом изгибе: R=381 D, максимальное растяжение на 5.8 час. |  | (c)
67182.351 | 3.846 | 3.625 | -7.539 | -7.76 | -1036 | -883 | -776 | 515 | 3625 | 6177 |  | GOUG | GENE | 06:18 | 06:43 | 07:00 | 648 | 521 | 7 | EXT | Зона задиров. Аномалия находится на упругопластическом изгибе: R=390 D, максимальное растяжение на 5.8 час. |  | (c)
67182.683 | 4.178 | 4.173 | -7.207 | -7.212 | -1438 | -1398 | -1400 | 793 | 4173 | 6177 |  | GOUG | CISL | 05:14 | 05:20 | 05:20 | 16 | 75 | 7 | EXT | Задир. Аномалия находится на упругопластическом изгибе: R=398 D, максимальное растяжение на 5.8 час. |  | (c)
67183.06 | 4.555 | 4.549 | -6.83 | -6.836 | -1187 | -1151 | -1094 | 1000 | 4549 | 6177 |  | GOUG | CIGR | 05:54 | 05:60 | 06:09 | 35 | 187 | 10 | EXT | Задир. Аномалия находится на упругопластическом изгибе: R=411 D, максимальное растяжение на 5.7 час. |  | (c)
67183.239 | 4.734 | 4.722 | -6.651 | -6.663 | -1470 | -1401 | -1381 | 761 | 4722 | 6177 |  | GOUG | GENE | 05:08 | 05:19 | 05:23 | 105 | 177 | 9 | EXT | Зона задиров. Аномалия находится на упругопластическом изгибе: R=411 D, максимальное растяжение на 5.7 час. |  | (c)
67185.329 | 6.824 | 6.819 | -4.561 | -4.566 | -1373 | -1330 | -1320 | 857 | 4546 | 6177 |  | GOUG | CIGR | 05:24 | 05:31 | 05:33 | 20 | 106 | 8 | EXT | Задир. Аномалия находится на упругопластическом изгибе: R=473 D, максимальное растяжение на 5.5 час. |  | (c)
67185.926 | 7.421 | 7.416 | -3.964 | -3.969 | -1563 | -1500 | -1505 | 668 | 3952 | 6177 |  | GOUG | CIGR | 04:53 | 05:04 | 05:03 | 17 | 115 | 7 | EXT | Задир. Аномалия находится на упругопластическом изгибе: R=500 D, максимальное растяжение на 5.5 час. |  | (c)
67186.378 | 7.873 | 7.866 | -3.512 | -3.519 | -1316 | -1277 | -1268 | 914 | 3500 | 6177 |  | GOUG | CIGR | 05:33 | 05:40 | 05:41 | 19 | 96 | 8 | EXT | Задир. Аномалия находится на упругопластическом изгибе: R=537 D, максимальное растяжение на 5.5 час. |  | (c)
67187.103 | 8.598 | 8.587 | -2.787 | -2.798 | -1361 | -1285 | -1305 | 870 | 2773 | 6177 |  | GOUG | CIGR | 05:26 | 05:38 | 05:35 | 25 | 111 | 9 | EXT | Задир. Аномалия находится на упругопластическом изгибе: R=613 D, максимальное растяжение на 5.4 час. |  | (c)
67189.173 | 10.668 | 10.66 | -0.717 | -0.725 | -2155 | -2131 | -2101 | 75 | 703 | 6177 |  | GOUG | CIGR | 03:18 | 03:22 | 03:27 | 22 | 109 | 7 | EXT | Задир. Аномалия находится на упругопластическом изгибе: R=938 D, максимальное растяжение на 5.2 час. |  | (c)
67189.89 | 0 | -0.03 | -11.285 | -11.315 | 0 | 521 | 360 | 0 |  | 6178 | Нарушение формы кольцевого шва | GWAN |  | 00:48 | 02:12 | 01:46 | 0 | 719 |  | EXT | Нарушение формы кольцевого шва |  | (c)
67189.89 | 0 | -0.031 | -11.285 | -11.316 | -1030 | -867 | -654 | 278 |  | 6178 | Нарушение формы кольцевого шва | GWAN |  | 10:02 | 10:28 | 11:03 | 0 | 753 |  | EXT | Нарушение формы кольцевого шва |  | (c)
67190.158 | 0.268 | 0.261 | -11.017 | -11.024 | 1183 | 1293 | 1257 | 900 | 261 | 6178 |  | GOUG | CIGR | 03:59 | 04:17 | 04:11 | 18 | 148 | 9 | EXT | Задир. |  | (c)
67190.161 | 0.271 | 0.229 | -11.014 | -11.056 | 1165 | 1254 | 1249 | 897 | 229 | 6178 |  | DENT | GENE | 03:56 | 04:10 | 04:10 | 81 | 168 | 0.4 | N/A | Глубина вмятины: 5 мм (0,4%). Линейка: 8 см в (23 см; 04:10 ч:мин) Аномалия находится вблизи дефекта потери металла. |  | (c)
67220.619 | 8.114 | 8.106 | -2.991 | -2.999 | 1576 | 1612 | 1631 | 545 | 2979 | 6180 |  | CORR | CIGR | 05:54 | 06:00 | 06:03 | 20 | 110 | 10 | EXT |  | 0.88 | (c)
67222.129 | 9.624 | 9.61 | -1.481 | -1.495 | 857 | 941 | 942 | 857 | 1469 | 6180 |  | CORR | CIGR | 03:58 | 04:12 | 04:12 | 26 | 169 | 11 | EXT |  | 0.89 | (c)
67248.038 | 1.428 | 1.412 | -9.662 | -9.678 | 1049 | 1096 | 1098 | 1049 | 1412 | 6183 |  | GOUG | CIGR | 01:10 | 01:18 | 01:18 | 28 | 99 | 14 | EXT | Задир. |  | (c)
67251.414 | 4.804 | 4.786 | -6.286 | -6.304 | 1068 | 1090 | 1108 | 1068 | 4786 | 6183 |  | CORR | CIGR | 01:14 | 01:17 | 01:20 | 18 | 81 | 10 | EXT |  | 0.89 | (c)
67257.511 | 10.901 | 10.867 | -0.189 | -0.223 | 2054 | 2165 | 2173 | 2054 | 189 | 6183 |  | CORR | CIGR | 03:53 | 04:11 | 04:12 | 34 | 238 | 12 | EXT |  | 0.89 | (c)
67257.791 | 0.091 | 0.054 | -10.974 | -11.011 | 835 | 906 | 1015 | 835 | 54 | 6184 |  | CORR | GENE | 05:24 | 05:36 | 05:53 | 53 | 361 | 10 | EXT | Аномалия находится на отводе. | 0.89 | (c)
67265.763 | 8.063 | 8.045 | -3.002 | -3.02 | 3 | 50 | 51 | 3 | 2983 | 6184 |  | CORR | CIGR | 03:10 | 03:17 | 03:18 | 37 | 96 | 11 | EXT | Аномалия находится на отводе. | 0.89 | (c)
67266.393 | 8.693 | 8.674 | -2.372 | -2.391 | 108 | 214 | 201 | 108 | 2346 | 6184 |  | CORR | CIGR | 03:27 | 03:44 | 03:42 | 45 | 186 | 10 | EXT | Аномалия находится на отводе. | 0.89 | (c)
67271.085 | 2.32 | 1.286 | -9.11 | -10.144 | 686 | 758 | 820 | 686 | 1286 | 6185 |  | GOUG | GENE | 03:02 | 03:14 | 03:24 | 1079 | 268 | 10 | EXT | Зона задиров. |  | (c)
67275.461 | 6.696 | 6.566 | -4.734 | -4.864 | 1278 | 1336 | 1341 | 826 | 4630 | 6185 |  | GOUG | GENE | 04:38 | 04:47 | 04:48 | 234 | 126 | 7 | EXT | Задир. Аномалия находится на упругопластическом изгибе: R=438 D, максимальное растяжение на 6.3 час. |  | (c)
67275.7 | 6.935 | 6.857 | -4.495 | -4.573 | 1954 | 1985 | 2073 | 40 | 4281 | 6185 |  | GOUG | GENE | 06:27 | 06:32 | 06:46 | 292 | 236 | 8 | EXT | Задир. Аномалия находится на упругопластическом изгибе: R=438 D, максимальное растяжение на 6.3 час. |  | (c)
67280.195 | 0 | -0.018 | -11.14 | -11.158 | 392 | 830 | 653 | 392 |  | 6186 | Нарушение формы кольцевого шва | GWAN |  | 11:58 | 01:09 | 12:40 | 0 | 521 |  | EXT | Нарушение формы кольцевого шва Аномалия находится на упругопластическом изгибе: R=515 D, максимальное растяжение на 6.4 час. |  | (c)
67280.195 | 0 | -0.006 | -11.14 | -11.146 | -361 | -144 | -134 | 0 |  | 6186 | Нарушение формы кольцевого шва | GWAN |  | 09:56 | 10:31 | 10:33 | 0 | 454 |  | EXT | Нарушение формы кольцевого шва Аномалия находится на упругопластическом изгибе: R=515 D, максимальное растяжение на 6.4 час. |  | (c)
67291.224 | 11.029 | 11.026 | -0.111 | -0.114 | -848 | -817 | -762 | 677 | 82 | 6186 |  | CORR | CIGR | 08:38 | 08:43 | 08:52 | 32 | 171 | 12 | EXT | Аномалия находится на упругопластическом изгибе: R=540 D, максимальное растяжение на 5.8 час. | 0.89 | (c)
67291.335 | 0 | -0.053 | -11.41 | -11.463 | -1311 | -811 | -953 | 596 |  | 6187 | Нарушение формы кольцевого шва | GWAN |  | 11:15 | 00:36 | 12:13 | 0 | 716 |  | EXT | Нарушение формы кольцевого шва Аномалия находится на упругопластическом изгибе: R=540 D, максимальное растяжение на 5.8 час. |  | (c)
67332.673 | 7.238 | 6.977 | -4.022 | -4.283 | 2210 | -1870 | -1816 | 0 | 3745 | 6190 |  | WRIN | GENE | 05:13 | 06:14 | 06:23 | 538 | 870 | 1.7 | N/A | Высота гофр: 24 мм (1,7%). Длина волны: 243 мм Аномалия находится вблизи продольного шва. Аномалия находится на упругопластическом изгибе. |  | (a)
67339.283 | 2.588 | 2.51 | -8.602 | -8.68 | -1296 | -1263 | -1271 | 934 | 2510 | 6191 |  | CORR | GENE | 05:35 | 05:40 | 05:39 | 160 | 52 | 10 | EXT | Аномалия находится на отводе. | 0.9 | (c)
67346.846 | 10.151 | 10.126 | -1.039 | -1.064 | -712 | -634 | -632 | 553 | 892 | 6191 |  | CORR | GENE | 07:09 | 07:22 | 07:22 | 172 | 159 | 11 | EXT | Аномалия находится на отводе. | 0.9 | (c)
67347.577 | 10.882 | 10.858 | -0.308 | -0.332 | -700 | -614 | -610 | 520 | 302 | 6191 |  | CORR | CIGR | 07:11 | 07:25 | 07:26 | 30 | 180 | 10 | EXT | Аномалия находится на отводе. | 0.89 | (c)
67353.959 | 6.074 | 5.95 | -4.876 | -5 | -1676 | -1651 | -1655 | 555 | 4701 | 6192 |  | CORR | AXGR | 04:35 | 04:39 | 04:38 | 299 | 41 | 11 | EXT |  | 0.92 | (c)
67354.603 | 6.718 | 6.261 | -4.232 | -4.689 | -1884 | -1833 | -1829 | 346 | 3832 | 6192 |  | CORR | GENE | 04:01 | 04:09 | 04:10 | 857 | 111 | 10 | EXT |  | 0.95 | (c)
67357.657 | 9.772 | 9.72 | -1.178 | -1.23 | -481 | -418 | -397 | 313 | 1158 | 6192 |  | CORR | GENE | 07:48 | 07:58 | 08:01 | 72 | 168 | 12 | EXT |  | 0.89 | (c)
67358.58 | 10.695 | 10.646 | -0.255 | -0.304 | -1082 | -922 | -908 | 734 | 221 | 6192 |  | CORR | GENE | 06:11 | 06:36 | 06:39 | 83 | 348 | 11 | EXT |  | 0.89 | (c)
67358.811 | 10.926 | 10.879 | -0.024 | -0.071 | -1481 | -732 | -905 | 330 | 15 | 6192 |  | CORR | GENE | 05:06 | 07:07 | 06:39 | 56 | 1151 | 11 | EXT |  | 0.89 | (c)
67363.14 | 4.305 | 4.295 | -7.03 | -7.04 | -992 | -949 | -938 | 883 | 4295 | 6193 |  | CORR | CIGR | 06:23 | 06:30 | 06:32 | 22 | 109 | 12 | EXT | Аномалия находится на отводе. | 0.88 | (c)
67366.185 | 7.35 | 7.334 | -3.985 | -4.001 | -1165 | -1135 | -1127 | 1066 | 3980 | 6193 |  | CORR | CIGR | 05:55 | 06:00 | 06:01 | 21 | 75 | 12 | EXT | Аномалия находится на отводе. | 0.88 | (c)
67404.216 | 1.121 | 1.095 | -10.449 | -10.475 | 360 | 390 | 473 | 360 | 1095 | 6197 |  | CORR | CIGR | 05:15 | 05:20 | 05:33 | 35 | 226 | 13 | EXT |  | 0.84 | (c)
67425.775 | 0 | -0.016 | -11.39 | -11.406 | -2008 | -1437 | -1570 | 1132 |  | 6199 | Нарушение формы кольцевого шва | GWAN |  | 06:45 | 08:17 | 07:56 | 0 | 876 |  | EXT | Нарушение формы кольцевого шва |  | (c)
67430.679 | 4.904 | 4.886 | -6.486 | -6.504 | -1680 | -1639 | -1629 | 1578 | 4886 | 6199 |  | CORR | CIGR | 07:38 | 07:45 | 07:47 | 24 | 101 | 10 | EXT |  | 0.89 | (c)
67437.165 | 0 | -0.016 | -11.425 | -11.441 | -254 | -19 | -30 | 0 |  | 6200 | Нарушение формы кольцевого шва | GWAN |  | 07:43 | 08:21 | 08:19 | 0 | 448 |  | EXT | Нарушение формы кольцевого шва |  | (c)
67444.852 | 7.687 | 7.625 | -3.738 | -3.8 | -626 | -545 | -540 | 454 | 3733 | 6200 |  | CORR | GENE | 06:43 | 06:56 | 06:57 | 67 | 172 | 10 | EXT |  | 0.89 | (c)
67460.195 | 0 | -0.026 | -11.465 | -11.491 | 2001 | -1514 | -1892 | 1324 |  | 6202 | Нарушение формы кольцевого шва | GWAN |  | 00:58 | 03:31 | 02:30 | 0 | 1136 |  | EXT | Нарушение формы кольцевого шва |  | (c)
67460.195 | 0 | -0.029 | -11.465 | -11.494 | -661 | 430 | 173 | 0 |  | 6202 | Нарушение формы кольцевого шва | GWAN |  | 05:49 | 08:45 | 08:03 | 0 | 1667 |  | EXT | Нарушение формы кольцевого шва |  | (c)
67471.66 | 0 | -0.024 | -11.58 | -11.604 | -2034 | -1407 | -1509 | 984 |  | 6203 | Нарушение формы кольцевого шва | GWAN |  | 07:33 | 09:14 | 08:57 | 0 | 1050 |  | EXT | Нарушение формы кольцевого шва |  | (c)
67517.199 | 0.739 | 0.719 | -10.371 | -10.391 | 1487 | 1548 | 1557 | 1487 | 719 | 6207 |  | CORR | CIGR | 07:52 | 08:02 | 08:04 | 34 | 140 | 11 | EXT |  | 0.89 | (c)
67522.822 | 6.362 | 6.35 | -4.748 | -4.76 | 932 | 978 | 979 | 932 | 4736 | 6207 |  | CORR | CIGR | 06:23 | 06:30 | 06:30 | 24 | 95 | 10 | EXT |  | 0.89 | (c)
67527.57 | 0 | -0.023 | -11.585 | -11.608 | -1747 | -364 | -396 | 954 |  | 6208 | Нарушение формы кольцевого шва | GWAN |  | 08:48 | 00:31 | 12:26 | 0 | 2702 |  | EXT | Нарушение формы кольцевого шва |  | (c)
67584.681 | 11.356 | 11.239 | -0.044 | -0.161 | -1003 | -672 | -690 | 376 | 27 | 6212 |  | CORR | GENE | 06:20 | 07:13 | 07:10 | 134 | 627 | 10 | EXT |  | 0.9 | (c)
67585.408 | 0.683 | 0.162 | -10.532 | -11.053 | -2210 | -2182 | -2180 | 20 | 162 | 6213 |  | CORR | GENE | 05:55 | 05:59 | 05:59 | 819 | 60 | 11 | EXT |  | 0.96 | (c)
67604.492 | 8.552 | 8.315 | -2.928 | -3.165 | 2099 | 2131 | 2147 | 35 | 2823 | 6214 |  | CORR | GENE | 04:49 | 04:54 | 04:57 | 342 | 97 | 10 | EXT |  | 0.92 | (c)
67606.549 | 10.609 | 10.507 | -0.871 | -0.973 | 2102 | 2143 | 2138 | 55 | 776 | 6214 |  | CORR | GENE | 04:49 | 04:56 | 04:55 | 197 | 74 | 11 | EXT |  | 0.91 | (c)
67607.42 | 0 | -0.026 | -10.71 | -10.736 | 989 | -2186 | -2135 | 0 |  | 6215 | Нарушение формы кольцевого шва | GWAN |  | 03:27 | 06:54 | 07:03 | 0 | 2673 |  | EXT | Нарушение формы кольцевого шва |  | (c)
67615.023 | 7.603 | 7.306 | -3.107 | -3.404 | -2159 | -2142 | -2105 | 72 | 2903 | 6215 |  | CORR | GENE | 06:59 | 07:01 | 07:07 | 501 | 107 | 11 | EXT |  | 0.94 | (c)
67615.259 | 7.839 | 7.824 | -2.871 | -2.886 | 2078 | -2089 | -2168 | 0 | 2786 | 6215 |  | CORR | GENE | 06:23 | 07:10 | 06:57 | 100 | 429 | 14 | EXT |  | 0.89 | (c)
67615.961 | 8.541 | 8.512 | -2.169 | -2.198 | -2220 | -2172 | -2127 | 11 | 2165 | 6215 |  | CORR | CIGR | 06:49 | 06:57 | 07:04 | 33 | 185 | 10 | EXT |  | 0.89 | (c)
67616.086 | 8.666 | 8.602 | -2.044 | -2.108 | 2125 | 2158 | -2221 | 0 | 2036 | 6215 |  | CORR | GENE | 06:30 | 06:35 | 06:49 | 72 | 229 | 11 | EXT |  | 0.89 | (c)
67616.848 | 9.428 | 9.412 | -1.282 | -1.298 | 1810 | 1868 | 1896 | 248 | 1271 | 6215 |  | CORR | CIGR | 05:39 | 05:49 | 05:53 | 27 | 172 | 15 | EXT |  | 0.89 | (c)
67621.464 | 3.334 | 3.319 | -8.196 | -8.211 | -936 | -883 | -865 | 793 | 3319 | 6216 |  | CORR | CIGR | 01:45 | 01:54 | 01:57 | 33 | 143 | 11 | EXT |  | 0.89 | (c)
67626.35 | 8.22 | 8.211 | -3.31 | -3.319 | 367 | 393 | 400 | 367 | 3301 | 6216 |  | GOUG | CIGR | 05:16 | 05:20 | 05:21 | 18 | 66 | 14 | EXT | Задир. |  | (c)
67627.13 | 9 | 8.844 | -2.53 | -2.686 | 1034 | 1092 | 1153 | 1034 | 2491 | 6216 |  | DENT | GENE | 07:03 | 07:13 | 07:22 | 195 | 236 | 0.4 | N/A | Глубина вмятины: 6 мм (0,4%). Линейка: 20 см в (884 см; 07:13 ч:мин) |  | (c)
67638.822 | 9.162 | 9.15 | -2.118 | -2.13 | 819 | 862 | 863 | 819 | 2105 | 6217 |  | CORR | CIGR | 05:41 | 05:48 | 05:48 | 25 | 88 | 10 | EXT |  | 0.89 | (c)
67638.93 | 9.27 | 9.258 | -2.01 | -2.022 | 817 | 863 | 863 | 817 | 1998 | 6217 |  | CORR | CIGR | 05:40 | 05:48 | 05:48 | 24 | 92 | 11 | EXT |  | 0.89 | (c)
67639.599 | 9.939 | 9.926 | -1.341 | -1.354 | 904 | 979 | 979 | 904 | 1286 | 6217 |  | CORR | GENE | 05:54 | 06:06 | 06:06 | 68 | 148 | 14 | EXT |  | 0.89 | (c)
67640.94 | 0 | -0.013 | -11.265 | -11.278 | -347 | -29 | 53 | 0 |  | 6218 | Нарушение формы кольцевого шва | GWAN |  | 00:35 | 01:26 | 01:40 | 0 | 801 |  | EXT | Нарушение формы кольцевого шва |  | (c)
67640.94 | 0 | -0.01 | -11.265 | -11.275 | 1575 | 2106 | 2124 | 1575 |  | 6218 | Нарушение формы кольцевого шва | GWAN |  | 05:45 | 07:11 | 07:14 | 0 | 1097 |  | EXT | Нарушение формы кольцевого шва |  | (c)
67640.94 | 0 | -0.015 | -11.265 | -11.28 | -1591 | -1168 | -1046 | 501 |  | 6218 | Нарушение формы кольцевого шва | GWAN |  | 09:14 | 10:22 | 10:42 | 0 | 1090 |  | EXT | Нарушение формы кольцевого шва |  | (c)
67648.863 | 7.923 | 7.913 | -3.342 | -3.352 | 1195 | 1232 | 1229 | 1195 | 3331 | 6218 |  | CORR | CIGR | 04:44 | 04:50 | 04:49 | 21 | 69 | 11 | EXT |  | 0.89 | (c)
67654.563 | 2.358 | 2.316 | -9.232 | -9.274 | -173 | -91 | -112 | 50 | 2316 | 6219 |  | CORR | GENE | 06:18 | 06:31 | 06:28 | 66 | 124 | 12 | EXT |  | 0.89 | (c)
67658.292 | 6.087 | 6.053 | -5.503 | -5.537 | -88 | 18 | -4 | 0 | 5480 | 6219 | Дефект проката | MIAN | GENE | 06:32 | 06:49 | 06:45 | 57 | 168 |  | INT | Дефект проката Эквивалент потери металла 11%. |  | (c)
67661.111 | 8.906 | 8.772 | -2.684 | -2.818 | -432 | -377 | -366 | 300 | 2515 | 6219 |  | CORR | GENE | 05:36 | 05:45 | 05:47 | 303 | 132 | 14 | EXT |  | 0.93 | (c)
67668.311 | 4.516 | 4.506 | -7.009 | -7.019 | 100 | 141 | 144 | 100 | 4506 | 6220 |  | CORR | CIGR | 05:28 | 05:35 | 05:35 | 32 | 88 | 12 | EXT |  | 0.89 | (c)
67685.866 | 10.546 | 10.518 | -0.709 | -0.737 | -1808 | -1710 | -1634 | 1460 | 642 | 6221 |  | CORR | GENE | 05:07 | 05:23 | 05:35 | 95 | 348 | 10 | EXT |  | 0.85 | (c)
67686.026 | 10.706 | 10.689 | -0.549 | -0.566 | -1738 | -1571 | -1562 | 1386 | 513 | 6221 |  | CORR | GENE | 05:18 | 05:45 | 05:47 | 53 | 352 | 12 | EXT |  | 0.84 | (c)
67697.585 | 0 | -0.018 | -11.59 | -11.608 | -663 | -329 | -288 | 0 |  | 6223 | Нарушение формы кольцевого шва | GWAN |  | 08:56 | 09:50 | 09:57 | 0 | 750 |  | EXT | Нарушение формы кольцевого шва |  | (c)
67731.495 | 0 | -0.021 | -11.315 | -11.336 | 722 | 1268 | 1595 | 0 |  | 6226 | Нарушение формы кольцевого шва | GWAN |  | 00:59 | 02:28 | 03:20 | 0 | 1746 |  | EXT | Нарушение формы кольцевого шва |  | (c)
67762.818 | 8.673 | 8.607 | -2.802 | -2.868 | 1564 | 1609 | 1612 | 569 | 2787 | 6228 |  | ARTD | GENE | 02:01 | 02:08 | 02:09 | 81 | 98 |  | EXT | Наплавка. |  | (c)
67762.922 | 8.777 | 8.765 | -2.698 | -2.71 | 1566 | 1600 | 1600 | 596 | 2687 | 6228 |  | GOUG | CIGR | 02:01 | 02:07 | 02:07 | 23 | 68 | 14 | EXT | Задир. |  | (c)
67765.62 | 0 | -0.016 | -11.275 | -11.291 | 1228 | 1776 | 1650 | 159 |  | 6229 | Нарушение формы кольцевого шва | GWAN |  | 00:39 | 02:07 | 01:47 | 0 | 843 |  | EXT | Нарушение формы кольцевого шва |  | (c)
67781.213 | 4.318 | 4.296 | -7.022 | -7.044 | -1660 | -1501 | -1554 | 571 | 4296 | 6230 |  | CORR | CIGR | 06:30 | 06:56 | 06:47 | 39 | 212 | 10 | EXT |  | 0.89 | (c)
67799.71 | 0 | -0.035 | -11.16 | -11.195 | 518 | 925 | 851 | 518 |  | 6232 | Нарушение формы кольцевого шва | GWAN |  | 11:33 | 00:39 | 12:27 | 0 | 665 |  | EXT | Нарушение формы кольцевого шва Аномалия находится на упругопластическом изгибе: R=663 D, максимальное растяжение на 6 час. |  | (c)
67799.71 | 0 | -0.03 | -11.16 | -11.19 | 1241 | 1504 | 1570 | 332 |  | 6232 | Нарушение формы кольцевого шва | GWAN |  | 01:30 | 02:12 | 02:23 | 0 | 658 |  | EXT | Нарушение формы кольцевого шва Аномалия находится на упругопластическом изгибе: R=663 D, максимальное растяжение на 6 час. |  | (c)
67833.84 | 0 | -0.022 | -11.255 | -11.277 | -901 | -92 | -327 | 247 |  | 6235 | Нарушение формы кольцевого шва | GWAN |  | 10:53 | 01:04 | 12:26 | 0 | 1149 |  | EXT | Нарушение формы кольцевого шва |  | (c)
67833.84 | 0 | -0.017 | -11.255 | -11.272 | 2073 | -2211 | -2091 | 0 |  | 6235 | Нарушение формы кольцевого шва | GWAN |  | 06:53 | 07:22 | 07:41 | 0 | 594 |  | EXT | Нарушение формы кольцевого шва |  | (c)
67875 | 7.64 | 7.569 | -3.32 | -3.391 | -1423 | -1013 | -1113 | 802 | 3258 | 6238 |  | CORR | GENE | 05:20 | 06:26 | 06:10 | 133 | 621 | 10 | EXT | Аномалия находится на отводе. | 0.89 | (c)
67875.806 | 8.446 | 8.414 | -2.514 | -2.546 | -1111 | -1097 | -1095 | 1079 | 2471 | 6238 |  | CORR | AXGR | 06:10 | 06:12 | 06:13 | 75 | 32 | 11 | EXT | Аномалия находится на отводе. | 0.89 | (c)
67875.964 | 8.604 | 8.579 | -2.356 | -2.381 | -1103 | -1101 | -1091 | 1079 | 2326 | 6238 |  | CORR | AXGR | 06:11 | 06:12 | 06:13 | 55 | 24 | 10 | EXT | Аномалия находится на отводе. | 0.89 | (c)
67876.007 | 8.647 | 8.636 | -2.313 | -2.324 | -1256 | -1213 | -1218 | 974 | 2301 | 6238 |  | CORR | CIGR | 05:47 | 05:54 | 05:53 | 23 | 76 | 10 | EXT | Аномалия находится на отводе. | 0.88 | (c)
67876.099 | 8.739 | 8.681 | -2.221 | -2.279 | -1228 | -1095 | -1132 | 1002 | 2215 | 6238 |  | CORR | GENE | 05:51 | 06:13 | 06:07 | 64 | 192 | 10 | EXT | Аномалия находится на отводе. | 0.89 | (c)
67956.165 | 0 | -0.033 | -11.35 | -11.383 | -572 | -231 | -236 | 0 |  | 6247 | Нарушение формы кольцевого шва | GWAN |  | 00:08 | 01:03 | 01:02 | 0 | 672 |  | EXT | Нарушение формы кольцевого шва |  | (c)
67956.165 | 0 | -0.048 | -11.35 | -11.398 | 2105 | -1482 | -1570 | 0 |  | 6247 | Нарушение формы кольцевого шва | GWAN |  | 07:20 | 09:41 | 09:27 | 0 | 1572 |  | EXT | Нарушение формы кольцевого шва |  | (c)
67967.515 | 0 | -0.041 | -11.42 | -11.461 | -1748 | -954 | -646 | 456 |  | 6248 | Нарушение формы кольцевого шва | GWAN |  | 07:47 | 09:55 | 10:44 | 0 | 2204 |  | EXT | Нарушение формы кольцевого шва |  | (c)
67978.935 | 0 | -0.023 | -11.475 | -11.498 | 1908 | 2198 | 2144 | 0 |  | 6249 | Нарушение формы кольцевого шва | GWAN |  | 02:55 | 03:42 | 03:33 | 0 | 472 |  | EXT | Нарушение формы кольцевого шва |  | (c)
67990.41 | 0 | -0.018 | -11.45 | -11.468 | -1315 | -32 | -425 | 466 |  | 6250 | Нарушение формы кольцевого шва | GWAN |  | 10:42 | 02:10 | 13:06 | 0 | 1781 |  | EXT | Нарушение формы кольцевого шва |  | (c)
67990.41 | 0 | -0.023 | -11.45 | -11.473 | 1819 | 1949 | 2179 | 0 |  | 6250 | Нарушение формы кольцевого шва | GWAN |  | 07:08 | 07:29 | 08:06 | 0 | 720 |  | EXT | Нарушение формы кольцевого шва |  | (c)
68014.504 | 1.209 | 1.189 | -9.556 | -9.576 | -2091 | -1949 | -1952 | 140 | 1189 | 6252 |  | CORR | CIGR | 06:18 | 06:41 | 06:40 | 34 | 278 | 11 | EXT |  | 0.84 | (c)
68014.523 | 1.228 | 1.192 | -9.537 | -9.573 | -1648 | -1521 | -1469 | 583 | 1192 | 6252 |  | CORR | CIGR | 07:29 | 07:50 | 07:58 | 42 | 357 | 13 | EXT |  | 0.84 | (c)
68015.397 | 2.102 | 2.077 | -8.663 | -8.688 | 1161 | 1337 | 1397 | 597 | 2077 | 6252 |  | GOUG | GENE | 03:03 | 03:31 | 03:41 | 63 | 473 | 7 | EXT | Задир. |  | (c)
68024.06 | 0 | -0.021 | -11.445 | -11.466 | 771 | 1588 | 1614 | 226 |  | 6253 | Нарушение формы кольцевого шва | GWAN |  | 11:59 | 02:11 | 14:15 | 0 | 1685 |  | EXT | Нарушение формы кольцевого шва |  | (c)
68024.06 | 0 | -0.034 | -11.445 | -11.479 | -1221 | -1005 | -540 | 0 |  | 6253 | Нарушение формы кольцевого шва | GWAN |  | 06:38 | 07:13 | 08:28 | 0 | 1362 |  | EXT | Нарушение формы кольцевого шва |  | (c)
68035.505 | 0 | -0.027 | -11.095 | -11.122 | -1395 | 267 | -331 | 732 |  | 6254 | Нарушение формы кольцевого шва | GWAN |  | 08:36 | 01:04 | 11:27 | 0 | 2127 |  | EXT | Нарушение формы кольцевого шва |  | (c)
68059.899 | 1.874 | 1.858 | -9.401 | -9.417 | -1651 | -1648 | -1642 | 580 | 1858 | 6256 |  | CORR | PITT | 04:50 | 04:51 | 04:52 | 24 | 17 | 15 | EXT |  | 0.89 | (c)
68063.707 | 5.682 | 5.67 | -5.593 | -5.605 | -1710 | -1700 | -1694 | 520 | 5581 | 6256 |  | CORR | PITT | 04:41 | 04:42 | 04:43 | 24 | 31 | 15 | EXT |  | 0.89 | (c)
68115.365 | 0 | -0.032 | -11.5 | -11.532 | 1945 | 2155 | -2110 | 0 |  | 6261 | Нарушение формы кольцевого шва | GWAN |  | 08:13 | 08:47 | 09:18 | 0 | 812 |  | EXT | Нарушение формы кольцевого шва |  | (c)
68115.534 | 0.169 | 0.065 | -11.331 | -11.435 | 1729 | 1750 | 1740 | 480 | 65 | 6261 |  | CORR | AXGR | 07:38 | 07:41 | 07:40 | 183 | 21 | 12 | EXT |  | 0.91 | (c)
68135.201 | 8.336 | 8.328 | -2.549 | -2.557 | -1344 | -1313 | -1303 | 887 | 2533 | 6262 |  | CORR | CIGR | 07:13 | 07:18 | 07:19 | 24 | 82 | 11 | EXT |  | 0.88 | (c)
68149.015 | 0 | -0.023 | -11.615 | -11.638 | -1152 | -640 | 500 | 0 |  | 6264 | Нарушение формы кольцевого шва | GWAN |  | 02:08 | 03:31 | 06:35 | 0 | 3305 |  | EXT | Нарушение формы кольцевого шва |  | (c)
68160.63 | 0 | -0.031 | -11.03 | -11.061 | 648 | 793 | 1235 | 648 |  | 6265 | Нарушение формы кольцевого шва | GWAN |  | 02:11 | 02:35 | 03:46 | 0 | 1174 |  | EXT | Нарушение формы кольцевого шва |  | (c)
68160.63 | 0 | -0.018 | -11.03 | -11.048 | 1989 | 2101 | -1916 | 1360 |  | 6265 | Нарушение формы кольцевого шва | GWAN |  | 05:48 | 06:06 | 07:17 | 0 | 1113 |  | EXT | Нарушение формы кольцевого шва |  | (c)
68207.097 | 1.417 | 1.417 | -9.738 | -9.738 | -1960 | -1959 | -1949 | 271 | 1417 | 6269 |  | CORR | PITT | 03:55 | 03:56 | 03:57 | 25 | 21 | 15 | EXT | Аномалия находится на отводе. | 0.89 | (c)
68214.381 | 8.701 | 8.689 | -2.454 | -2.466 | -970 | -937 | -928 | 885 | 2442 | 6269 |  | CORR | CIGR | 06:35 | 06:41 | 06:42 | 24 | 85 | 10 | EXT | Аномалия находится на отводе. | 0.88 | (c)
68216.415 | 10.735 | 10.684 | -0.42 | -0.471 | -369 | -352 | -357 | 346 | 364 | 6269 |  | CORR | AXGR | 08:12 | 08:15 | 08:14 | 107 | 23 | 13 | EXT | Аномалия находится на отводе. | 0.89 | (c)
68216.946 | 0.111 | 0.085 | -11.184 | -11.21 | -972 | -903 | -890 | 808 | 85 | 6270 |  | CORR | CIGR | 07:43 | 07:55 | 07:57 | 30 | 165 | 10 | EXT |  | 0.89 | (c)
68217.426 | 0.591 | 0.443 | -10.704 | -10.852 | -833 | -824 | -816 | 798 | 443 | 6270 |  | CORR | AXGR | 08:06 | 08:07 | 08:09 | 182 | 35 | 11 | EXT |  | 0.9 | (c)
68217.658 | 0.823 | 0.797 | -10.472 | -10.498 | -2229 | -2157 | -2150 | 1 | 797 | 6270 |  | CORR | CIGR | 04:20 | 04:32 | 04:33 | 45 | 159 | 10 | EXT |  | 0.89 | (c)
68222.761 | 5.926 | 5.869 | -5.369 | -5.426 | -2192 | -2172 | -2162 | 38 | 5190 | 6270 |  | CORR | GENE | 04:26 | 04:30 | 04:31 | 236 | 59 | 12 | EXT |  | 0.91 | (c)
68223.029 | 6.194 | 6.176 | -5.101 | -5.119 | -2197 | -2138 | -2143 | 33 | 5079 | 6270 |  | CORR | CIGR | 04:26 | 04:35 | 04:34 | 40 | 108 | 10 | EXT |  | 0.89 | (c)
68223.182 | 6.347 | 6.339 | -4.948 | -4.956 | -850 | -815 | -812 | 775 | 4933 | 6270 |  | CORR | CIGR | 08:03 | 08:09 | 08:09 | 23 | 76 | 10 | EXT |  | 0.88 | (c)
68234.342 | 6.212 | 6.205 | -5.188 | -5.195 | -1199 | -1171 | -1166 | 1133 | 5175 | 6271 |  | CORR | CIGR | 05:00 | 05:05 | 05:05 | 20 | 66 | 11 | EXT |  | 0.89 | (c)
68251.185 | 0 | -0.029 | -11.345 | -11.374 | -1676 | -733 | -554 | 0 |  | 6273 | Нарушение формы кольцевого шва | GWAN |  | 00:28 | 03:01 | 03:29 | 0 | 2245 |  | EXT | Нарушение формы кольцевого шва |  | (c)
68318.465 | 0 | -0.012 | -11.505 | -11.517 | -968 | -492 | -540 | 112 |  | 6279 | Нарушение формы кольцевого шва | GWAN |  | 11:25 | 00:42 | 12:34 | 0 | 856 |  | EXT | Нарушение формы кольцевого шва |  | (c)
68329.97 | 0 | -0.034 | -11.41 | -11.444 | -190 | 1348 | 1006 | 0 |  | 6280 | Нарушение формы кольцевого шва | GWAN |  | 08:32 | 00:40 | 11:45 | 0 | 2391 |  | EXT | Нарушение формы кольцевого шва |  | (c)
68360.51 | 7.685 | 7.637 | -3.195 | -3.243 | 1603 | 1611 | 1617 | 600 | 3131 | 6282 |  | CORR | AXGR | 06:60 | 07:01 | 07:02 | 112 | 27 | 13 | EXT |  | 0.89 | (c)
68404.071 | 8.051 | 8.034 | -3.254 | -3.271 | 1090 | 1155 | 1149 | 1023 | 3239 | 6286 |  | CORR | CIGR | 04:15 | 04:26 | 04:25 | 32 | 118 | 10 | EXT |  | 0.84 | (c)
68407.325 | 0 | -0.024 | -11.505 | -11.529 | 1286 | 1731 | -2189 | 0 |  | 6287 | Нарушение формы кольцевого шва | GWAN |  | 01:23 | 02:35 | 04:02 | 0 | 1974 |  | EXT | Нарушение формы кольцевого шва |  | (c)
68427.71 | 8.88 | 8.866 | -2.61 | -2.624 | 1919 | 1976 | 1968 | 1919 | 2598 | 6288 |  | GOUG | CIGR | 06:47 | 06:56 | 06:55 | 26 | 99 | 10 | EXT | Задир. |  | (c)
68458.312 | 5.487 | 5.474 | -5.938 | -5.951 | 2135 | 2180 | 2185 | 0 | 5474 | 6291 |  | CORR | CIGR | 07:08 | 07:15 | 07:16 | 28 | 99 | 11 | EXT |  | 0.89 | (c)
68531.694 | 10.494 | 10.355 | -0.961 | -1.1 | -2145 | -2126 | -2125 | 86 | 855 | 6297 |  | CORR | AXGR | 03:51 | 03:54 | 03:54 | 245 | 40 | 10 | EXT | Аномалия находится на упругопластическом изгибе: R=519 D, максимальное растяжение на 6.8 час. | 0.91 | (c)
68532.046 | 10.846 | 10.746 | -0.609 | -0.709 | -892 | -882 | -870 | 848 | 587 | 6297 |  | CORR | AXGR | 07:13 | 07:14 | 07:16 | 122 | 44 | 10 | EXT | Аномалия находится на упругопластическом изгибе: R=530 D, максимальное растяжение на 6.8 час. | 0.89 | (c)
68556.114 | 0.514 | 0.427 | -10.996 | -11.083 | -2211 | -2189 | -2194 | 19 | 427 | 6300 |  | LWAN | AXGR | 08:20 | 08:24 | 08:23 | 208 | 34 |  | EXT | Эквивалент потери металла 13%. |  | (c)
68561.913 | 6.313 | 5.969 | -5.197 | -5.541 | 2117 | 2162 | 2164 | 20 | 4853 | 6300 |  | CORR | GENE | 07:59 | 08:06 | 08:06 | 688 | 94 | 10 | EXT |  | 0.95 | (c)
68568.627 | 1.517 | 1.42 | -9.853 | -9.95 | -1859 | -1816 | -1815 | 371 | 1420 | 6301 |  | CORR | GENE | 05:54 | 06:01 | 06:01 | 192 | 89 | 12 | EXT |  | 0.91 | (c)
68569.059 | 1.949 | 1.928 | -9.421 | -9.442 | 1678 | 2012 | 1900 | 109 | 1928 | 6301 |  | CORR | GENE | 03:25 | 04:19 | 04:01 | 78 | 444 | 10 | EXT |  | 0.89 | (c)
68604.017 | 2.727 | 2.62 | -8.468 | -8.575 | 866 | 879 | 883 | 866 | 2620 | 6304 |  | CORR | AXGR | 05:05 | 05:07 | 05:07 | 147 | 35 | 10 | EXT | Аномалия находится на отводе. | 0.9 | (c)
68605.095 | 3.805 | 3.786 | -7.39 | -7.409 | 850 | 883 | 901 | 850 | 3786 | 6304 |  | CORR | CIGR | 05:02 | 05:07 | 05:10 | 37 | 103 | 11 | EXT | Аномалия находится на отводе. | 0.89 | (c)
68605.327 | 4.037 | 3.995 | -7.158 | -7.2 | 903 | 955 | 1011 | 903 | 3995 | 6304 |  | CORR | CIGR | 05:11 | 05:19 | 05:28 | 42 | 215 | 10 | EXT | Аномалия находится на отводе. | 0.89 | (c)
68605.659 | 4.369 | 4.278 | -6.826 | -6.917 | 1198 | 1268 | 1360 | 710 | 4278 | 6304 |  | CORR | GENE | 05:58 | 06:09 | 06:24 | 99 | 323 | 10 | EXT | Аномалия находится на отводе. | 0.89 | (c)
68605.73 | 4.44 | 4.421 | -6.755 | -6.774 | 799 | 833 | 864 | 799 | 4421 | 6304 |  | CORR | CIGR | 04:54 | 04:59 | 05:04 | 44 | 130 | 10 | EXT | Аномалия находится на отводе. | 0.89 | (c)
68606.48 | 5.19 | 5.177 | -6.005 | -6.018 | 1257 | 1355 | 1331 | 826 | 5177 | 6304 |  | CORR | CIGR | 06:08 | 06:23 | 06:20 | 30 | 148 | 10 | EXT | Аномалия находится на отводе. | 0.89 | (c)
68613.791 | 1.306 | 1.273 | -9.519 | -9.552 | -1795 | -1663 | -1654 | 436 | 1273 | 6305 |  | CORR | GENE | 04:40 | 05:01 | 05:03 | 71 | 282 | 10 | EXT |  | 0.89 | (c)
68646.22 | 0 | -0.013 | -11.265 | -11.278 | -656 | -202 | -114 | 0 |  | 6308 | Нарушение формы кольцевого шва | GWAN |  | 01:08 | 02:21 | 02:35 | 0 | 1084 |  | EXT | Нарушение формы кольцевого шва |  | (c)
68657.812 | 0.327 | 0.214 | -10.863 | -10.976 | 1951 | 2006 | 1989 | 203 | 214 | 6309 |  | CORR | GENE | 06:33 | 06:42 | 06:40 | 504 | 77 | 10 | EXT |  | 0.89 | (c)
68658.597 | 1.112 | 1.089 | -10.078 | -10.101 | 669 | 721 | 769 | 669 | 1089 | 6309 |  | CORR | CIGR | 03:07 | 03:15 | 03:23 | 33 | 200 | 10 | EXT |  | 0.84 | (c)
68659.456 | 1.971 | 1.918 | -9.219 | -9.272 | 838 | 925 | 1022 | 838 | 1918 | 6309 |  | CORR | GENE | 03:34 | 03:48 | 04:03 | 70 | 367 | 15 | EXT |  | 0.85 | (c)
68664.583 | 7.098 | 7.045 | -4.092 | -4.145 | -2015 | -1993 | -1993 | 216 | 4052 | 6309 |  | CORR | AXGR | 07:53 | 07:57 | 07:57 | 93 | 44 | 15 | EXT |  | 0.85 | (c)
68664.771 | 7.286 | 7.278 | -3.904 | -3.912 | -2175 | -2148 | -2139 | 55 | 3893 | 6309 |  | CORR | CIGR | 07:28 | 07:32 | 07:33 | 19 | 73 | 11 | EXT |  | 0.84 | (c)
68668.252 | 10.767 | 10.747 | -0.423 | -0.443 | 251 | 346 | 383 | 251 | 368 | 6309 |  | CORR | GENE | 01:59 | 02:14 | 02:20 | 75 | 262 | 12 | EXT |  | 0.85 | (c)
68668.675 | 0 | -0.024 | -11.315 | -11.339 | -263 | -41 | 378 | 0 |  | 6310 | Нарушение формы кольцевого шва | GWAN |  | 09:19 | 09:55 | 11:03 | 0 | 1283 |  | EXT | Нарушение формы кольцевого шва |  | (c)
68668.796 | 0.121 | 0.092 | -11.194 | -11.223 | -841 | -752 | -733 | 625 | 92 | 6310 |  | CORR | GENE | 07:46 | 08:00 | 08:03 | 55 | 216 | 13 | EXT |  | 0.85 | (c)
68669.813 | 1.138 | 1.109 | -10.177 | -10.206 | 1748 | 1814 | 1863 | 252 | 1109 | 6310 |  | CORR | GENE | 02:43 | 02:54 | 03:02 | 64 | 231 | 10 | EXT |  | 0.85 | (c)
68670.018 | 1.343 | 1.343 | -9.972 | -9.972 | -2052 | -1992 | -1994 | 178 | 1343 | 6310 |  | CORR | CIGR | 04:30 | 04:40 | 04:40 | 43 | 116 | 13 | EXT |  | 0.84 | (c)
68670.425 | 1.75 | 1.71 | -9.565 | -9.605 | -2112 | -1962 | -2007 | 119 | 1710 | 6310 |  | CORR | GENE | 04:21 | 04:45 | 04:38 | 62 | 210 | 10 | EXT |  | 0.84 | (c)
68679.99 | 0 | -0.018 | -11.325 | -11.343 | 739 | 1206 | 1555 | 0 |  | 6311 | Нарушение формы кольцевого шва | GWAN |  | 01:59 | 03:14 | 04:11 | 0 | 1633 |  | EXT | Нарушение формы кольцевого шва |  | (c)
68688.333 | 8.343 | 8.303 | -2.982 | -3.022 | 1198 | 1366 | 1317 | 795 | 2940 | 6311 |  | CORR | GENE | 03:13 | 03:40 | 03:32 | 82 | 237 | 12 | EXT |  | 0.85 | (c)
68720.639 | 6.324 | 6.318 | -5.176 | -5.182 | -1299 | -1248 | -1246 | 1193 | 5150 | 6314 |  | CORR | CIGR | 04:45 | 04:53 | 04:54 | 32 | 106 | 14 | EXT |  | 0.89 | (c)
68736.895 | 0 | -0.061 | -11.32 | -11.381 | 2014 | -1150 | -1486 | 525 |  | 6316 | Нарушение формы кольцевого шва | GWAN |  | 07:45 | 11:14 | 10:20 | 0 | 1921 |  | EXT | Нарушение формы кольцевого шва |  | (c)
68748.536 | 0.321 | 0.309 | -10.529 | -10.541 | -288 | -132 | -165 | 42 | 309 | 6317 |  | CORR | CIGR | 03:37 | 04:02 | 03:57 | 38 | 246 | 11 | EXT |  | 0.89 | (c)
68796.238 | 3.853 | 3.829 | -7.762 | -7.786 | -374 | -342 | -299 | 225 | 3829 | 6321 |  | CORR | CIGR | 02:30 | 02:35 | 02:42 | 41 | 149 | 15 | EXT |  | 0.89 | (c)
68797.418 | 5.033 | 5.02 | -6.582 | -6.595 | 19 | 61 | 60 | 19 | 5020 | 6321 |  | CORR | CIGR | 03:33 | 03:40 | 03:40 | 26 | 82 | 10 | EXT |  | 0.89 | (c)
68800.779 | 8.394 | 8.38 | -3.221 | -3.235 | 1828 | 1907 | 1908 | 1828 | 3200 | 6321 |  | CORR | CIGR | 08:25 | 08:38 | 08:38 | 35 | 161 | 10 | EXT |  | 0.89 | (c)
68834.238 | 7.698 | 7.66 | -3.222 | -3.26 | -702 | -632 | -632 | 561 | 3213 | 6324 |  | CORR | CIGR | 09:01 | 09:12 | 09:12 | 47 | 141 | 10 | EXT |  | 0.89 | (c)
68834.317 | 7.777 | 7.75 | -3.143 | -3.17 | -2014 | -1911 | -1931 | 216 | 3115 | 6324 |  | CORR | GENE | 05:29 | 05:46 | 05:42 | 55 | 167 | 10 | EXT |  | 0.89 | (c)
68845.549 | 8.089 | 8.055 | -3.381 | -3.415 | 486 | 528 | 605 | 486 | 3373 | 6325 |  | CORR | CIGR | 03:55 | 04:02 | 04:14 | 42 | 239 | 10 | EXT | Аномалия находится на отводе. | 0.89 | (c)
68850.416 | 1.486 | 1.475 | -10.049 | -10.06 | -813 | -763 | -747 | 680 | 1475 | 6326 |  | CORR | CIGR | 08:16 | 08:25 | 08:27 | 37 | 133 | 10 | EXT |  | 0.84 | (c)
68883.205 | 0 | -0.03 | -10.995 | -11.025 | 1031 | 1991 | 1804 | 1031 |  | 6329 | Нарушение формы кольцевого шва | GWAN |  | 08:02 | 10:37 | 10:07 | 0 | 1545 |  | EXT | Нарушение формы кольцевого шва |  | (c)
68888.079 | 4.874 | 4.867 | -6.121 | -6.128 | -919 | -845 | -811 | 704 | 4867 | 6329 |  | CORR | CIGR | 02:48 | 02:59 | 03:05 | 46 | 215 | 11 | EXT |  | 0.89 | (c)
68964.477 | 2.997 | 2.981 | -7.933 | -7.949 | 1481 | 1592 | 1567 | 577 | 2981 | 6336 |  | GOUG | GENE | 02:08 | 02:26 | 02:22 | 50 | 173 | 10 | EXT | Задир. |  | (c)
68965.45 | 3.97 | 3.963 | -6.96 | -6.967 | -1474 | -1448 | -1440 | 756 | 3963 | 6336 |  | GOUG | CIGR | 06:11 | 06:16 | 06:17 | 20 | 69 | 8 | EXT | Задир. |  | (c)
68995.025 | 0 | -0.038 | -11.4 | -11.438 | 1901 | -1731 | -1422 | 284 |  | 6339 | Нарушение формы кольцевого шва | GWAN |  | 08:27 | 10:41 | 11:31 | 0 | 2277 |  | EXT | Нарушение формы кольцевого шва |  | (c)
69017.468 | 11.043 | 11.032 | -0.547 | -0.558 | 364 | 405 | 408 | 364 | 539 | 6340 |  | CORR | CIGR | 05:07 | 05:14 | 05:14 | 19 | 87 | 10 | EXT |  | 0.89 | (c)
69017.985 | 11.56 | 11.543 | -0.03 | -0.047 | 29 | 76 | 118 | 29 | 14 | 6340 |  | CORR | CIGR | 04:13 | 04:21 | 04:27 | 33 | 179 | 12 | EXT |  | 0.89 | (c)
69018.17 | 0.155 | 0.127 | -10.935 | -10.963 | -1768 | -1705 | -1673 | 1579 | 127 | 6341 |  | CORR | CIGR | 04:10 | 04:20 | 04:25 | 37 | 189 | 11 | EXT |  | 0.89 | (c)
69044.674 | 3.969 | 3.883 | -7.636 | -7.722 | 1706 | 1748 | 1848 | 1706 | 3883 | 6343 |  | CORR | GENE | 03:32 | 03:39 | 03:55 | 129 | 283 | 10 | EXT | Аномалия находится на упругопластическом изгибе: R=491 D, максимальное растяжение на 5.9 час. | 0.9 | (c)
69047.89 | 7.185 | 7.156 | -4.42 | -4.449 | 1983 | 2010 | 2035 | 1983 | 4420 | 6343 |  | CORR | CIGR | 04:17 | 04:21 | 04:25 | 29 | 104 | 12 | EXT | Аномалия находится на упругопластическом изгибе: R=512 D, максимальное растяжение на 6 час. | 0.89 | (c)
69051.765 | 11.06 | 11.055 | -0.545 | -0.55 | -1396 | -1357 | -1301 | 1207 | 524 | 6343 |  | CORR | CIGR | 07:12 | 07:18 | 07:27 | 26 | 188 | 14 | EXT | Аномалия находится на упругопластическом изгибе: R=555 D, максимальное растяжение на 5.8 час. | 0.89 | (c)
69051.946 | 11.241 | 11.164 | -0.364 | -0.441 | 1803 | 1919 | 1996 | 1803 | 309 | 6343 |  | CORR | GENE | 03:48 | 04:07 | 04:19 | 132 | 386 | 15 | EXT | Аномалия находится на упругопластическом изгибе: R=558 D, максимальное растяжение на 5.8 час. | 0.9 | (c)
69052.199 | 11.494 | 11.375 | -0.111 | -0.23 | 1800 | 2208 | 2032 | 1800 | 93 | 6343 |  | CORR | GENE | 03:48 | 04:53 | 04:25 | 137 | 464 | 14 | EXT | Аномалия находится на упругопластическом изгибе: R=558 D, максимальное растяжение на 5.8 час. | 0.9 | (c)
69052.236 | 11.531 | 11.514 | -0.074 | -0.091 | -1129 | -950 | -1006 | 884 | 47 | 6343 |  | CORR | CIGR | 07:55 | 08:24 | 08:15 | 44 | 244 | 10 | EXT | Аномалия находится на упругопластическом изгибе: R=558 D, максимальное растяжение на 5.8 час. | 0.89 | (c)
69052.302 | 11.597 | 11.537 | -0.008 | -0.068 | 1872 | 1912 | 2009 | 1872 | 7 | 6343 |  | CORR | GENE | 03:59 | 04:06 | 04:21 | 61 | 273 | 11 | EXT | Аномалия находится на упругопластическом изгибе: R=558 D, максимальное растяжение на 5.8 час. | 0.89 | (c)
69059.63 | 7.32 | 7.25 | -3.93 | -4 | 1475 | 1523 | 1535 | 1475 | 3852 | 6344 |  | CORR | GENE | 03:56 | 04:04 | 04:06 | 148 | 121 | 11 | EXT |  | 0.9 | (c)
69060.24 | 7.93 | 7.905 | -3.32 | -3.345 | 1360 | 1510 | 1538 | 1360 | 3225 | 6344 |  | CORR | GENE | 03:38 | 04:02 | 04:07 | 120 | 356 | 10 | EXT |  | 0.89 | (c)
69063.517 | 11.207 | 11.166 | -0.043 | -0.084 | -1839 | -1778 | -1729 | 1618 | 28 | 6344 |  | CORR | GENE | 07:02 | 07:11 | 07:20 | 56 | 222 | 12 | EXT |  | 0.89 | (c)
69063.598 | 0.038 | 0.024 | -11.052 | -11.066 | -1177 | -1115 | -1074 | 971 | 24 | 6345 |  | CORR | CIGR | 04:11 | 04:21 | 04:28 | 31 | 206 | 10 | EXT |  | 0.89 | (c)
69065.629 | 2.069 | 2.033 | -9.021 | -9.057 | -311 | -226 | -211 | 111 | 2033 | 6345 |  | CORR | GENE | 06:31 | 06:45 | 06:47 | 48 | 199 | 14 | EXT |  | 0.89 | (c)
69066.153 | 2.593 | 2.481 | -8.497 | -8.609 | -248 | -128 | -157 | 66 | 2481 | 6345 |  | CORR | GENE | 06:41 | 07:00 | 06:56 | 128 | 182 | 14 | EXT |  | 0.9 | (c)
69066.463 | 2.903 | 2.879 | -8.187 | -8.211 | -806 | -740 | -715 | 624 | 2879 | 6345 |  | CORR | CIGR | 05:11 | 05:22 | 05:26 | 35 | 181 | 12 | EXT |  | 0.89 | (c)
69074.818 | 0.168 | 0.142 | -11.202 | -11.228 | -1447 | -1385 | -1372 | 1296 | 142 | 6346 |  | CORR | GENE | 04:23 | 04:33 | 04:35 | 49 | 151 | 11 | EXT |  | 0.89 | (c)
69075.987 | 1.337 | 1.322 | -10.033 | -10.048 | -1502 | -1458 | -1444 | 1387 | 1322 | 6346 |  | CORR | CIGR | 04:14 | 04:21 | 04:23 | 22 | 115 | 11 | EXT |  | 0.89 | (c)
69077.245 | 2.595 | 2.567 | -8.775 | -8.803 | -1465 | -1416 | -1403 | 1341 | 2567 | 6346 |  | CORR | CIGR | 04:20 | 04:28 | 04:30 | 28 | 124 | 12 | EXT |  | 0.89 | (c)
69085.984 | 11.334 | 11.276 | -0.036 | -0.094 | -826 | -707 | -665 | 505 | 22 | 6346 |  | CORR | GENE | 06:03 | 06:22 | 06:29 | 72 | 321 | 12 | EXT |  | 0.89 | (c)
69111.534 | 2.424 | 2.412 | -9.201 | -9.213 | -2077 | -1744 | -1870 | 1663 | 2412 | 6349 |  | CORR | GENE | 06:44 | 07:38 | 07:17 | 73 | 413 | 11 | EXT |  | 0.89 | (c)
69132.291 | 0.381 | 0.365 | -10.759 | -10.775 | 2204 | -2191 | -2183 | 0 | 365 | 6351 |  | CORR | CIGR | 03:60 | 04:10 | 04:12 | 31 | 149 | 15 | EXT |  | 0.84 | (c)
69133.472 | 1.562 | 1.41 | -9.578 | -9.73 | -2186 | -2171 | -2165 | 44 | 1410 | 6351 |  | CORR | AXGR | 04:11 | 04:13 | 04:14 | 261 | 43 | 11 | EXT |  | 0.87 | (c)
69137.121 | 5.211 | 4.765 | -5.929 | -6.375 | -2032 | -2031 | -2017 | 199 | 4765 | 6351 |  | CORR | AXGR | 04:36 | 04:36 | 04:38 | 446 | 29 | 13 | EXT |  | 0.9 | (c)
69137.156 | 5.246 | 5.238 | -5.894 | -5.902 | -2178 | -2117 | -2099 | 53 | 5238 | 6351 |  | CORR | CIGR | 04:12 | 04:22 | 04:25 | 32 | 158 | 14 | EXT |  | 0.84 | (c)
69137.277 | 5.367 | 5.343 | -5.773 | -5.797 | -1930 | -1908 | -1810 | 301 | 5343 | 6351 |  | CORR | GENE | 04:52 | 04:56 | 05:12 | 414 | 240 | 13 | EXT |  | 0.9 | (c)
69138.165 | 6.255 | 6.226 | -4.885 | -4.914 | -2191 | -2125 | -2091 | 40 | 4869 | 6351 |  | CORR | CIGR | 04:10 | 04:21 | 04:26 | 45 | 200 | 12 | EXT |  | 0.84 | (c)
69139.02 | 7.11 | 7.087 | -4.03 | -4.053 | -1084 | -1051 | -1040 | 996 | 4024 | 6351 |  | CORR | CIGR | 07:09 | 07:14 | 07:16 | 29 | 88 | 13 | EXT |  | 0.84 | (c)
69139.634 | 7.724 | 7.697 | -3.416 | -3.443 | -1490 | -1266 | -1294 | 740 | 3372 | 6351 |  | CORR | GENE | 06:03 | 06:40 | 06:35 | 71 | 393 | 13 | EXT |  | 0.85 | (c)
69139.671 | 7.761 | 7.698 | -3.379 | -3.442 | 1917 | 2094 | 2125 | 0 | 3363 | 6351 |  | CORR | GENE | 03:13 | 03:42 | 03:47 | 79 | 416 | 12 | EXT |  | 0.85 | (c)
69139.714 | 7.804 | 7.767 | -3.336 | -3.373 | -1973 | -1903 | -1810 | 258 | 3287 | 6351 |  | CORR | GENE | 04:45 | 04:57 | 05:12 | 86 | 325 | 13 | EXT |  | 0.85 | (c)
69140.005 | 8.095 | 8.043 | -3.045 | -3.097 | -1818 | -1801 | -1802 | 412 | 3012 | 6351 |  | CORR | AXGR | 05:10 | 05:13 | 05:13 | 85 | 32 | 13 | EXT |  | 0.85 | (c)
69140.294 | 8.384 | 8.362 | -2.756 | -2.778 | -2161 | -2095 | -2085 | 70 | 2736 | 6351 |  | CORR | CIGR | 04:15 | 04:26 | 04:27 | 42 | 151 | 11 | EXT |  | 0.84 | (c)
69140.89 | 8.98 | 8.962 | -2.16 | -2.178 | 2123 | -2157 | -2216 | 0 | 2110 | 6351 |  | CORR | GENE | 03:46 | 04:16 | 04:06 | 68 | 244 | 13 | EXT |  | 0.85 | (c)
69142.602 | 10.692 | 10.679 | -0.448 | -0.461 | 2040 | 2108 | 2123 | 24 | 362 | 6351 |  | CORR | GENE | 03:33 | 03:44 | 03:47 | 99 | 166 | 15 | EXT |  | 0.85 | (c)
69145.429 | 2.379 | 2.368 | -8.781 | -8.792 | 1513 | 1567 | 1567 | 610 | 2368 | 6352 |  | CORR | CIGR | 03:59 | 04:08 | 04:08 | 20 | 108 | 14 | EXT |  | 0.84 | (c)
69145.56 | 2.51 | 2.496 | -8.65 | -8.664 | 1528 | 1569 | 1574 | 611 | 2496 | 6352 |  | CORR | CIGR | 04:02 | 04:08 | 04:09 | 28 | 91 | 22 | EXT |  | 0.84 | (c)
69146.27 | 3.22 | 3.058 | -7.94 | -8.102 | -2204 | -2127 | -2153 | 27 | 3058 | 6352 |  | CORR | GENE | 05:59 | 06:12 | 06:08 | 256 | 102 | 10 | EXT |  | 0.87 | (c)
69146.553 | 3.503 | 3.482 | -7.657 | -7.678 | -2019 | -1954 | -1852 | 212 | 3482 | 6352 |  | CORR | GENE | 06:29 | 06:40 | 06:56 | 104 | 334 | 10 | EXT |  | 0.85 | (c)
69146.858 | 3.808 | 3.726 | -7.352 | -7.434 | -1619 | -1618 | -1544 | 612 | 3726 | 6352 |  | CORR | GENE | 07:34 | 07:34 | 07:46 | 416 | 148 | 14 | EXT |  | 0.9 | (c)
69152.196 | 9.146 | 9.12 | -2.014 | -2.04 | 1727 | 1821 | 1959 | 39 | 1857 | 6352 |  | CORR | GENE | 04:34 | 04:49 | 05:11 | 183 | 464 | 11 | EXT |  | 0.86 | (c)
69152.564 | 9.514 | 9.186 | -1.646 | -1.974 | -1724 | -1698 | -1698 | 507 | 1579 | 6352 |  | CORR | GENE | 07:17 | 07:21 | 07:21 | 395 | 52 | 11 | EXT |  | 0.89 | (c)
69152.75 | 9.7 | 9.665 | -1.46 | -1.495 | -2060 | -1787 | -1863 | 171 | 1369 | 6352 |  | CORR | GENE | 06:23 | 07:07 | 06:54 | 126 | 394 | 12 | EXT |  | 0.85 | (c)
69152.971 | 9.921 | 9.835 | -1.239 | -1.325 | 1914 | 2120 | 2125 | 0 | 1139 | 6352 |  | CORR | GENE | 05:04 | 05:37 | 05:38 | 186 | 421 | 10 | EXT |  | 0.86 | (c)
69153.412 | 10.362 | 10.302 | -0.798 | -0.858 | 2084 | -2148 | -2158 | 0 | 767 | 6352 |  | CORR | GENE | 05:32 | 06:08 | 06:07 | 91 | 438 | 10 | EXT |  | 0.85 | (c)
69154.056 | 11.006 | 10.986 | -0.154 | -0.174 | 1828 | 2011 | 1970 | 118 | 92 | 6352 |  | CORR | GENE | 04:50 | 05:20 | 05:13 | 82 | 284 | 13 | EXT |  | 0.85 | (c)
69155.469 | 1.259 | 1.23 | -10.176 | -10.205 | -1410 | -1374 | -1327 | 820 | 1230 | 6353 |  | CORR | CIGR | 05:51 | 05:57 | 06:05 | 44 | 166 | 10 | EXT |  | 0.84 | (c)
69156.403 | 2.193 | 2.168 | -9.242 | -9.267 | -971 | -891 | -838 | 705 | 2168 | 6353 |  | CORR | CIGR | 07:02 | 07:15 | 07:24 | 36 | 266 | 11 | EXT |  | 0.84 | (c)
69181.415 | 4.39 | 4.376 | -7.06 | -7.074 | 1425 | 1798 | 1680 | 295 | 4376 | 6355 |  | CORR | GENE | 05:20 | 06:21 | 06:02 | 53 | 511 | 13 | EXT |  | 0.84 | (c)
69188.475 | 0 | -0.021 | -11.515 | -11.536 | 405 | 1139 | 1335 | 0 |  | 6356 | Нарушение формы кольцевого шва | GWAN |  | 00:45 | 02:43 | 03:15 | 0 | 1859 |  | EXT | Нарушение формы кольцевого шва |  | (c)
69188.599 | 0.124 | 0.096 | -11.391 | -11.419 | -1674 | -1626 | -1590 | 557 | 96 | 6356 |  | CORR | GENE | 07:09 | 07:17 | 07:23 | 51 | 169 | 11 | EXT |  | 0.84 | (c)
69239.797 | 5.737 | 5.643 | -5.538 | -5.632 | 2177 | 2193 | 2194 | 20 | 5392 | 6360 |  | LWAN | AXGR | 06:08 | 06:11 | 06:11 | 240 | 33 |  | EXT | Эквивалент потери металла 10%. |  | (c)
69244.701 | 10.641 | 10.446 | -0.634 | -0.829 | 1336 | 1473 | 1530 | 506 | 626 | 6360 |  | CORR | GENE | 03:52 | 04:15 | 04:24 | 203 | 388 | 11 | EXT |  | 0.86 | (c)
69256.66 | 0 | -0.038 | -11.35 | -11.388 | -2042 | -534 | -806 | 189 |  | 6362 | Нарушение формы кольцевого шва | GWAN |  | 07:45 | 11:48 | 11:04 | 0 | 2473 |  | EXT | Нарушение формы кольцевого шва Аномалия находится на отводе. |  | (c)
69299.923 | 9.258 | 9.12 | -2.077 | -2.215 | 2133 | 2175 | 2167 | 29 | 1906 | 6365 |  | CORR | GENE | 07:32 | 07:39 | 07:37 | 309 | 69 | 12 | EXT |  | 0.88 | (c)
69300.08 | 9.415 | 9.401 | -1.92 | -1.934 | -2208 | -2103 | -2091 | 22 | 1889 | 6365 |  | CORR | CIGR | 07:51 | 08:08 | 08:10 | 45 | 235 | 10 | EXT |  | 0.84 | (c)
69301.728 | 11.063 | 10.909 | -0.272 | -0.426 | 1912 | 1943 | 1939 | 265 | 157 | 6365 |  | CORR | GENE | 06:56 | 07:01 | 07:00 | 269 | 53 | 14 | EXT |  | 0.88 | (c)
69302.551 | 0.551 | 0.516 | -10.784 | -10.819 | -1175 | -1073 | -1067 | 958 | 516 | 6366 |  | CORR | CIGR | 06:53 | 07:10 | 07:11 | 46 | 217 | 11 | EXT |  | 0.84 | (c)
69335.986 | 0.021 | 0.019 | -11.354 | -11.356 | 1609 | 1730 | 1756 | 328 | 19 | 6369 |  | CORR | CIGR | 05:19 | 05:38 | 05:42 | 34 | 293 | 10 | EXT |  | 0.84 | (c)
69391.57 | 10.02 | 10.007 | -1.44 | -1.453 | 1702 | 1739 | 1742 | 448 | 1422 | 6373 |  | CORR | CIGR | 07:27 | 07:33 | 07:34 | 31 | 81 | 10 | EXT |  | 0.84 | (c)
69393.01 | 0 | -0.025 | -11.635 | -11.66 | 1553 | 2122 | -1991 | 1073 |  | 6374 | Нарушение формы кольцевого шва | GWAN |  | 08:31 | 10:02 | 10:59 | 0 | 1835 |  | EXT | Нарушение формы кольцевого шва |  | (c)
69393.635 | 0.625 | 0.61 | -11.01 | -11.025 | 1183 | 1229 | 1232 | 1183 | 610 | 6374 |  | CORR | CIGR | 07:31 | 07:38 | 07:39 | 33 | 99 | 12 | EXT |  | 0.89 | (c)
69432.52 | 5 | 4.97 | -6.495 | -6.525 | -639 | -481 | -463 | 288 | 4970 | 6377 |  | CORR | GENE | 08:41 | 09:06 | 09:09 | 53 | 351 | 13 | EXT |  | 0.84 | (c)
69439.085 | 0.07 | 0.044 | -11.265 | -11.291 | -1154 | -1076 | -953 | 752 | 44 | 6378 |  | CORR | GENE | 07:11 | 07:24 | 07:43 | 72 | 402 | 12 | EXT |  | 0.85 | (c)
69439.463 | 0.448 | 0.431 | -10.887 | -10.904 | -1106 | -1067 | -1062 | 1017 | 431 | 6378 |  | CORR | CIGR | 07:19 | 07:25 | 07:26 | 30 | 89 | 12 | EXT |  | 0.84 | (c)
69441.879 | 2.864 | 2.84 | -8.471 | -8.495 | -872 | -851 | -845 | 819 | 2840 | 6378 |  | CORR | PITT | 07:56 | 07:60 | 08:01 | 47 | 53 | 28 | EXT |  | 0.85 | (c)
69454.279 | 3.929 | 3.913 | -7.481 | -7.497 | 2045 | 2078 | 2079 | 117 | 3913 | 6379 |  | CORR | CIGR | 07:08 | 07:13 | 07:13 | 29 | 68 | 10 | EXT |  | 0.84 | (c)
69457.96 | 7.61 | 7.59 | -3.8 | -3.82 | 902 | 995 | 1015 | 902 | 3745 | 6379 |  | CORR | GENE | 04:03 | 04:18 | 04:21 | 75 | 225 | 10 | EXT |  | 0.85 | (c)
69466.292 | 4.532 | 4.517 | -6.838 | -6.853 | 1850 | 1858 | 1862 | 357 | 4517 | 6380 |  | CORR | PITT | 05:17 | 05:18 | 05:19 | 34 | 24 | 17 | EXT |  | 0.84 | (c)
69466.62 | 4.86 | 4.76 | -6.51 | -6.61 | 1411 | 1453 | 1649 | 344 | 4760 | 6380 |  | CORR | GENE | 04:06 | 04:12 | 04:44 | 129 | 475 | 10 | EXT |  | 0.85 | (c)
69467.845 | 6.085 | 6.074 | -5.285 | -5.296 | 1306 | 1336 | 1371 | 795 | 5249 | 6380 |  | CORR | CIGR | 03:49 | 03:54 | 03:59 | 47 | 130 | 14 | EXT |  | 0.84 | (c)
69470.715 | 8.955 | 8.948 | -2.415 | -2.422 | 1444 | 1543 | 1536 | 603 | 2392 | 6380 |  | CORR | CIGR | 04:11 | 04:27 | 04:26 | 30 | 183 | 15 | EXT |  | 0.84 | (c)
69471.405 | 9.645 | 9.635 | -1.725 | -1.735 | 1332 | 1372 | 1418 | 727 | 1680 | 6380 |  | CORR | GENE | 03:53 | 03:60 | 04:07 | 55 | 171 | 13 | EXT |  | 0.85 | (c)
69472.074 | 10.314 | 10.304 | -1.056 | -1.066 | 1488 | 1536 | 1569 | 581 | 1029 | 6380 |  | CORR | CIGR | 04:18 | 04:26 | 04:31 | 37 | 161 | 11 | EXT |  | 0.84 | (c)
69472.189 | 10.429 | 10.416 | -0.941 | -0.954 | 1446 | 1486 | 1491 | 694 | 926 | 6380 |  | CORR | CIGR | 04:11 | 04:18 | 04:19 | 28 | 91 | 12 | EXT |  | 0.84 | (c)
69472.489 | 10.729 | 10.716 | -0.641 | -0.654 | 1192 | 1240 | 1242 | 939 | 628 | 6380 |  | CORR | CIGR | 03:30 | 03:38 | 03:39 | 26 | 100 | 11 | EXT |  | 0.84 | (c)
69473.13 | 0 | -0.018 | -5.51 | -5.528 | 596 | 1027 | 1135 | 556 |  | 6381а | Нарушение формы кольцевого шва | GWAN |  | 03:07 | 04:17 | 04:34 | 0 | 1078 |  | EXT | Нарушение формы кольцевого шва |  | (c)
69478.64 | 0 | -0.049 | -6.14 | -6.189 | 1335 | 1780 | 1673 | 220 |  | 6381б | Нарушение формы кольцевого шва | GWAN |  | 02:47 | 03:59 | 03:42 | 0 | 676 |  | EXT | Нарушение формы кольцевого шва |  | (c)
69478.64 | 0 | 0 | -6.14 | -6.14 | 2146 | -1855 | -2075 | 0 | 0 | 6381б | Непровар / утяжина | GWAN |  | 04:58 | 06:12 | 05:37 | 0 | 481 | 13 | INT | Непровар / утяжина Толщины: 18,7 / 16,5 мм |  | (c)
69478.64 | 0 | -0.045 | -6.14 | -6.185 | -1824 | -1420 | -1438 | 406 |  | 6381б | Нарушение формы кольцевого шва | GWAN |  | 06:17 | 07:23 | 07:19 | 0 | 772 |  | EXT | Нарушение формы кольцевого шва |  | (c)
69481.983 | 3.343 | 3.328 | -2.797 | -2.812 | -1921 | -1895 | -1868 | 310 | 2789 | 6381б |  | CORR | CIGR | 06:02 | 06:06 | 06:10 | 23 | 105 | 10 | EXT |  | 0.84 | (c)
69482.376 | 3.736 | 3.727 | -2.404 | -2.413 | 2000 | 2029 | 2055 | 120 | 2387 | 6381б |  | CORR | CIGR | 04:34 | 04:39 | 04:43 | 26 | 111 | 10 | EXT |  | 0.84 | (c)
69483.126 | 4.486 | 4.485 | -1.654 | -1.655 | 1903 | 1925 | 1957 | 219 | 1629 | 6381б |  | CORR | CIGR | 04:19 | 04:22 | 04:28 | 26 | 109 | 10 | EXT |  | 0.84 | (c)
69483.527 | 4.887 | 4.83 | -1.253 | -1.31 | -2192 | -2046 | -2079 | 38 | 1241 | 6381б |  | CORR | GENE | 05:18 | 05:41 | 05:36 | 69 | 226 | 13 | EXT |  | 0.85 | (c)
69483.655 | 5.015 | 5.006 | -1.125 | -1.134 | -1885 | -1850 | -1847 | 346 | 1106 | 6381б |  | CORR | CIGR | 06:07 | 06:13 | 06:14 | 28 | 75 | 10 | EXT |  | 0.84 | (c)
69486.063 | 1.283 | 1.264 | -10.092 | -10.111 | 335 | 375 | 382 | 335 | 1264 | 6382 |  | CORR | CIGR | 03:52 | 03:59 | 03:60 | 31 | 94 | 10 | EXT |  | 0.84 | (c)
69486.239 | 1.459 | 1.417 | -9.916 | -9.958 | 362 | 375 | 377 | 362 | 1417 | 6382 |  | CORR | AXGR | 03:57 | 03:59 | 03:59 | 77 | 30 | 12 | EXT |  | 0.85 | (c)
69486.343 | 1.563 | 1.543 | -9.812 | -9.832 | 157 | 237 | 218 | 157 | 1543 | 6382 |  | CORR | CIGR | 03:24 | 03:37 | 03:34 | 26 | 123 | 11 | EXT |  | 0.84 | (c)
69490.072 | 5.292 | 5.291 | -6.083 | -6.084 | 483 | 497 | 516 | 483 | 5291 | 6382 |  | CORR | CIGR | 04:16 | 04:19 | 04:22 | 21 | 66 | 11 | EXT |  | 0.84 | (c)
69494.629 | 9.849 | 9.796 | -1.526 | -1.579 | 353 | 403 | 385 | 353 | 1496 | 6382 |  | CORR | GENE | 03:55 | 04:03 | 04:00 | 83 | 64 | 10 | EXT |  | 0.85 | (c)
69496.893 | 0.738 | 0.727 | -10.787 | -10.798 | 1006 | 1042 | 1044 | 1006 | 727 | 6383 |  | CORR | CIGR | 04:11 | 04:17 | 04:17 | 25 | 75 | 15 | EXT |  | 0.84 | (c)
69498.47 | 2.315 | 2.294 | -9.21 | -9.231 | 856 | 879 | 891 | 856 | 2294 | 6383 |  | CORR | CIGR | 03:47 | 03:51 | 03:53 | 21 | 69 | 10 | EXT |  | 0.84 | (c)
69498.646 | 2.491 | 2.459 | -9.034 | -9.066 | 961 | 975 | 978 | 961 | 2459 | 6383 |  | CORR | AXGR | 04:04 | 04:06 | 04:07 | 80 | 33 | 13 | EXT |  | 0.85 | (c)
69499.213 | 3.058 | 3.043 | -8.467 | -8.482 | -1899 | -1844 | -1845 | 332 | 3043 | 6383 |  | CORR | CIGR | 08:22 | 08:31 | 08:31 | 33 | 108 | 10 | EXT |  | 0.84 | (c)
69500.039 | 3.884 | 3.823 | -7.641 | -7.702 | 871 | 977 | 987 | 871 | 3823 | 6383 |  | CORR | GENE | 03:50 | 04:07 | 04:08 | 74 | 232 | 10 | EXT |  | 0.85 | (c)
69510.016 | 2.336 | 2.33 | -8.834 | -8.84 | -1049 | -962 | -975 | 902 | 2330 | 6384 |  | CORR | CIGR | 07:48 | 08:02 | 08:00 | 24 | 146 | 10 | EXT |  | 0.89 | (c)
69519.422 | 0.572 | 0.288 | -10.953 | -11.237 | 2040 | 2097 | 2076 | 118 | 288 | 6385 |  | CORR | GENE | 03:33 | 03:42 | 03:39 | 338 | 73 | 11 | EXT |  | 0.88 | (c)
69523.733 | 4.883 | 4.796 | -6.642 | -6.729 | 1995 | 2020 | 2019 | 187 | 4796 | 6385 |  | CORR | AXGR | 03:26 | 03:30 | 03:30 | 170 | 48 | 10 | EXT |  | 0.86 | (c)
69524.505 | 5.655 | 5.613 | -5.87 | -5.912 | 2079 | 2108 | 2098 | 114 | 5613 | 6385 |  | CORR | AXGR | 03:39 | 03:44 | 03:42 | 136 | 38 | 11 | EXT |  | 0.85 | (c)
69526.068 | 7.218 | 7.147 | -4.307 | -4.378 | 2033 | 2042 | 2045 | 174 | 4259 | 6385 |  | CORR | AXGR | 03:32 | 03:33 | 03:34 | 119 | 24 | 13 | EXT |  | 0.85 | (c)
69527.298 | 8.448 | 8.436 | -3.077 | -3.089 | 2168 | 2196 | 2203 | 0 | 3066 | 6385 |  | CORR | CIGR | 03:54 | 03:58 | 03:59 | 23 | 69 | 11 | EXT |  | 0.84 | (c)
69527.357 | 8.507 | 8.495 | -3.018 | -3.03 | -511 | -476 | -475 | 438 | 3000 | 6385 |  | CORR | CIGR | 08:41 | 08:47 | 08:47 | 30 | 73 | 10 | EXT |  | 0.84 | (c)
69527.74 | 8.89 | 8.872 | -2.635 | -2.653 | -2085 | -2065 | -2035 | 145 | 2623 | 6385 |  | CORR | CIGR | 04:27 | 04:30 | 04:35 | 30 | 100 | 10 | EXT |  | 0.84 | (c)
69527.746 | 8.896 | 8.888 | -2.629 | -2.637 | 2030 | 2072 | 2071 | 118 | 2605 | 6385 |  | CORR | CIGR | 03:31 | 03:38 | 03:38 | 32 | 83 | 14 | EXT |  | 0.84 | (c)
69538.695 | 8.32 | 8.221 | -3.04 | -3.139 | 1674 | 1823 | 1778 | 348 | 3017 | 6386 |  | CORR | GENE | 07:05 | 07:29 | 07:22 | 122 | 209 | 10 | EXT |  | 0.85 | (c)
69543.222 | 1.487 | 1.477 | -9.673 | -9.683 | -388 | -357 | -347 | 306 | 1477 | 6387 |  | CORR | CIGR | 07:57 | 08:03 | 08:04 | 20 | 82 | 10 | EXT |  | 0.84 | (c)
69543.62 | 1.885 | 1.867 | -9.275 | -9.293 | -288 | -206 | -214 | 141 | 1867 | 6387 |  | CORR | CIGR | 08:14 | 08:27 | 08:26 | 48 | 147 | 10 | EXT |  | 0.84 | (c)
69550.533 | 8.798 | 8.658 | -2.362 | -2.502 | -1993 | -1980 | -1974 | 237 | 2337 | 6387 |  | CORR | AXGR | 03:38 | 03:40 | 03:42 | 165 | 39 | 12 | EXT |  | 0.86 | (c)
69565.383 | 1.023 | 0.991 | -10.572 | -10.604 | -937 | -856 | -760 | 584 | 991 | 6389 |  | CORR | CIGR | 09:05 | 09:18 | 09:34 | 47 | 353 | 10 | EXT |  | 0.84 | (c)
69599.927 | 0.927 | 0.866 | -10.628 | -10.689 | -1856 | -1836 | -1839 | 374 | 866 | 6392 |  | CORR | AXGR | 04:06 | 04:09 | 04:09 | 133 | 35 | 10 | EXT |  | 0.85 | (c)
69616.631 | 6.076 | 6.032 | -5.489 | -5.533 | 2115 | 2195 | -2157 | 0 | 5405 | 6393 |  | CORR | GENE | 05:35 | 05:48 | 06:06 | 128 | 379 | 13 | EXT |  | 0.85 | (c)
69616.972 | 6.417 | 6.379 | -5.148 | -5.186 | 1487 | 1670 | 1638 | 441 | 5080 | 6393 |  | CORR | GENE | 03:54 | 04:23 | 04:18 | 106 | 303 | 11 | EXT |  | 0.85 | (c)
69617.024 | 6.469 | 6.46 | -5.096 | -5.105 | 1891 | 2016 | 2003 | 117 | 5065 | 6393 |  | CORR | CIGR | 04:59 | 05:19 | 05:17 | 40 | 223 | 11 | EXT |  | 0.84 | (c)
69617.174 | 6.619 | 6.478 | -4.946 | -5.087 | -2112 | -2025 | -2047 | 119 | 4698 | 6393 |  | CORR | GENE | 06:13 | 06:27 | 06:23 | 389 | 129 | 14 | EXT |  | 0.9 | (c)
69619.737 | 9.182 | 9.161 | -2.383 | -2.404 | 1720 | 1772 | 1823 | 305 | 2372 | 6393 |  | CORR | CIGR | 04:31 | 04:40 | 04:48 | 32 | 206 | 10 | EXT |  | 0.84 | (c)
69619.816 | 9.261 | 9.234 | -2.304 | -2.331 | 1194 | 1421 | 1353 | 720 | 2272 | 6393 |  | CORR | GENE | 03:07 | 03:43 | 03:32 | 59 | 317 | 13 | EXT |  | 0.85 | (c)
69620.15 | 9.595 | 9.562 | -1.97 | -2.003 | 1895 | 1945 | 2001 | 124 | 1866 | 6393 |  | CORR | GENE | 04:60 | 05:08 | 05:17 | 137 | 212 | 10 | EXT |  | 0.85 | (c)
69620.307 | 9.752 | 9.708 | -1.813 | -1.857 | 2043 | 2067 | 2067 | 139 | 1737 | 6393 |  | CORR | AXGR | 05:24 | 05:28 | 05:27 | 120 | 48 | 13 | EXT |  | 0.85 | (c)
69620.723 | 10.168 | 10.126 | -1.397 | -1.439 | 1053 | 1203 | 1311 | 661 | 1332 | 6393 |  | CORR | GENE | 02:44 | 03:08 | 03:26 | 107 | 517 | 10 | EXT |  | 0.85 | (c)
69620.831 | 10.276 | 10.246 | -1.289 | -1.319 | 1948 | 2044 | 2026 | 128 | 1283 | 6393 |  | CORR | CIGR | 05:08 | 05:24 | 05:21 | 36 | 155 | 11 | EXT |  | 0.84 | (c)
69638.701 | 5.081 | 5.065 | -4.739 | -4.755 | 1247 | 1343 | 1404 | 670 | 4681 | 6395 |  | CORR | GENE | 06:20 | 06:36 | 06:45 | 74 | 313 | 10 | EXT | Аномалия находится на отводе. | 0.89 | (c)
69641.092 | 7.472 | 7.46 | -2.348 | -2.36 | 1052 | 1105 | 1137 | 1007 | 2333 | 6395 |  | GOUG | CIGR | 05:49 | 05:57 | 06:02 | 27 | 171 | 20 | EXT | Аномалия находится на отводе. Задир. |  | (c)
69641.398 | 7.778 | 7.658 | -2.042 | -2.162 | 400 | 482 | 490 | 400 | 1956 | 6395 |  | DENT | GENE | 04:03 | 04:17 | 04:18 | 206 | 180 | 0.7 | N/A | Глубина вмятины: 10 мм (0,7%). Линейка: 21 см в (766 см; 04:17 ч:мин) Аномалия находится на отводе. |  | (c)
69687.606 | 0.846 | 0.75 | -10.344 | -10.44 | 1238 | 1257 | 1274 | 921 | 750 | 6401 |  | CORR | GENE | 04:23 | 04:26 | 04:29 | 258 | 72 | 10 | EXT |  | 0.87 | (c)
69688.65 | 1.89 | 1.858 | -9.3 | -9.332 | 963 | 978 | 980 | 963 | 1858 | 6401 |  | CORR | AXGR | 03:38 | 03:41 | 03:41 | 703 | 34 | 10 | EXT |  | 0.9 | (c)
69693.131 | 6.371 | 6.358 | -4.819 | -4.832 | -1998 | -1919 | -1925 | 233 | 4802 | 6401 |  | CORR | CIGR | 07:41 | 07:53 | 07:52 | 30 | 144 | 13 | EXT |  | 0.84 | (c)
69702.007 | 4.057 | 4.043 | -7.038 | -7.052 | 1529 | 1573 | 1575 | 610 | 4043 | 6402 |  | CORR | CIGR | 03:21 | 03:29 | 03:29 | 20 | 92 | 10 | EXT |  | 0.84 | (c)
69702.118 | 4.168 | 4.118 | -6.927 | -6.977 | 1997 | 2017 | 2011 | 206 | 4118 | 6402 |  | CORR | AXGR | 04:37 | 04:40 | 04:39 | 150 | 28 | 13 | EXT |  | 0.86 | (c)
69703.341 | 5.391 | 4.639 | -5.704 | -6.456 | -1450 | -1407 | -1373 | 781 | 4639 | 6402 |  | CORR | GENE | 07:21 | 07:28 | 07:33 | 955 | 153 | 11 | EXT |  | 0.92 | (c)
69703.687 | 5.737 | 5.7 | -5.358 | -5.395 | -1647 | -1363 | -1401 | 583 | 5332 | 6402 |  | CORR | GENE | 06:49 | 07:35 | 07:29 | 63 | 493 | 10 | EXT |  | 0.84 | (c)
69703.692 | 5.742 | 5.696 | -5.353 | -5.399 | -1117 | -1087 | -1087 | 1057 | 5277 | 6402 |  | CORR | GENE | 08:14 | 08:19 | 08:19 | 122 | 60 | 11 | EXT |  | 0.85 | (c)
69704.32 | 6.37 | 6.224 | -4.725 | -4.871 | -1161 | -1161 | -1104 | 1047 | 4688 | 6402 |  | CORR | GENE | 08:07 | 08:07 | 08:16 | 183 | 114 | 10 | EXT |  | 0.86 | (c)
69705.589 | 7.639 | 7.622 | -3.456 | -3.473 | -1108 | -1001 | -1023 | 938 | 3443 | 6402 |  | CORR | CIGR | 08:16 | 08:33 | 08:30 | 30 | 170 | 10 | EXT |  | 0.84 | (c)
69705.921 | 7.971 | 7.732 | -3.124 | -3.363 | -1344 | -1159 | -1171 | 887 | 2823 | 6402 |  | CORR | GENE | 07:38 | 08:08 | 08:06 | 540 | 345 | 12 | EXT |  | 0.91 | (c)
69705.94 | 7.99 | 7.908 | -3.105 | -3.187 | -2162 | -2148 | -2146 | 69 | 2927 | 6402 |  | CORR | AXGR | 05:26 | 05:28 | 05:28 | 260 | 32 | 13 | EXT |  | 0.88 | (c)
69707.78 | 9.83 | 9.812 | -1.265 | -1.283 | 1724 | 1791 | 1800 | 355 | 1250 | 6402 |  | CORR | CIGR | 03:53 | 04:04 | 04:05 | 33 | 152 | 10 | EXT |  | 0.84 | (c)
69717.204 | 8.159 | 8.149 | -3.351 | -3.361 | -1121 | -1048 | -1056 | 992 | 3333 | 6403 |  | CORR | CIGR | 03:39 | 03:51 | 03:50 | 28 | 129 | 10 | EXT |  | 0.89 | (c)
69719.752 | 10.707 | 10.688 | -0.803 | -0.822 | -1023 | -984 | -949 | 875 | 796 | 6403 |  | CORR | CIGR | 03:55 | 04:01 | 04:07 | 26 | 148 | 11 | EXT |  | 0.89 | (c)
69722.872 | 2.317 | 2.308 | -8.688 | -8.697 | -1165 | -1123 | -1124 | 1083 | 2308 | 6404 |  | CORR | CIGR | 03:40 | 03:47 | 03:47 | 21 | 82 | 11 | EXT |  | 0.89 | (c)
69723.095 | 2.54 | 2.529 | -8.465 | -8.476 | -1133 | -1099 | -1094 | 1056 | 2529 | 6404 |  | CORR | CIGR | 03:45 | 03:51 | 03:52 | 26 | 78 | 13 | EXT |  | 0.89 | (c)
69725.581 | 5.026 | 5.002 | -5.979 | -6.003 | -664 | -598 | -535 | 406 | 5002 | 6404 |  | CORR | CIGR | 05:01 | 05:12 | 05:22 | 33 | 258 | 10 | EXT |  | 0.89 | (c)
69731.342 | 10.787 | 10.767 | -0.218 | -0.238 | -1215 | -1106 | -1015 | 816 | 171 | 6404 |  | CORR | GENE | 03:32 | 03:50 | 04:04 | 67 | 400 | 14 | EXT |  | 0.89 | (c)
69731.44 | 10.885 | 10.869 | -0.12 | -0.136 | -1367 | -1347 | -1261 | 1156 | 109 | 6404 |  | CORR | CIGR | 03:08 | 03:11 | 03:25 | 27 | 211 | 12 | EXT |  | 0.89 | (c)
69731.681 | 0.121 | 0.049 | -11.289 | -11.361 | -226 | -61 | -53 | 0 | 49 | 6405 |  | CORR | GENE | 04:03 | 04:30 | 04:31 | 129 | 347 | 10 | EXT |  | 0.9 | (c)
69733.515 | 1.955 | 1.795 | -9.455 | -9.615 | -260 | -63 | -151 | 42 | 1795 | 6405 |  | CORR | GENE | 03:57 | 04:29 | 04:15 | 460 | 219 | 11 | EXT |  | 0.94 | (c)
69734.71 | 3.15 | 3.02 | -8.26 | -8.39 | -86 | -62 | -67 | 48 | 3020 | 6405 |  | CORR | AXGR | 04:26 | 04:29 | 04:29 | 338 | 39 | 10 | EXT |  | 0.92 | (c)
69734.948 | 3.388 | 3.364 | -8.022 | -8.046 | -241 | -158 | -152 | 62 | 3364 | 6405 |  | CORR | CIGR | 04:01 | 04:14 | 04:15 | 41 | 179 | 13 | EXT |  | 0.89 | (c)
69752.434 | 9.464 | 9.434 | -2.106 | -2.136 | 910 | 1001 | 1052 | 910 | 2096 | 6406 |  | CORR | CIGR | 02:53 | 03:07 | 03:16 | 40 | 283 | 10 | EXT |  | 0.89 | (c)
69754.54 | 0 | -0.018 | -2.945 | -2.963 | -1880 | -1315 | -1356 | 831 |  | 6407а | Нарушение формы кольцевого шва | GWAN |  | 11:16 | 00:48 | 12:41 | 0 | 1049 |  | EXT | Нарушение формы кольцевого шва |  | (c)
69764.435 | 0 | -0.033 | -1.565 | -1.598 | 1762 | -1153 | -1494 | 289 |  | 6407в | Нарушение формы кольцевого шва | GWAN |  | 08:41 | 00:50 | 11:55 | 0 | 2410 |  | EXT | Нарушение формы кольцевого шва |  | (c)
69772.612 | 6.612 | 6.605 | -4.508 | -4.515 | 120 | 151 | 152 | 120 | 4496 | 6407г |  | GOUG | CIGR | 05:47 | 05:52 | 05:52 | 19 | 64 | 10 | EXT | Задир. |  | (c)
69773.527 | 7.527 | 7.52 | -3.593 | -3.6 | 243 | 274 | 279 | 243 | 3582 | 6407г |  | GOUG | CIGR | 06:07 | 06:12 | 06:13 | 18 | 71 | 11 | EXT | Задир. |  | (c)
69779.474 | 2.354 | 2.342 | -8.381 | -8.393 | 200 | 225 | 225 | 200 | 2342 | 6408а |  | GOUG | PITT | 06:02 | 06:06 | 06:06 | 32 | 49 | 8 | EXT | Задир. |  | (c)
69779.815 | 2.695 | 2.686 | -8.04 | -8.049 | 197 | 215 | 227 | 197 | 2686 | 6408а |  | GOUG | CIGR | 06:02 | 06:05 | 06:06 | 20 | 60 | 9 | EXT | Задир. |  | (c)
69779.927 | 2.807 | 2.799 | -7.928 | -7.936 | 224 | 254 | 258 | 224 | 2799 | 6408а |  | GOUG | CIGR | 06:06 | 06:11 | 06:12 | 23 | 69 | 8 | EXT | Задир. |  | (c)
69783.677 | 6.557 | 6.551 | -4.178 | -4.184 | 44 | 71 | 135 | 44 | 4152 | 6408а |  | GOUG | CIGR | 05:37 | 05:41 | 05:52 | 32 | 182 | 9 | EXT | Задир. |  | (c)
69784.441 | 7.321 | 7.316 | -3.414 | -3.419 | -12 | 16 | 18 | 0 | 3402 | 6408а |  | GOUG | CIGR | 05:28 | 05:32 | 05:33 | 17 | 60 | 15 | EXT | Задир. |  | (b)
69785.37 | 8.25 | 8.244 | -2.485 | -2.491 | 417 | 437 | 491 | 417 | 2478 | 6408а |  | GOUG | CISL | 06:37 | 06:40 | 06:49 | 13 | 148 | 7 | EXT | Задир. |  | (c)
69789.654 | 1.799 | 1.794 | -9.471 | -9.476 | 776 | 808 | 811 | 776 | 1794 | 6409а |  | CORR | CIGR | 04:50 | 04:55 | 04:55 | 17 | 70 | 11 | EXT | Аномалия находится на отводе. | 0.89 | (c)
69789.893 | 2.038 | 2.036 | -9.232 | -9.234 | 955 | 958 | 996 | 955 | 2036 | 6409а |  | CORR | CIGR | 05:18 | 05:19 | 05:25 | 17 | 83 | 12 | EXT | Аномалия находится на отводе. | 0.89 | (c)
69790.837 | 2.982 | 2.973 | -8.288 | -8.297 | -203 | -43 | -80 | 0 | 2973 | 6409а |  | CORR | CIGR | 02:12 | 02:37 | 02:31 | 42 | 247 | 10 | EXT | Аномалия находится на отводе. | 0.89 | (c)
69792.625 | 4.77 | 4.752 | -6.5 | -6.518 | 20 | 30 | 106 | 20 | 4752 | 6409а |  | CORR | CIGR | 02:48 | 02:49 | 03:01 | 37 | 173 | 11 | EXT | Аномалия находится на отводе. | 0.89 | (c)
69793.68 | 5.825 | 5.739 | -5.445 | -5.531 | 1170 | 1215 | 1209 | 1170 | 5265 | 6409а |  | CORR | GENE | 05:53 | 06:00 | 05:59 | 266 | 79 | 13 | EXT | Аномалия находится на отводе. | 0.92 | (c)
69794.406 | 6.551 | 6.544 | -4.719 | -4.726 | 1189 | 1213 | 1217 | 1189 | 4709 | 6409а |  | GOUG | CIGR | 05:56 | 06:00 | 06:01 | 17 | 57 | 10 | EXT | Аномалия находится на отводе. Задир. |  | (c)
69794.615 | 6.76 | 6.75 | -4.51 | -4.52 | 1209 | 1242 | 1244 | 1209 | 4499 | 6409а |  | GOUG | CIGR | 05:59 | 06:05 | 06:05 | 21 | 71 | 7 | EXT | Аномалия находится на отводе. Задир. |  | (c)
69794.925 | 7.07 | 7.036 | -4.2 | -4.234 | 1092 | 1135 | 1166 | 1092 | 4200 | 6409а |  | CORR | CIGR | 05:41 | 05:47 | 05:52 | 34 | 148 | 10 | EXT | Аномалия находится на отводе. | 0.89 | (c)
69795.533 | 7.678 | 7.671 | -3.592 | -3.599 | 1282 | 1329 | 1325 | 1282 | 3581 | 6409а |  | GOUG | CIGR | 06:11 | 06:19 | 06:18 | 18 | 87 | 7 | EXT | Аномалия находится на отводе. Задир. |  | (c)
69796.319 | 8.464 | 8.456 | -2.806 | -2.814 | 1187 | 1211 | 1221 | 1187 | 2792 | 6409а |  | GOUG | CIGR | 05:56 | 05:60 | 06:01 | 22 | 68 | 9 | EXT | Аномалия находится на отводе. Задир. |  | (c)
69796.37 | 8.515 | 8.507 | -2.755 | -2.763 | 1312 | 1330 | 1357 | 1312 | 2737 | 6409а |  | CORR | CIGR | 06:16 | 06:19 | 06:23 | 26 | 90 | 12 | EXT | Аномалия находится на отводе. | 0.89 | (c)
69797.129 | 9.274 | 9.265 | -1.996 | -2.005 | 372 | 451 | 449 | 372 | 1974 | 6409а |  | CORR | CIGR | 03:44 | 03:57 | 03:57 | 31 | 155 | 12 | EXT | Аномалия находится на отводе. | 0.89 | (c)
69797.289 | 9.434 | 9.423 | -1.836 | -1.847 | 1197 | 1233 | 1250 | 1197 | 1823 | 6409а |  | GOUG | CIGR | 05:57 | 06:03 | 06:06 | 24 | 106 | 12 | EXT | Аномалия находится на отводе. Задир. |  | (c)
69797.414 | 9.559 | 9.55 | -1.711 | -1.72 | 1156 | 1200 | 1203 | 1156 | 1697 | 6409а |  | GOUG | CIGR | 05:51 | 05:58 | 05:58 | 23 | 94 | 13 | EXT | Аномалия находится на отводе. Задир. |  | (c)
69797.776 | 9.921 | 9.912 | -1.349 | -1.358 | 1349 | 1392 | 1435 | 1349 | 1269 | 6409а |  | GOUG | GENE | 06:22 | 06:29 | 06:36 | 89 | 174 | 9 | EXT | Аномалия находится на отводе. Зона задиров. |  | (c)
69801.053 | 1.928 | 1.698 | -2.057 | -2.287 | 2162 | 2189 | 2188 | 17 | 1698 | 6410а |  | CORR | GENE | 07:31 | 07:35 | 07:35 | 346 | 51 | 15 | EXT |  | 0.95 | (c)
69801.089 | 1.964 | 1.954 | -2.021 | -2.031 | 1517 | 1544 | 1556 | 635 | 1954 | 6410а |  | GOUG | CIGR | 05:47 | 05:51 | 05:53 | 25 | 79 | 10 | EXT | Задир. |  | (c)
69801.614 | 2.489 | 2.449 | -1.496 | -1.536 | 1015 | 1021 | 1047 | 1015 | 1300 | 6410а |  | CORR | GENE | 04:26 | 04:27 | 04:31 | 236 | 65 | 15 | EXT |  | 0.92 | (c)
69801.944 | 2.819 | 2.736 | -1.166 | -1.249 | 901 | 970 | 1006 | 901 | 1048 | 6410а |  | CORR | GENE | 04:07 | 04:18 | 04:24 | 201 | 210 | 10 | EXT |  | 0.9 | (c)
69802.589 | 3.464 | 3.284 | -0.521 | -0.701 | 1505 | 1566 | 1558 | 619 | 491 | 6410а |  | CORR | GENE | 05:45 | 05:55 | 05:53 | 210 | 106 | 10 | EXT |  | 0.91 | (c)
69802.844 | 3.719 | 3.709 | -0.266 | -0.276 | 1379 | 1427 | 1419 | 771 | 257 | 6410а |  | CORR | CIGR | 05:24 | 05:32 | 05:31 | 19 | 80 | 10 | EXT |  | 0.88 | (c)
69802.952 | 3.827 | 3.82 | -0.158 | -0.165 | 798 | 885 | 928 | 798 | 110 | 6410а |  | CORR | GENE | 03:51 | 04:05 | 04:12 | 55 | 260 | 11 | EXT |  | 0.89 | (c)
69803.056 | 3.931 | 3.874 | -0.054 | -0.111 | 1323 | 1349 | 1413 | 727 | 54 | 6410а |  | CORR | GENE | 05:15 | 05:20 | 05:30 | 57 | 181 | 11 | EXT |  | 0.89 | (c)
69807.775 | 0 | -0.024 | -5.02 | -5.044 | -1797 | -1278 | -831 | 136 |  | 6411б | Нарушение формы кольцевого шва | GWAN |  | 10:03 | 11:26 | 12:39 | 0 | 1934 |  | EXT | Нарушение формы кольцевого шва |  | (c)
69811.889 | 4.114 | 4.094 | -0.906 | -0.926 | 320 | 474 | 427 | 320 | 892 | 6411б |  | CORR | CIGR | 03:44 | 04:09 | 04:02 | 34 | 214 | 14 | EXT |  | 0.89 | (c)
69812.225 | 4.45 | 4.444 | -0.57 | -0.576 | 1459 | 1498 | 1502 | 686 | 560 | 6411б |  | GOUG | CIGR | 06:48 | 06:54 | 06:55 | 16 | 85 | 9 | EXT | Задир. |  | (c)
69812.302 | 4.527 | 4.508 | -0.493 | -0.512 | 437 | 524 | 510 | 437 | 484 | 6411б |  | CORR | CIGR | 04:03 | 04:17 | 04:15 | 28 | 146 | 11 | EXT |  | 0.89 | (c)
69818.295 | 0 | -0.031 | -5.15 | -5.181 | 1962 | -2057 | -1942 | 1386 |  | 6412б | Нарушение формы кольцевого шва | GWAN |  | 09:06 | 10:18 | 10:36 | 0 | 1114 |  | EXT | Нарушение формы кольцевого шва |  | (c)
69820.197 | 1.902 | 1.889 | -3.248 | -3.261 | 82 | 115 | 126 | 82 | 1889 | 6412б |  | CORR | CIGR | 04:03 | 04:08 | 04:10 | 22 | 89 | 12 | EXT |  | 0.89 | (c)
69820.353 | 2.058 | 1.965 | -3.092 | -3.185 | 193 | 200 | 204 | 193 | 1965 | 6412б |  | CORR | AXGR | 04:21 | 04:22 | 04:23 | 277 | 23 | 11 | EXT |  | 0.92 | (c)
69824.541 | 1.096 | 1.039 | -0.849 | -0.906 | 2139 | -1917 | -1992 | 0 | 784 | 6413а |  | CORR | GENE | 04:46 | 05:52 | 05:39 | 122 | 659 | 15 | EXT |  | 0.9 | (c)
69825.39 | 0 | 0 | -3.98 | -3.98 | 1115 | 1854 | 1755 | 1115 | 0 | 6413б | Непровар / утяжина | GWAN |  | 03:28 | 05:27 | 05:11 | 0 | 1279 | 14 | INT | Непровар / утяжина Толщины: 15,7 / 16,5 мм |  | (c)
69829.436 | 0.066 | 0.043 | -4.444 | -4.467 | 1719 | 1962 | 1921 | 107 | 43 | 6413в |  | CORR | GENE | 03:11 | 03:50 | 03:43 | 80 | 404 | 11 | EXT |  | 0.89 | (c)
69829.851 | 0.481 | 0.465 | -4.029 | -4.045 | -1476 | -1392 | -1408 | 754 | 465 | 6413в |  | CORR | CIGR | 06:35 | 06:49 | 06:46 | 28 | 136 | 16 | EXT |  | 0.89 | (c)
69830.642 | 1.272 | 1.234 | -3.238 | -3.276 | -1784 | -1714 | -1723 | 447 | 1234 | 6413в |  | CORR | CIGR | 05:45 | 05:57 | 05:55 | 38 | 121 | 11 | EXT |  | 0.89 | (c)
69831.398 | 2.028 | 2.01 | -2.482 | -2.5 | -1991 | -1859 | -1892 | 240 | 2010 | 6413в |  | CORR | CIGR | 05:12 | 05:33 | 05:28 | 36 | 197 | 10 | EXT |  | 0.89 | (c)
69833.416 | 4.046 | 4.033 | -0.464 | -0.477 | -1438 | -1356 | -1364 | 793 | 456 | 6413в |  | GOUG | CIGR | 06:41 | 06:54 | 06:53 | 21 | 147 | 10 | EXT | Задир. |  | (c)
69833.861 | 4.491 | 4.295 | -0.019 | -0.215 | 525 | 552 | 547 | 525 | 7 | 6413в |  | ARTD | AXGR | 11:58 | 00:02 | 12:01 | 208 | 44 |  | EXT | Эквивалент потери металла 10%. |  | (c)
69855.666 | 10.611 | 10.536 | -0.184 | -0.259 | -2009 | -1997 | -1990 | 1972 | 157 | 6415 |  | CORR | AXGR | 04:48 | 04:50 | 04:51 | 102 | 37 | 10 | EXT |  | 0.89 | (c)
69878.6 | 0 | -0.03 | -11.415 | -11.445 | -284 | 765 | 440 | 0 |  | 6418 | Нарушение формы кольцевого шва | GWAN |  | 09:41 | 00:30 | 11:38 | 0 | 1449 |  | EXT | Нарушение формы кольцевого шва |  | (c)
69878.6 | 0 | -0.023 | -11.415 | -11.438 | 1375 | 1668 | 1814 | 0 |  | 6418 | Нарушение формы кольцевого шва | GWAN |  | 02:09 | 02:56 | 03:20 | 0 | 878 |  | EXT | Нарушение формы кольцевого шва |  | (c)
69890.015 | 0 | -0.019 | -11.415 | -11.434 | 2004 | -2225 | -2228 | 0 |  | 6419 | Нарушение формы кольцевого шва | GWAN |  | 05:21 | 05:59 | 05:58 | 0 | 458 |  | EXT | Нарушение формы кольцевого шва |  | (c)
69890.015 | 0 | -0.019 | -11.415 | -11.434 | -1813 | -1325 | -1196 | 417 |  | 6419 | Нарушение формы кольцевого шва | GWAN |  | 07:05 | 08:24 | 08:45 | 0 | 1234 |  | EXT | Нарушение формы кольцевого шва |  | (c)
69912.67 | 0 | -0.025 | -11.555 | -11.58 | 1150 | 1331 | 1419 | 1150 |  | 6421 | Нарушение формы кольцевого шва | GWAN |  | 06:55 | 07:24 | 07:38 | 0 | 538 |  | EXT | Нарушение формы кольцевого шва |  | (c)
69924.225 | 0 | -0.025 | -10.98 | -11.005 | 694 | 1399 | 1163 | 694 |  | 6422 | Нарушение формы кольцевого шва | GWAN |  | 05:59 | 07:53 | 07:15 | 0 | 938 |  | EXT | Нарушение формы кольцевого шва |  | (c)
69967.947 | 9.547 | 9.538 | -2.088 | -2.097 | -214 | -176 | -171 | 128 | 2071 | 6425 |  | CORR | CIGR | 06:22 | 06:29 | 06:29 | 26 | 86 | 10 | EXT |  | 0.89 | (c)
69985.474 | 4.144 | 4.134 | -6.571 | -6.581 | 18 | 56 | 56 | 18 | 4134 | 6427 |  | CORR | CIGR | 03:27 | 03:33 | 03:33 | 25 | 76 | 10 | EXT |  | 0.89 | (c)
69991.997 | 10.667 | 10.652 | -0.048 | -0.063 | 1158 | 1375 | 1311 | 1158 | 22 | 6427 |  | CORR | CIGR | 06:31 | 07:06 | 06:56 | 41 | 306 | 11 | EXT | Аномалия находится на упругопластическом изгибе: R=684 D, максимальное растяжение на 6.1 час. | 0.89 | (c)
70043.323 | 6.783 | 6.75 | -4.507 | -4.54 | -1649 | -1501 | -1492 | 581 | 4481 | 6432 |  | CORR | GENE | 06:13 | 06:37 | 06:38 | 59 | 315 | 10 | EXT |  | 0.89 | (c)
70043.469 | 6.929 | 6.89 | -4.361 | -4.4 | -1362 | -1291 | -1258 | 868 | 4357 | 6432 |  | CORR | CIGR | 06:59 | 07:11 | 07:16 | 43 | 208 | 10 | EXT |  | 0.89 | (c)
70044.777 | 8.237 | 8.221 | -3.053 | -3.069 | -2198 | -2123 | -2102 | 33 | 3027 | 6432 |  | CORR | CIGR | 04:45 | 04:57 | 04:60 | 42 | 190 | 10 | EXT |  | 0.89 | (c)
70049.803 | 1.973 | 1.95 | -9.572 | -9.595 | -1966 | -1912 | -1897 | 264 | 1950 | 6433 |  | CORR | CIGR | 04:21 | 04:30 | 04:33 | 41 | 138 | 10 | EXT |  | 0.89 | (c)
70056.988 | 9.158 | 8.947 | -2.387 | -2.598 | -1683 | -1590 | -1604 | 548 | 2301 | 6433 |  | CORR | GENE | 05:07 | 05:22 | 05:20 | 297 | 158 | 30 | EXT |  | 1.01 | (b)
70074.088 | 3.678 | 3.635 | -7.882 | -7.925 | 48 | 52 | 57 | 48 | 3635 | 6435 |  | CORR | AXGR | 03:17 | 03:17 | 03:18 | 139 | 17 | 12 | EXT |  | 0.9 | (c)
70074.146 | 3.736 | 3.736 | -7.824 | -7.824 | 67 | 274 | 214 | 67 | 3736 | 6435 |  | CORR | CIGR | 03:20 | 03:53 | 03:43 | 36 | 293 | 14 | EXT |  | 0.89 | (c)
70074.582 | 4.172 | 4.158 | -7.388 | -7.402 | 46 | 78 | 227 | 46 | 4158 | 6435 |  | CORR | CIGR | 03:16 | 03:22 | 03:46 | 39 | 361 | 15 | EXT |  | 0.89 | (c)
70075.507 | 5.097 | 5.087 | -6.463 | -6.473 | 145 | 178 | 181 | 145 | 5087 | 6435 |  | CORR | CIGR | 03:32 | 03:38 | 03:38 | 29 | 72 | 11 | EXT |  | 0.89 | (c)
70076.837 | 6.427 | 6.401 | -5.133 | -5.159 | 1381 | 1394 | 1394 | 1381 | 5085 | 6435 |  | CORR | AXGR | 06:52 | 06:54 | 06:54 | 74 | 25 | 10 | EXT |  | 0.89 | (c)
70077.231 | 6.821 | 6.778 | -4.739 | -4.782 | 139 | 163 | 159 | 139 | 4645 | 6435 |  | CORR | AXGR | 03:31 | 03:35 | 03:35 | 137 | 39 | 10 | EXT |  | 0.9 | (c)
70078.174 | 7.764 | 7.763 | -3.796 | -3.797 | 249 | 285 | 310 | 249 | 3730 | 6435 |  | CORR | GENE | 03:49 | 03:55 | 03:59 | 67 | 122 | 12 | EXT |  | 0.89 | (c)
70078.337 | 7.927 | 7.852 | -3.633 | -3.708 | 443 | 443 | 478 | 443 | 3527 | 6435 |  | CORR | GENE | 04:20 | 04:21 | 04:26 | 181 | 70 | 14 | EXT |  | 0.91 | (c)
70078.604 | 8.194 | 8.137 | -3.366 | -3.423 | 503 | 596 | 669 | 503 | 3348 | 6435 |  | CORR | GENE | 04:30 | 04:45 | 04:57 | 75 | 332 | 10 | EXT |  | 0.89 | (c)
70079.048 | 8.638 | 8.622 | -2.922 | -2.938 | 752 | 813 | 822 | 752 | 2898 | 6435 |  | CORR | CIGR | 05:10 | 05:20 | 05:22 | 40 | 141 | 10 | EXT |  | 0.89 | (c)
70079.492 | 9.082 | 8.969 | -2.478 | -2.591 | 660 | 960 | 852 | 660 | 2450 | 6435 |  | CORR | GENE | 04:55 | 05:44 | 05:26 | 141 | 385 | 14 | EXT |  | 0.9 | (c)
70079.681 | 9.271 | 9.209 | -2.289 | -2.351 | 766 | 1028 | 1051 | 766 | 2243 | 6435 |  | CORR | GENE | 05:13 | 05:55 | 05:59 | 108 | 569 | 15 | EXT |  | 0.9 | (c)
70080.027 | 9.617 | 9.602 | -1.943 | -1.958 | 733 | 803 | 794 | 733 | 1930 | 6435 |  | CORR | CIGR | 05:07 | 05:19 | 05:17 | 28 | 121 | 14 | EXT |  | 0.89 | (c)
70080.374 | 9.964 | 9.876 | -1.596 | -1.684 | 613 | 685 | 733 | 613 | 1578 | 6435 |  | CORR | GENE | 04:48 | 04:60 | 05:07 | 106 | 241 | 13 | EXT |  | 0.9 | (c)
70081.551 | 11.141 | 11.088 | -0.419 | -0.472 | 1909 | 1946 | 1972 | 1909 | 283 | 6435 |  | CORR | GENE | 08:17 | 08:23 | 08:27 | 189 | 127 | 12 | EXT |  | 0.91 | (c)
70082.661 | 0.691 | 0.691 | -10.899 | -10.899 | 60 | 164 | 151 | 60 | 691 | 6436 |  | CORR | CIGR | 06:17 | 06:34 | 06:32 | 27 | 183 | 14 | EXT |  | 0.89 | (c)
70082.891 | 0.921 | 0.884 | -10.669 | -10.706 | -1100 | -1033 | -1037 | 974 | 884 | 6436 |  | CORR | GENE | 03:10 | 03:21 | 03:20 | 70 | 126 | 10 | EXT |  | 0.89 | (c)
70085.773 | 3.803 | 3.791 | -7.787 | -7.799 | -707 | -697 | -693 | 680 | 3791 | 6436 |  | CORR | PITT | 04:14 | 04:15 | 04:16 | 26 | 27 | 16 | EXT |  | 0.89 | (c)
70091.163 | 9.193 | 9.106 | -2.397 | -2.484 | 745 | 756 | 767 | 745 | 2356 | 6436 |  | CORR | AXGR | 08:08 | 08:09 | 08:11 | 128 | 44 | 10 | EXT |  | 0.9 | (c)
70091.373 | 9.403 | 9.39 | -2.187 | -2.2 | 559 | 590 | 595 | 559 | 2181 | 6436 |  | CORR | CIGR | 07:38 | 07:43 | 07:44 | 19 | 73 | 13 | EXT |  | 0.89 | (c)
70093.35 | 11.38 | 11.303 | -0.21 | -0.287 | 446 | 453 | 469 | 446 | 186 | 6436 |  | CORR | AXGR | 07:19 | 07:21 | 07:23 | 101 | 46 | 14 | EXT |  | 0.9 | (c)
70093.428 | 11.458 | 11.443 | -0.132 | -0.147 | 493 | 529 | 546 | 493 | 125 | 6436 |  | CORR | CIGR | 07:27 | 07:33 | 07:36 | 22 | 106 | 13 | EXT |  | 0.89 | (c)
70093.55 | 11.58 | 11.519 | -0.01 | -0.071 | 595 | 717 | 690 | 595 | 5 | 6436 |  | CORR | GENE | 07:44 | 08:03 | 07:59 | 66 | 191 | 12 | EXT |  | 0.89 | (c)
70093.56 | 0 | -0.024 | -10.975 | -10.999 | -1419 | -616 | -892 | 364 |  | 6437 | Нарушение формы кольцевого шва | GWAN |  | 05:59 | 08:09 | 07:24 | 0 | 1055 |  | EXT | Нарушение формы кольцевого шва |  | (c)
70099.323 | 5.763 | 5.729 | -5.212 | -5.246 | -659 | -643 | -601 | 544 | 5207 | 6437 |  | CORR | CIGR | 08:02 | 08:04 | 08:11 | 39 | 115 | 10 | EXT |  | 0.89 | (c)
70115.675 | 0 | -0.019 | -11.35 | -11.369 | -497 | 310 | 368 | 0 |  | 6439 | Нарушение формы кольцевого шва | GWAN |  | 09:03 | 11:13 | 11:22 | 0 | 1730 |  | EXT | Нарушение формы кольцевого шва |  | (c)
70172.54 | 11.105 | 11.085 | -0.425 | -0.445 | -462 | -385 | -403 | 344 | 360 | 6443 |  | CORR | GENE | 05:16 | 05:28 | 05:25 | 85 | 118 | 11 | EXT |  | 0.89 | (c)
70176.624 | 3.659 | 3.644 | -7.216 | -7.231 | 1166 | 1210 | 1217 | 1166 | 3644 | 6444 |  | CORR | CIGR | 08:38 | 08:45 | 08:46 | 37 | 101 | 10 | EXT |  | 0.89 | (c)
70189.368 | 5.528 | 5.454 | -5.087 | -5.161 | 1006 | 1081 | 1246 | 1006 | 5056 | 6445 |  | CORR | GENE | 06:23 | 06:35 | 07:02 | 105 | 479 | 10 | EXT |  | 0.89 | (c)
70194.469 | 0.014 | 0.012 | -11.526 | -11.528 | -1288 | -1225 | -1199 | 943 | 12 | 6446 |  | CORR | GENE | 08:34 | 08:45 | 08:49 | 54 | 177 | 15 | EXT |  | 0.89 | (c)
70216.855 | 0 | -0.033 | -11.46 | -11.493 | 1598 | 1863 | 1943 | 0 |  | 6448 | Нарушение формы кольцевого шва | GWAN |  | 04:15 | 04:58 | 05:11 | 0 | 690 |  | EXT | Нарушение формы кольцевого шва |  | (c)
70270.517 | 8.582 | 8.569 | -2.758 | -2.771 | -1863 | -1800 | -1735 | 1607 | 2737 | 6452 |  | CORR | CIGR | 07:20 | 07:30 | 07:40 | 34 | 256 | 10 | EXT |  | 0.89 | (c)
70279.585 | 6.31 | 6.283 | -5.28 | -5.307 | 885 | 912 | 943 | 885 | 5276 | 6453 |  | CORR | CIGR | 05:39 | 05:43 | 05:48 | 31 | 115 | 10 | EXT |  | 0.89 | (c)
70355.103 | 1.803 | 1.418 | -9.517 | -9.902 | -22 | -5 | -3 | 0 | 1418 | 6460 | Дефект проката | MIAN | AXGR | 05:29 | 05:32 | 05:32 | 1645 | 39 |  | INT | Дефект проката Эквивалент потери металла 10%. |  | (c)
70357.449 | 4.149 | 3.938 | -7.171 | -7.382 | -21 | 10 | 12 | 0 | 3938 | 6460 | Дефект проката | MIAN | GENE | 05:29 | 05:34 | 05:35 | 1065 | 67 |  | INT | Дефект проката Эквивалент потери металла 11%. |  | (c)
70380.642 | 4.412 | 4.38 | -6.768 | -6.8 | 471 | 612 | 566 | 471 | 4380 | 6462 |  | CORR | GENE | 06:24 | 06:47 | 06:39 | 61 | 189 | 12 | EXT |  | 0.89 | (c)
70382.056 | 5.826 | 5.813 | -5.354 | -5.367 | 829 | 885 | 876 | 829 | 5341 | 6462 |  | CORR | CIGR | 07:22 | 07:31 | 07:30 | 26 | 94 | 10 | EXT |  | 0.89 | (c)
70501.928 | 1.703 | 1.69 | -9.242 | -9.255 | -2001 | -1963 | -1927 | 1853 | 1690 | 6473 |  | CORR | CIGR | 04:50 | 04:56 | 05:02 | 47 | 148 | 15 | EXT |  | 0.89 | (c)
70548.781 | 3.061 | 3.009 | -8.354 | -8.406 | 2202 | 2217 | 2216 | 1 | 3009 | 6477 |  | CORR | AXGR | 08:20 | 08:22 | 08:22 | 92 | 27 | 13 | EXT | Аномалия находится на упругопластическом изгибе: R=402 D, максимальное растяжение на 6.4 час. | 0.89 | (c)
70553.552 | 7.832 | 7.817 | -3.583 | -3.598 | 2095 | -2209 | 2199 | 0 | 3518 | 6477 |  | CORR | GENE | 08:02 | 08:27 | 08:19 | 80 | 207 | 11 | EXT | Аномалия находится на упругопластическом изгибе: R=614 D, максимальное растяжение на 6.6 час. | 0.89 | (c)
70556.369 | 10.649 | 10.636 | -0.766 | -0.779 | 620 | 662 | 663 | 620 | 755 | 6477 |  | CORR | CIGR | 04:04 | 04:11 | 04:11 | 24 | 87 | 11 | EXT | Аномалия находится на упругопластическом изгибе: R=1000 D, максимальное растяжение на 7.4 час. | 0.88 | (c)
70593.057 | 7.767 | 7.712 | -3.093 | -3.148 | -199 | -167 | -159 | 119 | 3004 | 6480а |  | DENT | GENE | 11:58 | 00:03 | 12:04 | 144 | 80 | 0.4 | N/A | Глубина вмятины: 6 мм (0,4%). Линейка: 14 см в (771 см; 00:03 ч:мин) Аномалия находится вблизи продольного шва. |  | (c)
70651.644 | 0.794 | 0.785 | -6.226 | -6.235 | 401 | 427 | 430 | 401 | 785 | 6486а |  | GOUG | CIGR | 02:08 | 02:12 | 02:13 | 19 | 60 | 8 | EXT | Задир. Аномалия находится на упругопластическом изгибе: R=631 D, максимальное растяжение на 4.5 час. |  | (c)
70651.701 | 0.851 | 0.845 | -6.169 | -6.175 | 240 | 263 | 268 | 240 | 845 | 6486а |  | GOUG | CIGR | 01:42 | 01:46 | 01:47 | 18 | 57 | 11 | EXT | Задир. Аномалия находится на упругопластическом изгибе: R=631 D, максимальное растяжение на 4.5 час. |  | (c)
70656.639 | 5.789 | 5.744 | -1.231 | -1.276 | 1029 | 1111 | 1131 | 1029 | 1226 | 6486а |  | GOUG | GENE | 03:50 | 04:03 | 04:06 | 50 | 202 | 8 | EXT | Зона задиров. |  | (c)
70657.87 | 0 | -0.023 | -11.27 | -11.293 | -294 | 88 | 139 | 294 |  | 6487 | Нарушение формы кольцевого шва | GWAN |  | 11:31 | 00:33 | 12:41 | 0 | 866 |  | EXT | Нарушение формы кольцевого шва |  | (c)
70657.87 | 0 | -0.034 | -11.27 | -11.304 | -1552 | -1054 | -970 | 389 |  | 6487 | Нарушение формы кольцевого шва | GWAN |  | 08:08 | 09:28 | 09:42 | 0 | 1163 |  | EXT | Нарушение формы кольцевого шва |  | (c)
70663.394 | 5.524 | 5.498 | -5.746 | -5.772 | -1645 | -1612 | -1608 | 585 | 5498 | 6487 |  | CORR | CIGR | 07:53 | 07:58 | 07:59 | 29 | 75 | 11 | EXT |  | 0.89 | (c)
70666.043 | 8.173 | 8.145 | -3.097 | -3.125 | -2147 | -1978 | -2038 | 83 | 3091 | 6487 |  | CORR | CIGR | 06:32 | 06:59 | 06:49 | 34 | 218 | 10 | EXT |  | 0.89 | (c)
70666.197 | 8.327 | 8.305 | -2.943 | -2.965 | -2201 | -2055 | -2033 | 29 | 2894 | 6487 |  | CORR | GENE | 06:23 | 06:47 | 06:50 | 71 | 336 | 10 | EXT |  | 0.89 | (c)
70666.431 | 8.561 | 8.542 | -2.709 | -2.728 | 2167 | -2175 | -2173 | 0 | 2688 | 6487 |  | CORR | CIGR | 06:08 | 06:27 | 06:28 | 40 | 243 | 11 | EXT |  | 0.89 | (c)
70666.518 | 8.648 | 8.61 | -2.622 | -2.66 | 1867 | 1960 | 2011 | 76 | 2605 | 6487 |  | CORR | GENE | 05:20 | 05:35 | 05:43 | 55 | 288 | 12 | EXT |  | 0.89 | (c)
70668.091 | 10.221 | 10.143 | -1.049 | -1.127 | 2153 | -2170 | -2209 | 0 | 1047 | 6487 |  | CORR | GENE | 06:06 | 06:28 | 06:22 | 80 | 199 | 10 | EXT |  | 0.89 | (c)
70669.266 | 0.126 | 0.106 | -11.079 | -11.099 | -290 | -177 | -197 | 104 | 106 | 6488 |  | CORR | CIGR | 07:52 | 08:10 | 08:07 | 41 | 187 | 15 | EXT |  | 0.89 | (c)
70669.34 | 0.2 | 0.184 | -11.005 | -11.021 | -369 | -263 | -274 | 179 | 184 | 6488 |  | CORR | CIGR | 07:39 | 07:56 | 07:54 | 45 | 190 | 10 | EXT |  | 0.89 | (c)
70671.321 | 2.181 | 2.166 | -9.024 | -9.039 | -343 | -295 | -294 | 245 | 2166 | 6488 |  | CORR | CIGR | 07:43 | 07:51 | 07:51 | 40 | 98 | 11 | EXT |  | 0.89 | (c)
70673.511 | 4.371 | 4.36 | -6.834 | -6.845 | -326 | -299 | -269 | 213 | 4360 | 6488 |  | CORR | CIGR | 07:46 | 07:50 | 07:55 | 25 | 113 | 10 | EXT |  | 0.89 | (c)
70674.618 | 5.478 | 5.375 | -5.727 | -5.83 | -77 | -60 | -61 | 45 | 5375 | 6488 |  | CORR | AXGR | 08:26 | 08:29 | 08:29 | 148 | 32 | 14 | EXT |  | 0.9 | (c)
70678.747 | 9.607 | 9.6 | -1.598 | -1.605 | -259 | -193 | -202 | 145 | 1578 | 6488 |  | CORR | CIGR | 07:57 | 08:07 | 08:06 | 27 | 114 | 10 | EXT |  | 0.89 | (c)
70679.842 | 10.702 | 10.685 | -0.503 | -0.52 | -241 | -186 | -186 | 131 | 488 | 6488 |  | CORR | CIGR | 07:60 | 08:08 | 08:08 | 32 | 110 | 11 | EXT |  | 0.89 | (c)
70684.289 | 3.944 | 3.926 | -7.626 | -7.644 | 1822 | 1985 | 1923 | 1822 | 3926 | 6489 |  | CORR | CIGR | 07:53 | 08:19 | 08:09 | 41 | 203 | 11 | EXT |  | 0.89 | (c)
70688.302 | 7.957 | 7.888 | -3.613 | -3.682 | 66 | 234 | 218 | 66 | 3490 | 6489 |  | CORR | GENE | 03:10 | 03:37 | 03:34 | 192 | 305 | 15 | EXT |  | 0.92 | (c)
70695.776 | 3.861 | 3.807 | -7.104 | -7.158 | -1163 | -951 | -916 | 669 | 3807 | 6490 |  | CORR | GENE | 03:32 | 04:06 | 04:12 | 93 | 494 | 17 | EXT |  | 0.9 | (c)
70696.563 | 4.648 | 4.622 | -6.317 | -6.343 | -732 | -652 | -556 | 379 | 4622 | 6490 |  | CORR | GENE | 04:42 | 04:55 | 05:10 | 93 | 354 | 10 | EXT |  | 0.89 | (c)
70696.598 | 4.683 | 4.669 | -6.282 | -6.296 | -1152 | -923 | -1009 | 867 | 4669 | 6490 |  | CORR | GENE | 03:34 | 04:11 | 03:57 | 57 | 285 | 14 | EXT |  | 0.89 | (c)
70696.722 | 4.807 | 4.788 | -6.158 | -6.177 | -1146 | -1072 | -1087 | 1027 | 4788 | 6490 |  | CORR | CIGR | 03:35 | 03:47 | 03:44 | 34 | 118 | 11 | EXT |  | 0.89 | (c)
70698.219 | 6.304 | 6.287 | -4.661 | -4.678 | -839 | -751 | -754 | 669 | 4653 | 6490 |  | CORR | CIGR | 04:24 | 04:39 | 04:38 | 25 | 170 | 10 | EXT |  | 0.89 | (c)
70699.359 | 7.444 | 7.441 | -3.521 | -3.524 | -604 | -489 | -493 | 381 | 3481 | 6490 |  | CORR | CIGR | 05:02 | 05:21 | 05:20 | 43 | 223 | 13 | EXT |  | 0.89 | (c)
70701.548 | 9.633 | 9.608 | -1.332 | -1.357 | -919 | -774 | -810 | 700 | 1319 | 6490 |  | CORR | CIGR | 04:11 | 04:35 | 04:29 | 38 | 219 | 11 | EXT |  | 0.89 | (c)
70702.098 | 10.183 | 10.168 | -0.782 | -0.797 | -101 | 158 | 145 | 0 | 714 | 6490 |  | CORR | GENE | 06:24 | 07:05 | 07:03 | 83 | 492 | 15 | EXT |  | 0.89 | (c)
70704.329 | 1.449 | 1.438 | -8.846 | -8.857 | -2031 | -1797 | -1878 | 1726 | 1438 | 6491 |  | CORR | GENE | 05:00 | 05:38 | 05:25 | 52 | 305 | 12 | EXT |  | 0.89 | (c)
70706.329 | 3.449 | 3.399 | -6.846 | -6.896 | -1440 | -1072 | -1192 | 944 | 3399 | 6491 |  | CORR | GENE | 06:36 | 07:35 | 07:16 | 144 | 495 | 13 | EXT |  | 0.9 | (c)
70707.228 | 4.348 | 4.348 | -5.947 | -5.947 | -1245 | -1151 | -1176 | 1107 | 4348 | 6491 |  | CORR | CIGR | 07:07 | 07:22 | 07:18 | 26 | 138 | 10 | EXT |  | 0.89 | (c)
70726.435 | 1.685 | 1.666 | -9.785 | -9.804 | 1216 | 1317 | 1304 | 838 | 1666 | 6493 |  | CORR | CIGR | 04:42 | 04:58 | 04:56 | 31 | 176 | 13 | EXT |  | 0.89 | (c)
70736.319 | 0.099 | 0.05 | -11.386 | -11.435 | 1844 | 2161 | 2192 | 0 | 50 | 6494 |  | CORR | GENE | 04:57 | 05:48 | 05:53 | 132 | 696 | 12 | EXT |  | 0.9 | (c)
70738.755 | 2.535 | 2.444 | -8.95 | -9.041 | 1566 | 1571 | 1860 | 77 | 2444 | 6494 |  | CORR | GENE | 04:12 | 04:13 | 04:60 | 91 | 587 | 10 | EXT |  | 0.89 | (c)
70740.737 | 4.517 | 4.473 | -6.968 | -7.012 | 1622 | 1729 | 1868 | 116 | 4473 | 6494 |  | CORR | CIGR | 04:21 | 04:39 | 05:01 | 44 | 492 | 10 | EXT |  | 0.89 | (c)
70776.783 | 6.848 | 6.835 | -4.567 | -4.58 | 1358 | 1388 | 1407 | 775 | 4547 | 6497 |  | CORR | CIGR | 06:30 | 06:35 | 06:38 | 33 | 98 | 11 | EXT |  | 0.89 | (c)
70788.655 | 7.305 | 7.155 | -4.3 | -4.45 | 1671 | 1765 | 1772 | 1671 | 4273 | 6498 |  | CORR | GENE | 05:07 | 05:22 | 05:23 | 177 | 203 | 10 | EXT |  | 0.9 | (c)
70789.509 | 8.159 | 8.15 | -3.446 | -3.455 | 1310 | 1787 | 1615 | 1310 | 3375 | 6498 |  | CORR | GENE | 04:09 | 05:26 | 04:58 | 80 | 610 | 10 | EXT |  | 0.89 | (c)
70823.842 | 8.067 | 8.066 | -3.128 | -3.129 | 1464 | 1515 | 1596 | 503 | 3106 | 6501 |  | CORR | CIGR | 04:09 | 04:17 | 04:30 | 23 | 263 | 13 | EXT |  | 0.84 | (c)
70837.76 | 0 | -0.014 | -11.66 | -11.674 | 2132 | -2214 | -2139 | 0 |  | 6502б | Нарушение формы кольцевого шва | GWAN |  | 03:20 | 03:39 | 03:51 | 0 | 381 |  | EXT | Нарушение формы кольцевого шва |  | (c)
70837.76 | 0 | -0.011 | -11.66 | -11.671 | -1606 | -474 | -987 | 368 |  | 6502б | Нарушение формы кольцевого шва | GWAN |  | 05:17 | 08:19 | 06:57 | 0 | 1238 |  | EXT | Нарушение формы кольцевого шва |  | (c)
70849.42 | 0 | -0.038 | -11.11 | -11.148 | 352 | 385 | 459 | 352 |  | 6504а | Нарушение формы кольцевого шва | GWAN |  | 02:44 | 02:50 | 03:01 | 0 | 214 |  | EXT | Нарушение формы кольцевого шва |  | (c)
70849.42 | 0 | -0.018 | -11.11 | -11.128 | 727 | 793 | 867 | 727 |  | 6504а | Нарушение формы кольцевого шва | GWAN |  | 03:45 | 03:55 | 04:07 | 0 | 278 |  | EXT | Нарушение формы кольцевого шва |  | (c)
70849.42 | 0 | -0.04 | -11.11 | -11.15 | -1315 | -1226 | -1206 | 1097 |  | 6504а | Нарушение формы кольцевого шва | GWAN |  | 10:15 | 10:30 | 10:33 | 0 | 218 |  | EXT | Нарушение формы кольцевого шва |  | (c)
70860.53 | 0 | -0.031 | -11.47 | -11.501 | 2204 | -2119 | -2128 | 2000 |  | 6504б | Нарушение формы кольцевого шва | GWAN |  | 02:20 | 02:42 | 02:41 | 0 | 257 |  | EXT | Нарушение формы кольцевого шва |  | (c)
70860.53 | 0 | 0 | -11.47 | -11.47 | -642 | -574 | -440 | 238 | 0 | 6504б | Смещение кромок | GWAN |  | 06:41 | 06:51 | 07:13 | 0 | 404 |  | EXT | Смещение кромок Наружу Величина смещения - 3 мм. |  | (c)
70860.53 | 0 | -0.035 | -11.47 | -11.505 | 746 | 828 | 919 | 746 |  | 6504б | Нарушение формы кольцевого шва | GWAN |  | 10:24 | 10:38 | 10:52 | 0 | 345 |  | EXT | Нарушение формы кольцевого шва |  | (c)
70872 | 0 | -0.02 | -11.295 | -11.315 | 1310 | 1401 | -2198 | 1244 |  | 6506 | Нарушение формы кольцевого шва | GWAN |  | 00:31 | 00:46 | 03:05 | 0 | 1907 |  | EXT | Нарушение формы кольцевого шва |  | (c)
70872 | 0 | -0.027 | -11.295 | -11.322 | -517 | -333 | -184 | 0 |  | 6506 | Нарушение формы кольцевого шва | GWAN |  | 07:36 | 08:06 | 08:30 | 0 | 666 |  | EXT | Нарушение формы кольцевого шва |  | (c)
70874.415 | 2.415 | 1.91 | -8.88 | -9.385 | -1039 | -902 | -742 | 446 | 1910 | 6506 |  | GOUG | GENE | 06:12 | 06:34 | 06:60 | 667 | 593 | 11 | EXT | Зона задиров. |  | (c)
70888.23 | 4.935 | 4.832 | -6.005 | -6.108 | -673 | -502 | -580 | 488 | 4832 | 6507 |  | CORR | GENE | 07:31 | 07:59 | 07:46 | 352 | 185 | 10 | EXT |  | 0.92 | (c)
70894.235 | 0 | -0.024 | -11.445 | -11.469 | 209 | 493 | 412 | 209 |  | 6508 | Нарушение формы кольцевого шва | GWAN |  | 02:34 | 03:20 | 03:07 | 0 | 406 |  | EXT | Нарушение формы кольцевого шва |  | (c)
70913.306 | 7.626 | 7.421 | -3.769 | -3.974 | -2067 | -2018 | -2028 | 164 | 3734 | 6509 |  | CORR | GENE | 04:43 | 04:51 | 04:49 | 240 | 78 | 10 | EXT |  | 0.87 | (c)
70914.415 | 8.735 | 8.69 | -2.66 | -2.705 | -1492 | -1477 | -1435 | 739 | 2645 | 6509 |  | CORR | GENE | 06:16 | 06:18 | 06:25 | 60 | 113 | 12 | EXT |  | 0.85 | (c)
70919.697 | 2.622 | 2.622 | -8.758 | -8.758 | 2031 | 2031 | 2074 | 113 | 2622 | 6510 |  | CORR | CIGR | 07:60 | 07:60 | 08:07 | 20 | 87 | 14 | EXT |  | 0.84 | (c)
70925.03 | 7.955 | 7.827 | -3.425 | -3.553 | 966 | 1006 | 1003 | 966 | 3202 | 6510 | Дефект проката | MIAN | GENE | 05:08 | 05:14 | 05:14 | 351 | 74 |  | INT | Дефект проката Эквивалент потери металла 16%. |  | (c)
70928.97 | 0.515 | 0.493 | -10.825 | -10.847 | 2208 | -2186 | -2172 | 0 | 493 | 6511 |  | CORR | CIGR | 05:55 | 06:06 | 06:09 | 42 | 163 | 11 | EXT |  | 0.84 | (c)
70929.13 | 0.675 | 0.668 | -10.665 | -10.672 | -2206 | -2204 | -2196 | 24 | 668 | 6511 |  | CORR | AXGR | 06:03 | 06:03 | 06:05 | 209 | 20 | 10 | EXT |  | 0.86 | (c)
70929.683 | 1.228 | 0.949 | -10.112 | -10.391 | 2122 | 2162 | 2147 | 58 | 949 | 6511 |  | CORR | GENE | 05:42 | 05:48 | 05:46 | 365 | 51 | 14 | EXT |  | 0.9 | (c)
70930.506 | 2.051 | 2.051 | -9.289 | -9.289 | -2204 | -2204 | -2194 | 26 | 2051 | 6511 |  | CORR | AXGR | 06:03 | 06:03 | 06:05 | 490 | 20 | 11 | EXT |  | 0.9 | (c)
70930.622 | 2.167 | 2.151 | -9.173 | -9.189 | 1949 | 2063 | 2051 | 78 | 2151 | 6511 |  | CORR | CIGR | 05:14 | 05:32 | 05:30 | 37 | 204 | 10 | EXT |  | 0.84 | (c)
70931.064 | 2.609 | 2.58 | -8.731 | -8.76 | -2120 | -2060 | -2041 | 110 | 2580 | 6511 |  | CORR | CIGR | 06:17 | 06:27 | 06:30 | 29 | 158 | 12 | EXT |  | 0.84 | (c)
70931.897 | 3.442 | 3.441 | -7.898 | -7.899 | -1471 | -1439 | -1434 | 759 | 3441 | 6511 |  | CORR | CIGR | 08:02 | 08:07 | 08:08 | 21 | 74 | 13 | EXT |  | 0.84 | (c)
70932.931 | 4.476 | 4.453 | -6.864 | -6.887 | -2146 | -2112 | -2090 | 84 | 4453 | 6511 |  | CORR | CIGR | 06:13 | 06:18 | 06:22 | 40 | 113 | 15 | EXT |  | 0.84 | (c)
70933.034 | 4.579 | 4.55 | -6.761 | -6.79 | -2089 | -1990 | -1973 | 141 | 4550 | 6511 |  | CORR | CIGR | 06:22 | 06:38 | 06:41 | 49 | 233 | 10 | EXT |  | 0.84 | (c)
70933.114 | 4.659 | 4.576 | -6.681 | -6.764 | -2196 | -2137 | -2136 | 34 | 4576 | 6511 |  | CORR | GENE | 06:05 | 06:14 | 06:14 | 554 | 120 | 11 | EXT |  | 0.9 | (c)
70933.677 | 5.222 | 5.205 | -6.118 | -6.135 | -2155 | -2135 | -2051 | 75 | 5205 | 6511 |  | CORR | GENE | 06:11 | 06:15 | 06:28 | 50 | 209 | 11 | EXT |  | 0.84 | (c)
70934.194 | 5.739 | 5.739 | -5.601 | -5.601 | -1490 | -1490 | -1479 | 740 | 5535 | 6511 |  | CORR | AXGR | 07:59 | 07:59 | 08:00 | 66 | 23 | 10 | EXT |  | 0.85 | (c)
70936.593 | 8.138 | 8.05 | -3.202 | -3.29 | 544 | 639 | 632 | 544 | 3056 | 6511 |  | CORR | GENE | 01:27 | 01:42 | 01:41 | 234 | 177 | 14 | EXT |  | 0.88 | (c)
70938.51 | 10.055 | 10.021 | -1.285 | -1.319 | -2195 | -2166 | -2099 | 35 | 1276 | 6511 |  | CORR | CIGR | 06:05 | 06:09 | 06:20 | 43 | 193 | 12 | EXT |  | 0.84 | (c)
70962.095 | 0 | -0.024 | -10.94 | -10.964 | 1845 | -2212 | 2122 | 1845 |  | 6514 | Нарушение формы кольцевого шва | GWAN |  | 04:43 | 05:49 | 05:28 | 0 | 555 |  | EXT | Нарушение формы кольцевого шва |  | (c)
70973.035 | 0 | -0.023 | -11.605 | -11.628 | -812 | -661 | -702 | 592 |  | 6515 | Нарушение формы кольцевого шва | GWAN |  | 00:46 | 01:11 | 01:04 | 0 | 220 |  | EXT | Нарушение формы кольцевого шва |  | (c)
70984.64 | 0 | -0.017 | -11.635 | -11.652 | -2188 | -2056 | -1918 | 1649 |  | 6516 | Нарушение формы кольцевого шва | GWAN |  | 01:43 | 02:05 | 02:27 | 0 | 539 |  | EXT | Нарушение формы кольцевого шва |  | (c)
70984.64 | 0 | -0.021 | -11.635 | -11.656 | -87 | 274 | 210 | 0 |  | 6516 | Нарушение формы кольцевого шва | GWAN |  | 07:23 | 08:21 | 08:10 | 0 | 593 |  | EXT | Нарушение формы кольцевого шва |  | (c)
70996.275 | 0 | -0.009 | -11.62 | -11.629 | -410 | -310 | -292 | 175 |  | 6517 | Нарушение формы кольцевого шва | GWAN |  | 06:01 | 06:17 | 06:20 | 0 | 235 |  | EXT | Нарушение формы кольцевого шва |  | (c)
71008.735 | 0.84 | 0.668 | -10.735 | -10.907 | 1069 | 1069 | 1202 | 1069 | 668 | 6518 |  | CORR | GENE | 03:35 | 03:35 | 03:57 | 187 | 266 | 12 | EXT |  | 0.91 | (c)
71016.628 | 8.733 | 8.715 | -2.842 | -2.86 | 1541 | 1589 | 1589 | 1541 | 2842 | 6518 |  | CORR | CIGR | 04:51 | 04:59 | 04:59 | 18 | 95 | 12 | EXT |  | 0.89 | (c)
71017.824 | 9.929 | 9.843 | -1.646 | -1.732 | 1660 | 1684 | 1686 | 1660 | 1524 | 6518 |  | CORR | GENE | 05:11 | 05:15 | 05:15 | 208 | 51 | 11 | EXT |  | 0.91 | (c)
71020.368 | 0.898 | 0.863 | -10.617 | -10.652 | -53 | 183 | 99 | 0 | 863 | 6519 |  | CORR | GENE | 07:16 | 07:54 | 07:41 | 56 | 304 | 10 | EXT |  | 0.89 | (c)
71021.001 | 1.531 | 1.521 | -9.984 | -9.994 | -301 | -182 | -188 | 74 | 1521 | 6519 |  | CORR | CIGR | 06:36 | 06:55 | 06:54 | 28 | 227 | 12 | EXT |  | 0.89 | (c)
71029.073 | 9.603 | 9.405 | -1.912 | -2.11 | -1253 | -1192 | -1200 | 1147 | 1690 | 6519 |  | CORR | GENE | 04:02 | 04:12 | 04:11 | 420 | 106 | 11 | EXT |  | 0.94 | (c)
71029.527 | 10.057 | 10.039 | -1.458 | -1.476 | -1368 | -1282 | -1288 | 1207 | 1414 | 6519 |  | CORR | GENE | 03:44 | 03:58 | 03:57 | 62 | 161 | 11 | EXT |  | 0.89 | (c)
71100.929 | 2.239 | 2.184 | -9.376 | -9.431 | 677 | 700 | 702 | 677 | 2184 | 6526 |  | CORR | GENE | 03:36 | 03:39 | 03:40 | 322 | 50 | 10 | EXT |  | 0.92 | (c)
71103.123 | 4.433 | 4.427 | -7.182 | -7.188 | 610 | 635 | 646 | 610 | 4427 | 6526 |  | CORR | CIGR | 03:25 | 03:29 | 03:31 | 32 | 72 | 10 | EXT |  | 0.89 | (c)
71103.264 | 4.574 | 4.561 | -7.041 | -7.054 | 776 | 868 | 893 | 776 | 4561 | 6526 |  | CORR | GENE | 03:52 | 04:06 | 04:10 | 162 | 234 | 10 | EXT |  | 0.9 | (c)
71103.803 | 5.113 | 5.11 | -6.502 | -6.505 | 1406 | 1472 | 1475 | 1406 | 5110 | 6526 |  | CORR | CIGR | 05:33 | 05:44 | 05:44 | 39 | 137 | 11 | EXT |  | 0.89 | (c)
71103.848 | 5.158 | 5.15 | -6.457 | -6.465 | 865 | 890 | 960 | 865 | 5150 | 6526 |  | CORR | CIGR | 04:06 | 04:10 | 04:21 | 41 | 190 | 11 | EXT |  | 0.89 | (c)
71105.558 | 6.868 | 6.859 | -4.747 | -4.756 | -2006 | -1895 | -1937 | 1869 | 4695 | 6526 |  | CORR | GENE | 08:23 | 08:40 | 08:34 | 61 | 137 | 10 | EXT |  | 0.89 | (c)
71105.682 | 6.992 | 6.987 | -4.623 | -4.628 | -2130 | -2060 | -2044 | 1958 | 4588 | 6526 |  | CORR | CIGR | 08:03 | 08:14 | 08:16 | 40 | 172 | 14 | EXT |  | 0.89 | (c)
71106.32 | 7.63 | 7.457 | -3.985 | -4.158 | 1909 | 2008 | 1984 | 1909 | 3675 | 6526 |  | CORR | GENE | 06:54 | 07:10 | 07:06 | 483 | 149 | 12 | EXT |  | 0.95 | (c)
71107.615 | 8.925 | 8.905 | -2.69 | -2.71 | 1181 | 1374 | 1352 | 1181 | 2617 | 6526 |  | CORR | GENE | 04:57 | 05:28 | 05:24 | 93 | 341 | 10 | EXT |  | 0.89 | (c)
71108.293 | 9.603 | 9.602 | -2.012 | -2.013 | 1905 | 1960 | 1981 | 1905 | 1983 | 6526 |  | CORR | CIGR | 06:54 | 07:03 | 07:06 | 30 | 152 | 10 | EXT |  | 0.89 | (c)
71108.351 | 9.661 | 9.637 | -1.954 | -1.978 | 2073 | 2220 | 2195 | 2073 | 1913 | 6526 |  | CORR | GENE | 07:21 | 07:45 | 07:41 | 65 | 244 | 12 | EXT |  | 0.89 | (c)
71108.562 | 9.872 | 9.859 | -1.743 | -1.756 | 1854 | 1928 | 1968 | 1854 | 1718 | 6526 |  | CORR | CIGR | 06:46 | 06:58 | 07:04 | 38 | 228 | 11 | EXT |  | 0.89 | (c)
71108.753 | 10.063 | 10.032 | -1.552 | -1.583 | 1582 | 1665 | 1699 | 1582 | 1514 | 6526 |  | CORR | GENE | 06:02 | 06:15 | 06:20 | 69 | 233 | 11 | EXT |  | 0.89 | (c)
71108.839 | 10.149 | 10.145 | -1.466 | -1.47 | 1897 | 1962 | 1989 | 1897 | 1442 | 6526 |  | CORR | CIGR | 06:53 | 07:03 | 07:07 | 28 | 184 | 12 | EXT |  | 0.89 | (c)
71109.062 | 10.372 | 10.319 | -1.243 | -1.296 | 999 | 1398 | 1251 | 999 | 1151 | 6526 |  | CORR | GENE | 04:28 | 05:32 | 05:08 | 145 | 503 | 10 | EXT |  | 0.9 | (c)
71112.465 | 2.16 | 2.141 | -9.45 | -9.469 | 198 | 226 | 284 | 198 | 2141 | 6527 |  | CORR | CIGR | 07:04 | 07:09 | 07:18 | 40 | 171 | 11 | EXT |  | 0.89 | (c)
71124.632 | 2.717 | 2.673 | -8.278 | -8.322 | 276 | 400 | 394 | 276 | 2673 | 6528 |  | CORR | GENE | 06:02 | 06:22 | 06:21 | 65 | 236 | 11 | EXT |  | 0.84 | (c)
71125.483 | 3.568 | 3.466 | -7.427 | -7.529 | -330 | -291 | -295 | 260 | 3466 | 6528 |  | CORR | GENE | 04:25 | 04:31 | 04:30 | 335 | 70 | 10 | EXT |  | 0.88 | (c)
71126.325 | 4.41 | 4.041 | -6.585 | -6.954 | -302 | -253 | -256 | 209 | 4041 | 6528 |  | CORR | GENE | 04:29 | 04:37 | 04:37 | 442 | 93 | 10 | EXT |  | 0.89 | (c)
71130.296 | 8.381 | 8.361 | -2.614 | -2.634 | -231 | -70 | -116 | 1 | 2591 | 6528 |  | CORR | CIGR | 04:41 | 05:07 | 04:59 | 43 | 230 | 10 | EXT |  | 0.84 | (c)
71132.91 | 0 | -0.044 | -11.43 | -11.474 | 140 | 689 | 591 | 140 |  | 6529 | Нарушение формы кольцевого шва | GWAN |  | 09:13 | 10:42 | 10:26 | 0 | 902 |  | EXT | Нарушение формы кольцевого шва |  | (c)
71155.685 | 0 | 0 | -10.545 | -10.545 | 1495 | 1830 | 1697 | 1495 | 0 | 6531 | Смещение кромок | GWAN |  | 07:20 | 08:14 | 07:52 | 0 | 404 |  | EXT | Смещение кромок Наружу Величина смещения - 2.6 мм. |  | (c)
71166.23 | 0 | -0.02 | -11.16 | -11.18 | 2215 | -1826 | -1947 | 0 |  | 6532 | Нарушение формы кольцевого шва | GWAN |  | 05:59 | 07:07 | 06:47 | 0 | 598 |  | EXT | Нарушение формы кольцевого шва |  | (c)
71180.892 | 3.502 | 3.462 | -7.913 | -7.953 | -1974 | -1907 | -1840 | 256 | 3462 | 6533 |  | CORR | GENE | 05:15 | 05:26 | 05:37 | 65 | 269 | 10 | EXT |  | 0.85 | (c)
71180.989 | 3.599 | 3.555 | -7.816 | -7.86 | -1597 | -1595 | -1577 | 633 | 3555 | 6533 |  | CORR | AXGR | 06:16 | 06:17 | 06:19 | 259 | 40 | 10 | EXT |  | 0.87 | (c)
71186.843 | 9.453 | 9.449 | -1.962 | -1.966 | -1642 | -1595 | -1577 | 588 | 1934 | 6533 |  | CORR | CIGR | 06:09 | 06:17 | 06:20 | 32 | 131 | 12 | EXT |  | 0.84 | (c)
71186.907 | 9.517 | 9.504 | -1.898 | -1.911 | -1660 | -1645 | -1606 | 570 | 1857 | 6533 |  | CORR | GENE | 06:06 | 06:09 | 06:15 | 54 | 109 | 10 | EXT |  | 0.84 | (c)
71188.233 | 10.843 | 10.837 | -0.572 | -0.578 | -2158 | -2133 | -2080 | 72 | 551 | 6533 |  | CORR | CIGR | 04:46 | 04:50 | 04:58 | 27 | 156 | 10 | EXT |  | 0.84 | (c)
71203.768 | 3.838 | 3.838 | -7.682 | -7.682 | 1861 | 2027 | 1983 | 125 | 3838 | 6535 |  | CORR | CIGR | 05:02 | 05:29 | 05:22 | 44 | 245 | 11 | EXT |  | 0.89 | (c)
71207.737 | 7.807 | 7.635 | -3.713 | -3.885 | 1788 | 1883 | 1889 | 239 | 3565 | 6535 |  | GOUG | GENE | 04:50 | 05:06 | 05:07 | 320 | 203 | 6 | EXT | Зона задиров. |  | (c)
71211.45 | 0 | -0.025 | -11.15 | -11.175 | 339 | 1047 | 743 | 339 |  | 6536 | Нарушение формы кольцевого шва | GWAN |  | 11:19 | 01:13 | 12:24 | 0 | 809 |  | EXT | Нарушение формы кольцевого шва |  | (c)
71211.45 | 0 | -0.02 | -11.15 | -11.17 | -798 | -521 | -551 | 304 |  | 6536 | Нарушение формы кольцевого шва | GWAN |  | 08:16 | 09:00 | 08:55 | 0 | 494 |  | EXT | Нарушение формы кольцевого шва |  | (c)
71226.779 | 4.179 | 4.148 | -7.051 | -7.082 | -2080 | -1972 | -1959 | 150 | 4148 | 6537 |  | CORR | GENE | 04:05 | 04:22 | 04:24 | 56 | 243 | 10 | EXT |  | 0.89 | (c)
71227.323 | 4.723 | 4.24 | -6.507 | -6.99 | -2148 | -2121 | -2102 | 82 | 4240 | 6537 |  | CORR | GENE | 03:54 | 03:58 | 04:01 | 726 | 93 | 11 | EXT |  | 0.96 | (c)
71229.574 | 6.974 | 6.908 | -4.256 | -4.322 | -1730 | -1353 | -1450 | 501 | 4148 | 6537 |  | CORR | GENE | 05:01 | 06:02 | 05:47 | 174 | 560 | 10 | EXT |  | 0.9 | (c)
71233.83 | 0 | -0.032 | -11.225 | -11.257 | 1395 | 1569 | -2182 | 0 |  | 6538 | Нарушение формы кольцевого шва | GWAN |  | 03:15 | 03:43 | 05:38 | 0 | 1769 |  | EXT | Нарушение формы кольцевого шва |  | (c)
71241.262 | 7.432 | 7.407 | -3.793 | -3.818 | -2086 | -2008 | -2011 | 144 | 3784 | 6538 |  | CORR | CIGR | 05:53 | 06:06 | 06:05 | 34 | 151 | 11 | EXT |  | 0.84 | (c)
71261.988 | 5.438 | 5.407 | -6.072 | -6.103 | 1128 | 1196 | 1197 | 964 | 5407 | 6540 |  | CORR | GENE | 04:02 | 04:13 | 04:13 | 54 | 138 | 10 | EXT |  | 0.84 | (c)
71285.08 | 5.405 | 5.405 | -5.96 | -5.96 | 1223 | 1249 | 1271 | 912 | 5405 | 6542 |  | CORR | CIGR | 05:58 | 06:02 | 06:06 | 20 | 96 | 11 | EXT |  | 0.84 | (c)
71288.287 | 8.612 | 8.559 | -2.753 | -2.806 | 2000 | 2000 | 2009 | 213 | 2702 | 6542 |  | CORR | AXGR | 08:03 | 08:03 | 08:05 | 104 | 18 | 14 | EXT |  | 0.85 | (c)
71289.053 | 9.378 | 9.367 | -1.987 | -1.998 | 851 | 853 | 883 | 851 | 1980 | 6542 |  | CORR | CIGR | 04:58 | 04:58 | 05:03 | 18 | 65 | 10 | EXT |  | 0.84 | (c)
71293.101 | 2.061 | 2.042 | -9.369 | -9.388 | 2034 | 2059 | 2111 | 42 | 2042 | 6543 |  | CORR | CIGR | 03:52 | 03:56 | 04:04 | 26 | 154 | 10 | EXT |  | 0.84 | (c)
71293.603 | 2.563 | 2.272 | -8.867 | -9.158 | -345 | -161 | -245 | 145 | 2272 | 6543 |  | CORR | GENE | 09:28 | 09:57 | 09:44 | 847 | 200 | 10 | EXT |  | 0.91 | (c)
71295.509 | 4.469 | 4.456 | -6.961 | -6.974 | -343 | -253 | -253 | 164 | 4456 | 6543 |  | CORR | CIGR | 09:28 | 09:42 | 09:42 | 26 | 179 | 13 | EXT |  | 0.84 | (c)
71298.914 | 7.874 | 7.863 | -3.556 | -3.567 | 2034 | 2041 | 2069 | 127 | 3547 | 6543 |  | CORR | CIGR | 03:52 | 03:53 | 03:57 | 20 | 69 | 10 | EXT |  | 0.84 | (c)
71306.932 | 4.462 | 4.432 | -6.943 | -6.973 | -2029 | -2013 | -1942 | 202 | 4432 | 6544 |  | CORR | CIGR | 04:34 | 04:37 | 04:48 | 35 | 174 | 13 | EXT |  | 0.84 | (c)
71310.229 | 7.759 | 7.732 | -3.646 | -3.673 | -947 | -886 | -881 | 815 | 3636 | 6544 |  | CORR | CIGR | 07:29 | 07:39 | 07:39 | 37 | 132 | 10 | EXT |  | 0.84 | (c)
71311.55 | 9.08 | 9.046 | -2.325 | -2.359 | -2063 | -1993 | -1995 | 168 | 2323 | 6544 |  | CORR | CIGR | 04:29 | 04:40 | 04:40 | 36 | 137 | 10 | EXT |  | 0.84 | (c)
71312.688 | 10.218 | 10.169 | -1.187 | -1.236 | -2136 | -2024 | -2011 | 95 | 1181 | 6544 |  | CORR | GENE | 04:17 | 04:35 | 04:37 | 55 | 250 | 10 | EXT |  | 0.84 | (c)
71313.169 | 10.699 | 10.663 | -0.706 | -0.742 | -2128 | -2074 | -2063 | 103 | 697 | 6544 |  | CORR | CIGR | 04:18 | 04:27 | 04:29 | 45 | 131 | 11 | EXT |  | 0.84 | (c)
71314.938 | 1.063 | 1.048 | -10.227 | -10.242 | 2051 | 2124 | 2112 | 58 | 1048 | 6545 |  | CORR | CIGR | 08:02 | 08:14 | 08:12 | 32 | 122 | 12 | EXT |  | 0.89 | (c)
71317.199 | 3.324 | 3.312 | -7.966 | -7.978 | 670 | 683 | 740 | 670 | 3312 | 6545 |  | CORR | CIGR | 04:19 | 04:21 | 04:31 | 20 | 140 | 10 | EXT |  | 0.88 | (c)
71326.877 | 1.712 | 1.587 | -9.518 | -9.643 | 736 | 779 | 778 | 736 | 1587 | 6546 | Дефект проката | MIAN | GENE | 11:56 | 00:03 | 12:03 | 231 | 83 |  | INT | Дефект проката Эквивалент потери металла 10%. |  | (c)
71331.392 | 6.227 | 6.211 | -5.003 | -5.019 | -2205 | -2149 | -2094 | 25 | 4974 | 6546 |  | CORR | CIGR | 04:01 | 04:11 | 04:19 | 45 | 223 | 10 | EXT |  | 0.84 | (c)
71331.999 | 6.834 | 6.15 | -4.396 | -5.08 | -2215 | -2178 | -2196 | 15 | 4337 | 6546 |  | CORR | AXGR | 03:60 | 04:06 | 04:03 | 743 | 38 | 15 | EXT |  | 0.94 | (c)
71370.255 | 0 | -0.035 | -11.395 | -11.43 | 1285 | 1739 | 1663 | 189 |  | 6550 | Нарушение формы кольцевого шва | GWAN |  | 04:57 | 06:10 | 05:58 | 0 | 756 |  | EXT | Нарушение формы кольцевого шва |  | (c)
71370.255 | 0 | -0.03 | -11.395 | -11.425 | -1681 | -1623 | -1174 | 550 |  | 6550 | Нарушение формы кольцевого шва | GWAN |  | 08:58 | 09:07 | 10:20 | 0 | 1014 |  | EXT | Нарушение формы кольцевого шва |  | (c)
71372.01 | 1.755 | 1.74 | -9.64 | -9.655 | 1419 | 1482 | 1482 | 686 | 1740 | 6550 |  | CORR | CIGR | 05:18 | 05:28 | 05:28 | 30 | 126 | 10 | EXT |  | 0.89 | (c)
71387.463 | 5.813 | 5.761 | -3.372 | -3.424 | -1860 | -1782 | -1790 | 371 | 3274 | 6551а |  | CORR | GENE | 04:32 | 04:45 | 04:44 | 150 | 140 | 14 | EXT |  | 0.9 | (c)
71387.618 | 5.968 | 5.965 | -3.217 | -3.22 | -1888 | -1849 | -1836 | 343 | 3200 | 6551а |  | CORR | CIGR | 04:28 | 04:34 | 04:36 | 20 | 104 | 11 | EXT |  | 0.88 | (c)
71387.733 | 6.083 | 6.072 | -3.102 | -3.113 | -2072 | -2043 | -2032 | 159 | 3093 | 6551а |  | CORR | CIGR | 03:58 | 04:03 | 04:05 | 20 | 79 | 11 | EXT |  | 0.88 | (c)
71390.835 | 0 | -0.009 | -1.915 | -1.924 | 1808 | -1881 | -2177 | 1701 |  | 6551б | Нарушение формы кольцевого шва | GWAN |  | 05:45 | 07:49 | 07:02 | 0 | 952 |  | INT | Нарушение формы кольцевого шва |  | (c)
71392.75 | 0 | 0 | -11.69 | -11.69 | 114 | 279 | 398 | 114 | 0 | 6551в | Непровар / утяжина | GWAN |  | 04:14 | 04:40 | 04:60 | 0 | 568 | 16 | INT | Непровар / утяжина Толщины: 18,7 / 16,5 мм |  | (c)
71392.75 | 0 | -0.037 | -11.69 | -11.727 | 1435 | 1979 | 1748 | 1435 |  | 6551в | Нарушение формы кольцевого шва | GWAN |  | 07:47 | 09:15 | 08:38 | 0 | 627 |  | EXT | Нарушение формы кольцевого шва |  | (c)
71405.903 | 1.463 | 1.435 | -9.867 | -9.895 | -1509 | -1432 | -1436 | 1364 | 1435 | 6553 |  | GOUG | CIGR | 04:02 | 04:15 | 04:14 | 44 | 145 | 12 | EXT | Зона задиров. |  | (c)
71407.335 | 2.895 | 2.878 | -8.435 | -8.452 | -579 | -503 | -493 | 408 | 2878 | 6553 |  | GOUG | CIGR | 06:32 | 06:45 | 06:46 | 44 | 170 | 12 | EXT | Задир. |  | (c)
71412.504 | 8.064 | 7.996 | -3.266 | -3.334 | -77 | -15 | -42 | 7 | 2943 | 6553 |  | CORR | GENE | 07:53 | 08:03 | 07:59 | 391 | 70 | 10 | EXT |  | 0.93 | (c)
71412.627 | 8.187 | 8.032 | -3.143 | -3.298 | 143 | 190 | 182 | 143 | 3050 | 6553 |  | CORR | GENE | 08:29 | 08:36 | 08:35 | 248 | 77 | 10 | EXT |  | 0.91 | (c)
71414.127 | 9.687 | 9.673 | -1.643 | -1.657 | 118 | 237 | 222 | 118 | 1602 | 6553 |  | CORR | GENE | 08:25 | 08:44 | 08:42 | 55 | 209 | 10 | EXT |  | 0.89 | (c)
71427.37 | 0 | -0.035 | -11.36 | -11.395 | 876 | 1070 | 1145 | 817 |  | 6555 | Нарушение формы кольцевого шва | GWAN |  | 02:22 | 02:54 | 03:06 | 0 | 537 |  | EXT | Нарушение формы кольцевого шва Аномалия находится на отводе. |  | (c)
71427.37 | 0 | -0.013 | -11.36 | -11.373 | -2032 | -1843 | -1647 | 198 |  | 6555 | Нарушение формы кольцевого шва | GWAN |  | 06:33 | 07:03 | 07:35 | 0 | 771 |  | EXT | Нарушение формы кольцевого шва Аномалия находится на отводе. |  | (c)
71434.062 | 6.692 | 6.687 | -4.668 | -4.673 | -1593 | -1351 | -1405 | 638 | 4605 | 6555 |  | CORR | GENE | 07:44 | 08:23 | 08:14 | 68 | 376 | 11 | EXT | Аномалия находится на отводе. | 0.85 | (c)
71449.615 | 0 | -0.039 | -11.395 | -11.434 | -123 | 915 | 521 | 0 |  | 6557 | Нарушение формы кольцевого шва | GWAN |  | 10:52 | 01:39 | 12:35 | 0 | 1288 |  | EXT | Нарушение формы кольцевого шва |  | (c)
71479.799 | 7.759 | 7.743 | -3.731 | -3.747 | -2119 | -1974 | -1981 | 112 | 3707 | 6559 |  | CORR | CIGR | 08:36 | 08:60 | 08:59 | 40 | 275 | 12 | EXT |  | 0.89 | (c)
71483.53 | 0 | -0.022 | -11.215 | -11.237 | 1571 | 1664 | -1480 | 0 |  | 6560 | Нарушение формы кольцевого шва | GWAN |  | 01:36 | 01:51 | 05:24 | 0 | 2821 |  | INT | Нарушение формы кольцевого шва |  | (c)
71509.633 | 3.558 | 3.532 | -7.372 | -7.398 | 1586 | 1644 | 1653 | 510 | 3532 | 6562 |  | CORR | GENE | 03:58 | 04:07 | 04:08 | 50 | 135 | 14 | EXT |  | 0.84 | (c)
71510.469 | 4.394 | 4.323 | -6.536 | -6.607 | 1596 | 1609 | 1610 | 606 | 4323 | 6562 |  | CORR | AXGR | 03:59 | 04:01 | 04:02 | 278 | 29 | 15 | EXT |  | 0.89 | (c)
71511.352 | 5.277 | 5.263 | -5.653 | -5.667 | 1409 | 1458 | 1464 | 711 | 5263 | 6562 |  | CORR | CIGR | 03:29 | 03:37 | 03:38 | 26 | 111 | 11 | EXT |  | 0.84 | (c)
71516.811 | 10.736 | 10.213 | -0.194 | -0.717 | 2193 | 2200 | 2224 | 0 | 174 | 6562 |  | CORR | GENE | 05:36 | 05:37 | 05:41 | 543 | 62 | 14 | EXT |  | 0.92 | (c)
71527.732 | 10.727 | 10.687 | -0.123 | -0.163 | 791 | 820 | 817 | 791 | 37 | 6563 |  | CORR | GENE | 04:36 | 04:41 | 04:40 | 126 | 52 | 10 | EXT |  | 0.9 | (c)
71527.998 | 0.143 | 0.035 | -11.157 | -11.265 | 152 | 182 | 201 | 152 | 35 | 6564 |  | CORR | GENE | 04:22 | 04:27 | 04:30 | 161 | 98 | 10 | EXT |  | 0.9 | (c)
71532.974 | 5.119 | 4.246 | -6.181 | -7.054 | 38 | 92 | 83 | 38 | 4246 | 6564 |  | CORR | GENE | 04:03 | 04:12 | 04:11 | 1182 | 89 | 10 | EXT |  | 0.96 | (c)
71549.623 | 10.468 | 10.429 | -0.332 | -0.371 | 0 | 72 | 93 | 0 | 325 | 6565 |  | CORR | CIGR | 07:04 | 07:16 | 07:19 | 46 | 185 | 11 | EXT |  | 0.89 | (c)
71553.798 | 3.843 | 3.819 | -7.637 | -7.661 | 1548 | 1606 | 1640 | 498 | 3819 | 6566 |  | CORR | CIGR | 06:10 | 06:20 | 06:25 | 37 | 184 | 10 | EXT |  | 0.89 | (c)
71561.435 | 0 | -0.02 | -10.77 | -10.79 | 1279 | 2227 | 1807 | 0 |  | 6567 | Нарушение формы кольцевого шва | GWAN |  | 02:12 | 04:45 | 03:37 | 0 | 1056 |  | EXT | Нарушение формы кольцевого шва |  | (c)
71603.496 | 8.466 | 8.378 | -2.589 | -2.677 | 1665 | 1695 | 1724 | 1665 | 2532 | 6570 |  | DENT | GENE | 03:40 | 03:45 | 03:49 | 145 | 118 | 0.6 | N/A | Глубина вмятины: 8 мм (0,6%). Линейка: 15 см в (838 см; 03:45 ч:мин) |  | (c)
71640.174 | 11.314 | 11.314 | -0.026 | -0.026 | 2164 | 2190 | 2224 | 2164 | 7 | 6573 |  | CORR | CIGR | 02:14 | 02:19 | 02:24 | 19 | 120 | 12 | EXT |  | 0.89 | (c)
71640.234 | 0.034 | 0.03 | -11.431 | -11.435 | 2188 | -2173 | -2155 | 2037 | 30 | 6574 |  | CORR | CIGR | 02:21 | 02:37 | 02:40 | 38 | 236 | 10 | EXT |  | 0.89 | (c)
71651.665 | 0 | -0.037 | -11.39 | -11.427 | 464 | 1082 | 1262 | 172 |  | 6575 | Нарушение формы кольцевого шва | GWAN |  | 04:14 | 05:54 | 06:23 | 0 | 1595 |  | EXT | Нарушение формы кольцевого шва |  | (c)
71651.665 | 0 | -0.033 | -11.39 | -11.423 | -1602 | -1289 | -1387 | 628 |  | 6575 | Нарушение формы кольцевого шва | GWAN |  | 10:41 | 11:31 | 11:16 | 0 | 431 |  | EXT | Нарушение формы кольцевого шва |  | (c)
71652.179 | 0.514 | 0.342 | -10.876 | -11.048 | 582 | 648 | 628 | 582 | 342 | 6575 |  | CORR | GENE | 04:33 | 04:44 | 04:41 | 299 | 92 | 10 | EXT |  | 0.87 | (c)
71656.53 | 4.865 | 4.836 | -6.525 | -6.554 | 193 | 266 | 313 | 193 | 4836 | 6575 |  | CORR | CIGR | 03:31 | 03:42 | 03:50 | 44 | 240 | 10 | EXT |  | 0.84 | (c)
71658.234 | 6.569 | 6.527 | -4.821 | -4.863 | 552 | 568 | 561 | 552 | 4767 | 6575 |  | CORR | AXGR | 04:29 | 04:31 | 04:30 | 96 | 18 | 14 | EXT |  | 0.85 | (c)
71658.443 | 6.778 | 6.737 | -4.612 | -4.653 | 531 | 548 | 540 | 531 | 4516 | 6575 |  | CORR | AXGR | 04:25 | 04:28 | 04:27 | 137 | 17 | 11 | EXT |  | 0.85 | (c)
71675.244 | 0.754 | 0.737 | -10.566 | -10.583 | 1577 | 1600 | 1617 | 574 | 737 | 6577 |  | CORR | CIGR | 04:53 | 04:57 | 04:59 | 17 | 80 | 11 | EXT |  | 0.84 | (c)
71689.417 | 3.607 | 3.58 | -8.028 | -8.055 | 2119 | 2163 | 2193 | 0 | 3580 | 6578 |  | CORR | CIGR | 03:51 | 03:58 | 04:03 | 45 | 148 | 10 | EXT |  | 0.84 | (c)
71689.819 | 4.009 | 3.697 | -7.626 | -7.938 | -2200 | -2172 | -2181 | 30 | 3697 | 6578 |  | CORR | AXGR | 04:14 | 04:18 | 04:17 | 514 | 40 | 12 | EXT |  | 0.9 | (c)
71690.078 | 4.268 | 4.229 | -7.367 | -7.406 | 2043 | 2107 | 2125 | 23 | 4229 | 6578 |  | CORR | CIGR | 03:38 | 03:49 | 03:52 | 41 | 165 | 12 | EXT |  | 0.84 | (c)
71692.926 | 7.116 | 7.098 | -4.519 | -4.537 | -1725 | -1716 | -1687 | 505 | 4519 | 6578 |  | CORR | CIGR | 05:30 | 05:32 | 05:36 | 18 | 76 | 10 | EXT |  | 0.84 | (c)
71697.445 | 0 | -0.016 | -11.46 | -11.476 | -36 | 130 | 131 | 0 |  | 6579 | Нарушение формы кольцевого шва | GWAN |  | 02:01 | 02:28 | 02:28 | 0 | 334 |  | EXT | Нарушение формы кольцевого шва |  | (c)
71697.445 | 0 | -0.005 | -11.46 | -11.465 | 1241 | 1537 | 1428 | 614 |  | 6579 | Нарушение формы кольцевого шва | GWAN |  | 05:27 | 06:15 | 05:57 | 0 | 375 |  | EXT | Нарушение формы кольцевого шва |  | (c)
71699.152 | 1.707 | 1.633 | -9.753 | -9.827 | 1635 | 1794 | 1756 | 353 | 1633 | 6579 |  | CORR | GENE | 06:31 | 06:56 | 06:50 | 89 | 243 | 11 | EXT |  | 0.85 | (c)
71720.23 | 0 | -0.046 | -3.51 | -3.556 | -1182 | -412 | -538 | 105 |  | 6581 | Нарушение формы кольцевого шва | GWAN |  | 10:19 | 00:23 | 12:03 | 0 | 1287 |  | EXT | Нарушение формы кольцевого шва |  | (c)
71720.571 | 0.341 | 0.33 | -3.169 | -3.18 | 1026 | 1039 | 1054 | 1026 | 330 | 6581 |  | CORR | CIGR | 04:15 | 04:18 | 04:20 | 21 | 57 | 11 | EXT |  | 0.88 | (c)
71723.849 | 0.109 | 0.044 | -6.941 | -7.006 | 918 | 1508 | 1220 | 709 | 44 | 6582 |  | CORR | GENE | 03:53 | 05:28 | 04:42 | 70 | 604 | 10 | EXT |  | 0.89 | (c)
71729.128 | 5.388 | 5.354 | -1.662 | -1.696 | -2159 | -2128 | -2079 | 71 | 1597 | 6582 |  | GOUG | GENE | 07:36 | 07:42 | 07:49 | 99 | 161 | 6 | EXT | Задир. |  | (c)
71739.735 | 0 | -0.041 | -2.43 | -2.471 | 91 | 123 | 433 | 91 |  | 6583б | Нарушение формы кольцевого шва | GWAN |  | 02:16 | 02:21 | 03:11 | 0 | 684 |  | INT | Нарушение формы кольцевого шва Аномалия находится на упругопластическом изгибе: R=339 D, максимальное растяжение на 6.5 час. |  | (c)
71739.735 | 0 | 0 | -2.43 | -2.43 | 1031 | 1185 | 1218 | 825 | 0 | 6583б | Непровар / утяжина | GWAN |  | 04:48 | 05:13 | 05:18 | 0 | 375 | 10 | INT | Непровар / утяжина Толщины: 15,7 / 16,5 мм Аномалия находится на упругопластическом изгибе: R=339 D, максимальное растяжение на 6.5 час. |  | (c)
71742.165 | 0 | -0.045 | -11.28 | -11.325 | 679 | 782 | 934 | 679 |  | 6584 | Нарушение формы кольцевого шва | GWAN |  | 00:30 | 00:47 | 01:11 | 0 | 511 |  | EXT | Нарушение формы кольцевого шва Аномалия находится на упругопластическом изгибе: R=375 D, максимальное растяжение на 6.9 час. |  | (c)
71817.568 | 7.483 | 7.455 | -3.887 | -3.915 | -442 | -420 | -375 | 308 | 3881 | 6590 |  | CORR | CIGR | 07:50 | 07:54 | 08:01 | 34 | 134 | 13 | EXT |  | 0.89 | (c)
71821.435 | 11.35 | 11.27 | -0.02 | -0.1 | -228 | -173 | -172 | 116 | 11 | 6590 |  | CORR | GENE | 08:24 | 08:33 | 08:34 | 89 | 112 | 10 | EXT |  | 0.89 | (c)
71821.455 | 0 | -0.032 | -10.755 | -10.787 | 2131 | -1634 | -1909 | 0 |  | 6591 | Нарушение формы кольцевого шва | GWAN |  | 08:41 | 10:33 | 09:49 | 0 | 842 |  | EXT | Нарушение формы кольцевого шва Аномалия находится на отводе. |  | (c)
71829.707 | 8.252 | 8.191 | -2.503 | -2.564 | 144 | 201 | 280 | 144 | 2499 | 6591 |  | CORR | GENE | 03:20 | 03:29 | 03:42 | 65 | 273 | 10 | EXT | Аномалия находится на отводе. | 0.89 | (c)
71830.913 | 9.458 | 9.43 | -1.297 | -1.325 | 446 | 447 | 526 | 446 | 1292 | 6591 |  | CORR | CIGR | 04:09 | 04:09 | 04:22 | 33 | 161 | 10 | EXT | Аномалия находится на отводе. | 0.89 | (c)
71835.35 | 3.14 | 3.12 | -8.1 | -8.12 | -1819 | -1812 | -1809 | 412 | 3120 | 6592 | Заварка технологического отверстия | ARTD | PITT | 07:45 | 07:46 | 07:47 | 20 | 20 |  | EXT | Заварка технологического отверстия |  | (c)
71836.85 | 4.64 | 4.629 | -6.6 | -6.611 | -2037 | -2029 | -2015 | 194 | 4629 | 6592 |  | GOUG | PITT | 07:10 | 07:11 | 07:13 | 69 | 44 | 10 | EXT | Задир. |  | (b)
71836.884 | 4.674 | 4.617 | -6.566 | -6.623 | -2040 | -2009 | -1999 | 191 | 4617 | 6592 |  | DENT | GENE | 07:09 | 07:14 | 07:16 | 106 | 81 | 0.6 | N/A | Глубина вмятины: 9 мм (0,6%). Линейка: 11 см в (462 см; 07:14 ч:мин) Аномалия находится вблизи дефекта потери металла. |  | (b)
71912.065 | 0 | -0.005 | -11.13 | -11.135 | 1346 | 1555 | 1505 | 1346 |  | 6599 | Нарушение формы кольцевого шва | GWAN |  | 04:48 | 05:22 | 05:14 | 0 | 318 |  | EXT | Нарушение формы кольцевого шва |  | (c)
71945.335 | 0 | -0.037 | -11.3 | -11.337 | 466 | 1009 | 1033 | 466 |  | 6602 | Нарушение формы кольцевого шва | GWAN |  | 10:28 | 11:55 | 11:59 | 0 | 1134 |  | EXT | Нарушение формы кольцевого шва Аномалия находится на отводе. |  | (c)
71960.104 | 0.474 | 0.444 | -7.216 | -7.246 | 1536 | 1551 | 1584 | 599 | 444 | 6604 |  | CORR | CIGR | 04:20 | 04:23 | 04:28 | 30 | 96 | 12 | EXT |  | 0.89 | (c)
72012.115 | 0 | -0.023 | -11.02 | -11.043 | -1981 | -1862 | -1862 | 1743 |  | 6609 | Нарушение формы кольцевого шва | GWAN |  | 00:23 | 00:42 | 00:42 | 0 | 238 |  | EXT | Нарушение формы кольцевого шва |  | (c)
72012.115 | 0 | -0.011 | -11.02 | -11.031 | -125 | -8 | 24 | 0 |  | 6609 | Нарушение формы кольцевого шва | GWAN |  | 05:22 | 05:41 | 05:46 | 0 | 296 |  | EXT | Нарушение формы кольцевого шва |  | (c)
72023.135 | 0 | -0.02 | -10.42 | -10.44 | 178 | 246 | 700 | 178 |  | 6610 | Нарушение формы кольцевого шва | GWAN |  | 04:37 | 04:48 | 06:01 | 0 | 1042 |  | EXT | Нарушение формы кольцевого шва |  | (c)
72023.135 | 0 | -0.032 | -10.42 | -10.452 | -2006 | -1918 | -1877 | 1748 |  | 6610 | Нарушение формы кольцевого шва | GWAN |  | 10:45 | 10:59 | 11:05 | 0 | 258 |  | EXT | Нарушение формы кольцевого шва |  | (c)
72027.224 | 4.089 | 4.078 | -6.331 | -6.342 | -17 | 1 | 32 | 0 | 4078 | 6610 |  | CORR | CIGR | 04:06 | 04:09 | 04:13 | 22 | 97 | 10 | EXT |  | 0.89 | (c)
72028.097 | 4.962 | 4.895 | -5.458 | -5.525 | 65 | 83 | 172 | 65 | 4895 | 6610 |  | CORR | GENE | 04:19 | 04:22 | 04:36 | 84 | 214 | 10 | EXT |  | 0.89 | (c)
72030.365 | 7.23 | 7.11 | -3.19 | -3.31 | 181 | 205 | 193 | 181 | 3121 | 6610 |  | CORR | AXGR | 04:38 | 04:41 | 04:40 | 189 | 24 | 11 | EXT |  | 0.91 | (c)
72033.555 | 0 | -0.021 | -11.275 | -11.296 | -500 | -313 | -313 | 126 |  | 6611 | Нарушение формы кольцевого шва | GWAN |  | 05:22 | 05:52 | 05:52 | 0 | 374 |  | EXT | Нарушение формы кольцевого шва |  | (c)
72067.505 | 0 | -0.028 | -11.505 | -11.533 | -1831 | -1370 | -1481 | 1131 |  | 6614 | Нарушение формы кольцевого шва | GWAN |  | 10:05 | 11:20 | 11:02 | 0 | 700 |  | EXT | Нарушение формы кольцевого шва |  | (c)
72079.01 | 0 | -0.029 | -11.38 | -11.409 | -295 | -156 | -87 | 0 |  | 6615 | Нарушение формы кольцевого шва | GWAN |  | 08:31 | 08:54 | 09:05 | 0 | 416 |  | EXT | Нарушение формы кольцевого шва |  | (c)
72101.193 | 0.038 | 0.028 | -11.347 | -11.357 | 1530 | 1607 | 1613 | 535 | 28 | 6617 | Металлургический дефект | MIAN | CIGR | 06:24 | 06:36 | 06:37 | 17 | 165 |  | INT | Металлургический дефект Эквивалент потери металла 16%. |  | (c)
72114.244 | 1.704 | 1.687 | -9.686 | -9.703 | -2102 | -2093 | -2016 | 129 | 1687 | 6618 |  | CORR | GENE | 05:10 | 05:11 | 05:24 | 54 | 172 | 10 | EXT |  | 0.89 | (c)
72118.613 | 6.073 | 6.046 | -5.317 | -5.344 | -2214 | -1920 | -2010 | 17 | 5230 | 6618 |  | CORR | GENE | 04:52 | 05:39 | 05:25 | 114 | 408 | 11 | EXT |  | 0.89 | (c)
72125.313 | 1.383 | 1.101 | -9.687 | -9.969 | 1937 | 2004 | 1981 | 206 | 1101 | 6619 |  | CORR | GENE | 04:34 | 04:45 | 04:41 | 562 | 88 | 12 | EXT |  | 0.95 | (c)
72132.558 | 8.628 | 8.609 | -2.442 | -2.461 | 1821 | 1896 | 1885 | 281 | 2410 | 6619 |  | CORR | GENE | 04:15 | 04:28 | 04:26 | 51 | 129 | 10 | EXT |  | 0.89 | (c)
72144.174 | 9.174 | 9.153 | -2.271 | -2.292 | 2107 | 2141 | 2166 | 5 | 2249 | 6620 |  | CORR | CIGR | 06:38 | 06:44 | 06:48 | 43 | 118 | 11 | EXT |  | 0.89 | (c)
72158.585 | 1.21 | 1.157 | -10.15 | -10.203 | 1131 | 1294 | 1317 | 727 | 1157 | 6622 |  | CORR | GENE | 05:46 | 06:12 | 06:16 | 106 | 372 | 11 | EXT |  | 0.89 | (c)
72160.423 | 3.048 | 3.047 | -8.312 | -8.313 | 1575 | 1648 | 1644 | 517 | 3047 | 6622 |  | CORR | CIGR | 06:58 | 07:09 | 07:09 | 35 | 138 | 10 | EXT |  | 0.89 | (c)
72162.755 | 5.38 | 5.379 | -5.98 | -5.981 | 1382 | 1403 | 1435 | 742 | 5379 | 6622 |  | CORR | CIGR | 06:26 | 06:30 | 06:35 | 24 | 106 | 10 | EXT |  | 0.88 | (c)
72179.925 | 0 | -0.03 | -11.57 | -11.6 | 877 | 1055 | 1076 | 877 |  | 6624 | Нарушение формы кольцевого шва | GWAN |  | 00:04 | 00:33 | 00:36 | 0 | 398 |  | EXT | Нарушение формы кольцевого шва |  | (c)
72179.925 | 0 | -0.028 | -11.57 | -11.598 | -2090 | -1727 | -1779 | 1468 |  | 6624 | Вышлифовка на шве | GWAN | GENE | 04:05 | 05:04 | 04:55 | 71 | 622 | 12 | EXT | Вышлифовка на шве | 0.89 | (c)
72179.925 | 0 | -0.021 | -11.57 | -11.591 | -1257 | -1009 | -1034 | 812 |  | 6624 | Вышлифовка на шве | GWAN | GENE | 06:20 | 06:60 | 06:56 | 48 | 445 | 10 | EXT | Вышлифовка на шве | 0.89 | (c)
72191.495 | 0 | -0.025 | -10.28 | -10.305 | -1567 | -1207 | -1105 | 643 |  | 6625 | Нарушение формы кольцевого шва | GWAN |  | 01:12 | 02:10 | 02:26 | 0 | 924 |  | EXT | Нарушение формы кольцевого шва |  | (c)
72201.775 | 0 | -0.019 | -11.495 | -11.514 | 1757 | 1909 | 2067 | 0 |  | 6626 | Нарушение формы кольцевого шва | GWAN |  | 05:02 | 05:26 | 05:52 | 0 | 620 |  | EXT | Нарушение формы кольцевого шва |  | (c)
72261.226 | 3.756 | 3.721 | -7.349 | -7.384 | 217 | 353 | 337 | 217 | 3721 | 6631 |  | CORR | GENE | 02:12 | 02:34 | 02:31 | 54 | 241 | 10 | EXT |  | 0.89 | (c)
72261.9 | 4.43 | 4.37 | -6.675 | -6.735 | 512 | 775 | 781 | 512 | 4370 | 6631 |  | CORR | GENE | 02:59 | 03:42 | 03:43 | 85 | 538 | 11 | EXT |  | 0.89 | (c)
72268.575 | 0 | -0.019 | -8.59 | -8.609 | 1155 | 1475 | 1562 | 262 |  | 6632а | Нарушение формы кольцевого шва | GWAN |  | 05:17 | 06:09 | 06:23 | 0 | 814 |  | EXT | Нарушение формы кольцевого шва |  | (c)
72277.165 | 0 | -0.042 | -3 | -3.042 | -1134 | -428 | -369 | 396 |  | 6632б | Нарушение формы кольцевого шва | GWAN |  | 09:52 | 11:46 | 11:55 | 0 | 1530 |  | EXT | Нарушение формы кольцевого шва |  | (c)
72291.21 | 0 | -0.002 | -11.01 | -11.012 | 1305 | 1662 | 1551 | 435 |  | 6634 | Нарушение формы кольцевого шва | GWAN |  | 04:45 | 05:43 | 05:25 | 0 | 490 |  | EXT | Нарушение формы кольцевого шва |  | (c)
72291.21 | 0 | -0.022 | -11.01 | -11.032 | -2137 | -1812 | -1828 | 93 |  | 6634 | Нарушение формы кольцевого шва | GWAN |  | 07:30 | 08:22 | 08:19 | 0 | 618 |  | EXT | Нарушение формы кольцевого шва |  | (c)
72291.21 | 0 | -0.021 | -11.01 | -11.031 | -883 | -736 | -490 | 97 |  | 6634 | Нарушение формы кольцевого шва | GWAN |  | 10:52 | 11:16 | 11:55 | 0 | 786 |  | EXT | Нарушение формы кольцевого шва |  | (c)
72302.22 | 0 | -0.024 | -11.275 | -11.299 | 1638 | 1857 | 1793 | 283 |  | 6635 | Нарушение формы кольцевого шва | GWAN |  | 04:41 | 05:17 | 05:06 | 0 | 310 |  | EXT | Нарушение формы кольцевого шва |  | (c)
72323.036 | 9.541 | 9.417 | -2.044 | -2.168 | 705 | 733 | 732 | 705 | 1897 | 6636 | Дефект проката | MIAN | GENE | 04:49 | 04:53 | 04:53 | 271 | 53 |  | INT | Дефект проката Эквивалент потери металла 10%. Аномалия находится на отводе. |  | (c)
72339.509 | 2.824 | 2.783 | -7.876 | -7.917 | 896 | 998 | 949 | 896 | 2783 | 6638 |  | DENT | GENE | 11:07 | 11:23 | 11:15 | 128 | 105 | 0.7 | N/A | Глубина вмятины: 10 мм (0,7%). Линейка: 13 см в (278 см; 11:23 ч:мин) |  | (c)
72343.917 | 7.232 | 7.22 | -3.468 | -3.48 | -602 | -557 | -545 | 489 | 3455 | 6638 |  | CORR | CIGR | 07:05 | 07:12 | 07:14 | 25 | 113 | 10 | EXT | Аномалия находится на упругопластическом изгибе: R=666 D, максимальное растяжение на 5.9 час. | 0.89 | (c)
72347.385 | 0 | -0.032 | -11.595 | -11.627 | 1662 | 1812 | 1907 | 1662 |  | 6639 | Нарушение формы кольцевого шва | GWAN |  | 03:45 | 04:09 | 04:24 | 0 | 489 |  | EXT | Нарушение формы кольцевого шва Аномалия находится на упругопластическом изгибе: R=526 D, максимальное растяжение на 6 час. |  | (c)
72365.601 | 6.621 | 6.559 | -4.719 | -4.781 | 464 | 469 | 482 | 464 | 4219 | 6640 |  | CORR | AXGR | 04:01 | 04:02 | 04:04 | 562 | 35 | 11 | EXT |  | 0.95 | (c)
72365.602 | 6.622 | 6.587 | -4.718 | -4.753 | 568 | 586 | 581 | 568 | 4667 | 6640 |  | CORR | AXGR | 04:18 | 04:20 | 04:20 | 86 | 25 | 11 | EXT |  | 0.89 | (c)
72370.32 | 0 | -0.047 | -11.465 | -11.512 | 210 | 690 | 518 | 210 |  | 6641 | Нарушение формы кольцевого шва | GWAN |  | 00:57 | 02:15 | 01:47 | 0 | 617 |  | EXT | Нарушение формы кольцевого шва |  | (c)
72370.32 | 0 | -0.004 | -11.465 | -11.469 | -1590 | -1512 | -1293 | 640 |  | 6641 | Нарушение формы кольцевого шва | GWAN |  | 08:07 | 08:19 | 08:55 | 0 | 593 |  | EXT | Нарушение формы кольцевого шва |  | (c)
72381.785 | 0 | -0.029 | -11.325 | -11.354 | 817 | 1011 | 1252 | 545 |  | 6642 | Нарушение формы кольцевого шва | GWAN |  | 02:05 | 02:36 | 03:15 | 0 | 869 |  | EXT | Нарушение формы кольцевого шва |  | (c)
72381.785 | 0 | -0.035 | -11.325 | -11.36 | -1393 | -1095 | -1131 | 837 |  | 6642 | Нарушение формы кольцевого шва | GWAN |  | 08:08 | 08:56 | 08:50 | 0 | 524 |  | EXT | Нарушение формы кольцевого шва |  | (c)
72382.616 | 0.831 | 0.817 | -10.494 | -10.508 | 1600 | 1682 | 1668 | 495 | 817 | 6642 |  | CORR | CIGR | 04:11 | 04:25 | 04:22 | 33 | 135 | 12 | EXT |  | 0.89 | (c)
72393.11 | 0 | -0.027 | -10.575 | -10.602 | -1362 | -801 | -1030 | 697 |  | 6643 | Нарушение формы кольцевого шва | GWAN |  | 05:57 | 07:28 | 06:51 | 0 | 665 |  | EXT | Нарушение формы кольцевого шва |  | (c)
72403.685 | 0 | -0.031 | -11.355 | -11.386 | -464 | -255 | -325 | 185 |  | 6644 | Нарушение формы кольцевого шва | GWAN |  | 00:24 | 00:58 | 00:47 | 0 | 279 |  | EXT | Нарушение формы кольцевого шва |  | (c)
72403.685 | 0 | -0.027 | -11.355 | -11.382 | 754 | 1034 | 1554 | 0 |  | 6644 | Нарушение формы кольцевого шва | GWAN |  | 03:41 | 04:26 | 05:50 | 0 | 1599 |  | EXT | Нарушение формы кольцевого шва |  | (c)
72409.655 | 5.97 | 5.969 | -5.385 | -5.386 | 809 | 827 | 926 | 809 | 5363 | 6644 |  | CORR | CIGR | 03:50 | 03:53 | 04:09 | 23 | 233 | 12 | EXT |  | 0.84 | (c)
72415.04 | 0 | -0.025 | -10.57 | -10.595 | 18 | 354 | 294 | 18 |  | 6645 | Нарушение формы кольцевого шва | GWAN |  | 11:22 | 00:16 | 12:06 | 0 | 552 |  | EXT | Нарушение формы кольцевого шва |  | (c)
72415.707 | 0.667 | 0.648 | -9.903 | -9.922 | -1819 | -1778 | -1768 | 411 | 648 | 6645 |  | CORR | CIGR | 06:25 | 06:32 | 06:33 | 38 | 103 | 11 | EXT |  | 0.84 | (c)
72448.065 | 0 | -0.025 | -11.385 | -11.41 | -1987 | -1966 | -1964 | 1941 | 0 | 6648 | Внутришовный дефект | GWAN |  | 09:25 | 09:29 | 09:29 | 0 | 46 | 18 | MID | Внутришовный дефект |  | (c)
72503.52 | 0 | -0.022 | -11.305 | -11.327 | 761 | 1255 | 1341 | 310 |  | 6653 | Нарушение формы кольцевого шва | GWAN |  | 01:53 | 03:13 | 03:27 | 0 | 1160 |  | EXT | Нарушение формы кольцевого шва Аномалия находится на упругопластическом изгибе: R=301 D, максимальное растяжение на 6.1 час. |  | (c)
72503.52 | 0 | -0.029 | -11.305 | -11.334 | -1711 | -1503 | -1220 | 519 |  | 6653 | Нарушение формы кольцевого шва | GWAN |  | 07:14 | 07:47 | 08:33 | 0 | 982 |  | EXT | Нарушение формы кольцевого шва Аномалия находится на упругопластическом изгибе: R=301 D, максимальное растяжение на 6.1 час. |  | (c)
72514.825 | 0 | -0.024 | -11.44 | -11.464 | -1922 | -1737 | -1771 | 309 |  | 6654 | Нарушение формы кольцевого шва | GWAN |  | 08:51 | 09:20 | 09:15 | 0 | 302 |  | EXT | Нарушение формы кольцевого шва Аномалия находится на упругопластическом изгибе: R=536 D, максимальное растяжение на 6.3 час. |  | (c)
72566.374 | 6.499 | 6.341 | -4.771 | -4.929 | 1638 | 1840 | 1821 | 226 | 4568 | 6658 |  | DENT | GENE | 05:25 | 05:58 | 05:55 | 361 | 366 | 0.5 | N/A | Глубина вмятины: 7 мм (0,5%). Линейка: 36 см в (634 см; 05:58 ч:мин) |  | (c)
72568.584 | 8.709 | 8.649 | -2.561 | -2.621 | -896 | -888 | -885 | 874 | 2470 | 6658 |  | CORR | AXGR | 10:36 | 10:38 | 10:38 | 151 | 22 | 10 | EXT |  | 0.85 | (c)
72571.145 | 0 | -0.026 | -10.705 | -10.731 | 581 | 742 | 1091 | 581 |  | 6659 | Нарушение формы кольцевого шва | GWAN |  | 01:33 | 01:59 | 02:55 | 0 | 1020 |  | EXT | Нарушение формы кольцевого шва |  | (c)
72571.145 | 0 | -0.032 | -10.705 | -10.737 | 1995 | 2188 | -1668 | 0 |  | 6659 | Нарушение формы кольцевого шва | GWAN |  | 05:21 | 05:53 | 07:30 | 0 | 1596 |  | EXT | Нарушение формы кольцевого шва |  | (c)
72581.85 | 0 | -0.048 | -11.37 | -11.418 | 66 | 463 | 380 | 66 |  | 6660 | Нарушение формы кольцевого шва | GWAN |  | 11:47 | 00:51 | 12:38 | 0 | 629 |  | EXT | Нарушение формы кольцевого шва |  | (c)
72581.85 | 0 | -0.025 | -11.37 | -11.395 | 1355 | 1650 | 1574 | 436 |  | 6660 | Нарушение формы кольцевого шва | GWAN |  | 03:15 | 04:03 | 03:51 | 0 | 440 |  | EXT | Нарушение формы кольцевого шва |  | (c)
72581.85 | 0 | -0.037 | -11.37 | -11.407 | -1552 | -596 | -870 | 188 |  | 6660 | Нарушение формы кольцевого шва | GWAN |  | 07:26 | 10:00 | 09:16 | 0 | 1365 |  | EXT | Нарушение формы кольцевого шва |  | (c)
72593.22 | 0 | -0.039 | -11.565 | -11.604 | -1826 | -1518 | -1607 | 1387 |  | 6661 | Нарушение формы кольцевого шва | GWAN |  | 09:36 | 10:25 | 10:11 | 0 | 440 |  | EXT | Нарушение формы кольцевого шва |  | (c)
72661.155 | 0 | -0.03 | -11.54 | -11.57 | 1707 | 2101 | 2210 | 1707 |  | 6667 | Нарушение формы кольцевого шва | GWAN |  | 08:32 | 09:36 | 09:53 | 0 | 1006 |  | EXT | Нарушение формы кольцевого шва |  | (c)
72684.315 | 0 | -0.027 | -11.435 | -11.462 | 1113 | 1288 | 1357 | 1113 |  | 6669 | Нарушение формы кольцевого шва | GWAN |  | 07:58 | 08:26 | 08:37 | 0 | 487 |  | EXT | Нарушение формы кольцевого шва |  | (c)
72699.271 | 3.521 | 3.518 | -7.759 | -7.762 | -557 | -515 | -502 | 446 | 3518 | 6670 |  | CORR | CIGR | 11:25 | 11:32 | 11:34 | 33 | 111 | 12 | EXT |  | 0.84 | (c)
72707.03 | 0 | -0.038 | -11.505 | -11.543 | 73 | 351 | 303 | 73 |  | 6671 | Нарушение формы кольцевого шва | GWAN |  | 00:12 | 00:57 | 00:49 | 0 | 461 |  | EXT | Нарушение формы кольцевого шва |  | (c)
72707.03 | 0 | -0.018 | -11.505 | -11.523 | 2190 | -2178 | -2022 | 0 |  | 6671 | Нарушение формы кольцевого шва | GWAN |  | 05:54 | 06:09 | 06:34 | 0 | 498 |  | EXT | Нарушение формы кольцевого шва |  | (c)
72707.03 | 0 | -0.03 | -11.505 | -11.535 | -1173 | -857 | -961 | 749 |  | 6671 | Нарушение формы кольцевого шва | GWAN |  | 08:51 | 09:42 | 09:25 | 0 | 424 |  | EXT | Нарушение формы кольцевого шва |  | (c)
72718.535 | 0 | -0.024 | -11.375 | -11.399 | -19 | 215 | 144 | 0 |  | 6672 | Нарушение формы кольцевого шва | GWAN |  | 00:10 | 00:48 | 00:36 | 0 | 326 |  | EXT | Нарушение формы кольцевого шва |  | (c)
72718.535 | 0 | -0.028 | -11.375 | -11.403 | -1873 | -1594 | -1303 | 357 |  | 6672 | Нарушение формы кольцевого шва | GWAN |  | 07:11 | 07:56 | 08:43 | 0 | 1140 |  | EXT | Нарушение формы кольцевого шва |  | (c)
72729.91 | 0 | -0.028 | -11.465 | -11.493 | 657 | 973 | 911 | 657 |  | 6673 | Нарушение формы кольцевого шва | GWAN |  | 04:39 | 05:30 | 05:20 | 0 | 508 |  | EXT | Нарушение формы кольцевого шва Аномалия находится на отводе. |  | (c)
72729.91 | 0 | -0.068 | -11.465 | -11.533 | -1841 | -1328 | -1210 | 579 |  | 6673 | Нарушение формы кольцевого шва | GWAN |  | 09:56 | 11:18 | 11:37 | 0 | 1261 |  | EXT | Нарушение формы кольцевого шва Аномалия находится на отводе. |  | (c)
72774.294 | 10.154 | 10.071 | -1.106 | -1.189 | -2015 | -1955 | -1786 | 215 | 1087 | 6676 |  | CORR | GENE | 05:24 | 05:34 | 06:01 | 102 | 459 | 12 | EXT |  | 0.85 | (c)
72786.9 | 0 | -0.03 | -11.465 | -11.495 | -320 | 115 | -28 | 0 |  | 6678 | Нарушение формы кольцевого шва | GWAN |  | 10:20 | 11:30 | 11:07 | 0 | 584 |  | EXT | Нарушение формы кольцевого шва |  | (c)
72798.365 | 0 | -0.01 | -11.44 | -11.45 | 2128 | -1846 | -1886 | 0 |  | 6679 | Нарушение формы кольцевого шва | GWAN |  | 03:46 | 05:04 | 04:58 | 0 | 894 |  | EXT | Нарушение формы кольцевого шва |  | (c)
72798.365 | 0 | -0.014 | -11.44 | -11.454 | -1125 | -673 | -754 | 384 |  | 6679 | Нарушение формы кольцевого шва | GWAN |  | 07:01 | 08:14 | 08:01 | 0 | 741 |  | EXT | Нарушение формы кольцевого шва |  | (c)
72809.805 | 0 | -0.048 | -11.39 | -11.438 | -761 | 311 | -90 | 580 |  | 6680 | Нарушение формы кольцевого шва | GWAN |  | 10:02 | 00:55 | 11:51 | 0 | 1341 |  | EXT | Нарушение формы кольцевого шва |  | (c)
72809.805 | 0 | -0.025 | -11.39 | -11.415 | 2120 | -1921 | -2051 | 0 |  | 6680 | Нарушение формы кольцевого шва | GWAN |  | 05:47 | 06:55 | 06:34 | 0 | 580 |  | EXT | Нарушение формы кольцевого шва |  | (c)
72821.195 | 0 | -0.036 | -11.415 | -11.451 | 170 | 626 | 470 | 170 |  | 6681 | Нарушение формы кольцевого шва | GWAN |  | 10:48 | 00:02 | 11:36 | 0 | 600 |  | EXT | Нарушение формы кольцевого шва |  | (c)
72821.195 | 0 | -0.03 | -11.415 | -11.445 | 1288 | 1439 | 1432 | 654 |  | 6681 | Нарушение формы кольцевого шва | GWAN |  | 01:48 | 02:13 | 02:12 | 0 | 288 |  | EXT | Нарушение формы кольцевого шва |  | (c)
72821.195 | 0 | -0.025 | -11.415 | -11.44 | -708 | -527 | -556 | 405 |  | 6681 | Нарушение формы кольцевого шва | GWAN |  | 08:26 | 08:55 | 08:51 | 0 | 303 |  | EXT | Нарушение формы кольцевого шва |  | (c)
72832.61 | 0 | -0.027 | -11.305 | -11.332 | 226 | 364 | 356 | 226 |  | 6682 | Нарушение формы кольцевого шва | GWAN |  | 01:54 | 02:16 | 02:15 | 0 | 260 |  | EXT | Нарушение формы кольцевого шва |  | (c)
72832.61 | 0 | -0.02 | -11.305 | -11.325 | 1781 | 1973 | 1964 | 84 |  | 6682 | Нарушение формы кольцевого шва | GWAN |  | 06:05 | 06:36 | 06:35 | 0 | 366 |  | EXT | Нарушение формы кольцевого шва |  | (c)
72832.61 | 0 | -0.033 | -11.305 | -11.338 | -1731 | -1599 | -1544 | 500 |  | 6682 | Нарушение формы кольцевого шва | GWAN |  | 08:38 | 08:60 | 09:08 | 0 | 372 |  | EXT | Нарушение формы кольцевого шва |  | (c)
72843.915 | 0 | -0.031 | -11.64 | -11.671 | -1910 | -1746 | -1734 | 1558 |  | 6683 | Нарушение формы кольцевого шва | GWAN |  | 08:38 | 09:04 | 09:06 | 0 | 352 |  | EXT | Нарушение формы кольцевого шва |  | (c)
72847.247 | 3.332 | 3.307 | -8.308 | -8.333 | 1853 | 1934 | 1929 | 1853 | 3307 | 6683 |  | CORR | CIGR | 06:45 | 06:58 | 06:58 | 45 | 152 | 10 | EXT |  | 0.89 | (c)
72855.314 | 11.399 | 10.829 | -0.241 | -0.811 | 1193 | 1242 | 1283 | 1193 | 177 | 6683 |  | CORR | GENE | 04:59 | 05:07 | 05:13 | 634 | 180 | 11 | EXT |  | 0.95 | (c)
72855.555 | 0 | -0.006 | -11.6 | -11.606 | -1308 | -1229 | -1235 | 1163 |  | 6684 | Нарушение формы кольцевого шва | GWAN |  | 03:16 | 03:29 | 03:28 | 0 | 145 |  | EXT | Нарушение формы кольцевого шва |  | (c)
72855.555 | 0 | -0.019 | -11.6 | -11.619 | 104 | 920 | 554 | 104 |  | 6684 | Нарушение формы кольцевого шва | GWAN |  | 07:04 | 09:16 | 08:17 | 0 | 900 |  | EXT | Нарушение формы кольцевого шва |  | (c)
72867.155 | 0 | -0.033 | -11.2 | -11.233 | 166 | 379 | 336 | 166 |  | 6685 | Нарушение формы кольцевого шва | GWAN |  | 10:38 | 11:12 | 11:05 | 0 | 339 |  | EXT | Нарушение формы кольцевого шва |  | (c)
72911.25 | 9.97 | 9.831 | -1.215 | -1.354 | 1854 | 1886 | 1893 | 299 | 882 | 6688 |  | CORR | GENE | 02:22 | 02:27 | 02:28 | 472 | 77 | 10 | EXT | Аномалия находится на упругопластическом изгибе: R=184 D, максимальное растяжение на 6 час. | 0.93 | (c)
72912.465 | 0 | -0.02 | -11.56 | -11.58 | 247 | 292 | 520 | 247 |  | 6689 | Нарушение формы кольцевого шва | GWAN |  | 03:03 | 03:10 | 03:47 | 0 | 546 |  | EXT | Нарушение формы кольцевого шва Аномалия находится на упругопластическом изгибе: R=175 D, максимальное растяжение на 6 час. |  | (c)
72912.465 | 0 | -0.021 | -11.56 | -11.581 | 1137 | 1344 | 1309 | 750 |  | 6689 | Нарушение формы кольцевого шва | GWAN |  | 05:26 | 05:60 | 05:54 | 0 | 343 |  | EXT | Нарушение формы кольцевого шва Аномалия находится на упругопластическом изгибе: R=175 D, максимальное растяжение на 6 час. |  | (c)
72912.465 | 0 | -0.026 | -11.56 | -11.586 | 1686 | 1935 | 1871 | 174 |  | 6689 | Нарушение формы кольцевого шва | GWAN |  | 06:55 | 07:35 | 07:25 | 0 | 370 |  | EXT | Нарушение формы кольцевого шва Аномалия находится на упругопластическом изгибе: R=175 D, максимальное растяжение на 6 час. |  | (c)
72912.465 | 0 | -0.033 | -11.56 | -11.593 | 2179 | -2089 | -2030 | 0 |  | 6689 | Нарушение формы кольцевого шва | GWAN |  | 08:14 | 08:46 | 08:55 | 0 | 504 |  | EXT | Нарушение формы кольцевого шва Аномалия находится на упругопластическом изгибе: R=175 D, максимальное растяжение на 6 час. |  | (c)
72917.345 | 4.88 | 4.867 | -6.68 | -6.693 | 705 | 992 | 965 | 705 | 4867 | 6689 |  | CORR | GENE | 04:17 | 05:03 | 04:59 | 71 | 520 | 8 | EXT | Аномалия находится на упругопластическом изгибе: R=195 D, максимальное растяжение на 5.9 час. | 1.37 | (a)
72923.635 | 11.17 | 11.134 | -0.39 | -0.426 | 1126 | 1217 | 1207 | 943 | 388 | 6689 |  | CORR | CIGR | 05:24 | 05:39 | 05:37 | 38 | 162 | 14 | EXT | Аномалия находится на упругопластическом изгибе: R=376 D, максимальное растяжение на 6.2 час. | 0.94 | (c)
72935.32 | 0 | -0.004 | -11.18 | -11.184 | 1807 | -2205 | 2103 | 1807 |  | 6691 | Нарушение формы кольцевого шва | GWAN |  | 04:60 | 06:12 | 05:47 | 0 | 591 |  | EXT | Нарушение формы кольцевого шва |  | (c)
72946.5 | 0 | -0.024 | -11.625 | -11.649 | 651 | 790 | 774 | 651 |  | 6692 | Нарушение формы кольцевого шва | GWAN |  | 11:35 | 11:58 | 11:55 | 0 | 245 |  | EXT | Нарушение формы кольцевого шва |  | (c)
72984.698 | 3.843 | 3.72 | -7.427 | -7.55 | 1772 | 1944 | 2132 | 1772 | 3720 | 6695 |  | GOUG | GENE | 04:32 | 04:60 | 05:30 | 198 | 719 | 7 | EXT | Задир. |  | (c)
73003.69 | 0 | -0.013 | -11.41 | -11.423 | 1289 | -1796 | 2113 | 0 |  | 6697 | Нарушение формы кольцевого шва | GWAN |  | 04:35 | 08:17 | 06:48 | 0 | 1648 |  | EXT | Нарушение формы кольцевого шва |  | (c)
73026.55 | 0 | -0.02 | -11.415 | -11.435 | -885 | -501 | -631 | 377 |  | 6699 | Нарушение формы кольцевого шва | GWAN |  | 11:16 | 00:18 | 11:57 | 0 | 508 |  | EXT | Нарушение формы кольцевого шва Аномалия находится на упругопластическом изгибе: R=612 D, максимальное растяжение на 5.6 час. |  | (c)
73026.55 | 0 | -0.017 | -11.415 | -11.432 | 533 | 841 | 1000 | 533 |  | 6699 | Нарушение формы кольцевого шва | GWAN |  | 03:05 | 03:54 | 04:20 | 0 | 935 |  | EXT | Нарушение формы кольцевого шва Аномалия находится на упругопластическом изгибе: R=612 D, максимальное растяжение на 5.6 час. |  | (c)
73032.679 | 6.129 | 6.123 | -5.286 | -5.292 | 1764 | 1803 | 1784 | 426 | 5249 | 6699 |  | CORR | PITT | 06:23 | 06:30 | 06:27 | 43 | 41 | 10 | EXT | Аномалия находится на упругопластическом изгибе: R=805 D, максимальное растяжение на 5.9 час. | 0.84 | (c)
73034.65 | 8.1 | 8.068 | -3.315 | -3.347 | -1946 | -1946 | -1930 | 284 | 3033 | 6699 |  | CORR | AXGR | 08:25 | 08:25 | 08:27 | 314 | 33 | 10 | EXT | Аномалия находится на упругопластическом изгибе: R=867 D, максимальное растяжение на 6.2 час. | 0.87 | (c)
73037.965 | 0 | -0.019 | -11.64 | -11.659 | -894 | -530 | -290 | 0 |  | 6700 | Нарушение формы кольцевого шва | GWAN |  | 07:59 | 08:58 | 09:37 | 0 | 1208 |  | EXT | Нарушение формы кольцевого шва Аномалия находится на упругопластическом изгибе: R=762 D, максимальное растяжение на 6.4 час. |  | (c)
73049.605 | 0 | -0.018 | -11.6 | -11.618 | -1648 | -1403 | -1474 | 1300 |  | 6701 | Нарушение формы кольцевого шва | GWAN |  | 09:10 | 09:50 | 09:38 | 0 | 348 |  | EXT | Нарушение формы кольцевого шва Аномалия находится на упругопластическом изгибе: R=377 D, максимальное растяжение на 6.2 час. |  | (c)
73061.205 | 0 | -0.024 | -10.795 | -10.819 | -499 | 990 | 303 | 499 |  | 6702 | Нарушение формы кольцевого шва | GWAN |  | 11:16 | 03:16 | 13:25 | 0 | 1604 |  | EXT | Нарушение формы кольцевого шва |  | (c)
73076.272 | 4.272 | 4.26 | -7.128 | -7.14 | 781 | 811 | 831 | 781 | 4260 | 6703 |  | CORR | CIGR | 07:39 | 07:44 | 07:47 | 19 | 100 | 11 | EXT |  | 0.89 | (c)
73083.4 | 0 | -0.018 | -11.41 | -11.428 | -1154 | -1074 | -1025 | 896 |  | 6704 | Нарушение формы кольцевого шва | GWAN |  | 01:45 | 01:58 | 02:06 | 0 | 258 |  | EXT | Нарушение формы кольцевого шва |  | (c)
73083.4 | 0 | -0.014 | -11.41 | -11.424 | -543 | -336 | -212 | 0 |  | 6704 | Нарушение формы кольцевого шва | GWAN |  | 03:23 | 03:57 | 04:17 | 0 | 663 |  | EXT | Нарушение формы кольцевого шва |  | (c)
73087.569 | 4.169 | 4.151 | -7.241 | -7.259 | -269 | -234 | -199 | 130 | 4151 | 6704 |  | CORR | CIGR | 04:08 | 04:13 | 04:19 | 31 | 139 | 10 | EXT |  | 0.89 | (c)
73089.617 | 6.217 | 6.063 | -5.193 | -5.347 | -87 | -16 | -43 | 0 | 4655 | 6704 |  | CORR | GENE | 04:37 | 04:48 | 04:44 | 692 | 87 | 10 | EXT |  | 0.95 | (c)
73105.585 | 10.775 | 10.746 | -0.535 | -0.564 | 200 | 345 | 306 | 200 | 481 | 6705 |  | CORR | GENE | 06:60 | 07:23 | 07:17 | 83 | 211 | 11 | EXT |  | 0.89 | (c)
73125.034 | 7.324 | 7.275 | -4.201 | -4.25 | 2179 | 2190 | 2200 | 9 | 3911 | 6707 |  | CORR | AXGR | 06:60 | 07:01 | 07:03 | 339 | 43 | 15 | EXT |  | 0.94 | (c)
73129.235 | 0 | -0.02 | -11.455 | -11.475 | 607 | 1588 | 1155 | 528 |  | 6708 | Нарушение формы кольцевого шва | GWAN |  | 01:03 | 03:41 | 02:31 | 0 | 1096 |  | EXT | Нарушение формы кольцевого шва |  | (c)
73175.07 | 1.62 | 1.453 | -9.84 | -10.007 | -477 | -469 | -459 | 442 | 1453 | 6712 |  | CORR | AXGR | 04:37 | 04:39 | 04:40 | 252 | 35 | 12 | EXT |  | 0.92 | (c)
73179.802 | 6.352 | 6.339 | -5.108 | -5.121 | 324 | 361 | 383 | 324 | 5087 | 6712 |  | CORR | CIGR | 06:47 | 06:53 | 06:56 | 34 | 117 | 10 | EXT |  | 0.89 | (c)
73185.024 | 0.114 | 0.088 | -11.146 | -11.172 | -741 | -671 | -668 | 595 | 88 | 6713 |  | CORR | CIGR | 05:20 | 05:31 | 05:31 | 42 | 146 | 10 | EXT |  | 0.89 | (c)
73188.059 | 3.149 | 3.139 | -8.111 | -8.121 | -409 | -328 | -327 | 246 | 3139 | 6713 |  | CORR | GENE | 06:13 | 06:26 | 06:26 | 76 | 162 | 10 | EXT |  | 0.89 | (c)
73201.289 | 5.119 | 5.098 | -6.486 | -6.507 | 114 | 172 | 275 | 114 | 5098 | 6714 |  | CORR | GENE | 04:52 | 05:02 | 05:18 | 113 | 322 | 10 | EXT |  | 0.89 | (c)
73203.809 | 7.639 | 7.576 | -3.966 | -4.029 | 527 | 724 | 661 | 527 | 3929 | 6714 |  | CORR | GENE | 05:59 | 06:31 | 06:20 | 100 | 268 | 10 | EXT |  | 0.89 | (c)
73214.232 | 6.457 | 6.433 | -5.178 | -5.202 | 45 | 93 | 108 | 45 | 5167 | 6715 |  | CORR | CIGR | 04:28 | 04:36 | 04:39 | 35 | 127 | 10 | EXT |  | 0.89 | (c)
73230.998 | 0.443 | 0.409 | -10.842 | -10.876 | 608 | 746 | 709 | 608 | 409 | 6717 |  | CORR | CIGR | 08:32 | 08:55 | 08:48 | 42 | 201 | 10 | EXT |  | 0.89 | (c)
73255.595 | 0 | -0.051 | -2.535 | -2.586 | 1675 | 1852 | 1967 | 0 |  | 6719б | Нарушение формы кольцевого шва | GWAN |  | 05:14 | 05:43 | 06:01 | 0 | 584 |  | INT | Нарушение формы кольцевого шва |  | (c)
73255.595 | 0 | -0.01 | -2.535 | -2.545 | -1279 | -1130 | -868 | 458 |  | 6719б | Нарушение формы кольцевого шва | GWAN |  | 09:18 | 09:42 | 10:24 | 0 | 821 |  | EXT | Нарушение формы кольцевого шва |  | (c)
73258.13 | 0 | 0 | -6.41 | -6.41 | -262 | -134 | 140 | 0 | 0 | 6719в | Непровар / утяжина | GWAN |  | 04:15 | 04:36 | 05:20 | 0 | 805 | 12 | INT | Непровар / утяжина Толщины: 16,5 / 15,7 мм |  | (c)
73294.576 | 7.016 | 6.78 | -4.424 | -4.66 | -124 | -47 | -47 | 0 | 4376 | 6722 |  | DENT | GENE | 02:53 | 03:06 | 03:06 | 284 | 154 | 0.5 | N/A | Глубина вмятины: 7 мм (0,5%). Линейка: 28 см в (678 см; 03:06 ч:мин) Аномалия находится вблизи продольного шва. |  | (c)
73315.146 | 4.531 | 4.183 | -6.874 | -7.222 | 144 | 239 | 214 | 144 | 4183 | 6724 |  | DENT | GENE | 05:37 | 05:52 | 05:48 | 387 | 140 | 0.6 | N/A | Глубина вмятины: 9 мм (0,6%). Линейка: 39 см в (418 см; 05:52 ч:мин) Аномалия находится вблизи продольного шва. |  | (c)
73322.889 | 0.869 | 0.854 | -10.316 | -10.331 | -1732 | -1732 | -1702 | 1671 | 854 | 6725 |  | CORR | CIGR | 05:26 | 05:26 | 05:31 | 17 | 61 | 11 | EXT |  | 0.89 | (c)
73322.976 | 0.956 | 0.877 | -10.229 | -10.308 | -1406 | -1378 | -1275 | 1143 | 877 | 6725 |  | CORR | GENE | 06:19 | 06:24 | 06:40 | 89 | 263 | 15 | EXT |  | 0.89 | (c)
73342.559 | 9.354 | 9.338 | -1.471 | -1.487 | 1097 | 1099 | 1138 | 1052 | 1467 | 6726 |  | CORR | CIGR | 05:12 | 05:13 | 05:19 | 20 | 81 | 10 | EXT |  | 0.88 | (c)
73350.232 | 6.202 | 6.128 | -5.223 | -5.297 | -1906 | -1887 | -1853 | 325 | 5141 | 6727 |  | DENT | GENE | 09:19 | 09:22 | 09:28 | 156 | 106 | 0.9 | N/A | Глубина вмятины: 13 мм (0,9%). Линейка: 16 см в (613 см; 09:22 ч:мин) |  | (c)
73353.93 | 9.9 | 9.894 | -1.525 | -1.531 | 907 | 928 | 951 | 907 | 1512 | 6727 |  | CORR | CIGR | 04:53 | 04:56 | 05:00 | 19 | 87 | 14 | EXT |  | 0.88 | (c)
73354.371 | 10.341 | 10.314 | -1.084 | -1.111 | 717 | 728 | 826 | 717 | 1074 | 6727 |  | CORR | CIGR | 04:22 | 04:24 | 04:40 | 37 | 217 | 10 | EXT |  | 0.89 | (c)
73362.998 | 7.543 | 7.54 | -3.782 | -3.785 | -2220 | -2189 | -2178 | 10 | 3762 | 6728 |  | CORR | CIGR | 03:58 | 04:03 | 04:05 | 23 | 85 | 10 | EXT |  | 0.88 | (c)
73367.625 | 0.845 | 0.821 | -10.355 | -10.379 | -1140 | -1119 | -1099 | 1057 | 821 | 6729 |  | CORR | CIGR | 04:01 | 04:05 | 04:08 | 24 | 83 | 10 | EXT |  | 0.89 | (c)
73368.495 | 1.715 | 1.683 | -9.485 | -9.517 | -1229 | -1176 | -1166 | 1103 | 1683 | 6729 |  | CORR | CIGR | 03:47 | 03:56 | 03:57 | 36 | 126 | 12 | EXT |  | 0.89 | (c)
73368.902 | 2.122 | 1.932 | -9.078 | -9.268 | 144 | 159 | 167 | 144 | 1932 | 6729 |  | CORR | AXGR | 07:29 | 07:31 | 07:32 | 289 | 47 | 10 | EXT |  | 0.92 | (c)
73369.758 | 2.978 | 2.923 | -8.222 | -8.277 | 69 | 284 | 225 | 69 | 2923 | 6729 |  | CORR | GENE | 07:17 | 07:51 | 07:42 | 88 | 312 | 10 | EXT |  | 0.89 | (c)
73375.923 | 9.143 | 9.114 | -2.057 | -2.086 | -908 | -893 | -856 | 804 | 2051 | 6729 |  | CORR | CIGR | 04:39 | 04:41 | 04:47 | 35 | 104 | 10 | EXT |  | 0.89 | (c)
73377.463 | 10.683 | 10.625 | -0.517 | -0.575 | -34 | -34 | -16 | 0 | 281 | 6729 |  | CORR | AXGR | 06:60 | 07:00 | 07:03 | 294 | 36 | 11 | EXT |  | 0.92 | (c)
73377.965 | 11.185 | 11.108 | -0.015 | -0.092 | 65 | 496 | 329 | 65 | 13 | 6729 |  | CORR | GENE | 07:16 | 08:26 | 07:59 | 79 | 528 | 13 | EXT |  | 0.89 | (c)
73378.005 | 0.025 | 0.008 | -11.41 | -11.427 | 998 | 1055 | 1059 | 998 | 8 | 6730 |  | CORR | CIGR | 06:50 | 06:59 | 06:60 | 17 | 121 | 11 | EXT |  | 0.89 | (c)
73378.518 | 0.538 | 0.524 | -10.897 | -10.911 | 30 | 55 | 92 | 30 | 524 | 6730 |  | CORR | CIGR | 04:14 | 04:18 | 04:24 | 22 | 124 | 10 | EXT |  | 0.89 | (c)
73386.799 | 8.819 | 8.71 | -2.616 | -2.725 | 214 | 296 | 372 | 214 | 1992 | 6730 |  | GOUG | GENE | 04:43 | 04:57 | 05:09 | 733 | 317 | 6 | EXT | Зона задиров. |  | (c)
73389.336 | 11.356 | 11.334 | -0.079 | -0.101 | 186 | 597 | 608 | 186 | 10 | 6730 |  | CORR | GENE | 04:39 | 05:45 | 05:47 | 91 | 843 | 11 | EXT |  | 0.89 | (c)
73399.448 | 10.033 | 9.871 | -1.172 | -1.334 | 2014 | 2042 | 2058 | 2014 | 965 | 6731 |  | CORR | GENE | 06:56 | 06:60 | 07:03 | 369 | 87 | 10 | EXT |  | 0.93 | (c)
73400.446 | 11.031 | 11.01 | -0.174 | -0.195 | 1707 | 1756 | 1812 | 1707 | 158 | 6731 |  | CORR | CIGR | 06:06 | 06:14 | 06:23 | 37 | 210 | 10 | EXT |  | 0.89 | (c)
73412.212 | 11.592 | 11.57 | -0.013 | -0.035 | -1781 | -1637 | -1661 | 1541 | 8 | 6732 |  | CORR | CIGR | 06:18 | 06:42 | 06:38 | 27 | 240 | 10 | EXT |  | 0.89 | (c)
73412.838 | 0.613 | 0.112 | -10.622 | -11.123 | 1306 | 1351 | 1398 | 1306 | 112 | 6733 |  | CORR | GENE | 06:18 | 06:26 | 06:33 | 534 | 184 | 10 | EXT |  | 0.94 | (c)
73436.993 | 2.818 | 2.8 | -7.302 | -7.32 | -1782 | -1668 | -1685 | 449 | 2800 | 6735 |  | CORR | CIGR | 04:41 | 04:60 | 04:57 | 38 | 194 | 10 | EXT |  | 0.89 | (c)
73438.943 | 4.768 | 4.731 | -5.352 | -5.389 | -1894 | -1710 | -1752 | 336 | 4731 | 6735 |  | CORR | GENE | 04:23 | 04:53 | 04:46 | 76 | 284 | 10 | EXT |  | 0.89 | (c)
73439.349 | 5.174 | 5.13 | -4.946 | -4.99 | -1912 | -1759 | -1729 | 319 | 4914 | 6735 |  | CORR | GENE | 04:20 | 04:45 | 04:50 | 76 | 365 | 10 | EXT |  | 0.89 | (c)
73440.167 | 5.992 | 5.968 | -4.128 | -4.152 | -1739 | -1679 | -1623 | 492 | 4108 | 6735 |  | CORR | CIGR | 04:48 | 04:58 | 05:07 | 44 | 231 | 10 | EXT |  | 0.89 | (c)
73465.522 | 10.247 | 10.222 | -0.778 | -0.803 | -2173 | -2112 | -2117 | 57 | 778 | 6737 |  | CORR | CIGR | 04:03 | 04:13 | 04:12 | 25 | 112 | 11 | EXT |  | 0.84 | (c)
73470.526 | 4.226 | 4.182 | -6.664 | -6.708 | 1587 | 1618 | 1697 | 1587 | 4182 | 6738 |  | GOUG | GENE | 05:08 | 05:13 | 05:26 | 51 | 221 | 6 | EXT | Задир. |  | (c)
73558.982 | 2.872 | 2.763 | -8.613 | -8.722 | -1051 | -796 | -923 | 796 | 2763 | 6746 |  | GOUG | GENE | 07:22 | 08:03 | 07:43 | 111 | 255 | 6 | EXT | Зона задиров. |  | (c)
73601.71 | 0 | -0.014 | -10.96 | -10.974 | 1229 | 1470 | 1421 | 617 |  | 6750 | Нарушение формы кольцевого шва | GWAN |  | 05:45 | 06:24 | 06:16 | 0 | 384 |  | EXT | Нарушение формы кольцевого шва |  | (c)
73611.157 | 9.447 | 9.416 | -1.513 | -1.544 | 937 | 982 | 993 | 937 | 1513 | 6750 |  | CORR | CIGR | 04:58 | 05:05 | 05:07 | 31 | 112 | 12 | EXT |  | 0.89 | (c)
73613.65 | 0.98 | 0.932 | -10.21 | -10.258 | 2020 | 2073 | 2055 | 140 | 932 | 6751 |  | DENT | GENE | 07:34 | 07:43 | 07:40 | 100 | 70 | 0.4 | N/A | Глубина вмятины: 6 мм (0,4%). Линейка: 10 см в (93 см; 07:43 ч:мин) Аномалия находится вблизи продольного шва. |  | (c)
73615.111 | 2.441 | 2.418 | -8.749 | -8.772 | 1367 | 1474 | 1455 | 687 | 2418 | 6751 |  | CORR | CIGR | 05:49 | 06:06 | 06:03 | 31 | 176 | 11 | EXT |  | 0.89 | (c)
73618.285 | 5.615 | 5.588 | -5.575 | -5.602 | 1798 | 1852 | 1838 | 353 | 5368 | 6751 |  | CORR | GENE | 06:58 | 07:07 | 07:05 | 234 | 79 | 10 | EXT |  | 0.91 | (c)
73618.828 | 6.158 | 6.141 | -5.032 | -5.049 | 1917 | 1934 | 1971 | 206 | 5032 | 6751 |  | CORR | CIGR | 07:18 | 07:20 | 07:26 | 17 | 107 | 11 | EXT |  | 0.88 | (c)
73714.215 | 10.775 | 10.739 | -0.715 | -0.751 | 399 | 668 | 617 | 399 | 683 | 6759 |  | CORR | GENE | 04:18 | 05:01 | 04:53 | 68 | 438 | 10 | EXT |  | 0.89 | (c)
73714.391 | 10.951 | 10.929 | -0.539 | -0.561 | 139 | 494 | 393 | 139 | 481 | 6759 |  | CORR | GENE | 03:36 | 04:33 | 04:17 | 80 | 508 | 11 | EXT |  | 0.89 | (c)
73718.02 | 3.09 | 3.074 | -8.315 | -8.331 | 640 | 660 | 710 | 640 | 3074 | 6760 |  | CORR | CIGR | 04:37 | 04:40 | 04:48 | 30 | 140 | 13 | EXT |  | 0.89 | (c)
73721.224 | 6.294 | 6.089 | -5.111 | -5.316 | 572 | 578 | 588 | 572 | 5027 | 6760 |  | CORR | AXGR | 04:26 | 04:27 | 04:29 | 289 | 32 | 12 | EXT |  | 0.92 | (c)
73760.63 | 0 | -0.019 | -11.635 | -11.654 | 1515 | 1771 | 1799 | 1515 |  | 6764 | Нарушение формы кольцевого шва | GWAN |  | 08:03 | 08:44 | 08:49 | 0 | 568 |  | EXT | Нарушение формы кольцевого шва |  | (c)
73786.261 | 2.391 | 2.378 | -8.984 | -8.997 | -823 | -642 | -703 | 582 | 2378 | 6766 |  | CORR | GENE | 05:36 | 06:06 | 05:56 | 64 | 241 | 11 | EXT |  | 0.89 | (c)
73786.72 | 2.85 | 2.584 | -8.525 | -8.791 | -602 | -520 | -545 | 488 | 2584 | 6766 |  | CORR | GENE | 06:12 | 06:25 | 06:21 | 650 | 114 | 11 | EXT |  | 0.95 | (c)
73787.8 | 3.93 | 3.906 | -7.445 | -7.469 | -661 | -630 | -597 | 533 | 3906 | 6766 |  | CORR | CIGR | 06:02 | 06:08 | 06:13 | 40 | 128 | 10 | EXT |  | 0.89 | (c)
73788.094 | 4.224 | 4.175 | -7.151 | -7.2 | -889 | -538 | -663 | 436 | 4175 | 6766 |  | CORR | GENE | 05:26 | 06:22 | 06:02 | 101 | 453 | 13 | EXT |  | 0.89 | (c)
73788.512 | 4.642 | 4.629 | -6.733 | -6.746 | -628 | -607 | -573 | 517 | 4629 | 6766 |  | CORR | CIGR | 06:08 | 06:11 | 06:17 | 21 | 111 | 10 | EXT |  | 0.89 | (c)
73788.605 | 4.735 | 4.718 | -6.64 | -6.657 | -598 | -572 | -539 | 479 | 4718 | 6766 |  | CORR | CIGR | 06:13 | 06:17 | 06:22 | 22 | 119 | 10 | EXT |  | 0.89 | (c)
73788.626 | 4.756 | 4.713 | -6.619 | -6.662 | -835 | -770 | -750 | 665 | 4713 | 6766 |  | CORR | GENE | 05:34 | 05:45 | 05:48 | 48 | 170 | 10 | EXT |  | 0.89 | (c)
73788.882 | 5.012 | 4.982 | -6.363 | -6.393 | -839 | -627 | -659 | 478 | 4982 | 6766 |  | CORR | CIGR | 05:34 | 06:08 | 06:03 | 44 | 361 | 11 | EXT |  | 0.89 | (c)
73794.418 | 10.548 | 10.504 | -0.827 | -0.871 | -1995 | -1864 | -1849 | 1703 | 807 | 6766 |  | CORR | GENE | 02:27 | 02:48 | 02:51 | 64 | 292 | 10 | EXT |  | 0.89 | (c)
73824.476 | 6.536 | 6.508 | -4.614 | -4.642 | -1029 | -976 | -960 | 890 | 4614 | 6769 |  | CORR | CIGR | 06:17 | 06:26 | 06:28 | 28 | 139 | 10 | EXT | Аномалия находится на отводе. | 0.89 | (c)
73825.269 | 7.329 | 7.281 | -3.821 | -3.869 | -1438 | -1377 | -1222 | 792 | 3819 | 6769 |  | CORR | GENE | 05:11 | 05:21 | 05:46 | 50 | 432 | 12 | EXT | Аномалия находится на отводе. | 0.89 | (c)
73825.578 | 7.638 | 7.607 | -3.512 | -3.543 | -1022 | -1001 | -956 | 889 | 3512 | 6769 |  | CORR | CIGR | 06:18 | 06:22 | 06:29 | 31 | 133 | 10 | EXT | Аномалия находится на отводе. | 0.89 | (c)
73857.64 | 5.32 | 5.235 | -5.82 | -5.905 | -2213 | -2213 | -2205 | 18 | 5235 | 6772 |  | CORR | AXGR | 03:37 | 03:37 | 03:39 | 215 | 16 | 13 | EXT |  | 0.91 | (c)
73858.629 | 6.309 | 6.309 | -4.831 | -4.831 | -2139 | -2077 | -2050 | 92 | 4806 | 6772 |  | CORR | CIGR | 03:49 | 03:59 | 04:04 | 25 | 177 | 10 | EXT |  | 0.88 | (c)
73862.077 | 9.757 | 9.735 | -1.383 | -1.405 | -1782 | -1645 | -1613 | 449 | 1349 | 6772 |  | CORR | GENE | 04:47 | 05:09 | 05:14 | 56 | 338 | 10 | EXT |  | 0.89 | (c)
73871.14 | 7.68 | 7.548 | -3.78 | -3.912 | 795 | 814 | 818 | 795 | 3680 | 6773 |  | CORR | AXGR | 02:30 | 02:33 | 02:34 | 232 | 47 | 11 | EXT |  | 0.87 | (c)
73874.92 | 0 | -0.019 | -11.44 | -11.459 | 1013 | 1135 | 1226 | 793 |  | 6774 | Нарушение формы кольцевого шва | GWAN |  | 04:15 | 04:34 | 04:49 | 0 | 425 |  | EXT | Нарушение формы кольцевого шва |  | (c)
73874.92 | 0 | -0.032 | -11.44 | -11.472 | -1637 | -1503 | -1281 | 593 |  | 6774 | Нарушение формы кольцевого шва | GWAN |  | 09:07 | 09:28 | 10:04 | 0 | 713 |  | EXT | Нарушение формы кольцевого шва |  | (c)
73883.026 | 8.106 | 8.091 | -3.334 | -3.349 | 1311 | 1439 | 1449 | 643 | 3314 | 6774 |  | CORR | CIGR | 05:03 | 05:23 | 05:25 | 35 | 277 | 11 | EXT |  | 0.84 | (c)
73886.36 | 0 | -0.026 | -11.49 | -11.516 | -657 | 482 | 157 | 0 |  | 6775 | Нарушение формы кольцевого шва | GWAN |  | 08:40 | 11:43 | 10:51 | 0 | 1628 |  | EXT | Нарушение формы кольцевого шва |  | (c)
73897.85 | 0 | -0.032 | -11.25 | -11.282 | -1587 | -884 | -1162 | 644 |  | 6776 | Нарушение формы кольцевого шва | GWAN |  | 10:10 | 00:03 | 11:18 | 0 | 848 |  | EXT | Нарушение формы кольцевого шва |  | (c)
73921.96 | 1.405 | 1.399 | -9.955 | -9.961 | 388 | 469 | 559 | 388 | 1399 | 6778 |  | CORR | GENE | 03:54 | 04:07 | 04:22 | 58 | 343 | 10 | EXT |  | 0.89 | (c)
73922.293 | 1.738 | 1.713 | -9.622 | -9.647 | 1297 | 1327 | 1436 | 655 | 1713 | 6778 |  | CORR | CIGR | 06:21 | 06:26 | 06:43 | 41 | 279 | 10 | EXT |  | 0.89 | (c)
73923.708 | 3.153 | 3.144 | -8.207 | -8.216 | 1407 | 1527 | 1527 | 583 | 3144 | 6778 |  | CORR | CIGR | 06:38 | 06:58 | 06:58 | 38 | 241 | 12 | EXT |  | 0.89 | (c)
73923.787 | 3.232 | 2.884 | -8.128 | -8.476 | 530 | 651 | 747 | 530 | 2884 | 6778 |  | CORR | GENE | 04:17 | 04:37 | 04:52 | 411 | 435 | 10 | EXT |  | 0.93 | (c)
73925.369 | 4.814 | 4.801 | -6.546 | -6.559 | 366 | 442 | 550 | 366 | 4801 | 6778 |  | CORR | CIGR | 03:50 | 04:03 | 04:20 | 36 | 368 | 10 | EXT |  | 0.89 | (c)
73927.718 | 7.163 | 7.144 | -4.197 | -4.216 | 850 | 1406 | 1218 | 645 | 4140 | 6778 |  | CORR | GENE | 05:09 | 06:38 | 06:08 | 76 | 736 | 10 | EXT |  | 0.89 | (c)
73935.823 | 3.908 | 3.873 | -7.577 | -7.612 | 936 | 1137 | 1130 | 906 | 3873 | 6779 |  | CORR | GENE | 03:48 | 04:20 | 04:19 | 69 | 389 | 12 | EXT |  | 0.89 | (c)
73972.195 | 6.185 | 6.153 | -4.91 | -4.942 | -739 | -661 | -647 | 554 | 4908 | 6782 |  | CORR | CIGR | 05:08 | 05:21 | 05:23 | 34 | 185 | 12 | EXT |  | 0.89 | (c)
73993.129 | 4.624 | 4.586 | -6.631 | -6.669 | 1658 | 1816 | 1932 | 24 | 4586 | 6784 |  | CORR | GENE | 06:11 | 06:37 | 06:56 | 67 | 548 | 10 | EXT |  | 0.89 | (c)
74000.015 | 0.255 | 0.191 | -11.06 | -11.124 | 962 | 968 | 985 | 962 | 191 | 6785 |  | CORR | AXGR | 04:25 | 04:26 | 04:29 | 137 | 45 | 15 | EXT |  | 0.86 | (c)
74001.353 | 1.593 | 1.344 | -9.722 | -9.971 | 1307 | 1339 | 1344 | 850 | 1344 | 6785 |  | CORR | GENE | 05:21 | 05:26 | 05:27 | 347 | 73 | 14 | EXT |  | 0.89 | (c)
74001.428 | 1.668 | 1.56 | -9.647 | -9.755 | 823 | 832 | 849 | 823 | 1560 | 6785 |  | CORR | GENE | 04:03 | 04:04 | 04:07 | 169 | 51 | 10 | EXT |  | 0.86 | (c)
74032.833 | 10.168 | 10.134 | -1.137 | -1.171 | 1545 | 1671 | 1664 | 448 | 1136 | 6787 |  | CORR | CIGR | 05:19 | 05:39 | 05:38 | 35 | 237 | 11 | EXT |  | 0.84 | (c)
74033.97 | 0 | -0.018 | -11.36 | -11.378 | -1974 | -1705 | -1669 | 256 |  | 6788 | Нарушение формы кольцевого шва | GWAN |  | 09:01 | 09:45 | 09:50 | 0 | 611 |  | EXT | Нарушение формы кольцевого шва |  | (c)
74045.886 | 0.556 | 0.479 | -10.574 | -10.651 | 2060 | 2101 | 2094 | 103 | 479 | 6789 |  | CORR | GENE | 07:27 | 07:33 | 07:32 | 545 | 67 | 10 | EXT |  | 0.94 | (c)
74047.329 | 1.999 | 1.869 | -9.131 | -9.261 | 1994 | 2018 | 2010 | 204 | 1869 | 6789 |  | CORR | AXGR | 07:16 | 07:20 | 07:19 | 235 | 33 | 13 | EXT |  | 0.92 | (c)
74051.417 | 6.087 | 6.028 | -5.043 | -5.102 | 1450 | 1786 | 1650 | 381 | 5010 | 6789 |  | CORR | GENE | 05:48 | 06:43 | 06:21 | 92 | 400 | 10 | EXT |  | 0.89 | (c)
74053.211 | 7.881 | 7.878 | -3.249 | -3.252 | 1385 | 1620 | 1611 | 393 | 3211 | 6789 |  | CORR | CIGR | 05:38 | 06:16 | 06:14 | 41 | 453 | 12 | EXT |  | 0.89 | (c)
74054.104 | 8.774 | 8.774 | -2.356 | -2.356 | 1736 | 1759 | 1785 | 397 | 2332 | 6789 |  | CORR | CIGR | 06:34 | 06:38 | 06:42 | 24 | 98 | 13 | EXT |  | 0.89 | (c)
74054.31 | 8.98 | 8.98 | -2.15 | -2.15 | 1893 | 1959 | 1977 | 170 | 2118 | 6789 |  | CORR | CIGR | 06:60 | 07:11 | 07:13 | 32 | 168 | 12 | EXT |  | 0.89 | (c)
74056.46 | 0 | -0.03 | -11.29 | -11.32 | 415 | -1658 | 1822 | 0 |  | 6790 | Нарушение формы кольцевого шва | GWAN |  | 03:56 | 10:21 | 07:43 | 0 | 2813 |  | EXT | Нарушение формы кольцевого шва |  | (c)
74067.75 | 0 | -0.014 | -11.46 | -11.474 | 1589 | 2020 | -1781 | 0 |  | 6791 | Нарушение формы кольцевого шва | GWAN |  | 02:33 | 03:42 | 05:29 | 0 | 2181 |  | EXT | Нарушение формы кольцевого шва |  | (c)
74098.213 | 7.633 | 7.633 | -3.837 | -3.837 | 1548 | 1552 | 1582 | 614 | 3819 | 6793 |  | CORR | CIGR | 05:15 | 05:15 | 05:20 | 18 | 68 | 10 | EXT |  | 0.84 | (c)
74113.435 | 0 | -0.037 | -11.375 | -11.412 | 1052 | 1523 | -2088 | 0 |  | 6795 | Нарушение формы кольцевого шва | GWAN |  | 00:16 | 01:32 | 03:49 | 0 | 2641 |  | EXT | Нарушение формы кольцевого шва |  | (c)
74124.81 | 0 | -0.014 | -11.025 | -11.039 | 645 | 818 | 1385 | 106 |  | 6796 | Нарушение формы кольцевого шва | GWAN |  | 04:39 | 05:07 | 06:39 | 0 | 1480 |  | EXT | Нарушение формы кольцевого шва |  | (c)
74135.835 | 0 | -0.049 | -11.625 | -11.674 | 322 | 1239 | 2222 | 322 |  | 6797 | Нарушение формы кольцевого шва | GWAN |  | 06:56 | 09:24 | 12:02 | 0 | 3801 |  | EXT | Нарушение формы кольцевого шва |  | (c)
74170.265 | 0 | -0.021 | -11.61 | -11.631 | -1856 | -1737 | -1314 | 374 |  | 6800 | Нарушение формы кольцевого шва | GWAN |  | 08:08 | 08:27 | 09:36 | 0 | 1084 |  | EXT | Нарушение формы кольцевого шва |  | (c)
74187.773 | 5.898 | 5.859 | -5.537 | -5.576 | 2144 | 2214 | 2218 | 0 | 5532 | 6801 |  | CORR | CIGR | 04:27 | 04:38 | 04:39 | 44 | 148 | 10 | EXT |  | 0.84 | (c)
74203.158 | 9.848 | 9.8 | -1.567 | -1.615 | 1665 | 1841 | 1928 | 39 | 1510 | 6802 |  | CORR | GENE | 05:06 | 05:34 | 05:48 | 105 | 527 | 10 | EXT |  | 0.85 | (c)
74204.725 | 0 | -0.045 | -10.985 | -11.03 | 391 | 1460 | 1640 | 391 |  | 6803 | Нарушение формы кольцевого шва | GWAN |  | 07:29 | 10:21 | 10:50 | 0 | 2499 |  | EXT | Нарушение формы кольцевого шва |  | (c)
74224.909 | 9.199 | 9.105 | -1.916 | -2.01 | 121 | 170 | 172 | 121 | 1850 | 6804 |  | DENT | GENE | 04:06 | 04:14 | 04:15 | 160 | 102 | 0.6 | N/A | Глубина вмятины: 8 мм (0,6%). Линейка: 16 см в (911 см; 04:14 ч:мин) Аномалия находится вблизи продольного шва. |  | (c)
74272.45 | 0 | -0.022 | -11.465 | -11.487 | 909 | 1089 | 1567 | 6 |  | 6809 | Нарушение формы кольцевого шва | GWAN |  | 05:10 | 05:39 | 06:56 | 0 | 1316 |  | EXT | Нарушение формы кольцевого шва |  | (c)
74272.82 | 0.37 | 0.351 | -11.095 | -11.114 | 979 | 1020 | 1059 | 979 | 351 | 6809 |  | CORR | CIGR | 05:22 | 05:28 | 05:34 | 34 | 160 | 12 | EXT |  | 0.84 | (c)
74284.263 | 0.348 | 0.329 | -11.227 | -11.246 | -1409 | -1314 | -1316 | 822 | 329 | 6810 |  | CORR | CIGR | 07:42 | 07:57 | 07:57 | 42 | 186 | 11 | EXT |  | 0.84 | (c)
74286.924 | 3.009 | 2.972 | -8.566 | -8.603 | -2121 | -1951 | -1986 | 110 | 2972 | 6810 |  | CORR | CIGR | 05:47 | 06:14 | 06:08 | 43 | 270 | 10 | EXT |  | 0.84 | (c)
74309.739 | 0.919 | 0.437 | -5.581 | -6.063 | -1222 | -1045 | -945 | 668 | 437 | 6812а |  | GOUG | GENE | 06:03 | 06:32 | 06:48 | 963 | 554 | 11 | EXT | Зона задиров. |  | (c)
74313.651 | 4.831 | 4.721 | -1.669 | -1.779 | 1265 | 1331 | 1308 | 880 | 1595 | 6812а |  | ARTD | GENE | 00:45 | 00:55 | 00:51 | 184 | 85 |  | EXT | Наплавка. |  | (c)
74314.479 | 5.659 | 5.641 | -0.841 | -0.859 | 975 | 1289 | 1164 | 877 | 708 | 6812а |  | ARTD | GENE | 11:58 | 00:48 | 12:28 | 151 | 378 |  | EXT | Наплавка. |  | (c)
74314.966 | 6.146 | 6.044 | -0.354 | -0.456 | 951 | 1000 | 1278 | 625 | 317 | 6812а |  | CORR | GENE | 11:54 | 00:02 | 12:47 | 139 | 654 | 10 | EXT |  | 0.85 | (c)
74315.32 | 0 | -0.035 | -4.985 | -5.02 | -724 | 1291 | 828 | 150 |  | 6812б | Нарушение формы кольцевого шва | GWAN |  | 11:52 | 05:17 | 16:02 | 0 | 3104 |  | EXT | Нарушение формы кольцевого шва |  | (c)
74317.783 | 2.463 | 2.434 | -2.522 | -2.551 | -408 | -310 | -299 | 190 | 2244 | 6812б |  | ARTD | GENE | 00:43 | 00:58 | 01:00 | 307 | 218 |  | EXT | Наплавка. |  | (c)
74320.305 | 0 | -0.02 | -2.43 | -2.45 | -193 | -29 | 41 | 0 |  | 6813а | Нарушение формы кольцевого шва | GWAN |  | 02:01 | 02:27 | 02:39 | 0 | 469 |  | EXT | Нарушение формы кольцевого шва |  | (c)
74322.735 | 0 | 0 | -11.335 | -11.335 | 1536 | 1601 | 1661 | 444 | 0 | 6813б | Непровар / утяжина | GWAN |  | 02:43 | 02:53 | 03:03 | 0 | 251 | 13 | INT | Непровар / утяжина Толщины: 16,5 / 15,7 мм |  | (c)
74322.735 | 0 | 0 | -11.335 | -11.335 | -1907 | -1827 | -1773 | 323 | 0 | 6813б | Непровар / утяжина | GWAN |  | 05:27 | 05:40 | 05:49 | 0 | 269 | 17 | INT | Непровар / утяжина Толщины: 16,5 / 15,7 мм |  | (c)
74322.735 | 0 | 0 | -11.335 | -11.335 | -962 | -336 | -581 | 200 | 0 | 6813б | Непровар / утяжина | GWAN |  | 07:60 | 09:41 | 09:01 | 0 | 762 | 15 | INT | Непровар / утяжина Толщины: 16,5 / 15,7 мм |  | (c)
74363.995 | 0 | -0.024 | -10.77 | -10.794 | -1030 | -819 | 53 | 0 |  | 6817 | Нарушение формы кольцевого шва | GWAN |  | 06:15 | 06:49 | 09:10 | 0 | 2165 |  | EXT | Нарушение формы кольцевого шва |  | (c)
74386.225 | 0 | -0.031 | -11.34 | -11.371 | 648 | 1117 | 919 | 648 |  | 6819 | Нарушение формы кольцевого шва | GWAN |  | 11:04 | 00:20 | 11:48 | 0 | 543 |  | EXT | Нарушение формы кольцевого шва |  | (c)
74386.225 | 0 | -0.007 | -11.34 | -11.347 | -1626 | -1326 | -1395 | 605 |  | 6819 | Нарушение формы кольцевого шва | GWAN |  | 04:57 | 05:46 | 05:35 | 0 | 462 |  | EXT | Нарушение формы кольцевого шва |  | (c)
74391.882 | 5.657 | 4.356 | -5.683 | -6.984 | -2180 | -2154 | -2135 | 50 | 4356 | 6819 |  | CORR | GENE | 03:28 | 03:32 | 03:35 | 1635 | 90 | 12 | EXT |  | 0.99 | (c)
74394.193 | 7.968 | 7.932 | -3.372 | -3.408 | -1840 | -1603 | -1648 | 390 | 3337 | 6819 |  | CORR | GENE | 04:23 | 05:01 | 04:54 | 71 | 384 | 14 | EXT |  | 0.89 | (c)
74394.303 | 8.078 | 8.065 | -3.262 | -3.275 | -605 | -241 | -356 | 107 | 3215 | 6819 |  | CORR | GENE | 07:42 | 08:41 | 08:22 | 60 | 498 | 15 | EXT |  | 0.89 | (c)
74394.71 | 8.485 | 8.433 | -2.855 | -2.907 | -943 | -808 | -744 | 545 | 2829 | 6819 |  | CORR | GENE | 06:47 | 07:09 | 07:19 | 78 | 398 | 10 | EXT |  | 0.89 | (c)
74395.012 | 8.787 | 8.744 | -2.553 | -2.596 | -2191 | -1854 | -1628 | 39 | 2480 | 6819 |  | CORR | GENE | 03:26 | 04:20 | 04:57 | 116 | 1126 | 11 | EXT |  | 0.89 | (c)
74395.348 | 9.123 | 9.081 | -2.217 | -2.259 | -1783 | -1611 | -1626 | 447 | 2141 | 6819 |  | CORR | GENE | 04:32 | 04:60 | 04:57 | 118 | 314 | 13 | EXT |  | 0.9 | (c)
74396.344 | 10.119 | 9.923 | -1.221 | -1.417 | -2174 | -2026 | -2088 | 56 | 804 | 6819 |  | CORR | GENE | 03:29 | 03:53 | 03:43 | 613 | 173 | 14 | EXT |  | 0.97 | (c)
74397.118 | 10.893 | 10.393 | -0.447 | -0.947 | -892 | -745 | -798 | 703 | 96 | 6819 |  | CORR | GENE | 06:56 | 07:19 | 07:11 | 851 | 189 | 12 | EXT |  | 0.97 | (c)
74397.565 | 0 | -0.024 | -11.255 | -11.279 | 469 | 715 | 910 | 469 |  | 6820 | Нарушение формы кольцевого шва | GWAN |  | 04:01 | 04:40 | 05:12 | 0 | 882 |  | EXT | Нарушение формы кольцевого шва |  | (c)
74400.332 | 2.767 | 2.209 | -8.488 | -9.046 | 1645 | 1709 | 1706 | 463 | 2209 | 6820 |  | CORR | GENE | 07:10 | 07:21 | 07:20 | 1340 | 123 | 11 | EXT |  | 0.97 | (c)
74402.436 | 4.871 | 4.789 | -6.384 | -6.466 | 1678 | 1704 | 1859 | 192 | 4789 | 6820 |  | CORR | GENE | 07:16 | 07:20 | 07:45 | 131 | 360 | 12 | EXT |  | 0.9 | (c)
74402.583 | 5.018 | 4.554 | -6.237 | -6.701 | 1572 | 1591 | 1612 | 578 | 4554 | 6820 |  | CORR | GENE | 06:59 | 07:02 | 07:05 | 726 | 81 | 10 | EXT |  | 0.95 | (c)
74402.929 | 5.364 | 5.348 | -5.891 | -5.907 | 1647 | 1729 | 1752 | 374 | 5348 | 6820 |  | CORR | CIGR | 07:11 | 07:24 | 07:28 | 37 | 210 | 10 | EXT |  | 0.89 | (c)
74405.397 | 7.832 | 7.814 | -3.423 | -3.441 | 1959 | 2091 | 2093 | 4 | 3401 | 6820 |  | CORR | CIGR | 08:01 | 08:22 | 08:23 | 40 | 268 | 10 | EXT |  | 0.89 | (c)
74405.537 | 7.972 | 7.952 | -3.283 | -3.303 | 1613 | 1773 | 1748 | 348 | 3259 | 6820 |  | CORR | CIGR | 07:05 | 07:31 | 07:27 | 44 | 270 | 13 | EXT |  | 0.89 | (c)
74405.593 | 8.028 | 8.005 | -3.227 | -3.25 | 1856 | 1931 | 1994 | 99 | 3208 | 6820 |  | CORR | CIGR | 07:44 | 07:57 | 08:07 | 42 | 276 | 10 | EXT |  | 0.89 | (c)
74407.261 | 9.696 | 8.895 | -1.559 | -2.36 | 2125 | 2175 | 2150 | 55 | 774 | 6820 |  | CORR | GENE | 08:28 | 08:36 | 08:32 | 1586 | 51 | 12 | EXT |  | 0.99 | (c)
74408.82 | 0 | -0.014 | -11.56 | -11.574 | 341 | 1977 | 1524 | 0 |  | 6821 | Нарушение формы кольцевого шва | GWAN |  | 03:23 | 07:47 | 06:34 | 0 | 2367 |  | EXT | Нарушение формы кольцевого шва |  | (c)
74408.915 | 0.095 | 0.01 | -11.465 | -11.55 | 1511 | 1514 | 1560 | 622 | 10 | 6821 |  | CORR | GENE | 06:32 | 06:32 | 06:40 | 534 | 98 | 14 | EXT |  | 0.92 | (c)
74409.085 | 0.265 | 0.206 | -11.295 | -11.354 | 1817 | 2005 | 1973 | 101 | 206 | 6821 |  | CORR | GENE | 07:21 | 07:51 | 07:46 | 64 | 313 | 10 | EXT |  | 0.85 | (c)
74409.134 | 0.314 | 0.235 | -11.246 | -11.325 | 1202 | 1263 | 1299 | 835 | 235 | 6821 |  | CORR | GENE | 05:42 | 05:52 | 05:57 | 394 | 194 | 10 | EXT |  | 0.88 | (c)
74409.243 | 0.423 | 0.38 | -11.137 | -11.18 | 1700 | 1734 | 1729 | 473 | 380 | 6821 |  | CORR | GENE | 07:02 | 07:08 | 07:07 | 185 | 58 | 10 | EXT |  | 0.86 | (c)
74409.281 | 0.461 | 0.299 | -11.099 | -11.261 | 477 | 519 | 501 | 477 | 299 | 6821 |  | CORR | AXGR | 03:45 | 03:52 | 03:49 | 271 | 49 | 12 | EXT |  | 0.88 | (c)
74409.622 | 0.802 | 0.74 | -10.758 | -10.82 | 307 | 791 | 762 | 307 | 740 | 6821 |  | CORR | GENE | 03:17 | 04:36 | 04:31 | 139 | 911 | 13 | EXT |  | 0.86 | (c)
74409.768 | 0.948 | 0.902 | -10.612 | -10.658 | 1363 | 1832 | 1801 | 0 | 902 | 6821 |  | CORR | GENE | 06:08 | 07:23 | 07:19 | 115 | 877 | 10 | EXT |  | 0.85 | (c)
74420.38 | 0 | -0.017 | -11.41 | -11.427 | 608 | 1157 | 960 | 608 |  | 6822 | Нарушение формы кольцевого шва | GWAN |  | 03:47 | 05:15 | 04:44 | 0 | 705 |  | EXT | Нарушение формы кольцевого шва |  | (c)
74456.788 | 2.063 | 2.046 | -9.562 | -9.579 | -398 | -295 | -280 | 163 | 2046 | 6825 |  | CORR | CIGR | 05:47 | 06:03 | 06:05 | 41 | 235 | 11 | EXT |  | 0.89 | (c)
74461.988 | 7.263 | 7.245 | -4.362 | -4.38 | -1057 | -1041 | -1040 | 1023 | 4327 | 6825 |  | GOUG | PITT | 04:00 | 04:03 | 04:03 | 53 | 34 | 10 | EXT | Задир. |  | (c)
74477.939 | 11.589 | 11.538 | -0.031 | -0.082 | -648 | -396 | -339 | 31 | 25 | 6826 |  | CORR | GENE | 04:35 | 05:15 | 05:24 | 57 | 617 | 12 | EXT |  | 0.89 | (c)
74518.745 | 6.825 | 6.8 | -4.275 | -4.3 | -1116 | -909 | -971 | 825 | 4244 | 6830 | Дефект проката | MIAN | GENE | 08:48 | 09:22 | 09:12 | 56 | 291 |  | INT | Дефект проката Эквивалент потери металла 10%. |  | (c)
74521.585 | 9.665 | 9.561 | -1.435 | -1.539 | -1994 | -1402 | -1470 | 237 | 1307 | 6830 |  | CORR | GENE | 06:27 | 08:02 | 07:51 | 232 | 1048 | 12 | EXT |  | 0.87 | (c)
74523.02 | 0 | -0.018 | -11.57 | -11.588 | -1770 | -1454 | -1555 | 461 |  | 6831 | Нарушение формы кольцевого шва | GWAN |  | 07:16 | 08:06 | 07:50 | 0 | 430 |  | EXT | Нарушение формы кольцевого шва |  | (c)
74534.59 | 0 | -0.019 | -11.535 | -11.554 | -1555 | -1369 | -775 | 0 |  | 6832 | Нарушение формы кольцевого шва | GWAN |  | 06:11 | 06:41 | 08:17 | 0 | 1561 |  | EXT | Нарушение формы кольцевого шва |  | (c)
74550.06 | 0 | -0.039 | -2.775 | -2.814 | -78 | 195 | 109 | 0 |  | 6833б | Нарушение формы кольцевого шва | GWAN |  | 11:42 | 00:26 | 12:12 | 0 | 375 |  | EXT | Нарушение формы кольцевого шва |  | (c)
74550.06 | 0 | 0 | -2.775 | -2.775 | 410 | 596 | 848 | 410 | 0 | 6833б | Смещение кромок | GWAN |  | 01:01 | 01:31 | 02:11 | 0 | 878 |  | EXT | Смещение кромок Наружу Величина смещения - 2.6 мм. |  | (c)
74550.06 | 0 | -0.026 | -2.775 | -2.801 | 863 | 1007 | 1000 | 863 |  | 6833б | Вышлифовка на шве | GWAN | GENE | 02:14 | 02:37 | 02:36 | 53 | 273 | 15 | EXT | Вышлифовка на шве | 0.85 | (c)
74550.06 | 0 | 0 | -2.775 | -2.775 | 1560 | 1649 | 1913 | 0 | 0 | 6833б | Непровар / утяжина | GWAN |  | 04:06 | 04:21 | 05:03 | 0 | 705 | 26 | INT | Непровар / утяжина |  | (a)
74550.06 | 0 | -0.024 | -2.775 | -2.799 | -1021 | -878 | -867 | 713 |  | 6833б | Нарушение формы кольцевого шва | GWAN |  | 09:10 | 09:33 | 09:34 | 0 | 308 |  | EXT | Нарушение формы кольцевого шва |  | (c)
74552.835 | 0 | 0 | -4.76 | -4.76 | 932 | 1106 | 1357 | 448 | 0 | 6833в | Смещение кромок | GWAN |  | 00:55 | 01:24 | 02:04 | 0 | 851 |  | EXT | Смещение кромок Вовнутрь Величина смещения - 2.6 мм. |  | (c)
74552.835 | 0 | -0.043 | -4.76 | -4.803 | 1014 | 1150 | 1178 | 888 |  | 6833в | Вышлифовка на шве | GWAN | GENE | 01:09 | 01:31 | 01:35 | 65 | 328 | 13 | EXT | Вышлифовка на шве | 0.85 | (c)
74552.835 | 0 | 0 | -4.76 | -4.76 | 1960 | 2023 | 2078 | 35 | 0 | 6833в | Непровар / утяжина | GWAN |  | 03:41 | 03:52 | 04:00 | 0 | 236 | 12 | INT | Непровар / утяжина |  | (c)
74552.835 | 0 | 0 | -4.76 | -4.76 | -1973 | -1673 | -1677 | 257 | 0 | 6833в | Непровар / утяжина | GWAN |  | 05:07 | 05:55 | 05:54 | 0 | 592 | 26 | INT | Непровар / утяжина |  | (a)
74552.835 | 0 | 0 | -4.76 | -4.76 | -735 | -449 | -443 | 152 | 0 | 6833в | Смещение кромок | GWAN |  | 08:26 | 09:13 | 09:14 | 0 | 584 |  | EXT | Смещение кромок Вовнутрь Величина смещения - 3.8 мм. |  | (c)
74592.872 | 1.372 | 1.359 | -10.158 | -10.171 | 149 | 346 | 335 | 149 | 1359 | 6837 |  | CORR | GENE | 04:47 | 05:19 | 05:17 | 85 | 372 | 14 | EXT |  | 0.89 | (c)
74593.44 | 1.94 | 1.898 | -9.59 | -9.632 | 219 | 244 | 324 | 219 | 1898 | 6837 |  | CORR | GENE | 04:58 | 05:02 | 05:15 | 60 | 209 | 13 | EXT |  | 0.89 | (c)
74593.735 | 2.235 | 1.98 | -9.295 | -9.55 | 61 | 101 | 142 | 61 | 1980 | 6837 |  | CORR | GENE | 04:33 | 04:39 | 04:46 | 375 | 162 | 13 | EXT |  | 0.94 | (c)
74594.374 | 2.874 | 2.679 | -8.656 | -8.851 | -131 | -95 | 75 | 0 | 2679 | 6837 |  | CORR | GENE | 04:02 | 04:07 | 04:35 | 304 | 411 | 10 | EXT |  | 0.92 | (c)
74600.546 | 9.046 | 9.005 | -2.484 | -2.525 | 101 | 133 | 166 | 101 | 2471 | 6837 |  | CORR | CIGR | 04:39 | 04:44 | 04:49 | 54 | 129 | 14 | EXT |  | 0.89 | (c)
74603.573 | 0.543 | 0.51 | -10.437 | -10.47 | -1228 | -1164 | -1118 | 1008 | 510 | 6838 |  | CORR | CIGR | 02:44 | 02:55 | 03:02 | 53 | 220 | 15 | EXT |  | 0.89 | (c)
74605.017 | 1.987 | 1.942 | -8.993 | -9.038 | -691 | -601 | -604 | 517 | 1942 | 6838 |  | CORR | CIGR | 04:11 | 04:25 | 04:25 | 50 | 174 | 10 | EXT |  | 0.89 | (c)
74605.808 | 2.778 | 2.639 | -8.202 | -8.341 | -707 | -669 | -571 | 436 | 2639 | 6838 |  | CORR | GENE | 04:08 | 04:15 | 04:30 | 172 | 271 | 13 | EXT |  | 0.9 | (c)
74606.192 | 3.162 | 3.115 | -7.818 | -7.865 | -570 | -535 | -502 | 435 | 3115 | 6838 |  | CORR | GENE | 04:31 | 04:36 | 04:41 | 136 | 135 | 11 | EXT |  | 0.9 | (c)
74606.56 | 3.53 | 3.51 | -7.45 | -7.47 | 344 | 444 | 449 | 344 | 3510 | 6838 |  | CORR | CIGR | 06:58 | 07:14 | 07:15 | 34 | 209 | 10 | EXT |  | 0.89 | (c)
74606.75 | 3.72 | 3.408 | -7.26 | -7.572 | -638 | -606 | -620 | 602 | 3408 | 6838 |  | CORR | AXGR | 04:20 | 04:25 | 04:22 | 312 | 36 | 12 | EXT |  | 0.92 | (c)
74606.82 | 3.79 | 3.774 | -7.19 | -7.206 | -751 | -613 | -630 | 509 | 3774 | 6838 |  | CORR | CIGR | 04:01 | 04:23 | 04:21 | 36 | 243 | 29 | EXT |  | 0.89 | (c)
74606.944 | 3.914 | 3.9 | -7.066 | -7.08 | -523 | -462 | -436 | 349 | 3900 | 6838 |  | CORR | GENE | 04:38 | 04:48 | 04:52 | 449 | 174 | 12 | EXT |  | 0.94 | (c)
74607.813 | 4.783 | 4.771 | -6.197 | -6.209 | 499 | 552 | 564 | 499 | 4771 | 6838 |  | CORR | CIGR | 07:23 | 07:32 | 07:34 | 35 | 130 | 11 | EXT |  | 0.89 | (c)
74607.861 | 4.831 | 4.784 | -6.149 | -6.196 | -513 | -472 | -437 | 362 | 4784 | 6838 |  | CORR | GENE | 04:40 | 04:46 | 04:52 | 173 | 151 | 12 | EXT |  | 0.9 | (c)
74607.871 | 4.841 | 4.83 | -6.139 | -6.15 | 295 | 376 | 381 | 295 | 4830 | 6838 |  | CORR | CIGR | 06:50 | 07:03 | 07:04 | 38 | 172 | 10 | EXT |  | 0.89 | (c)
74612.447 | 9.417 | 9.363 | -1.563 | -1.617 | -431 | -431 | -421 | 411 | 1521 | 6838 |  | CORR | AXGR | 04:53 | 04:53 | 04:55 | 96 | 20 | 11 | EXT |  | 0.89 | (c)
74613.94 | 10.91 | 10.786 | -0.07 | -0.194 | -576 | -571 | -562 | 548 | 51 | 6838 |  | CORR | AXGR | 04:30 | 04:30 | 04:32 | 143 | 28 | 14 | EXT |  | 0.9 | (c)
74614.394 | 0.384 | 0.335 | -10.561 | -10.61 | -1872 | -1871 | -1855 | 1838 | 335 | 6839 |  | CORR | AXGR | 04:25 | 04:25 | 04:28 | 97 | 34 | 15 | EXT |  | 0.89 | (c)
74619.569 | 5.559 | 5.534 | -5.386 | -5.411 | -1761 | -1717 | -1707 | 1654 | 5384 | 6839 |  | CORR | CIGR | 04:43 | 04:50 | 04:52 | 27 | 107 | 12 | EXT |  | 0.89 | (c)
74621.827 | 7.817 | 7.781 | -3.128 | -3.164 | -1862 | -1798 | -1740 | 1619 | 3122 | 6839 |  | CORR | CIGR | 04:27 | 04:37 | 04:46 | 42 | 243 | 10 | EXT |  | 0.89 | (c)
74623.043 | 9.033 | 9.005 | -1.912 | -1.94 | -1739 | -1727 | -1665 | 1591 | 1912 | 6839 |  | CORR | CIGR | 04:46 | 04:48 | 04:58 | 28 | 148 | 10 | EXT |  | 0.89 | (c)
74623.43 | 9.42 | 9.399 | -1.525 | -1.546 | -1515 | -1457 | -1458 | 1401 | 1525 | 6839 |  | CORR | CIGR | 05:23 | 05:32 | 05:32 | 21 | 114 | 12 | EXT |  | 0.89 | (c)
74623.529 | 9.519 | 9.465 | -1.426 | -1.48 | -1688 | -1660 | -1541 | 1394 | 1426 | 6839 |  | CORR | CIGR | 04:55 | 04:59 | 05:18 | 54 | 294 | 14 | EXT |  | 0.89 | (c)
74623.682 | 9.672 | 9.632 | -1.273 | -1.313 | -1574 | -1485 | -1484 | 1395 | 1244 | 6839 |  | CORR | GENE | 05:13 | 05:28 | 05:28 | 69 | 179 | 12 | EXT |  | 0.89 | (c)
74624.791 | 10.781 | 10.74 | -0.164 | -0.205 | -759 | -674 | -667 | 576 | 160 | 6839 |  | CORR | CIGR | 07:25 | 07:38 | 07:39 | 45 | 183 | 15 | EXT |  | 0.89 | (c)
74632.844 | 7.889 | 7.833 | -3.401 | -3.457 | 1497 | 1512 | 1550 | 628 | 3175 | 6840 |  | CORR | GENE | 04:52 | 04:55 | 05:01 | 282 | 105 | 11 | EXT |  | 0.92 | (c)
74633.378 | 8.423 | 8.392 | -2.867 | -2.898 | 1491 | 1515 | 1573 | 576 | 2867 | 6840 |  | CORR | CIGR | 04:51 | 04:55 | 05:05 | 31 | 163 | 13 | EXT |  | 0.89 | (c)
74637.624 | 1.379 | 1.198 | -9.566 | -9.747 | -2123 | -2087 | -2092 | 2061 | 1198 | 6841 |  | CORR | GENE | 03:53 | 03:59 | 03:58 | 672 | 62 | 15 | EXT |  | 0.98 | (c)
74639.248 | 3.003 | 2.815 | -7.942 | -8.13 | -2104 | -2102 | -2082 | 2059 | 2815 | 6841 |  | CORR | AXGR | 03:56 | 03:56 | 03:59 | 281 | 45 | 10 | EXT |  | 0.91 | (c)
74643.871 | 7.626 | 7.454 | -3.319 | -3.491 | 2165 | 2170 | 2185 | 2165 | 3232 | 6841 |  | CORR | AXGR | 03:25 | 03:26 | 03:28 | 259 | 40 | 12 | EXT |  | 0.92 | (c)
74644.282 | 8.037 | 7.984 | -2.908 | -2.961 | -1917 | -1906 | -1899 | 1881 | 2742 | 6841 |  | CORR | AXGR | 04:26 | 04:28 | 04:29 | 219 | 36 | 11 | EXT |  | 0.91 | (c)
74644.437 | 8.192 | 8.117 | -2.753 | -2.828 | -2208 | -2208 | -2198 | 2188 | 2718 | 6841 |  | CORR | AXGR | 03:39 | 03:39 | 03:40 | 110 | 20 | 12 | EXT |  | 0.89 | (c)
74645.047 | 8.802 | 8.629 | -2.143 | -2.316 | -1884 | -1884 | -1866 | 1848 | 2129 | 6841 |  | CORR | AXGR | 04:31 | 04:31 | 04:34 | 187 | 36 | 12 | EXT |  | 0.91 | (c)
74645.403 | 9.158 | 9.136 | -1.787 | -1.809 | -2129 | -2129 | -2098 | 2066 | 1781 | 6841 |  | CORR | CIGR | 03:52 | 03:52 | 03:57 | 28 | 63 | 12 | EXT |  | 0.89 | (c)
74645.799 | 9.554 | 9.473 | -1.391 | -1.472 | 2196 | 2196 | 2208 | 2196 | 1353 | 6841 |  | CORR | AXGR | 03:30 | 03:30 | 03:32 | 119 | 25 | 10 | EXT |  | 0.89 | (c)
74645.831 | 9.586 | 9.564 | -1.359 | -1.381 | -2213 | -2213 | -2136 | 2058 | 1348 | 6841 |  | CORR | CIGR | 03:38 | 03:38 | 03:51 | 33 | 155 | 14 | EXT |  | 0.89 | (c)
74646.112 | 9.867 | 9.822 | -1.078 | -1.123 | -2087 | -1989 | -1951 | 1815 | 1054 | 6841 |  | CORR | GENE | 03:58 | 04:14 | 04:20 | 69 | 272 | 13 | EXT |  | 0.89 | (c)
74646.269 | 10.024 | 10.013 | -0.921 | -0.932 | -355 | -320 | -305 | 254 | 901 | 6841 |  | CORR | CIGR | 08:38 | 08:44 | 08:46 | 31 | 101 | 14 | EXT |  | 0.89 | (c)
74646.826 | 10.581 | 10.54 | -0.364 | -0.405 | -1873 | -1873 | -1854 | 1834 | 154 | 6841 |  | CORR | AXGR | 04:33 | 04:33 | 04:36 | 251 | 39 | 12 | EXT |  | 0.92 | (c)
74647.138 | 10.893 | 10.862 | -0.052 | -0.083 | 533 | 791 | 731 | 533 | 41 | 6841 |  | CORR | CIGR | 11:01 | 11:43 | 11:33 | 42 | 396 | 10 | EXT |  | 0.89 | (c)
74647.19 | 0 | -0.029 | -2.135 | -2.164 | 1905 | -2155 | 2196 | 1905 |  | 6842а | Нарушение формы кольцевого шва | GWAN |  | 10:11 | 11:16 | 10:58 | 0 | 582 |  | EXT | Нарушение формы кольцевого шва |  | (c)
74647.237 | 0.047 | 0.024 | -2.088 | -2.111 | 320 | 670 | 678 | 320 | 24 | 6842а |  | CORR | CIGR | 05:55 | 06:52 | 06:53 | 44 | 716 | 11 | EXT |  | 0.89 | (c)
74649.325 | 0 | -0.03 | -11.63 | -11.66 | 1002 | 1925 | 1597 | 1002 |  | 6842б | Нарушение формы кольцевого шва | GWAN |  | 05:42 | 08:11 | 07:18 | 0 | 1190 |  | EXT | Нарушение формы кольцевого шва |  | (c)
74660.955 | 0 | -0.033 | -11.075 | -11.108 | -437 | -14 | 31 | 0 |  | 6843а | Нарушение формы кольцевого шва | GWAN |  | 07:10 | 08:19 | 08:26 | 0 | 936 |  | EXT | Нарушение формы кольцевого шва |  | (c)
74670.551 | 9.596 | 9.568 | -1.479 | -1.507 | 14 | 97 | 112 | 14 | 1461 | 6843а |  | CORR | CIGR | 08:23 | 08:37 | 08:39 | 46 | 196 | 9 | EXT |  | 1.06 | (b)
74672.03 | 0 | -0.031 | -10.575 | -10.606 | 1501 | 1698 | 1776 | 1501 |  | 6844а | Нарушение формы кольцевого шва | GWAN |  | 10:55 | 11:27 | 11:39 | 0 | 549 |  | EXT | Нарушение формы кольцевого шва |  | (c)
74684.705 | 2.1 | 2.09 | -7.21 | -7.22 | 1021 | 1525 | 1363 | 1021 | 2090 | 6845а |  | CORR | CIGR | 05:05 | 06:26 | 06:00 | 54 | 684 | 11 | EXT |  | 0.89 | (c)
74685.688 | 3.083 | 3.044 | -6.227 | -6.266 | 1182 | 1316 | 1613 | 1182 | 3044 | 6845а |  | CORR | CIGR | 05:31 | 05:52 | 06:40 | 46 | 861 | 10 | EXT |  | 0.89 | (c)
74686.883 | 4.278 | 4.241 | -5.032 | -5.069 | 1496 | 1520 | 1565 | 1496 | 4241 | 6845а |  | CORR | CIGR | 06:22 | 06:25 | 06:33 | 37 | 138 | 14 | EXT |  | 0.89 | (c)
74691.915 | 0 | -0.035 | -11.36 | -11.395 | 652 | 1013 | 856 | 652 |  | 6845б | Нарушение формы кольцевого шва | GWAN |  | 11:49 | 00:47 | 12:22 | 0 | 410 |  | EXT | Нарушение формы кольцевого шва |  | (c)
74703.275 | 0 | -0.026 | -10.85 | -10.876 | -1715 | -1522 | -1386 | 1056 |  | 6846а | Нарушение формы кольцевого шва | GWAN |  | 03:37 | 04:08 | 04:30 | 0 | 659 |  | EXT | Нарушение формы кольцевого шва |  | (c)
74704.023 | 0.748 | 0.663 | -10.102 | -10.187 | -53 | 151 | 139 | 0 | 663 | 6846а |  | CORR | GENE | 08:05 | 08:38 | 08:36 | 142 | 383 | 15 | EXT |  | 0.9 | (c)
74704.55 | 1.275 | 1.207 | -9.575 | -9.643 | -1332 | -1142 | -1149 | 966 | 1207 | 6846а |  | CORR | GENE | 04:39 | 05:09 | 05:08 | 210 | 366 | 13 | EXT |  | 0.91 | (c)
74704.646 | 1.371 | 1.356 | -9.479 | -9.494 | -1818 | -1615 | -1632 | 1447 | 1356 | 6846а |  | CORR | GENE | 03:20 | 03:53 | 03:50 | 65 | 371 | 14 | EXT |  | 0.89 | (c)
74705.13 | 1.855 | 1.744 | -8.995 | -9.106 | 33 | 34 | 49 | 33 | 1744 | 6846а |  | CORR | AXGR | 08:19 | 08:19 | 08:22 | 187 | 31 | 11 | EXT |  | 0.9 | (c)
74705.469 | 2.194 | 2.141 | -8.656 | -8.709 | -1603 | -1321 | -1386 | 1170 | 2141 | 6846а |  | CORR | GENE | 03:55 | 04:41 | 04:30 | 124 | 433 | 15 | EXT |  | 0.9 | (c)
74705.804 | 2.529 | 2.511 | -8.321 | -8.339 | -524 | -437 | -390 | 257 | 2511 | 6846а |  | CORR | GENE | 06:49 | 07:03 | 07:11 | 61 | 267 | 12 | EXT |  | 0.89 | (c)
74706.155 | 2.88 | 2.873 | -7.97 | -7.977 | -1372 | -1230 | -1209 | 1047 | 2873 | 6846а |  | CORR | GENE | 04:32 | 04:55 | 04:59 | 72 | 325 | 14 | EXT |  | 0.89 | (c)
74706.404 | 3.129 | 3.044 | -7.721 | -7.806 | -1936 | -1860 | -1716 | 1496 | 3044 | 6846а |  | CORR | GENE | 03:01 | 03:13 | 03:37 | 142 | 440 | 13 | EXT |  | 0.9 | (c)
74707.305 | 4.03 | 4 | -6.82 | -6.85 | 313 | 507 | 483 | 313 | 4000 | 6846а |  | CORR | GENE | 09:04 | 09:35 | 09:32 | 102 | 340 | 13 | EXT |  | 0.89 | (c)
74708.09 | 4.815 | 4.815 | -6.035 | -6.035 | -1793 | -1721 | -1713 | 1633 | 4815 | 6846а |  | CORR | GENE | 03:24 | 03:36 | 03:37 | 67 | 160 | 10 | EXT |  | 0.89 | (c)
74708.387 | 5.112 | 5.074 | -5.738 | -5.776 | -641 | -253 | -343 | 45 | 5074 | 6846а |  | CORR | GENE | 06:30 | 07:33 | 07:18 | 90 | 596 | 13 | EXT |  | 0.89 | (c)
74708.46 | 5.185 | 5.011 | -5.665 | -5.839 | 6 | 35 | 74 | 6 | 5011 | 6846а |  | CORR | GENE | 08:15 | 08:19 | 08:26 | 380 | 135 | 15 | EXT |  | 0.95 | (c)
74708.482 | 5.207 | 5.207 | -5.643 | -5.643 | -1738 | -1550 | -1565 | 1393 | 5207 | 6846а |  | CORR | CIGR | 03:33 | 04:03 | 04:01 | 35 | 345 | 10 | EXT |  | 0.89 | (c)
74708.487 | 5.212 | 5.212 | -5.638 | -5.638 | -1230 | -1170 | -1178 | 1126 | 5212 | 6846а |  | CORR | CIGR | 04:55 | 05:05 | 05:04 | 30 | 104 | 11 | EXT |  | 0.89 | (c)
74708.818 | 5.543 | 5.543 | -5.307 | -5.307 | -288 | -202 | -201 | 114 | 5263 | 6846а |  | CORR | CIGR | 07:27 | 07:41 | 07:41 | 44 | 174 | 11 | EXT |  | 0.89 | (c)
74708.899 | 5.624 | 5.618 | -5.226 | -5.232 | -1574 | -1343 | -1345 | 1117 | 5179 | 6846а |  | CORR | CIGR | 03:60 | 04:37 | 04:37 | 53 | 457 | 14 | EXT |  | 0.89 | (c)
74708.99 | 5.715 | 5.709 | -5.135 | -5.141 | -1168 | -1143 | -1146 | 1125 | 4856 | 6846а |  | CORR | AXGR | 05:05 | 05:09 | 05:09 | 285 | 43 | 11 | EXT |  | 0.92 | (c)
74709.143 | 5.868 | 5.847 | -4.982 | -5.003 | -94 | 125 | 111 | 0 | 4929 | 6846а |  | CORR | GENE | 07:59 | 08:34 | 08:32 | 74 | 409 | 12 | EXT |  | 0.89 | (c)
74709.827 | 6.552 | 6.545 | -4.298 | -4.305 | -2045 | -1967 | -1912 | 1779 | 4252 | 6846а |  | CORR | CIGR | 02:44 | 02:56 | 03:05 | 53 | 266 | 10 | EXT |  | 0.89 | (c)
74709.905 | 6.63 | 6.63 | -4.22 | -4.22 | 85 | 125 | 158 | 85 | 4194 | 6846а |  | CORR | CIGR | 08:27 | 08:34 | 08:39 | 26 | 146 | 14 | EXT |  | 0.89 | (c)
74710.192 | 6.917 | 6.895 | -3.933 | -3.955 | -1834 | -1726 | -1654 | 1474 | 3906 | 6846а |  | CORR | CIGR | 03:18 | 03:35 | 03:47 | 49 | 360 | 10 | EXT |  | 0.89 | (c)
74710.305 | 7.03 | 7.017 | -3.82 | -3.833 | -2029 | -1917 | -1920 | 1811 | 3745 | 6846а |  | CORR | GENE | 02:46 | 03:04 | 03:04 | 88 | 218 | 11 | EXT |  | 0.89 | (c)
74710.395 | 7.12 | 7.12 | -3.73 | -3.73 | -1935 | -1906 | -1911 | 1888 | 3604 | 6846а |  | CORR | AXGR | 03:01 | 03:06 | 03:05 | 126 | 47 | 12 | EXT |  | 0.9 | (c)
74710.957 | 7.682 | 7.682 | -3.168 | -3.168 | -420 | -202 | -249 | 79 | 3108 | 6846а |  | CORR | GENE | 07:06 | 07:41 | 07:33 | 60 | 341 | 14 | EXT |  | 0.89 | (c)
74710.985 | 7.71 | 7.697 | -3.14 | -3.153 | -1427 | -1360 | -1338 | 1250 | 3105 | 6846а |  | CORR | CIGR | 04:23 | 04:34 | 04:38 | 48 | 177 | 12 | EXT |  | 0.89 | (c)
74711.468 | 8.193 | 8.125 | -2.657 | -2.725 | 72 | 393 | 382 | 72 | 2573 | 6846а |  | CORR | GENE | 08:25 | 09:17 | 09:15 | 152 | 619 | 13 | EXT |  | 0.9 | (c)
74711.47 | 8.195 | 8.166 | -2.655 | -2.684 | -1627 | -1367 | -1403 | 1180 | 2595 | 6846а |  | CORR | GENE | 03:51 | 04:33 | 04:27 | 89 | 447 | 10 | EXT |  | 0.89 | (c)
74711.695 | 8.42 | 8.413 | -2.43 | -2.437 | -393 | -154 | -206 | 19 | 2319 | 6846а |  | CORR | GENE | 07:10 | 07:49 | 07:40 | 118 | 374 | 12 | EXT |  | 0.9 | (c)
74711.714 | 8.439 | 8.276 | -2.411 | -2.574 | 121 | 172 | 163 | 121 | 2253 | 6846а |  | CORR | GENE | 08:33 | 08:41 | 08:40 | 321 | 83 | 13 | EXT |  | 0.93 | (c)
74712.119 | 8.844 | 8.84 | -2.006 | -2.01 | 139 | 200 | 204 | 139 | 1956 | 6846а |  | CORR | CIGR | 08:36 | 08:46 | 08:47 | 54 | 130 | 10 | EXT |  | 0.89 | (c)
74712.491 | 9.216 | 9.216 | -1.634 | -1.634 | -70 | 91 | 105 | 0 | 1566 | 6846а |  | CORR | GENE | 08:02 | 08:28 | 08:31 | 68 | 350 | 13 | EXT |  | 0.89 | (c)
74713.16 | 9.885 | 9.87 | -0.965 | -0.98 | -1779 | -1377 | -1545 | 1312 | 859 | 6846а |  | CORR | GENE | 03:27 | 04:31 | 04:04 | 121 | 467 | 26 | EXT |  | 0.91 | (c)
74713.258 | 9.983 | 9.98 | -0.867 | -0.87 | -90 | 126 | 80 | 0 | 779 | 6846а |  | CORR | GENE | 07:59 | 08:34 | 08:27 | 91 | 339 | 10 | EXT |  | 0.89 | (c)
74713.369 | 10.094 | 10.067 | -0.756 | -0.783 | -1866 | -1817 | -1828 | 1790 | 583 | 6846а |  | CORR | GENE | 03:13 | 03:20 | 03:19 | 200 | 76 | 10 | EXT |  | 0.9 | (c)
74713.407 | 10.132 | 10.126 | -0.718 | -0.724 | -1 | 87 | 85 | 0 | 684 | 6846а |  | CORR | CIGR | 08:14 | 08:28 | 08:27 | 40 | 171 | 14 | EXT |  | 0.89 | (c)
74713.585 | 10.31 | 10.304 | -0.54 | -0.546 | -1699 | -1628 | -1586 | 1474 | 513 | 6846а |  | CORR | CIGR | 03:39 | 03:51 | 03:58 | 33 | 225 | 13 | EXT |  | 0.89 | (c)
74713.664 | 10.389 | 10.379 | -0.461 | -0.471 | -2136 | -2092 | -2038 | 1941 | 429 | 6846а |  | CORR | CIGR | 02:29 | 02:36 | 02:45 | 42 | 195 | 10 | EXT |  | 0.89 | (c)
74713.75 | 10.475 | 10.439 | -0.375 | -0.411 | -67 | 80 | 147 | 0 | 334 | 6846а |  | CORR | GENE | 08:03 | 08:27 | 08:37 | 77 | 428 | 15 | EXT |  | 0.89 | (c)
74713.869 | 10.594 | 10.594 | -0.256 | -0.256 | -26 | 84 | 83 | 0 | 220 | 6846а |  | CORR | CIGR | 08:10 | 08:27 | 08:27 | 36 | 217 | 12 | EXT |  | 0.89 | (c)
74714.125 | 0 | -0.033 | -11.015 | -11.048 | 1304 | 1496 | 1536 | 464 |  | 6848 | Нарушение формы кольцевого шва | GWAN |  | 01:34 | 02:05 | 02:11 | 0 | 463 |  | EXT | Нарушение формы кольцевого шва |  | (c)
74714.125 | 0 | -0.039 | -11.015 | -11.054 | -728 | -130 | -266 | 0 |  | 6848 | Нарушение формы кольцевого шва | GWAN |  | 08:06 | 09:43 | 09:21 | 0 | 925 |  | EXT | Нарушение формы кольцевого шва |  | (c)
74714.14 | 0.015 | 0.015 | -11 | -11 | -817 | -767 | -718 | 620 | 15 | 6848 |  | CORR | CIGR | 07:52 | 07:60 | 08:08 | 25 | 197 | 12 | EXT |  | 0.89 | (c)
74714.89 | 0.765 | 0.732 | -10.25 | -10.283 | 2026 | 2082 | 2140 | 0 | 732 | 6848 |  | CORR | GENE | 03:31 | 03:40 | 03:49 | 67 | 228 | 13 | EXT |  | 0.89 | (c)
74715.788 | 1.663 | 1.658 | -9.352 | -9.357 | 1885 | 2042 | 1999 | 117 | 1658 | 6848 |  | CORR | GENE | 03:08 | 03:33 | 03:26 | 79 | 229 | 11 | EXT |  | 0.89 | (c)
74716.247 | 2.122 | 2.093 | -8.893 | -8.922 | -781 | -637 | -613 | 446 | 2093 | 6848 |  | CORR | GENE | 07:58 | 08:21 | 08:25 | 68 | 335 | 11 | EXT |  | 0.89 | (c)
74716.641 | 2.516 | 2.505 | -8.499 | -8.51 | 1909 | 2065 | 2032 | 76 | 2505 | 6848 |  | CORR | CIGR | 03:12 | 03:37 | 03:32 | 47 | 245 | 11 | EXT |  | 0.89 | (c)
74716.705 | 2.58 | 2.58 | -8.435 | -8.435 | 1653 | 1701 | 1706 | 472 | 2580 | 6848 |  | CORR | CIGR | 02:30 | 02:38 | 02:39 | 29 | 105 | 10 | EXT |  | 0.89 | (c)
74717.096 | 2.971 | 2.966 | -8.044 | -8.049 | 1465 | 1595 | 1602 | 492 | 2966 | 6848 |  | CORR | CIGR | 02:00 | 02:21 | 02:22 | 52 | 273 | 13 | EXT |  | 0.89 | (c)
74717.098 | 2.973 | 2.946 | -8.042 | -8.069 | 1234 | 1234 | 1250 | 965 | 2946 | 6848 |  | CORR | AXGR | 01:23 | 01:23 | 01:25 | 103 | 31 | 11 | EXT |  | 0.89 | (c)
74717.506 | 3.381 | 3.334 | -7.634 | -7.681 | -875 | -582 | -571 | 267 | 3334 | 6848 |  | CORR | GENE | 07:42 | 08:30 | 08:31 | 124 | 608 | 10 | EXT |  | 0.89 | (c)
74718.333 | 4.208 | 4.198 | -6.807 | -6.817 | -590 | -434 | -455 | 320 | 4198 | 6848 |  | CORR | CIGR | 08:28 | 08:54 | 08:50 | 51 | 270 | 13 | EXT |  | 0.89 | (c)
74720.803 | 6.678 | 6.666 | -4.337 | -4.349 | -279 | -161 | -150 | 22 | 4312 | 6848 |  | CORR | CIGR | 09:19 | 09:38 | 09:39 | 37 | 257 | 10 | EXT |  | 0.89 | (c)
74722.063 | 7.938 | 7.906 | -3.077 | -3.109 | 1782 | 2062 | 1978 | 57 | 3014 | 6848 |  | CORR | GENE | 02:51 | 03:36 | 03:23 | 95 | 391 | 10 | EXT |  | 0.89 | (c)
74723.484 | 9.359 | 9.322 | -1.656 | -1.693 | -1078 | -1014 | -973 | 868 | 1656 | 6848 |  | CORR | CIGR | 07:10 | 07:20 | 07:27 | 37 | 210 | 12 | EXT |  | 0.89 | (c)
74724.114 | 9.989 | 9.951 | -1.026 | -1.064 | 2210 | -2118 | -2101 | 0 | 1004 | 6848 |  | CORR | GENE | 04:00 | 04:22 | 04:25 | 60 | 300 | 10 | EXT |  | 0.89 | (c)
74724.947 | 10.822 | 10.796 | -0.193 | -0.219 | 2125 | 2204 | -2191 | 0 | 143 | 6848 |  | CORR | GENE | 03:47 | 03:59 | 04:10 | 76 | 289 | 10 | EXT |  | 0.89 | (c)
74725.614 | 0.474 | 0.436 | -10.786 | -10.824 | -2192 | -2106 | -2108 | 39 | 436 | 6849 |  | CORR | CIGR | 06:38 | 06:52 | 06:52 | 40 | 168 | 12 | EXT |  | 0.89 | (c)
74728.245 | 3.105 | 2.811 | -8.155 | -8.449 | -2170 | -2160 | -2150 | 61 | 2811 | 6849 |  | CORR | AXGR | 06:42 | 06:44 | 06:45 | 461 | 40 | 14 | EXT |  | 0.95 | (c)
74728.483 | 3.343 | 3.261 | -7.917 | -7.999 | 528 | 679 | 759 | 528 | 3261 | 6849 |  | CORR | GENE | 01:57 | 02:22 | 02:35 | 110 | 461 | 10 | EXT |  | 0.89 | (c)
74728.642 | 3.502 | 3.464 | -7.758 | -7.796 | 2188 | -2207 | -2108 | 0 | 3464 | 6849 |  | CORR | CIGR | 06:25 | 06:36 | 06:52 | 52 | 329 | 12 | EXT |  | 0.89 | (c)
74729.478 | 4.338 | 4.328 | -6.922 | -6.932 | -2203 | -2024 | -2084 | 28 | 4328 | 6849 |  | CORR | CIGR | 06:37 | 07:06 | 06:56 | 47 | 237 | 11 | EXT |  | 0.89 | (c)
74729.651 | 4.511 | 4.473 | -6.749 | -6.787 | 2033 | -2139 | -2057 | 0 | 4473 | 6849 |  | CORR | GENE | 06:00 | 06:47 | 07:00 | 145 | 742 | 13 | EXT |  | 0.9 | (c)
74729.868 | 4.728 | 4.698 | -6.532 | -6.562 | 237 | 342 | 384 | 237 | 4698 | 6849 |  | CORR | GENE | 01:11 | 01:27 | 01:34 | 60 | 293 | 11 | EXT |  | 0.89 | (c)
74730.138 | 4.998 | 4.936 | -6.262 | -6.324 | 662 | 1368 | 1095 | 662 | 4936 | 6849 |  | CORR | GENE | 02:19 | 04:13 | 03:29 | 181 | 865 | 10 | EXT |  | 0.9 | (c)
74735.043 | 9.903 | 9.899 | -1.357 | -1.361 | 879 | 915 | 898 | 879 | 950 | 6849 |  | CORR | AXGR | 02:54 | 02:60 | 02:57 | 411 | 38 | 10 | EXT |  | 0.93 | (c)
74735.871 | 10.731 | 10.705 | -0.529 | -0.555 | 919 | 1068 | 1027 | 919 | 519 | 6849 |  | CORR | CIGR | 03:01 | 03:25 | 03:18 | 36 | 216 | 11 | EXT |  | 0.89 | (c)
74736.784 | 0.384 | 0.284 | -10.886 | -10.986 | 858 | 1133 | 1205 | 679 | 284 | 6850 |  | CORR | GENE | 01:55 | 02:40 | 02:51 | 129 | 694 | 11 | EXT |  | 0.89 | (c)
74738.029 | 1.629 | 1.547 | -9.641 | -9.723 | 1170 | 1640 | 1460 | 480 | 1547 | 6850 |  | CORR | GENE | 02:46 | 04:02 | 03:33 | 104 | 581 | 10 | EXT |  | 0.89 | (c)
74741.478 | 5.078 | 5.036 | -6.192 | -6.234 | 1180 | 1623 | 1468 | 474 | 5036 | 6850 |  | CORR | GENE | 02:47 | 03:59 | 03:34 | 88 | 577 | 12 | EXT |  | 0.89 | (c)
74744.112 | 7.712 | 7.712 | -3.558 | -3.558 | 1387 | 1413 | 1459 | 699 | 3537 | 6850 |  | CORR | CIGR | 03:21 | 03:25 | 03:32 | 21 | 145 | 14 | EXT |  | 0.89 | (c)
74744.329 | 7.929 | 7.912 | -3.341 | -3.358 | -1512 | -1209 | -1296 | 719 | 3252 | 6850 |  | CORR | GENE | 07:33 | 08:22 | 08:08 | 106 | 432 | 12 | EXT |  | 0.89 | (c)
74744.585 | 8.185 | 8.159 | -3.085 | -3.111 | 943 | 1059 | 1088 | 943 | 3039 | 6850 |  | CORR | GENE | 02:09 | 02:28 | 02:33 | 72 | 290 | 13 | EXT |  | 0.89 | (c)
74745.484 | 9.084 | 9.051 | -2.186 | -2.219 | 671 | 811 | 834 | 671 | 2139 | 6850 |  | CORR | GENE | 01:25 | 01:48 | 01:52 | 80 | 326 | 15 | EXT |  | 0.89 | (c)
74745.964 | 9.564 | 9.539 | -1.706 | -1.731 | -1186 | -1150 | -1077 | 968 | 1679 | 6850 |  | CORR | CIGR | 08:26 | 08:31 | 08:43 | 52 | 218 | 11 | EXT |  | 0.89 | (c)
74746.078 | 9.678 | 9.669 | -1.592 | -1.601 | -1609 | -1426 | -1489 | 622 | 1552 | 6850 |  | CORR | CIGR | 07:17 | 07:47 | 07:37 | 49 | 240 | 14 | EXT |  | 0.89 | (c)
74746.491 | 10.091 | 9.999 | -1.179 | -1.271 | 904 | 914 | 934 | 904 | 847 | 6850 |  | CORR | GENE | 02:03 | 02:05 | 02:08 | 424 | 60 | 13 | EXT |  | 0.94 | (c)
74746.591 | 10.191 | 10.191 | -1.079 | -1.079 | -570 | -511 | -501 | 432 | 1046 | 6850 |  | CORR | CIGR | 10:05 | 10:15 | 10:16 | 33 | 138 | 12 | EXT |  | 0.89 | (c)
74747.262 | 10.862 | 10.662 | -0.408 | -0.608 | 1572 | 1640 | 1606 | 590 | 404 | 6850 |  | CORR | GENE | 03:51 | 04:02 | 03:56 | 204 | 69 | 11 | EXT |  | 0.9 | (c)
74747.494 | 11.094 | 11.069 | -0.176 | -0.201 | 1343 | 1371 | 1434 | 706 | 160 | 6850 |  | CORR | CIGR | 03:14 | 03:18 | 03:28 | 41 | 182 | 11 | EXT |  | 0.89 | (c)
74747.626 | 11.226 | 11.192 | -0.044 | -0.078 | 1758 | 2126 | 2042 | 0 | 8 | 6850 |  | CORR | GENE | 04:21 | 05:20 | 05:06 | 70 | 568 | 13 | EXT |  | 0.89 | (c)
74747.651 | 11.251 | 11.22 | -0.019 | -0.05 | -1297 | -980 | -1088 | 880 | 9 | 6850 |  | CORR | CIGR | 08:08 | 08:59 | 08:41 | 41 | 417 | 11 | EXT |  | 0.89 | (c)
74747.67 | 0 | -0.032 | -10.98 | -11.012 | -1466 | -1111 | -1200 | 933 |  | 6851 | Нарушение формы кольцевого шва | GWAN |  | 08:09 | 09:06 | 08:52 | 0 | 533 |  | EXT | Нарушение формы кольцевого шва |  | (c)
74747.68 | 0.01 | 0.01 | -10.97 | -10.97 | -1492 | -1245 | -1364 | 1237 | 10 | 6851 |  | CORR | CIGR | 08:05 | 08:45 | 08:25 | 50 | 255 | 13 | EXT |  | 0.89 | (c)
74747.681 | 0.011 | 0.011 | -10.969 | -10.969 | 700 | 917 | 896 | 700 | 11 | 6851 |  | CORR | CIGR | 01:58 | 02:33 | 02:30 | 46 | 392 | 14 | EXT |  | 0.89 | (c)
74747.699 | 0.029 | 0.025 | -10.951 | -10.955 | 1403 | 1413 | 1701 | 1403 | 25 | 6851 |  | CORR | CIGR | 03:52 | 03:53 | 04:40 | 41 | 596 | 14 | EXT |  | 0.89 | (c)
74749.343 | 1.673 | 1.648 | -9.307 | -9.332 | 970 | 1077 | 1147 | 970 | 1648 | 6851 |  | CORR | CIGR | 02:42 | 02:59 | 03:11 | 50 | 354 | 10 | EXT |  | 0.89 | (c)
74749.765 | 2.095 | 2.063 | -8.885 | -8.917 | 523 | 611 | 733 | 523 | 2063 | 6851 |  | CORR | GENE | 01:30 | 01:44 | 02:04 | 82 | 419 | 12 | EXT |  | 0.89 | (c)
74749.825 | 2.155 | 2.096 | -8.825 | -8.884 | -1762 | -1435 | -1534 | 1306 | 2096 | 6851 |  | CORR | GENE | 07:21 | 08:14 | 07:58 | 179 | 456 | 11 | EXT |  | 0.9 | (c)
74750.117 | 2.447 | 2.331 | -8.533 | -8.649 | 714 | 1404 | 1261 | 714 | 2331 | 6851 |  | CORR | GENE | 02:01 | 03:52 | 03:29 | 152 | 1094 | 12 | EXT |  | 0.9 | (c)
74750.962 | 3.292 | 3.286 | -7.688 | -7.694 | 1020 | 1142 | 1145 | 1020 | 3286 | 6851 |  | CORR | CIGR | 02:50 | 03:10 | 03:10 | 38 | 249 | 10 | EXT |  | 0.89 | (c)
74751.344 | 3.674 | 3.57 | -7.306 | -7.41 | 1158 | 1395 | 1489 | 1158 | 3570 | 6851 |  | CORR | GENE | 03:12 | 03:51 | 04:06 | 157 | 661 | 13 | EXT |  | 0.9 | (c)
74751.687 | 4.017 | 3.9 | -6.963 | -7.08 | 1889 | 1978 | 2014 | 1889 | 3900 | 6851 |  | CORR | GENE | 05:10 | 05:25 | 05:30 | 242 | 249 | 14 | EXT |  | 0.92 | (c)
74752.146 | 4.476 | 4.469 | -6.504 | -6.511 | -2066 | -1953 | -1961 | 1857 | 4469 | 6851 |  | CORR | CIGR | 06:32 | 06:50 | 06:49 | 50 | 209 | 14 | EXT |  | 0.89 | (c)
74753.3 | 5.63 | 5.571 | -5.35 | -5.409 | -1804 | -1691 | -1615 | 1425 | 5297 | 6851 |  | CORR | GENE | 07:14 | 07:33 | 07:45 | 112 | 378 | 11 | EXT |  | 0.89 | (c)
74753.434 | 5.764 | 5.751 | -5.216 | -5.229 | -769 | -591 | -632 | 495 | 5112 | 6851 |  | CORR | GENE | 10:01 | 10:30 | 10:23 | 117 | 274 | 12 | EXT |  | 0.9 | (c)
74754.393 | 6.723 | 6.7 | -4.257 | -4.28 | 1329 | 1632 | 1554 | 1329 | 4193 | 6851 |  | CORR | GENE | 03:40 | 04:29 | 04:16 | 87 | 449 | 13 | EXT |  | 0.89 | (c)
74755.287 | 7.617 | 7.61 | -3.363 | -3.37 | -1123 | -1038 | -1032 | 942 | 3327 | 6851 |  | CORR | CIGR | 09:04 | 09:18 | 09:19 | 43 | 181 | 12 | EXT |  | 0.89 | (c)
74756.124 | 8.454 | 8.372 | -2.526 | -2.608 | 1334 | 1769 | 1733 | 1334 | 2442 | 6851 |  | CORR | GENE | 03:41 | 04:51 | 04:45 | 166 | 797 | 14 | EXT |  | 0.91 | (c)
74756.614 | 8.944 | 8.889 | -2.036 | -2.091 | 949 | 1206 | 1174 | 949 | 1994 | 6851 |  | CORR | GENE | 02:39 | 03:20 | 03:15 | 97 | 450 | 10 | EXT |  | 0.89 | (c)
74756.931 | 9.261 | 8.95 | -1.719 | -2.03 | 1666 | 2034 | -1803 | 812 | 1657 | 6851 |  | CORR | GENE | 04:34 | 05:34 | 07:14 | 373 | 1983 | 15 | EXT |  | 0.95 | (c)
74759.261 | 0.611 | 0.561 | -10.534 | -10.584 | 1939 | 2005 | 2024 | 1939 | 561 | 6852 |  | CORR | GENE | 03:58 | 04:09 | 04:12 | 60 | 170 | 12 | EXT |  | 0.89 | (c)
74761.887 | 3.237 | 3.211 | -7.908 | -7.934 | 1674 | 1718 | 1731 | 1674 | 3211 | 6852 |  | CORR | CIGR | 03:15 | 03:23 | 03:25 | 36 | 113 | 11 | EXT |  | 0.89 | (c)
74763.214 | 4.564 | 4.535 | -6.581 | -6.61 | 1924 | 1969 | 1981 | 1924 | 4535 | 6852 |  | CORR | CIGR | 03:56 | 04:03 | 04:05 | 35 | 114 | 11 | EXT |  | 0.89 | (c)
74763.317 | 4.667 | 4.625 | -6.478 | -6.52 | -1184 | -1043 | -1018 | 853 | 4625 | 6852 |  | CORR | GENE | 07:34 | 07:57 | 08:01 | 71 | 331 | 12 | EXT |  | 0.89 | (c)
74765.264 | 6.614 | 6.466 | -4.531 | -4.679 | -1949 | -1902 | -1925 | 1902 | 4186 | 6852 |  | CORR | AXGR | 05:31 | 05:38 | 05:34 | 493 | 47 | 12 | EXT |  | 0.95 | (c)
74768.215 | 9.565 | 9.536 | -1.58 | -1.609 | -1207 | -1149 | -1121 | 1036 | 1560 | 6852 |  | CORR | CIGR | 07:30 | 07:40 | 07:44 | 49 | 171 | 10 | EXT |  | 0.89 | (c)
74772.619 | 2.824 | 2.797 | -7.986 | -8.013 | -1383 | -1217 | -1235 | 1087 | 2797 | 6853 |  | CORR | GENE | 07:27 | 07:53 | 07:50 | 57 | 296 | 10 | EXT |  | 0.89 | (c)
74773.757 | 3.962 | 3.927 | -6.848 | -6.883 | 1712 | 1991 | 1899 | 1712 | 3927 | 6853 |  | CORR | GENE | 03:46 | 04:31 | 04:16 | 77 | 373 | 10 | EXT |  | 0.89 | (c)
74774.05 | 4.255 | 4.246 | -6.555 | -6.564 | -1378 | -1008 | -1169 | 960 | 4246 | 6853 |  | CORR | GENE | 07:27 | 08:27 | 08:01 | 71 | 418 | 10 | EXT |  | 0.89 | (c)
74774.688 | 4.893 | 4.873 | -5.917 | -5.937 | 1622 | 1746 | 1823 | 1622 | 4873 | 6853 |  | CORR | CIGR | 03:31 | 03:51 | 04:04 | 36 | 402 | 10 | EXT |  | 0.89 | (c)
74776.045 | 6.25 | 6.215 | -4.56 | -4.595 | -1723 | -1538 | -1487 | 1250 | 4537 | 6853 |  | CORR | GENE | 06:32 | 07:01 | 07:10 | 58 | 473 | 11 | EXT |  | 0.89 | (c)
74776.133 | 6.338 | 6.279 | -4.472 | -4.531 | 2126 | 2212 | 2222 | 2126 | 4447 | 6853 |  | CORR | GENE | 04:53 | 05:07 | 05:08 | 84 | 192 | 10 | EXT |  | 0.89 | (c)
74776.441 | 6.646 | 6.604 | -4.164 | -4.206 | 1005 | 1726 | 1656 | 1005 | 4045 | 6853 |  | CORR | GENE | 01:52 | 03:48 | 03:37 | 161 | 1301 | 10 | EXT |  | 0.9 | (c)
74776.891 | 7.096 | 7.06 | -3.714 | -3.75 | 1604 | 1695 | 1699 | 1604 | 3706 | 6853 |  | CORR | CIGR | 03:29 | 03:43 | 03:44 | 44 | 191 | 14 | EXT |  | 0.89 | (c)
74777.384 | 7.589 | 7.526 | -3.221 | -3.284 | 1076 | 1290 | 1262 | 1076 | 3221 | 6853 |  | CORR | GENE | 02:03 | 02:38 | 02:33 | 63 | 372 | 11 | EXT |  | 0.89 | (c)
74778.229 | 8.434 | 8.372 | -2.376 | -2.438 | 959 | 1513 | 1300 | 959 | 2298 | 6853 |  | CORR | GENE | 01:44 | 03:14 | 02:40 | 140 | 683 | 11 | EXT |  | 0.9 | (c)
74778.717 | 8.922 | 8.877 | -1.888 | -1.933 | 1010 | 1205 | 1236 | 1010 | 1858 | 6853 |  | CORR | GENE | 01:53 | 02:24 | 02:29 | 75 | 453 | 11 | EXT |  | 0.89 | (c)
74778.937 | 9.142 | 9.015 | -1.668 | -1.795 | 2218 | -1797 | -1776 | 1309 | 1602 | 6853 |  | CORR | GENE | 05:08 | 06:20 | 06:23 | 193 | 934 | 12 | EXT |  | 0.91 | (c)
74779.088 | 9.293 | 9.245 | -1.517 | -1.565 | -1366 | -1270 | -1227 | 1087 | 1515 | 6853 |  | CORR | CIGR | 07:29 | 07:45 | 07:52 | 50 | 279 | 11 | EXT |  | 0.89 | (c)
74779.108 | 9.313 | 9.236 | -1.497 | -1.574 | 1182 | 1504 | 1476 | 1182 | 1477 | 6853 |  | CORR | GENE | 02:20 | 03:12 | 03:08 | 97 | 588 | 13 | EXT |  | 0.89 | (c)
74779.498 | 9.703 | 9.659 | -1.107 | -1.151 | 2183 | 2227 | -2111 | 1944 | 1079 | 6853 |  | CORR | GENE | 05:02 | 05:09 | 05:29 | 72 | 334 | 10 | EXT |  | 0.89 | (c)
74779.881 | 10.086 | 10.053 | -0.724 | -0.757 | -522 | -371 | -355 | 188 | 695 | 6853 |  | CORR | GENE | 09:45 | 10:10 | 10:12 | 62 | 334 | 10 | EXT |  | 0.89 | (c)
74779.913 | 10.118 | 10.076 | -0.692 | -0.734 | 1471 | 1821 | 1705 | 1471 | 662 | 6853 |  | CORR | GENE | 03:07 | 04:04 | 03:45 | 72 | 469 | 11 | EXT |  | 0.89 | (c)
74783.114 | 2.509 | 1.356 | -9.046 | -10.199 | 2005 | 2076 | 2058 | 2005 | 1356 | 6854 |  | CORR | GENE | 04:28 | 04:40 | 04:37 | 1349 | 107 | 10 | EXT |  | 0.96 | (c)
74783.148 | 2.543 | 2.482 | -9.012 | -9.073 | -2035 | -1820 | -1839 | 1642 | 2482 | 6854 |  | CORR | GENE | 05:36 | 06:11 | 06:08 | 97 | 393 | 11 | EXT |  | 0.89 | (c)
74783.49 | 2.885 | 2.804 | -8.67 | -8.751 | 1153 | 1348 | 1443 | 1153 | 2804 | 6854 |  | CORR | GENE | 02:11 | 02:42 | 02:58 | 107 | 581 | 15 | EXT |  | 0.9 | (c)
74785.868 | 5.263 | 4.01 | -6.292 | -7.545 | 2104 | -1820 | -1956 | 1555 | 4010 | 6854 |  | ARTD | GENE | 04:44 | 06:11 | 05:49 | 1298 | 802 |  | EXT | Эквивалент потери металла 10%. |  | (c)
74786.313 | 5.708 | 5.668 | -5.847 | -5.887 | -2129 | -1944 | -1900 | 1670 | 5668 | 6854 |  | ARTD | GENE | 05:21 | 05:51 | 05:58 | 103 | 459 |  | EXT | Эквивалент потери металла 10%. |  | (c)
74786.675 | 6.07 | 6.032 | -5.485 | -5.523 | 2023 | 2093 | 2149 | 2023 | 5432 | 6854 |  | CORR | GENE | 04:31 | 04:43 | 04:52 | 91 | 252 | 11 | EXT |  | 0.89 | (c)
74787.322 | 6.717 | 6.702 | -4.838 | -4.853 | -669 | -511 | -518 | 367 | 4792 | 6854 |  | CORR | GENE | 09:17 | 09:42 | 09:41 | 61 | 302 | 13 | EXT |  | 0.89 | (c)
74787.52 | 6.915 | 6.842 | -4.64 | -4.713 | -1509 | -1314 | -1266 | 1023 | 4593 | 6854 |  | CORR | GENE | 07:01 | 07:33 | 07:40 | 120 | 486 | 12 | EXT |  | 0.9 | (c)
74788.688 | 8.083 | 8.032 | -3.472 | -3.523 | 1970 | 2073 | 2097 | 1970 | 3463 | 6854 |  | CORR | GENE | 04:23 | 04:39 | 04:43 | 60 | 255 | 14 | EXT |  | 0.89 | (c)
74789.498 | 8.893 | 8.85 | -2.662 | -2.705 | 1798 | 1984 | 1976 | 1798 | 2627 | 6854 |  | CORR | GENE | 03:55 | 04:25 | 04:24 | 78 | 357 | 12 | EXT |  | 0.89 | (c)
74789.957 | 9.352 | 9.352 | -2.203 | -2.203 | -574 | -451 | -460 | 345 | 2167 | 6854 |  | CORR | CIGR | 09:32 | 09:52 | 09:51 | 36 | 229 | 11 | EXT |  | 0.89 | (c)
74790.789 | 10.184 | 10.17 | -1.371 | -1.385 | -1788 | -1736 | -1720 | 1651 | 1359 | 6854 |  | CORR | CIGR | 06:16 | 06:25 | 06:27 | 26 | 137 | 12 | EXT |  | 0.89 | (c)
74791.143 | 10.538 | 10.524 | -1.017 | -1.031 | -752 | -722 | -699 | 646 | 1009 | 6854 |  | CORR | CIGR | 09:03 | 09:08 | 09:12 | 22 | 106 | 10 | EXT |  | 0.89 | (c)
74791.247 | 10.642 | 10.496 | -0.913 | -1.059 | -1839 | -1700 | -1620 | 1400 | 853 | 6854 |  | CORR | GENE | 06:08 | 06:30 | 06:43 | 206 | 439 | 15 | EXT |  | 0.92 | (c)
74791.35 | 10.745 | 10.688 | -0.81 | -0.867 | 1387 | 1423 | 1511 | 1387 | 797 | 6854 |  | CORR | GENE | 02:49 | 02:54 | 03:09 | 70 | 248 | 10 | EXT |  | 0.89 | (c)
74791.628 | 11.023 | 10.789 | -0.532 | -0.766 | -1922 | -1656 | -1744 | 1566 | 364 | 6854 |  | CORR | GENE | 05:55 | 06:38 | 06:23 | 402 | 356 | 13 | EXT |  | 0.94 | (c)
74791.72 | 11.115 | 11.056 | -0.44 | -0.499 | -701 | -547 | -529 | 357 | 386 | 6854 |  | CORR | GENE | 09:12 | 09:36 | 09:39 | 113 | 344 | 11 | EXT |  | 0.89 | (c)
74791.933 | 11.328 | 11.268 | -0.227 | -0.287 | -1473 | -1199 | -1208 | 942 | 158 | 6854 |  | CORR | GENE | 07:07 | 07:51 | 07:50 | 129 | 531 | 23 | EXT |  | 0.91 | (c)
74792.142 | 11.537 | 11.518 | -0.018 | -0.037 | -718 | -588 | -545 | 372 | 11 | 6854 |  | CORR | CIGR | 09:09 | 09:30 | 09:37 | 26 | 346 | 11 | EXT |  | 0.89 | (c)
74792.149 | 11.544 | 11.509 | -0.011 | -0.046 | -1601 | -1386 | -1343 | 1085 | 9 | 6854 |  | CORR | CIGR | 06:46 | 07:21 | 07:28 | 37 | 516 | 10 | EXT |  | 0.89 | (c)
74792.153 | 11.548 | 11.451 | -0.007 | -0.104 | 2103 | -1866 | -2064 | 1769 | 5 | 6854 |  | CORR | GENE | 04:44 | 06:04 | 05:32 | 99 | 589 | 10 | EXT |  | 0.89 | (c)
74792.16 | 0 | -0.028 | -11.61 | -11.638 | -53 | 126 | 182 | 0 |  | 6855 | Нарушение формы кольцевого шва | GWAN |  | 06:52 | 07:21 | 07:30 | 0 | 470 |  | EXT | Нарушение формы кольцевого шва |  | (c)
74792.193 | 0.033 | 0.017 | -11.577 | -11.593 | -1049 | -982 | -927 | 806 | 17 | 6855 |  | CORR | CIGR | 04:11 | 04:22 | 04:31 | 20 | 243 | 15 | EXT |  | 0.89 | (c)
74793.678 | 1.518 | 1.511 | -10.092 | -10.099 | 693 | 811 | 791 | 693 | 1511 | 6855 |  | CORR | CIGR | 08:52 | 09:11 | 09:08 | 35 | 196 | 14 | EXT |  | 0.89 | (c)
74796.513 | 4.353 | 4.295 | -7.257 | -7.315 | -603 | -534 | -413 | 224 | 4295 | 6855 |  | CORR | GENE | 05:23 | 05:34 | 05:54 | 101 | 379 | 10 | EXT |  | 0.89 | (c)
74797.236 | 5.076 | 5.051 | -6.534 | -6.559 | -90 | -10 | 19 | 0 | 5051 | 6855 |  | CORR | CIGR | 06:46 | 06:59 | 07:03 | 50 | 217 | 12 | EXT |  | 0.89 | (c)
74797.7 | 5.54 | 5.399 | -6.07 | -6.211 | 4 | 14 | 31 | 4 | 5399 | 6855 |  | CORR | AXGR | 07:01 | 07:03 | 07:05 | 685 | 54 | 10 | EXT |  | 0.95 | (c)
74798.018 | 5.858 | 5.76 | -5.752 | -5.85 | 242 | 249 | 283 | 242 | 5441 | 6855 |  | CORR | GENE | 07:39 | 07:41 | 07:46 | 409 | 82 | 15 | EXT |  | 0.95 | (c)
74802.138 | 9.978 | 9.925 | -1.632 | -1.685 | 138 | 240 | 242 | 138 | 1601 | 6855 |  | CORR | GENE | 07:23 | 07:39 | 07:39 | 84 | 207 | 14 | EXT |  | 0.89 | (c)
74802.438 | 10.278 | 10.213 | -1.332 | -1.397 | -295 | -102 | -115 | 0 | 1248 | 6855 |  | CORR | GENE | 06:13 | 06:44 | 06:42 | 149 | 360 | 10 | EXT |  | 0.9 | (c)
74802.723 | 10.563 | 10.523 | -1.047 | -1.087 | -1877 | -1828 | -1789 | 1701 | 1038 | 6855 |  | CORR | CIGR | 01:57 | 02:05 | 02:12 | 49 | 176 | 13 | EXT |  | 0.89 | (c)
74803.134 | 10.974 | 10.957 | -0.636 | -0.653 | -1529 | -1477 | -1288 | 1048 | 616 | 6855 |  | CORR | CIGR | 02:54 | 03:02 | 03:32 | 37 | 481 | 14 | EXT |  | 0.89 | (c)
74803.225 | 11.065 | 11.038 | -0.545 | -0.572 | 94 | 442 | 427 | 94 | 542 | 6855 |  | CORR | CIGR | 07:15 | 08:12 | 08:09 | 30 | 665 | 14 | EXT |  | 0.89 | (c)
74803.7 | 11.54 | 11.515 | -0.07 | -0.095 | 73 | 350 | 273 | 73 | 16 | 6855 |  | CORR | GENE | 07:12 | 07:57 | 07:44 | 79 | 399 | 13 | EXT |  | 0.89 | (c)
74803.77 | 0 | -0.02 | -11.335 | -11.355 | 242 | 304 | 516 | 242 |  | 6856 | Нарушение формы кольцевого шва | GWAN |  | 07:14 | 07:24 | 07:59 | 0 | 549 |  | EXT | Нарушение формы кольцевого шва |  | (c)
74803.791 | 0.021 | 0.006 | -11.314 | -11.329 | 195 | 513 | 517 | 195 | 6 | 6856 |  | CORR | GENE | 07:07 | 07:58 | 07:59 | 84 | 644 | 13 | EXT |  | 0.89 | (c)
74803.872 | 0.102 | 0.055 | -11.233 | -11.28 | -608 | -449 | -441 | 273 | 55 | 6856 |  | CORR | GENE | 04:57 | 05:23 | 05:24 | 58 | 335 | 14 | EXT |  | 0.89 | (c)
74804.041 | 0.271 | 0.207 | -11.064 | -11.128 | -1606 | -1430 | -1342 | 1077 | 207 | 6856 |  | CORR | GENE | 02:16 | 02:45 | 02:59 | 128 | 529 | 15 | EXT |  | 0.9 | (c)
74804.366 | 0.596 | 0.556 | -10.739 | -10.779 | -1448 | -1379 | -1345 | 1241 | 556 | 6856 |  | CORR | CIGR | 02:42 | 02:53 | 02:58 | 53 | 207 | 11 | EXT |  | 0.89 | (c)
74804.868 | 1.098 | 1.003 | -10.237 | -10.332 | -1420 | -1414 | -1398 | 1376 | 1003 | 6856 |  | CORR | AXGR | 02:46 | 02:47 | 02:50 | 167 | 44 | 12 | EXT |  | 0.9 | (c)
74805.26 | 1.49 | 1.453 | -9.845 | -9.882 | -289 | -197 | -193 | 96 | 1453 | 6856 |  | CORR | GENE | 05:49 | 06:03 | 06:04 | 118 | 193 | 11 | EXT |  | 0.89 | (c)
74806.038 | 2.268 | 1.9 | -9.067 | -9.435 | 487 | 548 | 568 | 487 | 1900 | 6856 |  | CORR | GENE | 07:54 | 08:04 | 08:07 | 555 | 162 | 11 | EXT |  | 0.95 | (c)
74806.96 | 3.19 | 3.165 | -8.145 | -8.17 | 764 | 833 | 845 | 764 | 3165 | 6856 |  | CORR | CIGR | 08:39 | 08:50 | 08:52 | 49 | 162 | 10 | EXT |  | 0.89 | (c)
74807.028 | 3.258 | 3.243 | -8.077 | -8.092 | 307 | 354 | 389 | 307 | 3243 | 6856 |  | CORR | CIGR | 07:25 | 07:32 | 07:38 | 40 | 165 | 12 | EXT |  | 0.89 | (c)
74807.148 | 3.378 | 3.367 | -7.957 | -7.968 | 686 | 906 | 858 | 686 | 3367 | 6856 |  | CORR | GENE | 08:26 | 09:02 | 08:54 | 82 | 345 | 10 | EXT |  | 0.89 | (c)
74807.414 | 3.644 | 3.545 | -7.691 | -7.79 | 896 | 896 | 933 | 896 | 3545 | 6856 |  | CORR | GENE | 08:60 | 08:60 | 09:06 | 346 | 75 | 11 | EXT |  | 0.93 | (c)
74807.528 | 3.758 | 3.692 | -7.577 | -7.643 | 78 | 112 | 147 | 78 | 3692 | 6856 |  | CORR | GENE | 06:48 | 06:53 | 06:59 | 70 | 139 | 10 | EXT |  | 0.89 | (c)
74807.821 | 4.051 | 3.934 | -7.284 | -7.401 | 846 | 884 | 1009 | 846 | 3934 | 6856 |  | CORR | GENE | 08:52 | 08:58 | 09:18 | 210 | 326 | 11 | EXT |  | 0.91 | (c)
74807.89 | 4.12 | 3.852 | -7.215 | -7.483 | 471 | 613 | 575 | 471 | 3852 | 6856 |  | CORR | GENE | 07:51 | 08:14 | 08:08 | 652 | 209 | 12 | EXT |  | 0.96 | (c)
74807.922 | 4.152 | 4.122 | -7.183 | -7.213 | 19 | 121 | 237 | 19 | 4122 | 6856 |  | CORR | GENE | 06:38 | 06:55 | 07:14 | 67 | 436 | 11 | EXT |  | 0.89 | (c)
74807.969 | 4.199 | 4.181 | -7.136 | -7.154 | 688 | 869 | 820 | 688 | 4181 | 6856 |  | CORR | GENE | 08:26 | 08:55 | 08:48 | 65 | 264 | 14 | EXT |  | 0.89 | (c)
74808.988 | 5.218 | 5.103 | -6.117 | -6.232 | 639 | 643 | 663 | 639 | 5103 | 6856 |  | CORR | AXGR | 08:18 | 08:19 | 08:22 | 188 | 49 | 10 | EXT |  | 0.9 | (c)
74809.321 | 5.551 | 5.1 | -5.784 | -6.235 | -1199 | -1189 | -1174 | 1148 | 5100 | 6856 |  | CORR | AXGR | 03:22 | 03:23 | 03:26 | 593 | 51 | 15 | EXT |  | 0.97 | (c)
74809.784 | 6.014 | 5.974 | -5.321 | -5.361 | 174 | 312 | 304 | 174 | 5298 | 6856 |  | CORR | GENE | 07:03 | 07:26 | 07:24 | 63 | 260 | 14 | EXT |  | 0.89 | (c)
74810.361 | 6.591 | 6.489 | -4.744 | -4.846 | -1570 | -1448 | -1241 | 911 | 4724 | 6856 |  | CORR | GENE | 02:22 | 02:42 | 03:15 | 122 | 659 | 10 | EXT |  | 0.89 | (c)
74810.592 | 6.822 | 6.78 | -4.513 | -4.555 | 113 | 373 | 313 | 113 | 4263 | 6856 |  | CORR | GENE | 06:53 | 07:36 | 07:26 | 292 | 400 | 14 | EXT |  | 0.93 | (c)
74811.219 | 7.449 | 7.242 | -3.886 | -4.093 | 82 | 502 | 353 | 82 | 3697 | 6856 |  | CORR | GENE | 06:48 | 07:56 | 07:32 | 396 | 543 | 10 | EXT |  | 0.93 | (c)
74811.467 | 7.697 | 7.661 | -3.638 | -3.674 | 251 | 308 | 389 | 251 | 3628 | 6856 |  | CORR | CIGR | 07:16 | 07:25 | 07:38 | 46 | 276 | 10 | EXT |  | 0.89 | (c)
74811.994 | 8.224 | 8.016 | -3.111 | -3.319 | 279 | 465 | 496 | 279 | 3085 | 6856 |  | CORR | GENE | 07:20 | 07:50 | 07:55 | 234 | 435 | 10 | EXT |  | 0.91 | (c)
74812.354 | 8.584 | 8.481 | -2.751 | -2.854 | 212 | 396 | 426 | 212 | 2741 | 6856 |  | CORR | GENE | 07:09 | 07:39 | 07:44 | 113 | 429 | 10 | EXT |  | 0.89 | (c)
74812.897 | 9.127 | 9.077 | -2.208 | -2.258 | -1398 | -1283 | -1277 | 1156 | 2198 | 6856 |  | CORR | GENE | 02:50 | 03:08 | 03:09 | 60 | 242 | 10 | EXT |  | 0.89 | (c)
74813.104 | 9.334 | 9.312 | -2.001 | -2.023 | 624 | 698 | 700 | 624 | 1874 | 6856 |  | CORR | GENE | 08:16 | 08:28 | 08:28 | 149 | 152 | 11 | EXT |  | 0.9 | (c)
74813.532 | 9.762 | 9.728 | -1.573 | -1.607 | 105 | 267 | 280 | 105 | 1516 | 6856 |  | CORR | GENE | 06:52 | 07:18 | 07:21 | 91 | 351 | 12 | EXT |  | 0.89 | (c)
74815.091 | 11.321 | 11.281 | -0.014 | -0.054 | 324 | 734 | 621 | 324 | 6 | 6856 |  | CORR | CIGR | 07:28 | 08:34 | 08:15 | 48 | 594 | 28 | EXT |  | 0.89 | (c)
74815.105 | 0 | -0.022 | -11.4 | -11.422 | 1730 | 2020 | 1926 | 1730 |  | 6857 | Нарушение формы кольцевого шва | GWAN |  | 07:46 | 08:33 | 08:18 | 0 | 392 |  | EXT | Нарушение формы кольцевого шва |  | (c)
74815.176 | 0.071 | 0.008 | -11.329 | -11.392 | 57 | 65 | 74 | 57 | 8 | 6857 |  | CORR | AXGR | 03:16 | 03:17 | 03:19 | 178 | 34 | 10 | EXT |  | 0.9 | (c)
74815.599 | 0.494 | 0.471 | -10.906 | -10.929 | 1825 | 2065 | 2021 | 1825 | 471 | 6857 |  | CORR | CIGR | 08:01 | 08:40 | 08:33 | 52 | 392 | 10 | EXT |  | 0.89 | (c)
74815.984 | 0.879 | 0.853 | -10.521 | -10.547 | 1856 | 1980 | 1993 | 1856 | 853 | 6857 |  | CORR | CIGR | 08:06 | 08:26 | 08:28 | 48 | 274 | 13 | EXT |  | 0.89 | (c)
74817.772 | 2.667 | 2.646 | -8.733 | -8.754 | 1420 | 1511 | 1562 | 1420 | 2646 | 6857 |  | CORR | CIGR | 06:56 | 07:11 | 07:19 | 48 | 283 | 10 | EXT |  | 0.89 | (c)
74818.47 | 3.365 | 3.364 | -8.035 | -8.036 | 2049 | 2098 | 2168 | 2049 | 3364 | 6857 |  | CORR | CIGR | 08:37 | 08:45 | 08:57 | 33 | 237 | 11 | EXT |  | 0.89 | (c)
74819.756 | 4.651 | 4.631 | -6.749 | -6.769 | 1890 | 1979 | 2027 | 1890 | 4631 | 6857 |  | CORR | GENE | 08:12 | 08:26 | 08:34 | 57 | 273 | 12 | EXT |  | 0.89 | (c)
74822.297 | 7.192 | 7.175 | -4.208 | -4.225 | 1722 | 1885 | 1896 | 1722 | 4172 | 6857 |  | CORR | CIGR | 07:45 | 08:11 | 08:13 | 53 | 347 | 11 | EXT |  | 0.89 | (c)
74822.836 | 7.731 | 7.661 | -3.669 | -3.739 | 1677 | 1786 | 1844 | 1677 | 3649 | 6857 |  | CORR | GENE | 07:37 | 07:55 | 08:04 | 90 | 334 | 10 | EXT |  | 0.89 | (c)
74823.177 | 8.072 | 7.984 | -3.328 | -3.416 | 1473 | 1930 | 1907 | 1473 | 3231 | 6857 |  | CORR | GENE | 07:04 | 08:18 | 08:14 | 185 | 867 | 15 | EXT |  | 0.91 | (c)
74823.596 | 8.491 | 8.442 | -2.909 | -2.958 | 1868 | 1980 | 2053 | 1868 | 2879 | 6857 |  | CORR | GENE | 08:08 | 08:26 | 08:38 | 79 | 369 | 12 | EXT |  | 0.89 | (c)
74824.045 | 8.94 | 8.936 | -2.46 | -2.464 | 1699 | 1765 | 1801 | 1699 | 2430 | 6857 |  | CORR | CIGR | 07:41 | 07:52 | 07:57 | 34 | 204 | 11 | EXT |  | 0.89 | (c)
74824.889 | 9.784 | 9.725 | -1.616 | -1.675 | 1452 | 1842 | 1766 | 1452 | 1394 | 6857 |  | CORR | GENE | 07:01 | 08:04 | 07:52 | 281 | 628 | 10 | EXT |  | 0.91 | (c)
74825.214 | 10.109 | 10.101 | -1.291 | -1.299 | 1561 | 1610 | 1625 | 1561 | 1268 | 6857 |  | CORR | CIGR | 07:19 | 07:27 | 07:29 | 31 | 127 | 15 | EXT |  | 0.89 | (c)
74825.542 | 10.437 | 10.417 | -0.963 | -0.983 | 1424 | 1561 | 1542 | 1424 | 938 | 6857 |  | CORR | CIGR | 06:57 | 07:19 | 07:16 | 45 | 235 | 11 | EXT |  | 0.89 | (c)
74825.654 | 10.549 | 10.54 | -0.851 | -0.86 | 1427 | 1560 | 1533 | 1427 | 821 | 6857 |  | CORR | CIGR | 06:57 | 07:19 | 07:14 | 39 | 211 | 11 | EXT |  | 0.89 | (c)
74825.662 | 10.557 | 10.544 | -0.843 | -0.856 | 220 | 332 | 303 | 220 | 826 | 6857 |  | CORR | CIGR | 03:42 | 04:00 | 03:56 | 30 | 165 | 15 | EXT |  | 0.89 | (c)
74825.822 | 10.717 | 10.683 | -0.683 | -0.717 | 1370 | 1544 | 1533 | 1370 | 651 | 6857 |  | CORR | GENE | 06:48 | 07:16 | 07:14 | 66 | 326 | 10 | EXT |  | 0.89 | (c)
74826.603 | 0.098 | 0.064 | -11.207 | -11.241 | -2008 | -1894 | -1762 | 1516 | 64 | 6858 |  | CORR | CIGR | 03:41 | 03:59 | 04:20 | 47 | 492 | 12 | EXT |  | 0.89 | (c)
74826.973 | 0.468 | 0.44 | -10.837 | -10.865 | -343 | -265 | -237 | 131 | 440 | 6858 |  | CORR | CIGR | 08:10 | 08:22 | 08:27 | 50 | 212 | 13 | EXT |  | 0.89 | (c)
74827.12 | 0.615 | 0.571 | -10.69 | -10.734 | -853 | -606 | -612 | 371 | 571 | 6858 |  | CORR | GENE | 06:47 | 07:27 | 07:26 | 98 | 482 | 10 | EXT |  | 0.89 | (c)
74827.259 | 0.754 | 0.717 | -10.551 | -10.588 | -330 | -279 | -205 | 80 | 717 | 6858 |  | CORR | CIGR | 08:12 | 08:20 | 08:32 | 54 | 250 | 10 | EXT |  | 0.89 | (c)
74827.535 | 1.03 | 0.96 | -10.275 | -10.345 | -771 | -503 | -365 | 0 | 960 | 6858 |  | CORR | GENE | 07:00 | 07:44 | 08:06 | 84 | 812 | 12 | EXT |  | 0.89 | (c)
74827.719 | 1.214 | 1.14 | -10.091 | -10.165 | -533 | -474 | -336 | 138 | 1140 | 6858 |  | CORR | GENE | 07:39 | 07:48 | 08:11 | 94 | 395 | 10 | EXT |  | 0.89 | (c)
74827.829 | 1.324 | 1.258 | -9.981 | -10.047 | -389 | -317 | -256 | 122 | 1258 | 6858 |  | CORR | GENE | 08:02 | 08:14 | 08:24 | 93 | 267 | 10 | EXT |  | 0.89 | (c)
74828.804 | 2.299 | 2.283 | -9.006 | -9.022 | 2178 | -2105 | -2142 | 2000 | 2283 | 6858 |  | CORR | CIGR | 02:56 | 03:25 | 03:19 | 49 | 283 | 12 | EXT |  | 0.89 | (c)
74829.091 | 2.586 | 2.562 | -8.719 | -8.743 | -355 | -208 | -220 | 84 | 2562 | 6858 |  | CORR | CIGR | 08:08 | 08:31 | 08:29 | 46 | 271 | 11 | EXT |  | 0.89 | (c)
74829.346 | 2.841 | 2.827 | -8.464 | -8.478 | -257 | -204 | -145 | 33 | 2827 | 6858 |  | CORR | CIGR | 08:23 | 08:32 | 08:41 | 39 | 224 | 12 | EXT |  | 0.89 | (c)
74829.529 | 3.024 | 3.002 | -8.281 | -8.303 | -2099 | -2040 | -2007 | 1915 | 3002 | 6858 |  | CORR | CIGR | 03:26 | 03:36 | 03:41 | 48 | 184 | 15 | EXT |  | 0.89 | (c)
74830.043 | 3.538 | 3.506 | -7.767 | -7.799 | -827 | -650 | -615 | 402 | 3506 | 6858 |  | CORR | GENE | 06:51 | 07:20 | 07:26 | 65 | 425 | 11 | EXT |  | 0.89 | (c)
74830.356 | 3.851 | 3.814 | -7.454 | -7.491 | -1943 | -1868 | -1800 | 1657 | 3814 | 6858 |  | CORR | GENE | 03:51 | 04:03 | 04:14 | 68 | 286 | 12 | EXT |  | 0.89 | (c)
74830.739 | 4.234 | 4.227 | -7.071 | -7.078 | -2145 | -2145 | -2090 | 2034 | 4227 | 6858 |  | CORR | CIGR | 03:19 | 03:19 | 03:28 | 23 | 111 | 10 | EXT |  | 0.89 | (c)
74830.826 | 4.321 | 4.297 | -6.984 | -7.008 | -738 | -209 | -404 | 70 | 4297 | 6858 |  | CORR | GENE | 07:06 | 08:31 | 07:60 | 129 | 668 | 10 | EXT |  | 0.89 | (c)
74831.024 | 4.519 | 4.518 | -6.786 | -6.787 | -87 | 40 | 13 | 0 | 4518 | 6858 |  | CORR | CIGR | 08:51 | 09:11 | 09:07 | 39 | 200 | 12 | EXT |  | 0.89 | (c)
74831.1 | 4.595 | 4.548 | -6.71 | -6.757 | -773 | -325 | -464 | 155 | 4548 | 6858 |  | CORR | GENE | 07:00 | 08:12 | 07:50 | 143 | 618 | 13 | EXT |  | 0.9 | (c)
74831.619 | 5.114 | 5.101 | -6.191 | -6.204 | -315 | -215 | -159 | 2 | 5101 | 6858 |  | CORR | CIGR | 08:14 | 08:30 | 08:39 | 50 | 313 | 11 | EXT |  | 0.89 | (c)
74831.675 | 5.17 | 4.976 | -6.135 | -6.329 | -1073 | -1073 | -1053 | 1033 | 4976 | 6858 |  | CORR | AXGR | 06:12 | 06:12 | 06:15 | 196 | 40 | 10 | EXT |  | 0.9 | (c)
74831.722 | 5.217 | 5.211 | -6.088 | -6.094 | -720 | -613 | -612 | 504 | 5211 | 6858 |  | CORR | CIGR | 07:09 | 07:26 | 07:26 | 36 | 216 | 11 | EXT |  | 0.89 | (c)
74831.87 | 5.365 | 5.344 | -5.94 | -5.961 | -1268 | -1214 | -1168 | 1068 | 5344 | 6858 |  | CORR | CIGR | 05:40 | 05:49 | 05:56 | 45 | 200 | 12 | EXT |  | 0.89 | (c)
74832.124 | 5.619 | 5.619 | -5.686 | -5.686 | -582 | -518 | -506 | 429 | 5619 | 6858 |  | CORR | CIGR | 07:31 | 07:41 | 07:43 | 33 | 153 | 11 | EXT |  | 0.89 | (c)
74833.387 | 6.882 | 6.846 | -4.423 | -4.459 | -301 | -239 | -189 | 77 | 4400 | 6858 |  | CORR | GENE | 08:16 | 08:26 | 08:34 | 59 | 224 | 10 | EXT |  | 0.89 | (c)
74833.515 | 7.01 | 6.992 | -4.295 | -4.313 | -1010 | -843 | -875 | 740 | 4283 | 6858 |  | CORR | CIGR | 06:22 | 06:49 | 06:44 | 30 | 270 | 14 | EXT |  | 0.89 | (c)
74833.772 | 7.267 | 7.258 | -4.038 | -4.047 | -894 | -822 | -820 | 746 | 4020 | 6858 |  | CORR | CIGR | 06:41 | 06:52 | 06:53 | 27 | 148 | 13 | EXT |  | 0.89 | (c)
74833.822 | 7.317 | 7.302 | -3.988 | -4.003 | -1845 | -1823 | -1790 | 1734 | 3979 | 6858 |  | CORR | CIGR | 04:07 | 04:11 | 04:16 | 24 | 111 | 12 | EXT |  | 0.89 | (c)
74833.906 | 7.401 | 7.392 | -3.904 | -3.913 | -909 | -854 | -826 | 742 | 3876 | 6858 |  | CORR | CIGR | 06:38 | 06:47 | 06:52 | 37 | 167 | 14 | EXT |  | 0.89 | (c)
74833.964 | 7.459 | 7.449 | -3.846 | -3.856 | -1149 | -1095 | -1076 | 1002 | 3829 | 6858 |  | CORR | CIGR | 05:59 | 06:08 | 06:11 | 27 | 147 | 10 | EXT |  | 0.89 | (c)
74835.414 | 8.909 | 8.896 | -2.396 | -2.409 | -859 | -825 | -772 | 685 | 2372 | 6858 |  | CORR | CIGR | 06:46 | 06:52 | 07:00 | 37 | 174 | 11 | EXT |  | 0.89 | (c)
74835.567 | 9.062 | 9.034 | -2.243 | -2.271 | -750 | -577 | -593 | 436 | 2212 | 6858 |  | CORR | GENE | 07:04 | 07:32 | 07:29 | 59 | 314 | 11 | EXT |  | 0.89 | (c)
74838.034 | 0.224 | 0.205 | -10.771 | -10.79 | -1414 | -1357 | -1344 | 1274 | 205 | 6859 |  | CORR | CIGR | 03:43 | 03:52 | 03:54 | 35 | 140 | 12 | EXT |  | 0.89 | (c)
74838.566 | 0.756 | 0.733 | -10.239 | -10.262 | -1579 | -1535 | -1520 | 1460 | 733 | 6859 |  | CORR | CIGR | 03:16 | 03:24 | 03:26 | 30 | 119 | 13 | EXT |  | 0.89 | (c)
74838.924 | 1.114 | 1.073 | -9.881 | -9.922 | -1502 | -1267 | -1352 | 1202 | 1073 | 6859 |  | CORR | CIGR | 03:29 | 04:07 | 03:53 | 46 | 300 | 11 | EXT |  | 0.89 | (c)
74838.928 | 1.118 | 1.051 | -9.877 | -9.944 | -1054 | -595 | -655 | 256 | 1051 | 6859 |  | CORR | GENE | 04:41 | 05:55 | 05:46 | 131 | 798 | 14 | EXT |  | 0.9 | (c)
74839.707 | 1.897 | 1.881 | -9.098 | -9.114 | 314 | 402 | 398 | 314 | 1881 | 6859 |  | CORR | CIGR | 08:22 | 08:36 | 08:36 | 41 | 169 | 13 | EXT |  | 0.89 | (c)
74840.477 | 2.667 | 2.581 | -8.328 | -8.414 | -144 | 114 | 197 | 0 | 2581 | 6859 |  | CORR | GENE | 07:08 | 07:50 | 08:03 | 107 | 683 | 13 | EXT |  | 0.89 | (c)
74840.592 | 2.782 | 2.742 | -8.213 | -8.253 | -1632 | -1411 | -1291 | 949 | 2742 | 6859 |  | CORR | GENE | 03:08 | 03:44 | 04:03 | 58 | 683 | 13 | EXT |  | 0.89 | (c)
74840.654 | 2.844 | 2.785 | -8.151 | -8.21 | -301 | -17 | -37 | 0 | 2785 | 6859 |  | CORR | GENE | 06:43 | 07:29 | 07:25 | 100 | 529 | 11 | EXT |  | 0.89 | (c)
74841.467 | 3.657 | 3.618 | -7.338 | -7.377 | 40 | 112 | 177 | 40 | 3618 | 6859 |  | CORR | GENE | 07:38 | 07:49 | 07:60 | 60 | 274 | 13 | EXT |  | 0.89 | (c)
74843.017 | 5.207 | 5.183 | -5.788 | -5.812 | 423 | 495 | 538 | 423 | 5183 | 6859 |  | CORR | CIGR | 08:40 | 08:51 | 08:58 | 45 | 231 | 12 | EXT |  | 0.89 | (c)
74843.883 | 6.073 | 6.066 | -4.922 | -4.929 | 305 | 569 | 466 | 305 | 4857 | 6859 |  | CORR | GENE | 08:20 | 09:03 | 08:47 | 72 | 323 | 12 | EXT |  | 0.89 | (c)
74845.2 | 7.39 | 7.279 | -3.605 | -3.716 | 136 | 346 | 512 | 136 | 3536 | 6859 |  | CORR | GENE | 07:53 | 08:27 | 08:54 | 180 | 752 | 11 | EXT |  | 0.9 | (c)
74846.206 | 8.396 | 8.372 | -2.599 | -2.623 | -1384 | -1319 | -1303 | 1221 | 2587 | 6859 |  | CORR | CIGR | 03:48 | 03:58 | 04:01 | 36 | 163 | 13 | EXT |  | 0.89 | (c)
74847.576 | 9.766 | 9.741 | -1.229 | -1.254 | -1754 | -1699 | -1661 | 1567 | 1217 | 6859 |  | CORR | CIGR | 02:48 | 02:57 | 03:03 | 37 | 187 | 11 | EXT |  | 0.89 | (c)
74851.23 | 2.425 | 2.357 | -8.66 | -8.728 | -334 | -322 | -321 | 309 | 2357 | 6860 |  | CORR | AXGR | 08:14 | 08:16 | 08:16 | 132 | 25 | 14 | EXT |  | 0.9 | (c)
74851.276 | 2.471 | 2.434 | -8.614 | -8.651 | 80 | 255 | 296 | 80 | 2434 | 6860 |  | CORR | GENE | 09:21 | 09:49 | 09:56 | 178 | 434 | 13 | EXT |  | 0.91 | (c)
74851.376 | 2.571 | 2.571 | -8.514 | -8.514 | -278 | -222 | -199 | 120 | 2571 | 6860 |  | CORR | CIGR | 08:23 | 08:32 | 08:36 | 25 | 158 | 13 | EXT |  | 0.89 | (c)
74851.402 | 2.597 | 2.571 | -8.488 | -8.514 | 2029 | 2099 | 2122 | 2029 | 2571 | 6860 |  | CORR | GENE | 02:35 | 02:47 | 02:50 | 91 | 187 | 12 | EXT |  | 0.89 | (c)
74851.808 | 3.003 | 1.96 | -8.082 | -9.125 | -2156 | -2101 | -2067 | 1978 | 1960 | 6860 |  | CORR | GENE | 03:20 | 03:29 | 03:34 | 1146 | 178 | 10 | EXT |  | 0.96 | (c)
74852.662 | 3.857 | 3.852 | -7.228 | -7.233 | -2215 | -2060 | -2072 | 1929 | 3852 | 6860 |  | CORR | CIGR | 03:10 | 03:35 | 03:34 | 52 | 286 | 14 | EXT |  | 0.89 | (c)
74853.328 | 4.523 | 4.504 | -6.562 | -6.581 | -888 | -558 | -646 | 404 | 4504 | 6860 |  | CORR | GENE | 06:45 | 07:38 | 07:24 | 105 | 484 | 11 | EXT |  | 0.89 | (c)
74853.7 | 4.895 | 4.707 | -6.19 | -6.378 | -1854 | -1785 | -1815 | 1777 | 4707 | 6860 |  | CORR | GENE | 04:09 | 04:20 | 04:15 | 368 | 77 | 11 | EXT |  | 0.93 | (c)
74854.462 | 5.657 | 5.648 | -5.428 | -5.437 | 2164 | -2083 | -2144 | 1992 | 5373 | 6860 |  | CORR | GENE | 02:57 | 03:32 | 03:22 | 64 | 305 | 11 | EXT |  | 0.89 | (c)
74855.103 | 6.298 | 6.258 | -4.787 | -4.827 | -1206 | -1034 | -959 | 712 | 4681 | 6860 |  | CORR | GENE | 05:53 | 06:21 | 06:33 | 146 | 494 | 10 | EXT |  | 0.9 | (c)
74856.804 | 7.999 | 7.956 | -3.086 | -3.129 | -603 | -561 | -482 | 362 | 3054 | 6860 |  | CORR | GENE | 07:31 | 07:37 | 07:50 | 75 | 241 | 10 | EXT |  | 0.89 | (c)
74858.089 | 9.284 | 9.284 | -1.801 | -1.801 | -301 | -202 | -221 | 142 | 1764 | 6860 |  | CORR | CIGR | 08:19 | 08:35 | 08:32 | 37 | 159 | 11 | EXT |  | 0.89 | (c)
74882.655 | 0 | -0.024 | -11.125 | -11.149 | 1035 | 1469 | 1461 | 343 |  | 6863 | Нарушение формы кольцевого шва | GWAN |  | 04:02 | 05:12 | 05:11 | 0 | 853 |  | EXT | Нарушение формы кольцевого шва |  | (c)
74882.655 | 0 | -0.045 | -11.125 | -11.17 | -1706 | -561 | -1000 | 294 | 0 | 6863 | Внутришовный дефект | GWAN |  | 08:40 | 11:45 | 10:34 | 0 | 1412 | 16 | MID | Внутришовный дефект |  | (c)
75005.486 | 9.896 | 9.838 | -1.694 | -1.752 | -2007 | -1937 | -1851 | 223 | 1677 | 6873 |  | CORR | GENE | 05:50 | 06:01 | 06:15 | 75 | 312 | 10 | EXT |  | 0.85 | (c)
75016.755 | 0 | -0.048 | -11.605 | -11.653 | 145 | 434 | 1009 | 145 |  | 6875 | Нарушение формы кольцевого шва | GWAN |  | 08:52 | 09:39 | 11:12 | 0 | 1727 |  | EXT | Нарушение формы кольцевого шва |  | (c)
75067.884 | 5.609 | 5.601 | -5.426 | -5.434 | -1355 | -1259 | -1286 | 1218 | 5390 | 6879 |  | CORR | CIGR | 05:48 | 06:04 | 05:59 | 44 | 137 | 11 | EXT |  | 0.89 | (c)
75069.416 | 7.141 | 7.108 | -3.894 | -3.927 | -1753 | -1720 | -1619 | 1485 | 3859 | 6879 |  | CORR | GENE | 04:44 | 04:49 | 05:06 | 68 | 268 | 10 | EXT |  | 0.89 | (c)
75084.49 | 0 | -0.016 | -11.2 | -11.216 | 1930 | -2217 | 2196 | 1930 |  | 6881 | Нарушение формы кольцевого шва | GWAN |  | 08:20 | 09:11 | 09:03 | 0 | 532 |  | EXT | Нарушение формы кольцевого шва Аномалия находится на отводе. |  | (c)
75107.205 | 0 | -0.012 | -11.46 | -11.472 | 1996 | -2017 | -1928 | 0 |  | 6883 | Нарушение формы кольцевого шва | GWAN |  | 06:14 | 07:27 | 07:41 | 0 | 1074 |  | EXT | Нарушение формы кольцевого шва |  | (c)
75110.573 | 3.368 | 3.345 | -8.092 | -8.115 | -1722 | -1673 | -1666 | 509 | 3345 | 6883 |  | CORR | CIGR | 08:14 | 08:22 | 08:23 | 40 | 112 | 11 | EXT |  | 0.84 | (c)
75111 | 3.795 | 3.762 | -7.665 | -7.698 | -1738 | -1637 | -1637 | 493 | 3762 | 6883 |  | CORR | GENE | 08:12 | 08:28 | 08:28 | 54 | 202 | 10 | EXT |  | 0.84 | (c)
75111.095 | 3.89 | 3.858 | -7.57 | -7.602 | 1433 | 1867 | 1727 | 210 | 3858 | 6883 |  | CORR | GENE | 04:43 | 05:53 | 05:31 | 103 | 588 | 14 | EXT |  | 0.85 | (c)
75121.346 | 2.681 | 2.673 | -8.114 | -8.122 | -937 | -901 | -896 | 856 | 2673 | 6884 |  | GOUG | CIGR | 00:28 | 00:34 | 00:35 | 24 | 81 | 17 | EXT |  |  | (c)
75154.7 | 2.92 | 2.812 | -8.515 | -8.623 | 1871 | 2107 | 1995 | 111 | 2812 | 6887 |  | CORR | GENE | 06:28 | 07:06 | 06:48 | 110 | 249 | 10 | EXT |  | 0.85 | (c)
75158.228 | 6.448 | 6.435 | -4.987 | -5 | 1838 | 2069 | 2003 | 62 | 4956 | 6887 |  | CORR | CIGR | 06:23 | 07:00 | 06:49 | 44 | 331 | 12 | EXT |  | 0.84 | (c)
75168.213 | 4.998 | 4.956 | -6.422 | -6.464 | -968 | -882 | -861 | 755 | 4956 | 6888 |  | CORR | GENE | 06:33 | 06:47 | 06:50 | 51 | 213 | 11 | EXT |  | 0.84 | (c)
75168.565 | 5.35 | 5.341 | -6.07 | -6.079 | -681 | -639 | -635 | 589 | 5341 | 6888 |  | CORR | CIGR | 07:19 | 07:26 | 07:27 | 28 | 92 | 11 | EXT |  | 0.84 | (c)
75208.325 | 0 | -0.014 | -11.28 | -11.294 | -2183 | -1761 | -1856 | 47 |  | 6892 | Нарушение формы кольцевого шва | GWAN |  | 05:48 | 06:56 | 06:40 | 0 | 654 |  | EXT | Нарушение формы кольцевого шва |  | (c)
75220.811 | 1.206 | 1.196 | -10.294 | -10.304 | 1539 | 1539 | 1554 | 661 | 1196 | 6893 |  | CORR | AXGR | 04:13 | 04:13 | 04:15 | 111 | 30 | 13 | EXT |  | 0.85 | (c)
75237.923 | 6.818 | 6.818 | -4.742 | -4.742 | 2151 | -2149 | -2189 | 0 | 4675 | 6894 |  | CORR | GENE | 04:43 | 05:09 | 05:03 | 67 | 241 | 11 | EXT |  | 0.85 | (c)
75241.077 | 9.972 | 9.951 | -1.588 | -1.609 | -2213 | -2142 | -2106 | 18 | 1558 | 6894 |  | CORR | GENE | 04:59 | 05:11 | 05:16 | 51 | 214 | 10 | EXT |  | 0.84 | (c)
75268.762 | 3.342 | 3.26 | -8.123 | -8.205 | 2141 | 2161 | 2163 | 46 | 3260 | 6897 |  | CORR | AXGR | 07:57 | 08:00 | 08:00 | 257 | 43 | 10 | EXT |  | 0.91 | (c)
75278.171 | 1.286 | 1.276 | -10.154 | -10.164 | 814 | 824 | 879 | 814 | 1276 | 6898 |  | CORR | CIGR | 03:14 | 03:16 | 03:25 | 30 | 131 | 12 | EXT |  | 0.89 | (c)
75290.46 | 2.135 | 2.058 | -9.115 | -9.192 | -108 | -74 | -75 | 42 | 2058 | 6899 |  | CORR | GENE | 06:59 | 07:05 | 07:05 | 201 | 66 | 12 | EXT |  | 0.91 | (c)
75295.942 | 7.617 | 7.616 | -3.633 | -3.634 | -1630 | -1617 | -1552 | 1474 | 3575 | 6899 |  | CORR | GENE | 02:54 | 02:56 | 03:06 | 59 | 156 | 10 | EXT |  | 0.89 | (c)
75307.642 | 8.067 | 8.04 | -3.133 | -3.16 | -487 | -358 | -377 | 267 | 3096 | 6900 |  | CORR | GENE | 08:49 | 09:10 | 09:07 | 64 | 220 | 11 | EXT |  | 0.89 | (c)
75322.27 | 0 | -0.018 | -11.49 | -11.508 | 1805 | 2094 | 2227 | 0 |  | 6902 | Нарушение формы кольцевого шва | GWAN |  | 05:35 | 06:22 | 06:43 | 0 | 844 |  | EXT | Нарушение формы кольцевого шва |  | (c)
75322.27 | 0 | -0.031 | -11.49 | -11.521 | -833 | -555 | -389 | 54 |  | 6902 | Нарушение формы кольцевого шва | GWAN |  | 10:30 | 11:15 | 11:41 | 0 | 887 |  | EXT | Нарушение формы кольцевого шва |  | (c)
75326.578 | 4.308 | 4.105 | -7.182 | -7.385 | 1679 | 1687 | 1712 | 485 | 4105 | 6902 |  | CORR | GENE | 05:15 | 05:16 | 05:20 | 463 | 67 | 10 | EXT |  | 0.89 | (c)
75333.76 | 0 | -0.034 | -11.3 | -11.334 | -143 | 491 | 629 | 0 |  | 6903 | Нарушение формы кольцевого шва | GWAN |  | 08:48 | 10:30 | 10:52 | 0 | 1544 |  | EXT | Нарушение формы кольцевого шва |  | (c)
75336.531 | 2.771 | 2.704 | -8.529 | -8.596 | -1414 | -1388 | -1382 | 816 | 2704 | 6903 |  | CORR | GENE | 05:22 | 05:27 | 05:27 | 127 | 63 | 11 | EXT |  | 0.85 | (c)
75336.933 | 3.173 | 3.109 | -8.127 | -8.191 | -1467 | -1361 | -1282 | 764 | 3109 | 6903 |  | CORR | GENE | 05:14 | 05:31 | 05:44 | 107 | 370 | 13 | EXT |  | 0.85 | (c)
75337.035 | 3.275 | 3.265 | -8.025 | -8.035 | -1384 | -1363 | -1328 | 847 | 3265 | 6903 |  | CORR | CIGR | 05:27 | 05:31 | 05:36 | 17 | 111 | 11 | EXT |  | 0.84 | (c)
75337.281 | 3.521 | 3.505 | -7.779 | -7.795 | -1368 | -1335 | -1283 | 863 | 3505 | 6903 |  | CORR | CIGR | 05:30 | 05:35 | 05:44 | 26 | 169 | 10 | EXT |  | 0.84 | (c)
75345.06 | 0 | -0.018 | -11.24 | -11.258 | -1559 | -1304 | -1232 | 672 |  | 6904 | Нарушение формы кольцевого шва | GWAN |  | 05:02 | 05:43 | 05:55 | 0 | 652 |  | EXT | Нарушение формы кольцевого шва |  | (c)
75345.06 | 0 | -0.041 | -11.24 | -11.281 | -206 | 945 | 689 | 0 |  | 6904 | Нарушение формы кольцевого шва | GWAN |  | 08:40 | 11:46 | 11:05 | 0 | 1789 |  | EXT | Нарушение формы кольцевого шва |  | (c)
75373.083 | 5.303 | 5.277 | -5.517 | -5.543 | -1793 | -1697 | -1678 | 438 | 5277 | 6906 |  | CORR | CIGR | 07:50 | 08:06 | 08:09 | 45 | 230 | 10 | EXT |  | 0.89 | (c)
75378.6 | 0 | -0.024 | -11.055 | -11.079 | 2047 | -1977 | -2059 | 0 |  | 6907 | Нарушение формы кольцевого шва | GWAN |  | 05:25 | 06:36 | 06:23 | 0 | 711 |  | EXT | Нарушение формы кольцевого шва |  | (c)
75380.558 | 1.958 | 1.908 | -9.097 | -9.147 | -1981 | -1861 | -1833 | 250 | 1908 | 6907 |  | CORR | GENE | 06:35 | 06:55 | 06:59 | 76 | 296 | 10 | EXT |  | 0.85 | (c)
75387.908 | 9.308 | 9.295 | -1.747 | -1.76 | 1226 | 1569 | 1436 | 585 | 1589 | 6907 |  | CORR | GENE | 03:13 | 04:08 | 03:47 | 171 | 420 | 10 | EXT |  | 0.86 | (c)
75419.9 | 7.435 | 7.415 | -3.83 | -3.85 | 631 | 656 | 727 | 631 | 3814 | 6910 |  | CORR | CIGR | 03:30 | 03:34 | 03:45 | 36 | 192 | 10 | EXT |  | 0.84 | (c)
75423.127 | 10.662 | 10.631 | -0.603 | -0.634 | 708 | 752 | 808 | 708 | 584 | 6910 |  | CORR | GENE | 03:42 | 03:49 | 03:58 | 50 | 200 | 10 | EXT |  | 0.84 | (c)
75445.81 | 0 | -0.018 | -11.595 | -11.613 | -735 | -448 | -486 | 236 |  | 6913 | Нарушение формы кольцевого шва | GWAN |  | 08:29 | 09:16 | 09:09 | 0 | 500 |  | EXT | Нарушение формы кольцевого шва |  | (c)
75532.275 | 6.185 | 6.025 | -5.305 | -5.465 | -676 | -621 | -641 | 607 | 5082 | 6920 |  | CORR | GENE | 06:60 | 07:09 | 07:05 | 383 | 69 | 10 | EXT |  | 0.93 | (c)
75587.572 | 4.212 | 4.191 | -6.598 | -6.619 | -109 | 20 | 7 | 0 | 4191 | 6925 |  | CORR | CIGR | 06:19 | 06:40 | 06:38 | 31 | 232 | 10 | EXT |  | 0.89 | (c)
75587.659 | 4.299 | 4.264 | -6.511 | -6.546 | -684 | -535 | -514 | 343 | 4264 | 6925 |  | CORR | GENE | 04:46 | 05:10 | 05:14 | 77 | 341 | 11 | EXT |  | 0.89 | (c)
75588.926 | 5.566 | 5.544 | -5.244 | -5.266 | -767 | -680 | -670 | 573 | 5228 | 6925 |  | CORR | CIGR | 04:33 | 04:47 | 04:48 | 38 | 194 | 10 | EXT |  | 0.89 | (c)
75589.756 | 6.396 | 6.292 | -4.414 | -4.518 | -1099 | -962 | -796 | 493 | 4393 | 6925 |  | CORR | GENE | 03:39 | 04:01 | 04:28 | 125 | 606 | 10 | EXT |  | 0.9 | (c)
75590.077 | 6.717 | 6.662 | -4.093 | -4.148 | 38 | 315 | 308 | 38 | 4008 | 6925 |  | GOUG | GENE | 06:43 | 07:27 | 07:26 | 140 | 540 | 10 | EXT | Задир. |  | (c)
75590.617 | 7.257 | 7.182 | -3.553 | -3.628 | -705 | -610 | -485 | 264 | 3522 | 6925 |  | CORR | GENE | 04:43 | 04:58 | 05:18 | 106 | 441 | 10 | EXT |  | 0.89 | (c)
75591.041 | 7.681 | 7.662 | -3.129 | -3.148 | -641 | -581 | -550 | 458 | 3114 | 6925 |  | CORR | CIGR | 04:53 | 05:03 | 05:08 | 34 | 183 | 12 | EXT |  | 0.89 | (c)
75591.349 | 7.989 | 7.962 | -2.821 | -2.848 | -469 | -328 | -370 | 271 | 2775 | 6925 |  | CORR | GENE | 05:21 | 05:44 | 05:37 | 73 | 198 | 11 | EXT |  | 0.89 | (c)
75661.599 | 10.274 | 10.236 | -1.241 | -1.279 | -327 | -281 | -262 | 197 | 1241 | 6931 |  | CORR | CIGR | 05:24 | 05:32 | 05:35 | 38 | 130 | 12 | EXT |  | 0.89 | (c)
75662.378 | 11.053 | 11.036 | -0.462 | -0.479 | -328 | -287 | -259 | 190 | 461 | 6931 |  | CORR | CIGR | 05:24 | 05:31 | 05:35 | 18 | 138 | 14 | EXT |  | 0.89 | (c)
75662.901 | 0.061 | 0.036 | -11.444 | -11.469 | 1356 | -1801 | 2015 | 0 | 36 | 6932 |  | CORR | GENE | 01:31 | 05:02 | 03:18 | 229 | 1318 | 10 | EXT |  | 0.91 | (c)
75663.277 | 0.437 | 0.423 | -11.068 | -11.082 | 2057 | 2073 | 2154 | 0 | 423 | 6932 |  | CORR | CIGR | 03:24 | 03:27 | 03:40 | 22 | 195 | 13 | EXT |  | 0.88 | (c)
75674.345 | 0 | -0.044 | -3.715 | -3.759 | -4 | 135 | 655 | 0 |  | 6933 | Нарушение формы кольцевого шва | GWAN |  | 09:56 | 10:19 | 11:42 | 0 | 1317 |  | EXT | Нарушение формы кольцевого шва |  | (c)
75751.278 | 4.713 | 4.688 | -4.742 | -4.767 | -1327 | -1275 | -1252 | 904 | 4688 | 6940 |  | CORR | GENE | 06:25 | 06:34 | 06:38 | 56 | 150 | 10 | EXT |  | 0.84 | (c)
75781.563 | 2.808 | 2.807 | -8.732 | -8.733 | -1644 | -1634 | -1605 | 1566 | 2807 | 6943 |  | CORR | CIGR | 07:29 | 07:31 | 07:36 | 20 | 78 | 10 | EXT |  | 0.89 | (c)
75839.94 | 0 | -0.012 | -11.585 | -11.597 | 252 | 441 | 543 | 252 |  | 6949 | Нарушение формы кольцевого шва | GWAN |  | 06:43 | 07:13 | 07:30 | 0 | 582 |  | EXT | Нарушение формы кольцевого шва |  | (c)
75847.17 | 7.23 | 7.19 | -4.355 | -4.395 | 1102 | 1358 | 1297 | 1102 | 4298 | 6949 | Дефект проката | MIAN | GENE | 09:00 | 09:41 | 09:32 | 97 | 390 |  | INT | Дефект проката Эквивалент потери металла 11%. |  | (c)
75863.11 | 0 | -0.008 | -11.36 | -11.368 | 240 | 2194 | 1353 | 0 |  | 6951 | Нарушение формы кольцевого шва | GWAN |  | 03:03 | 08:18 | 06:02 | 0 | 2227 |  | EXT | Нарушение формы кольцевого шва |  | (c)
75866.955 | 3.845 | 3.825 | -7.515 | -7.535 | 1917 | 1937 | 1960 | 228 | 3825 | 6951 |  | CORR | CIGR | 07:33 | 07:36 | 07:40 | 20 | 85 | 11 | EXT |  | 0.84 | (c)
75885.99 | 0 | -0.036 | -10.345 | -10.381 | 28 | 126 | 168 | 28 |  | 6953 | Нарушение формы кольцевого шва | GWAN |  | 00:37 | 00:53 | 00:60 | 0 | 282 |  | EXT | Нарушение формы кольцевого шва |  | (c)
75896.335 | 0 | -0.029 | -11.425 | -11.454 | 1202 | 1513 | 1756 | 0 |  | 6954 | Нарушение формы кольцевого шва | GWAN |  | 02:30 | 03:20 | 03:59 | 0 | 1108 |  | EXT | Нарушение формы кольцевого шва |  | (c)
75896.335 | 0 | -0.031 | -11.425 | -11.456 | -1297 | -1175 | -581 | 0 |  | 6954 | Нарушение формы кольцевого шва | GWAN |  | 07:46 | 08:06 | 09:42 | 0 | 1432 |  | EXT | Нарушение формы кольцевого шва |  | (c)
75907.76 | 0 | -0.024 | -11.415 | -11.439 | -308 | 51 | -23 | 0 |  | 6955 | Нарушение формы кольцевого шва | GWAN |  | 01:36 | 02:34 | 02:22 | 0 | 570 |  | EXT | Нарушение формы кольцевого шва |  | (c)
75907.76 | 0 | -0.029 | -11.415 | -11.444 | -1445 | -1343 | -1249 | 1054 |  | 6955 | Нарушение формы кольцевого шва | GWAN |  | 10:32 | 10:49 | 11:04 | 0 | 391 |  | EXT | Нарушение формы кольцевого шва |  | (c)
75924.62 | 5.445 | 5.402 | -5.645 | -5.688 | -666 | -566 | -501 | 337 | 5402 | 6956 |  | CORR | GENE | 07:41 | 07:57 | 08:07 | 58 | 329 | 11 | EXT |  | 0.89 | (c)
75941.885 | 0 | -0.018 | -10.455 | -10.473 | 1637 | 1935 | 1935 | 1637 |  | 6958 | Нарушение формы кольцевого шва | GWAN |  | 02:41 | 03:29 | 03:29 | 0 | 597 |  | EXT | Нарушение формы кольцевого шва |  | (c)
75941.885 | 0 | -0.011 | -10.455 | -10.466 | -141 | -16 | 7 | 0 |  | 6958 | Нарушение формы кольцевого шва | GWAN |  | 09:54 | 10:14 | 10:18 | 0 | 296 |  | EXT | Нарушение формы кольцевого шва |  | (c)
75941.885 | 0 | -0.018 | -10.455 | -10.473 | 236 | 433 | 819 | 236 |  | 6958 | Нарушение формы кольцевого шва | GWAN |  | 10:55 | 11:27 | 12:29 | 0 | 1165 |  | EXT | Нарушение формы кольцевого шва |  | (c)
75952.34 | 0 | -0.011 | -11.455 | -11.466 | -575 | -286 | 337 | 0 |  | 6959 | Нарушение формы кольцевого шва | GWAN |  | 00:59 | 01:46 | 03:26 | 0 | 1824 |  | EXT | Нарушение формы кольцевого шва |  | (c)
75952.34 | 0 | -0.014 | -11.455 | -11.469 | 1708 | 2105 | 1973 | 0 |  | 6959 | Нарушение формы кольцевого шва | GWAN |  | 07:07 | 08:12 | 07:50 | 0 | 531 |  | EXT | Нарушение формы кольцевого шва |  | (c)
75953.913 | 1.573 | 1.542 | -9.882 | -9.913 | 1888 | 1918 | 1951 | 216 | 1542 | 6959 |  | CORR | CIGR | 07:36 | 07:41 | 07:47 | 36 | 127 | 13 | EXT |  | 0.84 | (c)
75954.731 | 2.391 | 2.376 | -9.064 | -9.079 | 1948 | 1971 | 1991 | 197 | 2376 | 6959 |  | CORR | CISL | 07:46 | 07:50 | 07:53 | 16 | 86 | 12 | EXT |  | 0.84 | (c)
75975.385 | 0 | -0.025 | -11.295 | -11.32 | -566 | -515 | -303 | 40 |  | 6961 | Нарушение формы кольцевого шва | GWAN |  | 11:05 | 11:13 | 11:47 | 0 | 526 |  | EXT | Нарушение формы кольцевого шва |  | (c)
75986.68 | 0 | -0.035 | -11.42 | -11.455 | 1547 | 1629 | 2075 | 0 |  | 6962 | Нарушение формы кольцевого шва | GWAN |  | 04:45 | 04:59 | 06:10 | 0 | 1056 |  | EXT | Нарушение формы кольцевого шва |  | (c)
75998.1 | 0 | -0.036 | -11.285 | -11.321 | -728 | -249 | -394 | 59 |  | 6963 | Нарушение формы кольцевого шва | GWAN |  | 09:24 | 10:41 | 10:18 | 0 | 669 |  | EXT | Нарушение формы кольцевого шва |  | (c)
76009.385 | 0 | -0.002 | -11.345 | -11.347 | 1829 | 2071 | 2049 | 0 |  | 6964 | Нарушение формы кольцевого шва | GWAN |  | 06:40 | 07:19 | 07:15 | 0 | 439 |  | EXT | Нарушение формы кольцевого шва |  | (c)
76043.42 | 0 | -0.025 | -11.23 | -11.255 | -1456 | -661 | -630 | 0 |  | 6967 | Нарушение формы кольцевого шва | GWAN |  | 06:43 | 08:51 | 08:56 | 0 | 1650 |  | EXT | Нарушение формы кольцевого шва Аномалия находится на упругопластическом изгибе: R=598 D, максимальное растяжение на 6 час. |  | (c)
76065.74 | 0 | -0.006 | -11.09 | -11.096 | -65 | 270 | 158 | 0 |  | 6969 | Нарушение формы кольцевого шва | GWAN |  | 02:29 | 03:23 | 03:05 | 0 | 447 |  | EXT | Нарушение формы кольцевого шва |  | (c)
76065.74 | 0 | -0.028 | -11.09 | -11.118 | -1552 | -1373 | -1292 | 678 |  | 6969 | Нарушение формы кольцевого шва | GWAN |  | 10:29 | 10:57 | 11:11 | 0 | 521 |  | EXT | Нарушение формы кольцевого шва |  | (c)
76099.45 | 0 | -0.017 | -10.79 | -10.807 | -2212 | -1299 | -1654 | 1096 |  | 6972 | Нарушение формы кольцевого шва | GWAN |  | 02:35 | 05:02 | 04:05 | 0 | 1116 |  | EXT | Нарушение формы кольцевого шва |  | (c)
76099.45 | 0 | -0.024 | -10.79 | -10.814 | 510 | 709 | 805 | 510 |  | 6972 | Нарушение формы кольцевого шва | GWAN |  | 09:54 | 10:26 | 10:42 | 0 | 590 |  | EXT | Нарушение формы кольцевого шва |  | (c)
76110.24 | 0 | -0.043 | -11.42 | -11.463 | 1649 | 1929 | 2014 | 1649 |  | 6973 | Нарушение формы кольцевого шва | GWAN |  | 01:17 | 02:02 | 02:15 | 0 | 729 |  | EXT | Нарушение формы кольцевого шва |  | (c)
76118.173 | 7.933 | 7.87 | -3.487 | -3.55 | 1986 | 2061 | 2121 | 1986 | 3445 | 6973 |  | CORR | GENE | 02:11 | 02:23 | 02:33 | 105 | 269 | 10 | EXT |  | 0.89 | (c)
76119.366 | 9.126 | 9.079 | -2.294 | -2.341 | 2093 | 2203 | 2182 | 2093 | 2270 | 6973 |  | CORR | GENE | 02:28 | 02:46 | 02:43 | 71 | 178 | 10 | EXT |  | 0.89 | (c)
76146.677 | 1.842 | 1.819 | -9.738 | -9.761 | -61 | 77 | 41 | 0 | 1819 | 6976 |  | CORR | CIGR | 09:31 | 09:53 | 09:47 | 45 | 204 | 10 | EXT |  | 0.89 | (c)
76148.002 | 3.167 | 3.14 | -8.413 | -8.44 | 29 | 169 | 179 | 29 | 3140 | 6976 |  | CORR | GENE | 09:45 | 10:08 | 10:10 | 120 | 300 | 11 | EXT |  | 0.89 | (c)
76166.207 | 9.792 | 9.663 | -1.168 | -1.297 | 1365 | 1601 | 1564 | 1365 | 1158 | 6977 |  | GOUG | GENE | 04:46 | 05:24 | 05:18 | 139 | 398 | 15 | EXT |  |  | (c)
76223.99 | 0 | -0.049 | -11.035 | -11.084 | -2154 | -961 | -1511 | 76 |  | 6983 | Нарушение формы кольцевого шва | GWAN |  | 08:52 | 00:05 | 10:36 | 0 | 1287 |  | EXT | Нарушение формы кольцевого шва |  | (c)
76248.801 | 3.126 | 3.083 | -8.244 | -8.287 | 1775 | 1934 | 1955 | 94 | 3083 | 6985 |  | CORR | GENE | 07:42 | 08:08 | 08:12 | 276 | 362 | 11 | EXT |  | 0.91 | (c)
76290.86 | 0 | -0.036 | -10.945 | -10.981 | -56 | 176 | 131 | 0 |  | 6989 | Нарушение формы кольцевого шва | GWAN |  | 10:32 | 11:09 | 11:02 | 0 | 374 |  | EXT | Нарушение формы кольцевого шва |  | (c)
76334.83 | 0 | -0.014 | -11.415 | -11.429 | 1426 | 1452 | 1624 | 409 |  | 6993 | Нарушение формы кольцевого шва | GWAN |  | 02:45 | 02:49 | 03:17 | 0 | 396 |  | EXT | Нарушение формы кольцевого шва |  | (c)
76345.359 | 10.529 | 10.52 | -0.886 | -0.895 | 1557 | 1615 | 1671 | 445 | 863 | 6993 |  | CORR | CIGR | 03:06 | 03:16 | 03:25 | 32 | 228 | 11 | EXT |  | 0.89 | (c)
76345.7 | 10.87 | 10.834 | -0.545 | -0.581 | 1367 | 1537 | 1494 | 609 | 527 | 6993 |  | CORR | CIGR | 02:36 | 03:03 | 02:56 | 54 | 254 | 11 | EXT |  | 0.89 | (c)
76351.508 | 5.263 | 5.241 | -0.782 | -0.804 | 1666 | 1975 | 1906 | 84 | 771 | 6994а |  | CORR | CIGR | 03:57 | 04:46 | 04:35 | 33 | 481 | 12 | EXT |  | 0.89 | (c)
76352.29 | 0 | -0.045 | -3.495 | -3.54 | 1019 | 1221 | 1268 | 1019 |  | 6994б | Нарушение формы кольцевого шва | GWAN |  | 01:22 | 01:55 | 02:02 | 0 | 498 |  | EXT | Нарушение формы кольцевого шва |  | (c)
76352.29 | 0 | -0.034 | -3.495 | -3.529 | -488 | -164 | -147 | 0 |  | 6994б | Нарушение формы кольцевого шва | GWAN |  | 09:19 | 10:11 | 10:14 | 0 | 682 |  | EXT | Нарушение формы кольцевого шва |  | (c)
76368.612 | 11.257 | 11.246 | -0.343 | -0.354 | 932 | 1018 | 1079 | 932 | 295 | 6995 |  | CORR | GENE | 06:48 | 07:01 | 07:11 | 59 | 293 | 10 | EXT |  | 0.89 | (c)
76380.155 | 11.2 | 11.147 | -0.41 | -0.463 | -720 | -580 | -583 | 446 | 364 | 6996 |  | GOUG | GENE | 11:11 | 11:34 | 11:33 | 99 | 274 | 10 | EXT | Задир. |  | (c)
76380.435 | 11.48 | 11.449 | -0.13 | -0.161 | -718 | -621 | -645 | 572 | 104 | 6996 |  | GOUG | GENE | 11:12 | 11:27 | 11:23 | 57 | 146 | 8 | EXT | Задир. |  | (c)
76402.325 | 0 | -0.024 | -11.12 | -11.144 | 1636 | -2080 | -2160 | 0 |  | 6999 | Нарушение формы кольцевого шва | GWAN |  | 01:49 | 03:50 | 03:37 | 0 | 1331 |  | EXT | Нарушение формы кольцевого шва |  | (c)
76402.325 | 0 | -0.036 | -11.12 | -11.156 | -272 | 99 | 132 | 0 |  | 6999 | Нарушение формы кольцевого шва | GWAN |  | 08:41 | 09:41 | 09:47 | 0 | 810 |  | EXT | Нарушение формы кольцевого шва |  | (c)
76413.445 | 0 | 0 | -11.175 | -11.175 | 350 | 863 | 980 | 350 | 0 | 7000 | Смещение кромок | GWAN |  | 03:46 | 05:08 | 05:27 | 0 | 1259 |  | EXT | Смещение кромок Наружу Величина смещения - 3 мм. |  | (c)
76506.526 | 3.841 | 3.667 | -7.469 | -7.643 | 566 | 755 | 784 | 566 | 3667 | 7008 |  | CORR | GENE | 04:26 | 04:56 | 05:01 | 372 | 435 | 10 | EXT |  | 0.93 | (c)
76507.776 | 5.091 | 5.065 | -6.219 | -6.245 | 872 | 913 | 914 | 872 | 5065 | 7008 |  | CORR | CIGR | 05:15 | 05:22 | 05:22 | 35 | 85 | 10 | EXT |  | 0.89 | (c)
76509.072 | 6.387 | 6.34 | -4.923 | -4.97 | 1161 | 1267 | 1278 | 835 | 4917 | 7008 |  | CORR | GENE | 06:02 | 06:19 | 06:21 | 53 | 235 | 12 | EXT |  | 0.89 | (c)
76509.147 | 6.462 | 6.449 | -4.848 | -4.861 | 1243 | 1303 | 1333 | 807 | 4829 | 7008 |  | CORR | CIGR | 06:15 | 06:25 | 06:30 | 32 | 180 | 10 | EXT |  | 0.89 | (c)
76509.953 | 7.268 | 7.21 | -4.042 | -4.1 | 302 | 402 | 623 | 302 | 4015 | 7008 |  | CORR | GENE | 03:43 | 03:59 | 04:35 | 85 | 642 | 11 | EXT |  | 0.89 | (c)
76510.088 | 7.403 | 7.376 | -3.907 | -3.934 | 829 | 891 | 924 | 829 | 3878 | 7008 |  | CORR | GENE | 05:08 | 05:18 | 05:24 | 56 | 190 | 10 | EXT |  | 0.89 | (c)
76510.4 | 7.715 | 7.689 | -3.595 | -3.621 | 855 | 892 | 909 | 855 | 3593 | 7008 |  | CORR | CIGR | 05:12 | 05:18 | 05:21 | 28 | 109 | 12 | EXT |  | 0.89 | (c)
76510.508 | 7.823 | 7.797 | -3.487 | -3.513 | 1207 | 1258 | 1279 | 880 | 3483 | 7008 |  | CORR | CIGR | 06:09 | 06:18 | 06:21 | 30 | 144 | 10 | EXT |  | 0.89 | (c)
76510.605 | 7.92 | 7.888 | -3.39 | -3.422 | 1155 | 1253 | 1257 | 872 | 3334 | 7008 |  | CORR | GENE | 06:01 | 06:17 | 06:17 | 88 | 203 | 11 | EXT |  | 0.89 | (c)
76510.976 | 8.291 | 8.269 | -3.019 | -3.041 | 1067 | 1173 | 1152 | 994 | 3007 | 7008 |  | CORR | CIGR | 05:47 | 06:04 | 06:00 | 34 | 170 | 13 | EXT |  | 0.89 | (c)
76511.087 | 8.402 | 8.357 | -2.908 | -2.953 | 910 | 1007 | 986 | 910 | 2903 | 7008 |  | CORR | GENE | 05:21 | 05:37 | 05:34 | 50 | 153 | 13 | EXT |  | 0.89 | (c)
76511.152 | 8.467 | 8.376 | -2.843 | -2.934 | 1132 | 1197 | 1221 | 921 | 2827 | 7008 |  | CORR | GENE | 05:57 | 06:08 | 06:12 | 107 | 178 | 11 | EXT |  | 0.89 | (c)
76511.156 | 8.471 | 8.43 | -2.839 | -2.88 | 552 | 609 | 611 | 552 | 2836 | 7008 |  | CORR | CIGR | 04:24 | 04:33 | 04:33 | 44 | 118 | 15 | EXT |  | 0.89 | (c)
76511.299 | 8.614 | 8.584 | -2.696 | -2.726 | 559 | 702 | 779 | 559 | 2645 | 7008 |  | CORR | GENE | 04:25 | 04:48 | 05:00 | 81 | 440 | 12 | EXT |  | 0.89 | (c)
76545.016 | 8.611 | 8.591 | -2.849 | -2.869 | 1598 | 1695 | 1707 | 415 | 2827 | 7011 |  | CORR | CIGR | 04:09 | 04:25 | 04:26 | 42 | 218 | 11 | EXT |  | 0.89 | (c)
76545.022 | 8.617 | 8.6 | -2.843 | -2.86 | -1824 | -1670 | -1704 | 407 | 2813 | 7011 |  | CORR | CIGR | 06:57 | 07:21 | 07:16 | 47 | 240 | 11 | EXT |  | 0.89 | (c)
76546.337 | 9.932 | 9.822 | -1.528 | -1.638 | -1665 | -1651 | -1644 | 566 | 1457 | 7011 |  | CORR | AXGR | 07:22 | 07:25 | 07:26 | 181 | 41 | 10 | EXT |  | 0.9 | (c)
76581.505 | 0 | 0 | -11.525 | -11.525 | 2157 | -2123 | -2059 | 0 | 0 | 7015 | Смещение кромок | GWAN |  | 03:03 | 03:32 | 03:42 | 0 | 491 |  | EXT | Смещение кромок Вовнутрь Величина смещения - 2.7 мм. |  | (c)
76581.505 | 0 | 0 | -11.525 | -11.525 | -1468 | -829 | -1033 | 598 | 0 | 7015 | Смещение кромок | GWAN |  | 05:18 | 07:01 | 06:28 | 0 | 870 |  | EXT | Смещение кромок Наружу Величина смещения - 2.4 мм. |  | (c)
76615.44 | 0 | 0 | -11.13 | -11.13 | 2229 | -2131 | -1978 | 0 | 0 | 7018 | Смещение кромок | GWAN |  | 05:58 | 06:14 | 06:39 | 0 | 507 |  | EXT | Смещение кромок Наружу Величина смещения - 2.5 мм. |  | (c)
76675.862 | 4.112 | 4.101 | -7.208 | -7.219 | 2140 | 2152 | 2173 | 25 | 4101 | 7023 |  | CORR | CIGR | 08:25 | 08:27 | 08:30 | 22 | 66 | 11 | EXT |  | 0.88 | (c)
76677.412 | 5.662 | 5.652 | -5.658 | -5.668 | 1822 | 1854 | 1861 | 330 | 5639 | 7023 |  | CORR | CIGR | 07:33 | 07:38 | 07:40 | 29 | 79 | 11 | EXT |  | 0.89 | (c)
76678.248 | 6.498 | 6.476 | -4.822 | -4.844 | 2060 | 2124 | 2116 | 59 | 4810 | 7023 |  | CORR | CIGR | 08:12 | 08:22 | 08:21 | 34 | 112 | 11 | EXT |  | 0.89 | (c)
76679.911 | 8.161 | 8.141 | -3.159 | -3.179 | 1284 | 1352 | 1357 | 801 | 3131 | 7023 |  | CORR | GENE | 06:06 | 06:17 | 06:18 | 48 | 146 | 10 | EXT |  | 0.89 | (c)
76706.398 | 0.613 | 0.588 | -9.507 | -9.532 | 811 | 880 | 882 | 811 | 588 | 7026 | Металлургический дефект | MIAN | CIGR | 04:35 | 04:47 | 04:47 | 45 | 141 |  | INT | Металлургический дефект Эквивалент потери металла 12%. |  | (c)
76741.61 | 2.81 | 2.659 | -8.625 | -8.776 | 2197 | 2206 | 2221 | 0 | 2659 | 7029 |  | LWAN | GENE | 03:15 | 03:16 | 03:19 | 271 | 48 |  | EXT | Эквивалент потери металла 11%. |  | (c)
76761.73 | 0 | -0.041 | -11.1 | -11.141 | 166 | 367 | 420 | 166 |  | 7031 | Нарушение формы кольцевого шва | GWAN |  | 10:31 | 11:03 | 11:12 | 0 | 509 |  | EXT | Нарушение формы кольцевого шва |  | (c)
76804.212 | 8.717 | 8.693 | -2.723 | -2.747 | 1926 | 2115 | 2055 | 46 | 2685 | 7034 |  | CORR | GENE | 07:44 | 08:15 | 08:05 | 62 | 259 | 10 | EXT |  | 0.89 | (c)
76804.503 | 9.008 | 8.974 | -2.432 | -2.466 | 453 | 552 | 643 | 453 | 2423 | 7034 |  | CORR | CIGR | 03:46 | 04:02 | 04:17 | 43 | 380 | 13 | EXT |  | 0.89 | (c)
76804.557 | 9.062 | 9.04 | -2.378 | -2.4 | 189 | 238 | 260 | 189 | 2378 | 7034 |  | CORR | CIGR | 03:04 | 03:12 | 03:15 | 22 | 141 | 15 | EXT |  | 0.89 | (c)
76807.659 | 0.724 | 0.7 | -10.341 | -10.365 | -1454 | -1291 | -1338 | 777 | 700 | 7035 |  | CORR | CIGR | 09:08 | 09:35 | 09:27 | 45 | 232 | 10 | EXT |  | 0.89 | (c)
76879.368 | 7.283 | 7.26 | -4.117 | -4.14 | 171 | 189 | 255 | 171 | 4103 | 7043 |  | CORR | CIGR | 03:01 | 03:04 | 03:15 | 37 | 169 | 12 | EXT |  | 0.89 | (c)
76879.854 | 7.769 | 7.739 | -3.631 | -3.661 | 55 | 109 | 136 | 55 | 3611 | 7043 |  | CORR | GENE | 02:42 | 02:51 | 02:55 | 50 | 162 | 10 | EXT |  | 0.89 | (c)
76912.507 | 6.087 | 6.076 | -4.858 | -4.869 | 1927 | 2030 | 2019 | 1927 | 4847 | 7046 |  | CORR | CIGR | 03:45 | 04:02 | 03:60 | 22 | 183 | 10 | EXT |  | 0.89 | (c)
76939.655 | 0 | -0.024 | -11.285 | -11.309 | 211 | 1056 | -2221 | 193 |  | 7049 | Нарушение формы кольцевого шва | GWAN |  | 01:27 | 03:44 | 06:55 | 0 | 4057 |  | EXT | Нарушение формы кольцевого шва |  | (c)
76987.267 | 2.297 | 2.264 | -9.098 | -9.131 | -128 | -119 | -11 | 0 | 2264 | 7053 |  | CORR | CIGR | 03:20 | 03:22 | 03:39 | 40 | 234 | 10 | EXT |  | 0.89 | (c)
77003.405 | 7.04 | 6.963 | -4.42 | -4.497 | -180 | -124 | -112 | 44 | 4359 | 7054 |  | DENT | GENE | 09:28 | 09:37 | 09:39 | 138 | 136 | 0.5 | N/A | Глубина вмятины: 7 мм (0,5%). Линейка: 14 см в (696 см; 09:37 ч:мин) Аномалия находится вблизи продольного шва. |  | (c)
77019.17 | 0 | -0.031 | -11.105 | -11.136 | -1662 | -557 | 5 | 0 |  | 7056 | Нарушение формы кольцевого шва | GWAN |  | 05:47 | 08:46 | 10:16 | 0 | 3334 |  | EXT | Нарушение формы кольцевого шва |  | (c)
77030.275 | 0 | -0.022 | -11.47 | -11.492 | -1800 | -1568 | -987 | 174 |  | 7057 | Нарушение формы кольцевого шва | GWAN |  | 05:58 | 06:35 | 08:09 | 0 | 1626 |  | EXT | Нарушение формы кольцевого шва |  | (c)
77192.122 | 5.362 | 5.193 | -6.003 | -6.172 | 255 | 324 | 394 | 255 | 5193 | 7071 |  | GOUG | GENE | 06:56 | 07:07 | 07:18 | 180 | 279 | 13 | EXT | Зона задиров. |  | (c)
77299.425 | 0 | -0.026 | -11.44 | -11.466 | -73 | 2036 | 1653 | 0 |  | 7081 | Нарушение формы кольцевого шва | GWAN |  | 01:25 | 07:05 | 06:03 | 0 | 3452 |  | EXT | Нарушение формы кольцевого шва |  | (c)
77376.383 | 9.898 | 9.818 | -1.252 | -1.332 | -2043 | -2011 | -2022 | 188 | 1176 | 7087 |  | CORR | AXGR | 09:22 | 09:27 | 09:25 | 156 | 42 | 10 | EXT |  | 0.9 | (c)
77381.625 | 3.99 | 3.971 | -7.465 | -7.484 | -1785 | -1735 | -1736 | 446 | 3971 | 7088 |  | CORR | CIGR | 09:11 | 09:19 | 09:19 | 31 | 98 | 10 | EXT |  | 0.89 | (c)
77443.046 | 8.686 | 8.665 | -2.859 | -2.88 | -852 | -814 | -805 | 758 | 2849 | 7093 |  | CORR | CIGR | 10:38 | 10:44 | 10:46 | 31 | 94 | 11 | EXT |  | 0.89 | (c)
77469.985 | 1.13 | 1.108 | -10.235 | -10.257 | 1600 | 1644 | 1654 | 522 | 1108 | 7096 |  | CORR | CIGR | 03:20 | 03:27 | 03:29 | 36 | 109 | 15 | EXT |  | 0.89 | (c)
77480.22 | 0 | -0.024 | -11.58 | -11.604 | 838 | 1095 | 1054 | 838 |  | 7097 | Нарушение формы кольцевого шва | GWAN |  | 11:36 | 00:17 | 12:11 | 0 | 431 |  | EXT | Нарушение формы кольцевого шва |  | (c)
77480.22 | 0 | -0.027 | -11.58 | -11.607 | 2005 | 2080 | 2168 | 0 |  | 7097 | Нарушение формы кольцевого шва | GWAN |  | 02:44 | 02:56 | 03:10 | 0 | 327 |  | EXT | Нарушение формы кольцевого шва |  | (c)
77480.22 | 0 | -0.035 | -11.58 | -11.615 | 352 | 629 | 503 | 352 |  | 7097 | Нарушение формы кольцевого шва | GWAN |  | 10:17 | 11:02 | 10:42 | 0 | 302 |  | EXT | Нарушение формы кольцевого шва |  | (c)
77490.967 | 10.747 | 10.535 | -0.833 | -1.045 | -1888 | -1749 | -1781 | 343 | 59 | 7097 |  | CORR | GENE | 04:16 | 04:38 | 04:33 | 986 | 213 | 10 | EXT |  | 0.96 | (c)
77491.8 | 0 | -0.014 | -11.485 | -11.499 | 1206 | 1309 | 1430 | 576 |  | 7098 | Нарушение формы кольцевого шва | GWAN |  | 02:23 | 02:40 | 02:59 | 0 | 448 |  | EXT | Нарушение формы кольцевого шва |  | (c)
77491.8 | 0 | -0.015 | -11.485 | -11.5 | 1976 | -1278 | -1752 | 0 |  | 7098 | Нарушение формы кольцевого шва | GWAN |  | 04:27 | 07:42 | 06:25 | 0 | 1466 |  | EXT | Нарушение формы кольцевого шва |  | (c)
77491.8 | 0 | -0.036 | -11.485 | -11.521 | -663 | -641 | -525 | 386 |  | 7098 | Нарушение формы кольцевого шва | GWAN |  | 09:21 | 09:25 | 09:44 | 0 | 277 |  | EXT | Нарушение формы кольцевого шва |  | (c)
77491.8 | 0 | -0.042 | -11.485 | -11.527 | 3 | 140 | 200 | 3 |  | 7098 | Нарушение формы кольцевого шва | GWAN |  | 11:09 | 11:31 | 11:40 | 0 | 394 |  | EXT | Нарушение формы кольцевого шва |  | (c)
77492.522 | 0.722 | 0.336 | -10.763 | -11.149 | 1934 | 1994 | 1983 | 199 | 336 | 7098 |  | CORR | GENE | 04:20 | 04:30 | 04:28 | 547 | 97 | 11 | EXT |  | 0.95 | (c)
77503.285 | 0 | -0.025 | -11.36 | -11.385 | -1473 | -1210 | -1287 | 757 |  | 7099 | Нарушение формы кольцевого шва | GWAN |  | 10:01 | 10:44 | 10:31 | 0 | 372 |  | EXT | Нарушение формы кольцевого шва |  | (c)
77548.475 | 0 | -0.027 | -11.415 | -11.442 | 36 | 309 | 229 | 36 |  | 7103 | Нарушение формы кольцевого шва | GWAN |  | 02:34 | 03:18 | 03:05 | 0 | 387 |  | EXT | Нарушение формы кольцевого шва |  | (c)
77548.475 | 0 | -0.032 | -11.415 | -11.447 | 1155 | 1490 | 1556 | 274 |  | 7103 | Нарушение формы кольцевого шва | GWAN |  | 05:35 | 06:29 | 06:39 | 0 | 802 |  | EXT | Нарушение формы кольцевого шва |  | (c)
77586.903 | 4.228 | 3.534 | -6.837 | -7.531 | -83 | -71 | -50 | 17 | 3534 | 7106 |  | CORR | GENE | 02:32 | 02:34 | 02:38 | 781 | 66 | 12 | EXT |  | 0.97 | (c)
77616.825 | 0 | -0.035 | -11.485 | -11.52 | 936 | 1561 | 1625 | 0 |  | 7109 | Нарушение формы кольцевого шва | GWAN |  | 03:05 | 04:46 | 04:56 | 0 | 1380 |  | EXT | Нарушение формы кольцевого шва |  | (c)
77616.825 | 0 | -0.047 | -11.485 | -11.532 | -1449 | -1225 | -1282 | 782 |  | 7109 | Нарушение формы кольцевого шва | GWAN |  | 08:40 | 09:16 | 09:07 | 0 | 334 |  | EXT | Нарушение формы кольцевого шва |  | (c)
77652.564 | 1.784 | 1.758 | -9.826 | -9.852 | -1711 | -1598 | -1619 | 1528 | 1758 | 7112 |  | CORR | CIGR | 07:52 | 08:10 | 08:07 | 36 | 183 | 11 | EXT |  | 0.89 | (c)
77718.49 | 0 | -0.03 | -11.53 | -11.56 | 140 | 778 | 766 | 140 |  | 7118 | Нарушение формы кольцевого шва | GWAN |  | 02:07 | 03:49 | 03:47 | 0 | 1251 |  | EXT | Нарушение формы кольцевого шва |  | (c)
77718.49 | 0 | 0 | -11.53 | -11.53 | 1604 | 2008 | 1860 | 114 | 0 | 7118 | Смещение кромок | GWAN |  | 06:03 | 07:08 | 06:44 | 0 | 512 |  | EXT | Смещение кромок Наружу Величина смещения - 3.3 мм. |  | (c)
77718.49 | 0 | -0.032 | -11.53 | -11.562 | -1458 | -758 | -822 | 186 |  | 7118 | Нарушение формы кольцевого шва | GWAN |  | 09:49 | 11:42 | 11:31 | 0 | 1272 |  | EXT | Нарушение формы кольцевого шва |  | (c)
77797.978 | 0.353 | 0.347 | -11.137 | -11.143 | -1895 | -1848 | -1842 | 335 | 347 | 7125 |  | CORR | CIGR | 04:38 | 04:45 | 04:46 | 26 | 106 | 13 | EXT |  | 0.89 | (c)
77819.721 | 10.606 | 10.58 | -0.234 | -0.26 | 2176 | -2056 | -2084 | 0 | 189 | 7126 |  | CORR | GENE | 05:50 | 06:26 | 06:22 | 71 | 402 | 11 | EXT |  | 0.89 | (c)
77853.375 | 0 | -0.032 | -11.34 | -11.372 | 1888 | -1892 | -1160 | 254 |  | 7130 | Нарушение формы кольцевого шва | GWAN |  | 05:41 | 07:31 | 09:29 | 0 | 2827 |  | EXT | Нарушение формы кольцевого шва |  | (c)
77864.715 | 0 | -0.025 | -11.505 | -11.53 | 1477 | 1564 | 1606 | 496 |  | 7131 | Нарушение формы кольцевого шва | GWAN |  | 04:12 | 04:26 | 04:33 | 0 | 257 |  | EXT | Нарушение формы кольцевого шва |  | (c)
77876.22 | 0 | -0.039 | -11.265 | -11.304 | -1683 | -1104 | -1192 | 547 |  | 7132 | Нарушение формы кольцевого шва | GWAN |  | 07:48 | 09:22 | 09:07 | 0 | 983 |  | EXT | Нарушение формы кольцевого шва |  | (c)
77899.1 | 0 | -0.015 | -11.585 | -11.6 | 615 | -1480 | -2097 | 0 |  | 7134 | Нарушение формы кольцевого шва | GWAN |  | 00:22 | 06:44 | 05:05 | 0 | 3499 |  | EXT | Нарушение формы кольцевого шва |  | (c)
78045.34 | 0 | 0 | -11.43 | -11.43 | -326 | 13 | 74 | 0 | 0 | 7147 | Смещение кромок | GWAN |  | 07:23 | 08:18 | 08:28 | 0 | 800 |  | EXT | Смещение кромок Наружу Величина смещения - 2.6 мм. |  | (c)
78062.457 | 5.687 | 5.676 | -5.958 | -5.969 | 79 | 267 | 241 | 79 | 5676 | 7148 |  | CORR | CIGR | 04:51 | 05:21 | 05:17 | 31 | 325 | 10 | EXT |  | 0.89 | (c)
78095.93 | 5.255 | 5.151 | -6.135 | -6.239 | 163 | 176 | 178 | 163 | 5151 | 7151 |  | CORR | AXGR | 03:12 | 03:14 | 03:14 | 190 | 28 | 10 | EXT |  | 0.9 | (c)
78132.685 | 7.845 | 7.822 | -3.675 | -3.698 | 63 | 131 | 145 | 63 | 3663 | 7154 |  | CORR | CIGR | 03:00 | 03:11 | 03:13 | 35 | 164 | 10 | EXT |  | 0.89 | (c)
78147.585 | 0 | -0.013 | -10.86 | -10.873 | -1982 | -1520 | -1462 | 942 |  | 7156 | Нарушение формы кольцевого шва | GWAN |  | 03:29 | 04:44 | 04:53 | 0 | 1041 |  | EXT | Нарушение формы кольцевого шва |  | (c)
78147.585 | 0 | -0.027 | -10.86 | -10.887 | 216 | 624 | 495 | 216 |  | 7156 | Нарушение формы кольцевого шва | GWAN |  | 09:24 | 10:30 | 10:09 | 0 | 559 |  | EXT | Нарушение формы кольцевого шва |  | (c)
78175.52 | 5.645 | 5.634 | -5.985 | -5.996 | -2067 | -1865 | -1904 | 164 | 5634 | 7158 |  | CORR | GENE | 07:07 | 07:40 | 07:34 | 56 | 326 | 10 | EXT |  | 0.84 | (c)
78176.355 | 6.48 | 6.447 | -5.15 | -5.183 | -2200 | -2120 | -2079 | 31 | 5136 | 7158 |  | CORR | CIGR | 06:46 | 06:59 | 07:05 | 47 | 242 | 10 | EXT |  | 0.84 | (c)
78181.505 | 0 | -0.033 | -11.06 | -11.093 | 2172 | -2188 | -2184 | 0 |  | 7159 | Нарушение формы кольцевого шва | GWAN |  | 03:54 | 04:10 | 04:11 | 0 | 211 |  | EXT | Нарушение формы кольцевого шва |  | (c)
78181.505 | 0 | -0.04 | -11.06 | -11.1 | -1339 | -1205 | -1126 | 891 |  | 7159 | Нарушение формы кольцевого шва | GWAN |  | 06:27 | 06:49 | 07:01 | 0 | 425 |  | EXT | Нарушение формы кольцевого шва |  | (c)
78181.505 | 0 | -0.032 | -11.06 | -11.092 | -222 | -99 | -76 | 0 |  | 7159 | Нарушение формы кольцевого шва | GWAN |  | 09:27 | 09:47 | 09:51 | 0 | 292 |  | EXT | Нарушение формы кольцевого шва |  | (c)
78215.565 | 0 | -0.048 | -11.525 | -11.573 | -843 | 232 | -148 | 547 |  | 7162 | Нарушение формы кольцевого шва | GWAN |  | 10:25 | 01:19 | 12:18 | 0 | 1390 |  | EXT | Нарушение формы кольцевого шва |  | (c)
78215.565 | 0 | -0.015 | -11.525 | -11.54 | 771 | 2201 | 1618 | 0 |  | 7162 | Нарушение формы кольцевого шва | GWAN |  | 02:46 | 06:37 | 05:03 | 0 | 1693 |  | EXT | Нарушение формы кольцевого шва |  | (c)
78296.13 | 0 | -0.048 | -8.815 | -8.863 | -764 | 212 | 99 | 0 |  | 7169а | Нарушение формы кольцевого шва | GWAN |  | 08:37 | 11:15 | 10:57 | 0 | 1727 |  | EXT | Нарушение формы кольцевого шва |  | (c)
78304.945 | 0 | -0.041 | -11.105 | -11.146 | 215 | 503 | 851 | 215 |  | 7170 | Нарушение формы кольцевого шва | GWAN |  | 00:50 | 01:37 | 02:33 | 0 | 1271 |  | EXT | Нарушение формы кольцевого шва |  | (c)
78314.391 | 9.446 | 9.183 | -1.659 | -1.922 | 1082 | 1221 | 1171 | 971 | 811 | 7170 |  | CORR | GENE | 03:10 | 03:32 | 03:24 | 1111 | 177 | 10 | EXT |  | 0.96 | (c)
78337.825 | 0 | -0.043 | -11.43 | -11.473 | -1096 | -825 | -772 | 447 |  | 7174 | Нарушение формы кольцевого шва | GWAN |  | 09:37 | 10:21 | 10:30 | 0 | 648 |  | EXT | Нарушение формы кольцевого шва Аномалия находится на упругопластическом изгибе: R=477 D, максимальное растяжение на 5.8 час. |  | (c)
78385.928 | 3.468 | 3.445 | -7.417 | -7.44 | -844 | -792 | -778 | 712 | 3445 | 7178 |  | CORR | CIGR | 09:45 | 09:53 | 09:56 | 41 | 132 | 10 | EXT |  | 0.89 | (c)
78404.75 | 0 | -0.05 | -10.95 | -11 | 1459 | -1343 | -1743 | 484 |  | 7180 | Нарушение формы кольцевого шва | GWAN |  | 08:43 | 01:11 | 12:06 | 0 | 2518 |  | EXT | Нарушение формы кольцевого шва Аномалия находится на упругопластическом изгибе: R=469 D, максимальное растяжение на 5.3 час. |  | (c)
78415.7 | 0 | -0.052 | -11.58 | -11.632 | -848 | -1440 | 1212 | 0 |  | 7181 | Нарушение формы кольцевого шва | GWAN |  | 07:54 | 06:18 | 13:26 | 0 | 4121 |  | EXT | Нарушение формы кольцевого шва Аномалия находится на упругопластическом изгибе: R=750 D, максимальное растяжение на 6.8 час. |  | (c)
78447.407 | 10.442 | 9.873 | -1.113 | -1.682 | -860 | -813 | -768 | 676 | 959 | 7183 |  | CORR | GENE | 08:02 | 08:10 | 08:17 | 723 | 184 | 10 | EXT |  | 0.95 | (c)
78449.212 | 0.692 | 0.175 | -10.918 | -11.435 | -993 | -859 | -897 | 802 | 175 | 7184 |  | CORR | GENE | 07:46 | 08:07 | 08:01 | 1658 | 191 | 10 | EXT |  | 0.97 | (c)
78512.863 | 6.783 | 6.709 | -4.132 | -4.206 | -1062 | -1015 | -1012 | 962 | 4073 | 7189 |  | DENT | GENE | 10:02 | 10:10 | 10:10 | 133 | 100 | 0.6 | N/A | Глубина вмятины: 8 мм (0,6%). Линейка: 13 см в (671 см; 10:10 ч:мин) |  | (c)
78513.838 | 7.758 | 7.696 | -3.157 | -3.219 | -965 | -914 | -912 | 860 | 3113 | 7189 |  | DENT | GENE | 10:18 | 10:26 | 10:26 | 106 | 105 | 0.7 | N/A | Глубина вмятины: 10 мм (0,7%). Линейка: 11 см в (770 см; 10:26 ч:мин) |  | (c)
78562.815 | 0 | -0.034 | -11.625 | -11.659 | -1176 | -610 | -685 | 193 |  | 7194 | Нарушение формы кольцевого шва | GWAN |  | 08:58 | 10:29 | 10:17 | 0 | 983 |  | EXT | Нарушение формы кольцевого шва |  | (c)
78570.01 | 7.195 | 7.088 | -4.43 | -4.537 | 1834 | 2054 | 2125 | 1834 | 4382 | 7194 |  | CORR | GENE | 05:04 | 05:39 | 05:51 | 155 | 582 | 10 | EXT |  | 0.9 | (c)
78596.47 | 0 | -0.036 | -11.53 | -11.566 | -835 | -594 | -583 | 332 |  | 7198 | Вышлифовка на шве | GWAN | GENE | 00:23 | 01:02 | 01:04 | 72 | 503 | 16 | EXT | Вышлифовка на шве | 0.85 | (c)
78619.345 | 0 | -0.041 | -11.495 | -11.536 | 333 | 1437 | 1038 | 333 |  | 7200 | Нарушение формы кольцевого шва | GWAN |  | 10:18 | 01:16 | 12:12 | 0 | 1411 |  | EXT | Нарушение формы кольцевого шва |  | (c)
78619.345 | 0 | -0.029 | -11.495 | -11.524 | -1899 | -801 | -1027 | 156 |  | 7200 | Нарушение формы кольцевого шва | GWAN |  | 04:18 | 07:15 | 06:39 | 0 | 1743 |  | EXT | Нарушение формы кольцевого шва |  | (c)
79127.99 | 0 | -0.006 | -11.15 | -11.156 | 426 | 521 | 529 | 426 |  | 7245 | Нарушение формы кольцевого шва | GWAN |  | 03:36 | 03:52 | 03:53 | 0 | 207 |  | EXT | Нарушение формы кольцевого шва |  | (c)
79127.99 | 0 | -0.014 | -11.15 | -11.164 | 1195 | 1734 | -2070 | 0 |  | 7245 | Нарушение формы кольцевого шва | GWAN |  | 05:40 | 07:07 | 08:53 | 0 | 2393 |  | EXT | Нарушение формы кольцевого шва |  | (c)
79139.14 | 0 | -0.025 | -11.53 | -11.555 | -1282 | 314 | -191 | 0 |  | 7246 | Нарушение формы кольцевого шва | GWAN |  | 06:23 | 10:40 | 09:19 | 0 | 2182 |  | EXT | Нарушение формы кольцевого шва |  | (c)
79269.814 | 6.404 | 6.387 | -5.091 | -5.108 | 697 | 742 | 761 | 697 | 5072 | 7257 |  | CORR | CIGR | 04:25 | 04:33 | 04:36 | 36 | 128 | 13 | EXT |  | 0.84 | (c)
79309.576 | 0.516 | 0.062 | -10.489 | -10.943 | -1851 | -1778 | -1794 | 1738 | 62 | 7261 |  | CORR | GENE | 08:32 | 08:43 | 08:41 | 1198 | 113 | 11 | EXT |  | 0.97 | (c)
79311.033 | 1.973 | 1.722 | -9.032 | -9.283 | -1883 | -1857 | -1853 | 1824 | 1722 | 7261 |  | CORR | GENE | 08:27 | 08:31 | 08:31 | 362 | 59 | 10 | EXT |  | 0.93 | (c)
79312.036 | 2.976 | 2.803 | -8.029 | -8.202 | -1949 | -1926 | -1925 | 1901 | 2803 | 7261 |  | CORR | GENE | 08:16 | 08:20 | 08:20 | 264 | 49 | 10 | EXT |  | 0.91 | (c)
79319.595 | 10.535 | 10.049 | -0.47 | -0.956 | -2169 | -2057 | -2101 | 2034 | 459 | 7261 |  | CORR | GENE | 07:40 | 07:58 | 07:51 | 497 | 135 | 10 | EXT |  | 0.94 | (c)
79397.915 | 0 | -0.032 | -11.19 | -11.222 | 1351 | 1879 | 1696 | 190 |  | 7269 | Нарушение формы кольцевого шва | GWAN |  | 01:55 | 03:20 | 02:51 | 0 | 689 |  | EXT | Нарушение формы кольцевого шва |  | (c)
79397.915 | 0 | -0.038 | -11.19 | -11.228 | -784 | -582 | -380 | 0 |  | 7269 | Нарушение формы кольцевого шва | GWAN |  | 08:11 | 08:43 | 09:16 | 0 | 807 |  | EXT | Нарушение формы кольцевого шва |  | (c)
79409.105 | 0 | -0.043 | -11.125 | -11.168 | -1116 | -631 | 628 | 0 |  | 7270 | Нарушение формы кольцевого шва | GWAN |  | 07:25 | 08:44 | 12:07 | 0 | 3489 |  | EXT | Нарушение формы кольцевого шва |  | (c)
79410.636 | 1.531 | 1.381 | -9.594 | -9.744 | 2198 | -2210 | 2230 | 0 | 1381 | 7270 |  | LWAN | GENE | 04:20 | 04:29 | 04:26 | 208 | 64 |  | INT | Эквивалент потери металла 15%. |  | (c)
79475.608 | 10.663 | 10.654 | -0.707 | -0.716 | 1471 | 1607 | 1571 | 559 | 651 | 7275 |  | CORR | GENE | 03:24 | 03:46 | 03:40 | 65 | 200 | 11 | EXT |  | 0.89 | (c)
79476.569 | 0.254 | 0.183 | -10.901 | -10.972 | 1137 | 1149 | 1153 | 1063 | 183 | 7276 |  | CORR | AXGR | 03:19 | 03:21 | 03:22 | 292 | 30 | 12 | EXT |  | 0.92 | (c)
79498.71 | 0 | -0.028 | -11.165 | -11.193 | 744 | 941 | 1282 | 411 |  | 7278 | Нарушение формы кольцевого шва | GWAN |  | 03:38 | 04:09 | 05:04 | 0 | 1076 |  | EXT | Нарушение формы кольцевого шва |  | (c)
79509.875 | 0 | -0.031 | -9.87 | -9.901 | 1522 | 2077 | -1337 | 0 |  | 7279 | Нарушение формы кольцевого шва | GWAN |  | 02:10 | 03:39 | 06:28 | 0 | 3205 |  | EXT | Нарушение формы кольцевого шва |  | (c)
79533.125 | 0 | -0.029 | -11.305 | -11.334 | 124 | 331 | 314 | 124 |  | 7282 | Нарушение формы кольцевого шва | GWAN |  | 00:15 | 00:49 | 00:46 | 0 | 381 |  | EXT | Нарушение формы кольцевого шва Аномалия находится на упругопластическом изгибе: R=570 D, максимальное растяжение на 10.9 час. |  | (c)
79533.125 | 0 | -0.02 | -11.305 | -11.325 | 1050 | -1628 | -1905 | 0 |  | 7282 | Нарушение формы кольцевого шва | GWAN |  | 02:45 | 07:32 | 06:48 | 0 | 3011 |  | EXT | Нарушение формы кольцевого шва Аномалия находится на упругопластическом изгибе: R=570 D, максимальное растяжение на 10.9 час. |  | (c)
79544.43 | 0 | -0.047 | -11.195 | -11.242 | -26 | 346 | 564 | 0 |  | 7283 | Нарушение формы кольцевого шва | GWAN |  | 01:35 | 02:35 | 03:10 | 0 | 1180 |  | EXT | Нарушение формы кольцевого шва |  | (c)
79544.43 | 0 | -0.038 | -11.195 | -11.233 | 1720 | -950 | -1698 | 0 |  | 7283 | Нарушение формы кольцевого шва | GWAN |  | 06:17 | 11:06 | 09:05 | 0 | 2087 |  | EXT | Нарушение формы кольцевого шва |  | (c)
79578.06 | 0 | -0.036 | -11.41 | -11.446 | -1197 | -580 | 179 | 0 |  | 7286 | Нарушение формы кольцевого шва | GWAN |  | 08:37 | 10:17 | 12:19 | 0 | 2751 |  | EXT | Нарушение формы кольцевого шва |  | (c)
79733.625 | 0 | -0.034 | -11.265 | -11.299 | -1939 | -465 | -71 | 0 |  | 7301 | Нарушение формы кольцевого шва | GWAN |  | 05:18 | 09:16 | 10:20 | 0 | 3737 |  | EXT | Нарушение формы кольцевого шва |  | (c)
79735.06 | 1.435 | 1.383 | -9.83 | -9.882 | 2175 | -2210 | 2225 | 0 | 1383 | 7301 |  | LWAN | GENE | 04:22 | 04:34 | 04:30 | 118 | 99 |  | EXT | Эквивалент потери металла 14%. |  | (c)
79744.89 | 0 | -0.028 | -11.345 | -11.373 | -1318 | -625 | -278 | 0 |  | 7302 | Нарушение формы кольцевого шва | GWAN |  | 07:02 | 08:54 | 09:50 | 0 | 2081 |  | EXT | Нарушение формы кольцевого шва |  | (c)
79867.34 | 0 | -0.055 | -11.1 | -11.155 | 1260 | -482 | -1674 | 147 |  | 7313 | Нарушение формы кольцевого шва | GWAN |  | 08:27 | 03:46 | 12:34 | 0 | 3053 |  | EXT | Нарушение формы кольцевого шва |  | (c)
79892.305 | 2.5 | 2.453 | -1.415 | -1.462 | -1364 | -1286 | -1225 | 867 | 1401 | 7315 |  | CORR | GENE | 05:32 | 05:45 | 05:54 | 61 | 277 | 15 | EXT |  | 0.89 | (c)
79902.388 | 8.668 | 8.654 | -2.427 | -2.441 | 1399 | 1441 | 1453 | 723 | 2408 | 7316 |  | CORR | CIGR | 06:38 | 06:45 | 06:47 | 33 | 109 | 14 | EXT |  | 0.89 | (c)
79918.437 | 4.197 | 4.186 | -6.818 | -6.829 | 2115 | 2169 | 2167 | 2115 | 4186 | 7318 |  | CORR | CIGR | 05:34 | 05:42 | 05:42 | 30 | 104 | 10 | EXT | Аномалия находится на упругопластическом изгибе: R=442 D, максимальное растяжение на 6.8 час. | 0.89 | (c)
79919.279 | 5.039 | 5.023 | -5.976 | -5.992 | 2156 | 2194 | -2214 | 2123 | 5023 | 7318 |  | CORR | CIGR | 05:40 | 05:47 | 05:55 | 27 | 182 | 15 | EXT | Аномалия находится на упругопластическом изгибе: R=460 D, максимальное растяжение на 6.7 час. | 0.89 | (c)
79947.075 | 0 | -0.028 | -10.95 | -10.978 | 1635 | -1999 | -1966 | 0 |  | 7321 | Нарушение формы кольцевого шва | GWAN |  | 05:23 | 07:37 | 07:42 | 0 | 1720 |  | EXT | Нарушение формы кольцевого шва |  | (c)
79976.041 | 6.556 | 6.539 | -4.304 | -4.321 | 1546 | 1624 | 1611 | 554 | 4286 | 7323 |  | CORR | CIGR | 06:22 | 06:35 | 06:33 | 35 | 131 | 11 | EXT |  | 0.89 | (c)
79976.142 | 6.657 | 6.619 | -4.203 | -4.241 | 688 | 1063 | 950 | 688 | 4135 | 7323 |  | CORR | GENE | 04:04 | 05:04 | 04:46 | 106 | 525 | 10 | EXT |  | 0.89 | (c)
79976.538 | 7.053 | 7.017 | -3.807 | -3.843 | 1616 | 1916 | 1797 | 253 | 3800 | 7323 |  | CORR | CIGR | 06:33 | 07:22 | 07:03 | 43 | 362 | 10 | EXT |  | 0.89 | (c)
79980.241 | 10.756 | 10.738 | -0.104 | -0.122 | 1689 | 1721 | 1749 | 422 | 100 | 7323 |  | CORR | CIGR | 06:45 | 06:50 | 06:55 | 22 | 120 | 11 | EXT |  | 0.89 | (c)
79980.345 | 0 | -0.048 | -11.615 | -11.663 | -1021 | -730 | -363 | 0 |  | 7324 | Нарушение формы кольцевого шва | GWAN |  | 04:33 | 05:20 | 06:19 | 0 | 1316 |  | EXT | Нарушение формы кольцевого шва |  | (c)
79981.029 | 0.684 | 0.645 | -10.931 | -10.97 | 57 | 169 | 185 | 57 | 645 | 7324 |  | CORR | CIGR | 07:27 | 07:45 | 07:48 | 53 | 255 | 10 | EXT |  | 0.89 | (c)
79981.107 | 0.762 | 0.732 | -10.853 | -10.883 | -414 | -237 | -273 | 132 | 732 | 7324 |  | CORR | CIGR | 06:11 | 06:40 | 06:34 | 56 | 282 | 12 | EXT |  | 0.89 | (c)
79991.96 | 0 | -0.03 | -11.605 | -11.635 | -1032 | -14 | 783 | 0 |  | 7325 | Нарушение формы кольцевого шва | GWAN |  | 06:59 | 09:43 | 11:51 | 0 | 3628 |  | EXT | Нарушение формы кольцевого шва |  | (c)
80003.565 | 0 | -0.037 | -11.615 | -11.652 | -555 | 2015 | 891 | 0 |  | 7326 | Нарушение формы кольцевого шва | GWAN |  | 07:51 | 02:45 | 11:44 | 0 | 2892 |  | EXT | Нарушение формы кольцевого шва Аномалия находится на упругопластическом изгибе: R=982 D, максимальное растяжение на 5.9 час. |  | (c)
80045.67 | 0 | 0 | -11.33 | -11.33 | -2143 | -1842 | -1803 | 87 | 0 | 7330 | Смещение кромок | GWAN |  | 05:33 | 06:22 | 06:28 | 0 | 681 |  | EXT | Смещение кромок Наружу Величина смещения - 3 мм. |  | (c)
80091.11 | 0 | -0.028 | -11.265 | -11.293 | -222 | 576 | 359 | 0 |  | 7334 | Нарушение формы кольцевого шва | GWAN |  | 01:55 | 04:04 | 03:29 | 0 | 1163 |  | EXT | Нарушение формы кольцевого шва |  | (c)
80091.11 | 0 | -0.029 | -11.265 | -11.294 | 1537 | 1699 | 1724 | 320 |  | 7334 | Нарушение формы кольцевого шва | GWAN |  | 06:39 | 07:05 | 07:09 | 0 | 374 |  | EXT | Нарушение формы кольцевого шва |  | (c)
80104.635 | 2.26 | 2.249 | -9.085 | -9.096 | -2151 | -2068 | -2074 | 80 | 2249 | 7335 |  | CORR | CIGR | 04:07 | 04:20 | 04:19 | 24 | 154 | 10 | EXT |  | 0.89 | (c)
80113.72 | 0 | -0.042 | -11.47 | -11.512 | -1247 | 1098 | 585 | 0 |  | 7336 | Нарушение формы кольцевого шва | GWAN |  | 06:21 | 00:40 | 11:17 | 0 | 3663 |  | EXT | Нарушение формы кольцевого шва |  | (c)
80176.389 | 6.214 | 6.152 | -4.361 | -4.423 | 1539 | 1539 | 1563 | 1539 | 4292 | 7341 |  | CORR | AXGR | 04:13 | 04:13 | 04:17 | 131 | 49 | 13 | EXT | Аномалия находится на отводе. | 0.9 | (c)
80176.568 | 6.393 | 6.314 | -4.182 | -4.261 | 1156 | 1170 | 1170 | 1156 | 4173 | 7341 |  | CORR | AXGR | 03:11 | 03:13 | 03:13 | 88 | 28 | 11 | EXT | Аномалия находится на отводе. | 0.89 | (c)
80191.95 | 0 | -0.039 | -10.945 | -10.984 | 1018 | 1124 | 1174 | 1018 |  | 7343 | Нарушение формы кольцевого шва | GWAN |  | 02:51 | 03:08 | 03:16 | 0 | 311 |  | EXT | Нарушение формы кольцевого шва Аномалия находится на отводе. |  | (c)
80191.95 | 0 | -0.046 | -10.945 | -10.991 | -856 | -477 | -589 | 322 |  | 7343 | Нарушение формы кольцевого шва | GWAN |  | 09:48 | 10:49 | 10:31 | 0 | 535 |  | EXT | Нарушение формы кольцевого шва Аномалия находится на отводе. |  | (c)
80194.425 | 2.475 | 2.416 | -8.47 | -8.529 | 1202 | 1210 | 1212 | 1202 | 2416 | 7343 |  | CORR | AXGR | 03:20 | 03:22 | 03:22 | 84 | 21 | 13 | EXT | Аномалия находится на отводе. | 0.89 | (c)
80221.074 | 6.469 | 6.446 | -5.091 | -5.114 | 1788 | 1966 | 1924 | 1788 | 5039 | 7345 |  | CORR | GENE | 05:24 | 05:53 | 05:46 | 75 | 273 | 14 | EXT | Аномалия находится на отводе. | 0.89 | (c)
80225.154 | 10.549 | 10.535 | -1.011 | -1.025 | 1701 | 1801 | 2000 | 1701 | 990 | 7345 |  | GOUG | CIGR | 05:10 | 05:26 | 05:58 | 35 | 597 | 8 | EXT | Аномалия находится на отводе. Задир. |  | (c)
80281.69 | 0 | -0.021 | -11.245 | -11.266 | 2027 | -2043 | -472 | 0 |  | 7351 | Нарушение формы кольцевого шва | GWAN |  | 06:53 | 07:56 | 12:09 | 0 | 3925 |  | EXT | Нарушение формы кольцевого шва |  | (c)
80294.164 | 1.229 | 1.202 | -10.181 | -10.208 | 1862 | 1950 | 1923 | 247 | 1202 | 7352 |  | CORR | GENE | 02:50 | 03:04 | 02:60 | 89 | 122 | 11 | EXT |  | 0.89 | (c)
80327.628 | 1.388 | 1.356 | -8.992 | -9.024 | -487 | -447 | -415 | 344 | 1356 | 7355 |  | CORR | CIGR | 03:06 | 03:13 | 03:18 | 32 | 143 | 12 | EXT |  | 0.89 | (c)
80342.612 | 5.992 | 5.968 | -5.263 | -5.287 | 1223 | 1257 | 1279 | 1223 | 5263 | 7356 |  | CORR | CIGR | 04:33 | 04:39 | 04:42 | 24 | 113 | 13 | EXT |  | 0.89 | (c)
80354.025 | 6.15 | 6.124 | -4.38 | -4.406 | -712 | -315 | -474 | 237 | 4124 | 7357 |  | CORR | GENE | 06:36 | 07:40 | 07:14 | 282 | 475 | 10 | EXT |  | 0.91 | (c)
80361.319 | 2.914 | 2.773 | -6.836 | -6.977 | 2162 | -2200 | -2221 | 2142 | 2773 | 7358 |  | DENT | GENE | 11:34 | 11:49 | 11:46 | 241 | 157 | 0.9 | N/A | Глубина вмятины: 13 мм (0,9%). Линейка: 24 см в (277 см; 11:49 ч:мин) |  | (c)
80379.465 | 0 | -0.021 | -11.11 | -11.131 | -2123 | 131 | -503 | 108 |  | 7360 | Нарушение формы кольцевого шва | GWAN |  | 07:56 | 01:59 | 12:17 | 0 | 3240 |  | EXT | Нарушение формы кольцевого шва |  | (c)
80401.52 | 0 | -0.02 | -10.85 | -10.87 | -1376 | -1011 | -930 | 483 |  | 7362 | Нарушение формы кольцевого шва | GWAN |  | 05:41 | 06:40 | 06:53 | 0 | 893 |  | EXT | Нарушение формы кольцевого шва |  | (c)
80401.52 | 0 | 0 | -10.85 | -10.85 | -287 | -153 | -169 | 52 | 0 | 7362 | Смещение кромок | GWAN |  | 08:37 | 08:58 | 08:56 | 0 | 236 |  | EXT | Смещение кромок Наружу Величина смещения - 4 мм. |  | (c)
80420.546 | 8.176 | 8.12 | -3.149 | -3.205 | -1635 | -1487 | -1384 | 596 | 3113 | 7363 |  | CORR | GENE | 06:13 | 06:37 | 06:53 | 92 | 502 | 12 | EXT |  | 0.89 | (c)
80423.695 | 0 | -0.06 | -11.18 | -11.24 | 579 | 819 | 1085 | 579 |  | 7364 | Нарушение формы кольцевого шва | GWAN |  | 10:60 | 11:39 | 12:21 | 0 | 1011 |  | EXT | Нарушение формы кольцевого шва |  | (c)
80446.13 | 0 | 0 | -5.335 | -5.335 | 635 | 1079 | 929 | 635 | 0 | 7366а | Непровар / утяжина | GWAN |  | 02:40 | 03:51 | 03:27 | 0 | 588 | 12 | INT | Непровар / утяжина |  | (c)
80446.13 | 0 | -0.017 | -5.335 | -5.352 | 1518 | 1619 | -1885 | 0 |  | 7366а | Нарушение формы кольцевого шва | GWAN |  | 05:02 | 05:18 | 07:53 | 0 | 2116 |  | EXT | Нарушение формы кольцевого шва |  | (c)
80451.465 | 0 | 0 | -5.153 | -5.153 | 2118 | -2224 | -2204 | 0 | 0 | 7366ба | Непровар / утяжина | GWAN |  | 03:16 | 03:35 | 03:39 | 0 | 279 | 8 | INT | Непровар / утяжина |  | (c)
80451.465 | 0 | 0 | -5.153 | -5.153 | -1692 | -1376 | -1118 | 538 | 0 | 7366ба | Непровар / утяжина | GWAN |  | 05:01 | 05:52 | 06:34 | 0 | 1149 | 16 | INT | Непровар / утяжина |  | (b)
80451.944 | 0.479 | 0.477 | -4.674 | -4.676 | -1997 | -1703 | -1809 | 234 | 477 | 7366ба |  | CORR | GENE | 04:12 | 04:59 | 04:42 | 89 | 376 | 12 | EXT |  | 0.89 | (c)
80452.622 | 1.157 | 1.102 | -3.996 | -4.051 | -2002 | -1844 | -1719 | 228 | 1102 | 7366ба |  | CORR | GENE | 04:11 | 04:37 | 04:57 | 95 | 567 | 15 | EXT |  | 0.89 | (c)
80453.226 | 1.761 | 1.657 | -3.392 | -3.496 | -643 | -643 | -405 | 167 | 1657 | 7366ба |  | CORR | GENE | 07:50 | 07:50 | 08:29 | 121 | 475 | 27 | EXT |  | 0.91 | (c)
80453.232 | 1.767 | 1.756 | -3.386 | -3.397 | -1345 | -676 | -995 | 645 | 1756 | 7366ба |  | CORR | GENE | 05:57 | 07:45 | 06:54 | 90 | 700 | 19 | EXT |  | 0.89 | (c)
80453.466 | 2.001 | 1.886 | -3.152 | -3.267 | -2068 | -1926 | -1733 | 162 | 1886 | 7366ба |  | CORR | GENE | 04:00 | 04:23 | 04:55 | 143 | 670 | 21 | EXT |  | 0.91 | (c)
80462.469 | 0 | -0.033 | -6.195 | -6.228 | 195 | 881 | 757 | 195 |  | 7367а | Нарушение формы кольцевого шва | GWAN |  | 09:48 | 11:39 | 11:19 | 0 | 1123 |  | EXT | Нарушение формы кольцевого шва |  | (c)
80504.449 | 1.409 | 1.382 | -10.116 | -10.143 | 974 | 1071 | 1058 | 974 | 1382 | 7371 |  | CORR | CIGR | 03:51 | 04:07 | 04:05 | 27 | 169 | 11 | EXT |  | 0.89 | (c)
80505.253 | 2.213 | 2.197 | -9.312 | -9.328 | 1054 | 1128 | 1128 | 1054 | 2197 | 7371 |  | CORR | CIGR | 04:04 | 04:16 | 04:16 | 30 | 148 | 15 | EXT |  | 0.89 | (c)
80513.843 | 10.803 | 10.714 | -0.722 | -0.811 | 834 | 1068 | 993 | 834 | 703 | 7371 |  | CORR | GENE | 03:29 | 04:07 | 03:54 | 108 | 318 | 13 | EXT |  | 0.89 | (c)
80585.944 | 4.324 | 3.85 | -7.186 | -7.66 | 754 | 951 | 947 | 754 | 3850 | 7378 |  | GOUG | GENE | 08:17 | 08:49 | 08:48 | 1390 | 386 | 10 | EXT | Зона задиров. |  | (c)
80617.795 | 2.265 | 2.222 | -9.065 | -9.108 | -1462 | -1364 | -1343 | 768 | 2222 | 7381 |  | CORR | CIGR | 06:09 | 06:25 | 06:28 | 52 | 239 | 12 | EXT |  | 0.89 | (c)
80638.1 | 0 | -0.039 | -7.955 | -7.994 | 387 | 896 | 1056 | 387 |  | 7383 | Нарушение формы кольцевого шва | GWAN |  | 10:49 | 00:11 | 12:36 | 0 | 1337 |  | EXT | Нарушение формы кольцевого шва |  | (c)
80638.1 | 0 | -0.017 | -7.955 | -7.972 | -1447 | -890 | -1037 | 627 |  | 7383 | Нарушение формы кольцевого шва | GWAN |  | 05:53 | 07:22 | 06:59 | 0 | 820 |  | EXT | Нарушение формы кольцевого шва |  | (c)
80646.055 | 0 | -0.038 | -6.935 | -6.973 | 1186 | 1301 | 1537 | 343 |  | 7384 | Нарушение формы кольцевого шва | GWAN |  | 00:55 | 01:14 | 01:52 | 0 | 701 |  | EXT | Нарушение формы кольцевого шва |  | (c)
80652.99 | 0 | -0.018 | -10.77 | -10.788 | -1999 | -1512 | -1533 | 231 |  | 7385 | Нарушение формы кольцевого шва | GWAN |  | 05:52 | 07:11 | 07:08 | 0 | 933 |  | EXT | Нарушение формы кольцевого шва |  | (c)
80652.99 | 0 | -0.03 | -10.77 | -10.8 | -645 | -168 | 600 | 0 |  | 7385 | Нарушение формы кольцевого шва | GWAN |  | 09:31 | 10:48 | 12:52 | 0 | 2489 |  | EXT | Нарушение формы кольцевого шва |  | (c)
80666.36 | 0 | -0.05 | -0.53 | -0.58 | -644 | -83 | 1347 | 0 |  | 7388 | Нарушение формы кольцевого шва | GWAN |  | 05:37 | 07:07 | 10:58 | 0 | 3982 |  | EXT | Нарушение формы кольцевого шва |  | (c)
80666.36 | 0 | 0 | -0.53 | -0.53 | 871 | 1028 | 1006 | 871 | 0 | 7388 | Непровар / утяжина | GWAN |  | 09:41 | 10:06 | 10:03 | 0 | 270 | 19 | INT | Непровар / утяжина Толщины: 25,0 / 23,2 мм |  | (b)
80671.7 | 0 | -0.037 | -11.25 | -11.287 | 1265 | -1871 | -1664 | 0 |  | 7390 | Нарушение формы кольцевого шва | GWAN |  | 01:40 | 05:14 | 05:47 | 0 | 3064 |  | EXT | Нарушение формы кольцевого шва |  | (c)
80690.7 | 7.75 | 7.722 | -3.34 | -3.368 | -1780 | -1615 | -1630 | 451 | 3331 | 7391 |  | CORR | CIGR | 06:34 | 07:00 | 06:58 | 37 | 299 | 10 | EXT |  | 0.89 | (c)
80699.24 | 5.2 | 5.185 | -5.98 | -5.995 | -1459 | -1435 | -1373 | 772 | 5185 | 7392 |  | CORR | CIGR | 06:55 | 06:59 | 07:09 | 29 | 171 | 13 | EXT |  | 0.89 | (c)
80711.942 | 6.722 | 6.708 | -3.893 | -3.907 | 693 | 727 | 750 | 693 | 3871 | 7393 |  | CORR | CIGR | 08:10 | 08:15 | 08:19 | 36 | 113 | 10 | EXT |  | 0.89 | (c)
80737.84 | 0 | -0.038 | -10.89 | -10.928 | 2227 | -2124 | -1967 | 1700 |  | 7396 | Нарушение формы кольцевого шва | GWAN |  | 03:37 | 03:55 | 04:20 | 0 | 534 |  | EXT | Нарушение формы кольцевого шва |  | (c)
80737.84 | 0 | -0.038 | -10.89 | -10.928 | -674 | 243 | 492 | 0 |  | 7396 | Нарушение формы кольцевого шва | GWAN |  | 07:49 | 10:17 | 10:57 | 0 | 2331 |  | EXT | Нарушение формы кольцевого шва |  | (c)
80773.511 | 2.141 | 1.857 | -9.529 | -9.813 | -256 | -222 | -228 | 200 | 1857 | 7399 |  | CORR | AXGR | 01:56 | 02:01 | 02:00 | 533 | 56 | 14 | EXT | Аномалия находится на отводе. | 0.96 | (c)
80779.443 | 8.073 | 8.011 | -3.597 | -3.659 | 1461 | 1587 | 1607 | 1461 | 3586 | 7399 |  | CORR | GENE | 06:33 | 06:53 | 06:56 | 73 | 292 | 10 | EXT | Аномалия находится на отводе. | 0.89 | (c)
80779.827 | 8.457 | 8.441 | -3.213 | -3.229 | 2217 | -2209 | -2193 | 2142 | 3198 | 7399 |  | CORR | CIGR | 08:35 | 08:40 | 08:43 | 31 | 102 | 20 | EXT | Аномалия находится на отводе. | 0.89 | (c)
80779.92 | 8.55 | 8.477 | -3.12 | -3.193 | 1583 | 1732 | 1701 | 1583 | 3112 | 7399 |  | CORR | GENE | 06:52 | 07:16 | 07:11 | 81 | 235 | 15 | EXT | Аномалия находится на отводе. | 0.89 | (c)
80780.77 | 9.4 | 9.385 | -2.27 | -2.285 | 1488 | 1593 | 1573 | 1488 | 2256 | 7399 |  | CORR | CIGR | 06:37 | 06:54 | 06:51 | 29 | 169 | 10 | EXT | Аномалия находится на отводе. | 0.89 | (c)
80793.855 | 0 | -0.022 | -11.265 | -11.287 | 1161 | 1527 | 1573 | 246 |  | 7401 | Нарушение формы кольцевого шва | GWAN |  | 05:10 | 06:09 | 06:17 | 0 | 824 |  | EXT | Нарушение формы кольцевого шва |  | (c)
80802.349 | 8.494 | 8.462 | -2.771 | -2.803 | -1928 | -1799 | -1766 | 303 | 2728 | 7401 |  | CORR | GENE | 08:52 | 09:13 | 09:18 | 75 | 324 | 10 | EXT |  | 0.89 | (c)
80802.775 | 8.92 | 8.874 | -2.345 | -2.391 | -1878 | -1707 | -1675 | 353 | 2279 | 7401 |  | CORR | GENE | 08:60 | 09:27 | 09:33 | 112 | 405 | 10 | EXT |  | 0.89 | (c)
80805.335 | 0.215 | 0.209 | -11.16 | -11.166 | -2044 | -2003 | -1991 | 186 | 209 | 7402 |  | CORR | CIGR | 07:57 | 08:03 | 08:05 | 28 | 106 | 10 | EXT |  | 0.89 | (c)
80806.161 | 1.041 | 0.885 | -10.334 | -10.49 | -1884 | -1840 | -1508 | 346 | 885 | 7402 |  | CORR | GENE | 08:23 | 08:30 | 09:23 | 189 | 752 | 11 | EXT |  | 0.9 | (c)
80806.271 | 1.151 | 1.15 | -10.224 | -10.225 | -1871 | -1721 | -1745 | 359 | 1150 | 7402 |  | CORR | CIGR | 08:25 | 08:49 | 08:45 | 42 | 252 | 10 | EXT |  | 0.89 | (c)
80806.998 | 1.878 | 1.741 | -9.497 | -9.634 | -2223 | -2129 | -1947 | 7 | 1741 | 7402 |  | CORR | GENE | 07:28 | 07:43 | 08:13 | 169 | 553 | 10 | EXT |  | 0.9 | (c)
80807.162 | 2.042 | 2.015 | -9.333 | -9.36 | 1922 | 2124 | -2159 | 0 | 2015 | 7402 |  | CORR | GENE | 06:37 | 07:09 | 07:38 | 114 | 761 | 10 | EXT |  | 0.89 | (c)
80807.477 | 2.357 | 2.22 | -9.018 | -9.155 | 1946 | 2166 | -2146 | 0 | 2220 | 7402 |  | CORR | GENE | 06:41 | 07:16 | 07:40 | 161 | 739 | 10 | EXT |  | 0.9 | (c)
80807.899 | 2.779 | 2.638 | -8.596 | -8.737 | 2209 | 2220 | 2220 | 0 | 2638 | 7402 |  | CORR | AXGR | 07:23 | 07:25 | 07:25 | 283 | 23 | 10 | EXT |  | 0.91 | (c)
80807.914 | 2.794 | 2.789 | -8.581 | -8.586 | -2070 | -2068 | -2023 | 160 | 2789 | 7402 |  | CORR | CIGR | 07:53 | 07:53 | 08:00 | 25 | 95 | 11 | EXT |  | 0.89 | (c)
80808.032 | 2.912 | 2.891 | -8.463 | -8.484 | -1866 | -1777 | -1782 | 364 | 2891 | 7402 |  | CORR | CIGR | 08:25 | 08:40 | 08:39 | 40 | 168 | 11 | EXT |  | 0.89 | (c)
80808.167 | 3.047 | 3.012 | -8.328 | -8.363 | 1979 | 2023 | 2058 | 94 | 3012 | 7402 |  | CORR | CIGR | 06:46 | 06:53 | 06:59 | 48 | 158 | 10 | EXT |  | 0.89 | (c)
80808.177 | 3.057 | 3.049 | -8.318 | -8.326 | -1654 | -1630 | -1583 | 576 | 3049 | 7402 |  | CORR | CIGR | 08:60 | 09:04 | 09:11 | 32 | 142 | 10 | EXT |  | 0.89 | (c)
80808.304 | 3.184 | 3.179 | -8.191 | -8.196 | -2037 | -2012 | -1926 | 193 | 3179 | 7402 |  | CORR | CIGR | 07:58 | 08:02 | 08:16 | 50 | 223 | 11 | EXT |  | 0.89 | (c)
80808.563 | 3.443 | 3.411 | -7.932 | -7.964 | -1733 | -1609 | -1537 | 497 | 3411 | 7402 |  | CORR | GENE | 08:47 | 09:07 | 09:19 | 105 | 393 | 10 | EXT |  | 0.89 | (c)
80809.248 | 4.128 | 4.077 | -7.247 | -7.298 | -1904 | -1704 | -1647 | 326 | 4077 | 7402 |  | CORR | GENE | 08:19 | 08:52 | 09:01 | 121 | 515 | 10 | EXT |  | 0.89 | (c)
80810.57 | 5.45 | 5.372 | -5.925 | -6.003 | 823 | 1176 | 1034 | 823 | 5372 | 7402 |  | CORR | GENE | 03:39 | 04:37 | 04:14 | 86 | 422 | 14 | EXT |  | 0.89 | (c)
80810.84 | 5.72 | 5.61 | -5.655 | -5.765 | -2140 | -2091 | -2016 | 90 | 5584 | 7402 |  | CORR | GENE | 07:41 | 07:49 | 08:01 | 181 | 248 | 14 | EXT |  | 0.91 | (c)
80810.971 | 5.851 | 5.737 | -5.524 | -5.638 | 1104 | 1391 | 1370 | 595 | 5487 | 7402 |  | CORR | GENE | 04:25 | 05:11 | 05:08 | 151 | 532 | 12 | EXT |  | 0.9 | (c)
80810.999 | 5.879 | 5.856 | -5.496 | -5.519 | -1978 | -1921 | -1894 | 252 | 5490 | 7402 |  | CORR | CIGR | 08:07 | 08:17 | 08:21 | 29 | 169 | 13 | EXT |  | 0.89 | (c)
80811.203 | 6.083 | 6.069 | -5.292 | -5.306 | -2028 | -2017 | -1979 | 202 | 5279 | 7402 |  | CORR | CIGR | 07:59 | 08:01 | 08:07 | 27 | 99 | 11 | EXT |  | 0.89 | (c)
80811.345 | 6.225 | 6.194 | -5.15 | -5.181 | 1683 | 2124 | 1945 | 24 | 5099 | 7402 |  | CORR | GENE | 05:58 | 07:09 | 06:41 | 82 | 524 | 11 | EXT |  | 0.89 | (c)
80811.916 | 6.796 | 6.776 | -4.579 | -4.599 | -1866 | -1814 | -1811 | 364 | 4563 | 7402 |  | CORR | CIGR | 08:25 | 08:34 | 08:34 | 36 | 110 | 11 | EXT |  | 0.89 | (c)
80812.022 | 6.902 | 6.804 | -4.473 | -4.571 | 1158 | 1190 | 1184 | 1020 | 4379 | 7402 |  | CORR | AXGR | 04:34 | 04:39 | 04:38 | 192 | 53 | 11 | EXT |  | 0.9 | (c)
80812.147 | 7.027 | 7.022 | -4.348 | -4.353 | -1733 | -1682 | -1659 | 497 | 4298 | 7402 |  | CORR | CIGR | 08:47 | 08:55 | 08:59 | 55 | 149 | 13 | EXT |  | 0.89 | (c)
80812.667 | 7.547 | 7.496 | -3.828 | -3.879 | 1129 | 1346 | 1299 | 761 | 3676 | 7402 |  | CORR | GENE | 04:29 | 05:04 | 04:56 | 203 | 341 | 10 | EXT |  | 0.9 | (c)
80812.906 | 7.786 | 7.767 | -3.589 | -3.608 | 1230 | 1241 | 1269 | 923 | 3583 | 7402 |  | CORR | CIGR | 04:45 | 04:47 | 04:51 | 25 | 78 | 11 | EXT |  | 0.89 | (c)
80813.687 | 8.567 | 8.478 | -2.808 | -2.897 | -2098 | -2012 | -1964 | 132 | 2746 | 7402 |  | CORR | GENE | 07:48 | 08:02 | 08:10 | 151 | 268 | 10 | EXT |  | 0.9 | (c)
80814.222 | 9.102 | 9.068 | -2.273 | -2.307 | -1998 | -1924 | -1870 | 232 | 2270 | 7402 |  | CORR | CIGR | 08:04 | 08:16 | 08:25 | 37 | 257 | 12 | EXT |  | 0.89 | (c)
80814.518 | 9.398 | 9.386 | -1.977 | -1.989 | -1756 | -1742 | -1687 | 474 | 1953 | 7402 |  | CORR | CIGR | 08:43 | 08:46 | 08:54 | 36 | 139 | 10 | EXT |  | 0.89 | (c)
80814.7 | 9.58 | 9.549 | -1.795 | -1.826 | -1946 | -1840 | -1833 | 284 | 1780 | 7402 |  | CORR | CIGR | 08:13 | 08:30 | 08:31 | 46 | 227 | 15 | EXT |  | 0.89 | (c)
80814.988 | 9.868 | 9.856 | -1.507 | -1.519 | -1722 | -1649 | -1648 | 508 | 1479 | 7402 |  | CORR | CIGR | 08:49 | 09:01 | 09:01 | 40 | 148 | 15 | EXT |  | 0.89 | (c)
80815.141 | 10.021 | 9.917 | -1.354 | -1.458 | -1941 | -1941 | -1921 | 289 | 1348 | 7402 |  | CORR | AXGR | 08:13 | 08:13 | 08:17 | 110 | 40 | 11 | EXT |  | 0.89 | (c)
80815.251 | 10.131 | 10.054 | -1.244 | -1.321 | -1824 | -1595 | -1661 | 406 | 1218 | 7402 |  | CORR | GENE | 08:32 | 09:09 | 08:59 | 103 | 327 | 10 | EXT |  | 0.89 | (c)
80815.948 | 10.828 | 10.796 | -0.547 | -0.579 | -1955 | -1917 | -1889 | 275 | 533 | 7402 |  | CORR | CIGR | 08:11 | 08:17 | 08:22 | 46 | 132 | 10 | EXT |  | 0.89 | (c)
80838.615 | 0 | 0 | -11.065 | -11.065 | 399 | 976 | 909 | 399 | 0 | 7405 | Смещение кромок | GWAN |  | 04:53 | 06:26 | 06:15 | 0 | 1019 |  | EXT | Смещение кромок Наружу Величина смещения - 3 мм. |  | (c)
80861.089 | 0.149 | 0.035 | -11.191 | -11.305 | -1835 | -1831 | -1812 | 396 | 35 | 7407 |  | CORR | AXGR | 06:05 | 06:05 | 06:08 | 199 | 46 | 10 | EXT |  | 0.9 | (c)
80948.3 | 0.11 | 0.068 | -4.865 | -4.907 | -780 | -457 | -470 | 160 | 68 | 7415 |  | CORR | GENE | 03:46 | 04:38 | 04:36 | 78 | 620 | 10 | EXT |  | 0.89 | (c)
80948.681 | 0.491 | 0.409 | -4.484 | -4.566 | -705 | -559 | -550 | 395 | 409 | 7415 |  | CORR | GENE | 03:58 | 04:22 | 04:23 | 85 | 310 | 10 | EXT |  | 0.89 | (c)
80953.165 | 0 | -0.052 | -1.475 | -1.527 | -1606 | -1088 | -172 | 0 |  | 7416 | Нарушение формы кольцевого шва | GWAN |  | 01:42 | 03:05 | 05:33 | 0 | 2867 |  | EXT | Нарушение формы кольцевого шва |  | (c)
80954.64 | 0 | -0.075 | -0.51 | -0.585 | -192 | 1067 | 1739 | 192 |  | 7417 | Нарушение формы кольцевого шва | GWAN |  | 11:40 | 03:04 | 16:52 | 0 | 3862 |  | EXT | Нарушение формы кольцевого шва |  | (c)
80955.15 | 0 | -0.043 | -2.87 | -2.913 | [5 empty] | 7418 | Нарушение формы кольцевого шва | GWAN |  | 05:02 | 06:09 | 05:53 | 0 | 630 |  | EXT | Нарушение формы кольцевого шва |  | (c)
80964.435 | 4.46 | 4.419 | -0.95 | -0.991 | -1691 | -1625 | -1637 | 1583 | 896 | 7421 |  | CORR | GENE | 08:42 | 08:52 | 08:51 | 95 | 108 | 12 | EXT |  | 0.89 | (c)
80990.13 | 0 | -0.022 | -1.185 | -1.207 | 382 | 692 | -2108 | 0 |  | 7425 | Нарушение формы кольцевого шва | GWAN |  | 00:57 | 01:48 | 06:16 | 0 | 3941 |  | EXT | Нарушение формы кольцевого шва |  | (c)
80991.84 | 0 | -0.034 | -2.105 | -2.139 | -461 | -114 | 1478 | 0 |  | 7427 | Нарушение формы кольцевого шва | GWAN |  | 01:07 | 02:03 | 06:20 | 0 | 3877 |  | EXT | Нарушение формы кольцевого шва |  | (c)
81003.75 | 0 | -0.033 | -11.285 | -11.318 | 1028 | 1549 | 1490 | 278 |  | 7430 | Нарушение формы кольцевого шва | GWAN |  | 00:08 | 01:32 | 01:22 | 0 | 925 |  | EXT | Нарушение формы кольцевого шва |  | (c)
81003.75 | 0 | -0.04 | -11.285 | -11.325 | -2021 | -1409 | -1657 | 209 |  | 7430 | Нарушение формы кольцевого шва | GWAN |  | 03:56 | 05:35 | 04:54 | 0 | 728 |  | EXT | Нарушение формы кольцевого шва |  | (c)
81003.75 | 0 | -0.042 | -11.285 | -11.327 | -888 | -441 | -178 | 0 |  | 7430 | Нарушение формы кольцевого шва | GWAN |  | 06:58 | 08:11 | 08:53 | 0 | 1420 |  | EXT | Нарушение формы кольцевого шва |  | (c)
81004.509 | 0.759 | 0.74 | -10.526 | -10.545 | -712 | -634 | -608 | 504 | 740 | 7430 |  | GOUG | CIGR | 07:27 | 07:40 | 07:44 | 30 | 208 | 10 | EXT | Задир. |  | (c)
81140.643 | 5.248 | 5.211 | -6.057 | -6.094 | -2188 | -2137 | -2104 | 2020 | 5211 | 7442 |  | CORR | CIGR | 06:08 | 06:17 | 06:22 | 56 | 168 | 12 | EXT | Аномалия находится на отводе. | 0.89 | (c)
81224.025 | 0 | -0.03 | -11.075 | -11.105 | -1274 | -762 | -772 | 271 |  | 7450 | Нарушение формы кольцевого шва | GWAN |  | 07:10 | 08:33 | 08:31 | 0 | 1003 |  | EXT | Нарушение формы кольцевого шва |  | (c)
81278.975 | 0 | 0 | -11.605 | -11.605 | -229 | 96 | 172 | 0 | 0 | 7455 | Смещение кромок | GWAN |  | 02:50 | 03:42 | 03:54 | 0 | 803 |  | EXT | Смещение кромок Наружу Величина смещения - 3 мм. |  | (c)
81278.975 | 0 | -0.034 | -11.605 | -11.639 | 1426 | 1794 | 1853 | 1426 |  | 7455 | Нарушение формы кольцевого шва | GWAN |  | 07:17 | 08:16 | 08:26 | 0 | 854 |  | EXT | Нарушение формы кольцевого шва |  | (c)
81279.131 | 0.156 | 0.119 | -11.449 | -11.486 | 55 | 63 | 79 | 55 | 119 | 7455 |  | CORR | AXGR | 03:35 | 03:37 | 03:39 | 575 | 49 | 12 | EXT |  | 0.95 | (c)
81279.76 | 0.785 | 0.74 | -10.82 | -10.865 | 1861 | 1925 | 1932 | 1861 | 740 | 7455 |  | CORR | GENE | 08:27 | 08:37 | 08:38 | 63 | 143 | 12 | EXT |  | 0.89 | (c)
81280.014 | 1.039 | 0.976 | -10.566 | -10.629 | 91 | 102 | 108 | 91 | 976 | 7455 |  | CORR | AXGR | 03:41 | 03:43 | 03:44 | 192 | 35 | 10 | EXT |  | 0.9 | (c)
81282.42 | 3.445 | 3.304 | -8.16 | -8.301 | 64 | 82 | 75 | 64 | 3304 | 7455 |  | CORR | AXGR | 03:37 | 03:40 | 03:39 | 196 | 22 | 14 | EXT |  | 0.91 | (c)
81283.266 | 4.291 | 4.217 | -7.314 | -7.388 | 65 | 85 | 89 | 65 | 4217 | 7455 |  | CORR | AXGR | 03:37 | 03:40 | 03:41 | 140 | 49 | 15 | EXT |  | 0.9 | (c)
81286.289 | 7.314 | 7.264 | -4.291 | -4.341 | 1726 | 2000 | 1929 | 1726 | 4270 | 7455 |  | CORR | GENE | 08:05 | 08:49 | 08:38 | 71 | 405 | 10 | EXT |  | 0.89 | (c)
81453.025 | 0 | -0.042 | -0.46 | -0.502 | 1689 | 2210 | 2029 | 1689 |  | 7472 | Нарушение формы кольцевого шва | GWAN |  | 11:30 | 00:54 | 12:25 | 0 | 680 |  | INT | Нарушение формы кольцевого шва |  | (c)
81453.025 | 0 | -0.041 | -0.46 | -0.501 | -1538 | -994 | -1019 | 500 |  | 7472 | Нарушение формы кольцевого шва | GWAN |  | 02:49 | 04:17 | 04:13 | 0 | 1038 |  | EXT | Нарушение формы кольцевого шва |  | (c)
81453.025 | 0 | -0.043 | -0.46 | -0.503 | 815 | 988 | 1113 | 815 |  | 7472 | Нарушение формы кольцевого шва | GWAN |  | 09:09 | 09:37 | 09:57 | 0 | 595 |  | EXT | Нарушение формы кольцевого шва |  | (c)
81457.985 | 0 | -0.031 | -10.9 | -10.931 | -1024 | -835 | -856 | 689 |  | 7476 | Нарушение формы кольцевого шва | GWAN |  | 10:47 | 11:17 | 11:14 | 0 | 335 |  | EXT | Нарушение формы кольцевого шва |  | (c)
81529.402 | 5.862 | 5.813 | -5.163 | -5.212 | 1402 | 1615 | 1566 | 501 | 5136 | 7482 |  | CORR | GENE | 06:42 | 07:16 | 07:08 | 76 | 328 | 10 | EXT |  | 0.89 | (c)
81556.11 | 0 | -0.032 | -10.59 | -10.622 | 1701 | 1899 | 1941 | 1701 |  | 7485 | Нарушение формы кольцевого шва | GWAN |  | 07:05 | 07:37 | 07:44 | 0 | 479 |  | EXT | Нарушение формы кольцевого шва |  | (c)
81556.11 | 0 | -0.042 | -10.59 | -10.632 | -1482 | -1355 | -1263 | 1044 |  | 7485 | Нарушение формы кольцевого шва | GWAN |  | 10:32 | 10:52 | 11:07 | 0 | 438 |  | EXT | Нарушение формы кольцевого шва |  | (c)
81556.329 | 0.219 | 0.206 | -10.371 | -10.384 | 1957 | 1991 | 1996 | 1957 | 206 | 7485 |  | CORR | CIGR | 07:47 | 07:52 | 07:53 | 23 | 77 | 13 | EXT |  | 0.89 | (c)
81556.438 | 0.328 | 0.301 | -10.262 | -10.289 | 1985 | 2042 | 2042 | 1985 | 301 | 7485 |  | CORR | CIGR | 07:51 | 08:00 | 08:00 | 46 | 114 | 14 | EXT |  | 0.89 | (c)
81556.586 | 0.476 | 0.46 | -10.114 | -10.13 | 2102 | 2105 | 2192 | 2102 | 460 | 7485 |  | CORR | CIGR | 08:10 | 08:10 | 08:24 | 33 | 179 | 13 | EXT |  | 0.89 | (c)
81556.75 | 0.64 | 0.624 | -9.95 | -9.966 | 1904 | 1996 | 1990 | 1904 | 624 | 7485 |  | CORR | CIGR | 07:38 | 07:53 | 07:52 | 31 | 171 | 31 | EXT |  | 0.89 | (c)
81556.83 | 0.72 | 0.701 | -9.87 | -9.889 | 1889 | 1907 | 1912 | 1889 | 701 | 7485 |  | CORR | CIGR | 07:36 | 07:38 | 07:39 | 22 | 46 | 12 | EXT |  | 0.89 | (c)
81557.447 | 1.337 | 1.287 | -9.253 | -9.303 | 2079 | 2114 | 2097 | 2079 | 1287 | 7485 |  | CORR | AXGR | 08:06 | 08:12 | 08:09 | 79 | 35 | 14 | EXT |  | 0.89 | (c)
81579.856 | 1.846 | 1.779 | -9.434 | -9.501 | -1054 | -959 | -942 | 831 | 1779 | 7487 |  | CORR | GENE | 06:16 | 06:31 | 06:34 | 88 | 223 | 10 | EXT |  | 0.89 | (c)
81580.51 | 2.5 | 2.478 | -8.78 | -8.802 | -938 | -909 | -894 | 851 | 2478 | 7487 |  | CORR | CIGR | 06:34 | 06:39 | 06:41 | 29 | 87 | 15 | EXT |  | 0.89 | (c)
81580.617 | 2.607 | 2.604 | -8.673 | -8.676 | -1358 | -956 | -1112 | 866 | 2604 | 7487 |  | CORR | GENE | 05:27 | 06:32 | 06:06 | 292 | 492 | 16 | EXT |  | 0.94 | (c)
81580.641 | 2.631 | 2.605 | -8.649 | -8.675 | -520 | -474 | -410 | 300 | 2605 | 7487 |  | CORR | CIGR | 07:42 | 07:49 | 07:60 | 37 | 220 | 10 | EXT |  | 0.89 | (c)
81581.77 | 3.76 | 3.734 | -7.52 | -7.546 | -1117 | -986 | -1022 | 927 | 3734 | 7487 |  | CORR | CIGR | 06:06 | 06:27 | 06:21 | 38 | 190 | 11 | EXT |  | 0.89 | (c)
81581.888 | 3.878 | 3.838 | -7.402 | -7.442 | -1415 | -1348 | -1318 | 1221 | 3838 | 7487 |  | CORR | CIGR | 05:17 | 05:28 | 05:33 | 50 | 194 | 14 | EXT |  | 0.89 | (c)
81583.421 | 5.411 | 5.397 | -5.869 | -5.883 | -1095 | -1066 | -1055 | 1016 | 5397 | 7487 |  | CORR | CIGR | 06:09 | 06:14 | 06:15 | 19 | 79 | 11 | EXT |  | 0.89 | (c)
81584.519 | 6.509 | 6.488 | -4.771 | -4.792 | -244 | -236 | -185 | 126 | 4767 | 7487 |  | CORR | CIGR | 08:26 | 08:28 | 08:36 | 25 | 118 | 11 | EXT |  | 0.89 | (c)
81602.801 | 2.601 | 2.592 | -8.624 | -8.633 | 1763 | 1806 | 1808 | 377 | 2592 | 7489 |  | CORR | CIGR | 03:51 | 03:58 | 03:58 | 20 | 91 | 12 | EXT | Аномалия находится на упругопластическом изгибе: R=455 D, максимальное растяжение на 0.8 час. | 0.89 | (c)
81602.821 | 2.621 | 2.599 | -8.604 | -8.626 | 1980 | 2020 | 2040 | 131 | 2599 | 7489 |  | CORR | CIGR | 04:26 | 04:32 | 04:35 | 27 | 120 | 11 | EXT | Аномалия находится на упругопластическом изгибе: R=455 D, максимальное растяжение на 0.8 час. | 0.89 | (c)
81604.476 | 4.276 | 4.256 | -6.949 | -6.969 | 1762 | 1858 | 1850 | 293 | 4256 | 7489 |  | CORR | CIGR | 03:50 | 04:06 | 04:05 | 35 | 176 | 14 | EXT | Аномалия находится на упругопластическом изгибе: R=442 D, максимальное растяжение на 0.7 час. | 0.89 | (c)
81607.829 | 7.629 | 7.55 | -3.596 | -3.675 | 1304 | 1422 | 1513 | 508 | 3509 | 7489 |  | CORR | GENE | 02:37 | 02:56 | 03:10 | 166 | 419 | 15 | EXT | Аномалия находится на упругопластическом изгибе: R=484 D, максимальное растяжение на 0.7 час. | 0.91 | (c)
81618.327 | 6.902 | 6.832 | -4.403 | -4.473 | -1925 | -1589 | -1707 | 305 | 4349 | 7490 |  | ARTD | GENE | 06:20 | 07:14 | 06:55 | 124 | 436 |  | EXT | Эквивалент потери металла 10%. |  | (c)
81618.46 | 7.035 | 7.02 | -4.27 | -4.285 | 1942 | 2001 | 2009 | 155 | 4248 | 7490 |  | CORR | CIGR | 04:44 | 04:54 | 04:55 | 37 | 134 | 10 | EXT |  | 0.89 | (c)
81620.152 | 8.727 | 8.714 | -2.578 | -2.591 | -1260 | -1221 | -1210 | 970 | 2570 | 7490 |  | CORR | CIGR | 08:07 | 08:14 | 08:15 | 21 | 100 | 10 | EXT |  | 0.89 | (c)
81621.485 | 10.06 | 10.047 | -1.245 | -1.258 | 2039 | 2215 | 2208 | 0 | 1140 | 7490 |  | CORR | GENE | 04:60 | 05:28 | 05:27 | 118 | 338 | 14 | EXT |  | 0.9 | (c)
81622.73 | 0 | -0.024 | -10.725 | -10.749 | 553 | 654 | 949 | 553 |  | 7491 | Нарушение формы кольцевого шва | GWAN |  | 03:06 | 03:22 | 04:10 | 0 | 793 |  | EXT | Нарушение формы кольцевого шва |  | (c)
81623.634 | 0.904 | 0.893 | -9.821 | -9.832 | 999 | 1006 | 1047 | 999 | 893 | 7491 |  | CORR | CIGR | 04:18 | 04:19 | 04:25 | 30 | 96 | 14 | EXT |  | 0.89 | (c)
81628.402 | 5.672 | 5.653 | -5.053 | -5.072 | 836 | 893 | 924 | 836 | 5026 | 7491 |  | CORR | CIGR | 03:51 | 04:01 | 04:05 | 46 | 176 | 10 | EXT |  | 0.89 | (c)
81635.771 | 2.316 | 2.233 | -8.924 | -9.007 | 1068 | 1090 | 1245 | 808 | 2233 | 7492 |  | CORR | GENE | 03:51 | 03:54 | 04:20 | 84 | 354 | 10 | EXT |  | 0.89 | (c)
81640.629 | 7.174 | 7.158 | -4.066 | -4.082 | 863 | 1010 | 1000 | 863 | 4039 | 7492 |  | CORR | CIGR | 03:18 | 03:42 | 03:40 | 43 | 273 | 10 | EXT |  | 0.89 | (c)
81671.814 | 4.979 | 4.9 | -5.826 | -5.905 | 543 | 570 | 691 | 543 | 4900 | 7495 |  | CORR | GENE | 05:18 | 05:22 | 05:41 | 104 | 295 | 12 | EXT |  | 0.89 | (c)
81680.734 | 3.094 | 3.077 | -8.276 | -8.293 | 2079 | 2138 | 2153 | 3 | 3077 | 7496 |  | CORR | CIGR | 07:20 | 07:30 | 07:32 | 34 | 149 | 12 | EXT |  | 0.89 | (c)
81680.819 | 3.179 | 3.148 | -8.191 | -8.222 | 1826 | 1915 | 1917 | 223 | 3148 | 7496 |  | CORR | GENE | 06:39 | 06:54 | 06:54 | 65 | 182 | 10 | EXT |  | 0.89 | (c)
81680.909 | 3.269 | 3.237 | -8.101 | -8.133 | 1587 | 1657 | 1683 | 452 | 3237 | 7496 |  | CORR | CIGR | 06:01 | 06:12 | 06:16 | 39 | 192 | 10 | EXT |  | 0.89 | (c)
81681.624 | 3.984 | 3.948 | -7.386 | -7.422 | 2000 | 2060 | 2098 | 34 | 3948 | 7496 |  | CORR | CIGR | 07:07 | 07:17 | 07:23 | 43 | 197 | 12 | EXT |  | 0.89 | (c)
81681.743 | 4.103 | 4.03 | -7.267 | -7.34 | 1383 | 1385 | 1581 | 452 | 4030 | 7496 |  | CORR | GENE | 05:28 | 05:28 | 05:60 | 75 | 396 | 12 | EXT |  | 0.89 | (c)
81682.146 | 4.506 | 4.495 | -6.864 | -6.875 | 1563 | 2135 | 1892 | 10 | 4495 | 7496 |  | CORR | GENE | 05:57 | 07:29 | 06:50 | 116 | 658 | 10 | EXT |  | 0.89 | (c)
81683.184 | 5.544 | 5.523 | -5.826 | -5.847 | 840 | 902 | 922 | 840 | 5523 | 7496 |  | CORR | CIGR | 04:00 | 04:10 | 04:13 | 38 | 165 | 12 | EXT |  | 0.89 | (c)
81683.93 | 6.29 | 6.277 | -5.08 | -5.093 | -2136 | -2110 | -2054 | 94 | 5064 | 7496 |  | CORR | CIGR | 07:60 | 08:04 | 08:13 | 29 | 165 | 11 | EXT |  | 0.89 | (c)
81684.051 | 6.411 | 6.405 | -4.959 | -4.965 | 1986 | 2168 | 2126 | 0 | 4904 | 7496 |  | CORR | GENE | 07:05 | 07:35 | 07:28 | 61 | 280 | 10 | EXT |  | 0.89 | (c)
81684.978 | 7.338 | 7.192 | -4.032 | -4.178 | 1183 | 1749 | 1853 | 0 | 3934 | 7496 |  | CORR | GENE | 04:56 | 06:27 | 06:44 | 244 | 1341 | 15 | EXT |  | 0.92 | (c)
81685.75 | 8.11 | 8.079 | -3.26 | -3.291 | 1760 | 2020 | 1970 | 51 | 3207 | 7496 |  | CORR | GENE | 06:29 | 07:11 | 07:03 | 84 | 419 | 26 | EXT |  | 0.9 | (c)
81690.746 | 1.736 | 1.736 | -9.104 | -9.104 | 186 | 214 | 235 | 186 | 1736 | 7497 |  | CORR | CIGR | 08:02 | 08:06 | 08:10 | 24 | 98 | 15 | EXT |  | 0.89 | (c)
81726.51 | 4.895 | 4.858 | -3.275 | -3.312 | -1511 | -1182 | -1304 | 719 | 3262 | 7500 |  | CORR | CIGR | 05:29 | 06:22 | 06:02 | 50 | 414 | 10 | EXT |  | 0.89 | (c)