## Аномалии
Расстояние, м | От левого шва до точки максимума, м | От левого шва до начала, м | От правого шва до точки максимума, м | От правого шва до начала, м | От продольного шва до точки начала дефекта, мм | От продольного шва до точки максимума, мм | От продольного шва до центра, мм | Минимальное расстояние до продольного шва, мм | Минимальное расстояние до кольцевого шва, мм | Номер трубы | Описание | Характер аббр. | Класс размера аббр. | Ориентация точки начала дефекта, ч:мин | Ориентация точки максимума, ч:мин | Ориентация центра, ч:мин | Длина, мм | Ширина, мм | Глубина, % | Расположение | Комментарий | КБД | Опасность
7.85 | 0 | -0.019 | -0.48 | -0.499 | -1497 | 1158 | 636 | 0 |  | 4 | Нарушение формы кольцевого шва | GWAN |  | 07:13 | 02:21 | 12:57 | 0 | 4266 |  | EXT | Нарушение формы кольцевого шва |  | (c)
57.979 | 4.619 | 4.605 | -6.881 | -6.895 | 423 | 466 | 471 | 423 | 4605 | 9 |  | CORR | CIGR | 04:31 | 04:38 | 04:39 | 36 | 96 | 10 | EXT |  | 0.89 | (c)
68.32 | 0 | -0.033 | -4.92 | -4.953 | -610 | -380 | -421 | 232 |  | 11 | Нарушение формы кольцевого шва | GWAN |  | 02:11 | 02:48 | 02:42 | 0 | 377 |  | EXT | Нарушение формы кольцевого шва |  | (c)
68.32 | 0 | -0.032 | -4.92 | -4.952 | 159 | 1563 | 1193 | 159 |  | 11 | Нарушение формы кольцевого шва | GWAN |  | 04:15 | 08:02 | 07:02 | 0 | 2068 |  | EXT | Нарушение формы кольцевого шва |  | (c)
70.022 | 1.702 | 1.683 | -3.218 | -3.237 | -152 | -111 | -113 | 75 | 1683 | 11 |  | ARTD | CIGR | 03:25 | 03:32 | 03:31 | 37 | 77 |  | EXT | Эквивалент потери металла 10%. |  | (c)
73.24 | 0 | -0.033 | -9.575 | -9.608 | -1379 | -1032 | -960 | 542 |  | 12 | Нарушение формы кольцевого шва | GWAN |  | 04:59 | 05:55 | 06:06 | 0 | 837 |  | EXT | Нарушение формы кольцевого шва |  | (c)
73.24 | 0 | -0.047 | -9.575 | -9.622 | -2 | 425 | 1249 | 0 |  | 12 | Нарушение формы кольцевого шва | GWAN |  | 08:41 | 09:50 | 12:03 | 0 | 2502 |  | EXT | Нарушение формы кольцевого шва |  | (c)
127.516 | 9.866 | 9.849 | -1.434 | -1.451 | 2189 | -2220 | 2215 | 2189 | 1397 | 16 | Заварка технологического отверстия | ARTD | PITT | 02:27 | 02:35 | 02:31 | 54 | 52 |  | EXT | Заварка технологического отверстия |  | (c)
407.31 | 0 | 0 | -11.455 | -11.455 | -172 | 343 | 274 | 172 | 0 | 42 | Смещение кромок | GWAN |  | 11:48 | 01:11 | 13:00 | 0 | 890 | 16 | EXT | Смещение кромок Наружу Величина смещения - 3 мм. |  | (c)
407.31 | 0 | 0 | -11.455 | -11.455 | 1575 | 1651 | 1629 | 1575 | 0 | 42 | Непровар / утяжина | GWAN |  | 04:30 | 04:43 | 04:39 | 0 | 108 | 11 | INT | Непровар / утяжина |  | (c)
407.31 | 0 | 0 | -11.455 | -11.455 | -1694 | -1652 | -1546 | 1397 | 0 | 42 | Непровар / утяжина | GWAN |  | 07:43 | 07:49 | 08:07 | 0 | 296 | 12 | INT | Непровар / утяжина |  | (c)
407.31 | 0 | 0 | -11.455 | -11.455 | -970 | -531 | -724 | 477 | 0 | 42 | Смещение кромок | GWAN |  | 09:39 | 10:50 | 10:19 | 0 | 493 | 15 | EXT | Смещение кромок Вовнутрь Величина смещения - 2.8 мм. |  | (c)
425.089 | 6.324 | 6.305 | -5.096 | -5.115 | 1136 | 1223 | 1204 | 1136 | 5083 | 43 |  | GOUG | CIGR | 10:08 | 10:22 | 10:19 | 32 | 135 | 13 | EXT | Задир. |  | (c)
465.188 | 8.958 | 8.909 | -2.682 | -2.731 | 100 | 217 | 238 | 100 | 2665 | 49 |  | CORR | GENE | 05:44 | 06:03 | 06:06 | 66 | 277 | 11 | EXT |  | 0.89 | (c)
497.842 | 6.727 | 6.717 | -4.558 | -4.568 | -249 | -140 | -164 | 80 | 4542 | 52 |  | CORR | CIGR | 05:45 | 06:03 | 05:59 | 26 | 169 | 10 | EXT |  | 0.89 | (c)
654.441 | 8.496 | 8.426 | -3.044 | -3.114 | -559 | -511 | -505 | 450 | 2981 | 67 |  | DENT | GENE | 06:09 | 06:17 | 06:18 | 133 | 109 | 0.5 | N/A | Глубина вмятины: 7 мм (0,5%). Линейка: 13 см в (843 см; 06:17 ч:мин) |  | (c)
978.36 | 1.94 | 1.925 | -9.35 | -9.365 | -1734 | -1682 | -1688 | 1642 | 1925 | 96 |  | ARTD | GENE | 00:09 | 00:17 | 00:16 | 68 | 92 |  | EXT | Эквивалент потери металла 10%. |  | (c)
1001.34 | 3.07 | 3.048 | -7.965 | -7.987 | 1705 | 1736 | 1739 | 1705 | 3048 | 98 |  | ARTD | GENE | 09:46 | 09:51 | 09:52 | 63 | 68 |  | EXT | Эквивалент потери металла 11%. |  | (c)
1001.52 | 3.25 | 3.23 | -7.785 | -7.805 | 1758 | 1867 | 1902 | 1758 | 3230 | 98 |  | ARTD | CIGR | 09:55 | 10:12 | 10:18 | 42 | 289 |  | EXT | Эквивалент потери металла 10%. |  | (c)
1135.535 | 0.875 | 0.322 | -10.745 | -11.298 | 1543 | 1602 | 1634 | 1543 | 322 | 120 |  | CORR | GENE | 04:19 | 04:29 | 04:34 | 732 | 183 | 10 | EXT |  | 0.95 | (c)
1237.555 | 0 | -0.03 | -11.39 | -11.42 | -1572 | 757 | 333 | 1572 |  | 129 | Нарушение формы кольцевого шва | GWAN |  | 11:50 | 06:06 | 16:57 | 0 | 3811 |  | EXT | Нарушение формы кольцевого шва |  | (c)
1293.191 | 1.561 | 1.534 | -9.574 | -9.601 | 1769 | 1803 | 1808 | 1769 | 1534 | 135 |  | ARTD | GENE | 00:21 | 00:27 | 00:27 | 58 | 78 |  | EXT | Эквивалент потери металла 10%. |  | (c)
1314.939 | 0.854 | 0.832 | -10.811 | -10.833 | 1726 | 1757 | 1754 | 1726 | 832 | 137 | Заварка технологического отверстия | ARTD | PITT | 10:57 | 11:02 | 11:01 | 52 | 57 |  | EXT | Заварка технологического отверстия |  | (c)
1418.042 | 0.762 | 0.762 | -8.078 | -8.078 | -1952 | -1901 | -1900 | 1848 | 762 | 146 |  | ARTD | GENE | 01:29 | 01:37 | 01:38 | 115 | 104 |  | EXT | Наплавка. |  | (c)
1434.844 | 8.724 | 8.693 | -2.756 | -2.787 | -1073 | -1059 | -1060 | 1047 | 2720 | 147 |  | CORR | AXGR | 06:16 | 06:19 | 06:18 | 67 | 26 | 10 | EXT |  | 0.89 | (c)
1434.855 | 8.735 | 8.671 | -2.745 | -2.809 | -1083 | -1029 | -1024 | 966 | 2696 | 147 |  | DENT | GENE | 06:15 | 06:23 | 06:24 | 113 | 117 | 0.9 | N/A | Глубина вмятины: 13 мм (0,9%). Линейка: 11 см в (867 см; 06:23 ч:мин) Аномалия находится вблизи дефекта потери металла. |  | (c)
1449 | 0 | -0.042 | -11.305 | -11.347 | -137 | 498 | 207 | 0 |  | 149 | Нарушение формы кольцевого шва | GWAN |  | 01:11 | 02:53 | 02:07 | 0 | 688 |  | EXT | Нарушение формы кольцевого шва |  | (c)
1449 | 0 | -0.034 | -11.305 | -11.339 | 1120 | 1264 | 1263 | 825 |  | 149 | Нарушение формы кольцевого шва | GWAN |  | 04:34 | 04:57 | 04:57 | 0 | 285 |  | EXT | Нарушение формы кольцевого шва |  | (c)
1449 | 0 | -0.047 | -11.305 | -11.352 | -1037 | -827 | -820 | 603 |  | 149 | Нарушение формы кольцевого шва | GWAN |  | 10:46 | 11:20 | 11:21 | 0 | 434 |  | EXT | Нарушение формы кольцевого шва |  | (c)
1504.69 | 0 | -0.046 | -11.535 | -11.581 | 261 | 822 | 1350 | 208 |  | 154 | Нарушение формы кольцевого шва | GWAN |  | 10:03 | 11:34 | 12:59 | 0 | 2178 |  | EXT | Нарушение формы кольцевого шва |  | (c)
1516.225 | 0 | -0.029 | -11.3 | -11.329 | -411 | 64 | 1118 | 0 |  | 155 | Нарушение формы кольцевого шва | GWAN |  | 00:57 | 02:13 | 05:03 | 0 | 3058 |  | EXT | Нарушение формы кольцевого шва |  | (c)
1564.315 | 0 | -0.04 | -11.585 | -11.625 | -2180 | -1930 | -1800 | 1419 |  | 160 | Нарушение формы кольцевого шва | GWAN |  | 01:17 | 01:57 | 02:18 | 0 | 761 |  | EXT | Нарушение формы кольцевого шва |  | (c)
1564.315 | 0 | 0 | -11.585 | -11.585 | -641 | -561 | -518 | 395 | 0 | 160 | Непровар / утяжина | GWAN |  | 05:25 | 05:38 | 05:45 | 0 | 246 | 10 | INT | Непровар / утяжина |  | (c)
1564.315 | 0 | 0 | -11.585 | -11.585 | -213 | -142 | -76 | 0 | 0 | 160 | Непровар / утяжина | GWAN |  | 06:34 | 06:46 | 06:56 | 0 | 273 | 18 | INT | Непровар / утяжина |  | (c)
1564.315 | 0 | 0 | -11.585 | -11.585 | 981 | 1384 | 1421 | 981 | 0 | 160 | Смещение кромок | GWAN |  | 09:47 | 10:52 | 10:58 | 0 | 880 | 20 | EXT | Смещение кромок Наружу Величина смещения - 3.1 мм. |  | (c)
1606.51 | 0 | -0.058 | -11.42 | -11.478 | -2221 | -1962 | -1885 | 10 |  | 165 | Вышлифовка на шве | GWAN | GENE | 08:38 | 09:20 | 09:33 | 120 | 671 | 10 | EXT | Вышлифовка на шве |  | (c)
1643.736 | 3.246 | 3.24 | -2.184 | -2.19 | 1964 | 2071 | 2077 | 40 | 2143 | 168 |  | ARTD | CIGR | 04:08 | 04:25 | 04:27 | 47 | 227 |  | EXT | Эквивалент потери металла 28%. |  | (c)
1663.03 | 0 | -0.077 | -11.05 | -11.127 | 514 | 1267 | 1032 | 514 |  | 171 | Вышлифовка на шве | GWAN | GENE | 11:56 | 01:58 | 13:20 | 145 | 1035 | 25 | EXT | Вышлифовка на шве |  | (c)
1663.03 | 0 | -0.022 | -11.05 | -11.072 | -2154 | -1976 | -1973 | 77 |  | 171 | Нарушение формы кольцевого шва | GWAN |  | 04:46 | 05:15 | 05:15 | 0 | 360 |  | EXT | Нарушение формы кольцевого шва |  | (c)
1663.03 | 0 | -0.044 | -11.05 | -11.094 | -1097 | -603 | -343 | 0 |  | 171 | Нарушение формы кольцевого шва | GWAN |  | 07:36 | 08:56 | 09:38 | 0 | 1508 |  | EXT | Нарушение формы кольцевого шва |  | (c)
1695.595 | 0 | -0.022 | -11.435 | -11.457 | 1588 | -2187 | 2083 | 0 |  | 175 | Нарушение формы кольцевого шва | GWAN |  | 05:06 | 06:57 | 06:26 | 0 | 991 |  | EXT | Нарушение формы кольцевого шва |  | (c)
1695.595 | 0 | -0.055 | -11.435 | -11.49 | -1050 | -366 | -16 | 1018 |  | 175 | Нарушение формы кольцевого шва | GWAN |  | 10:00 | 11:51 | 12:47 | 0 | 2069 |  | EXT | Нарушение формы кольцевого шва |  | (c)
1807.865 | 0 | -0.043 | -11.265 | -11.308 | -528 | -278 | -133 | 0 |  | 185 | Нарушение формы кольцевого шва | GWAN |  | 00:49 | 01:29 | 01:52 | 0 | 790 |  | EXT | Нарушение формы кольцевого шва |  | (c)
1807.865 | 0 | -0.041 | -11.265 | -11.306 | 1544 | -2092 | -1835 | 0 |  | 185 | Нарушение формы кольцевого шва | GWAN |  | 06:23 | 08:36 | 09:18 | 0 | 2164 |  | EXT | Нарушение формы кольцевого шва |  | (c)
1813.269 | 5.404 | 5.352 | -5.861 | -5.913 | -2198 | -2184 | -2188 | 32 | 5352 | 185 |  | ARTD | AXGR | 08:19 | 08:21 | 08:21 | 116 | 21 |  | EXT | Эквивалент потери металла 14%. |  | (c)
1830.54 | 0 | -0.036 | -11.11 | -11.146 | -158 | 31 | 78 | 0 |  | 187 | Нарушение формы кольцевого шва | GWAN |  | 11:09 | 11:39 | 11:47 | 0 | 473 |  | EXT | Нарушение формы кольцевого шва |  | (c)
1841.65 | 0 | -0.012 | -11.32 | -11.332 | 1946 | 2224 | 2187 | 0 |  | 188 | Нарушение формы кольцевого шва | GWAN |  | 03:49 | 04:33 | 04:27 | 0 | 482 |  | EXT | Нарушение формы кольцевого шва |  | (c)
1841.65 | 0 | -0.033 | -11.32 | -11.353 | -1689 | 15 | -686 | 0 |  | 188 | Нарушение формы кольцевого шва | GWAN |  | 06:02 | 10:37 | 08:44 | 0 | 2006 |  | EXT | Нарушение формы кольцевого шва |  | (c)
1864.08 | 0 | -0.039 | -11.295 | -11.334 | -702 | 562 | 294 | 0 |  | 190 | Нарушение формы кольцевого шва | GWAN |  | 07:28 | 10:52 | 10:08 | 0 | 1993 |  | EXT | Нарушение формы кольцевого шва |  | (c)
1875.375 | 0 | -0.032 | -11.25 | -11.282 | 1772 | 26 | -1142 | 0 |  | 191 | Нарушение формы кольцевого шва | GWAN |  | 06:36 | 01:54 | 10:46 | 0 | 3093 |  | EXT | Нарушение формы кольцевого шва |  | (c)
1886.625 | 0 | -0.033 | -11.44 | -11.473 | -367 | 50 | 125 | 367 |  | 192 | Нарушение формы кольцевого шва | GWAN |  | 11:19 | 00:27 | 12:39 | 0 | 984 |  | EXT | Нарушение формы кольцевого шва |  | (c)
1886.625 | 0 | -0.039 | -11.44 | -11.479 | 1608 | 2147 | -1937 | 0 |  | 192 | Нарушение формы кольцевого шва | GWAN |  | 04:38 | 06:05 | 07:06 | 0 | 1833 |  | EXT | Нарушение формы кольцевого шва |  | (c)
1898.065 | 0 | -0.042 | -10.135 | -10.177 | -779 | -370 | -518 | 257 |  | 193 | Нарушение формы кольцевого шва | GWAN |  | 11:08 | 00:15 | 11:51 | 0 | 522 |  | EXT | Нарушение формы кольцевого шва |  | (c)
1898.065 | 0 | -0.035 | -10.135 | -10.17 | 1051 | -2086 | 2091 | 0 |  | 193 | Нарушение формы кольцевого шва | GWAN |  | 04:04 | 07:38 | 06:52 | 0 | 2079 |  | EXT | Нарушение формы кольцевого шва |  | (c)
1941.43 | 0 | -0.053 | -9.525 | -9.578 | 1238 | 1772 | 1655 | 160 |  | 197 | Вышлифовка на шве | GWAN | GENE | 00:58 | 02:24 | 02:05 | 94 | 833 | 12 | EXT | Вышлифовка на шве |  | (c)
1952.59 | 0 | -0.046 | -10.905 | -10.951 | -730 | 15 | -237 | 0 |  | 199 | Нарушение формы кольцевого шва | GWAN |  | 09:29 | 11:29 | 10:49 | 0 | 986 |  | EXT | Нарушение формы кольцевого шва |  | (c)
1974.371 | 9.221 | 9.198 | -0.039 | -0.062 | -931 | -849 | -850 | 768 | 20 | 201 |  | ARTD | CIGR | 06:46 | 06:59 | 06:59 | 42 | 163 |  | EXT | Эквивалент потери металла 10%. |  | (c)
1974.41 | 0 | -0.031 | -11.45 | -11.481 | 1976 | -2147 | -827 | 0 |  | 202 | Нарушение формы кольцевого шва | GWAN |  | 07:09 | 08:03 | 11:36 | 0 | 3315 |  | EXT | Нарушение формы кольцевого шва |  | (c)
2008.705 | 0 | -0.033 | -11.385 | -11.418 | -1142 | -988 | 432 | 0 |  | 205 | Нарушение формы кольцевого шва | GWAN |  | 08:34 | 08:59 | 12:48 | 0 | 3149 |  | EXT | Нарушение формы кольцевого шва |  | (c)
2020.09 | 0 | -0.037 | -3.46 | -3.497 | -1250 | -962 | -482 | 286 |  | 206 | Нарушение формы кольцевого шва | GWAN |  | 11:32 | 00:18 | 13:35 | 0 | 1535 |  | EXT | Нарушение формы кольцевого шва |  | (c)
2020.09 | 0 | -0.027 | -3.46 | -3.487 | 2134 | -2220 | -1945 | 0 |  | 206 | Нарушение формы кольцевого шва | GWAN |  | 08:38 | 08:55 | 09:39 | 0 | 764 |  | EXT | Нарушение формы кольцевого шва |  | (c)
2025.112 | 1.562 | 1.553 | -5.038 | -5.047 | 401 | 460 | 466 | 401 | 1553 | 207 |  | CORR | CIGR | 03:53 | 04:03 | 04:03 | 20 | 130 | 14 | EXT |  | 0.89 | (c)
2052.25 | 0 | -0.033 | -11.435 | -11.468 | -197 | -93 | 214 | 0 |  | 210 | Нарушение формы кольцевого шва | GWAN |  | 01:20 | 01:37 | 02:26 | 0 | 821 |  | EXT | Нарушение формы кольцевого шва |  | (c)
2052.25 | 0 | -0.035 | -11.435 | -11.47 | 2006 | 2180 | 2201 | 0 |  | 210 | Нарушение формы кольцевого шва | GWAN |  | 07:15 | 07:43 | 07:47 | 0 | 389 |  | EXT | Нарушение формы кольцевого шва |  | (c)
2052.25 | 0 | -0.039 | -11.435 | -11.474 | -1826 | -1729 | -1690 | 404 |  | 210 | Нарушение формы кольцевого шва | GWAN |  | 08:57 | 09:12 | 09:19 | 0 | 272 |  | EXT | Нарушение формы кольцевого шва |  | (c)
2057.817 | 5.567 | 5.522 | -5.868 | -5.913 | 2189 | 2211 | 2209 | 3 | 5522 | 210 |  | CORR | AXGR | 07:45 | 07:48 | 07:48 | 173 | 38 | 10 | EXT |  | 0.9 | (c)
2066.3 | 2.615 | 2.591 | -8.76 | -8.784 | 2208 | -2158 | -2098 | 0 | 2591 | 211 |  | CORR | GENE | 06:25 | 06:40 | 06:50 | 49 | 311 | 11 | EXT |  | 0.89 | (c)
2075.06 | 0 | -0.046 | -11.44 | -11.486 | 341 | 1063 | 1293 | 14 |  | 212 | Нарушение формы кольцевого шва | GWAN |  | 10:26 | 00:23 | 12:60 | 0 | 1904 |  | EXT | Нарушение формы кольцевого шва |  | (c)
2090.527 | 4.027 | 3.898 | -7.063 | -7.192 | -2204 | -2198 | -2191 | 26 | 3898 | 213 | Дефект проката | MIAN | AXGR | 06:35 | 06:36 | 06:37 | 311 | 27 |  | INT | Дефект проката Эквивалент потери металла 19%. |  | (c)
2094.526 | 8.026 | 6.433 | -3.064 | -4.657 | -2207 | -2197 | -2185 | 24 | 1250 | 213 | Дефект проката | MIAN | AXGR | 06:34 | 06:36 | 06:38 | 3407 | 43 |  | INT | Дефект проката Эквивалент потери металла 13%. |  | (c)
2097.025 | 10.525 | 10.177 | -0.565 | -0.913 | -2209 | -2198 | -2190 | 21 | 278 | 213 | Дефект проката | MIAN | AXGR | 06:34 | 06:36 | 06:37 | 635 | 39 |  | INT | Дефект проката Эквивалент потери металла 10%. |  | (c)
2097.59 | 0 | -0.037 | -11.38 | -11.417 | 337 | 776 | 810 | 337 |  | 214 | Вышлифовка на шве | GWAN | GENE | 11:21 | 00:32 | 12:38 | 97 | 946 | 19 | EXT | Вышлифовка на шве |  | (c)
2142.27 | 0 | -0.048 | -11.355 | -11.403 | 2125 | -1469 | -580 | 0 |  | 220 | Нарушение формы кольцевого шва | GWAN |  | 06:53 | 09:13 | 11:37 | 0 | 3512 |  | EXT | Нарушение формы кольцевого шва |  | (c)
2198.74 | 0 | -0.059 | -3.535 | -3.594 | 290 | 496 | 650 | 290 |  | 225 | Вышлифовка на шве | GWAN | GENE | 00:26 | 00:59 | 01:24 | 117 | 721 | 17 | EXT | Вышлифовка на шве |  | (c)
2229.902 | 9.232 | 9.223 | -1.933 | -1.942 | -279 | -234 | -235 | 190 | 1923 | 228 |  | CORR | CIGR | 11:35 | 11:42 | 11:42 | 19 | 89 | 11 | EXT |  | 0.89 | (c)
2231.835 | 0 | -0.043 | -11.075 | -11.118 | 58 | 505 | 556 | 58 |  | 229 | Вышлифовка на шве | GWAN | GENE | 10:49 | 00:01 | 12:09 | 94 | 996 | 12 | EXT | Вышлифовка на шве |  | (c)
2298.865 | 0 | -0.043 | -3.21 | -3.253 | -226 | 314 | 306 | 226 |  | 236 | Вышлифовка на шве | GWAN | GENE | 11:25 | 00:52 | 12:50 | 84 | 1063 | 13 | EXT | Вышлифовка на шве |  | (c)
2312.74 | 0 | -0.067 | -9.565 | -9.632 | -189 | 17 | 121 | 0 |  | 238 | Нарушение формы кольцевого шва | GWAN |  | 00:42 | 01:15 | 01:32 | 0 | 619 |  | EXT | Нарушение формы кольцевого шва Аномалия находится на упругопластическом изгибе: R=463 D, максимальное растяжение на 2.3 час. |  | (c)
2312.74 | 0 | -0.055 | -9.565 | -9.62 | 1215 | 1513 | 1446 | 554 |  | 238 | Нарушение формы кольцевого шва | GWAN |  | 04:29 | 05:17 | 05:06 | 0 | 461 |  | EXT | Нарушение формы кольцевого шва Аномалия находится на упругопластическом изгибе: R=463 D, максимальное растяжение на 2.3 час. |  | (c)
2312.74 | 0 | -0.047 | -9.565 | -9.612 | -1005 | -927 | -877 | 750 |  | 238 | Нарушение формы кольцевого шва | GWAN |  | 10:31 | 10:43 | 10:51 | 0 | 255 |  | EXT | Нарушение формы кольцевого шва Аномалия находится на упругопластическом изгибе: R=463 D, максимальное растяжение на 2.3 час. |  | (c)
2322.305 | 0 | -0.042 | -11.285 | -11.327 | -924 | -496 | -352 | 0 |  | 239 | Нарушение формы кольцевого шва | GWAN |  | 00:12 | 01:21 | 01:44 | 0 | 1144 |  | EXT | Нарушение формы кольцевого шва Аномалия находится на упругопластическом изгибе: R=915 D, максимальное растяжение на 11.9 час. |  | (c)
2322.305 | 0 | -0.037 | -11.285 | -11.322 | 1499 | 1517 | 2230 | 0 |  | 239 | Нарушение формы кольцевого шва | GWAN |  | 06:43 | 06:46 | 08:41 | 0 | 1461 |  | EXT | Нарушение формы кольцевого шва Аномалия находится на упругопластическом изгибе: R=915 D, максимальное растяжение на 11.9 час. |  | (c)
2344.715 | 0 | -0.042 | -11.345 | -11.387 | -674 | 1682 | 888 | 0 |  | 241 | Нарушение формы кольцевого шва | GWAN |  | 07:47 | 02:07 | 11:59 | 0 | 3124 |  | EXT | Нарушение формы кольцевого шва |  | (c)
2389.955 | 0 | -0.029 | -11.355 | -11.384 | 1411 | -2116 | 1928 | 0 |  | 245 | Нарушение формы кольцевого шва | GWAN |  | 00:58 | 03:29 | 02:22 | 0 | 1036 |  | EXT | Нарушение формы кольцевого шва |  | (c)
2389.955 | 0 | -0.056 | -11.355 | -11.411 | -220 | 522 | 331 | 0 |  | 245 | Нарушение формы кольцевого шва | GWAN |  | 08:35 | 10:35 | 10:04 | 0 | 1101 |  | EXT | Нарушение формы кольцевого шва |  | (c)
2412.72 | 0 | -0.049 | -11.39 | -11.439 | -1590 | 37 | 395 | 0 |  | 247 | Нарушение формы кольцевого шва | GWAN |  | 06:26 | 10:48 | 11:46 | 0 | 3968 |  | EXT | Нарушение формы кольцевого шва |  | (c)
2424.11 | 0 | -0.042 | -11.225 | -11.267 | -1580 | -418 | 30 | 590 |  | 248 | Нарушение формы кольцевого шва | GWAN |  | 08:12 | 11:20 | 12:32 | 0 | 3221 |  | EXT | Нарушение формы кольцевого шва |  | (c)
2480.205 | 0 | -0.049 | -11.325 | -11.374 | 253 | 569 | 547 | 253 |  | 253 | Вышлифовка на шве | GWAN | GENE | 10:33 | 11:24 | 11:20 | 81 | 588 | 13 | EXT | Вышлифовка на шве |  | (c)
2642.265 | 0 | -0.039 | -11.25 | -11.289 | 155 | 811 | 681 | 155 |  | 268 | Вышлифовка на шве | GWAN | CIGR | 11:28 | 01:14 | 12:53 | 51 | 1052 | 17 | EXT | Вышлифовка на шве |  | (c)
2642.265 | 0 | -0.05 | -11.25 | -11.3 | -835 | -424 | -447 | 60 |  | 268 | Нарушение формы кольцевого шва | GWAN |  | 08:49 | 09:55 | 09:51 | 0 | 774 |  | EXT | Нарушение формы кольцевого шва |  | (c)
2808.065 | 5.325 | 5.313 | -5.88 | -5.892 | 1596 | 1683 | 1680 | 1596 | 5313 | 282 |  | CORR | CIGR | 04:27 | 04:41 | 04:40 | 32 | 168 | 10 | EXT | Аномалия находится на отводе. | 0.89 | (c)
2871.477 | 0.722 | 0.582 | -10.578 | -10.718 | -1319 | -1302 | -1301 | 1283 | 582 | 288 |  | CORR | AXGR | 05:25 | 05:28 | 05:28 | 215 | 36 | 10 | EXT |  | 0.91 | (c)
2921.527 | 2.232 | 1.936 | -5.443 | -5.739 | -1589 | -1562 | -1560 | 1532 | 1936 | 293 |  | ARTD | GENE | 07:18 | 07:22 | 07:22 | 333 | 57 |  | EXT | Эквивалент потери металла 10%. |  | (c)
2976.882 | 4.617 | 4.543 | -6.288 | -6.362 | 1147 | 1170 | 1166 | 1147 | 4543 | 298 |  | CORR | AXGR | 07:45 | 07:49 | 07:48 | 179 | 39 | 10 | EXT |  | 0.9 | (c)
2988.918 | 5.748 | 5.737 | -5.572 | -5.583 | 1615 | 1670 | 1681 | 1615 | 5561 | 299 |  | CORR | CIGR | 02:46 | 02:54 | 02:56 | 22 | 132 | 10 | EXT |  | 0.89 | (c)
2994.434 | 11.264 | 11.257 | -0.056 | -0.063 | -892 | -846 | -836 | 779 | 42 | 299 |  | CORR | CIGR | 08:01 | 08:08 | 08:10 | 21 | 113 | 14 | EXT |  | 0.89 | (c)
2994.49 | 0 | -0.041 | -11.32 | -11.361 | 675 | 2070 | -1945 | 104 |  | 300 | Нарушение формы кольцевого шва | GWAN |  | 06:00 | 09:45 | 10:57 | 0 | 3682 |  | EXT | Нарушение формы кольцевого шва |  | (c)
3107.011 | 10.041 | 10.032 | -1.309 | -1.318 | 211 | 263 | 264 | 211 | 1297 | 309 |  | CORR | CIGR | 07:33 | 07:42 | 07:42 | 21 | 105 | 23 | EXT |  | 0.89 | (c)
3186.262 | 10.207 | 10.096 | -1.278 | -1.389 | 929 | 998 | 1248 | 929 | 1264 | 316 |  | CORR | GENE | 08:08 | 08:19 | 08:59 | 125 | 638 | 12 | EXT |  | 0.9 | (c)
3187.54 | 0 | -0.03 | -11.205 | -11.235 | -1991 | -663 | -1036 | 82 |  | 317 | Нарушение формы кольцевого шва | GWAN |  | 09:07 | 00:41 | 11:41 | 0 | 1909 |  | EXT | Нарушение формы кольцевого шва |  | (c)
3189.201 | 1.661 | 1.58 | -9.544 | -9.625 | -1891 | -1700 | -1608 | 1326 | 1580 | 317 |  | CORR | GENE | 09:23 | 09:54 | 10:08 | 109 | 565 | 14 | EXT |  | 0.9 | (c)
3191.801 | 4.261 | 4.243 | -6.944 | -6.962 | -1464 | -1375 | -1360 | 1256 | 4243 | 317 |  | CORR | CIGR | 10:32 | 10:46 | 10:49 | 35 | 208 | 10 | EXT |  | 0.89 | (c)
3191.888 | 4.348 | 4.341 | -6.857 | -6.864 | -238 | -109 | -132 | 27 | 4341 | 317 |  | CORR | CIGR | 01:50 | 02:10 | 02:07 | 23 | 212 | 11 | EXT |  | 0.89 | (c)
3193.358 | 5.818 | 5.772 | -5.387 | -5.433 | 2202 | -1542 | -1822 | 1384 | 5265 | 317 |  | CORR | GENE | 08:23 | 10:19 | 09:34 | 168 | 875 | 21 | EXT |  | 0.92 | (c)
3196.849 | 9.309 | 9.233 | -1.896 | -1.972 | -2140 | -2033 | -1959 | 1778 | 1873 | 317 |  | CORR | GENE | 08:43 | 08:60 | 09:12 | 99 | 362 | 15 | EXT |  | 0.9 | (c)
3199.518 | 0.773 | 0.753 | -10.957 | -10.977 | 48 | 169 | 153 | 48 | 753 | 318 |  | CORR | CIGR | 09:38 | 09:57 | 09:55 | 41 | 209 | 10 | EXT |  | 0.89 | (c)
3199.641 | 0.896 | 0.839 | -10.834 | -10.891 | -405 | -315 | -231 | 57 | 839 | 318 |  | CORR | GENE | 08:25 | 08:39 | 08:53 | 81 | 348 | 13 | EXT |  | 0.89 | (c)
3200.312 | 1.567 | 1.527 | -10.163 | -10.203 | 1669 | 1777 | 1826 | 1669 | 1527 | 318 |  | CORR | GENE | 01:60 | 02:17 | 02:25 | 86 | 313 | 14 | EXT |  | 0.89 | (c)
3200.336 | 1.591 | 1.529 | -10.139 | -10.201 | -300 | 204 | 66 | 0 | 1529 | 318 |  | CORR | GENE | 08:42 | 10:03 | 09:41 | 152 | 732 | 12 | EXT |  | 0.9 | (c)
3200.6 | 1.855 | 1.835 | -9.875 | -9.895 | 13 | 126 | 109 | 13 | 1835 | 318 |  | CORR | CIGR | 09:32 | 09:50 | 09:48 | 41 | 192 | 13 | EXT |  | 0.89 | (c)
3200.711 | 1.966 | 1.9 | -9.764 | -9.83 | -78 | -59 | -64 | 50 | 1900 | 318 |  | CORR | AXGR | 09:18 | 09:21 | 09:20 | 133 | 28 | 10 | EXT |  | 0.9 | (c)
3200.728 | 1.983 | 1.941 | -9.747 | -9.789 | -457 | -246 | -285 | 113 | 1941 | 318 |  | CORR | GENE | 08:16 | 08:50 | 08:44 | 60 | 344 | 11 | EXT |  | 0.89 | (c)
3201.133 | 2.388 | 2.371 | -9.342 | -9.359 | -10 | 82 | 93 | 0 | 2371 | 318 |  | CORR | CIGR | 09:29 | 09:43 | 09:45 | 42 | 207 | 11 | EXT |  | 0.89 | (c)
3222.385 | 0.43 | 0.411 | -10.745 | -10.764 | -234 | -17 | -94 | 0 | 411 | 320 |  | CORR | GENE | 09:48 | 10:23 | 10:10 | 60 | 279 | 13 | EXT |  | 0.89 | (c)
3224.785 | 2.83 | 2.812 | -8.345 | -8.363 | -670 | -567 | -577 | 484 | 2812 | 320 |  | CORR | CIGR | 08:37 | 08:54 | 08:52 | 38 | 186 | 11 | EXT |  | 0.89 | (c)
3224.971 | 3.016 | 2.996 | -8.159 | -8.179 | -443 | -250 | -321 | 199 | 2996 | 320 |  | CORR | CIGR | 09:14 | 09:45 | 09:34 | 36 | 244 | 11 | EXT |  | 0.89 | (c)
3227.871 | 5.916 | 5.877 | -5.259 | -5.298 | -870 | -752 | -726 | 582 | 5227 | 320 |  | CORR | GENE | 08:05 | 08:24 | 08:28 | 71 | 288 | 14 | EXT |  | 0.89 | (c)
3228.213 | 6.258 | 6.23 | -4.917 | -4.945 | -853 | -629 | -704 | 556 | 4840 | 320 |  | CORR | GENE | 08:08 | 08:44 | 08:32 | 105 | 297 | 12 | EXT |  | 0.89 | (c)
3228.625 | 6.67 | 6.638 | -4.505 | -4.537 | -957 | -703 | -756 | 556 | 4442 | 320 |  | CORR | GENE | 07:51 | 08:32 | 08:23 | 95 | 401 | 13 | EXT |  | 0.89 | (c)
3233.13 | 0 | -0.042 | -11.29 | -11.332 | 122 | 553 | 612 | 122 |  | 321 | Нарушение формы кольцевого шва | GWAN |  | 01:09 | 02:19 | 02:28 | 0 | 981 |  | EXT | Нарушение формы кольцевого шва |  | (c)
3233.13 | 0 | -0.035 | -11.29 | -11.325 | -1713 | -1614 | -1038 | 364 |  | 321 | Нарушение формы кольцевого шва | GWAN |  | 08:13 | 08:29 | 10:02 | 0 | 1349 |  | EXT | Нарушение формы кольцевого шва |  | (c)
3237.771 | 4.641 | 4.624 | -6.649 | -6.666 | -200 | -92 | -108 | 16 | 4624 | 321 |  | CORR | CIGR | 00:17 | 00:34 | 00:32 | 46 | 184 | 10 | EXT |  | 0.89 | (c)
3251.739 | 7.319 | 7.299 | -3.981 | -4.001 | 1675 | 1807 | 1822 | 1675 | 3963 | 322 |  | CORR | CIGR | 08:57 | 09:18 | 09:21 | 38 | 293 | 10 | EXT |  | 0.89 | (c)
3252.419 | 7.999 | 7.98 | -3.301 | -3.32 | 1589 | 1691 | 1664 | 1589 | 3283 | 322 |  | CORR | CIGR | 08:43 | 08:59 | 08:55 | 37 | 149 | 21 | EXT |  | 0.89 | (c)
3252.902 | 8.482 | 8.469 | -2.818 | -2.831 | -541 | -444 | -447 | 353 | 2802 | 322 |  | CORR | CIGR | 02:59 | 03:15 | 03:14 | 29 | 189 | 11 | EXT |  | 0.89 | (c)
3253.251 | 8.831 | 8.791 | -2.469 | -2.509 | 1743 | 1883 | 1947 | 1743 | 2449 | 322 |  | CORR | GENE | 09:08 | 09:30 | 09:41 | 60 | 409 | 10 | EXT |  | 0.89 | (c)
3254.212 | 9.792 | 9.777 | -1.508 | -1.523 | -1561 | -1442 | -1446 | 1331 | 1480 | 322 |  | CORR | CIGR | 00:15 | 00:34 | 00:33 | 43 | 230 | 10 | EXT |  | 0.89 | (c)
3254.64 | 10.22 | 10.11 | -1.08 | -1.19 | 1784 | 1809 | 1808 | 1784 | 951 | 322 |  | CORR | AXGR | 09:15 | 09:19 | 09:18 | 239 | 47 | 10 | EXT |  | 0.91 | (c)
3254.808 | 10.388 | 10.373 | -0.912 | -0.927 | -1094 | -1049 | -971 | 847 | 839 | 322 |  | CORR | GENE | 01:30 | 01:37 | 01:50 | 88 | 247 | 10 | EXT |  | 0.89 | (c)
3255.594 | 11.174 | 11.078 | -0.126 | -0.222 | -925 | -669 | -527 | 129 | 100 | 322 |  | CORR | GENE | 01:57 | 02:39 | 03:02 | 122 | 796 | 11 | EXT |  | 0.9 | (c)
3256.007 | 0.287 | 0.264 | -10.993 | -11.016 | 225 | 430 | 351 | 225 | 264 | 323 |  | CORR | CIGR | 03:06 | 03:39 | 03:27 | 51 | 253 | 10 | EXT |  | 0.89 | (c)
3257.084 | 1.364 | 1.281 | -9.916 | -9.999 | 177 | 333 | 361 | 177 | 1281 | 323 |  | CORR | GENE | 02:59 | 03:24 | 03:28 | 106 | 368 | 11 | EXT |  | 0.89 | (c)
3257.558 | 1.838 | 1.171 | -9.442 | -10.109 | -102 | -39 | -60 | 17 | 1171 | 323 |  | CORR | GENE | 02:13 | 02:24 | 02:20 | 763 | 85 | 10 | EXT |  | 0.95 | (c)
3257.842 | 2.122 | 2.083 | -9.158 | -9.197 | 143 | 419 | 314 | 143 | 2083 | 323 |  | CORR | GENE | 02:53 | 03:38 | 03:21 | 61 | 342 | 11 | EXT |  | 0.89 | (c)
3257.883 | 2.163 | 2.147 | -9.117 | -9.133 | -2181 | -2078 | -2077 | 1973 | 2147 | 323 |  | CORR | CIGR | 08:38 | 08:55 | 08:55 | 33 | 208 | 10 | EXT |  | 0.89 | (c)
3257.926 | 2.206 | 2.194 | -9.074 | -9.086 | -1905 | -1810 | -1820 | 1735 | 2194 | 323 |  | CORR | CIGR | 09:23 | 09:38 | 09:36 | 32 | 170 | 10 | EXT |  | 0.89 | (c)
3258.018 | 2.298 | 2.273 | -8.982 | -9.007 | -2209 | -2082 | -2092 | 1976 | 2273 | 323 |  | CORR | CIGR | 08:33 | 08:54 | 08:52 | 52 | 233 | 14 | EXT |  | 0.89 | (c)
3258.274 | 2.554 | 2.478 | -8.726 | -8.802 | 2103 | -2122 | -2051 | 1743 | 2478 | 323 |  | CORR | GENE | 08:09 | 08:47 | 08:59 | 111 | 615 | 13 | EXT |  | 0.9 | (c)
3258.37 | 2.65 | 2.566 | -8.63 | -8.714 | -193 | 90 | 138 | 0 | 2566 | 323 |  | CORR | GENE | 01:59 | 02:45 | 02:52 | 119 | 662 | 11 | EXT |  | 0.9 | (c)
3258.605 | 2.885 | 2.869 | -8.395 | -8.411 | 95 | 408 | 301 | 95 | 2869 | 323 |  | CORR | GENE | 02:45 | 03:36 | 03:19 | 64 | 412 | 10 | EXT |  | 0.89 | (c)
3258.816 | 3.096 | 2.946 | -8.184 | -8.334 | 295 | 359 | 354 | 295 | 2946 | 323 |  | CORR | GENE | 03:17 | 03:28 | 03:27 | 344 | 119 | 14 | EXT |  | 0.94 | (c)
3259.223 | 3.503 | 3.487 | -7.777 | -7.793 | -1867 | -1787 | -1794 | 1720 | 3487 | 323 |  | CORR | CIGR | 09:29 | 09:41 | 09:40 | 37 | 148 | 10 | EXT |  | 0.89 | (c)
3259.391 | 3.671 | 3.617 | -7.609 | -7.663 | -1912 | -1440 | -1525 | 1137 | 3617 | 323 |  | CORR | GENE | 09:21 | 10:38 | 10:24 | 149 | 776 | 14 | EXT |  | 0.9 | (c)
3259.4 | 3.68 | 3.628 | -7.6 | -7.652 | 83 | 255 | 218 | 83 | 3628 | 323 |  | CORR | GENE | 02:43 | 03:11 | 03:05 | 63 | 270 | 14 | EXT |  | 0.89 | (c)
3259.939 | 4.219 | 4.054 | -7.061 | -7.226 | -565 | 185 | -92 | 0 | 4054 | 323 |  | CORR | GENE | 00:59 | 02:60 | 02:15 | 251 | 946 | 16 | EXT |  | 0.93 | (c)
3260.269 | 4.549 | 4.52 | -6.731 | -6.76 | 2128 | -1960 | -1977 | 1620 | 4520 | 323 |  | CORR | GENE | 08:13 | 09:14 | 09:11 | 95 | 713 | 11 | EXT |  | 0.89 | (c)
3260.67 | 4.95 | 4.886 | -6.33 | -6.394 | 2220 | -2217 | -2196 | 2151 | 4886 | 323 |  | CORR | GENE | 08:28 | 08:32 | 08:36 | 355 | 90 | 10 | EXT |  | 0.92 | (c)
3260.672 | 4.952 | 4.921 | -6.328 | -6.359 | 15 | 434 | 265 | 15 | 4921 | 323 |  | CORR | GENE | 02:32 | 03:40 | 03:13 | 88 | 500 | 11 | EXT |  | 0.89 | (c)
3260.843 | 5.123 | 5.05 | -6.157 | -6.23 | 538 | 553 | 551 | 538 | 5050 | 323 |  | CORR | AXGR | 03:57 | 03:59 | 03:59 | 168 | 27 | 10 | EXT |  | 0.9 | (c)
3261.308 | 5.588 | 5.247 | -5.692 | -6.033 | 400 | 430 | 452 | 400 | 4609 | 323 |  | CORR | GENE | 03:35 | 03:39 | 03:43 | 1424 | 103 | 10 | EXT |  | 0.97 | (c)
3261.455 | 5.735 | 5.691 | -5.545 | -5.589 | 23 | 246 | 208 | 23 | 5528 | 323 |  | CORR | GENE | 02:34 | 03:10 | 03:04 | 61 | 371 | 14 | EXT |  | 0.89 | (c)
3261.696 | 5.976 | 5.95 | -5.304 | -5.33 | -212 | 371 | 87 | 0 | 5214 | 323 |  | CORR | GENE | 01:56 | 03:30 | 02:44 | 116 | 599 | 12 | EXT |  | 0.9 | (c)
3261.79 | 6.07 | 6.046 | -5.21 | -5.234 | -2115 | -1899 | -1912 | 1710 | 5167 | 323 |  | CORR | GENE | 08:49 | 09:24 | 09:21 | 67 | 405 | 15 | EXT |  | 0.89 | (c)
3262.093 | 6.373 | 6.357 | -4.907 | -4.923 | 241 | 393 | 317 | 241 | 4888 | 323 |  | CORR | CIGR | 03:09 | 03:33 | 03:21 | 35 | 152 | 10 | EXT |  | 0.89 | (c)
3262.098 | 6.378 | 6.31 | -4.902 | -4.97 | 2104 | 2184 | -2216 | 2075 | 4891 | 323 |  | CORR | GENE | 08:10 | 08:22 | 08:32 | 79 | 281 | 14 | EXT |  | 0.89 | (c)
3262.247 | 6.527 | 6.491 | -4.753 | -4.789 | 2086 | 2187 | 2208 | 2086 | 4738 | 323 |  | CORR | CIGR | 08:07 | 08:23 | 08:26 | 51 | 244 | 22 | EXT |  | 0.89 | (c)
3262.352 | 6.632 | 6.584 | -4.648 | -4.696 | 31 | 236 | 209 | 31 | 4588 | 323 |  | CORR | GENE | 02:35 | 03:08 | 03:04 | 108 | 356 | 11 | EXT |  | 0.89 | (c)
3262.539 | 6.819 | 6.807 | -4.461 | -4.473 | -1693 | -1618 | -1609 | 1526 | 4439 | 323 |  | CORR | CIGR | 09:57 | 10:09 | 10:10 | 34 | 167 | 23 | EXT |  | 0.89 | (c)
3263.496 | 7.776 | 7.754 | -3.504 | -3.526 | 73 | 109 | 151 | 73 | 3496 | 323 |  | CORR | CIGR | 02:42 | 02:48 | 02:54 | 30 | 157 | 15 | EXT |  | 0.89 | (c)
3266.675 | 10.955 | 10.937 | -0.325 | -0.343 | -1968 | -1891 | -1812 | 1657 | 309 | 323 |  | CORR | CIGR | 09:12 | 09:25 | 09:37 | 34 | 312 | 10 | EXT |  | 0.89 | (c)
3271.887 | 4.887 | 4.862 | -6.363 | -6.388 | -1375 | -1008 | -1122 | 869 | 4862 | 324 |  | CORR | GENE | 09:04 | 10:03 | 09:45 | 86 | 507 | 11 | EXT |  | 0.89 | (c)
3303.922 | 3.067 | 3.058 | -8.323 | -8.332 | 1099 | 1145 | 1168 | 1099 | 3058 | 327 |  | CORR | CIGR | 06:14 | 06:21 | 06:25 | 24 | 140 | 11 | EXT |  | 0.89 | (c)
3307.545 | 6.69 | 6.673 | -4.7 | -4.717 | 1027 | 1105 | 1123 | 1027 | 4682 | 327 |  | CORR | CIGR | 06:02 | 06:15 | 06:18 | 35 | 193 | 10 | EXT |  | 0.89 | (c)
3312.245 | 0 | -0.034 | -11.34 | -11.374 | -2127 | -1455 | -1526 | 925 |  | 328 | Вышлифовка на шве | GWAN | GENE | 01:03 | 02:52 | 02:40 | 68 | 1201 | 16 | EXT | Вышлифовка на шве |  | (c)
3317.89 | 5.645 | 5.619 | -5.695 | -5.721 | -1876 | -1768 | -1783 | 1690 | 5619 | 328 |  | CORR | CIGR | 01:44 | 02:01 | 01:59 | 49 | 186 | 10 | EXT |  | 0.89 | (c)
3319.299 | 7.054 | 7.02 | -4.286 | -4.32 | -1524 | -1320 | -1309 | 1093 | 4234 | 328 |  | CORR | GENE | 02:41 | 03:14 | 03:15 | 86 | 430 | 10 | EXT |  | 0.89 | (c)
3346.145 | 0 | -0.031 | -11.225 | -11.256 | -487 | 8 | -141 | 0 |  | 331 | Вышлифовка на шве | GWAN | GENE | 02:01 | 03:21 | 02:57 | 74 | 692 | 17 | EXT | Вышлифовка на шве |  | (c)
3348.612 | 2.467 | 2.441 | -8.758 | -8.784 | 11 | 119 | 130 | 11 | 2441 | 331 |  | CORR | CIGR | 03:21 | 03:39 | 03:40 | 40 | 239 | 13 | EXT |  | 0.89 | (c)
3353.53 | 7.385 | 7.348 | -3.84 | -3.877 | -393 | -265 | -210 | 28 | 3819 | 331 |  | CORR | GENE | 02:16 | 02:37 | 02:45 | 58 | 365 | 13 | EXT |  | 0.89 | (c)
3353.761 | 7.616 | 7.599 | -3.609 | -3.626 | -436 | -307 | -343 | 251 | 3581 | 331 |  | CORR | CIGR | 02:09 | 02:30 | 02:24 | 45 | 185 | 11 | EXT |  | 0.89 | (c)
3396.274 | 4.559 | 4.152 | -7.106 | -7.513 | -29 | -3 | 24 | 0 | 4152 | 335 |  | LWAN | GENE | 00:13 | 00:17 | 00:22 | 722 | 106 |  | EXT | Эквивалент потери металла 12%. Аномалия находится на отводе. |  | (c)
3397.611 | 5.896 | 5.74 | -5.769 | -5.925 | 13 | 32 | 43 | 13 | 5556 | 335 |  | LWAN | GENE | 00:20 | 00:23 | 00:25 | 369 | 60 |  | EXT | Эквивалент потери металла 10%. Аномалия находится на отводе. |  | (c)
3414.25 | 0 | -0.042 | -11.37 | -11.412 | 1520 | 1848 | 1995 | 1520 |  | 337 | Нарушение формы кольцевого шва | GWAN |  | 07:41 | 08:34 | 08:57 | 0 | 950 |  | EXT | Нарушение формы кольцевого шва |  | (c)
3547.538 | 8.658 | 8.651 | -3.022 | -3.029 | 1459 | 1521 | 1513 | 1459 | 3007 | 348 |  | CORR | CIGR | 07:44 | 07:54 | 07:53 | 22 | 108 | 11 | EXT |  | 0.89 | (c)
3558.684 | 8.124 | 8.097 | -3.551 | -3.578 | -1092 | -997 | -973 | 854 | 3523 | 349 |  | CORR | CIGR | 02:11 | 02:26 | 02:30 | 55 | 238 | 10 | EXT |  | 0.89 | (c)
3559.278 | 8.718 | 8.709 | -2.957 | -2.966 | 2022 | 2197 | 2181 | 2022 | 2898 | 349 |  | CORR | GENE | 10:33 | 11:01 | 10:59 | 68 | 318 | 12 | EXT |  | 0.89 | (c)
3561.393 | 10.833 | 10.82 | -0.842 | -0.855 | 1276 | 1666 | 1506 | 1276 | 773 | 349 |  | CORR | GENE | 08:33 | 09:36 | 09:10 | 82 | 460 | 11 | EXT |  | 0.89 | (c)
3571.071 | 8.836 | 8.748 | -2.589 | -2.677 | -181 | 61 | 132 | 0 | 2561 | 350 |  | CORR | GENE | 01:44 | 02:23 | 02:35 | 116 | 625 | 12 | EXT |  | 0.9 | (c)
3577.426 | 3.766 | 3.738 | -7.704 | -7.732 | 47 | 164 | 162 | 47 | 3738 | 351 |  | CORR | CIGR | 02:60 | 03:19 | 03:18 | 50 | 229 | 10 | EXT |  | 0.89 | (c)
3579.726 | 6.066 | 6.043 | -5.404 | -5.427 | 1961 | -2007 | -2179 | 1859 | 5310 | 351 |  | CORR | GENE | 08:09 | 09:28 | 09:00 | 117 | 641 | 12 | EXT |  | 0.9 | (c)
3581.011 | 7.351 | 7.3 | -4.119 | -4.17 | -91 | 108 | 112 | 0 | 4097 | 351 |  | CORR | GENE | 02:38 | 03:10 | 03:10 | 73 | 405 | 13 | EXT |  | 0.89 | (c)
3581.111 | 7.451 | 7.436 | -4.019 | -4.034 | 1678 | 1734 | 1749 | 1678 | 4009 | 351 |  | CORR | CIGR | 07:23 | 07:32 | 07:34 | 25 | 141 | 11 | EXT |  | 0.89 | (c)
3582.249 | 8.589 | 8.516 | -2.881 | -2.954 | 1960 | 2018 | 2139 | 1960 | 2865 | 351 |  | CORR | GENE | 08:09 | 08:18 | 08:37 | 89 | 358 | 10 | EXT |  | 0.89 | (c)
3623.004 | 3.019 | 3 | -8.666 | -8.685 | -1839 | -1478 | -1630 | 1421 | 3000 | 355 |  | CORR | GENE | 08:40 | 09:38 | 09:14 | 75 | 418 | 11 | EXT |  | 0.89 | (c)
3662.603 | 7.913 | 7.891 | -3.602 | -3.624 | 154 | 401 | 337 | 154 | 3550 | 358 |  | CORR | GENE | 02:44 | 03:24 | 03:14 | 74 | 367 | 13 | EXT |  | 0.89 | (c)
3703.392 | 2.807 | 2.791 | -8.798 | -8.814 | -827 | -777 | -758 | 689 | 2791 | 362 |  | CORR | CIGR | 09:11 | 09:19 | 09:22 | 34 | 137 | 10 | EXT |  | 0.89 | (c)
3709.765 | 9.18 | 9.161 | -2.425 | -2.444 | -1165 | -1005 | -1053 | 942 | 2409 | 362 |  | CORR | CIGR | 08:17 | 08:42 | 08:35 | 35 | 222 | 11 | EXT |  | 0.89 | (c)
3712.19 | 0 | 0 | -11.705 | -11.705 | -307 | 126 | 19 | 0 | 0 | 363 | Смещение кромок | GWAN |  | 06:25 | 07:35 | 07:17 | 0 | 652 | 29 | EXT | Смещение кромок Наружу Величина смещения - 5.5 мм. |  | (c)
3712.235 | 0.045 | 0.017 | -11.66 | -11.688 | -1771 | -1620 | -1645 | 1519 | 17 | 363 |  | CORR | CIGR | 02:28 | 02:53 | 02:49 | 40 | 252 | 15 | EXT |  | 0.89 | (c)
3723.895 | 0 | 0 | -11.29 | -11.29 | 88 | 681 | 522 | 88 | 0 | 364 | Смещение кромок | GWAN |  | 05:02 | 06:38 | 06:12 | 0 | 866 | 25 | EXT | Смещение кромок Наружу Величина смещения - 4.7 мм. |  | (c)
3809.823 | 4.818 | 4.808 | -6.837 | -6.847 | -217 | -90 | -134 | 50 | 4808 | 372 |  | CORR | CIGR | 08:45 | 09:05 | 08:58 | 46 | 167 | 10 | EXT |  | 0.89 | (c)
3810.048 | 5.043 | 5.014 | -6.612 | -6.641 | -268 | -180 | -151 | 34 | 5014 | 372 |  | CORR | CIGR | 08:37 | 08:51 | 08:56 | 54 | 234 | 11 | EXT |  | 0.89 | (c)
3813.038 | 8.033 | 8.022 | -3.622 | -3.633 | -230 | -96 | -133 | 35 | 3597 | 372 |  | CORR | CIGR | 08:43 | 09:05 | 08:59 | 36 | 195 | 12 | EXT |  | 0.89 | (c)
3815.479 | 10.474 | 10.459 | -1.181 | -1.196 | -74 | 67 | 41 | 0 | 1148 | 372 |  | CORR | CIGR | 09:08 | 09:31 | 09:27 | 48 | 231 | 15 | EXT |  | 0.89 | (c)
3841.992 | 2.572 | 2.554 | -8.638 | -8.656 | 623 | 778 | 766 | 623 | 2554 | 375 |  | CORR | CIGR | 03:35 | 03:60 | 03:58 | 32 | 286 | 10 | EXT |  | 0.89 | (c)
3843.259 | 3.839 | 3.818 | -7.371 | -7.392 | 281 | 828 | 596 | 281 | 3818 | 375 |  | CORR | GENE | 02:39 | 04:08 | 03:30 | 124 | 630 | 10 | EXT |  | 0.9 | (c)
3845.595 | 6.175 | 6.15 | -5.035 | -5.06 | 152 | 388 | 347 | 152 | 4999 | 375 |  | CORR | GENE | 02:19 | 02:57 | 02:50 | 61 | 391 | 12 | EXT |  | 0.89 | (c)
3846.369 | 6.949 | 6.932 | -4.261 | -4.278 | 42 | 386 | 277 | 42 | 4189 | 375 |  | CORR | GENE | 02:01 | 02:56 | 02:39 | 89 | 471 | 12 | EXT |  | 0.89 | (c)
3846.77 | 7.35 | 7.313 | -3.86 | -3.897 | 138 | 386 | 347 | 138 | 3817 | 375 |  | CORR | GENE | 02:16 | 02:56 | 02:50 | 80 | 418 | 12 | EXT |  | 0.89 | (c)
3847.059 | 7.639 | 7.609 | -3.571 | -3.601 | 225 | 382 | 378 | 225 | 3526 | 375 |  | CORR | GENE | 02:30 | 02:56 | 02:55 | 75 | 305 | 12 | EXT |  | 0.89 | (c)
3847.498 | 8.078 | 8.056 | -3.132 | -3.154 | 49 | 483 | 317 | 49 | 3056 | 375 |  | CORR | GENE | 02:02 | 03:12 | 02:45 | 98 | 537 | 15 | EXT |  | 0.9 | (c)
3847.888 | 8.468 | 8.405 | -2.742 | -2.805 | 138 | 311 | 365 | 138 | 2680 | 375 |  | CORR | GENE | 02:16 | 02:44 | 02:53 | 125 | 453 | 14 | EXT |  | 0.9 | (c)
3847.993 | 8.573 | 8.542 | -2.637 | -2.668 | -488 | -300 | -304 | 120 | 2602 | 375 |  | CORR | GENE | 00:35 | 01:06 | 01:05 | 66 | 368 | 10 | EXT |  | 0.89 | (c)
3848.251 | 8.831 | 8.786 | -2.379 | -2.424 | -184 | -121 | -62 | 0 | 2344 | 375 |  | CORR | GENE | 01:24 | 01:35 | 01:44 | 80 | 244 | 13 | EXT |  | 0.89 | (c)
3848.281 | 8.861 | 8.8 | -2.349 | -2.41 | 155 | 300 | 409 | 155 | 2313 | 375 |  | CORR | GENE | 02:19 | 02:42 | 03:00 | 97 | 507 | 12 | EXT |  | 0.89 | (c)
3851.312 | 0.682 | 0.658 | -10.643 | -10.667 | -1734 | -1418 | -1524 | 1313 | 658 | 376 |  | CORR | GENE | 02:24 | 03:15 | 02:58 | 82 | 422 | 10 | EXT |  | 0.89 | (c)
3953.785 | 11.205 | 11.175 | -0.52 | -0.55 | -275 | -187 | -169 | 63 | 500 | 384 |  | CORR | CIGR | 05:14 | 05:28 | 05:31 | 50 | 212 | 10 | EXT |  | 0.89 | (c)
4088.183 | 6.858 | 6.418 | -4.382 | -4.822 | -945 | -872 | -823 | 701 | 4221 | 396 |  | GOUG | GENE | 11:33 | 11:45 | 11:53 | 601 | 244 | 10 | EXT | Зона задиров. |  | (c)
4090.323 | 8.998 | 8.984 | -2.242 | -2.256 | -945 | -745 | -823 | 700 | 2051 | 396 |  | GOUG | GENE | 11:33 | 00:05 | 11:53 | 205 | 245 | 11 | EXT | Зона задиров. |  | (c)
4134.64 | 0 | -0.048 | -4.61 | -4.658 | -890 | -625 | -526 | 162 |  | 401 | Нарушение формы кольцевого шва | GWAN |  | 03:35 | 04:18 | 04:34 | 0 | 728 |  | EXT | Нарушение формы кольцевого шва |  | (c)
4134.64 | 0 | 0 | -4.61 | -4.61 | 144 | 374 | 343 | 144 | 0 | 401 | Смещение кромок | GWAN |  | 06:22 | 06:59 | 06:54 | 0 | 399 | 25 | EXT | Смещение кромок Наружу Величина смещения - 4.6 мм. |  | (c)
4134.64 | 0 | -0.041 | -4.61 | -4.651 | 659 | 2148 | 2058 | 659 |  | 401 | Нарушение формы кольцевого шва | GWAN |  | 07:45 | 11:46 | 11:31 | 0 | 2798 |  | EXT | Нарушение формы кольцевого шва |  | (c)
4173.525 | 0 | -0.037 | -11.695 | -11.732 | 2114 | -1921 | -957 | 434 |  | 405 | Нарушение формы кольцевого шва | GWAN |  | 06:15 | 07:24 | 09:59 | 0 | 2782 |  | EXT | Нарушение формы кольцевого шва |  | (c)
4173.525 | 0 | 0 | -11.695 | -11.695 | -2085 | -1621 | -1693 | 1300 | 0 | 405 | Смещение кромок | GWAN |  | 06:57 | 08:12 | 08:01 | 0 | 785 | 25 | EXT | Смещение кромок Наружу Величина смещения - 4.7 мм. |  | (c)
4185.22 | 0 | 0 | -11.68 | -11.68 | -661 | -438 | -305 | 0 | 0 | 406 | Смещение кромок | GWAN |  | 06:29 | 07:05 | 07:27 | 0 | 713 | 25 | EXT | Смещение кромок Наружу Величина смещения - 4.7 мм. |  | (c)
4310.182 | 10.117 | 10.106 | -1.418 | -1.429 | 1642 | 1707 | 1712 | 1642 | 1393 | 416 |  | CORR | CIGR | 09:56 | 10:06 | 10:07 | 36 | 141 | 12 | EXT |  | 0.89 | (c)
4339.592 | 5.157 | 5.14 | -5.973 | -5.99 | 102 | 164 | 170 | 102 | 5140 | 419 |  | CORR | CIGR | 08:18 | 08:28 | 08:29 | 33 | 137 | 11 | EXT |  | 0.89 | (c)
4340.521 | 6.086 | 6.07 | -5.044 | -5.06 | 1551 | 1820 | 1710 | 1551 | 4954 | 419 |  | ARTD | GENE | 00:12 | 00:55 | 00:37 | 106 | 318 |  | EXT | Эквивалент потери металла 10%. |  | (c)
4380.018 | 11.413 | 11.379 | -0.287 | -0.321 | -1264 | -1023 | -1077 | 891 | 260 | 422 |  | CORR | GENE | 05:29 | 06:08 | 05:60 | 61 | 373 | 13 | EXT |  | 0.89 | (c)
4401.597 | 9.612 | 9.564 | -1.813 | -1.861 | -2187 | -2031 | -1993 | 1799 | 1794 | 424 |  | CORR | GENE | 10:46 | 11:11 | 11:17 | 67 | 388 | 11 | EXT |  | 0.89 | (c)
4404.196 | 0.786 | 0.725 | -10.919 | -10.98 | 1719 | -1639 | -2056 | 1369 | 725 | 425 |  | CORR | GENE | 04:17 | 07:15 | 06:08 | 114 | 1373 | 12 | EXT |  | 0.9 | (c)
4404.796 | 1.386 | 1.376 | -10.319 | -10.329 | -1071 | -1006 | -1009 | 946 | 1376 | 425 |  | CORR | CIGR | 08:47 | 08:57 | 08:57 | 24 | 125 | 11 | EXT |  | 0.89 | (c)
4405.133 | 1.723 | 1.708 | -9.982 | -9.997 | 2099 | 2222 | 2216 | 2099 | 1708 | 425 |  | CORR | CIGR | 05:18 | 05:38 | 05:37 | 44 | 234 | 10 | EXT |  | 0.89 | (c)
4405.495 | 2.085 | 2.065 | -9.62 | -9.64 | 2009 | 2220 | 2163 | 2009 | 2065 | 425 |  | CORR | CIGR | 05:04 | 05:38 | 05:29 | 49 | 309 | 10 | EXT |  | 0.89 | (c)
4406.727 | 3.317 | 3.108 | -8.388 | -8.597 | 807 | 946 | 920 | 807 | 3108 | 425 |  | CORR | GENE | 01:50 | 02:12 | 02:08 | 522 | 227 | 10 | EXT |  | 0.94 | (c)
4415.071 | 11.661 | 11.617 | -0.044 | -0.088 | -1733 | -1529 | -1543 | 1352 | 39 | 425 |  | CORR | CIGR | 06:60 | 07:33 | 07:31 | 49 | 381 | 11 | EXT |  | 0.89 | (c)
4438.31 | 11.51 | 11.458 | -0.175 | -0.227 | -1834 | -1498 | -1590 | 1345 | 149 | 427 |  | CORR | GENE | 04:40 | 05:34 | 05:19 | 78 | 489 | 11 | EXT |  | 0.89 | (c)
4458.887 | 9.162 | 9.149 | -2.288 | -2.301 | 443 | 627 | 572 | 443 | 2256 | 429 |  | CORR | CIGR | 07:09 | 07:39 | 07:30 | 45 | 257 | 11 | EXT |  | 0.89 | (c)
4460.834 | 11.109 | 11.073 | -0.341 | -0.377 | 200 | 424 | 387 | 200 | 303 | 429 |  | CORR | GENE | 06:30 | 07:06 | 07:00 | 74 | 374 | 12 | EXT |  | 0.89 | (c)
4465.97 | 4.795 | 4.781 | -6.885 | -6.899 | -946 | -908 | -911 | 876 | 4781 | 430 |  | ARTD | PITT | 09:23 | 09:29 | 09:29 | 38 | 69 |  | EXT | Эквивалент потери металла 10%. |  | (c)
4468.494 | 7.319 | 7.223 | -4.361 | -4.457 | -1790 | -1736 | -1721 | 1652 | 4329 | 430 |  | ARTD | GENE | 07:07 | 07:15 | 07:18 | 128 | 138 |  | EXT | Эквивалент потери металла 12%. |  | (c)
4471.816 | 10.641 | 10.593 | -1.039 | -1.087 | 2065 | -2197 | -2212 | 2029 | 1019 | 430 |  | CORR | GENE | 05:29 | 06:01 | 05:59 | 68 | 367 | 11 | EXT |  | 0.89 | (c)
4473.622 | 0.767 | 0.739 | -10.823 | -10.851 | -1015 | -828 | -870 | 724 | 739 | 431 |  | CORR | CIGR | 02:22 | 02:53 | 02:46 | 47 | 291 | 10 | EXT |  | 0.89 | (c)
4535.097 | 4.797 | 4.775 | -6.908 | -6.93 | -1733 | -1439 | -1534 | 1336 | 4775 | 436 |  | CORR | GENE | 03:16 | 04:04 | 03:48 | 72 | 397 | 12 | EXT |  | 0.89 | (c)
4590.218 | 2.488 | 2.459 | -9.172 | -9.201 | -979 | -778 | -810 | 641 | 2459 | 441 |  | CORR | GENE | 02:42 | 03:14 | 03:09 | 66 | 338 | 12 | EXT |  | 0.89 | (c)
4593.488 | 5.758 | 5.741 | -5.902 | -5.919 | -1618 | -1489 | -1502 | 1387 | 5741 | 441 |  | CORR | CIGR | 00:59 | 01:19 | 01:17 | 44 | 231 | 10 | EXT |  | 0.89 | (c)
4645.83 | 2.06 | 1.931 | -9.025 | -9.154 | 2172 | 2191 | 2185 | 32 | 1931 | 446 |  | CORR | AXGR | 07:21 | 07:25 | 07:24 | 277 | 27 | 11 | EXT |  | 0.92 | (c)
4768.23 | 0 | -0.032 | -11.705 | -11.737 | 13 | 614 | 419 | 13 |  | 457 | Нарушение формы кольцевого шва | GWAN |  | 11:50 | 01:27 | 12:55 | 0 | 813 |  | EXT | Нарушение формы кольцевого шва Аномалия находится на отводе. |  | (c)
4768.23 | 0 | -0.031 | -11.705 | -11.736 | -2193 | -1901 | -1363 | 534 |  | 457 | Нарушение формы кольцевого шва | GWAN |  | 05:54 | 06:41 | 08:08 | 0 | 1659 |  | EXT | Нарушение формы кольцевого шва Аномалия находится на отводе. |  | (c)
4825.845 | 0 | -0.042 | -11.35 | -11.392 | -1877 | -555 | -944 | 12 |  | 462 | Нарушение формы кольцевого шва | GWAN |  | 07:49 | 11:23 | 10:20 | 0 | 1864 |  | EXT | Нарушение формы кольцевого шва |  | (c)
4837.195 | 0 | -0.043 | -11.41 | -11.453 | 1781 | -2209 | -1235 | 0 |  | 463 | Нарушение формы кольцевого шва | GWAN |  | 07:31 | 08:48 | 11:25 | 0 | 2891 |  | EXT | Нарушение формы кольцевого шва |  | (c)
4926.83 | 0 | -0.014 | -11.295 | -11.309 | 1558 | -1845 | 2138 | 0 |  | 474 | Нарушение формы кольцевого шва | GWAN |  | 01:57 | 04:47 | 03:30 | 0 | 1160 |  | EXT | Нарушение формы кольцевого шва |  | (c)
4926.83 | 0 | -0.041 | -11.295 | -11.336 | -80 | 633 | 325 | 0 |  | 474 | Нарушение формы кольцевого шва | GWAN |  | 09:32 | 11:27 | 10:38 | 0 | 809 |  | EXT | Нарушение формы кольцевого шва |  | (c)
5023.09 | 0 | -0.02 | -11.155 | -11.175 | 1164 | 1370 | 1339 | 716 |  | 485 | Нарушение формы кольцевого шва | GWAN |  | 02:28 | 03:02 | 02:57 | 0 | 351 |  | EXT | Нарушение формы кольцевого шва |  | (c)
5023.09 | 0 | 0 | -11.155 | -11.155 | -1545 | -1469 | -1400 | 686 | 0 | 485 | Непровар / утяжина | GWAN |  | 07:11 | 07:24 | 07:35 | 0 | 291 | 18 | INT | Непровар / утяжина |  | (c)
5045.18 | 0 | -0.029 | -11.055 | -11.084 | -491 | 2123 | 1682 | 0 |  | 488 | Нарушение формы кольцевого шва | GWAN |  | 00:59 | 08:01 | 06:50 | 0 | 4346 |  | EXT | Нарушение формы кольцевого шва |  | (c)
5056.235 | 0 | -0.042 | -11.34 | -11.382 | 2156 | -799 | -494 | 0 |  | 489 | Нарушение формы кольцевого шва | GWAN |  | 06:45 | 10:48 | 11:37 | 0 | 3621 |  | EXT | Нарушение формы кольцевого шва |  | (c)
5147.52 | 0 | -0.038 | -11.185 | -11.223 | -581 | -16 | 56 | 0 |  | 497 | Нарушение формы кольцевого шва | GWAN |  | 00:49 | 02:20 | 02:32 | 0 | 1273 |  | EXT | Нарушение формы кольцевого шва |  | (c)
5147.52 | 0 | -0.037 | -11.185 | -11.222 | 2168 | -1720 | -1821 | 0 |  | 497 | Нарушение формы кольцевого шва | GWAN |  | 08:13 | 09:45 | 09:29 | 0 | 946 |  | EXT | Нарушение формы кольцевого шва |  | (c)
5181.545 | 0 | -0.041 | -11.06 | -11.101 | 1150 | 1310 | 1379 | 623 |  | 500 | Нарушение формы кольцевого шва | GWAN |  | 00:37 | 01:03 | 01:14 | 0 | 457 |  | EXT | Нарушение формы кольцевого шва |  | (c)
5181.545 | 0 | -0.013 | -11.06 | -11.073 | 1905 | -2212 | 2213 | 0 |  | 500 | Нарушение формы кольцевого шва | GWAN |  | 02:39 | 03:34 | 03:28 | 0 | 615 |  | EXT | Нарушение формы кольцевого шва |  | (c)
5181.545 | 0 | -0.023 | -11.06 | -11.083 | -592 | 14 | -70 | 0 |  | 500 | Нарушение формы кольцевого шва | GWAN |  | 07:56 | 09:33 | 09:20 | 0 | 1044 |  | EXT | Нарушение формы кольцевого шва |  | (c)
5215.44 | 0 | -0.025 | -11.05 | -11.075 | -1884 | -1598 | -1406 | 346 |  | 503 | Нарушение формы кольцевого шва | GWAN |  | 07:01 | 07:48 | 08:19 | 0 | 957 |  | EXT | Нарушение формы кольцевого шва |  | (c)
5250.45 | 1.19 | 1.054 | -10.325 | -10.461 | 2127 | 2155 | 2150 | 58 | 1054 | 506 |  | CORR | AXGR | 02:52 | 02:57 | 02:56 | 298 | 45 | 10 | EXT |  | 0.92 | (c)
5283.47 | 0 | -0.032 | -11.4 | -11.432 | 1112 | 1341 | 1687 | 0 |  | 509 | Нарушение формы кольцевого шва | GWAN |  | 00:26 | 01:03 | 01:59 | 0 | 1149 |  | EXT | Нарушение формы кольцевого шва |  | (c)
5294.87 | 0 | -0.026 | -10.96 | -10.986 | -157 | 124 | 1093 | 0 |  | 510 | Нарушение формы кольцевого шва | GWAN |  | 01:12 | 01:58 | 04:34 | 0 | 2500 |  | EXT | Нарушение формы кольцевого шва |  | (c)
5465.49 | 0 | -0.011 | -11.215 | -11.226 | -797 | 231 | 461 | 0 |  | 525 | Нарушение формы кольцевого шва | GWAN |  | 00:48 | 03:33 | 04:11 | 0 | 2517 |  | EXT | Нарушение формы кольцевого шва Аномалия находится на отводе. |  | (c)
5476.705 | 0 | -0.029 | -11.48 | -11.509 | 134 | 2065 | 2186 | 134 |  | 526 | Нарушение формы кольцевого шва | GWAN |  | 11:58 | 05:10 | 17:30 | 0 | 4105 |  | EXT | Нарушение формы кольцевого шва Аномалия находится на отводе. |  | (c)
5510.37 | 0 | -0.018 | -11.335 | -11.353 | 1507 | 2091 | 2213 | 1507 |  | 529 | Нарушение формы кольцевого шва | GWAN |  | 00:40 | 02:15 | 02:35 | 0 | 1413 |  | EXT | Нарушение формы кольцевого шва Аномалия находится на отводе. |  | (c)
5521.705 | 0 | -0.022 | -11.675 | -11.697 | 2213 | -2011 | -1884 | 1520 |  | 530 | Нарушение формы кольцевого шва | GWAN |  | 03:16 | 03:55 | 04:15 | 0 | 728 |  | EXT | Нарушение формы кольцевого шва Аномалия находится на отводе. |  | (c)
5521.705 | 0 | -0.026 | -11.675 | -11.701 | -1464 | -818 | -646 | 0 |  | 530 | Нарушение формы кольцевого шва | GWAN |  | 05:23 | 07:07 | 07:35 | 0 | 1635 |  | EXT | Нарушение формы кольцевого шва Аномалия находится на отводе. |  | (c)
5521.705 | 0 | -0.05 | -11.675 | -11.725 | 382 | 705 | 806 | 382 |  | 530 | Нарушение формы кольцевого шва | GWAN |  | 10:21 | 11:13 | 11:29 | 0 | 850 |  | EXT | Нарушение формы кольцевого шва Аномалия находится на отводе. |  | (c)
5523.11 | 1.405 | 1.387 | -10.27 | -10.288 | 278 | 306 | 321 | 278 | 1387 | 530 |  | GOUG | CIGR | 10:04 | 10:09 | 10:11 | 41 | 88 | 9 | EXT | Аномалия находится на отводе. Задир. |  | (c)
5524.432 | 2.727 | 2.718 | -8.948 | -8.957 | 165 | 190 | 202 | 165 | 2718 | 530 |  | GOUG | CIGR | 09:46 | 09:50 | 09:52 | 27 | 75 | 9 | EXT | Аномалия находится на отводе. Задир. |  | (c)
5527.047 | 5.342 | 5.327 | -6.333 | -6.348 | 220 | 495 | 483 | 220 | 5327 | 530 |  | GOUG | GENE | 09:55 | 10:39 | 10:37 | 82 | 528 | 8 | EXT | Аномалия находится на отводе. Задир. |  | (c)
5527.775 | 6.07 | 6.048 | -5.605 | -5.627 | 51 | 127 | 122 | 51 | 5577 | 530 |  | GOUG | GENE | 09:27 | 09:40 | 09:39 | 50 | 143 | 8 | EXT | Аномалия находится на отводе. Задир. |  | (c)
5528.811 | 7.106 | 6.922 | -4.569 | -4.753 | 129 | 208 | 394 | 129 | 4556 | 530 |  | GOUG | GENE | 09:40 | 09:53 | 10:23 | 197 | 531 | 11 | EXT | Аномалия находится на отводе. Зона задиров. |  | (c)
5664.378 | 4.083 | 3.923 | -3.382 | -3.542 | -2214 | -2205 | -2203 | 16 | 3173 | 546 |  | LWAN | AXGR | 05:04 | 05:06 | 05:06 | 369 | 22 |  | INT | Эквивалент потери металла 14%. |  | (c)
5783.215 | 0.89 | 0.877 | -10.825 | -10.838 | -2151 | -2112 | -2113 | 2075 | 877 | 557 |  | GOUG | CIGR | 09:50 | 09:56 | 09:56 | 26 | 76 | 14 | EXT | Аномалия находится на отводе. Задир. |  | (c)
5843.973 | 4.788 | 4.704 | -6.697 | -6.781 | 509 | 582 | 576 | 509 | 4704 | 563 |  | DENT | GENE | 10:38 | 10:50 | 10:49 | 185 | 135 | 1.3 | N/A | Глубина вмятины: 18 мм (1,3%). Линейка: 19 см в (470 см; 10:50 ч:мин) |  | (c)
5873.36 | 0 | -0.022 | -10.945 | -10.967 | -241 | -12 | 313 | 0 |  | 566 | Нарушение формы кольцевого шва | GWAN |  | 00:57 | 01:34 | 02:26 | 0 | 1109 |  | EXT | Нарушение формы кольцевого шва |  | (c)
5895.715 | 0 | -0.035 | -2.09 | -2.125 | -67 | 122 | 372 | 0 |  | 568 | Нарушение формы кольцевого шва | GWAN |  | 11:35 | 00:06 | 12:46 | 0 | 880 |  | EXT | Нарушение формы кольцевого шва |  | (c)
5897.805 | 0 | -0.022 | -11.46 | -11.482 | 1750 | 2053 | 2099 | 0 |  | 569 | Нарушение формы кольцевого шва | GWAN |  | 01:55 | 02:44 | 02:51 | 0 | 697 |  | EXT | Нарушение формы кольцевого шва |  | (c)
5902.164 | 4.359 | 4.345 | -7.101 | -7.115 | -739 | -695 | -689 | 640 | 4345 | 569 |  | CORR | CIGR | 07:14 | 07:21 | 07:22 | 20 | 99 | 12 | EXT |  | 0.89 | (c)
5909.265 | 0 | -0.03 | -11.385 | -11.415 | -1138 | 20 | 811 | 0 |  | 570 | Нарушение формы кольцевого шва | GWAN |  | 06:36 | 09:43 | 11:51 | 0 | 3899 |  | EXT | Нарушение формы кольцевого шва |  | (c)
5943.56 | 0 | -0.025 | -11.51 | -11.535 | -2178 | -65 | -959 | 52 |  | 573 | Нарушение формы кольцевого шва | GWAN |  | 07:58 | 01:39 | 11:15 | 0 | 2439 |  | EXT | Нарушение формы кольцевого шва |  | (c)
6055.705 | 0 | -0.02 | -11.385 | -11.405 | -404 | 129 | -17 | 0 |  | 583 | Нарушение формы кольцевого шва | GWAN |  | 08:23 | 09:49 | 09:25 | 0 | 775 |  | EXT | Нарушение формы кольцевого шва |  | (c)
6200.88 | 0 | -0.031 | -11.485 | -11.516 | 1089 | -918 | -1211 | 0 |  | 596 | Нарушение формы кольцевого шва | GWAN |  | 00:21 | 06:57 | 06:10 | 0 | 4323 |  | EXT | Нарушение формы кольцевого шва |  | (c)
6291.29 | 0 | -0.047 | -11.345 | -11.392 | -489 | -2230 | 1586 | 0 |  | 604 | Нарушение формы кольцевого шва | GWAN |  | 00:46 | 08:05 | 06:21 | 0 | 4149 |  | EXT | Нарушение формы кольцевого шва |  | (c)
6313.685 | 0 | -0.025 | -11.34 | -11.365 | -301 | -23 | 454 | 0 |  | 606 | Нарушение формы кольцевого шва | GWAN |  | 01:06 | 01:51 | 03:08 | 0 | 1510 |  | EXT | Нарушение формы кольцевого шва |  | (c)
6313.685 | 0 | -0.021 | -11.34 | -11.361 | 1937 | -2084 | -2096 | 0 |  | 606 | Нарушение формы кольцевого шва | GWAN |  | 07:07 | 08:19 | 08:17 | 0 | 857 |  | EXT | Нарушение формы кольцевого шва |  | (c)
6315.063 | 1.378 | 1.361 | -9.962 | -9.979 | 830 | 888 | 896 | 830 | 1361 | 606 |  | CORR | CIGR | 04:09 | 04:18 | 04:19 | 34 | 131 | 13 | EXT |  | 0.89 | (c)
6404.205 | 0 | -0.033 | -11.425 | -11.458 | -2163 | -514 | -1054 | 55 |  | 614 | Нарушение формы кольцевого шва | GWAN |  | 07:45 | 00:11 | 10:44 | 0 | 2218 |  | EXT | Нарушение формы кольцевого шва |  | (c)
6479.982 | 3.012 | 2.977 | -7.578 | -7.613 | 505 | 553 | 611 | 505 | 2977 | 621 |  | ARTD | GENE | 01:15 | 01:23 | 01:32 | 197 | 211 |  | EXT | Наплавка. |  | (c)
6563.02 | 0 | -0.036 | -11.355 | -11.391 | -299 | 11 | 215 | 0 |  | 630 | Нарушение формы кольцевого шва | GWAN |  | 01:34 | 02:24 | 02:57 | 0 | 1029 |  | EXT | Нарушение формы кольцевого шва |  | (c)
6676.495 | 0 | -0.03 | -11.42 | -11.45 | -280 | -22 | 9 | 0 |  | 640 | Нарушение формы кольцевого шва | GWAN |  | 08:43 | 09:25 | 09:30 | 0 | 578 |  | EXT | Нарушение формы кольцевого шва |  | (c)
6871.885 | 0 | -0.043 | -11.74 | -11.783 | 793 | 1153 | 1518 | 793 |  | 658 | Вышлифовка на шве | GWAN | GENE | 11:23 | 00:21 | 13:20 | 85 | 1449 | 16 | EXT | Вышлифовка на шве Аномалия находится на отводе. |  | (c)
6883.625 | 0 | -0.035 | -7.055 | -7.09 | -758 | -243 | -272 | 0 |  | 659 | Вышлифовка на шве | GWAN | GENE | 00:17 | 01:40 | 01:35 | 74 | 972 | 18 | EXT | Вышлифовка на шве Аномалия находится на отводе. |  | (c)
6913.32 | 0 | -0.029 | -11.39 | -11.419 | -952 | 99 | -401 | 0 |  | 662 | Нарушение формы кольцевого шва | GWAN |  | 06:33 | 09:23 | 08:03 | 0 | 1104 |  | EXT | Нарушение формы кольцевого шва |  | (c)
6914.696 | 1.376 | 1.365 | -10.014 | -10.025 | 529 | 578 | 581 | 529 | 1365 | 662 |  | ARTD | CIGR | 10:33 | 10:40 | 10:41 | 26 | 104 |  | EXT | Эквивалент потери металла 16%. |  | (c)
6991.265 | 9.945 | 9.932 | -1.25 | -1.263 | 636 | 726 | 716 | 636 | 1234 | 668 |  | CORR | CIGR | 03:01 | 03:16 | 03:14 | 29 | 160 | 9 | EXT |  | 0.89 | (c)
7071.67 | 0 | -0.02 | -11.08 | -11.1 | 1965 | -2223 | -2215 | 0 |  | 676 | Нарушение формы кольцевого шва | GWAN |  | 03:04 | 03:48 | 03:50 | 0 | 561 |  | EXT | Нарушение формы кольцевого шва |  | (c)
7071.67 | 0 | -0.037 | -11.08 | -11.117 | -975 | 41 | -304 | 0 |  | 676 | Нарушение формы кольцевого шва | GWAN |  | 07:10 | 09:54 | 08:58 | 0 | 1342 |  | EXT | Нарушение формы кольцевого шва |  | (c)
7128.07 | 0 | -0.027 | -11.425 | -11.452 | 1908 | 2226 | -1121 | 0 |  | 683 | Нарушение формы кольцевого шва | GWAN |  | 02:23 | 03:14 | 06:14 | 0 | 2866 |  | EXT | Нарушение формы кольцевого шва |  | (c)
7227.66 | 0 | -0.026 | -11.44 | -11.466 | 1821 | 4 | -1125 | 0 |  | 693 | Нарушение формы кольцевого шва | GWAN |  | 02:14 | 09:21 | 06:19 | 0 | 3031 |  | EXT | Нарушение формы кольцевого шва |  | (c)
7284.585 | 0 | -0.026 | -11.225 | -11.251 | -329 | -2203 | 1328 | 0 |  | 698 | Нарушение формы кольцевого шва | GWAN |  | 01:22 | 08:20 | 05:50 | 0 | 3314 |  | EXT | Нарушение формы кольцевого шва |  | (c)
7295.81 | 0 | -0.027 | -11.03 | -11.057 | 895 | 1656 | 1832 | 539 |  | 699 | Нарушение формы кольцевого шва | GWAN |  | 11:45 | 01:48 | 14:16 | 0 | 1875 |  | EXT | Нарушение формы кольцевого шва |  | (c)
7295.81 | 0 | -0.018 | -11.03 | -11.048 | -520 | 51 | -6 | 0 |  | 699 | Нарушение формы кольцевого шва | GWAN |  | 07:56 | 09:29 | 09:19 | 0 | 1029 |  | EXT | Нарушение формы кольцевого шва |  | (c)
7306.84 | 0 | -0.021 | -11.245 | -11.266 | 2093 | -2198 | -2107 | 0 |  | 700 | Нарушение формы кольцевого шва | GWAN |  | 07:10 | 07:37 | 07:52 | 0 | 522 |  | EXT | Нарушение формы кольцевого шва |  | (c)
7318.085 | 0 | -0.03 | -11.48 | -11.51 | 1827 | 2142 | 2222 | 0 |  | 701 | Нарушение формы кольцевого шва | GWAN |  | 01:60 | 02:51 | 03:04 | 0 | 791 |  | EXT | Нарушение формы кольцевого шва |  | (c)
7408.055 | 0 | -0.036 | -10.335 | -10.371 | 365 | 2163 | 1745 | 0 |  | 709 | Нарушение формы кольцевого шва | GWAN |  | 02:60 | 07:50 | 06:43 | 0 | 2760 |  | EXT | Нарушение формы кольцевого шва |  | (c)
7418.39 | 0 | -0.026 | -11.325 | -11.351 | 1831 | -2210 | -1167 | 0 |  | 710 | Нарушение формы кольцевого шва | GWAN |  | 02:00 | 03:08 | 05:56 | 0 | 2927 |  | EXT | Нарушение формы кольцевого шва |  | (c)
7441.008 | 11.293 | 11.277 | -0.132 | -0.148 | -1729 | -1690 | -1689 | 502 | 129 | 711 |  | CORR | CIGR | 09:31 | 09:37 | 09:37 | 19 | 80 | 19 | EXT |  | 0.89 | (c)
7441.14 | 0 | -0.041 | -11.335 | -11.376 | 1986 | -2159 | -1016 | 0 |  | 712 | Нарушение формы кольцевого шва | GWAN |  | 02:41 | 03:32 | 06:36 | 0 | 2919 |  | EXT | Нарушение формы кольцевого шва |  | (c)
7475.3 | 1.34 | 1.33 | -3.63 | -3.64 | -1717 | -1670 | -1671 | 513 | 1330 | 715 |  | GOUG | CIGR | 06:08 | 06:16 | 06:16 | 24 | 93 | 10 | EXT | Задир. |  | (c)
7478.93 | 0 | -0.04 | -6.695 | -6.735 | -448 | -235 | -256 | 65 |  | 716 | Нарушение формы кольцевого шва | GWAN |  | 01:46 | 02:20 | 02:17 | 0 | 383 |  | EXT | Нарушение формы кольцевого шва |  | (c)
7478.93 | 0 | -0.034 | -6.695 | -6.729 | -2225 | -1578 | -1610 | 6 |  | 716 | Нарушение формы кольцевого шва | GWAN |  | 08:59 | 10:43 | 10:38 | 0 | 1229 |  | EXT | Нарушение формы кольцевого шва |  | (c)
7485.625 | 0 | -0.015 | -11.265 | -11.28 | 1417 | -2166 | 2173 | 0 |  | 717 | Нарушение формы кольцевого шва | GWAN |  | 05:01 | 07:23 | 07:03 | 0 | 1513 |  | EXT | Нарушение формы кольцевого шва |  | (c)
7508.385 | 0 | -0.024 | -11.285 | -11.309 | -159 | -2214 | 1314 | 0 |  | 719 | Нарушение формы кольцевого шва | GWAN |  | 01:27 | 07:55 | 05:25 | 0 | 2948 |  | EXT | Нарушение формы кольцевого шва |  | (c)
7519.67 | 0 | -0.019 | -11.3 | -11.319 | 1476 | -2178 | -1384 | 0 |  | 720 | Нарушение формы кольцевого шва | GWAN |  | 01:43 | 03:53 | 06:01 | 0 | 3203 |  | EXT | Нарушение формы кольцевого шва |  | (c)
7542.195 | 0 | -0.029 | -11.22 | -11.249 | -329 | 846 | 1084 | 0 |  | 722 | Нарушение формы кольцевого шва | GWAN |  | 02:01 | 05:10 | 05:49 | 0 | 2826 |  | EXT | Нарушение формы кольцевого шва |  | (c)
7564.705 | 0 | -0.03 | -11.37 | -11.4 | -256 | 44 | 595 | 256 |  | 724 | Нарушение формы кольцевого шва | GWAN |  | 11:33 | 00:21 | 13:50 | 0 | 1704 |  | EXT | Нарушение формы кольцевого шва |  | (c)
7587.235 | 0 | -0.039 | -11.335 | -11.374 | -504 | 1478 | 1529 | 0 |  | 726 | Нарушение формы кольцевого шва | GWAN |  | 10:32 | 03:52 | 16:00 | 0 | 4067 |  | EXT | Нарушение формы кольцевого шва |  | (c)
7610.015 | 0 | -0.035 | -11.41 | -11.445 | 1104 | -2209 | -2116 | 0 |  | 728 | Нарушение формы кольцевого шва | GWAN |  | 00:52 | 03:57 | 04:12 | 0 | 2483 |  | EXT | Нарушение формы кольцевого шва |  | (c)
7610.015 | 0 | -0.037 | -11.41 | -11.447 | -140 | 24 | 136 | 0 |  | 728 | Нарушение формы кольцевого шва | GWAN |  | 09:31 | 09:57 | 10:15 | 0 | 552 |  | EXT | Нарушение формы кольцевого шва |  | (c)
7632.76 | 0 | -0.034 | -11.17 | -11.204 | 2066 | -1160 | -1088 | 0 |  | 730 | Нарушение формы кольцевого шва | GWAN |  | 03:42 | 07:01 | 07:13 | 0 | 2614 |  | EXT | Нарушение формы кольцевого шва |  | (c)
7643.93 | 0 | -0.049 | -11.42 | -11.469 | -200 | 4 | 16 | 0 |  | 731 | Нарушение формы кольцевого шва | GWAN |  | 01:37 | 02:10 | 02:11 | 0 | 433 |  | EXT | Нарушение формы кольцевого шва |  | (c)
7643.93 | 0 | -0.035 | -11.42 | -11.455 | 1050 | -1418 | 2128 | 0 |  | 731 | Нарушение формы кольцевого шва | GWAN |  | 04:58 | 10:20 | 07:52 | 0 | 2156 |  | EXT | Нарушение формы кольцевого шва |  | (c)
7655.35 | 0 | -0.024 | -11.375 | -11.399 | -74 | 438 | 216 | 0 |  | 732 | Нарушение формы кольцевого шва | GWAN |  | 02:21 | 03:43 | 03:08 | 0 | 580 |  | EXT | Нарушение формы кольцевого шва |  | (c)
7655.35 | 0 | -0.027 | -11.375 | -11.402 | 1827 | -2135 | -2143 | 0 |  | 732 | Нарушение формы кольцевого шва | GWAN |  | 07:28 | 08:48 | 08:47 | 0 | 983 |  | EXT | Нарушение формы кольцевого шва |  | (c)
7666.725 | 0 | -0.028 | -11.385 | -11.413 | -193 | 23 | 1469 | 0 |  | 733 | Нарушение формы кольцевого шва | GWAN |  | 00:37 | 01:12 | 05:05 | 0 | 3323 |  | EXT | Нарушение формы кольцевого шва |  | (c)
7678.11 | 0 | -0.032 | -11.355 | -11.387 | 1917 | 1987 | -2076 | 0 |  | 734 | Нарушение формы кольцевого шва | GWAN |  | 07:56 | 08:07 | 09:11 | 0 | 936 |  | EXT | Нарушение формы кольцевого шва |  | (c)
7700.805 | 0 | -0.029 | -11.34 | -11.369 | 1922 | -1913 | -1233 | 0 |  | 736 | Нарушение формы кольцевого шва | GWAN |  | 02:26 | 04:07 | 05:56 | 0 | 2612 |  | EXT | Нарушение формы кольцевого шва |  | (c)
7712.145 | 0 | -0.03 | -11.535 | -11.565 | -519 | 55 | -182 | 0 |  | 737 | Нарушение формы кольцевого шва | GWAN |  | 00:44 | 02:17 | 01:39 | 0 | 673 |  | EXT | Нарушение формы кольцевого шва |  | (c)
7723.68 | 0 | -0.027 | -11.46 | -11.487 | 1930 | 2155 | 2199 | 0 |  | 738 | Нарушение формы кольцевого шва | GWAN |  | 06:25 | 07:02 | 07:09 | 0 | 538 |  | EXT | Нарушение формы кольцевого шва |  | (c)
7792.085 | 0 | -0.05 | -11.42 | -11.47 | 2017 | -2142 | -2070 | 0 |  | 744 | Нарушение формы кольцевого шва | GWAN |  | 04:27 | 05:16 | 05:27 | 0 | 749 |  | EXT | Нарушение формы кольцевого шва |  | (c)
7792.085 | 0 | -0.05 | -11.42 | -11.47 | -442 | 44 | 20 | 0 |  | 744 | Нарушение формы кольцевого шва | GWAN |  | 09:50 | 11:08 | 11:04 | 0 | 924 |  | EXT | Нарушение формы кольцевого шва |  | (c)
7814.99 | 0 | -0.037 | -10.87 | -10.907 | -1732 | 42 | -728 | 0 |  | 746 | Нарушение формы кольцевого шва | GWAN |  | 04:21 | 09:08 | 07:03 | 0 | 2009 |  | EXT | Нарушение формы кольцевого шва |  | (c)
7837.27 | 0 | -0.039 | -11.27 | -11.309 | 2032 | -439 | -1084 | 0 |  | 748 | Нарушение формы кольцевого шва | GWAN |  | 03:25 | 08:46 | 07:02 | 0 | 2690 |  | EXT | Нарушение формы кольцевого шва |  | (c)
7860 | 0 | -0.034 | -11.42 | -11.454 | 2082 | -2203 | -2154 | 0 |  | 750 | Нарушение формы кольцевого шва | GWAN |  | 03:02 | 03:30 | 03:38 | 0 | 450 |  | EXT | Нарушение формы кольцевого шва |  | (c)
7885.825 | 0 | -0.04 | -8.455 | -8.495 | 644 | 846 | 1118 | 638 |  | 753 | Вышлифовка на шве | GWAN | GENE | 11:12 | 11:45 | 12:29 | 91 | 949 | 26 | EXT | Вышлифовка на шве |  | (c)
7894.28 | 0 | -0.029 | -11.285 | -11.314 | -339 | 49 | 963 | 0 |  | 754 | Нарушение формы кольцевого шва | GWAN |  | 00:02 | 01:05 | 03:32 | 0 | 2605 |  | EXT | Нарушение формы кольцевого шва |  | (c)
7916.875 | 0 | -0.054 | -11.15 | -11.204 | -1243 | -1002 | -908 | 573 |  | 756 | Нарушение формы кольцевого шва | GWAN |  | 10:38 | 11:17 | 11:32 | 0 | 670 |  | EXT | Нарушение формы кольцевого шва |  | (c)
7961.203 | 0.328 | 0.315 | -9.182 | -9.195 | -1236 | -1181 | -1173 | 995 | 315 | 760 |  | CORR | CIGR | 09:20 | 09:28 | 09:30 | 29 | 125 | 9 | EXT | Аномалия находится на упругопластическом изгибе: R=669 D, максимальное растяжение на 8.8 час. | 0.89 | (c)
8000.817 | 5.837 | 5.687 | -5.593 | -5.743 | 2197 | 2210 | 2209 | 10 | 5359 | 765 |  | LWAN | AXGR | 04:31 | 04:34 | 04:33 | 384 | 23 |  | EXT | Эквивалент потери металла 16%. |  | (c)
8006.41 | 0 | -0.023 | -11.375 | -11.398 | 835 | 945 | 999 | 835 |  | 766 | Нарушение формы кольцевого шва | GWAN |  | 02:04 | 02:21 | 02:30 | 0 | 328 |  | EXT | Нарушение формы кольцевого шва Аномалия находится на отводе. |  | (c)
8029.1 | 0 | 0 | -10.32 | -10.32 | 1340 | -2143 | 2013 | 0 | 0 | 768 | Смещение кромок | GWAN |  | 03:48 | 06:26 | 05:37 | 0 | 1348 | 25 | EXT | Смещение кромок Наружу Аномалия находится на отводе. Величина смещения - 4 мм. |  | (c)
8062.055 | 0 | 0 | -5.565 | -5.565 | 1277 | 1632 | 1649 | 210 | 0 | 772 | Смещение кромок | GWAN |  | 05:42 | 06:40 | 06:42 | 0 | 743 | 32 | EXT | Смещение кромок Наружу Величина смещения - 5 мм. |  | (c)
8062.055 | 0 | -0.026 | -5.565 | -5.591 | -1793 | -1609 | -1606 | 437 |  | 772 | Нарушение формы кольцевого шва | GWAN |  | 09:27 | 09:57 | 09:57 | 0 | 375 |  | EXT | Нарушение формы кольцевого шва |  | (c)
8103.69 | 0 | -0.03 | -3.44 | -3.47 | -392 | 16 | -82 | 0 |  | 779 | Нарушение формы кольцевого шва | GWAN |  | 09:21 | 10:27 | 10:11 | 0 | 619 |  | EXT | Нарушение формы кольцевого шва |  | (c)
8107.13 | 0 | -0.03 | -11.28 | -11.31 | -225 | 118 | 1042 | 0 |  | 780 | Нарушение формы кольцевого шва | GWAN |  | 11:06 | 00:02 | 14:31 | 0 | 2534 |  | EXT | Нарушение формы кольцевого шва |  | (c)
8198.145 | 0 | -0.042 | -11.435 | -11.477 | 2226 | -837 | -1389 | 0 |  | 788 | Нарушение формы кольцевого шва | GWAN |  | 05:04 | 08:50 | 07:20 | 0 | 1692 |  | EXT | Нарушение формы кольцевого шва |  | (c)
8220.96 | 0.04 | 0.036 | -10.12 | -10.124 | -1511 | -1484 | -1485 | 719 | 36 | 790 |  | ARTD | GENE | 06:04 | 06:08 | 06:08 | 195 | 52 |  | EXT | Эквивалент потери металла 10%. |  | (c)
8249.804 | 7.284 | 7.278 | -4.216 | -4.222 | 1268 | 1662 | 1620 | 259 | 4169 | 792 |  | CORR | GENE | 06:01 | 07:05 | 06:58 | 53 | 704 | 11 | EXT |  | 0.89 | (c)
8265.42 | 0 | -0.043 | -11.135 | -11.178 | -127 | 1767 | 1977 | 0 |  | 794 | Нарушение формы кольцевого шва | GWAN |  | 01:08 | 06:13 | 06:47 | 0 | 4208 |  | EXT | Нарушение формы кольцевого шва |  | (c)
8266.608 | 1.188 | 1.155 | -9.947 | -9.98 | 674 | 965 | 870 | 674 | 1155 | 794 |  | CORR | GENE | 03:17 | 04:04 | 03:48 | 83 | 390 | 10 | EXT |  | 0.89 | (c)
8267.584 | 2.164 | 2.05 | -8.971 | -9.085 | 1136 | 1420 | 1611 | 145 | 2050 | 794 |  | CORR | GENE | 04:31 | 05:17 | 05:48 | 174 | 949 | 10 | EXT |  | 0.9 | (c)
8269.527 | 4.107 | 4.078 | -7.028 | -7.057 | 799 | 952 | 919 | 799 | 4078 | 794 |  | CORR | CIGR | 03:37 | 04:02 | 03:56 | 42 | 239 | 13 | EXT |  | 0.89 | (c)
8277.64 | 1.085 | 1.079 | -10.23 | -10.236 | 2058 | 2180 | 2127 | 34 | 1079 | 795 |  | CORR | CIGR | 06:34 | 06:54 | 06:45 | 40 | 139 | 12 | EXT |  | 0.89 | (c)
8277.791 | 1.236 | 1.211 | -10.079 | -10.104 | 1092 | 1369 | 1321 | 681 | 1211 | 795 |  | CORR | GENE | 03:58 | 04:43 | 04:35 | 61 | 458 | 10 | EXT |  | 0.89 | (c)
8277.988 | 1.433 | 1.412 | -9.882 | -9.903 | 1918 | 2032 | 2049 | 51 | 1412 | 795 |  | CORR | CIGR | 06:11 | 06:30 | 06:32 | 36 | 262 | 13 | EXT |  | 0.89 | (c)
8278.141 | 1.586 | 1.571 | -9.729 | -9.744 | -2114 | -2041 | -2044 | 116 | 1571 | 795 |  | CORR | CIGR | 07:20 | 07:32 | 07:32 | 32 | 141 | 9 | EXT |  | 0.89 | (c)
8278.401 | 1.846 | 1.837 | -9.469 | -9.478 | 1840 | 2177 | 2010 | 51 | 1837 | 795 |  | CORR | GENE | 05:59 | 06:53 | 06:26 | 80 | 340 | 12 | EXT |  | 0.89 | (c)
8278.544 | 1.989 | 1.978 | -9.326 | -9.337 | 1339 | 1401 | 1408 | 754 | 1978 | 795 |  | CORR | CIGR | 04:38 | 04:48 | 04:49 | 21 | 138 | 12 | EXT |  | 0.89 | (c)
8278.766 | 2.211 | 2.192 | -9.104 | -9.123 | 1727 | 2024 | 1953 | 51 | 2192 | 795 |  | CORR | GENE | 05:40 | 06:28 | 06:17 | 60 | 453 | 13 | EXT |  | 0.89 | (c)
8279.557 | 3.002 | 2.966 | -8.313 | -8.349 | 1718 | 2057 | 1931 | 86 | 2966 | 795 |  | CORR | GENE | 05:39 | 06:34 | 06:13 | 60 | 427 | 10 | EXT |  | 0.89 | (c)
8280.3 | 3.745 | 3.719 | -7.57 | -7.596 | 1791 | 1938 | 2005 | 12 | 3719 | 795 |  | CORR | CIGR | 05:51 | 06:15 | 06:25 | 45 | 427 | 8 | EXT |  | 0.89 | (c)
8280.997 | 4.442 | 4.435 | -6.873 | -6.88 | 1645 | 2197 | 1966 | 0 | 4435 | 795 |  | CORR | GENE | 05:27 | 06:56 | 06:19 | 81 | 641 | 12 | EXT |  | 0.89 | (c)
8281.755 | 5.2 | 5.188 | -6.115 | -6.127 | 1744 | 1870 | 1857 | 260 | 5188 | 795 |  | CORR | CIGR | 05:43 | 06:04 | 06:01 | 25 | 227 | 10 | EXT |  | 0.89 | (c)
8282.57 | 6.015 | 5.942 | -5.3 | -5.373 | 1683 | 1976 | 1965 | 0 | 5286 | 795 |  | CORR | GENE | 05:33 | 06:21 | 06:19 | 87 | 563 | 10 | EXT |  | 0.89 | (c)
8325.159 | 4.289 | 4.255 | -5.581 | -5.615 | -928 | -637 | -753 | 577 | 4255 | 800 |  | CORR | GENE | 06:50 | 07:37 | 07:19 | 50 | 351 | 12 | EXT |  | 0.89 | (c)
8328.663 | 7.793 | 7.755 | -2.077 | -2.115 | -920 | -610 | -725 | 529 | 2068 | 800 |  | CORR | CIGR | 06:52 | 07:42 | 07:23 | 47 | 390 | 10 | EXT |  | 0.89 | (c)
8336.534 | 5.794 | 5.779 | -2.156 | -2.171 | -1280 | -1192 | -1228 | 951 | 2145 | 801 |  | CORR | CIGR | 07:33 | 07:47 | 07:41 | 26 | 104 | 10 | EXT |  | 0.89 | (c)
8338.215 | 7.475 | 7.461 | -0.475 | -0.489 | -1530 | -1445 | -1477 | 701 | 455 | 801 |  | CORR | CIGR | 06:52 | 07:06 | 07:01 | 34 | 105 | 10 | EXT |  | 0.89 | (c)
8365.626 | 0.601 | 0.527 | -10.864 | -10.938 | 1644 | 1710 | 1914 | 46 | 527 | 805 |  | CORR | GENE | 05:41 | 05:51 | 06:24 | 91 | 540 | 9 | EXT |  | 0.89 | (c)
8368.482 | 3.457 | 3.395 | -8.008 | -8.07 | 939 | 1052 | 1227 | 715 | 3395 | 805 |  | CORR | GENE | 03:47 | 04:05 | 04:33 | 65 | 576 | 12 | EXT |  | 0.89 | (c)
8380.905 | 4.415 | 4.278 | -6.94 | -7.077 | -2213 | -2201 | -2197 | 17 | 4278 | 806 |  | LWAN | AXGR | 05:33 | 05:35 | 05:36 | 238 | 33 |  | EXT | Эквивалент потери металла 16%. |  | (c)
8387.845 | 0 | -0.03 | -11.515 | -11.545 | 1947 | -2180 | -2075 | 0 |  | 807 | Нарушение формы кольцевого шва | GWAN |  | 02:50 | 03:44 | 04:01 | 0 | 879 |  | EXT | Нарушение формы кольцевого шва |  | (c)
8399.36 | 0 | -0.037 | -11.44 | -11.477 | 1156 | -649 | -1437 | 0 |  | 808 | Нарушение формы кольцевого шва | GWAN |  | 01:49 | 08:58 | 06:51 | 0 | 3736 |  | EXT | Нарушение формы кольцевого шва |  | (c)
8402.59 | 3.23 | 3.211 | -8.21 | -8.229 | -1428 | -1169 | -1235 | 802 | 3211 | 808 |  | CORR | CIGR | 06:52 | 07:34 | 07:24 | 47 | 387 | 12 | EXT |  | 0.89 | (c)
8407.142 | 7.782 | 7.773 | -3.658 | -3.667 | -1155 | -917 | -1033 | 912 | 3627 | 808 |  | CORR | CIGR | 07:36 | 08:15 | 07:56 | 40 | 243 | 12 | EXT |  | 0.89 | (c)
8412.807 | 2.007 | 2 | -9.278 | -9.285 | -1010 | -349 | -679 | 348 | 2000 | 809 |  | CORR | GENE | 07:37 | 09:24 | 08:30 | 61 | 662 | 11 | EXT |  | 0.89 | (c)
8413.397 | 2.597 | 2.595 | -8.688 | -8.69 | -984 | -914 | -897 | 810 | 2595 | 809 |  | CORR | CIGR | 07:41 | 07:53 | 07:55 | 35 | 174 | 12 | EXT |  | 0.89 | (c)
8413.471 | 2.671 | 2.66 | -8.614 | -8.625 | 1656 | 1699 | 1725 | 436 | 2660 | 809 |  | CORR | CIGR | 02:47 | 02:54 | 02:59 | 35 | 139 | 10 | EXT |  | 0.89 | (c)
8414.219 | 3.419 | 3.337 | -7.866 | -7.948 | 1262 | 1809 | 1715 | 62 | 3337 | 809 |  | CORR | GENE | 01:44 | 03:12 | 02:57 | 176 | 907 | 10 | EXT |  | 0.9 | (c)
8414.276 | 3.476 | 3.4 | -7.809 | -7.885 | -1467 | -555 | -895 | 323 | 3400 | 809 |  | CORR | GENE | 06:23 | 08:51 | 07:56 | 196 | 1145 | 10 | EXT |  | 0.9 | (c)
8415.715 | 4.915 | 4.868 | -6.37 | -6.417 | 1428 | 1885 | 1797 | 64 | 4868 | 809 |  | CORR | GENE | 02:11 | 03:24 | 03:10 | 137 | 738 | 11 | EXT |  | 0.9 | (c)
8415.887 | 5.087 | 5.042 | -6.198 | -6.243 | -1384 | -1104 | -1137 | 846 | 5042 | 809 |  | CORR | GENE | 06:37 | 07:22 | 07:17 | 64 | 495 | 10 | EXT |  | 0.89 | (c)
8416.5 | 5.7 | 5.631 | -5.585 | -5.654 | 1336 | 1767 | 1725 | 116 | 5506 | 809 |  | CORR | GENE | 01:56 | 03:05 | 02:59 | 148 | 778 | 11 | EXT |  | 0.9 | (c)
8416.709 | 5.909 | 5.896 | -5.376 | -5.389 | -1488 | -1444 | -1432 | 742 | 5358 | 809 |  | CORR | CIGR | 06:20 | 06:27 | 06:29 | 31 | 113 | 11 | EXT |  | 0.89 | (c)
8416.771 | 5.971 | 5.93 | -5.314 | -5.355 | 1645 | 1750 | 1871 | 133 | 5250 | 809 |  | CORR | GENE | 02:46 | 03:03 | 03:22 | 105 | 453 | 10 | EXT |  | 0.89 | (c)
8416.847 | 6.047 | 6.028 | -5.238 | -5.257 | -2196 | -1991 | -1997 | 35 | 5185 | 809 |  | CORR | GENE | 04:26 | 04:59 | 04:58 | 72 | 397 | 11 | EXT |  | 0.89 | (c)
8416.878 | 6.078 | 6.033 | -5.207 | -5.252 | -951 | -405 | -557 | 163 | 5116 | 809 |  | CORR | GENE | 07:47 | 09:15 | 08:50 | 136 | 788 | 10 | EXT |  | 0.9 | (c)
8417.245 | 6.445 | 6.397 | -4.84 | -4.888 | 1498 | 1908 | 1830 | 69 | 4766 | 809 |  | CORR | GENE | 02:22 | 03:28 | 03:15 | 122 | 665 | 11 | EXT |  | 0.9 | (c)
8417.652 | 6.852 | 6.811 | -4.433 | -4.474 | 1412 | 1847 | 1673 | 296 | 4353 | 809 |  | CORR | GENE | 02:08 | 03:18 | 02:50 | 121 | 523 | 10 | EXT |  | 0.89 | (c)
8417.914 | 7.114 | 7.098 | -4.171 | -4.187 | -740 | -645 | -636 | 531 | 4151 | 809 |  | CORR | CIGR | 08:21 | 08:36 | 08:38 | 36 | 209 | 11 | EXT |  | 0.89 | (c)
8418.384 | 7.584 | 7.574 | -3.701 | -3.711 | 1767 | 1866 | 1858 | 281 | 3676 | 809 |  | CORR | CIGR | 03:05 | 03:21 | 03:20 | 35 | 183 | 10 | EXT |  | 0.89 | (c)
8418.416 | 7.616 | 7.612 | -3.669 | -3.673 | 1830 | 1930 | 1895 | 270 | 3647 | 809 |  | CORR | CIGR | 03:15 | 03:32 | 03:26 | 26 | 131 | 11 | EXT |  | 0.89 | (c)
8418.936 | 8.136 | 8.109 | -3.149 | -3.176 | -1468 | -1330 | -1356 | 762 | 3110 | 809 |  | CORR | GENE | 06:23 | 06:46 | 06:41 | 66 | 225 | 10 | EXT |  | 0.89 | (c)
8419.429 | 8.629 | 8.617 | -2.656 | -2.668 | -995 | -581 | -679 | 363 | 2577 | 809 |  | CORR | GENE | 07:40 | 08:46 | 08:31 | 91 | 631 | 10 | EXT |  | 0.89 | (c)
8420.312 | 9.512 | 9.452 | -1.773 | -1.833 | 969 | 1762 | 1570 | 58 | 1639 | 809 |  | CORR | GENE | 00:56 | 03:05 | 02:34 | 194 | 1204 | 10 | EXT |  | 0.9 | (c)
8420.333 | 9.533 | 9.486 | -1.752 | -1.799 | -1315 | -1044 | -1071 | 827 | 1708 | 809 |  | CORR | GENE | 06:48 | 07:32 | 07:27 | 91 | 488 | 13 | EXT |  | 0.89 | (c)
8420.569 | 9.769 | 9.696 | -1.516 | -1.589 | -750 | -604 | -494 | 238 | 1483 | 809 |  | CORR | GENE | 08:19 | 08:43 | 09:00 | 106 | 512 | 10 | EXT |  | 0.89 | (c)
8420.617 | 9.817 | 9.789 | -1.468 | -1.496 | -1864 | -1803 | -1786 | 366 | 1456 | 809 |  | CORR | CIGR | 05:19 | 05:29 | 05:32 | 40 | 157 | 10 | EXT |  | 0.89 | (c)
8426.47 | 4.385 | 4.248 | -6.95 | -7.087 | 2214 | 2224 | 2225 | 0 | 4248 | 810 |  | LWCR |  | 04:39 | 04:41 | 04:41 | 338 | 0 | 18 | EXT | Вдоль оси шва. |  | (a)
8426.677 | 4.592 | 4.586 | -6.743 | -6.749 | -1050 | -973 | -998 | 946 | 4586 | 810 |  | CORR | CIGR | 07:53 | 08:05 | 08:01 | 20 | 104 | 14 | EXT |  | 0.89 | (c)
8427.144 | 5.059 | 4.976 | -6.276 | -6.359 | 2217 | 2228 | 2228 | 0 | 4976 | 810 |  | LWCR |  | 04:40 | 04:42 | 04:42 | 245 | 0 | 19 | EXT | Вдоль оси шва. |  | (a)
8427.903 | 5.818 | 5.78 | -5.517 | -5.555 | -1281 | -1130 | -1067 | 854 | 5503 | 810 |  | CORR | GENE | 07:15 | 07:40 | 07:50 | 52 | 427 | 11 | EXT |  | 0.89 | (c)
8428.191 | 6.106 | 6.096 | -5.229 | -5.239 | -1182 | -1118 | -1143 | 1049 | 5215 | 810 |  | CORR | CIGR | 07:31 | 07:42 | 07:37 | 24 | 77 | 13 | EXT |  | 0.89 | (c)
8428.278 | 6.193 | 6.099 | -5.142 | -5.236 | 2221 | -2229 | -2229 | 0 | 4986 | 810 |  | LWCR |  | 04:40 | 04:42 | 04:42 | 250 | 0 | 15 | EXT | Вдоль оси шва. |  | (a)
8428.997 | 6.912 | 6.854 | -4.423 | -4.481 | -1747 | -1242 | -1438 | 484 | 4345 | 810 |  | CORR | GENE | 06:00 | 07:21 | 06:50 | 136 | 618 | 10 | EXT |  | 0.9 | (c)
8429.572 | 7.487 | 7.179 | -3.848 | -4.156 | 2213 | -2230 | 2227 | 0 | 3306 | 810 |  | LWCR |  | 04:39 | 04:42 | 04:41 | 850 | 0 | 25 | EXT | Вдоль оси шва. |  | (a)
8433.29 | 11.205 | 11.18 | -0.13 | -0.155 | 2175 | -1356 | -1218 | 0 | 36 | 810 |  | CORR | GENE | 04:33 | 07:03 | 07:25 | 119 | 2137 | 13 | EXT |  | 0.9 | (c)
8444.825 | 0 | -0.029 | -11.3 | -11.329 | -1507 | -555 | -668 | 0 |  | 812 | Нарушение формы кольцевого шва | GWAN |  | 05:27 | 08:01 | 07:43 | 0 | 1677 |  | EXT | Нарушение формы кольцевого шва |  | (c)
8453.417 | 8.592 | 8.568 | -2.708 | -2.732 | -842 | -701 | -674 | 506 | 2685 | 812 |  | CORR | CIGR | 07:15 | 07:38 | 07:42 | 47 | 336 | 10 | EXT |  | 0.89 | (c)
8462.244 | 6.119 | 6.102 | -5.111 | -5.128 | -2146 | -2040 | -2042 | 84 | 5101 | 813 |  | CORR | CIGR | 05:07 | 05:24 | 05:23 | 27 | 209 | 9 | EXT |  | 0.89 | (c)
8466.517 | 10.392 | 10.369 | -0.838 | -0.861 | 1907 | 2029 | 2023 | 90 | 818 | 813 |  | CORR | CIGR | 04:01 | 04:20 | 04:20 | 43 | 233 | 9 | EXT |  | 0.89 | (c)
8467.355 | 0 | -0.045 | -11.4 | -11.445 | 702 | 2215 | 1906 | 0 |  | 814 | Нарушение формы кольцевого шва | GWAN |  | 04:03 | 08:07 | 07:18 | 0 | 2409 |  | EXT | Нарушение формы кольцевого шва |  | (c)
8473.327 | 5.972 | 5.957 | -5.428 | -5.443 | 473 | 758 | 688 | 473 | 5391 | 814 |  | CORR | GENE | 03:26 | 04:12 | 04:01 | 52 | 430 | 10 | EXT |  | 0.89 | (c)
8485.606 | 6.851 | 6.824 | -4.149 | -4.176 | -1605 | -847 | -1073 | 541 | 4034 | 815 |  | CORR | GENE | 05:41 | 07:43 | 07:07 | 142 | 1065 | 10 | EXT |  | 0.9 | (c)
8489.904 | 0.149 | 0.051 | -10.871 | -10.969 | -1937 | -1087 | -1216 | 294 | 51 | 816 |  | CORR | GENE | 05:09 | 07:26 | 07:05 | 112 | 1441 | 12 | EXT |  | 0.9 | (c)
8500.775 | 0 | -0.035 | -11.47 | -11.505 | -62 | 174 | 190 | 0 |  | 817 | Нарушение формы кольцевого шва | GWAN |  | 09:52 | 10:30 | 10:33 | 0 | 505 |  | EXT | Нарушение формы кольцевого шва |  | (c)
8512.245 | 0 | -0.031 | -10.945 | -10.976 | 900 | 1506 | -2220 | 0 |  | 818 | Нарушение формы кольцевого шва | GWAN |  | 02:01 | 03:39 | 05:38 | 0 | 2683 |  | EXT | Нарушение формы кольцевого шва |  | (c)
8545.705 | 0 | -0.036 | -11.315 | -11.351 | 2185 | -1607 | -1002 | 0 |  | 821 | Нарушение формы кольцевого шва | GWAN |  | 03:51 | 05:39 | 07:17 | 0 | 2548 |  | EXT | Нарушение формы кольцевого шва |  | (c)
8565.03 | 0 | -0.055 | -2.48 | -2.535 | 211 | 440 | 525 | 211 |  | 823 | Нарушение формы кольцевого шва | GWAN |  | 11:10 | 11:47 | 12:01 | 0 | 627 |  | EXT | Нарушение формы кольцевого шва |  | (c)
8578.535 | 0 | -0.028 | -11.11 | -11.138 | -295 | 166 | 15 | 0 |  | 825 | Нарушение формы кольцевого шва | GWAN |  | 08:46 | 10:01 | 09:36 | 0 | 621 |  | EXT | Нарушение формы кольцевого шва |  | (c)
8619.7 | 0 | -0.047 | -11.065 | -11.112 | 1466 | -1260 | -1447 | 0 |  | 830 | Нарушение формы кольцевого шва | GWAN |  | 01:28 | 06:08 | 05:38 | 0 | 3096 |  | EXT | Нарушение формы кольцевого шва |  | (c)
8663.925 | 0 | -0.016 | -11.23 | -11.246 | -833 | -636 | -661 | 490 |  | 834 | Вышлифовка на шве | GWAN | CIGR | 07:14 | 07:46 | 07:42 | 46 | 343 | 22 | EXT | Вышлифовка на шве |  | (c)
8746.673 | 2.953 | 2.916 | -6.082 | -6.119 | 1991 | -1961 | -2098 | 0 | 2916 | 841 |  | CORR | GENE | 04:48 | 06:11 | 05:48 | 119 | 745 | 10 | EXT |  | 0.89 | (c)
8765.96 | 0 | -0.028 | -11.415 | -11.443 | 954 | -2182 | -1970 | 0 |  | 844 | Нарушение формы кольцевого шва | GWAN |  | 04:27 | 08:01 | 08:35 | 0 | 3075 |  | EXT | Нарушение формы кольцевого шва Аномалия находится на упругопластическом изгибе: R=544 D, максимальное растяжение на 5.9 час. |  | (c)
8771.265 | 5.305 | 5.304 | -6.11 | -6.111 | -2183 | -2109 | -2139 | 48 | 5304 | 844 |  | CORR | CIGR | 08:00 | 08:12 | 08:07 | 20 | 87 | 10 | EXT |  | 0.89 | (c)
8777.375 | 0 | -0.051 | -11.34 | -11.391 | -756 | 300 | 913 | 0 |  | 845 | Нарушение формы кольцевого шва | GWAN |  | 00:45 | 03:35 | 05:14 | 0 | 3338 |  | EXT | Нарушение формы кольцевого шва |  | (c)
8845.43 | 0 | -0.038 | -11.3 | -11.338 | -1294 | -748 | -883 | 473 |  | 851 | Нарушение формы кольцевого шва | GWAN |  | 11:02 | 00:30 | 12:08 | 0 | 822 |  | EXT | Нарушение формы кольцевого шва |  | (c)
8845.43 | 0 | -0.027 | -11.3 | -11.327 | -237 | 47 | 1202 | 0 |  | 851 | Нарушение формы кольцевого шва | GWAN |  | 01:53 | 02:39 | 05:45 | 0 | 2877 |  | EXT | Нарушение формы кольцевого шва |  | (c)
8868.105 | 0 | -0.03 | -11.25 | -11.28 | 1801 | -1607 | -763 | 0 |  | 853 | Нарушение формы кольцевого шва | GWAN |  | 02:50 | 05:40 | 07:56 | 0 | 3794 |  | EXT | Нарушение формы кольцевого шва |  | (c)
8924.365 | 0 | -0.035 | -11.325 | -11.36 | -209 | -2116 | 1672 | 0 |  | 859 | Нарушение формы кольцевого шва | GWAN |  | 01:11 | 08:03 | 06:15 | 0 | 3762 |  | EXT | Нарушение формы кольцевого шва |  | (c)
8946.947 | 11.257 | 11.231 | -0.053 | -0.079 | -211 | -26 | 6 | 0 | 21 | 860 |  | ARTD | GENE | 01:00 | 01:30 | 01:35 | 58 | 435 |  | EXT | Эквивалент потери металла 21%. |  | (c)
8980.38 | 0 | -0.041 | -11.435 | -11.476 | -1266 | -1066 | -1080 | 895 |  | 864 | Вышлифовка на шве | GWAN | GENE | 08:48 | 09:20 | 09:18 | 52 | 371 | 9 | EXT | Вышлифовка на шве |  | (c)
9025.95 | 0 | -0.018 | -11.405 | -11.423 | -1967 | -997 | -1299 | 263 |  | 868 | Нарушение формы кольцевого шва | GWAN |  | 05:52 | 08:29 | 07:40 | 0 | 1335 |  | EXT | Нарушение формы кольцевого шва |  | (c)
9029.327 | 3.377 | 2.86 | -8.028 | -8.545 | 1482 | 1666 | 1678 | 357 | 2860 | 868 |  | ARTD | GENE | 03:09 | 03:38 | 03:40 | 1105 | 391 |  | EXT | Эквивалент потери металла 10%. |  | (c)
9047.67 | 0 | -0.028 | -11.15 | -11.178 | -456 | -158 | -248 | 41 |  | 870 | Нарушение формы кольцевого шва | GWAN |  | 07:46 | 08:34 | 08:19 | 0 | 415 |  | EXT | Нарушение формы кольцевого шва Аномалия находится на отводе. |  | (c)
9053.254 | 5.584 | 5.565 | -5.566 | -5.585 | -271 | 92 | -37 | 0 | 5502 | 870 |  | CORR | GENE | 08:16 | 09:14 | 08:53 | 83 | 468 | 10 | EXT | Аномалия находится на отводе. | 0.89 | (c)
9069.619 | 10.799 | 10.759 | -0.021 | -0.061 | -1611 | -1439 | -1439 | 619 | 10 | 871 |  | ARTD | GENE | 08:07 | 08:35 | 08:35 | 51 | 344 |  | EXT | Эквивалент потери металла 10%. |  | (c)
9125.67 | 0 | -0.032 | -3.785 | -3.817 | 829 | 1682 | 1322 | 416 |  | 877 | Нарушение формы кольцевого шва | GWAN |  | 11:35 | 01:53 | 12:55 | 0 | 986 |  | EXT | Нарушение формы кольцевого шва |  | (c)
9151.86 | 0 | -0.034 | -11.33 | -11.364 | -1083 | 1544 | 637 | 0 |  | 880 | Нарушение формы кольцевого шва | GWAN |  | 07:30 | 02:34 | 12:08 | 0 | 3440 |  | EXT | Нарушение формы кольцевого шва |  | (c)
9197.144 | 11.159 | 11.105 | -0.131 | -0.185 | 849 | 934 | 913 | 849 | 108 | 883 |  | ARTD | GENE | 11:25 | 11:38 | 11:35 | 77 | 127 |  | EXT | Наплавка. |  | (c)
9197.275 | 0 | -0.042 | -11.485 | -11.527 | 346 | 914 | 898 | 346 |  | 884 | Нарушение формы кольцевого шва | GWAN |  | 10:48 | 00:19 | 12:17 | 0 | 1104 |  | EXT | Нарушение формы кольцевого шва |  | (c)
9197.694 | 0.419 | 0.326 | -11.066 | -11.159 | 828 | 939 | 954 | 828 | 326 | 884 |  | ARTD | GENE | 00:06 | 00:24 | 00:26 | 130 | 251 |  | EXT | Наплавка. |  | (c)
9263.655 | 0 | -0.03 | -11.545 | -11.575 | -1125 | 1607 | 370 | 0 |  | 892 | Нарушение формы кольцевого шва | GWAN |  | 07:52 | 03:13 | 11:53 | 0 | 2989 |  | EXT | Нарушение формы кольцевого шва |  | (c)
9286.705 | 0 | -0.028 | -10.97 | -10.998 | 986 | 1430 | 1790 | 0 |  | 894 | Нарушение формы кольцевого шва | GWAN |  | 05:18 | 06:30 | 07:28 | 0 | 1608 |  | EXT | Нарушение формы кольцевого шва |  | (c)
9366.04 | 0 | -0.039 | -11.43 | -11.469 | -270 | 1788 | 1188 | 0 |  | 901 | Нарушение формы кольцевого шва | GWAN |  | 00:42 | 06:14 | 04:37 | 0 | 2915 |  | EXT | Нарушение формы кольцевого шва |  | (c)
9445.07 | 0 | -0.045 | -11.345 | -11.39 | 1689 | -2213 | -1223 | 0 |  | 908 | Нарушение формы кольцевого шва | GWAN |  | 01:57 | 03:28 | 06:07 | 0 | 3097 |  | EXT | Нарушение формы кольцевого шва |  | (c)
9561.263 | 3.533 | 3.417 | -2.062 | -2.178 | -2218 | -2209 | -2209 | 13 | 1909 | 920 |  | LWAN | AXGR | 06:02 | 06:03 | 06:04 | 269 | 18 |  | INT | Эквивалент потери металла 10%. |  | (c)
9669.135 | 0 | -0.026 | -11.21 | -11.236 | 1795 | 2179 | -2087 | 0 |  | 933 | Нарушение формы кольцевого шва | GWAN |  | 03:25 | 04:27 | 04:58 | 0 | 1158 |  | EXT | Нарушение формы кольцевого шва |  | (c)
9816.38 | 0 | -0.043 | -11.445 | -11.488 | -1224 | -865 | -844 | 465 |  | 947 | Нарушение формы кольцевого шва | GWAN |  | 11:38 | 00:36 | 12:39 | 0 | 759 |  | EXT | Нарушение формы кольцевого шва |  | (c)
9827.825 | 0 | -0.045 | -11.085 | -11.13 | -504 | 24 | 1110 | 0 |  | 948 | Нарушение формы кольцевого шва | GWAN |  | 00:57 | 02:22 | 05:17 | 0 | 3226 |  | EXT | Нарушение формы кольцевого шва |  | (c)
9895.545 | 0 | -0.06 | -10.9 | -10.96 | -158 | 1321 | 1238 | 0 |  | 954 | Нарушение формы кольцевого шва | GWAN |  | 02:05 | 06:03 | 05:50 | 0 | 2792 |  | EXT | Нарушение формы кольцевого шва |  | (c)
9940.235 | 0 | -0.035 | -11.315 | -11.35 | -1608 | -1455 | -1155 | 622 |  | 958 | Нарушение формы кольцевого шва | GWAN |  | 10:27 | 10:52 | 11:40 | 0 | 907 |  | EXT | Нарушение формы кольцевого шва |  | (c)
9962.895 | 0 | -0.03 | -11.42 | -11.45 | 1345 | -1413 | -1154 | 0 |  | 960 | Нарушение формы кольцевого шва | GWAN |  | 05:08 | 09:43 | 10:25 | 0 | 3923 |  | EXT | Нарушение формы кольцевого шва |  | (c)
9974.315 | 0 | -0.042 | -5.825 | -5.867 | -1166 | -784 | -824 | 483 |  | 961 | Нарушение формы кольцевого шва | GWAN |  | 09:43 | 10:45 | 10:38 | 0 | 683 |  | EXT | Нарушение формы кольцевого шва |  | (c)
9985.015 | 0 | -0.025 | -11.365 | -11.39 | 700 | 1312 | 1277 | 377 |  | 963 | Нарушение формы кольцевого шва | GWAN |  | 02:15 | 03:54 | 03:48 | 0 | 1154 |  | EXT | Нарушение формы кольцевого шва |  | (c)
9985.015 | 0 | -0.041 | -11.365 | -11.406 | -1741 | -1603 | -1140 | 489 |  | 963 | Нарушение формы кольцевого шва | GWAN |  | 07:41 | 08:04 | 09:18 | 0 | 1204 |  | EXT | Нарушение формы кольцевого шва |  | (c)
9996.38 | 0 | -0.035 | -10.85 | -10.885 | -1211 | -82 | -266 | 678 |  | 964 | Нарушение формы кольцевого шва | GWAN |  | 11:29 | 02:31 | 14:01 | 0 | 1889 |  | EXT | Нарушение формы кольцевого шва |  | (c)
9996.38 | 0 | -0.032 | -10.85 | -10.882 | 1723 | 2126 | 2186 | 0 |  | 964 | Нарушение формы кольцевого шва | GWAN |  | 07:22 | 08:28 | 08:37 | 0 | 925 |  | EXT | Нарушение формы кольцевого шва |  | (c)
10018.73 | 0 | -0.036 | -4.72 | -4.756 | 644 | -589 | -1806 | 205 |  | 966 | Нарушение формы кольцевого шва | GWAN |  | 11:18 | 07:59 | 16:43 | 0 | 4022 |  | EXT | Нарушение формы кольцевого шва |  | (c)
10063.865 | 0 | -0.037 | -10.31 | -10.347 | -1241 | -963 | -946 | 652 |  | 972 | Вышлифовка на шве | GWAN | GENE | 00:20 | 01:05 | 01:08 | 100 | 589 | 15 | EXT | Вышлифовка на шве |  | (c)
10086.485 | 2.61 | 2.575 | -8.9 | -8.935 | -1719 | -1632 | -1599 | 1478 | 2575 | 974 |  | CORR | GENE | 02:20 | 02:34 | 02:40 | 54 | 241 | 11 | EXT |  | 0.89 | (c)
10095.385 | 0 | -0.043 | -11.515 | -11.558 | -1536 | -1319 | -1112 | 688 |  | 975 | Нарушение формы кольцевого шва | GWAN |  | 10:13 | 10:48 | 11:21 | 0 | 848 |  | EXT | Нарушение формы кольцевого шва |  | (c)
10169.157 | 4.902 | 4.785 | -6.023 | -6.14 | -2201 | -2195 | -2189 | 29 | 4785 | 981 |  | LWAN | AXGR | 07:54 | 07:55 | 07:56 | 363 | 23 |  | INT | Эквивалент потери металла 12%. |  | (c)
10186.625 | 0 | -0.028 | -11.54 | -11.568 | 398 | 2101 | -2132 | 201 |  | 983 | Нарушение формы кольцевого шва | GWAN |  | 11:47 | 04:22 | 16:59 | 0 | 3862 |  | EXT | Нарушение формы кольцевого шва |  | (c)
10202.952 | 4.787 | 4.772 | -6.143 | -6.158 | -351 | -282 | -282 | 214 | 4772 | 984 |  | GOUG | CIGR | 03:14 | 03:25 | 03:25 | 30 | 138 | 10 | EXT | Задир. |  | (c)
10222.562 | 1.932 | 1.922 | -9.488 | -9.498 | 1429 | 1477 | 1475 | 1429 | 1922 | 986 |  | CORR | CIGR | 09:09 | 09:17 | 09:16 | 30 | 93 | 14 | EXT |  | 0.89 | (c)
10254.9 | 0 | -0.022 | -10.58 | -10.602 | -1920 | -1557 | -1630 | 1339 |  | 989 | Нарушение формы кольцевого шва | GWAN |  | 05:55 | 06:53 | 06:42 | 0 | 581 |  | EXT | Нарушение формы кольцевого шва |  | (c)
10334.548 | 11.153 | 11.111 | -0.057 | -0.099 | 661 | 777 | 905 | 661 | 42 | 995 |  | CORR | GENE | 04:13 | 04:32 | 04:53 | 57 | 487 | 12 | EXT |  | 0.89 | (c)
10346.857 | 0.802 | 0.789 | -10.538 | -10.551 | -48 | 5 | 6 | 0 | 789 | 997 |  | CORR | CIGR | 08:17 | 08:25 | 08:26 | 26 | 107 | 9 | EXT |  | 0.89 | (c)
10357.395 | 0 | -0.034 | -11.665 | -11.699 | 227 | -1547 | -2042 | 150 |  | 998 | Нарушение формы кольцевого шва | GWAN |  | 10:35 | 05:49 | 16:29 | 0 | 4384 |  | EXT | Нарушение формы кольцевого шва |  | (c)
10393.314 | 1.504 | 1.404 | -10.186 | -10.286 | -2 | 12 | 12 | 0 | 1404 | 1001 |  | LWAN | AXGR | 08:47 | 08:49 | 08:49 | 179 | 28 |  | INT | Эквивалент потери металла 10%. |  | (c)
10418.259 | 3.109 | 3.085 | -8.576 | -8.6 | 124 | 227 | 272 | 124 | 3085 | 1003 |  | CORR | GENE | 03:58 | 04:14 | 04:22 | 70 | 296 | 10 | EXT |  | 0.89 | (c)
10428.545 | 1.71 | 1.682 | -9.51 | -9.538 | -1026 | -812 | -800 | 575 | 1682 | 1004 |  | CORR | GENE | 02:37 | 03:11 | 03:13 | 62 | 451 | 12 | EXT |  | 0.89 | (c)
10438.962 | 0.907 | 0.864 | -9.783 | -9.826 | -338 | -142 | -175 | 13 | 864 | 1005 |  | CORR | GENE | 03:27 | 03:59 | 03:53 | 59 | 325 | 10 | EXT |  | 0.89 | (c)
10439.622 | 1.567 | 1.496 | -9.123 | -9.194 | -375 | 101 | 129 | 0 | 1496 | 1005 |  | CORR | GENE | 03:21 | 04:38 | 04:42 | 127 | 1008 | 11 | EXT |  | 0.9 | (c)
10440.433 | 2.378 | 2.34 | -8.312 | -8.35 | -278 | -84 | -143 | 8 | 2340 | 1005 |  | CORR | CIGR | 03:37 | 04:08 | 03:59 | 42 | 270 | 11 | EXT |  | 0.89 | (c)
10451.97 | 3.225 | 3.212 | -8.31 | -8.323 | -729 | -658 | -665 | 600 | 3212 | 1006 |  | CORR | CIGR | 06:30 | 06:41 | 06:40 | 26 | 129 | 12 | EXT |  | 0.89 | (c)
10453.56 | 4.815 | 4.786 | -6.72 | -6.749 | -813 | -714 | -727 | 641 | 4786 | 1006 |  | CORR | GENE | 06:16 | 06:32 | 06:30 | 71 | 171 | 15 | EXT |  | 0.89 | (c)
10454.618 | 5.873 | 5.84 | -5.662 | -5.695 | -46 | 212 | 166 | 0 | 5556 | 1006 |  | CORR | GENE | 08:20 | 09:02 | 08:54 | 139 | 425 | 11 | EXT |  | 0.9 | (c)
10454.805 | 6.06 | 6.035 | -5.475 | -5.5 | -350 | -241 | -280 | 210 | 5464 | 1006 |  | CORR | CIGR | 07:31 | 07:49 | 07:42 | 36 | 140 | 10 | EXT |  | 0.89 | (c)
10460.28 | 0 | -0.018 | -11.675 | -11.693 | -308 | 666 | 323 | 0 |  | 1007 | Нарушение формы кольцевого шва | GWAN |  | 04:35 | 07:12 | 06:17 | 0 | 1263 |  | EXT | Нарушение формы кольцевого шва |  | (c)
10493.623 | 9.998 | 9.961 | -1.697 | -1.734 | -85 | -4 | 26 | 0 | 1669 | 1009 |  | CORR | GENE | 09:43 | 09:56 | 10:01 | 65 | 223 | 12 | EXT |  | 0.89 | (c)
10495.32 | 0 | -0.046 | -11.225 | -11.271 | 1770 | 1908 | 1885 | 1770 |  | 1010 | Нарушение формы кольцевого шва | GWAN |  | 00:20 | 00:42 | 00:39 | 0 | 230 |  | EXT | Нарушение формы кольцевого шва |  | (c)
10495.32 | 0 | -0.038 | -11.225 | -11.263 | 323 | 858 | 729 | 323 |  | 1010 | Нарушение формы кольцевого шва | GWAN |  | 08:27 | 09:53 | 09:32 | 0 | 813 |  | EXT | Нарушение формы кольцевого шва |  | (c)
10496.847 | 1.527 | 1.519 | -9.698 | -9.706 | 54 | 121 | 125 | 54 | 1519 | 1010 |  | CORR | CIGR | 07:43 | 07:54 | 07:55 | 26 | 141 | 10 | EXT |  | 0.89 | (c)
10498.448 | 3.128 | 3.123 | -8.097 | -8.102 | 34 | 201 | 143 | 34 | 3123 | 1010 |  | CORR | CIGR | 07:40 | 08:07 | 07:57 | 40 | 217 | 13 | EXT |  | 0.89 | (c)
10499.842 | 4.522 | 4.503 | -6.703 | -6.722 | -1 | 68 | 86 | 0 | 4503 | 1010 |  | CORR | CIGR | 07:34 | 07:45 | 07:48 | 40 | 174 | 11 | EXT |  | 0.89 | (c)
10501.412 | 6.092 | 6.08 | -5.133 | -5.145 | 13 | 104 | 109 | 13 | 5114 | 1010 |  | CORR | CIGR | 07:37 | 07:51 | 07:52 | 31 | 191 | 11 | EXT |  | 0.89 | (c)
10503.687 | 8.367 | 8.367 | -2.858 | -2.858 | 48 | 159 | 145 | 48 | 2835 | 1010 |  | CORR | CIGR | 07:42 | 08:00 | 07:58 | 23 | 194 | 14 | EXT |  | 0.89 | (c)
10517.269 | 10.724 | 10.641 | -0.586 | -0.669 | -792 | -700 | -676 | 560 | 343 | 1011 |  | CORR | GENE | 08:48 | 09:02 | 09:06 | 326 | 232 | 11 | EXT |  | 0.92 | (c)
10517.798 | 11.253 | 11.179 | -0.057 | -0.131 | -702 | -668 | -669 | 635 | 6 | 1011 |  | CORR | GENE | 09:02 | 09:08 | 09:08 | 125 | 67 | 11 | EXT |  | 0.9 | (c)
10521.751 | 3.896 | 3.88 | -6.964 | -6.98 | -34 | 166 | 189 | 0 | 3880 | 1012 |  | CORR | CIGR | 09:38 | 10:10 | 10:14 | 49 | 445 | 15 | EXT |  | 0.89 | (c)
10522.061 | 4.206 | 4.129 | -6.654 | -6.731 | -754 | -546 | -468 | 183 | 4129 | 1012 |  | CORR | GENE | 07:42 | 08:15 | 08:28 | 95 | 571 | 11 | EXT |  | 0.89 | (c)
10522.749 | 4.894 | 4.862 | -5.966 | -5.998 | -768 | -651 | -663 | 558 | 4862 | 1012 |  | CORR | CIGR | 07:39 | 07:58 | 07:56 | 53 | 210 | 12 | EXT |  | 0.89 | (c)
10525.44 | 7.585 | 7.555 | -3.275 | -3.305 | 1945 | 2112 | 2086 | 1945 | 3254 | 1012 |  | CORR | CIGR | 02:57 | 03:24 | 03:20 | 51 | 281 | 10 | EXT |  | 0.89 | (c)
10552.314 | 0.244 | 0.108 | -10.986 | -11.122 | -180 | -56 | 1 | 0 | 108 | 1015 |  | CORR | GENE | 05:06 | 05:26 | 05:35 | 172 | 361 | 24 | EXT |  | 0.93 | (c)
10561.17 | 9.1 | 8.943 | -2.13 | -2.287 | 540 | 597 | 603 | 540 | 2041 | 1015 |  | DENT | GENE | 07:02 | 07:12 | 07:12 | 246 | 124 | 0.3 | N/A | Глубина вмятины: 4 мм (0,3%). Линейка: 25 см в (894 см; 07:12 ч:мин) |  | (c)
10583.934 | 9.144 | 9.129 | -1.641 | -1.656 | -318 | -108 | -165 | 11 | 1583 | 1017 |  | CORR | GENE | 03:42 | 04:16 | 04:07 | 73 | 307 | 11 | EXT |  | 0.89 | (c)
10584.582 | 9.792 | 9.723 | -0.993 | -1.062 | -719 | -654 | -610 | 500 | 961 | 1017 |  | CORR | GENE | 02:37 | 02:48 | 02:55 | 101 | 219 | 11 | EXT |  | 0.89 | (c)
10644.737 | 3.397 | 3.322 | -7.633 | -7.708 | 147 | 188 | 197 | 147 | 3322 | 1023 |  | DENT | GENE | 05:47 | 05:53 | 05:55 | 139 | 100 | 0.3 | N/A | Глубина вмятины: 4 мм (0,3%). Линейка: 14 см в (332 см; 05:53 ч:мин) Аномалия находится вблизи продольного шва. |  | (c)
10664.04 | 0 | 0 | -11.25 | -11.25 | 946 | 1217 | 1162 | 946 | 0 | 1025 | Смещение кромок | GWAN |  | 06:59 | 07:43 | 07:34 | 0 | 432 | 20 | EXT | Смещение кромок Наружу Величина смещения - 3.8 мм. Аномалия находится на упругопластическом изгибе: R=476 D, максимальное растяжение на 5.1 час. |  | (c)
10746.082 | 2.162 | 2.145 | -9.168 | -9.185 | 496 | 1131 | 890 | 496 | 2145 | 1032 |  | CORR | GENE | 03:55 | 05:38 | 04:59 | 121 | 787 | 10 | EXT |  | 0.9 | (c)
10750.338 | 6.418 | 6.337 | -4.912 | -4.993 | 656 | 710 | 722 | 656 | 4818 | 1032 |  | DENT | GENE | 04:21 | 04:30 | 04:32 | 175 | 131 | 0.5 | N/A | Глубина вмятины: 7 мм (0,5%). Линейка: 18 см в (634 см; 04:30 ч:мин) |  | (c)
10881.915 | 1.435 | 1.417 | -10.13 | -10.148 |  |  |  |  | 1417 | 1044 |  | ARTD | PITT | 04:44 | 04:47 | 04:47 | 36 | 33 |  | EXT | Эквивалент потери металла 14%. |  | (c)
10942.653 | 5.988 | 5.952 | -5.507 | -5.543 |  |  |  |  | 5467 | 1049 |  | CORR | GENE | 05:12 | 06:01 | 06:11 | 76 | 741 | 9 | EXT |  | 0.89 | (c)
10971.451 | 0.356 | 0.331 | -11.209 | -11.234 |  |  |  |  | 331 | 1052 |  | SWAN | CIGR | 06:53 | 07:04 | 07:02 | 37 | 112 |  | INT | Эквивалент потери металла 14%. |  | (c)
10972.547 | 1.452 | 1.43 | -10.113 | -10.135 |  |  |  |  | 1430 | 1052 |  | ARTD | PITT | 06:55 | 06:59 | 06:59 | 42 | 41 |  | EXT | Эквивалент потери металла 12%. |  | (c)
10974.888 | 3.793 | 3.776 | -7.772 | -7.789 |  |  |  |  | 3776 | 1052 |  | CORR | CIGR | 05:42 | 05:54 | 05:54 | 39 | 148 | 10 | EXT |  | 0.89 | (c)
10978.576 | 7.481 | 7.463 | -4.084 | -4.102 |  |  |  |  | 4063 | 1052 |  | ARTD | CIGR | 06:49 | 06:60 | 06:59 | 39 | 114 |  | EXT | Эквивалент потери металла 10%. |  | (c)
11059.436 | 8.126 | 8.11 | -3.139 | -3.155 | 471 | 521 | 520 | 471 | 3116 | 1059 |  | ARTD | CIGR | 02:41 | 02:49 | 02:49 | 39 | 99 |  | EXT | Эквивалент потери металла 12%. |  | (c)
11061.948 | 10.638 | 10.119 | -0.627 | -1.146 | 582 | 645 | 697 | 582 | 562 | 1059 |  | ARTD | GENE | 02:59 | 03:09 | 03:17 | 584 | 230 |  | EXT | Эквивалент потери металла 13%. |  | (c)
11062.575 | 0 | 0 | -11.235 | -11.235 | 1136 | 1528 | 1463 | 440 | 0 | 1060 | Смещение кромок | GWAN |  | 03:38 | 04:41 | 04:31 | 0 | 654 | 34 | EXT | Смещение кромок Наружу Величина смещения - 5.3 мм. |  | (c)
11111.101 | 3.481 | 3.438 | -7.789 | -7.832 | 1563 | 1725 | 1716 | 360 | 3438 | 1065 |  | CORR | GENE | 05:29 | 05:55 | 05:54 | 105 | 308 | 10 | EXT |  | 0.89 | (c)
11186.77 | 0 | -0.057 | -11.27 | -11.327 | 66 | 232 | 239 | 66 |  | 1072 | Нарушение формы кольцевого шва | GWAN |  | 00:39 | 01:06 | 01:07 | 0 | 346 |  | EXT | Нарушение формы кольцевого шва |  | (c)
11186.788 | 0.018 | 0.009 | -11.252 | -11.261 | 1539 | 1668 | 1705 | 360 | 9 | 1072 |  | CORR | CIGR | 04:37 | 04:57 | 05:03 | 44 | 331 | 24 | EXT |  | 0.89 | (c)
11231.92 | 0.125 | 0.087 | -6.715 | -6.753 | 398 | 545 | 1106 | 398 | 87 | 1077 | Дефект проката | MIAN | GENE | 01:55 | 02:19 | 03:50 | 72 | 1415 |  | INT | Дефект проката Эквивалент потери металла 10%. |  | (c)
11238.635 | 0 | -0.038 | -11.315 | -11.353 | 137 | 474 | 522 | 137 |  | 1078 | Вышлифовка на шве | GWAN | GENE | 11:46 | 00:40 | 12:48 | 96 | 769 | 16 | EXT | Вышлифовка на шве |  | (c)
11241.522 | 2.887 | 2.867 | -8.428 | -8.448 | 819 | 838 | 842 | 819 | 2867 | 1078 |  | CORR | PITT | 01:36 | 01:39 | 01:39 | 39 | 45 | 15 | EXT |  | 0.89 | (c)
11245.141 | 6.506 | 6.489 | -4.809 | -4.826 | 1428 | 1478 | 1525 | 608 | 4789 | 1078 |  | CORR | CIGR | 03:14 | 03:22 | 03:30 | 37 | 195 | 10 | EXT |  | 0.89 | (c)
11249.95 | 0 | -0.058 | -11.35 | -11.408 | -906 | 396 | -86 | 735 |  | 1079 | Вышлифовка на шве | GWAN | GENE | 10:38 | 02:08 | 12:50 | 101 | 1641 | 20 | EXT | Вышлифовка на шве |  | (c)
11261.3 | 0 | 0 | -11.435 | -11.435 | 516 | 1608 | 1238 | 271 | 0 | 1080 | Смещение кромок | GWAN |  | 03:48 | 06:44 | 05:45 | 0 | 1443 | 29 | EXT | Смещение кромок Наружу Величина смещения - 4.5 мм. |  | (c)
11284.05 | 0 | -0.046 | -11.1 | -11.146 | -1411 | -696 | -773 | 134 |  | 1082 | Вышлифовка на шве | GWAN | GENE | 09:56 | 11:51 | 11:39 | 74 | 1277 | 24 | EXT | Вышлифовка на шве |  | (c)
11317.865 | 0 | -0.031 | -11.43 | -11.461 | [5 empty] | 1085 | Нарушение формы кольцевого шва | GWAN |  | 05:20 | 05:40 | 05:53 | 0 | 410 |  | EXT | Нарушение формы кольцевого шва Аномалия находится на упругопластическом изгибе: R=662 D, максимальное растяжение на 0.1 час. |  | (c)
11317.865 | 0 | -0.032 | -11.43 | -11.462 | [5 empty] | 1085 | Нарушение формы кольцевого шва | GWAN |  | 06:56 | 07:16 | 07:24 | 0 | 349 |  | EXT | Нарушение формы кольцевого шва Аномалия находится на упругопластическом изгибе: R=662 D, максимальное растяжение на 0.1 час. |  | (c)
11344.522 | 3.987 | 3.937 | -7.573 | -7.623 |  |  |  |  | 3937 | 1087 |  | CORR | GENE | 07:10 | 08:02 | 07:53 | 142 | 540 | 11 | EXT |  | 0.9 | (c)
11357.031 | 4.936 | 4.925 | -6.184 | -6.195 | -2013 | -1990 | -1991 | 218 | 4925 | 1088 |  | CORR | CIGR | 04:06 | 04:09 | 04:09 | 21 | 43 | 9 | EXT |  | 0.89 | (c)
11411.971 | 3.301 | 3.294 | -8.064 | -8.071 | -971 | -912 | -923 | 876 | 3294 | 1093 |  | CORR | CIGR | 08:45 | 08:55 | 08:53 | 26 | 95 | 10 | EXT |  | 0.89 | (c)
11412.139 | 3.469 | 3.456 | -7.896 | -7.909 | -1332 | -1281 | -1295 | 898 | 3456 | 1093 |  | CORR | CIGR | 07:47 | 07:55 | 07:53 | 21 | 74 | 13 | EXT |  | 0.89 | (c)
11412.295 | 3.625 | 3.613 | -7.74 | -7.752 | -1201 | -1201 | -1192 | 1029 | 3613 | 1093 |  | CORR | AXGR | 08:08 | 08:08 | 08:10 | 72 | 18 | 11 | EXT |  | 0.89 | (c)
11413.042 | 4.372 | 4.364 | -6.993 | -7.001 | -1245 | -1224 | -1226 | 986 | 4364 | 1093 |  | CORR | CIGR | 08:01 | 08:04 | 08:04 | 16 | 38 | 10 | EXT |  | 0.89 | (c)
11417.517 | 8.847 | 8.832 | -2.518 | -2.533 | -790 | -687 | -720 | 649 | 2508 | 1093 |  | CORR | CIGR | 09:14 | 09:31 | 09:26 | 25 | 141 | 10 | EXT |  | 0.89 | (c)
11423.496 | 3.461 | 3.391 | -7.304 | -7.374 | -1306 | -1207 | -1100 | 895 | 3391 | 1094 |  | CORR | GENE | 08:33 | 08:49 | 09:06 | 122 | 411 | 9 | EXT |  | 0.89 | (c)
11475.686 | 10.481 | 10.46 | -0.859 | -0.88 | 1211 | 1316 | 1430 | 1211 | 820 | 1098 |  | CORR | GENE | 02:45 | 03:02 | 03:20 | 60 | 438 | 9 | EXT |  | 0.89 | (c)
11478.991 | 2.446 | 2.426 | -9.074 | -9.094 | 1121 | 1244 | 1241 | 1121 | 2426 | 1099 |  | CORR | GENE | 09:03 | 09:23 | 09:22 | 65 | 240 | 11 | EXT |  | 0.89 | (c)
11488.065 | 0 | -0.032 | -10.755 | -10.787 | -1603 | -1331 | -1444 | 1285 |  | 1100 | Нарушение формы кольцевого шва | GWAN |  | 05:04 | 05:48 | 05:29 | 0 | 319 |  | EXT | Нарушение формы кольцевого шва |  | (c)
11498.82 | 0 | -0.023 | -11.19 | -11.213 | -1372 | -891 | 14 | 0 |  | 1101 | Нарушение формы кольцевого шва | GWAN |  | 02:18 | 03:36 | 06:02 | 0 | 2772 |  | EXT | Нарушение формы кольцевого шва |  | (c)
11538.94 | 5.59 | 5.575 | -5.995 | -6.01 | -720 | -653 | -665 | 609 | 5575 | 1104 |  | CORR | CIGR | 09:03 | 09:14 | 09:12 | 25 | 111 | 10 | EXT |  | 0.89 | (c)
11544.148 | 10.798 | 10.784 | -0.787 | -0.801 | -764 | -719 | -575 | 385 | 756 | 1104 |  | CORR | CIGR | 08:56 | 09:03 | 09:26 | 45 | 379 | 10 | EXT |  | 0.89 | (c)
11546.706 | 1.771 | 1.74 | -9.924 | -9.955 | 1877 | 1966 | 1994 | 1877 | 1740 | 1105 |  | CORR | GENE | 08:01 | 08:15 | 08:20 | 58 | 233 | 9 | EXT |  | 0.89 | (c)
11637.975 | 10.32 | 10.299 | -0.545 | -0.566 | -1206 | -1194 | -1194 | 1025 | 522 | 1113 | Металлургический дефект | MIAN | PITT | 07:07 | 07:09 | 07:09 | 44 | 23 |  | EXT | Металлургический дефект Эквивалент потери металла 12%. |  | (c)
11643.211 | 4.691 | 4.663 | -6.629 | -6.657 | 1708 | 1915 | 1969 | 0 | 4663 | 1114 |  | CORR | GENE | 07:21 | 07:54 | 08:03 | 65 | 522 | 11 | EXT |  | 0.89 | (c)
11749.925 | 0 | -0.042 | -11.59 | -11.632 | 982 | 1464 | 1325 | 982 |  | 1124 | Нарушение формы кольцевого шва | GWAN |  | 11:50 | 01:08 | 12:45 | 0 | 686 |  | EXT | Нарушение формы кольцевого шва |  | (c)
11749.925 | 0 | -0.012 | -11.59 | -11.602 | 2138 | -2064 | -2124 | 1925 |  | 1124 | Нарушение формы кольцевого шва | GWAN |  | 02:57 | 03:39 | 03:29 | 0 | 398 |  | EXT | Нарушение формы кольцевого шва |  | (c)
11876.17 | 0.045 | 0.006 | -11.4 | -11.439 | -457 | -362 | -182 | 0 | 6 | 1135 |  | ARTD | CIGR | 03:43 | 03:58 | 04:27 | 44 | 550 |  | EXT | Технологический шов. |  | (c)
11976.725 | 9.29 | 9.193 | -2.16 | -2.257 | 1471 | 1582 | 1674 | 1471 | 2113 | 1143 |  | DENT | GENE | 04:11 | 04:29 | 04:44 | 144 | 406 | 0.3 | N/A | Глубина вмятины: 4 мм (0,3%). Линейка: 14 см в (919 см; 04:29 ч:мин) |  | (c)
12209.627 | 4.877 | 4.82 | -6.788 | -6.845 | -777 | -711 | -689 | 600 | 4820 | 1164 |  | DENT | GENE | 02:09 | 02:20 | 02:23 | 193 | 178 | 0.4 | N/A | Глубина вмятины: 5 мм (0,4%). Линейка: 19 см в (482 см; 02:20 ч:мин) |  | (c)
12268.015 | 6.125 | 5.998 | -5.5 | -5.627 | -36 | -7 | -14 | 0 | 5359 | 1169 |  | LWAN | AXGR | 02:48 | 02:53 | 02:52 | 268 | 44 |  | EXT | Эквивалент потери металла 13%. |  | (c)
12277.663 | 4.148 | 4.071 | -7.477 | -7.554 | 633 | 694 | 689 | 633 | 4071 | 1170 |  | DENT | GENE | 09:29 | 09:39 | 09:38 | 148 | 111 | 0.5 | N/A | Глубина вмятины: 7 мм (0,5%). Линейка: 15 см в (407 см; 09:39 ч:мин) |  | (c)
12353.616 | 11.191 | 11.18 | -0.309 | -0.32 |  |  |  |  | 295 | 1176 |  | SWAN | CIGR | 03:07 | 03:14 | 03:16 | 25 | 106 |  | INT | Эквивалент потери металла 14%. |  | (c)
12365.435 | 0 | -0.048 | -11.47 | -11.518 | -354 | -102 | -135 | 0 |  | 1178 | Вышлифовка на шве | GWAN | GENE | 00:00 | 00:41 | 00:36 | 79 | 438 | 13 | EXT | Вышлифовка на шве |  | (c)
12365.435 | 0 | -0.008 | -11.47 | -11.478 | 2038 | -2143 | -2208 | 0 |  | 1178 | Нарушение формы кольцевого шва | GWAN |  | 06:26 | 07:12 | 07:01 | 0 | 430 |  | EXT | Нарушение формы кольцевого шва |  | (c)
12376.905 | 0 | -0.051 | -11.145 | -11.196 | -1032 | -847 | -822 | 612 |  | 1179 | Вышлифовка на шве | GWAN | GENE | 00:02 | 00:31 | 00:36 | 85 | 420 | 11 | EXT | Вышлифовка на шве |  | (c)
12422.08 | 0 | -0.046 | -11.455 | -11.501 | 801 | 975 | 987 | 801 |  | 1183 | Нарушение формы кольцевого шва | GWAN |  | 09:37 | 10:05 | 10:07 | 0 | 373 |  | EXT | Нарушение формы кольцевого шва Аномалия находится на отводе. |  | (c)
12468.18 | 0.025 | 0.02 | -11.415 | -11.42 | -1345 | -1240 | -1255 | 1165 | 20 | 1187 |  | CORR | CIGR | 06:31 | 06:48 | 06:46 | 21 | 180 | 16 | EXT |  | 0.89 | (c)
12513.305 | 0 | -0.036 | -4.125 | -4.161 | -1667 | -597 | -832 | 3 |  | 1191 | Нарушение формы кольцевого шва | GWAN |  | 10:00 | 00:53 | 12:15 | 0 | 1670 |  | EXT | Нарушение формы кольцевого шва |  | (c)
12528.86 | 0 | -0.031 | -11.21 | -11.241 | -497 | -358 | -305 | 113 |  | 1193 | Нарушение формы кольцевого шва | GWAN |  | 08:01 | 08:23 | 08:32 | 0 | 384 |  | EXT | Нарушение формы кольцевого шва |  | (c)
12571.853 | 8.808 | 8.783 | -2.852 | -2.877 | 1913 | 2028 | 2037 | 1913 | 2839 | 1196 |  | GOUG | CIGR | 03:18 | 03:36 | 03:38 | 38 | 248 | 10 | EXT | Задир. |  | (c)
12572.257 | 9.212 | 9.203 | -2.448 | -2.457 | -799 | -779 | -780 | 760 | 2438 | 1196 |  | ARTD | CIGR | 08:00 | 08:03 | 08:03 | 19 | 39 |  | EXT | Эквивалент потери металла 11%. |  | (c)
12573.433 | 10.388 | 10.333 | -1.272 | -1.327 | 1825 | 2059 | 1990 | 1825 | 1259 | 1196 |  | GOUG | GENE | 03:04 | 03:41 | 03:30 | 68 | 330 | 10 | EXT | Задир. |  | (c)
12577.233 | 2.528 | 2.519 | -9.107 | -9.116 | 208 | 285 | 296 | 208 | 2519 | 1197 |  | GOUG | CIGR | 03:15 | 03:28 | 03:30 | 19 | 177 | 20 | EXT | Задир. |  | (b)
12578.811 | 4.106 | 4.099 | -7.529 | -7.536 | 200 | 264 | 271 | 200 | 4099 | 1197 |  | GOUG | CIGR | 03:14 | 03:25 | 03:26 | 23 | 142 | 19 | EXT | Задир. |  | (b)
12590.897 | 4.557 | 4.54 | -7.073 | -7.09 | 989 | 1058 | 1064 | 989 | 4540 | 1198 |  | CORR | CIGR | 11:36 | 11:47 | 11:48 | 41 | 150 | 13 | EXT |  | 0.89 | (c)
12592.401 | 6.061 | 6.02 | -5.569 | -5.61 | 2120 | 2216 | 2206 | 2120 | 5539 | 1198 |  | CORR | GENE | 02:38 | 02:54 | 02:52 | 71 | 173 | 12 | EXT |  | 0.89 | (c)
12592.905 | 6.565 | 6.461 | -5.065 | -5.169 | -495 | -102 | -47 | 0 | 4927 | 1198 |  | CORR | GENE | 07:36 | 08:40 | 08:49 | 242 | 895 | 9 | EXT |  | 0.91 | (c)
12597.866 | 11.526 | 11.502 | -0.104 | -0.128 | 1416 | 1480 | 1488 | 1416 | 94 | 1198 |  | CORR | CIGR | 00:45 | 00:55 | 00:56 | 34 | 143 | 11 | EXT |  | 0.89 | (c)
12600.133 | 2.163 | 1.914 | -9.472 | -9.721 | -1325 | -1298 | -1309 | 1293 | 1914 | 1199 |  | CORR | AXGR | 02:20 | 02:25 | 02:23 | 392 | 32 | 11 | EXT |  | 0.93 | (c)
12600.328 | 2.358 | 2.33 | -9.277 | -9.305 | 46 | 189 | 216 | 46 | 2330 | 1199 |  | CORR | GENE | 06:02 | 06:25 | 06:29 | 73 | 340 | 10 | EXT |  | 0.89 | (c)
12602.605 | 4.635 | 4.613 | -7 | -7.022 | 1288 | 1400 | 1396 | 1288 | 4613 | 1199 |  | CORR | CIGR | 09:22 | 09:40 | 09:40 | 56 | 216 | 10 | EXT |  | 0.89 | (c)
12613.309 | 3.704 | 3.676 | -7.846 | -7.874 | 2099 | -2201 | 2223 | 2099 | 3676 | 1200 |  | CORR | GENE | 07:50 | 08:16 | 08:10 | 79 | 248 | 11 | EXT |  | 0.89 | (c)
12631.504 | 10.349 | 10.333 | -0.996 | -1.012 | -302 | -172 | -187 | 73 | 965 | 1201 |  | CORR | CIGR | 01:37 | 01:58 | 01:55 | 47 | 229 | 11 | EXT | Аномалия находится на упругопластическом изгибе: R=430 D, максимальное растяжение на 5.7 час. | 0.89 | (c)
12633.378 | 0.878 | 0.794 | -10.472 | -10.556 | -535 | -463 | -342 | 149 | 794 | 1202 |  | CORR | GENE | 02:10 | 02:22 | 02:41 | 97 | 386 | 10 | EXT | Аномалия находится на упругопластическом изгибе: R=414 D, максимальное растяжение на 5.7 час. | 0.89 | (c)
12633.659 | 1.159 | 1.061 | -10.191 | -10.289 | -474 | -410 | -298 | 123 | 1061 | 1202 |  | CORR | GENE | 02:20 | 02:30 | 02:48 | 143 | 351 | 12 | EXT | Аномалия находится на упругопластическом изгибе: R=414 D, максимальное растяжение на 5.7 час. | 0.9 | (c)
12636.849 | 4.349 | 4.283 | -7.001 | -7.067 | -772 | -699 | -594 | 417 | 4283 | 1202 |  | CORR | GENE | 01:32 | 01:44 | 02:00 | 73 | 355 | 8 | EXT | Аномалия находится на упругопластическом изгибе: R=432 D, максимальное растяжение на 5.7 час. | 0.89 | (c)
12647.287 | 3.437 | 3.413 | -8.003 | -8.027 | -689 | -532 | -552 | 414 | 3413 | 1203 |  | CORR | GENE | 08:38 | 09:03 | 08:60 | 68 | 275 | 15 | EXT | Аномалия находится на упругопластическом изгибе: R=926 D, максимальное растяжение на 5.4 час. | 0.89 | (c)
12677.848 | 11.098 | 11.006 | -0.422 | -0.514 | -868 | -505 | -464 | 60 | 335 | 1205 |  | CORR | GENE | 08:25 | 09:24 | 09:30 | 179 | 808 | 14 | EXT |  | 0.91 | (c)
12678.899 | 0.629 | 0.578 | -11.056 | -11.107 | -552 | -494 | -361 | 170 | 578 | 1206 |  | CORR | GENE | 02:43 | 02:53 | 03:14 | 119 | 382 | 12 | EXT |  | 0.9 | (c)
12683.279 | 5.009 | 5 | -6.676 | -6.685 | 1538 | 1603 | 1581 | 1538 | 5000 | 1206 |  | CORR | CIGR | 08:21 | 08:31 | 08:28 | 19 | 86 | 12 | EXT |  | 0.89 | (c)
12688.112 | 9.842 | 9.783 | -1.843 | -1.902 | -673 | -553 | -594 | 516 | 1683 | 1206 |  | CORR | GENE | 02:24 | 02:43 | 02:36 | 219 | 157 | 10 | EXT |  | 0.91 | (c)
12691.622 | 1.667 | 1.667 | -9.413 | -9.413 | -1219 | -1176 | -1168 | 1117 | 1667 | 1207 |  | CORR | CIGR | 08:36 | 08:43 | 08:44 | 29 | 102 | 12 | EXT | Аномалия находится на упругопластическом изгибе: R=885 D, максимальное растяжение на 0.7 час. | 0.89 | (c)
12692.376 | 2.421 | 2.355 | -8.659 | -8.725 | -1292 | -1118 | -1019 | 746 | 2355 | 1207 |  | CORR | GENE | 08:24 | 08:52 | 09:08 | 101 | 546 | 13 | EXT | Аномалия находится на упругопластическом изгибе: R=793 D, максимальное растяжение на 0.6 час. | 0.9 | (c)
12696.221 | 6.266 | 6.248 | -4.814 | -4.832 | -1463 | -1235 | -1238 | 1014 | 4756 | 1207 |  | CORR | GENE | 07:56 | 08:33 | 08:33 | 76 | 449 | 10 | EXT | Аномалия находится на упругопластическом изгибе: R=577 D, максимальное растяжение на 0.4 час. | 0.89 | (c)
12697.002 | 7.047 | 7.002 | -4.033 | -4.078 | -1470 | -1325 | -1218 | 966 | 3991 | 1207 |  | CORR | GENE | 07:55 | 08:19 | 08:36 | 87 | 504 | 10 | EXT | Аномалия находится на упругопластическом изгибе: R=543 D, максимальное растяжение на 0.4 час. | 0.89 | (c)
12699.24 | 9.285 | 9.24 | -1.795 | -1.84 | -1306 | -1007 | -1068 | 830 | 1752 | 1207 |  | CORR | GENE | 08:22 | 09:10 | 09:00 | 88 | 476 | 15 | EXT | Аномалия находится на упругопластическом изгибе: R=438 D, максимальное растяжение на 0.5 час. | 0.89 | (c)
12699.557 | 9.602 | 9.403 | -1.478 | -1.677 | -1303 | -1291 | -1269 | 1235 | 1363 | 1207 |  | CORR | GENE | 08:22 | 08:24 | 08:28 | 314 | 68 | 11 | EXT | Аномалия находится на упругопластическом изгибе: R=431 D, максимальное растяжение на 0.5 час. | 0.92 | (c)
12712.33 | 0 | -0.02 | -11.325 | -11.345 | -2187 | -1573 | -1794 | 1402 |  | 1209 | Нарушение формы кольцевого шва | GWAN |  | 05:28 | 07:07 | 06:32 | 0 | 784 |  | EXT | Нарушение формы кольцевого шва Аномалия находится на упругопластическом изгибе: R=940 D, максимальное растяжение на 1.2 час. |  | (c)
12716.804 | 4.474 | 4.419 | -6.851 | -6.906 | -1170 | -1086 | -963 | 756 | 4419 | 1209 |  | CORR | GENE | 08:12 | 08:26 | 08:46 | 75 | 414 | 11 | EXT |  | 0.89 | (c)
12727.148 | 3.493 | 3.477 | -7.817 | -7.833 | 925 | 1163 | 1081 | 925 | 3477 | 1210 |  | CORR | GENE | 02:57 | 03:36 | 03:22 | 65 | 313 | 10 | EXT | Аномалия находится на упругопластическом изгибе: R=616 D, максимальное растяжение на 3.7 час. | 0.89 | (c)
12736.529 | 1.564 | 1.547 | -9.496 | -9.513 | -1628 | -1554 | -1431 | 1234 | 1547 | 1211 |  | CORR | CIGR | 01:57 | 02:09 | 02:29 | 47 | 394 | 13 | EXT | Аномалия находится на упругопластическом изгибе: R=612 D, максимальное растяжение на 3.8 час. | 0.89 | (c)
12889.1 | 4.59 | 4.543 | -7.095 | -7.142 | -1773 | -1541 | -1463 | 1153 | 4543 | 1224 |  | CORR | GENE | 01:43 | 02:20 | 02:33 | 76 | 620 | 10 | EXT | Аномалия находится на упругопластическом изгибе: R=358 D, максимальное растяжение на 6.1 час. | 0.89 | (c)
12890.742 | 6.232 | 6.203 | -5.453 | -5.482 | -1319 | -1220 | -1199 | 1080 | 5424 | 1224 |  | CORR | GENE | 02:56 | 03:12 | 03:15 | 58 | 240 | 11 | EXT | Аномалия находится на упругопластическом изгибе: R=410 D, максимальное растяжение на 6.1 час. | 0.89 | (c)
12903.102 | 6.907 | 6.846 | -4.643 | -4.704 | 654 | 879 | 901 | 654 | 4615 | 1225 |  | CORR | GENE | 02:01 | 02:38 | 02:41 | 89 | 495 | 10 | EXT | Аномалия находится на упругопластическом изгибе: R=404 D, максимальное растяжение на 6.6 час. | 0.89 | (c)
12903.838 | 7.643 | 7.623 | -3.907 | -3.927 | 916 | 1134 | 1118 | 916 | 3875 | 1225 |  | CORR | CIGR | 02:44 | 03:19 | 03:16 | 52 | 405 | 8 | EXT | Аномалия находится на упругопластическом изгибе: R=409 D, максимальное растяжение на 6.7 час. | 0.89 | (c)
12938.136 | 7.411 | 7.379 | -4.224 | -4.256 | 1422 | 1493 | 1584 | 1422 | 4202 | 1228 |  | CORR | CIGR | 02:57 | 03:08 | 03:23 | 54 | 324 | 13 | EXT | Аномалия находится на упругопластическом изгибе: R=536 D, максимальное растяжение на 11.6 час. | 0.89 | (c)
12938.272 | 7.547 | 7.525 | -4.088 | -4.11 | 1142 | 1213 | 1268 | 1142 | 4074 | 1228 |  | CORR | CIGR | 02:12 | 02:23 | 02:32 | 36 | 252 | 11 | EXT | Аномалия находится на упругопластическом изгибе: R=536 D, максимальное растяжение на 11.6 час. | 0.89 | (c)
12938.431 | 7.706 | 7.681 | -3.929 | -3.954 | 1422 | 1496 | 1508 | 1422 | 3914 | 1228 |  | CORR | CIGR | 02:57 | 03:09 | 03:11 | 40 | 171 | 11 | EXT | Аномалия находится на упругопластическом изгибе: R=525 D, максимальное растяжение на 11.6 час. | 0.89 | (c)
12950.583 | 8.223 | 8.207 | -3.412 | -3.428 | -1418 | -1366 | -1376 | 1333 | 3398 | 1229 |  | CORR | CIGR | 03:47 | 03:55 | 03:54 | 30 | 86 | 7 | EXT | Аномалия находится на упругопластическом изгибе: R=415 D, максимальное растяжение на 11.1 час. | 0.89 | (c)
12950.685 | 8.325 | 8.293 | -3.31 | -3.342 | -2125 | -2036 | -1987 | 1848 | 3276 | 1229 |  | CORR | GENE | 01:53 | 02:07 | 02:15 | 66 | 277 | 10 | EXT | Аномалия находится на упругопластическом изгибе: R=415 D, максимальное растяжение на 11.1 час. | 0.89 | (c)
12953.393 | 11.033 | 11.027 | -0.602 | -0.608 | -1926 | -1833 | -1847 | 1769 | 576 | 1229 |  | CORR | CIGR | 02:25 | 02:40 | 02:38 | 32 | 157 | 11 | EXT | Аномалия находится на упругопластическом изгибе: R=466 D, максимальное растяжение на 10.8 час. | 0.89 | (c)
12957.246 | 3.251 | 3.183 | -8.444 | -8.512 | -986 | -919 | -864 | 742 | 3183 | 1230 |  | CORR | GENE | 08:35 | 08:45 | 08:54 | 105 | 244 | 10 | EXT | Аномалия находится на упругопластическом изгибе: R=620 D, максимальное растяжение на 10.2 час. | 0.89 | (c)
12957.576 | 3.581 | 3.544 | -8.114 | -8.151 | 1063 | 1158 | 1180 | 1063 | 3544 | 1230 |  | CORR | CIGR | 02:05 | 02:21 | 02:24 | 46 | 234 | 12 | EXT | Аномалия находится на упругопластическом изгибе: R=647 D, максимальное растяжение на 10.1 час. | 0.89 | (c)
12958.051 | 4.056 | 3.923 | -7.639 | -7.772 | -1044 | -950 | -802 | 560 | 3923 | 1230 |  | CORR | GENE | 08:25 | 08:40 | 09:04 | 147 | 484 | 10 | EXT | Аномалия находится на упругопластическом изгибе: R=661 D, максимальное растяжение на 10.1 час. | 0.9 | (c)
12958.784 | 4.789 | 4.742 | -6.906 | -6.953 | -970 | -860 | -842 | 715 | 4742 | 1230 |  | CORR | GENE | 08:37 | 08:55 | 08:58 | 73 | 255 | 9 | EXT | Аномалия находится на упругопластическом изгибе: R=706 D, максимальное растяжение на 9.9 час. | 0.89 | (c)
12980.35 | 3.02 | 2.991 | -8.615 | -8.644 | 339 | 577 | 559 | 339 | 2991 | 1232 |  | CORR | GENE | 02:11 | 02:49 | 02:47 | 131 | 441 | 10 | EXT |  | 0.9 | (c)
13039.825 | 6.84 | 6.816 | -4.57 | -4.594 | 398 | 528 | 511 | 398 | 4548 | 1237 |  | CORR | CIGR | 10:29 | 10:50 | 10:47 | 46 | 226 | 13 | EXT | Аномалия находится на отводе. | 0.89 | (c)
13047.88 | 3.485 | 2.951 | -7.795 | -8.329 | 1578 | 1641 | 1657 | 1578 | 2951 | 1238 |  | GOUG | GENE | 03:56 | 04:06 | 04:08 | 775 | 159 | 10 | EXT | Зона задиров. |  | (c)
13132.673 | 7.453 | 7.425 | -3.962 | -3.99 | -1697 | -1673 | -1651 | 1605 | 3952 | 1245 |  | CORR | CIGR | 05:14 | 05:18 | 05:22 | 38 | 92 | 11 | EXT | Аномалия находится на отводе. | 0.74 | (c)
13238.57 | 0 | -0.016 | -11.25 | -11.266 | -2035 | -1908 | -1720 | 1404 |  | 1256 | Нарушение формы кольцевого шва | GWAN |  | 04:06 | 04:27 | 04:57 | 0 | 631 |  | EXT | Нарушение формы кольцевого шва |  | (c)
13238.57 | 0 | -0.027 | -11.25 | -11.277 | 220 | 423 | 452 | 220 |  | 1256 | Нарушение формы кольцевого шва | GWAN |  | 10:10 | 10:43 | 10:47 | 0 | 464 |  | EXT | Нарушение формы кольцевого шва |  | (c)
13269.47 | 0 | 0 | -6.16 | -6.16 | -879 | -179 | -307 | 0 | 0 | 1259 | Смещение кромок | GWAN |  | 00:25 | 02:18 | 01:58 | 0 | 1145 | 19 | EXT | Смещение кромок Наружу Величина смещения - 2.9 мм. |  | (c)
13269.47 | 0 | 0 | -6.16 | -6.16 | 1071 | 1479 | 1326 | 1071 | 0 | 1259 | Смещение кромок | GWAN |  | 05:40 | 06:46 | 06:21 | 0 | 510 | 24 | EXT | Смещение кромок Наружу Величина смещения - 3.8 мм. |  | (c)
13273.64 | 4.17 | 4.155 | -1.99 | -2.005 | 648 | 710 | 715 | 648 | 1967 | 1259 |  | CORR | CIGR | 04:32 | 04:42 | 04:42 | 38 | 134 | 11 | EXT |  | 0.89 | (c)
13275.317 | 5.847 | 5.82 | -0.313 | -0.34 | -753 | -464 | -520 | 287 | 281 | 1259 | Дефект проката | MIAN | GENE | 00:46 | 01:32 | 01:23 | 59 | 466 |  | INT | Дефект проката Эквивалент потери металла 11%. |  | (c)
13315.622 | 10.877 | 10.861 | -0.538 | -0.554 | 192 | 250 | 246 | 192 | 538 | 1263 |  | CORR | CIGR | 08:03 | 08:13 | 08:12 | 16 | 108 | 12 | EXT |  | 0.89 | (c)
13374.376 | 1.021 | 0.98 | -10.689 | -10.73 | -241 | -124 | -150 | 60 | 980 | 1269 | Дефект проката | MIAN | GENE | 05:11 | 05:30 | 05:25 | 85 | 181 |  | INT | Дефект проката Эквивалент потери металла 10%. |  | (c)
13407.925 | 0 | -0.022 | -11.225 | -11.247 | 139 | 334 | 383 | 139 |  | 1272 | Нарушение формы кольцевого шва | GWAN |  | 07:59 | 08:30 | 08:38 | 0 | 488 |  | EXT | Нарушение формы кольцевого шва |  | (c)
13442.47 | 0 | 0 | -11.68 | -11.68 | -105 | 193 | 222 | 0 | 0 | 1275 | Смещение кромок | GWAN |  | 06:35 | 07:24 | 07:28 | 0 | 653 | 27 | EXT | Смещение кромок Наружу Величина смещения - 4.2 мм. |  | (c)
13477.49 | 0 | -0.028 | -10.66 | -10.688 | -1623 | -1313 | -1371 | 1119 |  | 1278 | Нарушение формы кольцевого шва | GWAN |  | 01:29 | 02:19 | 02:09 | 0 | 504 |  | EXT | Нарушение формы кольцевого шва Аномалия находится на отводе. |  | (c)
13477.49 | 0 | -0.018 | -10.66 | -10.678 | 83 | 579 | 681 | 83 |  | 1278 | Нарушение формы кольцевого шва | GWAN |  | 06:04 | 07:24 | 07:41 | 0 | 1194 |  | EXT | Нарушение формы кольцевого шва Аномалия находится на отводе. |  | (c)
13477.49 | 0 | -0.03 | -10.66 | -10.69 | 1500 | 1776 | 1817 | 1500 |  | 1278 | Нарушение формы кольцевого шва | GWAN |  | 09:53 | 10:37 | 10:44 | 0 | 634 |  | EXT | Нарушение формы кольцевого шва Аномалия находится на отводе. |  | (c)
13488.15 | 0 | -0.039 | -11.54 | -11.579 | 1187 | 1685 | 1558 | 1187 |  | 1279 | Вышлифовка на шве | GWAN | GENE | 08:38 | 09:59 | 09:38 | 69 | 741 | 13 | EXT | Вышлифовка на шве Аномалия находится на отводе. |  | (c)
13499.69 | 0 | -0.036 | -11.675 | -11.711 | -735 | -237 | -266 | 202 |  | 1280 | Нарушение формы кольцевого шва | GWAN |  | 11:58 | 01:18 | 13:14 | 0 | 937 |  | EXT | Нарушение формы кольцевого шва Аномалия находится на отводе. |  | (c)
13528.407 | 5.682 | 5.537 | -5.968 | -6.113 | 256 | 319 | 317 | 256 | 5537 | 1282 |  | DENT | GENE | 08:17 | 08:27 | 08:27 | 194 | 122 | 0.4 | N/A | Глубина вмятины: 5 мм (0,4%). Линейка: 19 см в (554 см; 08:27 ч:мин) |  | (c)
13569.4 | 0 | -0.019 | -11.47 | -11.489 | -566 | 456 | 55 | 0 |  | 1286 | Нарушение формы кольцевого шва | GWAN |  | 04:27 | 07:12 | 06:07 | 0 | 1242 |  | EXT | Нарушение формы кольцевого шва |  | (c)
13570.197 | 0.797 | 0.728 | -10.673 | -10.742 | 513 | 596 | 596 | 513 | 728 | 1286 |  | DENT | GENE | 07:21 | 07:35 | 07:35 | 122 | 167 | 0.3 | N/A | Глубина вмятины: 4 мм (0,3%). Линейка: 12 см в (73 см; 07:35 ч:мин) |  | (c)
13694.281 | 10.911 | 10.862 | -0.669 | -0.718 |  |  |  |  | 632 | 1296 |  | ARTD | GENE | 08:25 | 08:29 | 08:30 | 86 | 61 |  | EXT | Эквивалент потери металла 10%. |  | (c)
13740.5 | 0 | -0.037 | -11.555 | -11.592 | [5 empty] | 1301 | Вышлифовка на шве | GWAN | GENE | 01:28 | 02:17 | 02:10 | 73 | 525 | 13 | EXT | Вышлифовка на шве |  | (c)
13775.21 | 0 | -0.032 | -11.565 | -11.597 | [5 empty] | 1304 | Вышлифовка на шве | GWAN | GENE | 10:37 | 11:19 | 11:15 | 65 | 469 | 13 | EXT | Вышлифовка на шве |  | (c)
13809.86 | 0 | -0.027 | -11.51 | -11.537 | [5 empty] | 1307 | Нарушение формы кольцевого шва | GWAN |  | 01:34 | 01:55 | 02:10 | 0 | 447 |  | EXT | Нарушение формы кольцевого шва |  | (c)
13852.283 | 8.163 | 8.059 | -3.217 | -3.321 |  |  |  |  | 2984 | 1310 |  | SWCR | GENE | 05:23 | 05:48 | 06:06 | 337 | 534 | 45 | INT | Вдоль оси шва. |  | (a)
13878.54 | 0 | -0.013 | -10.87 | -10.883 | -2068 | -1934 | -1896 | 163 |  | 1313 | Нарушение формы кольцевого шва | GWAN |  | 06:01 | 06:23 | 06:29 | 0 | 344 |  | EXT | Нарушение формы кольцевого шва Аномалия находится на упругопластическом изгибе: R=824 D, максимальное растяжение на 11.5 час. |  | (c)
13921.544 | 10.014 | 9.651 | -1.016 | -1.379 | 676 | 848 | 789 | 676 | 820 | 1316 |  | ARTD | GENE | 10:56 | 11:24 | 11:14 | 559 | 225 |  | EXT | Эквивалент потери металла 10%. |  | (c)
13966.468 | 9.898 | 9.839 | -1.592 | -1.651 | 2209 | 2224 | -2228 | 0 | 1483 | 1320 |  | LWAN | AXGR | 05:18 | 05:21 | 05:22 | 168 | 47 |  | INT | Эквивалент потери металла 10%. |  | (c)
13978.785 | 0 | -0.024 | -11.55 | -11.574 | [5 empty] | 1322 | Нарушение формы кольцевого шва | GWAN |  | 08:47 | 09:19 | 09:28 | 0 | 506 |  | EXT | Нарушение формы кольцевого шва |  | (c)
14012.985 | 0 | -0.027 | -10.955 | -10.982 | 263 | 481 | 539 | 263 |  | 1324б | Нарушение формы кольцевого шва | GWAN |  | 11:40 | 00:15 | 12:25 | 0 | 553 |  | EXT | Нарушение формы кольцевого шва |  | (c)
14080.98 | 0 | -0.019 | -10.875 | -10.894 | -280 | -82 | -81 | 0 |  | 1331 | Нарушение формы кольцевого шва | GWAN |  | 08:50 | 09:22 | 09:22 | 0 | 398 |  | EXT | Нарушение формы кольцевого шва Аномалия находится на упругопластическом изгибе: R=408 D, максимальное растяжение на 5.8 час. |  | (c)
14114.635 | 0 | -0.029 | -11.655 | -11.684 | -1247 | -845 | -789 | 331 |  | 1334 | Нарушение формы кольцевого шва | GWAN |  | 00:26 | 01:31 | 01:40 | 0 | 916 |  | EXT | Нарушение формы кольцевого шва |  | (c)
14114.635 | 0 | -0.012 | -11.655 | -11.667 | 523 | 758 | 826 | 523 |  | 1334 | Нарушение формы кольцевого шва | GWAN |  | 05:12 | 05:50 | 06:01 | 0 | 606 |  | EXT | Нарушение формы кольцевого шва |  | (c)
14203.301 | 7.256 | 6.511 | -4.384 | -5.129 | 503 | 750 | 677 | 503 | 3661 | 1341 |  | ARTD | GENE | 10:53 | 11:32 | 11:21 | 1468 | 348 |  | EXT | Эквивалент потери металла 10%. |  | (c)
14219.01 | 0 | -0.01 | -11.645 | -11.655 | -1821 | -1553 | -1573 | 1325 |  | 1343 | Нарушение формы кольцевого шва | GWAN |  | 04:50 | 05:33 | 05:30 | 0 | 495 |  | EXT | Нарушение формы кольцевого шва |  | (c)
14252.43 | 0 | -0.04 | -11.665 | -11.705 | 1853 | -1984 | -2172 | 1736 |  | 1346 | Вышлифовка на шве | GWAN | GENE | 00:50 | 02:31 | 02:00 | 76 | 872 | 10 | EXT | Вышлифовка на шве |  | (c)
14262.796 | 10.366 | 10.228 | -1.299 | -1.437 | -51 | -36 | -37 | 23 | 1208 | 1346 |  | LWAN | AXGR | 07:42 | 07:45 | 07:45 | 229 | 28 |  | EXT | Эквивалент потери металла 13%. |  | (c)
14343.83 | 0 | -0.028 | -11.315 | -11.343 | -2010 | -1436 | -1617 | 221 |  | 1354 | Нарушение формы кольцевого шва | GWAN |  | 05:23 | 06:55 | 06:26 | 0 | 786 |  | EXT | Нарушение формы кольцевого шва Аномалия находится на отводе. |  | (c)
14377.49 | 0 | -0.035 | -7.38 | -7.415 | -673 | -251 | -362 | 51 |  | 1357 | Вышлифовка на шве | GWAN | GENE | 00:19 | 01:27 | 01:09 | 54 | 623 | 14 | EXT | Вышлифовка на шве Аномалия находится на упругопластическом изгибе: R=756 D, максимальное растяжение на 7.3 час. |  | (c)
14399.272 | 2.682 | 2.663 | -1.168 | -1.187 | 242 | 429 | 390 | 242 | 1137 | 1359 |  | CORR | GENE | 09:47 | 10:17 | 10:11 | 50 | 295 | 10 | EXT | Аномалия находится на упругопластическом изгибе: R=391 D, максимальное растяжение на 11.8 час. | 0.89 | (c)
14417.828 | 10.113 | 9.966 | -1.617 | -1.764 | -1467 | -1340 | -1329 | 1191 | 1602 | 1361 |  | CORR | GENE | 05:15 | 05:36 | 05:37 | 162 | 276 | 10 | EXT | Аномалия находится на отводе. | 0.9 | (c)
14419.632 | 0.187 | 0.074 | -11.313 | -11.426 | -1201 | -939 | -1013 | 824 | 74 | 1362 |  | DENT | GENE | 05:46 | 06:28 | 06:16 | 214 | 376 | 0.4 | N/A | Глубина вмятины: 6 мм (0,4%). Линейка: 21 см в (7 см; 06:28 ч:мин) Аномалия находится на отводе. Аномалия находится вблизи кольцевого сварного шва. |  | (c)
14420.22 | 0.775 | 0.725 | -10.725 | -10.775 | -1003 | -815 | -772 | 542 | 725 | 1362 |  | CORR | GENE | 06:18 | 06:48 | 06:55 | 72 | 461 | 10 | EXT | Аномалия находится на отводе. | 0.89 | (c)
14420.37 | 0.925 | 0.909 | -10.575 | -10.591 | -1023 | -885 | -914 | 806 | 909 | 1362 |  | CORR | CIGR | 06:14 | 06:37 | 06:32 | 28 | 217 | 11 | EXT | Аномалия находится на отводе. | 0.89 | (c)
14421.286 | 1.841 | 1.775 | -9.659 | -9.725 | -1277 | -1144 | -1061 | 846 | 1775 | 1362 |  | CORR | GENE | 05:33 | 05:55 | 06:08 | 115 | 431 | 10 | EXT | Аномалия находится на отводе. | 0.9 | (c)
14421.359 | 1.914 | 1.892 | -9.586 | -9.608 | -888 | -729 | -781 | 674 | 1892 | 1362 |  | CORR | GENE | 06:36 | 07:02 | 06:53 | 71 | 214 | 11 | EXT | Аномалия находится на отводе. | 0.89 | (c)
14421.373 | 1.928 | 1.746 | -9.572 | -9.754 | -1315 | -820 | -953 | 591 | 1746 | 1362 |  | DENT | GENE | 05:27 | 06:47 | 06:26 | 321 | 724 | 0.6 | N/A | Глубина вмятины: 8 мм (0,6%). Линейка: 32 см в (175 см; 06:47 ч:мин) Аномалия находится на отводе. Аномалия находится вблизи дефекта потери металла. |  | (c)
14421.978 | 2.533 | 2.309 | -8.967 | -9.191 | -1826 | -1058 | -1371 | 916 | 2309 | 1362 |  | CORR | GENE | 04:05 | 06:09 | 05:18 | 312 | 910 | 11 | EXT | Аномалия находится на отводе. | 0.93 | (c)
14427.906 | 8.461 | 8.442 | -3.039 | -3.058 | -451 | 103 | -52 | 0 | 2904 | 1362 |  | GOUG | GENE | 07:47 | 09:16 | 08:51 | 154 | 798 | 7 | EXT | Аномалия находится на отводе. Задир. |  | (c)
14433.989 | 3.044 | 3.026 | -0.861 | -0.879 | -723 | -660 | -679 | 635 | 861 | 1363 |  | CORR | CIGR | 07:51 | 08:01 | 07:58 | 18 | 88 | 11 | EXT |  | 0.89 | (c)
14434.087 | 3.142 | 3.131 | -0.763 | -0.774 | -814 | -721 | -739 | 665 | 744 | 1363 |  | CORR | CIGR | 07:37 | 07:52 | 07:49 | 30 | 150 | 11 | EXT |  | 0.89 | (c)
14436.902 | 2.052 | 1.914 | -9.293 | -9.431 | 1736 | 1747 | 1750 | 467 | 1914 | 1364 |  | ARTD | AXGR | 04:52 | 04:54 | 04:54 | 197 | 28 |  | EXT | Эквивалент потери металла 10%. |  | (c)
14446.126 | 11.276 | 11.215 | -0.069 | -0.13 | 1852 | 1853 | 1871 | 340 | 12 | 1364 |  | CORR | AXGR | 05:11 | 05:11 | 05:14 | 118 | 38 | 11 | EXT |  | 0.89 | (c)
14450.29 | 0 | 0 | -11.41 | -11.41 | -1300 | -556 | -781 | 261 | 0 | 1366 | Смещение кромок | GWAN |  | 05:44 | 07:44 | 07:08 | 0 | 1038 | 29 | EXT | Смещение кромок Наружу Аномалия находится на отводе. Величина смещения - 4.5 мм. |  | (c)
14451.61 | 1.32 | 1.281 | -10.09 | -10.129 | 1866 | 2065 | 2076 | 1866 | 1281 | 1366 |  | GOUG | GENE | 02:15 | 02:47 | 02:49 | 94 | 419 | 10 | EXT | Аномалия находится на отводе. Зона задиров. |  | (c)
14463.275 | 1.575 | 1.541 | -9.48 | -9.514 | 1571 | 1618 | 1666 | 469 | 1541 | 1367 |  | GOUG | GENE | 02:60 | 03:07 | 03:15 | 58 | 190 | 8 | EXT | Задир. |  | (c)
14464.344 | 2.644 | 1.72 | -8.411 | -9.335 | 1628 | 1763 | 1716 | 425 | 1720 | 1367 |  | GOUG | GENE | 03:09 | 03:31 | 03:23 | 1072 | 178 | 13 | EXT | Зона задиров. |  | (c)
14472.755 | 0 | -0.03 | -11.485 | -11.515 | -753 | -519 | -492 | 231 |  | 1368 | Нарушение формы кольцевого шва | GWAN |  | 07:02 | 07:39 | 07:44 | 0 | 522 |  | EXT | Нарушение формы кольцевого шва Аномалия находится на отводе. |  | (c)
14499.273 | 5.178 | 5.048 | -6.157 | -6.287 | -954 | -546 | -532 | 109 | 5048 | 1370 |  | GOUG | GENE | 06:26 | 07:32 | 07:35 | 220 | 845 | 10 | EXT | Аномалия находится на отводе. Задир. |  | (c)
14503.323 | 9.228 | 8.772 | -2.107 | -2.563 | -1240 | -904 | -925 | 610 | 1898 | 1370 |  | DENT | GENE | 05:40 | 06:35 | 06:31 | 665 | 630 | 1.5 | N/A | Глубина вмятины: 21 мм (1,5%). Линейка: 67 см в (877 см; 06:35 ч:мин) Аномалия находится на отводе. |  | (c)
14525.418 | 8.328 | 8.244 | -3.337 | -3.421 | -2124 | -2054 | -2052 | 1981 | 3266 | 1372 |  | DENT | GENE | 04:31 | 04:42 | 04:43 | 155 | 142 | 0.9 | N/A | Глубина вмятины: 13 мм (0,9%). Линейка: 16 см в (824 см; 04:42 ч:мин) |  | (c)
14680.438 | 6.348 | 6.232 | -4.982 | -5.098 | 270 | 321 | 330 | 270 | 4878 | 1388 |  | DENT | GENE | 11:17 | 11:25 | 11:27 | 220 | 121 | 0.4 | N/A | Глубина вмятины: 6 мм (0,4%). Линейка: 22 см в (623 см; 11:25 ч:мин) |  | (c)
14822.78 | 0 | -0.047 | -11.31 | -11.357 | -1571 | -1226 | -1210 | 660 |  | 1402 | Вышлифовка на шве | GWAN | GENE | 10:19 | 11:15 | 11:17 | 88 | 722 | 14 | EXT | Вышлифовка на шве |  | (c)
14845.318 | 11.228 | 11.041 | -0.222 | -0.409 | -214 | -182 | -147 | 80 | 83 | 1403 |  | ARTD | GENE | 09:59 | 10:04 | 10:10 | 326 | 134 |  | EXT | Эквивалент потери металла 10%. |  | (c)
14955.995 | 0 | -0.034 | -11.37 | -11.404 | 664 | 835 | 846 | 664 |  | 1414 | Нарушение формы кольцевого шва | GWAN |  | 01:37 | 02:05 | 02:07 | 0 | 364 |  | EXT | Нарушение формы кольцевого шва |  | (c)
14956.388 | 0.393 | 0.371 | -10.977 | -10.999 | -123 | -106 | -104 | 85 | 371 | 1414 | Металлургический дефект | MIAN | PITT | 11:30 | 11:33 | 11:33 | 45 | 38 |  | INT | Металлургический дефект Эквивалент потери металла 15%. |  | (c)
15059.71 | 0 | -0.025 | -11.385 | -11.41 | -1214 | -889 | -973 | 732 |  | 1423 | Нарушение формы кольцевого шва | GWAN |  | 09:05 | 09:57 | 09:43 | 0 | 482 |  | EXT | Нарушение формы кольцевого шва |  | (c)
15163.095 | 0 | -0.044 | -11.655 | -11.699 | -1139 | -946 | -982 | 825 |  | 1432 | Нарушение формы кольцевого шва | GWAN |  | 01:53 | 02:24 | 02:18 | 0 | 314 |  | EXT | Нарушение формы кольцевого шва |  | (c)
15163.095 | 0 | 0 | -11.655 | -11.655 | 543 | 749 | 1011 | 543 | 0 | 1432 | Смещение кромок | GWAN |  | 06:25 | 06:58 | 07:40 | 0 | 936 | 20 | EXT | Смещение кромок Наружу Величина смещения - 3.2 мм. |  | (c)
15163.095 | 0 | 0 | -11.655 | -11.655 | 1730 | 1979 | 2128 | 1730 | 0 | 1432 | Смещение кромок | GWAN |  | 09:36 | 10:16 | 10:40 | 0 | 797 | 16 | EXT | Смещение кромок Наружу Величина смещения - 2.6 мм. |  | (c)
15267.625 | 0 | -0.037 | -11.32 | -11.357 | 2006 | -716 | -1341 | 0 |  | 1441 | Нарушение формы кольцевого шва | GWAN |  | 06:49 | 11:30 | 09:49 | 0 | 2228 |  | EXT | Нарушение формы кольцевого шва |  | (c)
15335.98 | 0 | 0 | -11.7 | -11.7 | 1455 | 1955 | 1973 | 1455 | 0 | 1447 | Смещение кромок | GWAN |  | 05:52 | 07:12 | 07:15 | 0 | 1036 | 25 | EXT | Смещение кромок Наружу Величина смещения - 3.9 мм. Аномалия находится на упругопластическом изгибе: R=513 D, максимальное растяжение на 5.9 час. |  | (c)
15370.565 | 0 | -0.032 | -11.67 | -11.702 | -1905 | -1726 | -1662 | 1419 |  | 1450 | Нарушение формы кольцевого шва | GWAN |  | 00:53 | 01:22 | 01:33 | 0 | 487 |  | EXT | Нарушение формы кольцевого шва |  | (c)
15370.565 | 0 | 0 | -11.67 | -11.67 | 403 | 676 | 883 | 403 | 0 | 1450 | Смещение кромок | GWAN |  | 07:06 | 07:50 | 08:23 | 0 | 959 | 22 | EXT | Смещение кромок Наружу Величина смещения - 3.5 мм. |  | (c)
15425.606 | 0 | -0.06 | -3.303 | -3.363 | 1349 | 1787 | 1884 | 1349 | 0 | 1454б | Внутришовный дефект | GWAN |  | 10:53 | 00:04 | 12:20 | 0 | 1069 | 14 | MID | Внутришовный дефект |  | (c)
15425.606 | 0 | 0 | -3.303 | -3.303 | -1148 | -696 | -501 | 0 | 0 | 1454б | Непровар / утяжина | GWAN |  | 04:10 | 05:23 | 05:55 | 0 | 1293 | 16 | INT | Непровар / утяжина Толщины: 15,7 / 18,7 мм |  | (b)
15425.606 | 0 | 0 | -3.303 | -3.303 | 556 | 664 | 688 | 556 | 0 | 1454б | Непровар / утяжина | GWAN |  | 08:45 | 09:03 | 09:06 | 0 | 264 | 13 | INT | Непровар / утяжина Толщины: 15,7 / 18,7 мм |  | (c)
15428.909 | 0 | 0 | -10.216 | -10.216 | 457 | 588 | 633 | 457 | 0 | 1455а | Непровар / утяжина | GWAN |  | 04:03 | 04:24 | 04:31 | 0 | 351 | 15 | INT | Непровар / утяжина Толщины: 18,7 / 15,7 мм |  | (c)
15428.909 | 0 | 0 | -10.216 | -10.216 | 1093 | 1334 | 1366 | 591 | 0 | 1455а | Непровар / утяжина | GWAN |  | 05:46 | 06:24 | 06:30 | 0 | 546 | 24 | INT | Непровар / утяжина Толщины: 18,7 / 15,7 мм |  | (b)
15428.909 | 0 | -0.026 | -10.216 | -10.242 | 1772 | 1875 | 2163 | 0 |  | 1455а | Нарушение формы кольцевого шва | GWAN |  | 07:35 | 07:52 | 08:38 | 0 | 783 |  | EXT | Нарушение формы кольцевого шва |  | (c)
15433.118 | 4.209 | 4.202 | -6.007 | -6.014 | 1838 | 1876 | 1882 | 305 | 4202 | 1455а |  | GOUG | CIGR | 07:46 | 07:52 | 07:53 | 18 | 88 | 10 | EXT | Задир. |  | (c)
15433.653 | 4.744 | 4.736 | -5.472 | -5.48 | 1800 | 1816 | 1824 | 382 | 4736 | 1455а |  | GOUG | CISL | 07:40 | 07:42 | 07:44 | 14 | 49 | 13 | EXT | Задир. |  | (c)
15437.422 | 8.513 | 8.497 | -1.703 | -1.719 | 1534 | 1613 | 1648 | 469 | 1643 | 1455а |  | GOUG | GENE | 06:57 | 07:09 | 07:15 | 76 | 228 | 8 | EXT | Задир. |  | (c)
15455.062 | 4.652 | 4.64 | -6.468 | -6.48 | 1775 | 1796 | 1796 | 413 | 4640 | 1457 |  | ARTD | PITT | 06:38 | 06:41 | 06:41 | 25 | 43 |  | EXT | Эквивалент потери металла 20%. |  | (c)
15882.915 | 0 | -0.032 | -11.435 | -11.467 | -997 | -876 | -848 | 700 |  | 1495 | Вышлифовка на шве | GWAN | GENE | 11:08 | 11:27 | 11:32 | 67 | 298 | 14 | EXT | Вышлифовка на шве |  | (c)
15898.43 | 4.08 | 3.654 | -7.47 | -7.896 | 1417 | 1717 | 1668 | 1417 | 3654 | 1496 |  | DENT | GENE | 05:11 | 05:59 | 05:51 | 683 | 501 | 0.3 | N/A | Глубина вмятины: 4 мм (0,3%). Линейка: 68 см в (365 см; 05:59 ч:мин) |  | (c)
16062.505 | 9.565 | 9.556 | -1.2 | -1.209 | -1928 | -1889 | -1887 | 303 | 1182 | 1511 |  | CORR | CIGR | 06:26 | 06:32 | 06:33 | 27 | 81 | 10 | EXT |  | 0.89 | (c)
16226.588 | 3.698 | 3.687 | -7.722 | -7.733 |  |  |  |  | 3687 | 1526 |  | SWAN | PITT | 05:01 | 05:04 | 05:04 | 32 | 42 |  | INT | Эквивалент потери металла 14%. |  | (c)
16302.617 | 0.352 | 0.343 | -10.783 | -10.792 |  |  |  |  | 343 | 1533 |  | SWAN | PITT | 07:49 | 07:53 | 07:53 | 38 | 48 |  | INT | Эквивалент потери металла 13%. |  | (c)
16340.192 | 3.727 | 3.703 | -7.758 | -7.782 | 1296 | 1521 | 1463 | 1296 | 3703 | 1536 |  | CORR | GENE | 05:40 | 06:16 | 06:07 | 66 | 334 | 10 | EXT |  | 0.89 | (c)
16764.233 | 2.113 | 2.068 | -9.197 | -9.242 |  |  |  |  | 2068 | 1573 |  | CORR | GENE | 03:07 | 03:43 | 03:48 | 84 | 506 | 10 | EXT |  | 0.89 | (c)
16764.591 | 2.471 | 2.456 | -8.839 | -8.854 |  |  |  |  | 2456 | 1573 |  | CORR | CIGR | 07:10 | 07:22 | 07:21 | 34 | 134 | 12 | EXT |  | 0.89 | (c)
16783.597 | 10.167 | 10.048 | -1.503 | -1.622 | 138 | 253 | 272 | 138 | 1410 | 1574 |  | DENT | GENE | 09:60 | 10:18 | 10:21 | 212 | 269 | 0.4 | N/A | Глубина вмятины: 5 мм (0,4%). Линейка: 21 см в (1005 см; 10:18 ч:мин) Аномалия находится вблизи продольного шва. Аномалия находится на упругопластическом изгибе. |  | (c)
16785.1 | 0 | -0.04 | -11.705 | -11.745 | 1460 | 1651 | 1645 | 1460 |  | 1575 | Нарушение формы кольцевого шва | GWAN |  | 02:09 | 02:40 | 02:39 | 0 | 371 |  | EXT | Нарушение формы кольцевого шва Аномалия находится на упругопластическом изгибе: R=426 D, максимальное растяжение на 6 час. |  | (c)
16928.844 | 5.799 | 5.785 | -5.536 | -5.55 | 1890 | 2091 | 2025 | 1890 | 5506 | 1587 |  | CORR | CIGR | 06:45 | 07:17 | 07:07 | 44 | 269 | 14 | EXT | Аномалия находится на упругопластическом изгибе: R=669 D, максимальное растяжение на 4.7 час. | 0.89 | (c)
16962.05 | 4.97 | 4.908 | -6.445 | -6.507 | -1350 | -1312 | -1321 | 1292 | 4908 | 1590 |  | GOUG | GENE | 07:26 | 07:32 | 07:30 | 240 | 57 | 9 | EXT | Задир. |  | (c)
17026.124 | 0.054 | 0.031 | -11.386 | -11.409 | -1888 | -1810 | -1668 | 1448 | 31 | 1596 |  | CORR | GENE | 06:30 | 06:43 | 07:06 | 66 | 440 | 15 | EXT |  | 0.89 | (c)
17028.038 | 1.968 | 1.919 | -9.472 | -9.521 | -2084 | -1740 | -1831 | 1579 | 1919 | 1596 |  | CORR | GENE | 05:59 | 06:54 | 06:39 | 111 | 505 | 11 | EXT |  | 0.9 | (c)
17075.065 | 2.79 | 2.711 | -8.905 | -8.984 | -1250 | -1098 | -848 | 446 | 2711 | 1600 |  | CORR | GENE | 05:60 | 06:24 | 07:05 | 98 | 804 | 11 | EXT |  | 0.89 | (c)
17090.693 | 6.723 | 6.711 | -4.827 | -4.839 | -1788 | -1699 | -1714 | 1641 | 4810 | 1601 |  | GOUG | CIGR | 00:40 | 00:54 | 00:52 | 29 | 147 | 7 | EXT | Задир. |  | (c)
17129.151 | 10.391 | 10.384 | -1.294 | -1.301 | -1481 | -1447 | -1429 | 1378 | 1275 | 1604 |  | CORR | CIGR | 11:21 | 11:26 | 11:29 | 26 | 103 | 10 | EXT |  | 0.89 | (c)
17138.841 | 8.396 | 8.345 | -3.114 | -3.165 | -922 | -797 | -697 | 472 | 2959 | 1605 |  | CORR | GENE | 10:30 | 10:51 | 11:07 | 206 | 450 | 13 | EXT |  | 0.91 | (c)
17162.767 | 9.157 | 9.144 | -2.358 | -2.371 | 642 | 659 | 665 | 642 | 2340 | 1607 |  | CORR | PITT | 07:53 | 07:56 | 07:57 | 31 | 47 | 15 | EXT |  | 0.89 | (c)
17307.157 | 5.302 | 5.174 | -6.088 | -6.216 | -292 | -60 | -134 | 0 | 5174 | 1620 |  | DENT | GENE | 10:51 | 11:29 | 11:17 | 228 | 317 | 0.6 | N/A | Глубина вмятины: 8 мм (0,6%). Линейка: 23 см в (517 см; 11:29 ч:мин) Аномалия находится вблизи продольного шва. |  | (c)
17449.096 | 8.351 | 8.066 | -3.309 | -3.594 | 832 | 1335 | 1184 | 832 | 2994 | 1632 |  | DENT | GENE | 10:33 | 11:54 | 11:30 | 600 | 703 | 0.4 | N/A | Глубина вмятины: 6 мм (0,4%). Линейка: 60 см в (807 см; 11:54 ч:мин) |  | (c)
17684.785 | 0 | -0.031 | -11.525 | -11.556 | -1101 | -849 | -884 | 667 |  | 1654 | Нарушение формы кольцевого шва | GWAN |  | 10:16 | 10:57 | 10:51 | 0 | 434 |  | EXT | Нарушение формы кольцевого шва |  | (c)
17734.706 | 3.876 | 3.854 | -7.679 | -7.701 |  |  |  |  | 3854 | 1658 |  | SWAN | PITT | 11:20 | 11:26 | 11:25 | 35 | 61 |  | INT | Эквивалент потери металла 12%. |  | (c)
17748.412 | 6.027 | 6.001 | -5.173 | -5.199 |  |  |  |  | 5155 | 1659 |  | SWAN | PITT | 08:11 | 08:15 | 08:15 | 44 | 48 |  | INT | Эквивалент потери металла 12%. |  | (c)
17853.032 | 9.927 | 9.782 | -1.643 | -1.788 |  |  |  |  | 1501 | 1669 |  | CORR | GENE | 06:37 | 06:41 | 06:42 | 287 | 65 | 11 | EXT |  | 0.92 | (c)
17853.567 | 10.462 | 10.441 | -1.108 | -1.129 |  |  |  |  | 999 | 1669 |  | CORR | GENE | 07:39 | 07:46 | 08:01 | 130 | 278 | 10 | EXT |  | 0.9 | (c)
17864.847 | 10.172 | 10.159 | -0.253 | -0.266 |  |  |  |  | 242 | 1670 |  | SWAN | PITT | 03:58 | 04:03 | 04:02 | 24 | 47 |  | INT | Эквивалент потери металла 15%. |  | (c)
17872.856 | 7.756 | 7.707 | -3.434 | -3.483 |  |  |  |  | 3424 | 1671 |  | CORR | GENE | 06:13 | 06:21 | 06:34 | 59 | 259 | 11 | EXT |  | 0.89 | (c)
17877.013 | 0.723 | 0.674 | -10.692 | -10.741 | -468 | -338 | -387 | 306 | 674 | 1672 |  | CORR | GENE | 09:28 | 09:49 | 09:42 | 49 | 162 | 11 | EXT |  | 0.89 | (c)
17997.446 | 5.306 | 5.286 | -6.184 | -6.204 | 138 | 159 | 179 | 138 | 5286 | 1682 |  | GOUG | CIGR | 04:15 | 04:19 | 04:22 | 39 | 83 | 7 | EXT | Задир. |  | (c)
18095.241 | 0.331 | 0.305 | -10.944 | -10.97 |  |  |  |  | 305 | 1691 |  | SWAN | GENE | 10:05 | 10:14 | 10:22 | 98 | 214 |  | INT | Эквивалент потери металла 10%. |  | (c)
18279.495 | 5.705 | 5.687 | -5.815 | -5.833 | 2063 | 2119 | 2124 | 45 | 5687 | 1709 | Дефект проката | MIAN | CIGR | 05:47 | 05:56 | 05:56 | 43 | 122 |  | INT | Дефект проката Эквивалент потери металла 11%. |  | (c)
18286.45 | 1.14 | 1.099 | -10.135 | -10.176 | 157 | 577 | 595 | 157 | 1099 | 1710 | Дефект проката | MIAN | GENE | 10:40 | 11:48 | 11:51 | 174 | 877 |  | INT | Дефект проката Эквивалент потери металла 15%. |  | (c)
18286.473 | 1.163 | 0.97 | -10.112 | -10.305 | 1691 | 2121 | -1879 | 0 | 970 | 1710 |  | ARTD | GENE | 02:48 | 03:57 | 05:11 | 357 | 1783 |  | EXT | Эквивалент потери металла 13%. |  | (c)
18288.181 | 2.871 | 2.827 | -8.404 | -8.448 | -2198 | -2135 | -1758 | 33 | 2827 | 1710 | Дефект проката | MIAN | GENE | 04:20 | 04:30 | 05:31 | 141 | 880 |  | INT | Дефект проката Эквивалент потери металла 13%. |  | (c)
18343.471 | 2.081 | 2.036 | -9.279 | -9.324 | -791 | -776 | -778 | 764 | 2036 | 1715 | Металлургический дефект | MIAN | AXGR | 07:47 | 07:50 | 07:50 | 105 | 27 |  | INT | Металлургический дефект Эквивалент потери металла 14%. |  | (c)
18378.305 | 3.69 | 3.515 | -7.535 | -7.71 | -1264 | -1213 | -1210 | 966 | 3515 | 1718 |  | CORR | GENE | 07:23 | 07:32 | 07:32 | 666 | 108 | 10 | EXT |  | 0.95 | (c)
18429.84 | 9.925 | 9.916 | -1.415 | -1.424 | -2193 | -2154 | -2150 | 37 | 1406 | 1722 |  | CORR | CIGR | 06:18 | 06:25 | 06:25 | 18 | 85 | 10 | EXT | Аномалия находится на упругопластическом изгибе: R=736 D, максимальное растяжение на 1.1 час. | 0.89 | (c)
18429.889 | 9.974 | 9.956 | -1.366 | -1.384 | 2029 | 2046 | 2073 | 114 | 1366 | 1722 |  | CORR | CIGR | 05:40 | 05:43 | 05:47 | 18 | 88 | 11 | EXT | Аномалия находится на упругопластическом изгибе: R=723 D, максимальное растяжение на 1.1 час. | 0.89 | (c)
18430.235 | 10.32 | 10.313 | -1.02 | -1.027 | 2127 | 2166 | 2163 | 32 | 1010 | 1722 |  | CORR | CIGR | 05:56 | 06:02 | 06:01 | 17 | 72 | 11 | EXT | Аномалия находится на упругопластическом изгибе: R=711 D, максимальное растяжение на 1.2 час. | 0.89 | (c)
18431.186 | 11.271 | 11.16 | -0.069 | -0.18 | 1554 | 1721 | 1763 | 259 | 50 | 1722 |  | CORR | GENE | 04:23 | 04:50 | 04:57 | 130 | 417 | 11 | EXT | Аномалия находится на упругопластическом изгибе: R=666 D, максимальное растяжение на 1.4 час. | 0.9 | (c)
18457.142 | 3.277 | 3.26 | -8.148 | -8.165 | -1785 | -1740 | -1723 | 446 | 3260 | 1725 |  | CORR | CIGR | 04:41 | 04:49 | 04:51 | 25 | 122 | 10 | EXT |  | 0.89 | (c)
18498.321 | 10.996 | 10.977 | -0.279 | -0.298 | -1644 | -1571 | -1572 | 587 | 278 | 1728 |  | CORR | CIGR | 06:25 | 06:37 | 06:37 | 20 | 143 | 15 | EXT |  | 0.89 | (c)
18498.511 | 11.186 | 11.177 | -0.089 | -0.098 | -1628 | -1581 | -1582 | 602 | 81 | 1728 |  | CORR | CIGR | 06:28 | 06:35 | 06:35 | 17 | 92 | 15 | EXT |  | 0.89 | (c)
18582.123 | 3.623 | 3.563 | -7.842 | -7.902 | 843 | 1110 | 1043 | 843 | 3563 | 1736 |  | CORR | GENE | 08:15 | 08:58 | 08:47 | 88 | 400 | 10 | EXT | Аномалия находится на отводе. | 0.89 | (c)
18601.555 | 0 | -0.036 | -10.765 | -10.801 | [5 empty] | 1738 | Вышлифовка на шве | GWAN | GENE | 11:38 | 00:17 | 12:28 | 63 | 613 | 14 | EXT | Вышлифовка на шве Аномалия находится на отводе. |  | (c)
18601.555 | 0 | -0.02 | -10.765 | -10.785 | [5 empty] | 1738 | Вышлифовка на шве | GWAN | GENE | 02:06 | 02:48 | 02:40 | 52 | 414 | 9 | EXT | Вышлифовка на шве Аномалия находится на отводе. |  | (c)
18673.747 | 11.082 | 11.045 | -0.358 | -0.395 | -1084 | -1019 | -963 | 842 | 339 | 1745 |  | CORR | GENE | 09:24 | 09:35 | 09:44 | 56 | 242 | 10 | EXT |  | 0.89 | (c)
18853.784 | 11.094 | 11.021 | -0.051 | -0.124 | -866 | -850 | -843 | 821 | 9 | 1761 |  | ARTD | AXGR | 09:24 | 09:27 | 09:28 | 115 | 46 |  | EXT | Эквивалент потери металла 10%. |  | (c)
19031.351 | 8.071 | 8.056 | -3.499 | -3.514 | -672 | -626 | -621 | 570 | 3479 | 1777 |  | CORR | CIGR | 04:22 | 04:30 | 04:30 | 35 | 102 | 10 | EXT |  | 0.89 | (c)
19146.4 | 0 | -0.015 | -6.225 | -6.24 | -1495 | -1224 | -1260 | 736 |  | 1788 | Вышлифовка на шве | GWAN | GENE | 06:36 | 07:20 | 07:14 | 55 | 470 | 10 | EXT | Вышлифовка на шве Аномалия находится на упругопластическом изгибе: R=984 D, максимальное растяжение на 7.4 час. |  | (c)
19189.955 | 3.375 | 3.233 | -8.04 | -8.182 | -2210 | -2032 | -2036 | 20 | 3233 | 1792 |  | CORR | GENE | 08:11 | 08:39 | 08:39 | 183 | 349 | 34 | EXT |  | 0.97 | (c)
19204.511 | 6.516 | 6.427 | -4.409 | -4.498 | -1251 | -988 | -1007 | 763 | 4400 | 1793 |  | CORR | GENE | 07:05 | 07:47 | 07:44 | 98 | 488 | 12 | EXT | Аномалия находится на упругопластическом изгибе: R=492 D, максимальное растяжение на 11.7 час. | 0.89 | (c)
19204.892 | 6.897 | 6.871 | -4.028 | -4.054 | -877 | -794 | -769 | 662 | 4017 | 1793 |  | CORR | CIGR | 08:05 | 08:18 | 08:22 | 37 | 215 | 10 | EXT | Аномалия находится на упругопластическом изгибе: R=477 D, максимальное растяжение на 11.7 час. | 0.89 | (c)
19204.991 | 6.996 | 6.97 | -3.929 | -3.955 | -1501 | -1449 | -1456 | 730 | 3707 | 1793 |  | CORR | GENE | 06:24 | 06:33 | 06:32 | 248 | 89 | 11 | EXT | Аномалия находится на упругопластическом изгибе: R=477 D, максимальное растяжение на 11.7 час. | 0.91 | (c)
19205.219 | 7.224 | 7.153 | -3.701 | -3.772 | -1238 | -1129 | -960 | 682 | 3677 | 1793 |  | CORR | GENE | 07:07 | 07:24 | 07:52 | 95 | 556 | 35 | EXT | Аномалия находится на упругопластическом изгибе: R=464 D, максимальное растяжение на 11.6 час. | 0.91 | (c)
19205.301 | 7.306 | 7.277 | -3.619 | -3.648 | 2162 | -1947 | -2106 | 0 | 3548 | 1793 |  | CORR | GENE | 04:15 | 05:12 | 04:47 | 100 | 385 | 14 | EXT | Аномалия находится на упругопластическом изгибе: R=451 D, максимальное растяжение на 11.6 час. | 0.89 | (c)
19205.646 | 7.651 | 7.635 | -3.274 | -3.29 | 2087 | 2217 | 2175 | 0 | 3264 | 1793 |  | CORR | CIGR | 04:03 | 04:24 | 04:18 | 26 | 175 | 13 | EXT | Аномалия находится на упругопластическом изгибе: R=442 D, максимальное растяжение на 11.6 час. | 0.89 | (c)
19205.936 | 7.941 | 7.915 | -2.984 | -3.01 | 2039 | 2152 | 2174 | 0 | 2972 | 1793 |  | CORR | CIGR | 03:56 | 04:14 | 04:17 | 38 | 270 | 21 | EXT | Аномалия находится на упругопластическом изгибе: R=435 D, максимальное растяжение на 11.5 час. | 0.89 | (c)
19206.309 | 8.314 | 8.298 | -2.611 | -2.627 | -1123 | -1046 | -1035 | 947 | 2603 | 1793 |  | CORR | CIGR | 07:25 | 07:38 | 07:40 | 24 | 176 | 10 | EXT | Аномалия находится на упругопластическом изгибе: R=429 D, максимальное растяжение на 11.5 час. | 0.89 | (c)
19206.333 | 8.338 | 8.18 | -2.587 | -2.745 | 1967 | -2171 | 2173 | 0 | 2552 | 1793 |  | CORR | GENE | 03:44 | 04:36 | 04:17 | 193 | 412 | 15 | EXT | Аномалия находится на упругопластическом изгибе: R=429 D, максимальное растяжение на 11.5 час. | 0.92 | (c)
19206.35 | 8.355 | 8.346 | -2.57 | -2.579 | -1608 | -1459 | -1517 | 623 | 2559 | 1793 |  | CORR | CIGR | 06:07 | 06:31 | 06:22 | 20 | 181 | 12 | EXT | Аномалия находится на упругопластическом изгибе: R=429 D, максимальное растяжение на 11.5 час. | 0.89 | (c)
19208.92 | 0 | -0.05 | -7.665 | -7.715 | -145 | 89 | 119 | 0 |  | 1794 | Вышлифовка на шве | GWAN | GENE | 01:32 | 02:09 | 02:14 | 94 | 529 | 19 | EXT | Вышлифовка на шве Аномалия находится на упругопластическом изгибе: R=447 D, максимальное растяжение на 11.2 час. |  | (c)
19262.028 | 11.188 | 11.116 | -0.072 | -0.144 | 31 | 289 | 187 | 31 | 52 | 1798 |  | CORR | GENE | 08:35 | 09:16 | 09:00 | 92 | 311 | 13 | EXT |  | 0.89 | (c)
19262.234 | 0.134 | 0.108 | -11.516 | -11.542 | 401 | 483 | 517 | 401 | 108 | 1799 |  | CORR | CIGR | 08:37 | 08:50 | 08:56 | 34 | 233 | 12 | EXT |  | 0.89 | (c)
19313.703 | 6.368 | 6.347 | -4.752 | -4.773 | -413 | -257 | -316 | 219 | 4743 | 1803 |  | CORR | CIGR | 08:11 | 08:36 | 08:27 | 30 | 194 | 10 | EXT |  | 0.89 | (c)
19321.677 | 3.222 | 3.199 | -7.983 | -8.006 | -965 | -922 | -893 | 821 | 3199 | 1804 |  | CORR | CIGR | 07:41 | 07:48 | 07:53 | 30 | 143 | 10 | EXT |  | 0.89 | (c)
19325.106 | 6.651 | 6.641 | -4.554 | -4.564 | -179 | -141 | -143 | 107 | 4546 | 1804 |  | CORR | CIGR | 09:48 | 09:54 | 09:54 | 18 | 73 | 10 | EXT |  | 0.89 | (c)
19365.663 | 1.983 | 1.97 | -9.017 | -9.03 | -204 | -158 | -158 | 113 | 1970 | 1808 |  | GOUG | CIGR | 09:07 | 09:14 | 09:14 | 22 | 91 | 11 | EXT | Задир. |  | (c)
19396.79 | 0.06 | 0.008 | -11.31 | -11.362 | -1296 | -1272 | -1276 | 935 | 8 | 1811 |  | ARTD | AXGR | 06:28 | 06:32 | 06:31 | 129 | 39 |  | EXT | Эквивалент потери металла 10%. |  | (c)
19472.944 | 8.144 | 8.121 | -3.311 | -3.334 | -2145 | -2045 | -2071 | 86 | 3306 | 1817 |  | CORR | CIGR | 04:56 | 05:12 | 05:08 | 28 | 147 | 14 | EXT | Аномалия находится на упругопластическом изгибе: R=613 D, максимальное растяжение на 8.3 час. | 0.89 | (c)
19473.139 | 8.339 | 8.317 | -3.116 | -3.138 | -2168 | -2113 | -2118 | 63 | 3116 | 1817 |  | CORR | CIGR | 04:53 | 05:01 | 05:01 | 22 | 99 | 11 | EXT | Аномалия находится на упругопластическом изгибе: R=639 D, максимальное растяжение на 8.3 час. | 0.89 | (c)
19497.378 | 10.243 | 10.232 | -0.867 | -0.878 | -1245 | -1204 | -1206 | 985 | 859 | 1819 |  | CORR | CIGR | 07:06 | 07:12 | 07:12 | 19 | 79 | 11 | EXT |  | 0.89 | (c)
19507.746 | 9.501 | 9.494 | -1.294 | -1.301 | -1676 | -1552 | -1587 | 555 | 1269 | 1820 |  | CORR | CIGR | 04:56 | 05:16 | 05:10 | 32 | 178 | 12 | EXT |  | 0.89 | (c)
19524.102 | 7.932 | 7.916 | -3.278 | -3.294 | 1985 | 2056 | 2097 | 20 | 3202 | 1822 |  | GOUG | GENE | 08:10 | 08:21 | 08:28 | 92 | 226 | 9 | EXT | Зона задиров. |  | (c)
19595.728 | 11.483 | 11.425 | -0.132 | -0.19 | -404 | -292 | -96 | 0 | 85 | 1828 |  | CORR | GENE | 03:02 | 03:20 | 03:52 | 105 | 616 | 10 | EXT |  | 0.89 | (c)
19634.926 | 5.266 | 5.181 | -6.179 | -6.264 | -497 | -363 | -399 | 300 | 5181 | 1832 |  | CORR | GENE | 09:12 | 09:34 | 09:28 | 149 | 196 | 10 | EXT |  | 0.9 | (c)
19636.764 | 7.104 | 7.081 | -4.341 | -4.364 | -621 | -529 | -558 | 495 | 4282 | 1832 |  | CORR | GENE | 08:52 | 09:07 | 09:02 | 82 | 126 | 12 | EXT |  | 0.89 | (c)
19637.191 | 7.531 | 7.505 | -3.914 | -3.94 | -610 | -202 | -316 | 23 | 3854 | 1832 |  | CORR | GENE | 08:54 | 09:60 | 09:41 | 86 | 587 | 10 | EXT |  | 0.89 | (c)
19638.008 | 8.348 | 8.335 | -3.097 | -3.11 | -419 | -374 | -374 | 330 | 3024 | 1832 |  | CORR | GENE | 09:25 | 09:32 | 09:32 | 86 | 90 | 15 | EXT |  | 0.89 | (c)
19662.101 | 9.356 | 9.338 | -1.779 | -1.797 | -1471 | -1313 | -1354 | 1238 | 1748 | 1834 |  | CORR | CIGR | 02:46 | 03:12 | 03:05 | 49 | 233 | 15 | EXT |  | 0.89 | (c)
19666.102 | 2.222 | 2.21 | -9.153 | -9.165 | 1363 | 1411 | 1412 | 1363 | 2210 | 1835 |  | CORR | CIGR | 08:58 | 09:06 | 09:06 | 22 | 99 | 10 | EXT |  | 0.89 | (c)
19670.589 | 6.709 | 6.687 | -4.666 | -4.688 | 1043 | 1126 | 1165 | 1043 | 4623 | 1835 |  | CORR | GENE | 08:07 | 08:20 | 08:27 | 65 | 244 | 17 | EXT |  | 0.89 | (c)
19670.887 | 7.007 | 6.99 | -4.368 | -4.385 | 1306 | 1373 | 1375 | 1306 | 4351 | 1835 |  | CORR | CIGR | 08:49 | 09:00 | 09:00 | 34 | 139 | 22 | EXT |  | 0.89 | (c)
19679.44 | 4.185 | 3.976 | -6.955 | -7.164 | 295 | 321 | 339 | 295 | 3976 | 1836 |  | CORR | GENE | 08:41 | 08:45 | 08:48 | 405 | 87 | 10 | EXT |  | 0.93 | (c)
19680.379 | 5.124 | 4.763 | -6.016 | -6.377 | -75 | -25 | -39 | 3 | 4763 | 1836 |  | CORR | GENE | 07:42 | 07:50 | 07:47 | 632 | 72 | 10 | EXT |  | 0.94 | (c)
19690.005 | 3.61 | 3.599 | -8.04 | -8.051 | 289 | 335 | 349 | 289 | 3599 | 1837 |  | CORR | CIGR | 09:23 | 09:30 | 09:33 | 19 | 121 | 10 | EXT |  | 0.89 | (c)
19693.36 | 6.965 | 6.953 | -4.685 | -4.697 | -179 | -134 | -130 | 82 | 4668 | 1837 |  | CORR | CIGR | 08:07 | 08:14 | 08:15 | 29 | 97 | 11 | EXT |  | 0.89 | (c)
19695.07 | 8.675 | 8.659 | -2.975 | -2.991 | -2171 | -2121 | -2106 | 2040 | 2962 | 1837 |  | CORR | CIGR | 02:46 | 02:54 | 02:56 | 29 | 131 | 10 | EXT |  | 0.89 | (c)
19698.261 | 0.216 | 0.216 | -11.149 | -11.149 | -2113 | -2093 | -2070 | 2027 | 216 | 1838 |  | CORR | CIGR | 02:32 | 02:35 | 02:39 | 21 | 86 | 15 | EXT |  | 0.89 | (c)
19743.697 | 11.307 | 11.279 | -0.323 | -0.351 | 765 | 942 | 946 | 765 | 290 | 1841 |  | CORR | GENE | 06:09 | 06:38 | 06:38 | 61 | 362 | 12 | EXT |  | 0.89 | (c)
19753.441 | 9.421 | 9.411 | -2.229 | -2.239 | 328 | 390 | 381 | 328 | 2213 | 1842 |  | CORR | CIGR | 08:47 | 08:57 | 08:56 | 26 | 106 | 10 | EXT |  | 0.89 | (c)
19762.889 | 7.219 | 7.188 | -4.411 | -4.442 | -257 | -165 | -154 | 52 | 4374 | 1843 |  | CORR | GENE | 01:07 | 01:21 | 01:23 | 68 | 205 | 11 | EXT |  | 0.89 | (c)
19765.342 | 9.672 | 9.645 | -1.958 | -1.985 | 139 | 208 | 265 | 139 | 1936 | 1843 |  | CORR | CIGR | 02:11 | 02:22 | 02:31 | 49 | 251 | 10 | EXT |  | 0.89 | (c)
19765.831 | 10.161 | 10.144 | -1.469 | -1.486 | 1754 | 1821 | 1828 | 1754 | 1454 | 1843 |  | CORR | CIGR | 06:31 | 06:42 | 06:43 | 32 | 148 | 11 | EXT |  | 0.89 | (c)
20005.735 | 1.07 | 1.044 | -10.365 | -10.391 | -988 | -918 | -934 | 879 | 1044 | 1865 |  | CORR | CIGR | 11:37 | 11:48 | 11:46 | 37 | 109 | 10 | EXT |  | 0.89 | (c)
20006.326 | 1.661 | 1.55 | -9.774 | -9.885 | -1354 | -967 | -903 | 453 | 1550 | 1865 | Дефект проката | MIAN | GENE | 10:38 | 11:41 | 11:51 | 209 | 901 |  | EXT | Дефект проката Эквивалент потери металла 11%. |  | (c)
20133.824 | 4.999 | 4.93 | -6.431 | -6.5 | 909 | 924 | 921 | 909 | 4930 | 1876 |  | ARTD | AXGR | 00:31 | 00:34 | 00:33 | 149 | 24 |  | EXT | Эквивалент потери металла 10%. |  | (c)
20206.731 | 10.906 | 10.886 | -0.609 | -0.629 |  |  |  |  | 609 | 1882 |  | CORR | CIGR | 07:04 | 07:13 | 07:12 | 20 | 97 | 13 | EXT |  | 0.89 | (c)
20334.047 | 5.757 | 5.739 | -5.563 | -5.581 | -2138 | -2103 | -2092 | 93 | 5549 | 1894 |  | CORR | CIGR | 06:14 | 06:20 | 06:22 | 32 | 93 | 10 | EXT |  | 0.89 | (c)
20358.326 | 8.001 | 7.987 | -3.324 | -3.338 | -156 | -97 | -100 | 44 | 3312 | 1896 |  | CORR | CIGR | 02:24 | 02:34 | 02:33 | 26 | 112 | 10 | EXT |  | 0.89 | (c)
20383.176 | 10.006 | 9.972 | -1.399 | -1.433 | 1651 | 1773 | 1778 | 326 | 1377 | 1898 |  | CORR | GENE | 03:48 | 04:07 | 04:08 | 56 | 254 | 10 | EXT |  | 0.89 | (c)
20412.338 | 5.463 | 5.428 | -6.182 | -6.217 | -1960 | -1883 | -1874 | 1787 | 5428 | 1901 |  | CORR | CIGR | 02:09 | 02:21 | 02:23 | 40 | 173 | 12 | EXT |  | 0.89 | (c)
20418.678 | 0.158 | 0.132 | -11.467 | -11.493 | 2194 | -2199 | -2178 | 2089 | 132 | 1902 |  | CORR | CIGR | 03:25 | 03:36 | 03:40 | 35 | 178 | 12 | EXT |  | 0.89 | (c)
20419.479 | 0.959 | 0.916 | -10.666 | -10.709 | 2148 | -2203 | -2210 | 2107 | 916 | 1902 |  | CORR | GENE | 03:18 | 03:36 | 03:34 | 58 | 206 | 11 | EXT |  | 0.89 | (c)
20419.979 | 1.459 | 1.436 | -10.166 | -10.189 | 1843 | 1886 | 1904 | 1843 | 1436 | 1902 |  | CORR | CIGR | 02:29 | 02:36 | 02:38 | 46 | 122 | 10 | EXT |  | 0.89 | (c)
20420.443 | 1.923 | 1.908 | -9.702 | -9.717 | 2191 | -2215 | 2229 | 2191 | 1908 | 1902 |  | CORR | CIGR | 03:25 | 03:34 | 03:31 | 25 | 76 | 10 | EXT |  | 0.89 | (c)
20420.506 | 1.986 | 1.968 | -9.639 | -9.657 | 1834 | 1989 | 1938 | 1834 | 1968 | 1902 |  | CORR | CIGR | 02:27 | 02:52 | 02:44 | 51 | 207 | 10 | EXT |  | 0.89 | (c)
20420.744 | 2.224 | 1.989 | -9.401 | -9.636 | -2139 | -2131 | -2124 | 2109 | 1989 | 1902 |  | CORR | AXGR | 03:46 | 03:47 | 03:48 | 308 | 30 | 10 | EXT |  | 0.92 | (c)
20425.613 | 7.093 | 7.065 | -4.532 | -4.56 | -135 | -28 | -70 | 4 | 4518 | 1902 |  | CORR | CIGR | 09:09 | 09:27 | 09:20 | 42 | 131 | 13 | EXT |  | 0.89 | (c)
20426.236 | 7.716 | 7.472 | -3.909 | -4.153 | 2226 | -2219 | -2212 | 2189 | 3862 | 1902 |  | CORR | AXGR | 03:31 | 03:33 | 03:34 | 291 | 46 | 10 | EXT |  | 0.92 | (c)
20426.455 | 7.935 | 7.855 | -3.69 | -3.77 | 2164 | 2179 | 2180 | 2164 | 3624 | 1902 |  | CORR | AXGR | 03:20 | 03:23 | 03:23 | 146 | 33 | 11 | EXT |  | 0.9 | (c)
20429.017 | 10.497 | 10.484 | -1.128 | -1.141 | 1814 | 1845 | 1855 | 1814 | 1117 | 1902 |  | CORR | CIGR | 02:24 | 02:29 | 02:31 | 24 | 82 | 11 | EXT |  | 0.89 | (c)
20429.047 | 10.527 | 10.516 | -1.098 | -1.109 | 2085 | 2130 | 2124 | 2085 | 1087 | 1902 |  | CORR | CIGR | 03:08 | 03:15 | 03:14 | 22 | 79 | 10 | EXT |  | 0.89 | (c)
20450.796 | 9.361 | 9.352 | -1.349 | -1.358 | -390 | -322 | -328 | 267 | 1333 | 1904 |  | CORR | CIGR | 03:07 | 03:18 | 03:17 | 25 | 123 | 11 | EXT |  | 0.89 | (c)
20451.419 | 9.984 | 9.973 | -0.726 | -0.737 | -58 | -26 | -20 | 0 | 710 | 1904 |  | CORR | CIGR | 04:01 | 04:06 | 04:07 | 27 | 75 | 12 | EXT |  | 0.89 | (c)
20451.889 | 10.454 | 10.436 | -0.256 | -0.274 | -55 | 25 | 39 | 0 | 230 | 1904 |  | CORR | CIGR | 04:01 | 04:14 | 04:16 | 44 | 189 | 13 | EXT |  | 0.89 | (c)
20463.896 | 9.526 | 9.505 | -0.329 | -0.35 | -515 | -463 | -459 | 404 | 310 | 1906 |  | CORR | CIGR | 03:07 | 03:15 | 03:16 | 40 | 111 | 15 | EXT |  | 0.89 | (c)
20471.914 | 7.689 | 7.669 | -3.776 | -3.796 | -270 | -221 | -214 | 158 | 3776 | 1907 |  | CORR | CIGR | 04:33 | 04:41 | 04:42 | 20 | 112 | 11 | EXT |  | 0.89 | (c)
20474.343 | 10.118 | 10.088 | -1.347 | -1.377 | -710 | -612 | -635 | 560 | 1342 | 1907 |  | CORR | CIGR | 03:22 | 03:38 | 03:34 | 35 | 150 | 10 | EXT |  | 0.89 | (c)
20479.149 | 3.459 | 3.424 | -8.101 | -8.136 | 1838 | 1936 | 1925 | 1838 | 3424 | 1908 |  | CORR | CIGR | 01:59 | 02:15 | 02:13 | 49 | 174 | 11 | EXT |  | 0.89 | (c)
20482.626 | 6.936 | 6.898 | -4.624 | -4.662 | 1960 | 2063 | -2140 | 1780 | 4569 | 1908 |  | CORR | GENE | 02:19 | 02:36 | 03:17 | 93 | 721 | 36 | EXT |  | 0.91 | (c)
20496.443 | 9.193 | 9.172 | -2.462 | -2.483 | -661 | -521 | -403 | 145 | 2370 | 1909 |  | CORR | GENE | 00:03 | 00:25 | 00:44 | 113 | 517 | 15 | EXT |  | 0.9 | (c)
20496.978 | 9.728 | 9.702 | -1.927 | -1.953 | 197 | 341 | 420 | 197 | 1898 | 1909 |  | CORR | CIGR | 02:21 | 02:44 | 02:57 | 55 | 447 | 15 | EXT |  | 0.89 | (c)
20497.19 | 9.94 | 9.902 | -1.715 | -1.753 | 325 | 474 | 512 | 325 | 1698 | 1909 |  | CORR | CIGR | 02:42 | 03:06 | 03:12 | 55 | 372 | 10 | EXT |  | 0.89 | (c)
20497.452 | 10.202 | 9.987 | -1.453 | -1.668 | 1087 | 1211 | 1696 | 1087 | 1453 | 1909 |  | CORR | GENE | 04:45 | 05:05 | 06:23 | 215 | 1219 | 13 | EXT |  | 0.91 | (c)
20497.768 | 10.518 | 10.384 | -1.137 | -1.271 | 33 | 150 | 475 | 33 | 1127 | 1909 |  | CORR | GENE | 01:55 | 02:14 | 03:06 | 144 | 885 | 14 | EXT |  | 0.9 | (c)
20498.384 | 11.134 | 11.094 | -0.521 | -0.561 | 282 | 362 | 409 | 282 | 511 | 1909 |  | CORR | CIGR | 02:35 | 02:48 | 02:55 | 50 | 255 | 10 | EXT |  | 0.89 | (c)
20498.557 | 11.307 | 11.28 | -0.348 | -0.375 | 85 | 176 | 201 | 85 | 335 | 1909 |  | CORR | CIGR | 02:03 | 02:18 | 02:22 | 40 | 232 | 10 | EXT |  | 0.89 | (c)
20518.578 | 8.313 | 8.255 | -3.327 | -3.385 | 61 | 120 | 101 | 61 | 3184 | 1911 |  | CORR | GENE | 03:08 | 03:18 | 03:15 | 201 | 80 | 12 | EXT |  | 0.91 | (c)
20519.01 | 8.745 | 8.683 | -2.895 | -2.957 | 1803 | 1861 | 1869 | 1803 | 2311 | 1911 |  | CORR | GENE | 07:49 | 07:59 | 08:00 | 646 | 132 | 12 | EXT |  | 0.96 | (c)
20521.304 | 11.039 | 11.01 | -0.601 | -0.63 | -15 | 110 | 102 | 0 | 565 | 1911 |  | CORR | GENE | 02:56 | 03:16 | 03:15 | 65 | 234 | 15 | EXT |  | 0.89 | (c)
20521.982 | 0.077 | 0.066 | -10.883 | -10.894 | 670 | 683 | 684 | 670 | 66 | 1912 | Заварка технологического отверстия | ARTD | PITT | 02:14 | 02:16 | 02:16 | 23 | 27 |  | EXT | Заварка технологического отверстия Эквивалент потери металла 30%. |  | (c)
20521.989 | 0.084 | 0.063 | -10.876 | -10.897 | 908 | 946 | 941 | 908 | 63 | 1912 |  | ARTD | PITT | 02:52 | 02:58 | 02:58 | 43 | 67 |  | EXT | Эквивалент потери металла 26%. |  | (c)
20521.998 | 0.093 | 0.067 | -10.867 | -10.893 | -947 | -686 | -783 | 619 | 67 | 1912 |  | ARTD | GENE | 09:53 | 10:35 | 10:19 | 76 | 329 |  | EXT | Эквивалент потери металла 12%. |  | (c)
20521.999 | 0.094 | 0.067 | -10.866 | -10.893 | -207 | -156 | -157 | 107 | 67 | 1912 |  | ARTD | GENE | 11:52 | 00:00 | 12:00 | 67 | 100 |  | EXT | Эквивалент потери металла 14%. |  | (c)
20522.001 | 0.096 | 0.075 | -10.864 | -10.885 | 139 | 182 | 186 | 139 | 75 | 1912 |  | ARTD | GENE | 00:48 | 00:55 | 00:56 | 61 | 94 |  | EXT | Эквивалент потери металла 11%. |  | (c)
20532.991 | 0.126 | 0.068 | -11.374 | -11.432 | -1031 | -424 | -586 | 141 | 68 | 1913 |  | CORR | GENE | 11:25 | 01:03 | 12:37 | 102 | 890 | 12 | EXT |  | 0.89 | (c)
20543.987 | 11.122 | 11.099 | -0.378 | -0.401 | -1983 | -1839 | -1868 | 1753 | 360 | 1913 |  | CORR | CIGR | 08:52 | 09:15 | 09:10 | 41 | 230 | 10 | EXT |  | 0.89 | (c)
20544.796 | 0.431 | 0.415 | -11.209 | -11.225 | 876 | 948 | 944 | 876 | 415 | 1914 |  | CORR | CIGR | 09:41 | 09:53 | 09:52 | 36 | 136 | 11 | EXT |  | 0.89 | (c)
20587.393 | 8.933 | 8.854 | -1.447 | -1.526 | -714 | -531 | -379 | 44 | 1417 | 1917 |  | CORR | GENE | 02:20 | 02:50 | 03:14 | 109 | 670 | 10 | EXT |  | 0.89 | (c)
20768.752 | 10.027 | 9.956 | -1.218 | -1.289 | -2176 | -2167 | -2165 | 55 | 1106 | 1933 |  | CORR | AXGR | 05:40 | 05:42 | 05:42 | 183 | 22 | 11 | EXT |  | 0.9 | (c)
20892.218 | 11.008 | 10.989 | -0.322 | -0.341 |  |  |  |  | 309 | 1944 |  | SWAN | PITT | 07:21 | 07:24 | 07:24 | 32 | 37 |  | INT | Эквивалент потери металла 11%. |  | (c)
21088.8 | 3.47 | 3.382 | -7.935 | -8.023 | 1784 | 1894 | 2096 | 0 | 3382 | 1962 |  | CORR | GENE | 02:25 | 02:43 | 03:15 | 225 | 624 | 11 | EXT |  | 0.91 | (c)
21089.138 | 3.808 | 3.792 | -7.597 | -7.613 | 2212 | -2228 | -2201 | 0 | 3792 | 1962 |  | CORR | CIGR | 03:34 | 03:37 | 03:42 | 20 | 95 | 10 | EXT |  | 0.89 | (c)
21089.208 | 3.878 | 3.835 | -7.527 | -7.57 | 1831 | 1971 | 1981 | 99 | 3835 | 1962 |  | CORR | GENE | 02:33 | 02:55 | 02:57 | 65 | 300 | 12 | EXT |  | 0.89 | (c)
21097.892 | 1.157 | 1.146 | -10.308 | -10.319 | 0 | 90 | 83 | 0 | 1146 | 1963 |  | CORR | CIGR | 02:40 | 02:55 | 02:54 | 23 | 166 | 10 | EXT |  | 0.89 | (c)
21114.071 | 5.871 | 5.856 | -4.814 | -4.829 | 1792 | 1867 | 1846 | 331 | 4804 | 1964 |  | CORR | CIGR | 02:49 | 03:01 | 02:57 | 25 | 107 | 11 | EXT |  | 0.89 | (c)
21141.75 | 0.1 | 0.035 | -11.21 | -11.275 |  |  |  |  | 35 | 1967 |  | CORR | GENE | 07:42 | 08:04 | 07:55 | 69 | 167 | 15 | EXT |  | 0.89 | (c)
21144.415 | 2.765 | 2.752 | -8.545 | -8.558 |  |  |  |  | 2752 | 1967 |  | CORR | CIGR | 07:50 | 08:54 | 08:28 | 45 | 468 | 10 | EXT |  | 0.89 | (c)
21148.921 | 7.271 | 7.037 | -4.039 | -4.273 |  |  |  |  | 3980 | 1967 |  | CORR | GENE | 08:06 | 08:17 | 08:13 | 293 | 82 | 13 | EXT |  | 0.93 | (c)
21149.658 | 8.008 | 7.986 | -3.302 | -3.324 |  |  |  |  | 3289 | 1967 |  | CORR | CIGR | 03:08 | 03:41 | 03:27 | 35 | 225 | 10 | EXT |  | 0.89 | (c)
21175.459 | 0.034 | 0.026 | -11.046 | -11.054 | 1477 | 1529 | 1535 | 637 | 26 | 1970 |  | CORR | CIGR | 06:29 | 06:37 | 06:38 | 31 | 116 | 11 | EXT |  | 0.89 | (c)
21211.226 | 1.901 | 1.834 | -9.349 | -9.416 | -1000 | -590 | -625 | 251 | 1834 | 1973 |  | CORR | GENE | 06:38 | 07:44 | 07:38 | 145 | 749 | 10 | EXT |  | 0.9 | (c)
21482.63 | 2.455 | 2.444 | -8.795 | -8.806 | 2186 | 2222 | 2219 | 0 | 2444 | 1997 |  | CORR | CIGR | 07:49 | 07:54 | 07:54 | 20 | 66 | 10 | EXT |  | 0.89 | (c)
21485.559 | 5.384 | 5.372 | -5.866 | -5.878 | 2193 | 2220 | 2223 | 0 | 5372 | 1997 |  | CORR | CIGR | 07:50 | 07:54 | 07:55 | 25 | 61 | 11 | EXT |  | 0.89 | (c)
21486.331 | 6.156 | 6.147 | -5.094 | -5.103 | -2167 | -2129 | -2111 | 64 | 5082 | 1997 |  | CORR | CIGR | 08:06 | 08:12 | 08:15 | 21 | 112 | 15 | EXT |  | 0.89 | (c)
21536.25 | 0 | -0.026 | -11.36 | -11.386 | 2002 | 2174 | -1173 | 0 |  | 2002 | Нарушение формы кольцевого шва | GWAN |  | 03:00 | 03:28 | 06:28 | 0 | 2572 |  | EXT | Нарушение формы кольцевого шва |  | (c)
21565.585 | 6.59 | 6.569 | -3.175 | -3.196 |  |  |  |  | 3154 | 2004 |  | SWAN | CIGR | 01:13 | 01:21 | 01:21 | 42 | 89 |  | EXT | Эквивалент потери металла 15%. |  | (c)
21638.246 | 1.141 | 1.133 | -10.129 | -10.137 | 115 | 168 | 164 | 115 | 1133 | 2011 |  | CORR | CIGR | 10:40 | 10:49 | 10:48 | 25 | 97 | 10 | EXT |  | 0.89 | (c)
21773.035 | 0.12 | 0.111 | -9.825 | -9.834 | -874 | -805 | -795 | 716 | 111 | 2023 |  | CORR | CIGR | 08:50 | 09:01 | 09:03 | 25 | 158 | 15 | EXT |  | 0.89 | (c)
21774.203 | 1.288 | 1.225 | -8.657 | -8.72 | -826 | -823 | -805 | 784 | 1225 | 2023 |  | CORR | AXGR | 08:58 | 08:58 | 09:01 | 139 | 42 | 10 | EXT |  | 0.9 | (c)
21774.474 | 1.559 | 1.493 | -8.386 | -8.452 | -825 | -696 | -722 | 620 | 1493 | 2023 |  | CORR | GENE | 08:58 | 09:19 | 09:15 | 91 | 205 | 27 | EXT |  | 0.9 | (c)
21774.722 | 1.807 | 1.631 | -8.138 | -8.314 | -724 | -688 | -701 | 679 | 1631 | 2023 |  | CORR | AXGR | 09:14 | 09:20 | 09:18 | 435 | 45 | 29 | EXT |  | 1.06 | (b)
21783.04 | 0.18 | 0.164 | -11.05 | -11.066 | -236 | -72 | -126 | 15 | 164 | 2024 |  | CORR | CIGR | 08:45 | 09:11 | 09:02 | 42 | 221 | 22 | EXT |  | 0.89 | (c)
21787.709 | 4.849 | 4.83 | -6.381 | -6.4 | 2185 | 2216 | -2189 | 0 | 4830 | 2024 |  | CORR | CIGR | 03:15 | 03:20 | 03:29 | 27 | 174 | 10 | EXT |  | 0.89 | (c)
21787.931 | 5.071 | 5.071 | -6.159 | -6.159 | -2148 | -2142 | -2138 | 82 | 5071 | 2024 |  | CORR | AXGR | 03:36 | 03:37 | 03:38 | 72 | 20 | 13 | EXT |  | 0.89 | (c)
21788.08 | 5.22 | 5.151 | -6.01 | -6.079 | 2030 | -2226 | 2185 | 0 | 5151 | 2024 |  | CORR | GENE | 02:50 | 03:23 | 03:15 | 103 | 311 | 11 | EXT |  | 0.89 | (c)
21788.308 | 5.448 | 5.363 | -5.782 | -5.867 | -2167 | -2162 | -2146 | 63 | 5363 | 2024 |  | CORR | AXGR | 03:33 | 03:34 | 03:36 | 129 | 42 | 14 | EXT |  | 0.9 | (c)
21788.34 | 5.48 | 5.471 | -5.75 | -5.759 | -111 | -73 | -69 | 26 | 5471 | 2024 |  | CORR | CIGR | 09:05 | 09:11 | 09:12 | 22 | 85 | 10 | EXT |  | 0.89 | (c)
21902.951 | 6.991 | 6.97 | -4.464 | -4.485 | -56 | 109 | 66 | 0 | 4406 | 2034 |  | CORR | GENE | 08:07 | 08:34 | 08:27 | 79 | 244 | 13 | EXT |  | 0.89 | (c)
21902.995 | 7.035 | 7.012 | -4.42 | -4.443 | 322 | 376 | 380 | 322 | 4417 | 2034 |  | CORR | CIGR | 09:08 | 09:17 | 09:18 | 26 | 115 | 11 | EXT |  | 0.89 | (c)
21903.36 | 7.4 | 7.384 | -4.055 | -4.071 | 255 | 333 | 336 | 255 | 4047 | 2034 |  | CORR | CIGR | 08:57 | 09:10 | 09:11 | 24 | 162 | 10 | EXT |  | 0.89 | (c)
21903.749 | 7.789 | 7.757 | -3.666 | -3.698 | -2 | 184 | 109 | 0 | 3637 | 2034 |  | CORR | GENE | 08:16 | 08:46 | 08:34 | 61 | 222 | 12 | EXT |  | 0.89 | (c)
21919.605 | 0.545 | 0.523 | -10.905 | -10.927 | 648 | 716 | 713 | 648 | 523 | 2036 |  | CORR | CIGR | 08:40 | 08:51 | 08:50 | 53 | 129 | 11 | EXT |  | 0.89 | (c)
21937.521 | 7.011 | 6.998 | -4.574 | -4.587 | 1467 | 1561 | 1533 | 1467 | 4565 | 2037 |  | CORR | CIGR | 09:04 | 09:19 | 09:14 | 22 | 132 | 14 | EXT |  | 0.89 | (c)
21944.375 | 2.28 | 2.277 | -9.035 | -9.038 | -1768 | -1689 | -1696 | 1624 | 2277 | 2038 |  | CORR | CIGR | 08:33 | 08:45 | 08:44 | 21 | 144 | 10 | EXT |  | 0.89 | (c)
21950.592 | 8.497 | 8.488 | -2.818 | -2.827 | -1808 | -1765 | -1743 | 1678 | 2800 | 2038 |  | CORR | CIGR | 08:26 | 08:33 | 08:37 | 27 | 130 | 11 | EXT |  | 0.89 | (c)
21994.007 | 6.537 | 6.502 | -4.458 | -4.493 | -1572 | -1503 | -1504 | 1436 | 4458 | 2042 |  | CORR | CIGR | 05:33 | 05:44 | 05:44 | 35 | 136 | 14 | EXT |  | 0.89 | (c)
22010.789 | 1.024 | 1.009 | -10.631 | -10.646 | 774 | 847 | 838 | 774 | 1009 | 2044 |  | CORR | CIGR | 04:03 | 04:14 | 04:13 | 25 | 129 | 12 | EXT |  | 0.89 | (c)
22031.501 | 10.081 | 10.067 | -1.524 | -1.538 | -1321 | -1279 | -1271 | 1221 | 1515 | 2045 |  | CORR | CIGR | 03:04 | 03:10 | 03:12 | 23 | 100 | 12 | EXT |  | 0.89 | (c)
22043.916 | 10.891 | 10.887 | -0.299 | -0.303 | -358 | -303 | -298 | 238 | 259 | 2046 |  | CORR | CIGR | 09:06 | 09:15 | 09:16 | 44 | 120 | 15 | EXT |  | 0.89 | (c)
22046.156 | 1.941 | 1.914 | -9.319 | -9.346 | -120 | -46 | -42 | 0 | 1914 | 2047 |  | CORR | GENE | 03:09 | 03:21 | 03:22 | 64 | 156 | 11 | EXT |  | 0.89 | (c)
22047.83 | 3.615 | 3.603 | -7.645 | -7.657 | -100 | 4 | -24 | 0 | 3603 | 2047 |  | CORR | GENE | 03:12 | 03:29 | 03:24 | 73 | 152 | 10 | EXT |  | 0.89 | (c)
22053.142 | 8.927 | 8.753 | -2.333 | -2.507 | 35 | 37 | 53 | 35 | 2282 | 2047 |  | CORR | AXGR | 03:34 | 03:34 | 03:37 | 225 | 35 | 13 | EXT |  | 0.92 | (c)
22078.853 | 0.393 | 0.208 | -10.807 | -10.992 | -39 | -25 | -27 | 15 | 208 | 2050 |  | LWAN | AXGR | 07:08 | 07:11 | 07:10 | 292 | 24 |  | EXT | Эквивалент потери металла 16%. |  | (c)
22080.426 | 1.966 | 1.822 | -9.234 | -9.378 | -34 | -25 | -26 | 18 | 1822 | 2050 |  | LWAN | AXSL | 07:09 | 07:11 | 07:10 | 232 | 16 |  | EXT | Эквивалент потери металла 13%. |  | (c)
22114.362 | 2.557 | 2.512 | -8.33 | -8.375 | 1044 | 1062 | 1062 | 1044 | 2512 | 2053а |  | CORR | AXGR | 04:44 | 04:47 | 04:47 | 114 | 35 | 13 | EXT |  | 1.07 | (b)
22115.258 | 3.453 | 3.426 | -7.434 | -7.461 | 113 | 264 | 237 | 113 | 3426 | 2053а |  | CORR | GENE | 02:14 | 02:38 | 02:34 | 69 | 250 | 11 | EXT |  | 1.06 | (b)
22116.03 | 4.225 | 4.164 | -6.662 | -6.723 | -357 | -128 | -25 | 0 | 4164 | 2053а |  | CORR | GENE | 00:58 | 01:35 | 01:52 | 224 | 666 | 11 | EXT |  | 1.09 | (b)
22122.342 | 10.537 | 10.515 | -0.35 | -0.372 | 197 | 305 | 322 | 197 | 288 | 2053а |  | CORR | GENE | 02:27 | 02:45 | 02:47 | 84 | 250 | 10 | EXT |  | 1.06 | (b)
22122.692 | 0 | -0.054 | -11.956 | -12.01 | -2096 | -1834 | -1899 | 1701 |  | 2053б | Нарушение формы кольцевого шва | GWAN |  | 00:31 | 01:13 | 01:02 | 0 | 395 |  | EXT | Нарушение формы кольцевого шва |  | (c)
22146.7 | 0 | -0.027 | -9.893 | -9.92 | 1144 | 1503 | 1537 | 1144 |  | 2056а | Нарушение формы кольцевого шва | GWAN |  | 02:50 | 03:48 | 03:53 | 0 | 787 |  | EXT | Нарушение формы кольцевого шва Аномалия находится на упругопластическом изгибе: R=316 D, максимальное растяжение на 6 час. |  | (c)
22156.593 | 0 | -0.039 | -10.602 | -10.641 | 1949 | -2058 | -2197 | 0 |  | 2057а | Нарушение формы кольцевого шва | GWAN |  | 08:14 | 09:27 | 09:05 | 0 | 631 |  | EXT | Нарушение формы кольцевого шва |  | (c)
22178.565 | 0 | -0.038 | -10.995 | -11.033 | -245 | -69 | -65 | 0 |  | 2059 | Нарушение формы кольцевого шва | GWAN |  | 11:01 | 11:30 | 11:30 | 0 | 360 |  | EXT | Нарушение формы кольцевого шва |  | (c)
22201.083 | 0.068 | 0.052 | -11.082 | -11.098 | 1373 | 1472 | 1443 | 718 | 52 | 2061 |  | ARTD | GENE | 03:43 | 03:59 | 03:55 | 76 | 139 |  | EXT | Эквивалент потери металла 11%. |  | (c)
22204.698 | 3.683 | 3.577 | -7.467 | -7.573 | 967 | 987 | 990 | 967 | 3577 | 2061 |  | CORR | AXGR | 02:38 | 02:41 | 02:42 | 149 | 47 | 27 | EXT |  | 0.93 | (c)
22237.609 | 2.599 | 2.581 | -8.786 | -8.804 | 2003 | 2063 | 2090 | 54 | 2581 | 2064 |  | CORR | CIGR | 02:42 | 02:51 | 02:56 | 40 | 174 | 12 | EXT |  | 0.89 | (c)
22237.981 | 2.971 | 2.962 | -8.414 | -8.423 | 2108 | 2185 | 2164 | 10 | 2962 | 2064 |  | CORR | CIGR | 02:59 | 03:11 | 03:08 | 35 | 113 | 10 | EXT |  | 0.89 | (c)
22245.878 | 10.868 | 10.837 | -0.517 | -0.548 | -374 | -316 | -268 | 161 | 506 | 2064 |  | CORR | CIGR | 08:18 | 08:28 | 08:35 | 42 | 213 | 13 | EXT |  | 0.89 | (c)
22246.216 | 11.206 | 11.188 | -0.179 | -0.197 | 6 | 68 | 69 | 6 | 167 | 2064 |  | CORR | CIGR | 09:19 | 09:29 | 09:30 | 30 | 126 | 10 | EXT |  | 0.89 | (c)
22247.452 | 1.057 | 1.044 | -10.103 | -10.116 | -1256 | -1193 | -1189 | 974 | 1044 | 2065 |  | CORR | GENE | 08:29 | 08:39 | 08:39 | 63 | 134 | 10 | EXT |  | 0.89 | (c)
22252.353 | 5.958 | 5.932 | -5.202 | -5.228 | -2157 | -2110 | -2068 | 73 | 5196 | 2065 |  | CORR | CIGR | 06:03 | 06:11 | 06:18 | 32 | 178 | 10 | EXT |  | 0.89 | (c)
22252.791 | 6.396 | 6.39 | -4.764 | -4.77 | 2094 | 2150 | 2141 | 42 | 4754 | 2065 |  | CORR | CIGR | 05:29 | 05:38 | 05:37 | 16 | 95 | 12 | EXT |  | 0.89 | (c)
22260.986 | 3.431 | 3.409 | -7.769 | -7.791 | -1668 | -1541 | -1548 | 562 | 3409 | 2066 |  | CORR | GENE | 08:38 | 08:58 | 08:57 | 126 | 240 | 10 | EXT |  | 0.9 | (c)
22261.335 | 3.78 | 3.747 | -7.42 | -7.453 | -1854 | -1792 | -1788 | 376 | 3747 | 2066 |  | CORR | CIGR | 08:08 | 08:18 | 08:19 | 44 | 133 | 12 | EXT |  | 0.89 | (c)
22262.839 | 5.284 | 5.218 | -5.916 | -5.982 | 1109 | 1124 | 1133 | 1074 | 5218 | 2066 |  | CORR | GENE | 04:06 | 04:09 | 04:10 | 132 | 48 | 10 | EXT |  | 0.9 | (c)
22289.926 | 9.841 | 9.805 | -1.559 | -1.595 | -2215 | -2194 | -2199 | 16 | 1490 | 2068 |  | CORR | AXGR | 07:54 | 07:57 | 07:57 | 105 | 31 | 12 | EXT |  | 0.89 | (c)
22308.581 | 5.816 | 5.713 | -5.204 | -5.307 | 614 | 625 | 741 | 614 | 5196 | 2070 |  | GOUG | GENE | 11:27 | 11:28 | 11:47 | 111 | 253 | 10 | EXT | Задир. |  | (c)
22309.324 | 6.559 | 6.555 | -4.461 | -4.465 | 2142 | 2209 | 2191 | 0 | 4438 | 2070 |  | CORR | CIGR | 03:33 | 03:44 | 03:41 | 27 | 98 | 11 | EXT |  | 0.89 | (c)
22313.785 | 0 | -0.041 | -10.705 | -10.746 | -265 | 181 | 319 | 0 |  | 2071 | Нарушение формы кольцевого шва | GWAN |  | 02:11 | 03:23 | 03:45 | 0 | 1168 |  | EXT | Нарушение формы кольцевого шва |  | (c)
22314.397 | 0.612 | 0.592 | -10.093 | -10.113 | 269 | 320 | 331 | 269 | 592 | 2071 |  | CORR | GENE | 03:37 | 03:45 | 03:47 | 57 | 124 | 15 | EXT |  | 0.89 | (c)
22321.01 | 7.225 | 7.199 | -3.48 | -3.506 | 1808 | 1884 | 1911 | 217 | 3273 | 2071 |  | CORR | GENE | 07:46 | 07:58 | 08:02 | 233 | 206 | 11 | EXT |  | 0.91 | (c)
22322.615 | 8.83 | 8.827 | -1.875 | -1.878 | 260 | 345 | 333 | 260 | 1853 | 2071 |  | CORR | CIGR | 03:36 | 03:49 | 03:48 | 25 | 146 | 10 | EXT |  | 0.89 | (c)
22323.014 | 9.229 | 9.196 | -1.476 | -1.509 | 110 | 261 | 239 | 110 | 1332 | 2071 |  | CORR | GENE | 03:12 | 03:36 | 03:32 | 177 | 259 | 10 | EXT |  | 0.9 | (c)
22366.489 | 7.405 | 7.311 | -3.885 | -3.979 | 980 | 1039 | 1030 | 980 | 3826 | 2075 |  | DENT | GENE | 01:05 | 01:15 | 01:13 | 153 | 100 | 0.6 | N/A | Глубина вмятины: 8 мм (0,6%). Линейка: 15 см в (731 см; 01:15 ч:мин) |  | (c)
22392.161 | 10.402 | 10.391 | -0.803 | -0.814 | 2056 | 2133 | 2123 | 2056 | 776 | 2077 |  | CORR | CIGR | 09:45 | 09:58 | 09:56 | 38 | 134 | 11 | EXT |  | 0.89 | (c)
22586.043 | 1.364 | 1.346 | -10.291 | -10.309 | 1092 | 1184 | 1155 | 1092 | 1346 | 2096 |  | CORR | CIGR | 02:51 | 03:06 | 03:01 | 43 | 126 | 10 | EXT |  | 0.89 | (c)
22590.996 | 6.317 | 6.301 | -5.338 | -5.354 | -1002 | -828 | -887 | 773 | 5285 | 2096 |  | CORR | GENE | 09:13 | 09:41 | 09:32 | 69 | 229 | 14 | EXT |  | 0.89 | (c)
22591.445 | 6.766 | 6.741 | -4.889 | -4.914 | -1070 | -1009 | -996 | 922 | 4860 | 2096 |  | CORR | CIGR | 09:02 | 09:12 | 09:14 | 54 | 147 | 10 | EXT |  | 0.89 | (c)
22594.883 | 10.204 | 10.189 | -1.451 | -1.466 | -932 | -865 | -872 | 813 | 1442 | 2096 |  | CORR | CIGR | 09:24 | 09:35 | 09:34 | 24 | 119 | 13 | EXT |  | 0.89 | (c)
22595.009 | 10.33 | 10.308 | -1.325 | -1.347 | -1155 | -1069 | -1089 | 1023 | 1318 | 2096 |  | CORR | CIGR | 08:48 | 09:02 | 08:59 | 29 | 132 | 14 | EXT |  | 0.89 | (c)
22643.413 | 1.184 | 1.05 | -9.771 | -9.905 | -832 | -534 | -644 | 456 | 1050 | 2101 |  | CORR | GENE | 07:46 | 08:34 | 08:16 | 167 | 376 | 12 | EXT |  | 0.9 | (c)
22643.749 | 1.52 | 1.49 | -9.435 | -9.465 | -786 | -738 | -581 | 376 | 1490 | 2101 |  | CORR | GENE | 07:53 | 08:01 | 08:26 | 242 | 410 | 15 | EXT |  | 0.92 | (c)
22668.15 | 3.381 | 3.353 | -7.854 | -7.882 | 1940 | 2101 | 2110 | 1940 | 3353 | 2103 |  | CORR | GENE | 08:59 | 09:25 | 09:27 | 86 | 339 | 11 | EXT |  | 0.89 | (c)
22672.978 | 8.209 | 8.194 | -3.026 | -3.041 | -86 | 12 | -13 | 0 | 3005 | 2103 |  | CORR | CIGR | 03:32 | 03:48 | 03:44 | 36 | 146 | 10 | EXT |  | 0.89 | (c)
22697.782 | 10.568 | 10.568 | -1.072 | -1.072 | 1346 | 1420 | 1392 | 1346 | 1045 | 2105 |  | CORR | CIGR | 09:28 | 09:39 | 09:35 | 27 | 91 | 11 | EXT |  | 0.89 | (c)
22729.21 | 7.076 | 7.042 | -4.114 | -4.148 | 628 | 837 | 758 | 628 | 4078 | 2108 |  | CORR | GENE | 07:22 | 07:55 | 07:43 | 70 | 261 | 15 | EXT |  | 0.89 | (c)
22729.742 | 7.608 | 7.601 | -3.582 | -3.589 | 1290 | 1390 | 1368 | 1290 | 3529 | 2108 |  | CORR | GENE | 09:08 | 09:25 | 09:21 | 60 | 157 | 11 | EXT |  | 0.89 | (c)
22730.304 | 8.17 | 8.15 | -3.02 | -3.04 | 820 | 982 | 920 | 820 | 2984 | 2108 |  | CORR | CIGR | 07:53 | 08:19 | 08:09 | 56 | 200 | 12 | EXT |  | 0.89 | (c)
22732.354 | 10.22 | 10.167 | -0.97 | -1.023 | 1107 | 1199 | 1233 | 1107 | 943 | 2108 |  | CORR | GENE | 08:39 | 08:54 | 08:59 | 80 | 253 | 12 | EXT |  | 0.89 | (c)
22733.181 | 11.047 | 11.01 | -0.143 | -0.18 | 1032 | 1196 | 1179 | 1032 | 131 | 2108 |  | CORR | CIGR | 08:27 | 08:53 | 08:51 | 49 | 294 | 12 | EXT |  | 0.89 | (c)
22737.163 | 3.839 | 3.789 | -6.916 | -6.966 | 64 | 148 | 141 | 64 | 3789 | 2109 |  | CORR | GENE | 02:57 | 03:10 | 03:09 | 106 | 154 | 21 | EXT |  | 0.9 | (c)
22738.112 | 4.788 | 4.74 | -5.967 | -6.015 | 109 | 147 | 218 | 109 | 4740 | 2109 |  | CORR | CIGR | 03:04 | 03:10 | 03:22 | 55 | 218 | 11 | EXT |  | 0.89 | (c)
22738.409 | 5.085 | 5.061 | -5.67 | -5.694 | 667 | 726 | 715 | 667 | 5061 | 2109 |  | CORR | CIGR | 04:34 | 04:44 | 04:42 | 25 | 96 | 11 | EXT |  | 0.89 | (c)
22738.569 | 5.245 | 5.222 | -5.51 | -5.533 | 2105 | 2181 | 2157 | 2105 | 5222 | 2109 |  | CORR | CIGR | 08:26 | 08:39 | 08:35 | 25 | 104 | 13 | EXT |  | 0.89 | (c)
22738.993 | 5.669 | 5.654 | -5.086 | -5.101 | -2226 | -2113 | -2169 | 2112 | 5066 | 2109 |  | CORR | CIGR | 08:47 | 09:06 | 08:56 | 35 | 114 | 10 | EXT |  | 0.89 | (c)
22739.272 | 5.948 | 5.92 | -4.807 | -4.835 | 240 | 286 | 288 | 240 | 4800 | 2109 |  | CORR | CIGR | 03:25 | 03:33 | 03:33 | 35 | 96 | 10 | EXT |  | 0.89 | (c)
22763.588 | 8.084 | 8.058 | -3.326 | -3.352 | 1105 | 1189 | 1203 | 1105 | 3298 | 2111 |  | CORR | CIGR | 03:16 | 03:30 | 03:32 | 54 | 196 | 12 | EXT |  | 0.89 | (c)
22764.987 | 9.483 | 9.453 | -1.927 | -1.957 | 829 | 874 | 860 | 829 | 1926 | 2111 |  | CORR | CIGR | 02:32 | 02:39 | 02:37 | 31 | 62 | 11 | EXT |  | 0.89 | (c)
22779.862 | 1.708 | 1.691 | -9.947 | -9.964 | -1978 | -1882 | -1913 | 1848 | 1691 | 2113 |  | CORR | CIGR | 08:37 | 08:53 | 08:48 | 22 | 130 | 12 | EXT |  | 0.89 | (c)
22785.785 | 7.631 | 7.625 | -4.024 | -4.03 | 69 | 120 | 125 | 69 | 4008 | 2113 |  | CORR | CIGR | 02:08 | 02:16 | 02:17 | 22 | 111 | 15 | EXT |  | 0.89 | (c)
22789.424 | 11.27 | 11.197 | -0.385 | -0.458 | 473 | 516 | 548 | 473 | 109 | 2113 |  | CORR | GENE | 03:13 | 03:20 | 03:25 | 349 | 150 | 12 | EXT |  | 0.93 | (c)
22799.232 | 9.423 | 9.413 | -2.212 | -2.222 | -2157 | -2077 | -2082 | 2007 | 2189 | 2114 |  | CORR | CIGR | 08:23 | 08:36 | 08:35 | 33 | 150 | 13 | EXT |  | 0.89 | (c)
22807.055 | 5.611 | 5.589 | -5.829 | -5.851 | -84 | -21 | -29 | 0 | 5589 | 2115 |  | CORR | CIGR | 04:02 | 04:12 | 04:11 | 28 | 110 | 10 | EXT |  | 0.89 | (c)
22807.333 | 5.889 | 5.87 | -5.551 | -5.57 | 1628 | 1742 | 1713 | 1628 | 5533 | 2115 |  | CORR | CIGR | 08:38 | 08:57 | 08:52 | 37 | 171 | 11 | EXT |  | 0.89 | (c)
22824.143 | 0.254 | 0.216 | -10.991 | -11.029 | 1732 | 1909 | 1917 | 1732 | 216 | 2117 |  | CORR | GENE | 08:48 | 09:17 | 09:18 | 68 | 371 | 12 | EXT |  | 0.89 | (c)
22826.085 | 2.196 | 2.193 | -9.049 | -9.052 | -782 | -746 | -730 | 677 | 2193 | 2117 |  | CORR | CIGR | 02:02 | 02:08 | 02:11 | 25 | 105 | 10 | EXT |  | 0.89 | (c)
22826.257 | 2.368 | 2.337 | -8.877 | -8.908 | -372 | -294 | -246 | 120 | 2337 | 2117 |  | CORR | CIGR | 03:09 | 03:21 | 03:29 | 50 | 252 | 10 | EXT |  | 0.89 | (c)
22826.285 | 2.396 | 2.394 | -8.849 | -8.851 | -738 | -698 | -695 | 651 | 2394 | 2117 |  | CORR | CIGR | 02:09 | 02:16 | 02:16 | 25 | 87 | 10 | EXT |  | 0.89 | (c)
22826.302 | 2.413 | 2.404 | -8.832 | -8.841 | -555 | -501 | -512 | 468 | 2404 | 2117 |  | CORR | CIGR | 02:39 | 02:48 | 02:46 | 25 | 87 | 12 | EXT |  | 0.89 | (c)
22826.972 | 3.083 | 3.049 | -8.162 | -8.196 | -721 | -640 | -599 | 477 | 3049 | 2117 |  | CORR | GENE | 02:12 | 02:25 | 02:32 | 66 | 244 | 12 | EXT |  | 0.89 | (c)
22827.306 | 3.417 | 3.409 | -7.828 | -7.836 | -538 | -439 | -469 | 399 | 3409 | 2117 |  | CORR | CIGR | 02:42 | 02:58 | 02:53 | 41 | 139 | 13 | EXT |  | 0.89 | (c)
22834.63 | 10.741 | 10.714 | -0.504 | -0.531 | -749 | -564 | -641 | 533 | 460 | 2117 |  | CORR | GENE | 02:08 | 02:38 | 02:25 | 71 | 216 | 11 | EXT |  | 0.89 | (c)
22835.304 | 0.17 | 0.163 | -11.235 | -11.242 | -2114 | -2060 | -2064 | 2014 | 163 | 2118 |  | CORR | CIGR | 03:06 | 03:15 | 03:14 | 24 | 100 | 11 | EXT |  | 0.89 | (c)
22908.255 | 4.506 | 4.491 | -6.729 | -6.744 | -446 | -376 | -361 | 276 | 4491 | 2124 |  | CORR | CIGR | 02:51 | 03:02 | 03:05 | 24 | 170 | 12 | EXT |  | 0.89 | (c)
22910.131 | 6.382 | 6.296 | -4.853 | -4.939 | 1821 | 1861 | 1864 | 1821 | 4768 | 2124 |  | DENT | GENE | 08:57 | 09:03 | 09:04 | 171 | 85 | 0.3 | N/A | Глубина вмятины: 4 мм (0,3%). Линейка: 17 см в (630 см; 09:03 ч:мин) |  | (c)
22923.006 | 8.022 | 7.996 | -3.633 | -3.659 | 1158 | 1265 | 1278 | 1158 | 3614 | 2125 |  | CORR | CIGR | 03:00 | 03:18 | 03:20 | 45 | 240 | 10 | EXT |  | 0.89 | (c)
22924.814 | 9.83 | 9.766 | -1.825 | -1.889 | 1140 | 1238 | 1271 | 1140 | 1813 | 2125 |  | CORR | GENE | 02:57 | 03:13 | 03:19 | 76 | 262 | 10 | EXT |  | 0.89 | (c)
22931.132 | 4.493 | 4.476 | -7.152 | -7.169 | 525 | 750 | 729 | 525 | 4476 | 2126 |  | CORR | GENE | 07:14 | 07:51 | 07:47 | 93 | 410 | 11 | EXT |  | 0.89 | (c)
23038.647 | 9.668 | 9.644 | -1.982 | -2.006 | -88 | -28 | -46 | 3 | 1982 | 2135 |  | CORR | CIGR | 08:59 | 09:08 | 09:05 | 24 | 85 | 12 | EXT |  | 0.89 | (c)
23053.549 | 1.555 | 1.548 | -9.645 | -9.652 | 315 | 392 | 455 | 315 | 1548 | 2137 |  | CORR | CIGR | 09:00 | 09:13 | 09:23 | 45 | 281 | 10 | EXT |  | 0.89 | (c)
23131.621 | 10.692 | 10.584 | -0.938 | -1.046 | 2054 | 2187 | 2152 | 2054 | 860 | 2143 |  | DENT | GENE | 05:56 | 06:18 | 06:12 | 186 | 197 | 0.4 | N/A | Глубина вмятины: 6 мм (0,4%). Линейка: 19 см в (1058 см; 06:18 ч:мин) Аномалия находится вблизи дефекта потери металла. |  | (c)
23131.8 | 10.871 | 10.601 | -0.759 | -1.029 | 2072 | -2026 | -2161 | 1933 | 682 | 2143 |  | GOUG | GENE | 05:59 | 06:58 | 06:36 | 347 | 456 | 6 | EXT | Зона задиров. |  | (c)
23171.04 | 4.536 | 4.517 | -6.874 | -6.893 | 1997 | 2139 | 2151 | 1997 | 4517 | 2147 |  | CORR | CIGR | 05:39 | 06:02 | 06:04 | 50 | 308 | 11 | EXT |  | 0.89 | (c)
23477.75 | 9.181 | 9.167 | -2.299 | -2.313 |  |  |  |  | 2290 | 2177 |  | SWAN | CIGR | 05:42 | 05:47 | 05:47 | 23 | 60 |  | INT | Эквивалент потери металла 16%. |  | (c)
23485.872 | 5.823 | 5.795 | -5.137 | -5.165 | -126 | -45 | -55 | 0 | 5107 | 2178 |  | CORR | GENE | 09:24 | 09:37 | 09:36 | 58 | 143 | 11 | EXT |  | 0.89 | (c)
23523.944 | 10.045 | 9.976 | -0.415 | -0.484 |  |  |  |  | 343 | 2181 |  | CORR | AXGR | 05:19 | 05:19 | 05:21 | 141 | 20 | 13 | EXT |  | 0.9 | (c)
23523.959 | 10.06 | 9.881 | -0.4 | -0.579 |  |  |  |  | 252 | 2181 |  | CORR | AXGR | 04:40 | 04:42 | 04:43 | 327 | 34 | 11 | EXT |  | 0.93 | (c)
23570.434 | 0.61 | 0.47 | -10.925 | -11.065 |  |  |  |  | 470 | 2186 |  | CORR | GENE | 07:37 | 07:40 | 07:41 | 191 | 52 | 12 | EXT |  | 0.91 | (c)
23574.75 | 4.926 | 4.917 | -6.609 | -6.618 |  |  |  |  | 4917 | 2186 |  | CORR | GENE | 01:35 | 01:43 | 01:42 | 48 | 88 | 11 | EXT |  | 0.89 | (c)
23592.637 | 1.498 | 1.478 | -10.047 | -10.067 |  |  |  |  | 1478 | 2188 |  | SWAN | AXGR | 06:20 | 06:21 | 06:21 | 60 | 21 |  | INT | Эквивалент потери металла 14%. |  | (c)
23606.52 | 3.836 | 3.811 | -7.669 | -7.694 | -2204 | -2143 | -2138 | 27 | 3811 | 2189 |  | CORR | CIGR | 04:43 | 04:52 | 04:53 | 46 | 131 | 11 | EXT |  | 0.89 | (c)
23606.933 | 4.249 | 4.164 | -7.256 | -7.341 | 2057 | 2149 | -2187 | 0 | 4164 | 2189 |  | CORR | GENE | 04:10 | 04:25 | 04:45 | 135 | 435 | 13 | EXT |  | 0.9 | (c)
23612.928 | 10.244 | 10.193 | -1.261 | -1.312 | 1580 | 1590 | 1589 | 632 | 1194 | 2189 |  | CORR | AXGR | 02:53 | 02:55 | 02:55 | 118 | 19 | 15 | EXT |  | 0.9 | (c)
23613.317 | 10.633 | 10.628 | -0.872 | -0.877 | 1448 | 1518 | 1518 | 642 | 846 | 2189 |  | CORR | CIGR | 02:32 | 02:43 | 02:43 | 31 | 141 | 13 | EXT |  | 0.89 | (c)
23614.966 | 0.777 | 0.67 | -10.743 | -10.85 |  |  |  |  | 670 | 2190 |  | CORR | GENE | 08:57 | 09:09 | 09:07 | 120 | 121 | 10 | EXT |  | 0.89 | (c)
23615.999 | 1.81 | 1.801 | -9.71 | -9.719 |  |  |  |  | 1801 | 2190 |  | CORR | CIGR | 03:49 | 03:59 | 04:01 | 23 | 160 | 10 | EXT |  | 0.89 | (c)
23622.125 | 7.936 | 7.927 | -3.584 | -3.593 |  |  |  |  | 3558 | 2190 |  | CORR | CIGR | 05:24 | 05:58 | 05:44 | 35 | 249 | 12 | EXT |  | 0.89 | (c)
23625.323 | 11.134 | 11.121 | -0.386 | -0.399 |  |  |  |  | 374 | 2190 |  | CORR | CIGR | 08:34 | 08:43 | 08:44 | 25 | 115 | 13 | EXT |  | 0.89 | (c)
23625.632 | 11.443 | 11.421 | -0.077 | -0.099 |  |  |  |  | 76 | 2190 |  | CORR | CIGR | 08:59 | 09:11 | 09:07 | 23 | 100 | 11 | EXT |  | 0.89 | (c)
23625.815 | 0.106 | 0.086 | -11.304 | -11.324 | 1974 | 2050 | 2040 | 125 | 86 | 2191 |  | CORR | CIGR | 08:15 | 08:27 | 08:25 | 21 | 131 | 11 | EXT |  | 0.89 | (c)
23626.069 | 0.36 | 0.348 | -11.05 | -11.062 | -2224 | -2170 | -2176 | 7 | 348 | 2191 |  | CORR | CIGR | 08:57 | 09:06 | 09:05 | 25 | 95 | 31 | EXT |  | 0.89 | (c)
23626.106 | 0.397 | 0.285 | -11.013 | -11.125 | 262 | 367 | 654 | 262 | 285 | 2191 |  | CORR | GENE | 03:38 | 03:55 | 04:41 | 145 | 784 | 13 | EXT |  | 0.9 | (c)
23628.974 | 3.265 | 3.152 | -8.145 | -8.258 | -53 | -30 | -17 | 0 | 3152 | 2191 |  | CORR | GENE | 02:47 | 02:51 | 02:53 | 301 | 72 | 21 | EXT |  | 0.96 | (c)
23707.87 | 1.951 | 1.919 | -9.454 | -9.486 | 544 | 628 | 664 | 544 | 1919 | 2198 |  | CORR | CIGR | 04:22 | 04:36 | 04:42 | 43 | 240 | 14 | EXT |  | 0.89 | (c)
23886.491 | 10.647 | 10.626 | -0.833 | -0.854 | 998 | 1194 | 1162 | 998 | 797 | 2213 |  | CORR | GENE | 07:33 | 08:05 | 07:60 | 57 | 327 | 12 | EXT |  | 0.89 | (c)
23901.652 | 3.213 | 3.184 | -7.292 | -7.321 | -1444 | -1322 | -1334 | 1224 | 3184 | 2215 |  | CORR | CIGR | 02:58 | 03:17 | 03:15 | 49 | 220 | 18 | EXT |  | 0.89 | (c)
23905.774 | 7.335 | 7.314 | -3.17 | -3.191 | -1421 | -1300 | -1348 | 1274 | 3170 | 2215 |  | CORR | CIGR | 03:01 | 03:21 | 03:13 | 21 | 147 | 10 | EXT |  | 0.89 | (c)
23919.404 | 10.46 | 10.45 | -0.74 | -0.75 | 953 | 1169 | 1099 | 953 | 723 | 2216 |  | CORR | CIGR | 02:21 | 02:56 | 02:45 | 27 | 291 | 10 | EXT |  | 0.89 | (c)
23932.894 | 1.105 | 1.07 | -10.135 | -10.17 | 181 | 686 | 494 | 181 | 1070 | 2218 |  | CORR | GENE | 01:59 | 03:20 | 02:49 | 90 | 626 | 10 | EXT |  | 0.89 | (c)
24027.502 | 4.513 | 4.48 | -6.822 | -6.855 | 41 | 54 | 51 | 41 | 4480 | 2226 |  | CORR | AXGR | 03:14 | 03:16 | 03:16 | 124 | 19 | 10 | EXT |  | 0.9 | (c)
24107.776 | 5.327 | 5.314 | -5.153 | -5.166 | 58 | 234 | 176 | 58 | 5100 | 2233 |  | CORR | GENE | 04:35 | 05:03 | 04:54 | 66 | 236 | 12 | EXT |  | 0.89 | (c)
24349.599 | 0 | -0.037 | -10.945 | -10.982 | 269 | 586 | 840 | 269 |  | 2255 | Нарушение формы кольцевого шва | GWAN |  | 11:22 | 00:13 | 12:54 | 0 | 1142 |  | EXT | Нарушение формы кольцевого шва |  | (c)
24377.649 | 5.98 | 5.964 | -5.43 | -5.446 | -2160 | -2114 | -2075 | 70 | 5413 | 2257 |  | CORR | CIGR | 03:36 | 03:44 | 03:50 | 33 | 170 | 18 | EXT |  | 0.89 | (c)
24382.715 | 11.046 | 10.804 | -0.364 | -0.606 | -2125 | -2119 | -2102 | 105 | 154 | 2257 |  | CORR | AXGR | 03:42 | 03:43 | 03:46 | 452 | 46 | 12 | EXT |  | 0.94 | (c)
24402.924 | 8.37 | 8.31 | -2.71 | -2.77 | 568 | 575 | 585 | 568 | 2617 | 2259 |  | CORR | AXGR | 02:38 | 02:39 | 02:41 | 153 | 34 | 12 | EXT |  | 0.9 | (c)
24410.998 | 5.364 | 5.071 | -6.096 | -6.389 | -305 | -133 | -163 | 21 | 5071 | 2260 |  | CORR | GENE | 00:56 | 01:24 | 01:19 | 327 | 284 | 11 | EXT |  | 0.93 | (c)
24412.398 | 6.764 | 6.679 | -4.696 | -4.781 | 209 | 496 | 424 | 209 | 4615 | 2260 |  | CORR | GENE | 02:19 | 03:06 | 02:54 | 166 | 430 | 11 | EXT |  | 0.9 | (c)
24413.102 | 7.468 | 7.369 | -3.992 | -4.091 | -745 | -95 | -407 | 70 | 3784 | 2260 |  | CORR | GENE | 11:45 | 01:30 | 12:40 | 307 | 675 | 10 | EXT |  | 0.92 | (c)
24430.942 | 2.018 | 1.657 | -9.057 | -9.418 |  |  |  |  | 1657 | 2262 |  | CORR | GENE | 09:26 | 09:33 | 09:35 | 470 | 116 | 12 | EXT |  | 0.95 | (c)
24444.109 | 4.11 | 4.08 | -7.185 | -7.215 |  |  |  |  | 4080 | 2263 |  | CORR | GENE | 02:37 | 03:58 | 03:22 | 122 | 564 | 15 | EXT |  | 0.9 | (c)
24462.519 | 7.065 | 6.924 | -1.07 | -1.211 | -1881 | -1714 | -1783 | 349 | 933 | 2265 |  | CORR | GENE | 07:12 | 07:39 | 07:28 | 278 | 196 | 14 | EXT |  | 0.93 | (c)
24523.195 | 2.556 | 2.459 | -9.074 | -9.171 | -2 | 8 | 6 | 0 | 2459 | 2271 |  | LWAN | AXSL | 02:39 | 02:40 | 02:40 | 211 | 17 |  | EXT | Эквивалент потери металла 10%. |  | (c)
24638.025 | 4.111 | 4.079 | -6.594 | -6.626 | -1927 | -1834 | -1782 | 1637 | 4079 | 2281 |  | CORR | GENE | 09:54 | 10:09 | 10:17 | 67 | 290 | 13 | EXT |  | 0.89 | (c)
24645.359 | 0.74 | 0.728 | -10.855 | -10.867 | 1219 | 1295 | 1274 | 1219 | 728 | 2282 |  | CORR | CIGR | 07:24 | 07:36 | 07:33 | 28 | 110 | 11 | EXT |  | 0.89 | (c)
24651.59 | 6.971 | 6.935 | -4.624 | -4.66 | 1237 | 1397 | 1421 | 1237 | 4554 | 2282 |  | CORR | GENE | 07:27 | 07:53 | 07:56 | 106 | 368 | 10 | EXT |  | 0.89 | (c)
24654.815 | 10.196 | 10.189 | -1.399 | -1.406 | 2069 | 2136 | 2147 | 2069 | 1382 | 2282 |  | CORR | CIGR | 09:41 | 09:52 | 09:54 | 24 | 156 | 11 | EXT |  | 0.89 | (c)
24655.391 | 10.772 | 10.758 | -0.823 | -0.837 | 2102 | 2183 | 2198 | 2102 | 805 | 2282 |  | CORR | CIGR | 09:46 | 09:59 | 10:02 | 32 | 191 | 12 | EXT |  | 0.89 | (c)
24657.927 | 1.713 | 1.692 | -9.747 | -9.768 | 1007 | 1087 | 1069 | 1007 | 1692 | 2283 |  | CORR | CIGR | 07:40 | 07:53 | 07:50 | 21 | 124 | 10 | EXT |  | 0.89 | (c)
24714.453 | 2.169 | 2.106 | -9.121 | -9.184 | -537 | -324 | -299 | 61 | 2106 | 2288 |  | CORR | GENE | 01:47 | 02:22 | 02:26 | 99 | 476 | 10 | EXT |  | 0.89 | (c)
24727.16 | 3.586 | 3.572 | -7.974 | -7.988 | -1453 | -1408 | -1407 | 1361 | 3572 | 2289 |  | CORR | CIGR | 03:17 | 03:24 | 03:24 | 25 | 92 | 11 | EXT |  | 0.89 | (c)
24740.223 | 5.089 | 5.074 | -6.531 | -6.546 | -1476 | -1405 | -1431 | 1387 | 5074 | 2290 |  | CORR | CIGR | 02:56 | 03:07 | 03:03 | 20 | 89 | 14 | EXT |  | 0.89 | (c)
24748.63 | 1.876 | 1.848 | -9.724 | -9.752 | -2106 | -1766 | -1883 | 1660 | 1848 | 2291 |  | CORR | GENE | 08:53 | 09:48 | 09:30 | 104 | 447 | 11 | EXT |  | 0.89 | (c)
24750.47 | 3.716 | 3.688 | -7.884 | -7.912 | 2104 | -2183 | 2222 | 2104 | 3688 | 2291 |  | CORR | CIGR | 08:13 | 08:41 | 08:32 | 36 | 236 | 11 | EXT |  | 0.89 | (c)
24750.681 | 3.927 | 3.908 | -7.673 | -7.692 | 2139 | 2189 | -2157 | 1991 | 3908 | 2291 |  | CORR | GENE | 08:19 | 08:27 | 08:45 | 58 | 332 | 10 | EXT |  | 0.89 | (c)
24751.501 | 4.747 | 4.705 | -6.853 | -6.895 | 2117 | -2121 | -2219 | 2094 | 4705 | 2291 |  | CORR | GENE | 08:15 | 08:51 | 08:35 | 78 | 250 | 10 | EXT |  | 0.89 | (c)
24752.519 | 5.765 | 5.749 | -5.835 | -5.851 | -2057 | -1998 | -2008 | 1959 | 5749 | 2291 |  | CORR | CIGR | 09:01 | 09:11 | 09:09 | 29 | 98 | 10 | EXT |  | 0.89 | (c)
24753.231 | 6.477 | 6.463 | -5.123 | -5.137 | -2010 | -1932 | -1926 | 1843 | 5105 | 2291 |  | CORR | CIGR | 09:09 | 09:22 | 09:23 | 32 | 167 | 10 | EXT |  | 0.89 | (c)
24755.547 | 8.793 | 8.714 | -2.807 | -2.886 | 2032 | 2032 | 2049 | 2032 | 2397 | 2291 |  | CORR | AXGR | 08:01 | 08:01 | 08:04 | 489 | 34 | 11 | EXT |  | 0.94 | (c)
24881.326 | 10.392 | 10.373 | -0.943 | -0.962 | 569 | 625 | 610 | 569 | 941 | 2302 |  | CORR | CIGR | 01:32 | 01:41 | 01:39 | 21 | 82 | 10 | EXT |  | 0.89 | (c)
24927.349 | 0 | -0.033 | -11.535 | -11.568 | [5 empty] | 2307 | Нарушение формы кольцевого шва | GWAN |  | 00:37 | 01:11 | 01:38 | 0 | 754 |  | EXT | Нарушение формы кольцевого шва |  | (c)
24945.864 | 6.98 | 6.98 | -2.745 | -2.745 |  |  |  |  | 2668 | 2308 |  | CORR | AXGR | 08:12 | 08:12 | 08:14 | 77 | 18 | 12 | EXT |  | 0.89 | (c)
24953.385 | 4.776 | 4.751 | -6.349 | -6.374 | 2217 | -2195 | -2199 | 0 | 4751 | 2309 |  | CORR | CIGR | 04:59 | 05:07 | 05:06 | 25 | 89 | 11 | EXT |  | 0.89 | (c)
24953.593 | 4.984 | 4.884 | -6.141 | -6.241 | 1852 | 1955 | 2037 | 8 | 4884 | 2309 |  | CORR | GENE | 03:60 | 04:16 | 04:30 | 104 | 370 | 11 | EXT |  | 0.89 | (c)
24953.676 | 5.067 | 5.045 | -6.058 | -6.08 | -2209 | -2209 | -2200 | 22 | 5045 | 2309 |  | CORR | AXGR | 05:04 | 05:04 | 05:06 | 377 | 17 | 12 | EXT |  | 0.94 | (c)
24954.339 | 5.73 | 5.7 | -5.395 | -5.425 | 1800 | 2056 | 1965 | 100 | 5318 | 2309 |  | CORR | GENE | 03:51 | 04:33 | 04:18 | 107 | 330 | 14 | EXT |  | 0.9 | (c)
24964.22 | 4.486 | 4.285 | -5.184 | -5.385 |  |  |  |  | 4285 | 2310 |  | CORR | GENE | 05:56 | 06:29 | 06:30 | 224 | 412 | 10 | EXT |  | 0.91 | (c)
24999.762 | 7.578 | 7.467 | -3.772 | -3.883 | 1066 | 1415 | 1457 | 382 | 3702 | 2313 |  | CORR | GENE | 04:07 | 05:04 | 05:11 | 181 | 782 | 10 | EXT |  | 0.9 | (c)
24999.788 | 7.604 | 7.273 | -3.746 | -4.077 | 2143 | 2190 | 2186 | 2 | 3167 | 2313 |  | CORR | GENE | 07:01 | 07:09 | 07:08 | 910 | 85 | 10 | EXT |  | 0.96 | (c)
24999.906 | 7.722 | 7.698 | -3.628 | -3.652 | 687 | 742 | 755 | 687 | 3621 | 2313 |  | CORR | CIGR | 03:06 | 03:15 | 03:17 | 31 | 136 | 22 | EXT |  | 0.89 | (c)
25005.394 | 1.86 | 1.842 | -9.225 | -9.243 | 1991 | 2142 | 2067 | 88 | 1842 | 2314 |  | CORR | CIGR | 03:26 | 03:50 | 03:38 | 18 | 151 | 10 | EXT |  | 0.89 | (c)
25006.41 | 2.876 | 2.848 | -8.209 | -8.237 | -1432 | -1361 | -1366 | 798 | 2848 | 2314 |  | CORR | GENE | 06:13 | 06:25 | 06:24 | 62 | 132 | 10 | EXT |  | 0.89 | (c)
25006.437 | 2.903 | 2.893 | -8.182 | -8.192 | -1925 | -1680 | -1773 | 306 | 2893 | 2314 |  | CORR | GENE | 04:54 | 05:33 | 05:19 | 84 | 304 | 10 | EXT |  | 0.89 | (c)
25007.183 | 3.649 | 3.625 | -7.436 | -7.46 | 2192 | -2182 | -2186 | 0 | 3625 | 2314 |  | CORR | GENE | 03:58 | 04:12 | 04:12 | 55 | 166 | 10 | EXT |  | 0.89 | (c)
25011.583 | 8.049 | 7.994 | -3.036 | -3.091 | -1898 | -1614 | -1578 | 332 | 2989 | 2314 |  | CORR | GENE | 04:58 | 05:44 | 05:50 | 102 | 641 | 12 | EXT |  | 0.89 | (c)
25012.28 | 8.746 | 8.702 | -2.339 | -2.383 | -2103 | -1147 | -1583 | 128 | 2133 | 2314 |  | CORR | GENE | 04:25 | 06:59 | 05:49 | 250 | 1039 | 11 | EXT |  | 0.92 | (c)
25014.986 | 0.367 | 0.305 | -10.743 | -10.805 | -2116 | -1934 | -1892 | 115 | 305 | 2315 |  | CORR | GENE | 06:04 | 06:34 | 06:41 | 86 | 447 | 13 | EXT |  | 0.89 | (c)
25146.586 | 7.307 | 7.285 | -3.738 | -3.76 | 1188 | 1243 | 1245 | 929 | 3725 | 2326 |  | CORR | CIGR | 04:52 | 05:01 | 05:02 | 35 | 114 | 15 | EXT |  | 0.89 | (c)
25210.417 | 5.103 | 5.098 | -6.147 | -6.152 |  |  |  |  | 5098 | 2332 |  | CORR | CIGR | 11:49 | 11:57 | 11:55 | 19 | 72 | 12 | EXT |  | 0.89 | (c)
25228.079 | 0 | -0.022 | -11.46 | -11.482 | 1135 | 1619 | 1439 | 487 |  | 2334 | Нарушение формы кольцевого шва | GWAN |  | 00:51 | 02:09 | 01:40 | 0 | 609 |  | EXT | Нарушение формы кольцевого шва |  | (c)
25228.079 | 0 | -0.013 | -11.46 | -11.473 | -1377 | -1233 | -1271 | 853 |  | 2334 | Нарушение формы кольцевого шва | GWAN |  | 06:05 | 06:29 | 06:23 | 0 | 212 |  | EXT | Нарушение формы кольцевого шва |  | (c)
25228.079 | 0 | 0 | -11.46 | -11.46 | -859 | -526 | -567 | 276 | 0 | 2334 | Смещение кромок | GWAN |  | 07:29 | 08:23 | 08:16 | 0 | 582 | 28 | EXT | Смещение кромок Наружу Величина смещения - 4.5 мм. |  | (c)
25262.504 | 0 | -0.034 | -11.38 | -11.414 | 212 | 291 | 336 | 212 |  | 2337 | Нарушение формы кольцевого шва | GWAN |  | 02:35 | 02:48 | 02:55 | 0 | 248 |  | EXT | Нарушение формы кольцевого шва Аномалия находится на упругопластическом изгибе: R=495 D, максимальное растяжение на 6.2 час. |  | (c)
25262.504 | 0 | -0.03 | -11.38 | -11.41 | -1936 | -1206 | -1017 | 99 |  | 2337 | Нарушение формы кольцевого шва | GWAN |  | 08:49 | 10:46 | 11:17 | 0 | 1837 |  | EXT | Нарушение формы кольцевого шва Аномалия находится на упругопластическом изгибе: R=495 D, максимальное растяжение на 6.2 час. |  | (c)
25296.749 | 0 | -0.034 | -11.485 | -11.519 | -26 | 277 | 178 | 0 |  | 2340 | Нарушение формы кольцевого шва | GWAN |  | 01:39 | 02:27 | 02:11 | 0 | 407 |  | EXT | Нарушение формы кольцевого шва |  | (c)
25297.788 | 1.039 | 0.965 | -10.446 | -10.52 | -2218 | -2217 | -2210 | 13 | 965 | 2340 |  | CORR | AXGR | 07:45 | 07:45 | 07:46 | 175 | 16 | 11 | EXT |  | 0.9 | (c)
25330.649 | 0 | -0.033 | -11.405 | -11.438 | 3 | 1261 | 1202 | 0 |  | 2343 | Нарушение формы кольцевого шва | GWAN |  | 00:01 | 03:24 | 03:14 | 0 | 2397 |  | EXT | Нарушение формы кольцевого шва |  | (c)
25354.429 | 1.03 | 1.021 | -10.39 | -10.399 |  |  |  |  | 1021 | 2345 |  | CORR | CIGR | 04:02 | 04:05 | 04:08 | 16 | 67 | 10 | EXT |  | 0.89 | (c)
25633.949 | 2.31 | 2.288 | -9.365 | -9.387 | 1608 | 1671 | 1670 | 1608 | 2288 | 2372 |  | CORR | CIGR | 03:48 | 03:59 | 03:58 | 22 | 124 | 10 | EXT |  | 1.06 | (b)
25643.445 | 0.131 | 0.044 | -11.199 | -11.286 | 887 | 1007 | 1035 | 887 | 44 | 2373 |  | CORR | GENE | 05:46 | 06:06 | 06:10 | 108 | 296 | 13 | EXT |  | 1.07 | (b)
25643.885 | 0.571 | 0.332 | -10.759 | -10.998 | 1037 | 1037 | 1060 | 1037 | 332 | 2373 |  | CORR | AXGR | 06:10 | 06:10 | 06:14 | 372 | 46 | 12 | EXT |  | 1.12 | (b)
25644.291 | 0.977 | 0.968 | -10.353 | -10.362 | 983 | 1024 | 1020 | 983 | 968 | 2373 |  | CORR | CIGR | 06:02 | 06:08 | 06:08 | 20 | 74 | 10 | EXT |  | 1.06 | (b)
25644.863 | 1.549 | 1.533 | -9.781 | -9.797 | 971 | 1072 | 1047 | 971 | 1533 | 2373 |  | CORR | CIGR | 05:60 | 06:16 | 06:12 | 31 | 152 | 10 | EXT |  | 1.06 | (b)
25645.072 | 1.758 | 1.693 | -9.572 | -9.637 | 835 | 869 | 861 | 835 | 1693 | 2373 |  | CORR | GENE | 05:38 | 05:43 | 05:42 | 165 | 53 | 11 | EXT |  | 1.08 | (b)
25645.656 | 2.342 | 2.335 | -8.988 | -8.995 | 126 | 170 | 155 | 126 | 2335 | 2373 |  | CORR | CIGR | 03:43 | 03:51 | 03:48 | 27 | 59 | 11 | EXT |  | 1.06 | (b)
25659.818 | 5.174 | 5.121 | -5.376 | -5.429 | -1803 | -1644 | -1640 | 1478 | 5121 | 2374 |  | CORR | GENE | 06:08 | 06:34 | 06:35 | 69 | 325 | 19 | EXT |  | 0.89 | (c)
25659.971 | 5.327 | 5.265 | -5.223 | -5.285 | -1823 | -1805 | -1805 | 1787 | 5069 | 2374 |  | CORR | AXGR | 06:05 | 06:08 | 06:08 | 216 | 36 | 10 | EXT |  | 0.91 | (c)
25881.874 | 0 | -0.022 | -11.42 | -11.442 | -1947 | 732 | -342 | 0 |  | 2394 | Нарушение формы кольцевого шва | GWAN |  | 03:33 | 10:45 | 07:52 | 0 | 3210 |  | EXT | Нарушение формы кольцевого шва |  | (c)
26007.343 | 1.709 | 1.693 | -9.771 | -9.787 | -1002 | -942 | -962 | 922 | 1693 | 2405 |  | CORR | CIGR | 08:60 | 09:09 | 09:06 | 19 | 80 | 11 | EXT |  | 1.06 | (b)
26011.023 | 5.389 | 5.376 | -6.091 | -6.104 | -657 | -601 | -587 | 518 | 5376 | 2405 |  | CORR | CIGR | 09:55 | 10:04 | 10:06 | 31 | 139 | 17 | EXT |  | 1.06 | (b)
26011.044 | 5.41 | 5.399 | -6.07 | -6.081 | -505 | -448 | -451 | 397 | 5399 | 2405 |  | CORR | CIGR | 10:20 | 10:29 | 10:28 | 20 | 109 | 30 | EXT |  | 1.06 | (b)
26011.048 | 5.414 | 5.382 | -6.066 | -6.098 | 686 | 686 | 709 | 686 | 5382 | 2405 |  | CORR | AXGR | 01:32 | 01:32 | 01:36 | 221 | 46 | 14 | EXT |  | 1.1 | (b)
26011.141 | 5.507 | 5.503 | -5.973 | -5.977 | -489 | -420 | -439 | 389 | 5503 | 2405 |  | CORR | CIGR | 10:22 | 10:33 | 10:30 | 25 | 100 | 10 | EXT |  | 1.06 | (b)
26011.707 | 6.073 | 5.969 | -5.407 | -5.511 | 1385 | 1395 | 1411 | 793 | 5152 | 2405 |  | CORR | GENE | 03:25 | 03:26 | 03:29 | 359 | 53 | 12 | EXT |  | 1.12 | (b)
26016.485 | 10.851 | 10.817 | -0.629 | -0.663 | -1587 | -1383 | -1456 | 644 | 623 | 2405 |  | CORR | CIGR | 07:25 | 07:58 | 07:46 | 40 | 261 | 15 | EXT |  | 1.06 | (b)
26021.87 | 4.756 | 4.748 | -6.559 | -6.567 | 1786 | 1838 | 1844 | 329 | 4748 | 2406 |  | CORR | CIGR | 05:30 | 05:38 | 05:39 | 19 | 115 | 16 | EXT |  | 1.06 | (b)
26027.387 | 10.273 | 10.259 | -1.042 | -1.056 | -711 | -634 | -629 | 548 | 1008 | 2406 |  | CORR | GENE | 10:47 | 10:59 | 10:60 | 48 | 163 | 10 | EXT |  | 1.06 | (b)
26039.693 | 11.264 | 11.208 | -0.186 | -0.242 | 1378 | 1583 | 1497 | 615 | 175 | 2407 |  | CORR | GENE | 05:59 | 06:32 | 06:18 | 67 | 237 | 11 | EXT |  | 0.89 | (c)
26044.149 | 4.27 | 4.258 | -7.29 | -7.302 |  |  |  |  | 4258 | 2408 |  | CORR | CIGR | 05:23 | 05:41 | 05:39 | 41 | 191 | 10 | EXT |  | 0.89 | (c)
26053.179 | 1.74 | 1.71 | -9.115 | -9.145 |  |  |  |  | 1710 | 2409 |  | CORR | CIGR | 02:10 | 02:23 | 02:22 | 44 | 154 | 12 | EXT |  | 0.89 | (c)
26058.356 | 6.917 | 6.897 | -3.938 | -3.958 |  |  |  |  | 3879 | 2409 |  | CORR | GENE | 10:02 | 10:43 | 10:31 | 79 | 362 | 10 | EXT |  | 0.89 | (c)
26058.572 | 7.133 | 7.087 | -3.722 | -3.768 |  |  |  |  | 3709 | 2409 |  | CORR | GENE | 02:56 | 03:03 | 03:05 | 59 | 113 | 11 | EXT |  | 0.89 | (c)
26061.225 | 9.786 | 9.764 | -1.069 | -1.091 |  |  |  |  | 998 | 2409 |  | CORR | AXGR | 02:47 | 02:52 | 02:51 | 93 | 40 | 11 | EXT |  | 0.89 | (c)
26073.824 | 0 | 0 | -5.1 | -5.1 | 1054 | 1378 | 1235 | 1054 | 0 | 2411 | Смещение кромок | GWAN |  | 06:29 | 07:21 | 06:58 | 0 | 363 | 21 | EXT | Смещение кромок Наружу Величина смещения - 3.3 мм. |  | (c)
26073.824 | 0 | -0.037 | -5.1 | -5.137 | -1752 | -1559 | -1571 | 1389 |  | 2411 | Нарушение формы кольцевого шва | GWAN |  | 10:56 | 11:27 | 11:25 | 0 | 363 |  | EXT | Нарушение формы кольцевого шва |  | (c)
26078.924 | 0 | -0.052 | -11.09 | -11.142 | -953 | -738 | -777 | 602 |  | 2412 | Нарушение формы кольцевого шва | GWAN |  | 06:38 | 07:12 | 07:06 | 0 | 351 |  | EXT | Нарушение формы кольцевого шва |  | (c)
26092.758 | 2.744 | 2.727 | -8.576 | -8.593 | -1764 | -1697 | -1708 | 466 | 2727 | 2413 |  | CORR | CIGR | 10:04 | 10:15 | 10:13 | 34 | 113 | 10 | EXT |  | 0.89 | (c)
26097.216 | 7.202 | 7.188 | -4.118 | -4.132 | -124 | -71 | -58 | 0 | 4095 | 2413 |  | CORR | CIGR | 02:29 | 02:37 | 02:39 | 37 | 133 | 12 | EXT |  | 0.89 | (c)
26100.155 | 10.141 | 10.141 | -1.179 | -1.179 | 94 | 192 | 145 | 94 | 1158 | 2413 |  | CORR | CIGR | 03:04 | 03:20 | 03:12 | 21 | 101 | 14 | EXT |  | 0.89 | (c)
26180.029 | 0 | -0.038 | -11.26 | -11.298 | -440 | -246 | -301 | 162 |  | 2421 | Нарушение формы кольцевого шва | GWAN |  | 11:35 | 00:06 | 11:57 | 0 | 278 |  | EXT | Нарушение формы кольцевого шва |  | (c)
26180.029 | 0 | -0.014 | -11.26 | -11.274 | 1863 | 2006 | 2051 | 0 |  | 2421 | Нарушение формы кольцевого шва | GWAN |  | 05:47 | 06:10 | 06:17 | 0 | 376 |  | EXT | Нарушение формы кольцевого шва |  | (c)
26214.229 | 0 | 0 | -11.24 | -11.24 | 1231 | 1629 | 1460 | 542 | 0 | 2424 | Смещение кромок | GWAN |  | 04:36 | 05:40 | 05:13 | 0 | 457 | 29 | EXT | Смещение кромок Наружу Величина смещения - 4.6 мм. |  | (c)
26214.229 | 0 | 0 | -11.24 | -11.24 | -1781 | -1457 | -1567 | 449 | 0 | 2424 | Смещение кромок | GWAN |  | 08:30 | 09:22 | 09:04 | 0 | 428 | 24 | EXT | Смещение кромок Наружу Величина смещения - 3.8 мм. |  | (c)
26282.259 | 0 | 0 | -10.325 | -10.325 | 700 | 1128 | 1004 | 700 | 0 | 2430 | Смещение кромок | GWAN |  | 03:40 | 04:50 | 04:30 | 0 | 608 | 27 | EXT | Смещение кромок Наружу Величина смещения - 4.2 мм. |  | (c)
26411.349 | 6.935 | 6.909 | -4.48 | -4.506 | -2055 | -1982 | -1980 | 175 | 4466 | 2441 |  | CORR | CIGR | 08:52 | 09:04 | 09:05 | 40 | 152 | 12 | EXT | Аномалия находится на упругопластическом изгибе: R=427 D, максимальное растяжение на 5.3 час. | 0.89 | (c)
26417.211 | 1.382 | 1.363 | -9.963 | -9.982 | 980 | 1106 | 1071 | 980 | 1363 | 2442 |  | CORR | GENE | 08:09 | 08:29 | 08:24 | 64 | 183 | 11 | EXT | Аномалия находится на отводе. | 0.89 | (c)
26418.378 | 2.549 | 2.541 | -8.796 | -8.804 | 436 | 1097 | 793 | 436 | 2541 | 2442 |  | CORR | GENE | 06:41 | 08:28 | 07:39 | 179 | 714 | 11 | EXT | Аномалия находится на отводе. | 0.91 | (c)
26418.764 | 2.935 | 2.93 | -8.41 | -8.415 | 706 | 992 | 876 | 706 | 2930 | 2442 |  | CORR | GENE | 07:25 | 08:11 | 07:52 | 95 | 339 | 11 | EXT | Аномалия находится на отводе. | 0.89 | (c)
26429.543 | 2.369 | 2.362 | -9.076 | -9.083 | 464 | 519 | 513 | 464 | 2362 | 2443 |  | CORR | CIGR | 07:17 | 07:26 | 07:25 | 26 | 97 | 11 | EXT | Аномалия находится на отводе. | 0.89 | (c)
26431.196 | 4.022 | 3.984 | -7.423 | -7.461 | 566 | 712 | 690 | 566 | 3984 | 2443 |  | CORR | GENE | 07:34 | 07:57 | 07:54 | 83 | 249 | 14 | EXT | Аномалия находится на отводе. | 0.89 | (c)
26431.573 | 4.399 | 4.357 | -7.046 | -7.088 | 751 | 825 | 809 | 751 | 4357 | 2443 |  | CORR | GENE | 08:04 | 08:15 | 08:13 | 54 | 116 | 15 | EXT | Аномалия находится на отводе. | 0.89 | (c)
26431.923 | 4.749 | 4.727 | -6.696 | -6.718 | 911 | 986 | 1030 | 911 | 4727 | 2443 |  | CORR | GENE | 08:29 | 08:42 | 08:49 | 59 | 239 | 14 | EXT | Аномалия находится на отводе. | 0.89 | (c)
26432.316 | 5.142 | 5.127 | -6.303 | -6.318 | 832 | 1039 | 991 | 832 | 5127 | 2443 |  | CORR | GENE | 08:17 | 08:50 | 08:42 | 54 | 319 | 26 | EXT | Аномалия находится на отводе. | 0.89 | (c)
26434.041 | 6.867 | 6.841 | -4.578 | -4.604 | 565 | 705 | 670 | 565 | 4556 | 2443 |  | CORR | GENE | 07:33 | 07:56 | 07:51 | 48 | 211 | 10 | EXT | Аномалия находится на отводе. | 0.89 | (c)
26480.335 | 8.111 | 8.007 | -3.019 | -3.123 | 146 | 204 | 319 | 146 | 3002 | 2447 |  | CORR | GENE | 03:15 | 03:25 | 03:43 | 121 | 346 | 10 | EXT |  | 0.89 | (c)
26488.871 | 5.517 | 5.477 | -5.978 | -6.018 | 1860 | 1949 | 1973 | 144 | 5477 | 2448 |  | CORR | CIGR | 02:40 | 02:55 | 02:59 | 40 | 227 | 10 | EXT |  | 0.89 | (c)
26502.634 | 7.785 | 7.75 | -3.62 | -3.655 | -2028 | -1879 | -1905 | 202 | 3613 | 2449 |  | CORR | CIGR | 05:01 | 05:25 | 05:20 | 42 | 246 | 12 | EXT |  | 0.89 | (c)
26503.908 | 9.059 | 8.632 | -2.346 | -2.773 | -2153 | -2145 | -2135 | 77 | 1653 | 2449 |  | CORR | AXGR | 04:40 | 04:42 | 04:43 | 1120 | 37 | 13 | EXT |  | 0.99 | (c)
26506.12 | 11.271 | 11.254 | -0.134 | -0.151 | -2032 | -1974 | -1984 | 198 | 134 | 2449 |  | CORR | CIGR | 04:60 | 05:09 | 05:08 | 17 | 96 | 11 | EXT |  | 0.89 | (c)
26507.228 | 0.974 | 0.96 | -10.136 | -10.15 | 2221 | -2193 | -2194 | 0 | 960 | 2450 |  | CORR | CIGR | 05:01 | 05:09 | 05:09 | 32 | 92 | 12 | EXT |  | 0.89 | (c)
26509.706 | 3.452 | 3.44 | -7.658 | -7.67 | 1979 | 2062 | 2047 | 115 | 3440 | 2450 |  | CORR | CIGR | 04:22 | 04:36 | 04:33 | 46 | 137 | 11 | EXT |  | 0.89 | (c)
26511.496 | 5.242 | 4.843 | -5.868 | -6.267 | -1492 | -1332 | -1366 | 739 | 4843 | 2450 |  | CORR | GENE | 07:02 | 07:28 | 07:23 | 726 | 251 | 12 | EXT |  | 0.96 | (c)
26534.295 | 5.626 | 5.572 | -5.739 | -5.793 | 1539 | 1615 | 1638 | 493 | 5572 | 2452 |  | CORR | GENE | 02:33 | 02:46 | 02:49 | 55 | 199 | 14 | EXT |  | 0.89 | (c)
26557.66 | 6.196 | 6.147 | -5.289 | -5.338 | 1794 | 1834 | 1928 | 168 | 5288 | 2454 |  | CORR | GENE | 03:23 | 03:29 | 03:45 | 50 | 268 | 12 | EXT |  | 0.89 | (c)
26565.039 | 2.09 | 2.063 | -9.405 | -9.432 | 1880 | 2039 | 2026 | 59 | 2063 | 2455 |  | CORR | GENE | 04:22 | 04:48 | 04:46 | 65 | 291 | 10 | EXT |  | 0.89 | (c)
26565.556 | 2.607 | 2.535 | -8.888 | -8.96 | 1370 | 1410 | 1589 | 423 | 2535 | 2455 |  | CORR | GENE | 02:60 | 03:06 | 03:35 | 102 | 437 | 10 | EXT |  | 0.89 | (c)
26565.939 | 2.99 | 2.828 | -8.505 | -8.667 | 1250 | 1409 | 1748 | 0 | 2828 | 2455 |  | CORR | GENE | 02:40 | 03:06 | 04:01 | 179 | 995 | 13 | EXT |  | 0.91 | (c)
26566.593 | 3.644 | 3.617 | -7.851 | -7.878 | 1810 | 2176 | 2042 | 0 | 3617 | 2455 |  | CORR | GENE | 04:11 | 05:10 | 04:48 | 77 | 463 | 10 | EXT |  | 0.89 | (c)
26576.02 | 1.576 | 1.512 | -9.629 | -9.693 | -2165 | -2103 | -1975 | 66 | 1512 | 2456 |  | CORR | GENE | 08:26 | 08:36 | 08:57 | 85 | 379 | 9 | EXT |  | 0.89 | (c)
26598.925 | 2.126 | 2.091 | -9.219 | -9.254 | -1295 | -1163 | -1161 | 936 | 2091 | 2458 |  | CORR | GENE | 07:19 | 07:41 | 07:41 | 57 | 268 | 10 | EXT |  | 0.89 | (c)
26604.575 | 7.776 | 7.762 | -3.569 | -3.583 | -1110 | -1021 | -1044 | 978 | 3551 | 2458 |  | CORR | CIGR | 07:49 | 08:03 | 07:60 | 32 | 132 | 11 | EXT |  | 0.89 | (c)
26617.91 | 9.766 | 9.757 | -1.299 | -1.308 | 762 | 894 | 858 | 762 | 1277 | 2459 |  | GOUG | CIGR | 11:11 | 11:33 | 11:27 | 31 | 192 | 8 | EXT | Задир. |  | (c)
26617.916 | 9.772 | 9.723 | -1.293 | -1.342 | 787 | 835 | 831 | 787 | 1253 | 2459 |  | DENT | GENE | 11:15 | 11:23 | 11:22 | 89 | 87 | 0.4 | N/A | Глубина вмятины: 6 мм (0,4%). Линейка: 9 см в (972 см; 11:23 ч:мин) Аномалия находится вблизи дефекта потери металла. |  | (c)
26619.348 | 0.139 | 0.07 | -11.041 | -11.11 | -238 | 186 | 102 | 0 | 70 | 2460 |  | CORR | GENE | 03:55 | 05:04 | 04:50 | 79 | 679 | 12 | EXT |  | 0.89 | (c)
26630.282 | 11.073 | 11.041 | -0.107 | -0.139 | 195 | 511 | 610 | 195 | 64 | 2460 |  | CORR | GENE | 05:05 | 05:56 | 06:12 | 75 | 830 | 12 | EXT |  | 0.89 | (c)
26745.069 | 0.56 | 0.501 | -10.815 | -10.874 | -2115 | -2027 | -1991 | 1866 | 501 | 2471 |  | CORR | GENE | 04:38 | 04:52 | 04:58 | 64 | 249 | 12 | EXT |  | 0.89 | (c)
26749.379 | 4.87 | 4.853 | -6.505 | -6.522 | -2211 | -2115 | -2122 | 2034 | 4853 | 2471 |  | CORR | CIGR | 04:23 | 04:38 | 04:37 | 31 | 177 | 10 | EXT |  | 0.89 | (c)
26758.637 | 2.753 | 2.739 | -8.897 | -8.911 | -685 | -613 | -628 | 570 | 2739 | 2472 |  | CORR | CIGR | 08:32 | 08:44 | 08:41 | 32 | 116 | 10 | EXT |  | 0.89 | (c)
26780.965 | 1.786 | 1.781 | -9.319 | -9.324 | -2011 | -1752 | -1858 | 219 | 1781 | 2474 |  | CORR | GENE | 07:40 | 08:22 | 08:04 | 61 | 306 | 12 | EXT |  | 0.89 | (c)
26781.397 | 2.218 | 2.218 | -8.887 | -8.887 | -2211 | -2211 | -2203 | 19 | 2218 | 2474 |  | CORR | AXGR | 07:08 | 07:08 | 07:09 | 217 | 17 | 10 | EXT |  | 0.91 | (c)
26788.101 | 8.922 | 8.906 | -2.183 | -2.199 | 1942 | 2048 | 2028 | 117 | 2172 | 2474 |  | CORR | CIGR | 06:18 | 06:35 | 06:32 | 27 | 172 | 11 | EXT |  | 0.89 | (c)
26804.078 | 2.509 | 2.466 | -8.601 | -8.644 | 1775 | 1844 | 1952 | 102 | 2466 | 2476 |  | CORR | GENE | 03:11 | 03:23 | 03:40 | 85 | 353 | 10 | EXT |  | 0.89 | (c)
26806.458 | 4.889 | 4.843 | -6.221 | -6.267 | 1699 | 1775 | 1860 | 210 | 4843 | 2476 |  | CORR | GENE | 02:59 | 03:11 | 03:25 | 97 | 322 | 12 | EXT |  | 0.89 | (c)
26810.367 | 8.798 | 8.768 | -2.312 | -2.342 | 1822 | 1890 | 1924 | 204 | 2282 | 2476 |  | CORR | GENE | 03:19 | 03:30 | 03:35 | 60 | 205 | 12 | EXT |  | 0.89 | (c)
26820.606 | 7.927 | 7.912 | -3.393 | -3.408 | -2215 | -2170 | -2171 | 16 | 3378 | 2477 |  | CORR | CIGR | 08:03 | 08:10 | 08:10 | 30 | 87 | 10 | EXT |  | 0.89 | (c)
26825.049 | 1.05 | 1.043 | -9.79 | -9.797 | -2069 | -2018 | -2016 | 162 | 1043 | 2478 |  | CORR | CIGR | 08:31 | 08:40 | 08:40 | 23 | 106 | 11 | EXT |  | 0.89 | (c)
26844.998 | 10.159 | 10.151 | -1.266 | -1.274 | -106 | -42 | -46 | 0 | 1242 | 2479 |  | CORR | CIGR | 08:52 | 09:02 | 09:01 | 32 | 121 | 11 | EXT |  | 0.89 | (c)
26891.524 | 0 | -0.017 | -11.48 | -11.497 | 1554 | 1640 | 1724 | 337 |  | 2484 | Нарушение формы кольцевого шва | GWAN |  | 05:10 | 05:23 | 05:37 | 0 | 340 |  | EXT | Нарушение формы кольцевого шва |  | (c)
26909.117 | 6.113 | 6.102 | -5.352 | -5.363 | 2143 | -2212 | 2225 | 0 | 5333 | 2485 |  | CORR | CIGR | 06:37 | 06:54 | 06:50 | 30 | 166 | 12 | EXT |  | 0.89 | (c)
26929.543 | 3.589 | 3.508 | -7.496 | -7.577 | 2191 | 2201 | 2201 | 20 | 3508 | 2487 |  | CORR | AXGR | 07:24 | 07:26 | 07:26 | 177 | 20 | 10 | EXT |  | 0.9 | (c)
26929.833 | 3.879 | 3.797 | -7.206 | -7.288 | 2188 | 2199 | 2200 | 18 | 3797 | 2487 |  | CORR | AXGR | 07:24 | 07:26 | 07:26 | 170 | 24 | 10 | EXT |  | 0.9 | (c)
26935.07 | 9.116 | 8.973 | -1.969 | -2.112 | 2224 | -2229 | -2228 | 0 | 1883 | 2487 |  | CORR | AXGR | 07:29 | 07:31 | 07:31 | 229 | 19 | 13 | EXT |  | 0.92 | (c)
26948.526 | 0.062 | 0.054 | -11.393 | -11.401 | -1565 | -1361 | -1406 | 1247 | 54 | 2489 |  | CORR | CIGR | 04:39 | 05:12 | 05:05 | 29 | 318 | 12 | EXT |  | 0.89 | (c)
27000.562 | 6.158 | 6.153 | -5.242 | -5.247 | 53 | 112 | 109 | 53 | 5227 | 2493 |  | CORR | CIGR | 03:48 | 03:57 | 03:57 | 20 | 111 | 10 | EXT |  | 0.89 | (c)
27001.29 | 6.886 | 6.881 | -4.514 | -4.519 | 56 | 92 | 95 | 56 | 4500 | 2493 |  | CORR | CIGR | 03:48 | 03:54 | 03:55 | 19 | 78 | 12 | EXT |  | 0.89 | (c)
27004.679 | 10.275 | 10.264 | -1.125 | -1.136 | 60 | 144 | 127 | 60 | 1074 | 2493 |  | CORR | GENE | 03:49 | 04:02 | 03:60 | 62 | 133 | 15 | EXT |  | 0.89 | (c)
27004.749 | 10.345 | 10.319 | -1.055 | -1.081 | 482 | 519 | 534 | 482 | 962 | 2493 |  | CORR | GENE | 04:57 | 05:03 | 05:05 | 119 | 103 | 12 | EXT |  | 0.9 | (c)
27091.102 | 5.068 | 5.068 | -6.232 | -6.232 | -1460 | -1460 | -1450 | 770 | 5068 | 2501 |  | CORR | AXGR | 08:56 | 08:56 | 08:57 | 75 | 20 | 12 | EXT |  | 0.89 | (c)
27096.434 | 10.4 | 10.387 | -0.9 | -0.913 | -1261 | -1206 | -1222 | 969 | 898 | 2501 |  | CORR | CISL | 09:28 | 09:37 | 09:34 | 15 | 78 | 12 | EXT |  | 0.89 | (c)
27098.426 | 1.092 | 1.087 | -9.968 | -9.973 | -2006 | -1912 | -1933 | 224 | 1087 | 2502 |  | CORR | CIGR | 08:37 | 08:53 | 08:49 | 28 | 146 | 15 | EXT |  | 0.89 | (c)
27108.394 | 0 | -0.028 | -11.025 | -11.053 | 1452 | -1968 | -1816 | 0 |  | 2503 | Нарушение формы кольцевого шва | GWAN |  | 02:16 | 05:04 | 05:28 | 0 | 2388 |  | EXT | Нарушение формы кольцевого шва |  | (c)
27113.29 | 4.896 | 4.887 | -6.129 | -6.138 | -325 | -272 | -289 | 254 | 4887 | 2503 |  | CORR | CIGR | 09:29 | 09:37 | 09:35 | 16 | 71 | 10 | EXT |  | 0.89 | (c)
27119.419 | 0 | -0.047 | -11.13 | -11.177 | -249 | 134 | 60 | 249 |  | 2504 | Нарушение формы кольцевого шва | GWAN |  | 11:48 | 00:50 | 12:38 | 0 | 617 |  | EXT | Нарушение формы кольцевого шва |  | (c)
27145.444 | 3.54 | 3.51 | -8.03 | -8.06 |  |  |  |  | 3510 | 2506 |  | CORR | GENE | 07:58 | 08:52 | 08:41 | 89 | 526 | 10 | EXT |  | 0.89 | (c)
27149.374 | 7.47 | 7.431 | -4.1 | -4.139 |  |  |  |  | 4083 | 2506 |  | CORR | GENE | 02:52 | 03:06 | 03:12 | 56 | 246 | 11 | EXT |  | 0.89 | (c)
27149.72 | 7.816 | 7.727 | -3.754 | -3.843 |  |  |  |  | 3657 | 2506 |  | CORR | GENE | 02:36 | 04:08 | 04:09 | 186 | 1156 | 11 | EXT |  | 0.91 | (c)
27207.418 | 10.454 | 10.416 | -0.936 | -0.974 | -2117 | -1967 | -1968 | 113 | 925 | 2511 |  | CORR | GENE | 07:08 | 07:32 | 07:32 | 49 | 298 | 10 | EXT |  | 0.89 | (c)
27219.734 | 0 | -0.043 | -11.27 | -11.313 | 623 | 835 | 794 | 623 |  | 2513 | Нарушение формы кольцевого шва | GWAN |  | 00:43 | 01:17 | 01:11 | 0 | 341 |  | EXT | Нарушение формы кольцевого шва |  | (c)
27240.5 | 9.496 | 9.436 | -0.629 | -0.689 | -2009 | -1920 | -1808 | 222 | 615 | 2514 |  | CORR | GENE | 07:54 | 08:08 | 08:26 | 74 | 402 | 15 | EXT |  | 0.89 | (c)
27240.775 | 9.771 | 9.598 | -0.354 | -0.527 | -2125 | -2104 | -2107 | 105 | 108 | 2514 |  | CORR | AXGR | 07:35 | 07:38 | 07:38 | 419 | 37 | 10 | EXT |  | 0.93 | (c)
27282.114 | 0 | 0 | -6.505 | -6.505 | -415 | -121 | 12 | 0 | 0 | 2519 | Смещение кромок | GWAN |  | 00:39 | 01:27 | 01:48 | 0 | 855 | 26 | EXT | Смещение кромок Вовнутрь Величина смещения - 4.1 мм. |  | (c)
27282.114 | 0 | 0 | -6.505 | -6.505 | 1475 | 1574 | 1898 | 0 | 0 | 2519 | Смещение кромок | GWAN |  | 05:44 | 06:00 | 06:53 | 0 | 847 | 21 | EXT | Смещение кромок Наружу Величина смещения - 3.3 мм. |  | (c)
27288.619 | 0 | -0.012 | -5.455 | -5.467 | 401 | 645 | 648 | 401 |  | 2520 | Нарушение формы кольцевого шва | GWAN |  | 03:32 | 04:12 | 04:12 | 0 | 495 |  | EXT | Нарушение формы кольцевого шва |  | (c)
27288.619 | 0 | 0 | -5.455 | -5.455 | 1624 | 2017 | 1932 | 1624 | 0 | 2520 | Смещение кромок | GWAN |  | 06:50 | 07:53 | 07:40 | 0 | 616 | 24 | EXT | Смещение кромок Наружу Величина смещения - 3.8 мм. |  | (c)
27582.063 | 1.719 | 1.691 | -9.276 | -9.304 | 470 | 557 | 558 | 470 | 1691 | 2546 |  | CORR | GENE | 03:38 | 03:52 | 03:52 | 113 | 176 | 15 | EXT | Аномалия находится на упругопластическом изгибе: R=951 D, максимальное растяжение на 1.4 час. | 0.9 | (c)
27586.378 | 6.034 | 6.018 | -4.961 | -4.977 | 1730 | 1777 | 1790 | 381 | 4943 | 2546 |  | GOUG | CIGR | 07:01 | 07:09 | 07:11 | 34 | 120 | 13 | EXT | Задир. |  | (c)
27586.648 | 6.304 | 6.294 | -4.691 | -4.701 | 1587 | 1623 | 1632 | 553 | 4680 | 2546 |  | GOUG | CIGR | 06:38 | 06:44 | 06:45 | 21 | 90 | 7 | EXT | Задир. |  | (c)
27587.939 | 7.595 | 7.256 | -3.4 | -3.739 | 1766 | 1810 | 1838 | 319 | 3332 | 2546 |  | GOUG | GENE | 07:07 | 07:14 | 07:19 | 407 | 146 | 7 | EXT | Зона задиров. |  | (c)
27702.194 | 10.375 | 10.367 | -1.305 | -1.313 | -860 | -811 | -813 | 765 | 1283 | 2557 |  | CORR | CIGR | 03:08 | 03:16 | 03:16 | 30 | 95 | 10 | EXT |  | 0.89 | (c)
27743.07 | 4.901 | 4.866 | -6.294 | -6.329 | 1135 | 1211 | 1260 | 1135 | 4866 | 2561 |  | CORR | GENE | 03:07 | 03:19 | 03:27 | 50 | 250 | 11 | EXT |  | 0.89 | (c)
27760.999 | 0.195 | 0.137 | -11.3 | -11.358 | 1472 | 1537 | 1582 | 1472 | 137 | 2563 |  | CORR | GENE | 04:36 | 04:46 | 04:53 | 75 | 221 | 11 | EXT |  | 0.89 | (c)
27762.59 | 1.786 | 1.779 | -9.709 | -9.716 | 1444 | 1494 | 1504 | 1444 | 1779 | 2563 |  | CORR | CIGR | 04:31 | 04:39 | 04:41 | 18 | 119 | 10 | EXT |  | 0.89 | (c)
27765.277 | 4.473 | 4.408 | -7.022 | -7.087 | 1012 | 1067 | 1219 | 1012 | 4408 | 2563 |  | CORR | GENE | 03:21 | 03:30 | 03:55 | 94 | 413 | 10 | EXT |  | 0.89 | (c)
27802.918 | 7.989 | 7.977 | -3.391 | -3.403 | -1735 | -1639 | -1659 | 1583 | 3376 | 2566 |  | CORR | CIGR | 03:53 | 04:08 | 04:05 | 27 | 153 | 11 | EXT |  | 0.89 | (c)
27806.309 | 0 | 0 | -11.64 | -11.64 | 1528 | 2102 | 1941 | 1528 | 0 | 2567 | Смещение кромок | GWAN |  | 04:11 | 05:44 | 05:18 | 0 | 826 | 22 | EXT | Смещение кромок Наружу Величина смещения - 3.5 мм. |  | (c)
27833.094 | 3.86 | 3.844 | -7.6 | -7.616 | -1294 | -1145 | -1162 | 1030 | 3844 | 2569 |  | CORR | CIGR | 04:13 | 04:36 | 04:34 | 43 | 263 | 12 | EXT |  | 0.89 | (c)
27855.597 | 3.398 | 3.319 | -8.232 | -8.311 | 2164 | 2219 | -2221 | 2145 | 3319 | 2571 |  | GOUG | GENE | 02:36 | 02:45 | 02:48 | 102 | 152 | 10 | EXT | Зона задиров. |  | (c)
27859.308 | 7.109 | 6.998 | -4.521 | -4.632 | 1605 | 1769 | 1726 | 1605 | 4246 | 2571 |  | GOUG | GENE | 01:06 | 01:33 | 01:26 | 386 | 242 | 9 | EXT | Зона задиров. |  | (c)
27912.216 | 2.582 | 2.57 | -8.953 | -8.965 | 1704 | 1777 | 1796 | 1704 | 2570 | 2576 |  | CORR | CIGR | 06:50 | 07:01 | 07:04 | 31 | 184 | 10 | EXT |  | 0.89 | (c)
27912.512 | 2.878 | 2.841 | -8.657 | -8.694 | 1735 | 1958 | 1878 | 1735 | 2841 | 2576 |  | CORR | CIGR | 06:54 | 07:31 | 07:18 | 52 | 286 | 10 | EXT |  | 0.89 | (c)
27920.527 | 10.893 | 10.87 | -0.642 | -0.665 | 413 | 452 | 461 | 413 | 614 | 2576 |  | GOUG | PITT | 03:21 | 03:27 | 03:29 | 51 | 95 | 10 | EXT | Задир. |  | (c)
27923.483 | 2.314 | 2.27 | -8.911 | -8.955 | -179 | -25 | 126 | 0 | 2270 | 2577 |  | ARTD | GENE | 02:27 | 02:52 | 03:17 | 345 | 609 |  | EXT | Наплавка/вышлифовка 10%. |  | (c)
27943.669 | 0 | -0.02 | -10.63 | -10.65 | 1234 | 1513 | 1946 | 1234 |  | 2579 | Нарушение формы кольцевого шва | GWAN |  | 05:44 | 06:29 | 07:39 | 0 | 1424 |  | EXT | Нарушение формы кольцевого шва |  | (c)
27946.836 | 3.167 | 3.132 | -7.463 | -7.498 | 1690 | 1753 | 1824 | 1690 | 3132 | 2579 |  | CORR | GENE | 06:57 | 07:07 | 07:19 | 138 | 268 | 14 | EXT |  | 0.9 | (c)
27980.668 | 3.229 | 3.072 | -8.316 | -8.473 | 46 | 162 | 156 | 46 | 3072 | 2582 |  | CORR | GENE | 04:35 | 04:54 | 04:53 | 207 | 220 | 13 | EXT |  | 0.91 | (c)
28010.914 | 10.26 | 10.218 | -1.35 | -1.392 | -1496 | -1285 | -1325 | 1154 | 1339 | 2584 |  | CORR | CIGR | 05:02 | 05:36 | 05:30 | 53 | 342 | 9 | EXT |  | 0.89 | (c)
28023.919 | 0 | -0.029 | -10.905 | -10.934 | -1116 | -814 | -622 | 128 |  | 2586 | Нарушение формы кольцевого шва | GWAN |  | 04:27 | 05:16 | 05:47 | 0 | 988 |  | EXT | Нарушение формы кольцевого шва |  | (c)
28027.932 | 4.013 | 3.985 | -6.892 | -6.92 | 318 | 377 | 375 | 318 | 3985 | 2586 |  | CORR | CIGR | 08:19 | 08:28 | 08:28 | 41 | 115 | 9 | EXT |  | 0.89 | (c)
28028.552 | 4.633 | 4.621 | -6.272 | -6.284 | 1099 | 1165 | 1156 | 1099 | 4621 | 2586 |  | CORR | CIGR | 10:25 | 10:35 | 10:34 | 30 | 114 | 10 | EXT |  | 0.89 | (c)
28029.176 | 5.257 | 5.244 | -5.648 | -5.661 | 1119 | 1180 | 1172 | 1119 | 5244 | 2586 |  | CORR | CIGR | 10:28 | 10:38 | 10:36 | 35 | 107 | 11 | EXT |  | 0.89 | (c)
28036.814 | 1.99 | 1.972 | -9.49 | -9.508 | -1152 | -1067 | -1029 | 907 | 1972 | 2587 |  | CORR | CIGR | 03:42 | 03:56 | 04:02 | 27 | 245 | 13 | EXT |  | 0.89 | (c)
28041.471 | 6.647 | 6.634 | -4.833 | -4.846 | -904 | -778 | -814 | 725 | 4812 | 2587 |  | CORR | CIGR | 04:22 | 04:43 | 04:37 | 34 | 179 | 14 | EXT |  | 0.89 | (c)
28062.511 | 4.727 | 4.702 | -6.568 | -6.593 | -147 | -69 | -68 | 0 | 4702 | 2589 |  | CORR | CIGR | 02:49 | 03:01 | 03:01 | 26 | 157 | 14 | EXT |  | 0.89 | (c)
28070.647 | 1.568 | 1.54 | -10.107 | -10.135 | -1952 | -1865 | -1834 | 1716 | 1540 | 2590 |  | CORR | CIGR | 04:28 | 04:43 | 04:47 | 55 | 236 | 14 | EXT |  | 0.89 | (c)
28071.211 | 2.132 | 2.055 | -9.543 | -9.62 | -1704 | -1676 | -1680 | 1655 | 2055 | 2590 |  | CORR | AXGR | 05:08 | 05:13 | 05:12 | 197 | 49 | 21 | EXT |  | 0.93 | (c)
28071.841 | 2.762 | 2.721 | -8.913 | -8.954 | -2048 | -1927 | -1914 | 1780 | 2721 | 2590 |  | CORR | CIGR | 04:13 | 04:33 | 04:35 | 45 | 268 | 12 | EXT |  | 0.89 | (c)
28072.21 | 3.131 | 3.099 | -8.544 | -8.576 | -1818 | -1758 | -1766 | 1713 | 3099 | 2590 |  | CORR | GENE | 04:50 | 04:60 | 04:59 | 58 | 105 | 11 | EXT |  | 0.89 | (c)
28072.415 | 3.336 | 3.306 | -8.339 | -8.369 | -2097 | -2021 | -2019 | 1940 | 3306 | 2590 |  | CORR | CIGR | 04:05 | 04:17 | 04:18 | 30 | 157 | 11 | EXT |  | 0.89 | (c)
28074.546 | 5.467 | 5.456 | -6.208 | -6.219 | -1246 | -854 | -1018 | 789 | 5456 | 2590 |  | CORR | GENE | 06:22 | 07:26 | 06:59 | 57 | 457 | 12 | EXT |  | 0.89 | (c)
28080.263 | 11.184 | 11.153 | -0.491 | -0.522 | -742 | -465 | -547 | 351 | 438 | 2590 |  | CORR | GENE | 07:44 | 08:28 | 08:15 | 84 | 391 | 9 | EXT |  | 0.89 | (c)
28161.367 | 0.658 | 0.64 | -10.487 | -10.505 | -359 | -219 | -249 | 138 | 640 | 2598 |  | CORR | CIGR | 08:25 | 08:47 | 08:43 | 40 | 220 | 13 | EXT |  | 0.89 | (c)
28202.526 | 7.662 | 7.439 | -3.673 | -3.896 |  |  |  |  | 3283 | 2601 |  | CORR | AXGR | 07:04 | 07:07 | 07:06 | 613 | 18 | 10 | EXT |  | 0.94 | (c)
28210 | 3.801 | 3.784 | -7.549 | -7.566 | 915 | 971 | 970 | 915 | 3784 | 2602 |  | CORR | CIGR | 02:45 | 02:54 | 02:54 | 29 | 110 | 10 | EXT |  | 0.89 | (c)
28211.053 | 4.854 | 4.826 | -6.496 | -6.524 | 1492 | 1642 | 1646 | 431 | 4826 | 2602 |  | CORR | GENE | 04:18 | 04:43 | 04:43 | 53 | 307 | 13 | EXT |  | 0.89 | (c)
28221.071 | 3.522 | 3.508 | -7.723 | -7.737 | 1237 | 1288 | 1299 | 1237 | 3508 | 2603 |  | CORR | CIGR | 08:57 | 09:06 | 09:07 | 28 | 124 | 10 | EXT |  | 0.89 | (c)
28224.63 | 7.081 | 7.052 | -4.164 | -4.193 | -968 | -764 | -791 | 614 | 4119 | 2603 |  | CORR | GENE | 03:02 | 03:34 | 03:30 | 74 | 354 | 10 | EXT |  | 0.89 | (c)
28224.825 | 7.276 | 7.264 | -3.969 | -3.981 | -1195 | -1152 | -1139 | 1084 | 3960 | 2603 |  | CORR | CIGR | 02:25 | 02:32 | 02:34 | 21 | 111 | 10 | EXT |  | 0.89 | (c)
28226.358 | 8.809 | 8.773 | -2.436 | -2.472 | 745 | 833 | 845 | 745 | 2434 | 2603 |  | CORR | CIGR | 07:38 | 07:52 | 07:54 | 38 | 200 | 14 | EXT |  | 0.89 | (c)
28226.69 | 9.141 | 9.125 | -2.104 | -2.12 | 572 | 619 | 615 | 572 | 2100 | 2603 |  | CORR | CIGR | 07:10 | 07:18 | 07:17 | 20 | 86 | 13 | EXT |  | 0.89 | (c)
28239.262 | 10.468 | 10.141 | -0.782 | -1.109 | 1630 | 1650 | 1664 | 1630 | 59 | 2604 |  | CORR | GENE | 06:43 | 06:46 | 06:48 | 1050 | 67 | 10 | EXT |  | 0.96 | (c)
28243.82 | 3.776 | 3.75 | -7.549 | -7.575 | -14 | 70 | 84 | 0 | 3750 | 2605 |  | CORR | CIGR | 06:30 | 06:44 | 06:46 | 48 | 195 | 16 | EXT |  | 0.89 | (c)
28248.397 | 8.353 | 8.327 | -2.972 | -2.998 | -227 | -84 | -93 | 0 | 2940 | 2605 |  | CORR | GENE | 05:56 | 06:19 | 06:17 | 58 | 268 | 10 | EXT |  | 0.89 | (c)
28257.721 | 6.352 | 6.336 | -5.273 | -5.289 | 1882 | 2025 | 2001 | 1882 | 5254 | 2606 |  | CORR | CIGR | 02:41 | 03:04 | 03:00 | 35 | 239 | 11 | EXT |  | 0.89 | (c)
28286.786 | 0.567 | 0.544 | -11.088 | -11.111 | 201 | 392 | 405 | 201 | 544 | 2609 |  | CORR | GENE | 03:18 | 03:49 | 03:51 | 106 | 408 | 33 | EXT |  | 0.91 | (c)
28287.002 | 0.783 | 0.715 | -10.872 | -10.94 | 183 | 195 | 200 | 183 | 715 | 2609 |  | CORR | AXGR | 03:15 | 03:17 | 03:18 | 74 | 35 | 18 | EXT |  | 0.89 | (c)
28287.115 | 0.896 | 0.818 | -10.759 | -10.837 | 14 | 208 | 238 | 14 | 818 | 2609 |  | CORR | GENE | 02:48 | 03:19 | 03:24 | 125 | 448 | 28 | EXT |  | 0.92 | (c)
28287.304 | 1.085 | 1.067 | -10.57 | -10.588 | 418 | 479 | 547 | 418 | 1067 | 2609 |  | CORR | CIGR | 03:53 | 04:03 | 04:14 | 33 | 258 | 18 | EXT |  | 0.89 | (c)
28287.379 | 1.16 | 1.118 | -10.495 | -10.537 | -152 | -98 | -45 | 0 | 1118 | 2609 |  | CORR | GENE | 02:21 | 02:30 | 02:38 | 58 | 213 | 11 | EXT |  | 0.89 | (c)
28287.692 | 1.473 | 1.437 | -10.182 | -10.218 | 154 | 249 | 278 | 154 | 1437 | 2609 |  | CORR | GENE | 03:10 | 03:26 | 03:30 | 106 | 248 | 10 | EXT |  | 0.89 | (c)
28287.909 | 1.69 | 1.653 | -9.965 | -10.002 | -40 | 184 | 174 | 0 | 1653 | 2609 |  | CORR | GENE | 02:39 | 03:15 | 03:13 | 64 | 428 | 15 | EXT |  | 0.89 | (c)
28348.36 | 5.631 | 5.522 | -6.074 | -6.183 | -830 | -777 | -480 | 129 | 5522 | 2614 |  | CORR | GENE | 03:09 | 03:18 | 04:06 | 128 | 701 | 12 | EXT |  | 0.9 | (c)
28349.166 | 6.437 | 6.417 | -5.268 | -5.288 | -1021 | -920 | -919 | 817 | 5243 | 2614 |  | CORR | CIGR | 02:38 | 02:55 | 02:55 | 45 | 204 | 8 | EXT |  | 0.89 | (c)
28349.642 | 6.913 | 6.815 | -4.792 | -4.89 | -765 | -661 | -506 | 247 | 4763 | 2614 |  | CORR | GENE | 03:20 | 03:36 | 04:01 | 127 | 518 | 11 | EXT |  | 0.9 | (c)
28352.822 | 10.093 | 10.066 | -1.612 | -1.639 | -1621 | -1351 | -1394 | 1167 | 1567 | 2614 |  | CORR | GENE | 01:01 | 01:45 | 01:38 | 72 | 454 | 11 | EXT |  | 0.89 | (c)
28369.446 | 3.597 | 3.567 | -7.738 | -7.768 | 2018 | 2071 | 2075 | 2018 | 3567 | 2616 |  | ARTD | CIGR | 01:00 | 01:09 | 01:10 | 52 | 114 |  | EXT | Эквивалент потери металла 11%. |  | (c)
28377.263 | 0.079 | 0.026 | -11.531 | -11.584 | 1102 | 1259 | 1315 | 1102 | 26 | 2617 |  | CORR | GENE | 01:53 | 02:18 | 02:27 | 83 | 425 | 15 | EXT |  | 0.89 | (c)
28378.644 | 1.46 | 1.442 | -10.15 | -10.168 | 1212 | 1355 | 1337 | 1212 | 1442 | 2617 |  | CORR | CIGR | 02:11 | 02:34 | 02:31 | 54 | 249 | 9 | EXT |  | 0.89 | (c)
28401.126 | 1.177 | 1.125 | -10.053 | -10.105 | 1065 | 1199 | 1231 | 833 | 1125 | 2619 |  | CORR | GENE | 02:59 | 03:20 | 03:26 | 58 | 333 | 10 | EXT |  | 0.89 | (c)
28433.86 | 0.721 | 0.593 | -10.414 | -10.542 | 74 | 220 | 351 | 74 | 593 | 2623 |  | CORR | GENE | 02:38 | 03:02 | 03:23 | 230 | 555 | 10 | EXT |  | 0.91 | (c)
28443.026 | 9.887 | 9.875 | -1.248 | -1.26 | 149 | 203 | 188 | 149 | 1244 | 2623 |  | CORR | CIGR | 02:50 | 02:59 | 02:57 | 16 | 78 | 11 | EXT |  | 0.89 | (c)
28509.305 | 4.256 | 4.177 | -1.589 | -1.668 | 1530 | 1531 | 1541 | 678 | 1329 | 2631 |  | CORR | AXGR | 04:39 | 04:39 | 04:41 | 339 | 22 | 10 | EXT |  | 0.92 | (c)
28939.111 | 9.517 | 9.489 | -1.753 | -1.781 |  |  |  |  | 1732 | 2669 |  | CORR | GENE | 00:19 | 00:28 | 00:30 | 49 | 133 | 13 | EXT |  | 0.89 | (c)
28940.35 | 10.756 | 10.729 | -0.514 | -0.541 |  |  |  |  | 478 | 2669 |  | SWAN | GENE | 00:10 | 00:28 | 00:26 | 63 | 204 |  | EXT | Эквивалент потери металла 11%. |  | (c)
29120.024 | 0 | -0.043 | -11.185 | -11.228 | 1885 | 2120 | 2079 | 0 |  | 2686 | Нарушение формы кольцевого шва | GWAN |  | 07:48 | 08:26 | 08:19 | 0 | 387 |  | EXT | Нарушение формы кольцевого шва |  | (c)
29232.539 | 0 | -0.053 | -7.35 | -7.403 | -2147 | -1440 | -1617 | 83 |  | 2696 | Нарушение формы кольцевого шва | GWAN |  | 09:05 | 10:59 | 10:30 | 0 | 1060 |  | EXT | Нарушение формы кольцевого шва |  | (c)
29272.226 | 5.717 | 5.703 | -5.598 | -5.612 |  |  |  |  | 5587 | 2700 |  | SWAN | CIGR | 03:29 | 03:36 | 03:35 | 25 | 80 |  | EXT | Эквивалент потери металла 12%. |  | (c)
29346.734 | 11.06 | 11.013 | -0.04 | -0.087 | -1247 | -963 | -925 | 604 | 21 | 2707 |  | CORR | GENE | 05:49 | 06:35 | 06:41 | 66 | 642 | 11 | EXT |  | 0.89 | (c)
29346.774 | 0 | -0.01 | -4.085 | -4.095 | 2229 | -1828 | -1908 | 1585 |  | 2708 | Нарушение формы кольцевого шва | GWAN |  | 06:00 | 07:05 | 06:52 | 0 | 647 |  | EXT | Нарушение формы кольцевого шва |  | (c)
29350.859 | 0 | 0 | -11.615 | -11.615 | -69 | -57 | -45 | 22 | 0 | 2709 | Непровар / утяжина | GWAN |  | 06:03 | 06:05 | 06:07 | 0 | 46 | 11 | INT | Непровар / утяжина |  | (c)
29367.346 | 4.872 | 4.859 | -6.748 | -6.761 | 506 | 688 | 616 | 506 | 4859 | 2710 |  | GOUG | CIGR | 11:45 | 00:14 | 12:03 | 26 | 221 | 12 | EXT | Задир. |  | (c)
29418.07 | 11.646 | 11.617 | -0.044 | -0.073 | -1496 | -1326 | -1390 | 1284 | 14 | 2714 |  | CORR | GENE | 05:39 | 06:06 | 05:56 | 59 | 212 | 10 | EXT |  | 0.89 | (c)
29418.646 | 0.532 | 0.463 | -3.658 | -3.727 | -62 | -4 | 2 | 0 | 463 | 2715 |  | LWAN | GENE | 05:11 | 05:20 | 05:21 | 202 | 127 |  | EXT | Эквивалент потери металла 10%. |  | (c)
29422.304 | 0 | -0.025 | -0.49 | -0.515 | -1231 | 606 | 450 | 0 |  | 2716 | Нарушение формы кольцевого шва | GWAN |  | 01:23 | 06:19 | 05:54 | 0 | 3363 |  | EXT | Нарушение формы кольцевого шва |  | (c)
29425.389 | 0 | -0.015 | -4.225 | -4.24 | -1048 | -80 | -371 | 0 |  | 2719 | Нарушение формы кольцевого шва | GWAN |  | 02:28 | 05:04 | 04:17 | 0 | 1354 |  | EXT | Нарушение формы кольцевого шва |  | (c)
29531.169 | 0 | -0.031 | -0.49 | -0.521 | 212 | 566 | 880 | 212 |  | 2729 | Нарушение формы кольцевого шва | GWAN |  | 11:02 | 11:59 | 12:50 | 0 | 1337 |  | EXT | Нарушение формы кольцевого шва |  | (c)
29548.764 | 0 | -0.015 | -11.075 | -11.09 | 126 | 517 | 1122 | 126 |  | 2734 | Нарушение формы кольцевого шва | GWAN |  | 03:09 | 04:12 | 05:50 | 0 | 1994 |  | EXT | Нарушение формы кольцевого шва |  | (c)
29594.094 | 0 | -0.029 | -0.8 | -0.829 | 154 | 451 | 701 | 154 |  | 2739 | Нарушение формы кольцевого шва | GWAN |  | 03:11 | 03:59 | 04:40 | 0 | 1095 |  | EXT | Нарушение формы кольцевого шва |  | (c)
29594.894 | 0 | -0.036 | -0.61 | -0.646 | 1700 | -1830 | -2198 | 1635 |  | 2740 | Нарушение формы кольцевого шва | GWAN |  | 00:35 | 03:05 | 02:06 | 0 | 1126 |  | EXT | Нарушение формы кольцевого шва |  | (c)
29602.687 | 2.413 | 2.214 | -4.622 | -4.821 | -1992 | -1804 | -1789 | 1587 | 2214 | 2745 |  | ARTD | GENE | 10:13 | 10:43 | 10:46 | 335 | 405 |  | EXT | Эквивалент потери металла 10%. |  | (c)
29618.714 | 0 | -0.024 | -11.305 | -11.329 | 1096 | 1551 | 1537 | 1096 |  | 2747 | Нарушение формы кольцевого шва | GWAN |  | 08:23 | 09:37 | 09:34 | 0 | 883 |  | EXT | Нарушение формы кольцевого шва Аномалия находится на отводе. |  | (c)
29633.074 | 3.055 | 3.042 | -8.62 | -8.633 | 2000 | 2052 | 2069 | 2000 | 3042 | 2748 |  | GOUG | CIGR | 10:50 | 10:58 | 11:01 | 31 | 138 | 11 | EXT | Задир. |  | (c)
29633.19 | 3.171 | 3.15 | -8.504 | -8.525 | 1545 | 1665 | 1638 | 1545 | 3150 | 2748 |  | GOUG | CIGR | 09:36 | 09:55 | 09:51 | 38 | 186 | 14 | EXT | Задир. |  | (c)
29637.585 | 7.566 | 7.318 | -4.109 | -4.357 | 1672 | -1463 | -2050 | 1311 | 4077 | 2748 |  | GOUG | GENE | 09:57 | 01:31 | 11:56 | 280 | 1477 | 13 | EXT | Зона задиров. |  | (c)
29637.586 | 7.567 | 7.308 | -4.108 | -4.367 | 1759 | -1463 | -2041 | 1381 | 4079 | 2748 |  | CORR | GENE | 10:11 | 01:30 | 11:57 | 288 | 1321 | 10 | EXT |  | 0.92 | (c)
29651.644 | 0 | -0.032 | -1.815 | -1.847 | 724 | 961 | 977 | 724 |  | 2750 | Нарушение формы кольцевого шва | GWAN |  | 08:27 | 09:05 | 09:08 | 0 | 506 |  | EXT | Нарушение формы кольцевого шва |  | (c)
29653.459 | 0 | -0.028 | -11.29 | -11.318 | 619 | 1594 | 1424 | 619 |  | 2751 | Нарушение формы кольцевого шва | GWAN |  | 07:00 | 09:37 | 09:10 | 0 | 1610 |  | EXT | Нарушение формы кольцевого шва |  | (c)
29655.525 | 2.066 | 1.909 | -9.224 | -9.381 | -1229 | -1145 | -1077 | 925 | 1909 | 2751 |  | GOUG | GENE | 02:02 | 02:15 | 02:26 | 386 | 304 | 11 | EXT | Зона задиров. |  | (c)
29664.749 | 0 | -0.026 | -11.64 | -11.666 | 1822 | 2109 | -2072 | 1504 |  | 2752 | Нарушение формы кольцевого шва | GWAN |  | 05:30 | 06:16 | 07:01 | 0 | 1135 |  | EXT | Нарушение формы кольцевого шва Аномалия находится на отводе. |  | (c)
29710.713 | 11.439 | 11.414 | -0.056 | -0.081 | 529 | 1079 | 914 | 529 | 33 | 2755 |  | CORR | CIGR | 03:37 | 05:06 | 04:39 | 48 | 770 | 11 | EXT | Аномалия находится на упругопластическом изгибе: R=543 D, максимальное растяжение на 7.6 час. | 0.89 | (c)
29729.433 | 7.304 | 7.187 | -3.866 | -3.983 | 58 | 282 | 516 | 58 | 3846 | 2757 |  | CORR | GENE | 02:07 | 02:43 | 03:21 | 137 | 916 | 15 | EXT |  | 0.9 | (c)
29729.872 | 7.743 | 7.646 | -3.427 | -3.524 | -4 | 127 | 267 | 0 | 3416 | 2757 |  | CORR | GENE | 01:57 | 02:18 | 02:41 | 108 | 542 | 12 | EXT |  | 0.9 | (c)
29730.124 | 7.995 | 7.97 | -3.175 | -3.2 | 14 | 856 | 518 | 14 | 3013 | 2757 |  | CORR | GENE | 02:00 | 04:16 | 03:21 | 187 | 1008 | 12 | EXT |  | 0.91 | (c)
29733.667 | 0.368 | 0.34 | -11.317 | -11.345 | 37 | 200 | 167 | 37 | 340 | 2758 |  | CORR | CIGR | 05:03 | 05:29 | 05:24 | 49 | 260 | 15 | EXT |  | 0.89 | (c)
29744.984 | 0 | -0.021 | -11.675 | -11.696 | 884 | 1733 | 1731 | 884 |  | 2759 | Нарушение формы кольцевого шва | GWAN |  | 01:58 | 04:15 | 04:15 | 0 | 1693 |  | EXT | Нарушение формы кольцевого шва |  | (c)
29757.243 | 0.584 | 0.503 | -11.091 | -11.172 | 344 | 666 | 851 | 344 | 503 | 2760 |  | CORR | GENE | 07:08 | 07:60 | 08:29 | 148 | 1012 | 12 | EXT |  | 0.9 | (c)
29762.118 | 5.459 | 5.441 | -6.216 | -6.234 | 595 | 1182 | 1006 | 595 | 5441 | 2760 |  | CORR | CIGR | 07:48 | 09:23 | 08:54 | 52 | 821 | 10 | EXT |  | 0.89 | (c)
29859.27 | 0.641 | 0.552 | -11.054 | -11.143 | -45 | -27 | -31 | 17 | 552 | 2769 |  | ARTD | AXGR | 07:06 | 07:09 | 07:08 | 192 | 29 |  | EXT | Эквивалент потери металла 15%. |  | (c)
29860.141 | 1.512 | 1.326 | -10.183 | -10.369 | -56 | -24 | -35 | 15 | 1326 | 2769 |  | ARTD | AXGR | 07:04 | 07:09 | 07:08 | 406 | 42 |  | EXT | Эквивалент потери металла 12%. |  | (c)
29865.277 | 6.648 | 5.941 | -5.047 | -5.754 | -60 | -15 | -31 | 2 | 4809 | 2769 |  | ARTD | GENE | 07:04 | 07:11 | 07:08 | 945 | 58 |  | EXT | Эквивалент потери металла 14%. |  | (c)
29893.519 | 0 | -0.037 | -11.22 | -11.257 | -97 | 1742 | 1570 | 0 |  | 2772 | Нарушение формы кольцевого шва | GWAN |  | 09:21 | 02:17 | 13:50 | 0 | 3334 |  | EXT | Нарушение формы кольцевого шва |  | (c)
30157.154 | 0 | -0.062 | -11.625 | -11.687 | 1302 | 2114 | 2160 | 1302 |  | 2795 | Нарушение формы кольцевого шва | GWAN |  | 06:35 | 08:46 | 08:53 | 0 | 1716 |  | EXT | Нарушение формы кольцевого шва |  | (c)
30191.389 | 0 | -0.029 | -11.355 | -11.384 | -1314 | -568 | -665 | 17 |  | 2798 | Нарушение формы кольцевого шва | GWAN |  | 05:08 | 07:08 | 06:53 | 0 | 1297 |  | EXT | Нарушение формы кольцевого шва |  | (c)
30234.348 | 8.634 | 8.614 | -3.016 | -3.036 | 780 | 906 | 912 | 780 | 2992 | 2801 |  | CORR | CIGR | 02:31 | 02:52 | 02:52 | 44 | 264 | 9 | EXT | Аномалия находится на упругопластическом изгибе: R=483 D, максимальное растяжение на 5 час. | 0.89 | (c)
30339.314 | 0 | -0.043 | -11.36 | -11.403 | -964 | -277 | -510 | 56 |  | 2811 | Нарушение формы кольцевого шва | GWAN |  | 08:48 | 10:39 | 10:01 | 0 | 908 |  | EXT | Нарушение формы кольцевого шва |  | (c)
30467.204 | 0 | -0.041 | -11.36 | -11.401 | 1233 | -2158 | 1911 | 1233 |  | 2823 | Нарушение формы кольцевого шва | GWAN |  | 10:10 | 01:03 | 11:59 | 0 | 1355 |  | EXT | Нарушение формы кольцевого шва Аномалия находится на отводе. |  | (c)
30467.204 | 0 | 0 | -11.36 | -11.36 | 298 | 584 | 671 | 298 | 0 | 2823 | Смещение кромок | GWAN |  | 07:39 | 08:25 | 08:39 | 0 | 747 | 28 | EXT | Смещение кромок Наружу Аномалия находится на отводе. Величина смещения - 5.2 мм. |  | (c)
30589.729 | 0 | -0.034 | -11.44 | -11.474 | -46 | 247 | 1310 | 0 |  | 2834 | Нарушение формы кольцевого шва | GWAN |  | 02:06 | 02:54 | 05:45 | 0 | 2713 |  | EXT | Нарушение формы кольцевого шва Аномалия находится на отводе. |  | (c)
30623.599 | 0 | -0.013 | -11.205 | -11.218 | -1614 | -1386 | -1440 | 1266 |  | 2837 | Нарушение формы кольцевого шва | GWAN |  | 07:17 | 07:54 | 07:46 | 0 | 348 |  | EXT | Нарушение формы кольцевого шва |  | (c)
30623.599 | 0 | -0.033 | -11.205 | -11.238 | -961 | -255 | -375 | 0 |  | 2837 | Нарушение формы кольцевого шва | GWAN |  | 09:03 | 10:57 | 10:37 | 0 | 1172 |  | EXT | Нарушение формы кольцевого шва |  | (c)
30657.789 | 0 | -0.057 | -11.675 | -11.732 | -785 | 537 | 2 | 0 |  | 2840 | Нарушение формы кольцевого шва | GWAN |  | 08:43 | 00:17 | 10:50 | 0 | 1574 |  | EXT | Нарушение формы кольцевого шва Аномалия находится на отводе. |  | (c)
30657.789 | 0 | 0 | -11.675 | -11.675 | -2079 | -1766 | -1559 | 1039 | 0 | 2840 | Смещение кромок | GWAN |  | 05:14 | 06:05 | 06:38 | 0 | 1039 | 22 | EXT | Смещение кромок Наружу Аномалия находится на отводе. Величина смещения - 4.1 мм. |  | (c)
30698.329 | 0 | -0.015 | -11.295 | -11.31 | -2090 | -1025 | -1304 | 517 |  | 2844 | Нарушение формы кольцевого шва | GWAN |  | 03:34 | 06:26 | 05:41 | 0 | 1573 |  | EXT | Нарушение формы кольцевого шва Аномалия находится на отводе. |  | (c)
30709.624 | 0 | -0.015 | -11.155 | -11.17 | -476 | -145 | -210 | 0 |  | 2845 | Нарушение формы кольцевого шва | GWAN |  | 07:60 | 08:53 | 08:43 | 0 | 533 |  | EXT | Нарушение формы кольцевого шва Аномалия находится на отводе. |  | (c)
31015.784 | 0 | -0.046 | -11.34 | -11.386 | -953 | 1148 | 550 | 0 |  | 2872 | Нарушение формы кольцевого шва | GWAN |  | 07:36 | 01:15 | 11:38 | 0 | 3007 |  | EXT | Нарушение формы кольцевого шва Аномалия находится на упругопластическом изгибе: R=952 D, максимальное растяжение на 5.4 час. |  | (c)
31122.864 | 0 | -0.044 | -11.235 | -11.279 | 32 | 1197 | 837 | 32 |  | 2882 | Нарушение формы кольцевого шва | GWAN |  | 06:37 | 09:45 | 08:47 | 0 | 1609 |  | EXT | Нарушение формы кольцевого шва |  | (c)
31135.807 | 1.708 | 1.695 | -8.977 | -8.99 | -1306 | -1261 | -1256 | 1206 | 1695 | 2883 |  | CORR | CIGR | 03:12 | 03:19 | 03:20 | 29 | 100 | 12 | EXT | Аномалия находится на упругопластическом изгибе: R=434 D, максимальное растяжение на 5.8 час. | 0.89 | (c)
31136.24 | 2.141 | 0.335 | -8.544 | -10.35 | -1764 | -1622 | -1575 | 1386 | 335 | 2883 |  | GOUG | GENE | 01:58 | 02:21 | 02:28 | 2097 | 378 | 13 | EXT | Зона задиров. Аномалия находится на упругопластическом изгибе: R=419 D, максимальное растяжение на 5.8 час. |  | (b)
31138.569 | 4.47 | 3.887 | -6.215 | -6.798 | -1686 | -1483 | -1434 | 1181 | 3887 | 2883 |  | GOUG | GENE | 02:10 | 02:43 | 02:51 | 859 | 505 | 9 | EXT | Задир. Аномалия находится на упругопластическом изгибе: R=373 D, максимальное растяжение на 5.8 час. |  | (c)
31159.123 | 2.634 | 2.625 | -8.301 | -8.31 | 1395 | 1415 | 1416 | 1395 | 2625 | 2885 | Металлургический дефект | MIAN | CIGR | 04:49 | 04:52 | 04:52 | 20 | 42 |  | INT | Металлургический дефект Эквивалент потери металла 17%. |  | (c)
31213.539 | 0 | -0.025 | -11.715 | -11.74 | 973 | 1420 | 1443 | 973 |  | 2890 | Нарушение формы кольцевого шва | GWAN |  | 05:36 | 06:48 | 06:52 | 0 | 941 |  | EXT | Нарушение формы кольцевого шва Аномалия находится на отводе. |  | (c)
31351.199 | 0 | -0.036 | -11.68 | -11.716 | -1774 | -847 | -837 | 100 |  | 2902 | Нарушение формы кольцевого шва | GWAN |  | 07:51 | 10:21 | 10:22 | 0 | 1873 |  | EXT | Нарушение формы кольцевого шва |  | (c)
31385.539 | 0 | -0.031 | -11.175 | -11.206 | -277 | 382 | 370 | 0 |  | 2905 | Нарушение формы кольцевого шва | GWAN |  | 05:41 | 07:27 | 07:25 | 0 | 1294 |  | EXT | Нарушение формы кольцевого шва |  | (c)
31471.051 | 5.317 | 5.308 | -6.238 | -6.247 | -605 | -550 | -550 | 495 | 5308 | 2912 |  | CORR | CIGR | 01:52 | 02:00 | 02:00 | 37 | 110 | 10 | EXT |  | 0.89 | (c)
31557.464 | 0 | -0.034 | -11.685 | -11.719 | 779 | 1289 | 1256 | 779 |  | 2920 | Нарушение формы кольцевого шва | GWAN |  | 01:35 | 02:57 | 02:51 | 0 | 953 |  | EXT | Нарушение формы кольцевого шва Аномалия находится на упругопластическом изгибе: R=408 D, максимальное растяжение на 6 час. |  | (c)
31557.464 | 0 | 0 | -11.685 | -11.685 | -2102 | -1654 | -1729 | 1355 | 0 | 2920 | Смещение кромок | GWAN |  | 05:49 | 07:02 | 06:50 | 0 | 748 | 26 | EXT | Смещение кромок Наружу Величина смещения - 4.9 мм. Аномалия находится на упругопластическом изгибе: R=408 D, максимальное растяжение на 6 час. |  | (c)
31580.799 | 0 | 0 | -11.545 | -11.545 | 210 | 492 | 684 | 210 | 0 | 2923 | Смещение кромок | GWAN |  | 05:32 | 06:17 | 06:48 | 0 | 948 | 24 | EXT | Смещение кромок Наружу Величина смещения - 4.4 мм. |  | (c)
31592.344 | 0 | -0.037 | -11.67 | -11.707 | -887 | -172 | -162 | 0 |  | 2924 | Нарушение формы кольцевого шва | GWAN |  | 00:59 | 02:54 | 02:55 | 0 | 1449 |  | EXT | Нарушение формы кольцевого шва Аномалия находится на упругопластическом изгибе: R=665 D, максимальное растяжение на 0.8 час. |  | (c)
31607.906 | 3.892 | 3.442 | -7.003 | -7.453 | 1582 | 1896 | 1833 | 1582 | 3442 | 2925 |  | DENT | GENE | 04:45 | 05:36 | 05:26 | 645 | 503 | 0.5 | N/A | Глубина вмятины: 7 мм (0,5%). Линейка: 65 см в (344 см; 05:36 ч:мин) Аномалия находится на упругопластическом изгибе. |  | (c)
31683.009 | 0 | -0.015 | -2.895 | -2.91 | [5 empty] | 2935 | Нарушение формы кольцевого шва | GWAN |  | 04:41 | 06:12 | 05:56 | 0 | 937 |  | EXT | Нарушение формы кольцевого шва |  | (c)
31685.904 | 0 | -0.014 | -0.47 | -0.484 | 965 | 1614 | 1685 | 965 |  | 2936 | Нарушение формы кольцевого шва | GWAN |  | 03:47 | 05:32 | 05:44 | 0 | 1441 |  | EXT | Нарушение формы кольцевого шва |  | (c)
31685.904 | 0 | -0.032 | -0.47 | -0.502 | -1127 | -480 | -591 | 55 |  | 2936 | Нарушение формы кольцевого шва | GWAN |  | 10:10 | 11:54 | 11:36 | 0 | 1072 |  | EXT | Нарушение формы кольцевого шва |  | (c)
31715.154 | 0 | -0.038 | -11.47 | -11.508 | -785 | 1072 | 1010 | 0 |  | 2942 | Нарушение формы кольцевого шва | GWAN |  | 06:38 | 11:38 | 11:28 | 0 | 3590 |  | EXT | Нарушение формы кольцевого шва |  | (c)
31730.314 | 3.69 | 3.1 | -4.805 | -5.395 | 1840 | 1955 | 2098 | 1840 | 3100 | 2943 |  | GOUG | GENE | 09:06 | 09:24 | 09:47 | 848 | 514 | 15 | EXT | Зона задиров. |  | (c)
31732.129 | 5.505 | 5.489 | -2.99 | -3.006 | 1736 | 1793 | 1798 | 1736 | 2978 | 2943 |  | CORR | CIGR | 08:49 | 08:58 | 08:59 | 28 | 123 | 11 | EXT |  | 0.89 | (c)
31757.429 | 5.465 | 5.094 | -6.12 | -6.491 | 1631 | 1781 | 1766 | 1631 | 5094 | 2949 |  | GOUG | GENE | 03:08 | 03:32 | 03:29 | 824 | 269 | 8 | EXT | Зона задиров. |  | (c)
31763.549 | 0 | -0.037 | -11.195 | -11.232 | -156 | 322 | 421 | 0 |  | 2950 | Нарушение формы кольцевого шва | GWAN |  | 09:55 | 11:12 | 11:28 | 0 | 1154 |  | EXT | Нарушение формы кольцевого шва |  | (c)
31820.514 | 0 | -0.046 | -11.305 | -11.351 | 1123 | 1504 | 1707 | 1123 |  | 2955 | Нарушение формы кольцевого шва | GWAN |  | 01:20 | 02:21 | 02:54 | 0 | 1169 |  | EXT | Нарушение формы кольцевого шва |  | (c)
31864.548 | 9.719 | 9.69 | -1.886 | -1.915 | -1585 | -1534 | -1475 | 1365 | 1866 | 2958 |  | GOUG | CIGR | 08:20 | 08:29 | 08:38 | 49 | 220 | 8 | EXT | Задир. |  | (c)
31866.434 | 0 | 0 | -11.605 | -11.605 | -586 | 9 | 7 | 0 | 0 | 2959 | Смещение кромок | GWAN |  | 04:49 | 06:25 | 06:24 | 0 | 1186 | 28 | EXT | Смещение кромок Наружу Величина смещения - 5.2 мм. |  | (c)
32036.889 | 0 | -0.027 | -11.045 | -11.072 | -166 | -2223 | 1395 | 0 |  | 2974 | Нарушение формы кольцевого шва | GWAN |  | 02:52 | 09:20 | 07:04 | 0 | 3122 |  | EXT | Нарушение формы кольцевого шва |  | (c)
32132.379 | 4.115 | 3.538 | -7.105 | -7.682 | -751 | -608 | -593 | 435 | 3538 | 2982 |  | GOUG | GENE | 04:19 | 04:42 | 04:45 | 691 | 317 | 11 | EXT | Зона задиров. |  | (c)
32296.759 | 9.335 | 9.316 | -2.255 | -2.274 | -775 | -703 | -697 | 620 | 2245 | 2996 |  | GOUG | CIGR | 06:57 | 07:08 | 07:09 | 29 | 155 | 11 | EXT | Задир. |  | (c)
32368.459 | 11.45 | 11.402 | -0.12 | -0.168 | 159 | 312 | 309 | 159 | 78 | 3002 |  | CORR | GENE | 07:28 | 07:53 | 07:52 | 90 | 301 | 15 | EXT |  | 0.89 | (c)
32368.46 | 11.451 | 11.418 | -0.119 | -0.152 | 145 | 312 | 292 | 145 | 88 | 3002 |  | CORR | GENE | 07:26 | 07:53 | 07:49 | 64 | 292 | 15 | EXT |  | 0.89 | (c)
32368.579 | 0 | 0 | -3.449 | -3.449 | 972 | 1175 | 1214 | 972 | 0 | 3003а | Смещение кромок | GWAN |  | 01:17 | 01:49 | 01:56 | 0 | 484 | 24 | EXT | Смещение кромок Наружу Величина смещения - 4.5 мм. |  | (c)
32372.028 | 0 | -0.048 | -2.476 | -2.524 | -707 | 712 | 25 | 707 |  | 3003б | Нарушение формы кольцевого шва | GWAN |  | 11:48 | 03:37 | 13:46 | 0 | 1463 |  | EXT | Нарушение формы кольцевого шва |  | (c)
32372.028 | 0 | 0 | -2.476 | -2.476 | 940 | 1540 | 1468 | 940 | 0 | 3003б | Смещение кромок | GWAN |  | 04:14 | 05:51 | 05:39 | 0 | 1057 | 27 | EXT | Смещение кромок Наружу Величина смещения - 5 мм. |  | (c)
32374.504 | 0 | -0.034 | -1.584 | -1.618 | -101 | -2203 | 1682 | 0 |  | 3003в | Нарушение формы кольцевого шва | GWAN |  | 07:50 | 02:11 | 12:38 | 0 | 3565 |  | EXT | Нарушение формы кольцевого шва |  | (c)
32374.504 | 0 | 0 | -1.584 | -1.584 | -764 | -681 | -644 | 525 | 0 | 3003в | Непровар / утяжина | GWAN |  | 06:03 | 06:16 | 06:22 | 0 | 240 | 12 | INT | Непровар / утяжина |  | (c)
32376.088 | 0 | 0 | -3.961 | -3.961 | -1922 | -1543 | -1486 | 1049 | 0 | 3003г | Непровар / утяжина | GWAN |  | 05:29 | 06:30 | 06:39 | 0 | 874 | 14 | INT | Непровар / утяжина |  | (c)
32380.049 | 0 | 0 | -11.24 | -11.24 | -1975 | -1705 | -1796 | 1618 | 0 | 3004 | Смещение кромок | GWAN |  | 00:29 | 01:12 | 00:57 | 0 | 357 | 21 | EXT | Смещение кромок Наружу Аномалия находится на отводе. Величина смещения - 3.9 мм. |  | (c)
32380.72 | 0.671 | 0.644 | -10.569 | -10.596 | -159 | -35 | -15 | 0 | 644 | 3004 |  | CORR | GENE | 05:22 | 05:42 | 05:45 | 73 | 288 | 13 | EXT | Аномалия находится на отводе. | 0.89 | (c)
32380.732 | 0.683 | 0.655 | -10.557 | -10.585 | -469 | -405 | -388 | 308 | 655 | 3004 |  | CORR | CIGR | 04:32 | 04:42 | 04:45 | 28 | 161 | 13 | EXT | Аномалия находится на отводе. | 0.89 | (c)
32382.705 | 2.656 | 2.538 | -8.584 | -8.702 | -1057 | -1037 | -1034 | 1012 | 2538 | 3004 |  | CORR | AXGR | 02:57 | 02:60 | 03:00 | 211 | 45 | 18 | EXT | Аномалия находится на отводе. | 0.92 | (c)
32391.289 | 0 | 0 | -11.65 | -11.65 | 141 | 191 | 359 | 141 | 0 | 3005 | Смещение кромок | GWAN |  | 00:26 | 00:34 | 01:01 | 0 | 436 | 20 | EXT | Смещение кромок Наружу Аномалия находится на отводе. Величина смещения - 3.7 мм. |  | (c)
32391.289 | 0 | -0.037 | -11.65 | -11.687 | -1548 | -1022 | -698 | 153 |  | 3005 | Нарушение формы кольцевого шва | GWAN |  | 07:54 | 09:19 | 10:11 | 0 | 1701 |  | EXT | Нарушение формы кольцевого шва Аномалия находится на отводе. |  | (c)
32402.939 | 0 | -0.032 | -11.44 | -11.472 | 824 | 1213 | 1147 | 824 |  | 3006 | Нарушение формы кольцевого шва | GWAN |  | 02:13 | 03:16 | 03:05 | 0 | 647 |  | EXT | Нарушение формы кольцевого шва Аномалия находится на отводе. |  | (c)
32402.939 | 0 | -0.02 | -11.44 | -11.46 | -1440 | -1173 | -980 | 520 |  | 3006 | Нарушение формы кольцевого шва | GWAN |  | 08:08 | 08:51 | 09:22 | 0 | 919 |  | EXT | Нарушение формы кольцевого шва Аномалия находится на отводе. |  | (c)
32425.459 | 0 | 0 | -0.53 | -0.53 | -2210 | -1963 | -2009 | 1809 | 0 | 3008 | Смещение кромок | GWAN |  | 06:19 | 06:59 | 06:51 | 0 | 401 | 18 | EXT | Смещение кромок Толщины: 18,7 / 23,2 мм Наружу Величина смещения - 3.4 мм. |  | (c)
32437.089 | 0 | 0 | -11.55 | -11.55 | -1377 | -1284 | -1183 | 989 | 0 | 3012 | Смещение кромок | GWAN |  | 05:17 | 05:32 | 05:49 | 0 | 388 | 25 | EXT | Смещение кромок Наружу Величина смещения - 4.6 мм. |  | (c)
32437.089 | 0 | -0.022 | -11.55 | -11.572 | -660 | 346 | 247 | 0 |  | 3012 | Нарушение формы кольцевого шва | GWAN |  | 07:13 | 09:55 | 09:39 | 0 | 1813 |  | EXT | Нарушение формы кольцевого шва |  | (c)
32448.639 | 0 | 0 | -11.15 | -11.15 | -2113 | -1990 | -1985 | 1856 | 0 | 3013 | Смещение кромок | GWAN |  | 04:30 | 04:50 | 04:50 | 0 | 257 | 15 | EXT | Смещение кромок Наружу Величина смещения - 2.7 мм. |  | (c)
32459.789 | 0 | 0 | -11.38 | -11.38 | -2044 | -1820 | -1789 | 1534 | 0 | 3014 | Смещение кромок | GWAN |  | 03:11 | 03:47 | 03:52 | 0 | 509 | 15 | EXT | Смещение кромок Наружу Величина смещения - 2.8 мм. |  | (c)
32467.168 | 7.379 | 6.343 | -4.001 | -5.037 | 1824 | 1877 | 2063 | 1824 | 3791 | 3014 |  | GOUG | GENE | 01:35 | 01:44 | 02:14 | 1246 | 479 | 10 | EXT | Зона задиров. |  | (c)
32504.979 | 0 | -0.027 | -11.585 | -11.612 | -258 | 986 | 815 | 0 |  | 3018 | Нарушение формы кольцевого шва | GWAN |  | 01:38 | 04:59 | 04:31 | 0 | 2147 |  | EXT | Нарушение формы кольцевого шва |  | (c)
32516.564 | 0 | -0.018 | -10.495 | -10.513 | -1911 | -1713 | -1765 | 1619 |  | 3019 | Нарушение формы кольцевого шва | GWAN |  | 01:15 | 01:47 | 01:39 | 0 | 292 |  | EXT | Нарушение формы кольцевого шва |  | (c)
32516.564 | 0 | 0 | -10.495 | -10.495 | -1311 | -1019 | -1047 | 784 | 0 | 3019 | Смещение кромок | GWAN |  | 02:52 | 03:39 | 03:34 | 0 | 527 | 18 | EXT | Смещение кромок Наружу Величина смещения - 3.3 мм. |  | (c)
32538.374 | 0 | -0.047 | -11.69 | -11.737 | -1829 | -1100 | -919 | 9 |  | 3021 | Нарушение формы кольцевого шва | GWAN |  | 08:51 | 10:48 | 11:18 | 0 | 1819 |  | EXT | Нарушение формы кольцевого шва |  | (c)
32551.604 | 1.54 | 1.526 | -10.16 | -10.174 | -1861 | -1804 | -1801 | 1741 | 1526 | 3022 |  | CORR | CIGR | 07:43 | 07:52 | 07:53 | 22 | 120 | 15 | EXT |  | 0.89 | (c)
32551.628 | 1.564 | 1.552 | -10.136 | -10.148 | -1692 | -1638 | -1636 | 1580 | 1552 | 3022 |  | CORR | CIGR | 08:10 | 08:19 | 08:20 | 24 | 112 | 11 | EXT |  | 0.89 | (c)
32551.723 | 1.659 | 1.641 | -10.041 | -10.059 | -1804 | -1756 | -1753 | 1702 | 1641 | 3022 |  | CORR | CIGR | 07:52 | 08:00 | 08:01 | 34 | 102 | 11 | EXT |  | 0.89 | (c)
32559.052 | 8.988 | 8.979 | -2.712 | -2.721 | -1504 | -1431 | -1401 | 1299 | 2694 | 3022 |  | CORR | CIGR | 08:41 | 08:53 | 08:57 | 27 | 205 | 13 | EXT |  | 0.89 | (c)
32560.541 | 10.477 | 10.259 | -1.223 | -1.441 | -267 | -186 | -120 | 0 | 1043 | 3022 |  | GOUG | GENE | 00:00 | 00:13 | 00:24 | 398 | 293 | 6 | EXT | Зона задиров. |  | (c)
32561.764 | 0 | -0.03 | -6.962 | -6.992 | -51 | 766 | 1470 | 0 |  | 3023а | Нарушение формы кольцевого шва | GWAN |  | 05:19 | 07:31 | 09:24 | 0 | 3043 |  | EXT | Нарушение формы кольцевого шва |  | (c)
32564.837 | 3.073 | 3.052 | -3.889 | -3.91 | 1073 | 1255 | 1236 | 1073 | 3052 | 3023а |  | CORR | GENE | 08:20 | 08:50 | 08:47 | 87 | 327 | 15 | EXT |  | 0.89 | (c)
32566.135 | 4.371 | 4.357 | -2.591 | -2.605 | 1109 | 1190 | 1187 | 1109 | 2570 | 3023а |  | CORR | CIGR | 08:26 | 08:39 | 08:39 | 35 | 155 | 10 | EXT |  | 0.89 | (c)
32587.199 | 0 | 0 | -11.686 | -11.686 | -565 | -319 | -354 | 143 | 0 | 3025а | Смещение кромок | GWAN |  | 02:49 | 03:29 | 03:23 | 0 | 422 | 16 | EXT | Смещение кромок Наружу Величина смещения - 3 мм. |  | (c)
32587.199 | 0 | 0 | -11.686 | -11.686 | 689 | 949 | 1019 | 689 | 0 | 3025а | Смещение кромок | GWAN |  | 06:12 | 06:54 | 07:05 | 0 | 659 | 17 | EXT | Смещение кромок Наружу Величина смещения - 3.2 мм. |  | (c)
32598.885 | 0 | -0.021 | -11.691 | -11.712 | -232 | 623 | 1560 | 0 |  | 3026а | Нарушение формы кольцевого шва | GWAN |  | 00:58 | 03:16 | 05:47 | 0 | 3583 |  | EXT | Нарушение формы кольцевого шва |  | (c)
32618.384 | 7.808 | 7.78 | -3.601 | -3.629 | 2028 | 2091 | 2126 | 2028 | 3580 | 3027а |  | CORR | CIGR | 07:02 | 07:12 | 07:18 | 49 | 196 | 12 | EXT |  | 0.89 | (c)
32621.985 | 0 | 0 | -11.339 | -11.339 | -330 | -7 | -14 | 301 | 0 | 3028а | Смещение кромок | GWAN |  | 11:40 | 00:32 | 12:31 | 0 | 631 | 15 | EXT | Смещение кромок Наружу Величина смещения - 2.8 мм. |  | (c)
32621.985 | 0 | 0 | -11.339 | -11.339 | -1914 | -1337 | -1565 | 1216 | 0 | 3028а | Смещение кромок | GWAN |  | 07:24 | 08:57 | 08:20 | 0 | 698 | 17 | EXT | Смещение кромок Наружу Величина смещения - 3.2 мм. |  | (c)
32660.069 | 3.69 | 3.664 | -7.845 | -7.871 | -1894 | -1608 | -1724 | 1555 | 3664 | 3031а |  | CORR | CIGR | 08:42 | 09:28 | 09:09 | 48 | 339 | 10 | EXT |  | 0.89 | (c)
32667.914 | 0 | -0.04 | -10.791 | -10.831 | 2078 | -1089 | -589 | 0 |  | 3032а | Нарушение формы кольцевого шва | GWAN |  | 01:52 | 05:20 | 06:41 | 0 | 3588 |  | EXT | Нарушение формы кольцевого шва |  | (c)
32677.174 | 9.26 | 9.238 | -1.531 | -1.553 | 43 | 85 | 115 | 43 | 1502 | 3032а |  | CORR | CIGR | 08:23 | 08:30 | 08:35 | 51 | 145 | 10 | EXT |  | 0.89 | (c)
32678.705 | 0 | 0 | -9.484 | -9.484 | -1389 | -1172 | -1201 | 1014 | 0 | 3033а | Непровар / утяжина | GWAN |  | 05:16 | 05:51 | 05:46 | 0 | 375 | 16 | INT | Непровар / утяжина |  | (c)
32678.705 | 0 | 0 | -9.484 | -9.484 | -273 | -64 | -74 | 0 | 0 | 3033а | Смещение кромок | GWAN |  | 08:16 | 08:50 | 08:48 | 0 | 397 | 32 | EXT | Смещение кромок Наружу Величина смещения - 6 мм. |  | (c)
32678.705 | 0 | -0.027 | -9.484 | -9.511 | 566 | 703 | 769 | 566 |  | 3033а | Нарушение формы кольцевого шва | GWAN |  | 10:32 | 10:54 | 11:04 | 0 | 406 |  | EXT | Нарушение формы кольцевого шва |  | (c)
32693.319 | 5.13 | 5.089 | -5.815 | -5.856 | 46 | 175 | 281 | 46 | 5089 | 3034 |  | CORR | CIGR | 08:16 | 08:37 | 08:54 | 56 | 470 | 11 | EXT |  | 0.89 | (c)
32721.819 | 0 | 0 | -11.31 | -11.31 | -1707 | -1482 | -1497 | 1288 | 0 | 3037 | Смещение кромок | GWAN |  | 09:21 | 09:58 | 09:55 | 0 | 418 | 22 | EXT | Смещение кромок Наружу Величина смещения - 4.1 мм. |  | (c)
32733.129 | 0 | -0.038 | -11.425 | -11.463 | 321 | 830 | 638 | 321 |  | 3038 | Нарушение формы кольцевого шва | GWAN |  | 06:25 | 07:47 | 07:16 | 0 | 635 |  | EXT | Нарушение формы кольцевого шва |  | (c)
32738.338 | 5.209 | 3.009 | -6.216 | -8.416 | 1970 | 1978 | -2190 | 1889 | 3009 | 3038 |  | GOUG | GENE | 10:51 | 10:52 | 11:40 | 3349 | 601 | 7 | EXT | Зона задиров. |  | (c)
32739.377 | 6.248 | 6.155 | -5.177 | -5.27 | -2038 | -1967 | -1967 | 1896 | 5106 | 3038 |  | DENT | GENE | 00:04 | 00:16 | 00:16 | 164 | 142 | 0.3 | N/A | Глубина вмятины: 4 мм (0,3%). Линейка: 16 см в (616 см; 00:16 ч:мин) Аномалия находится вблизи дефекта потери металла. |  | (c)
32756.009 | 0 | -0.031 | -11.61 | -11.641 | -750 | -344 | 241 | 0 |  | 3040 | Нарушение формы кольцевого шва | GWAN |  | 09:31 | 10:36 | 12:11 | 0 | 1981 |  | EXT | Нарушение формы кольцевого шва |  | (c)
32798.251 | 7.922 | 7.897 | -3.638 | -3.663 | -808 | -742 | -716 | 623 | 3626 | 3043 |  | CORR | CIGR | 09:11 | 09:22 | 09:26 | 37 | 185 | 11 | EXT |  | 0.89 | (c)
32848.255 | 11.326 | 11.224 | -0.304 | -0.406 | 187 | 274 | 259 | 187 | 193 | 3047 |  | DENT | GENE | 00:27 | 00:41 | 00:39 | 213 | 143 | 1.1 | N/A | Глубина вмятины: 15 мм (1,1%). Линейка: 21 см в (1122 см; 00:41 ч:мин) |  | (c)
32860.224 | 0 | 0 | -11.35 | -11.35 | -627 | -472 | -348 | 68 | 0 | 3049 | Смещение кромок | GWAN |  | 08:51 | 09:16 | 09:36 | 0 | 559 | 19 | EXT | Смещение кромок Наружу Величина смещения - 3.6 мм. |  | (c)
32904.262 | 10.128 | 9.84 | -1.227 | -1.515 | -1170 | -702 | 170 | 0 | 1172 | 3052 |  | CORR | GENE | 01:31 | 02:46 | 05:07 | 343 | 2680 | 10 | EXT |  | 0.92 | (c)
32949.549 | 0 | -0.02 | -11.463 | -11.483 | -252 | -25 | 10 | 0 |  | 3057а | Нарушение формы кольцевого шва | GWAN |  | 03:04 | 03:41 | 03:47 | 0 | 525 |  | EXT | Нарушение формы кольцевого шва |  | (c)
32952.261 | 2.712 | 2.701 | -8.751 | -8.762 | -1907 | -1885 | -1884 | 1862 | 2701 | 3057а |  | CORR | CIGR | 10:37 | 10:41 | 10:41 | 20 | 44 | 10 | EXT |  | 0.89 | (c)
32961.012 | 0 | -0.012 | -11.599 | -11.611 | -574 | 357 | 416 | 0 |  | 3057б | Нарушение формы кольцевого шва | GWAN |  | 08:60 | 11:30 | 11:40 | 0 | 1979 |  | EXT | Нарушение формы кольцевого шва |  | (c)
32973.687 | 1.076 | 0.959 | -10.217 | -10.334 | 1443 | 1499 | 1511 | 1443 | 959 | 3059а |  | DENT | GENE | 11:56 | 00:05 | 12:07 | 203 | 136 | 0.6 | N/A | Глубина вмятины: 8 мм (0,6%). Линейка: 20 см в (96 см; 00:05 ч:мин) |  | (c)
32978.335 | 5.724 | 5.715 | -5.569 | -5.578 | 29 | 151 | 120 | 29 | 5549 | 3059а |  | CORR | CIGR | 08:08 | 08:27 | 08:22 | 29 | 182 | 10 | EXT |  | 0.89 | (c)
32978.896 | 6.285 | 6.234 | -5.008 | -5.059 | -1969 | -1789 | -1798 | 1628 | 5000 | 3059а |  | CORR | GENE | 02:45 | 03:14 | 03:13 | 59 | 341 | 12 | EXT |  | 0.89 | (c)
32979.153 | 6.542 | 6.523 | -4.751 | -4.77 | -1911 | -1794 | -1737 | 1563 | 4720 | 3059а |  | CORR | CIGR | 02:54 | 03:13 | 03:23 | 50 | 348 | 13 | EXT |  | 0.89 | (c)
32979.42 | 6.809 | 6.796 | -4.484 | -4.497 | -1861 | -1755 | -1744 | 1627 | 4476 | 3059а |  | CORR | CIGR | 03:03 | 03:20 | 03:21 | 21 | 234 | 11 | EXT |  | 0.89 | (c)
32979.571 | 6.96 | 6.936 | -4.333 | -4.357 | -1837 | -1675 | -1726 | 1615 | 4322 | 3059а |  | CORR | CIGR | 03:06 | 03:33 | 03:24 | 35 | 222 | 12 | EXT |  | 0.89 | (c)
32980.532 | 7.921 | 7.803 | -3.372 | -3.49 | 1144 | 1262 | 1334 | 1144 | 3371 | 3059а |  | GOUG | GENE | 11:07 | 11:27 | 11:38 | 119 | 380 | 6 | EXT | Задир. |  | (c)
32989.58 | 5.676 | 5.66 | -5.504 | -5.52 | -1419 | -1355 | -1373 | 1326 | 5484 | 3060 |  | CORR | CIGR | 08:48 | 08:58 | 08:55 | 36 | 93 | 13 | EXT |  | 0.89 | (c)
32991.242 | 7.338 | 7.325 | -3.842 | -3.855 | 616 | 677 | 656 | 616 | 3828 | 3060 |  | CORR | CIGR | 02:16 | 02:26 | 02:23 | 27 | 80 | 12 | EXT |  | 0.89 | (c)
32991.92 | 8.016 | 7.962 | -3.164 | -3.218 | 673 | 750 | 766 | 673 | 3092 | 3060 |  | CORR | GENE | 02:26 | 02:38 | 02:41 | 126 | 186 | 13 | EXT |  | 0.9 | (c)
33002.276 | 7.192 | 7.153 | -3.638 | -3.677 | 737 | 812 | 868 | 737 | 3606 | 3061 |  | CORR | GENE | 01:55 | 02:07 | 02:16 | 71 | 262 | 12 | EXT |  | 0.89 | (c)
33007.34 | 1.426 | 1.359 | -9.849 | -9.916 | -1979 | -1868 | -1516 | 1052 | 1359 | 3062 |  | CORR | GENE | 04:21 | 04:39 | 05:36 | 82 | 928 | 10 | EXT |  | 0.89 | (c)
33019.84 | 2.651 | 2.621 | -9.019 | -9.049 | -864 | -746 | -749 | 633 | 2621 | 3063 |  | CORR | GENE | 02:23 | 02:42 | 02:42 | 63 | 230 | 14 | EXT |  | 0.89 | (c)
33020.069 | 2.88 | 2.871 | -8.79 | -8.799 | -716 | -697 | -683 | 650 | 2871 | 3063 |  | CORR | CIGR | 02:47 | 02:50 | 02:52 | 19 | 66 | 10 | EXT |  | 0.89 | (c)
33021.923 | 4.734 | 4.633 | -6.936 | -7.037 | 62 | 92 | 175 | 62 | 4633 | 3063 |  | GOUG | GENE | 04:52 | 04:57 | 05:11 | 106 | 227 | 7 | EXT | Зона задиров. |  | (c)
33066.496 | 4.167 | 4.119 | -7.518 | -7.566 | 212 | 435 | 338 | 212 | 4119 | 3067 |  | GOUG | GENE | 04:23 | 04:59 | 04:44 | 61 | 253 | 6 | EXT | Задир. |  | (c)
33069.354 | 7.025 | 6.726 | -4.66 | -4.959 | 2085 | 2165 | 2160 | 2085 | 4461 | 3067 |  | CORR | GENE | 09:26 | 09:39 | 09:38 | 498 | 150 | 13 | EXT |  | 0.95 | (c)
33074.014 | 0 | -0.034 | -11.31 | -11.344 | 954 | 2020 | 1638 | 954 |  | 3068 | Нарушение формы кольцевого шва | GWAN |  | 11:34 | 02:26 | 13:25 | 0 | 1367 |  | EXT | Нарушение формы кольцевого шва |  | (c)
33074.014 | 0 | -0.024 | -11.31 | -11.334 | -973 | -755 | -803 | 633 |  | 3068 | Нарушение формы кольцевого шва | GWAN |  | 06:23 | 06:58 | 06:51 | 0 | 340 |  | EXT | Нарушение формы кольцевого шва |  | (c)
33077.291 | 3.277 | 3.258 | -8.033 | -8.052 | 426 | 617 | 578 | 426 | 3258 | 3068 |  | CORR | CIGR | 10:09 | 10:40 | 10:33 | 54 | 304 | 12 | EXT |  | 0.89 | (c)
33080.908 | 6.894 | 6.876 | -4.416 | -4.434 | -134 | 3 | 18 | 0 | 4388 | 3068 |  | CORR | CIGR | 08:39 | 09:01 | 09:03 | 46 | 305 | 9 | EXT |  | 0.89 | (c)
33082.132 | 8.118 | 8.102 | -3.192 | -3.208 | 47 | 176 | 146 | 47 | 3170 | 3068 |  | CORR | CIGR | 09:08 | 09:29 | 09:24 | 38 | 198 | 10 | EXT |  | 0.89 | (c)
33084.237 | 10.223 | 10.166 | -1.087 | -1.144 | -387 | -268 | -138 | 0 | 1068 | 3068 |  | CORR | GENE | 07:58 | 08:17 | 08:38 | 76 | 499 | 14 | EXT |  | 0.89 | (c)
33084.576 | 10.562 | 10.555 | -0.748 | -0.755 | -389 | 336 | 18 | 0 | 654 | 3068 |  | CORR | GENE | 07:57 | 09:54 | 09:03 | 101 | 813 | 11 | EXT |  | 0.89 | (c)
33217.23 | 7.096 | 7.084 | -4.404 | -4.416 | -908 | -907 | -733 | 558 | 4336 | 3080 |  | GOUG | GENE | 06:14 | 06:14 | 06:42 | 80 | 350 | 6 | EXT | Задир. |  | (c)
33239.279 | 6.425 | 6.345 | -4.775 | -4.855 | 1461 | 1539 | 1551 | 1461 | 4663 | 3082 |  | GOUG | GENE | 11:29 | 11:42 | 11:44 | 192 | 180 | 7 | EXT | Задир. |  | (c)
33398.844 | 0 | -0.02 | -11.655 | -11.675 | 971 | 1420 | 1303 | 971 |  | 3097 | Нарушение формы кольцевого шва | GWAN |  | 01:42 | 02:54 | 02:35 | 0 | 665 |  | EXT | Нарушение формы кольцевого шва |  | (c)
33398.844 | 0 | -0.016 | -11.655 | -11.671 | 2051 | -1849 | -1874 | 1337 |  | 3097 | Нарушение формы кольцевого шва | GWAN |  | 04:36 | 06:07 | 06:03 | 0 | 1073 |  | EXT | Нарушение формы кольцевого шва |  | (c)
33500.983 | 9.834 | 9.787 | -1.276 | -1.323 | 332 | 518 | 514 | 332 | 1258 | 3105 |  | CORR | GENE | 01:48 | 02:18 | 02:18 | 65 | 363 | 10 | EXT |  | 0.89 | (c)
33501.376 | 10.227 | 10.18 | -0.883 | -0.93 | -1580 | -1419 | -1440 | 1301 | 859 | 3105 |  | CORR | GENE | 08:40 | 09:06 | 09:02 | 71 | 279 | 11 | EXT |  | 0.89 | (c)
33501.393 | 10.244 | 10.165 | -0.866 | -0.945 | 116 | 303 | 389 | 116 | 807 | 3105 |  | CORR | GENE | 01:13 | 01:44 | 01:58 | 138 | 546 | 12 | EXT |  | 0.9 | (c)
33501.934 | 10.785 | 10.754 | -0.325 | -0.356 | -1386 | -1104 | -1134 | 883 | 281 | 3105 |  | CORR | GENE | 09:11 | 09:57 | 09:52 | 75 | 504 | 10 | EXT |  | 0.89 | (c)
33553.4 | 5.551 | 5.51 | -6.084 | -6.125 | -1296 | -1224 | -1174 | 1051 | 5510 | 3110 |  | GOUG | GENE | 11:07 | 11:19 | 11:27 | 347 | 246 | 6 | EXT | Зона задиров. |  | (c)
33590.928 | 8.179 | 8.157 | -3.356 | -3.378 | 484 | 545 | 542 | 484 | 3340 | 3113 |  | GOUG | CIGR | 01:02 | 01:12 | 01:12 | 38 | 115 | 10 | EXT | Задир. |  | (c)
33591.159 | 8.41 | 8.378 | -3.125 | -3.157 | 565 | 634 | 639 | 565 | 3085 | 3113 |  | GOUG | GENE | 01:15 | 01:26 | 01:27 | 72 | 148 | 13 | EXT | Задир. |  | (c)
33594.284 | 0 | -0.038 | -11.22 | -11.258 | -946 | -628 | -739 | 533 |  | 3114 | Нарушение формы кольцевого шва | GWAN |  | 11:37 | 00:29 | 12:11 | 0 | 413 |  | EXT | Нарушение формы кольцевого шва |  | (c)
33594.284 | 0 | -0.031 | -11.22 | -11.251 | -251 | 91 | 202 | 0 |  | 3114 | Нарушение формы кольцевого шва | GWAN |  | 01:29 | 02:25 | 02:43 | 0 | 905 |  | EXT | Нарушение формы кольцевого шва |  | (c)
33594.284 | 0 | 0 | -11.22 | -11.22 | 1548 | 2005 | 1817 | 1548 | 0 | 3114 | Смещение кромок | GWAN |  | 06:20 | 07:33 | 07:03 | 0 | 537 | 18 | EXT | Смещение кромок Наружу Величина смещения - 3.4 мм. |  | (c)
33678.62 | 4.706 | 4.648 | -5.714 | -5.772 | 1497 | 1609 | 1725 | 1497 | 4648 | 3121 |  | CORR | GENE | 08:19 | 08:37 | 08:56 | 84 | 457 | 10 | EXT |  | 0.89 | (c)
33678.788 | 4.874 | 4.847 | -5.546 | -5.573 | 1997 | -2217 | 2221 | 1997 | 4847 | 3121 |  | CORR | GENE | 09:40 | 10:20 | 10:16 | 74 | 448 | 11 | EXT |  | 0.89 | (c)
33684.253 | 10.339 | 10.327 | -0.081 | -0.093 | -2079 | -1978 | -1952 | 1826 | 42 | 3121 |  | CORR | CIGR | 10:42 | 10:58 | 11:02 | 51 | 253 | 12 | EXT |  | 0.89 | (c)
33687.498 | 3.164 | 3.08 | -8.131 | -8.215 | -153 | -89 | -70 | 0 | 3080 | 3122 |  | GOUG | GENE | 08:19 | 08:29 | 08:32 | 92 | 166 | 6 | EXT | Задир. |  | (c)
33704.715 | 9.086 | 9.014 | -2.604 | -2.676 | -578 | -555 | -538 | 498 | 2443 | 3123 |  | CORR | GENE | 02:27 | 02:31 | 02:34 | 233 | 80 | 10 | EXT |  | 0.91 | (c)
33707.445 | 0.126 | 0.111 | -11.554 | -11.569 | 148 | 357 | 323 | 148 | 111 | 3124 |  | CORR | CIGR | 08:39 | 09:13 | 09:07 | 49 | 350 | 11 | EXT |  | 0.89 | (c)
33708.287 | 0.968 | 0.933 | -10.712 | -10.747 | 86 | 215 | 286 | 86 | 933 | 3124 |  | CORR | GENE | 08:29 | 08:50 | 09:01 | 64 | 400 | 10 | EXT |  | 0.89 | (c)
33708.726 | 1.407 | 1.337 | -10.273 | -10.343 | 99 | 469 | 321 | 99 | 1337 | 3124 |  | CORR | GENE | 08:31 | 09:31 | 09:07 | 99 | 443 | 11 | EXT |  | 0.89 | (c)
33710.336 | 3.017 | 2.97 | -8.663 | -8.71 | 98 | 258 | 272 | 98 | 2970 | 3124 |  | CORR | GENE | 08:31 | 08:57 | 08:59 | 75 | 348 | 13 | EXT |  | 0.89 | (c)
33711.59 | 4.271 | 4.226 | -7.409 | -7.454 | 50 | 230 | 208 | 50 | 4226 | 3124 |  | CORR | GENE | 08:23 | 08:52 | 08:49 | 86 | 316 | 10 | EXT |  | 0.89 | (c)
33711.963 | 4.644 | 4.636 | -7.036 | -7.044 | 346 | 426 | 437 | 346 | 4636 | 3124 |  | CORR | CIGR | 09:11 | 09:24 | 09:26 | 35 | 181 | 12 | EXT |  | 0.89 | (c)
33744.305 | 3.231 | 3.213 | -7.899 | -7.917 | -292 | -241 | -245 | 198 | 3213 | 3127 |  | CORR | CIGR | 04:12 | 04:21 | 04:20 | 34 | 94 | 11 | EXT |  | 0.89 | (c)
33756.345 | 4.141 | 4.131 | -7.299 | -7.309 | -1802 | -1747 | -1710 | 1617 | 4131 | 3128 |  | CORR | GENE | 01:55 | 02:04 | 02:10 | 105 | 185 | 13 | EXT |  | 0.9 | (c)
33758.026 | 5.822 | 5.548 | -5.618 | -5.892 | -2040 | -2019 | -1949 | 1858 | 5534 | 3128 |  | GOUG | GENE | 01:16 | 01:20 | 01:31 | 358 | 182 | 6 | EXT | Зона задиров. |  | (c)
33758.336 | 6.132 | 5.946 | -5.308 | -5.494 | -1212 | -1173 | -1180 | 1148 | 5238 | 3128 |  | CORR | GENE | 03:30 | 03:36 | 03:35 | 256 | 64 | 14 | EXT |  | 0.92 | (c)
33758.553 | 6.349 | 6.323 | -5.091 | -5.117 | -1296 | -1233 | -1236 | 1175 | 5091 | 3128 |  | CORR | CIGR | 03:16 | 03:27 | 03:26 | 26 | 121 | 10 | EXT |  | 0.89 | (c)
33786.239 | 0 | -0.032 | -11.71 | -11.742 | -1727 | -1223 | -1385 | 1043 |  | 3131 | Нарушение формы кольцевого шва | GWAN |  | 07:07 | 08:28 | 08:02 | 0 | 684 |  | EXT | Нарушение формы кольцевого шва |  | (c)
33804.499 | 6.55 | 6.493 | -4.825 | -4.882 | -1561 | -1279 | -1323 | 1085 | 4769 | 3132 |  | CORR | GENE | 08:41 | 09:27 | 09:20 | 113 | 477 | 13 | EXT |  | 0.9 | (c)
33808.933 | 10.984 | 10.927 | -0.391 | -0.448 | 122 | 465 | 350 | 122 | 368 | 3132 |  | CORR | GENE | 01:13 | 02:08 | 01:50 | 80 | 456 | 11 | EXT |  | 0.89 | (c)
33812.393 | 3.069 | 2.62 | -7.966 | -8.415 | 1898 | 1954 | 1972 | 1898 | 2620 | 3133 |  | ARTD | GENE | 03:40 | 03:49 | 03:52 | 492 | 148 |  | EXT | Наплавка. |  | (c)
33812.64 | 3.316 | 3.301 | -7.719 | -7.734 | 1698 | 1785 | 1776 | 1698 | 3301 | 3133 |  | CORR | CIGR | 03:07 | 03:21 | 03:20 | 33 | 156 | 12 | EXT |  | 0.89 | (c)
33956.676 | 0.537 | 0.338 | -10.868 | -11.067 | -1668 | -1392 | -1437 | 1207 | 338 | 3147 |  | CORR | GENE | 01:46 | 02:30 | 02:23 | 296 | 461 | 11 | EXT |  | 0.92 | (c)
33956.705 | 0.566 | 0.529 | -10.839 | -10.876 | 719 | 886 | 908 | 719 | 529 | 3147 |  | CORR | GENE | 08:11 | 08:38 | 08:41 | 164 | 379 | 10 | EXT |  | 0.9 | (c)
33958.184 | 2.045 | 2.023 | -9.36 | -9.382 | 1258 | 1375 | 1390 | 1258 | 2023 | 3147 |  | CORR | GENE | 09:38 | 09:57 | 09:59 | 57 | 263 | 10 | EXT |  | 0.89 | (c)
33960.916 | 4.777 | 4.76 | -6.628 | -6.645 | 1279 | 1439 | 1410 | 1279 | 4760 | 3147 |  | CORR | CIGR | 09:41 | 10:07 | 10:02 | 29 | 261 | 11 | EXT |  | 0.89 | (c)
33967.574 | 0.03 | 0.016 | -11.57 | -11.584 | -661 | -197 | -343 | 26 | 16 | 3148 |  | CORR | GENE | 10:29 | 11:44 | 11:20 | 78 | 635 | 11 | EXT |  | 0.89 | (c)
33980.543 | 1.399 | 1.31 | -9.906 | -9.995 | 450 | 640 | 547 | 450 | 1310 | 3149 |  | GOUG | GENE | 00:21 | 00:52 | 00:37 | 90 | 194 | 7 | EXT | Задир. |  | (c)
33984.253 | 5.109 | 5.063 | -6.196 | -6.242 | -1444 | -1391 | -1362 | 1280 | 5063 | 3149 |  | GOUG | CIGR | 07:16 | 07:24 | 07:29 | 50 | 164 | 6 | EXT | Задир. |  | (c)
34042.283 | 6.154 | 6.143 | -5.136 | -5.147 | 1475 | 1497 | 1498 | 1475 | 5126 | 3154 |  | CORR | CIGR | 09:58 | 10:01 | 10:01 | 21 | 45 | 10 | EXT | Аномалия находится на упругопластическом изгибе: R=564 D, максимальное растяжение на 11.3 час. | 0.89 | (c)
34049.17 | 1.751 | 1.65 | -9.514 | -9.615 | -1840 | -1784 | -1790 | 1740 | 1650 | 3155 |  | CORR | GENE | 09:44 | 09:53 | 09:52 | 128 | 100 | 12 | EXT | Аномалия находится на упругопластическом изгибе: R=361 D, максимальное растяжение на 11.4 час. | 0.9 | (c)
34063.215 | 4.531 | 4.32 | -6.869 | -7.08 | -280 | -222 | -185 | 89 | 4320 | 3156 |  | GOUG | GENE | 03:56 | 04:05 | 04:11 | 304 | 191 | 7 | EXT | Зона задиров. Аномалия находится на упругопластическом изгибе: R=629 D, максимальное растяжение на 10.9 час. |  | (c)
34088.291 | 6.852 | 6.841 | -4.133 | -4.144 | 2007 | 2052 | 2056 | 2007 | 4114 | 3158а |  | GOUG | CIGR | 07:38 | 07:45 | 07:46 | 30 | 99 | 10 | EXT | Задир. |  | (c)
34089.147 | 7.708 | 7.695 | -3.277 | -3.29 | -2172 | -2138 | -2137 | 2101 | 3265 | 3158а |  | GOUG | CIGR | 08:23 | 08:29 | 08:29 | 25 | 71 | 10 | EXT | Задир. |  | (c)
34094.415 | 1.991 | 1.953 | -9.024 | -9.062 | -1629 | -1587 | -1573 | 1518 | 1953 | 3159а |  | GOUG | CIGR | 04:00 | 04:07 | 04:09 | 52 | 112 | 10 | EXT | Задир. |  | (c)
34114.899 | 0 | -0.021 | -11.285 | -11.306 | -903 | -38 | 87 | 0 |  | 3161 | Нарушение формы кольцевого шва | GWAN |  | 05:35 | 07:55 | 08:15 | 0 | 1980 |  | EXT | Нарушение формы кольцевого шва |  | (c)
34183.717 | 1.188 | 0.923 | -10.202 | -10.467 | -313 | -264 | -203 | 92 | 923 | 3167 |  | GOUG | GENE | 03:53 | 04:01 | 04:11 | 361 | 221 | 6 | EXT | Зона задиров. |  | (c)
34185.638 | 3.109 | 3.08 | -8.281 | -8.31 | 1097 | 1165 | 1142 | 1097 | 3080 | 3167 |  | CORR | CIGR | 07:41 | 07:52 | 07:48 | 31 | 90 | 14 | EXT |  | 0.89 | (c)
34224.521 | 7.302 | 7.279 | -3.988 | -4.011 | -2229 | -2166 | -2177 | 2125 | 3985 | 3170 |  | CORR | CIGR | 07:33 | 07:43 | 07:41 | 26 | 104 | 11 | EXT |  | 0.89 | (c)
34269.516 | 6.792 | 4.916 | -3.933 | -5.809 | 434 | 435 | 883 | 434 | 3532 | 3174 |  | GOUG | GENE | 08:29 | 08:29 | 09:42 | 2277 | 897 | 8 | EXT | Зона задиров. |  | (c)
34271.267 | 8.543 | 8.508 | -2.182 | -2.217 | 60 | 133 | 242 | 60 | 2161 | 3174 |  | CORR | CIGR | 07:29 | 07:41 | 07:58 | 56 | 364 | 10 | EXT |  | 0.89 | (c)
34273.506 | 0.057 | 0.024 | -11.443 | -11.476 | 1665 | 1736 | 2125 | 1665 | 24 | 3175 |  | CORR | GENE | 02:04 | 02:15 | 03:18 | 124 | 921 | 10 | EXT |  | 0.9 | (c)
34273.517 | 0.068 | 0.02 | -11.432 | -11.48 | 627 | 673 | 871 | 627 | 20 | 3175 |  | CORR | GENE | 11:16 | 11:24 | 11:55 | 131 | 488 | 11 | EXT |  | 0.9 | (c)
34294.947 | 9.998 | 9.897 | -1.692 | -1.793 | 221 | 230 | 349 | 221 | 1673 | 3176 |  | GOUG | GENE | 00:04 | 00:05 | 00:24 | 120 | 256 | 10 | EXT | Задир. |  | (c)
34308.284 | 0 | -0.053 | -10.795 | -10.848 | 156 | 258 | 278 | 156 |  | 3178а | Нарушение формы кольцевого шва | GWAN |  | 01:29 | 01:45 | 01:48 | 0 | 244 |  | EXT | Нарушение формы кольцевого шва |  | (c)
34316.754 | 8.47 | 8.446 | -2.325 | -2.349 | 1388 | 1491 | 1507 | 1388 | 2302 | 3178а |  | CORR | CIGR | 04:47 | 05:04 | 05:07 | 47 | 238 | 12 | EXT |  | 0.89 | (c)
34319.079 | 0 | 0 | -11.205 | -11.205 | 908 | 1135 | 1179 | 908 | 0 | 3179а | Смещение кромок | GWAN |  | 03:03 | 03:39 | 03:46 | 0 | 541 | 18 | EXT | Смещение кромок Наружу Величина смещения - 3.4 мм. |  | (c)
34334.58 | 4.296 | 2.031 | -6.434 | -8.699 | 137 | 316 | 265 | 137 | 2031 | 3180а |  | GOUG | GENE | 09:03 | 09:32 | 09:24 | 3069 | 256 | 7 | EXT | Зона задиров. |  | (c)
34341.056 | 0.042 | 0.017 | -11.303 | -11.328 | 528 | 1769 | 1724 | 528 | 17 | 3180б |  | CORR | GENE | 08:40 | 00:01 | 11:53 | 135 | 2391 | 15 | EXT |  | 0.9 | (c)
34494.551 | 7.695 | 7.678 | -3.593 | -3.61 | -777 | -629 | -688 | 599 | 3581 | 3193а |  | CORR | CIGR | 05:43 | 06:06 | 05:57 | 29 | 178 | 10 | EXT |  | 0.89 | (c)
34555.094 | 0 | 0 | -11.681 | -11.681 | -1791 | -1351 | -1509 | 1226 | 0 | 3199а | Смещение кромок | GWAN |  | 05:32 | 06:43 | 06:17 | 0 | 565 | 23 | EXT | Смещение кромок Наружу Величина смещения - 4.3 мм. |  | (c)
34561.655 | 6.561 | 6.346 | -5.12 | -5.335 | -1357 | -1158 | -1193 | 1028 | 4727 | 3199а |  | GOUG | GENE | 06:42 | 07:14 | 07:08 | 608 | 329 | 7 | EXT | Зона задиров. |  | (c)
34589.962 | 0.444 | 0.427 | -10.915 | -10.932 | 2126 | 2185 | 2164 | 2126 | 427 | 3202а |  | CORR | CIGR | 05:57 | 06:06 | 06:03 | 19 | 75 | 12 | EXT |  | 0.89 | (c)
34647.464 | 1.885 | 1.741 | -9.53 | -9.674 | 1140 | 1179 | 1231 | 1140 | 1741 | 3207а |  | GOUG | GENE | 10:54 | 11:00 | 11:09 | 147 | 182 | 6 | EXT | Задир. |  | (c)
34668.57 | 0 | -0.027 | -7.764 | -7.791 | -856 | -770 | -763 | 670 |  | 3209а | Нарушение формы кольцевого шва | GWAN |  | 05:19 | 05:33 | 05:34 | 0 | 186 |  | EXT | Нарушение формы кольцевого шва |  | (c)
34668.57 | 0 | -0.01 | -7.764 | -7.774 | -532 | -307 | -106 | 0 |  | 3209а | Нарушение формы кольцевого шва | GWAN |  | 06:11 | 06:47 | 07:20 | 0 | 852 |  | EXT | Нарушение формы кольцевого шва |  | (c)
34668.57 | 0 | -0.043 | -7.764 | -7.807 | 1098 | 1487 | 1499 | 1098 |  | 3209а | Нарушение формы кольцевого шва | GWAN |  | 10:34 | 11:37 | 11:39 | 0 | 802 |  | EXT | Нарушение формы кольцевого шва |  | (c)
34671.936 | 3.366 | 3.366 | -4.398 | -4.398 | 182 | 300 | 345 | 182 | 3366 | 3209а |  | GOUG | GENE | 08:06 | 08:25 | 08:33 | 566 | 325 | 8 | EXT | Зона задиров. |  | (c)
34673.507 | 4.937 | 4.909 | -2.827 | -2.855 | -380 | -267 | -235 | 90 | 2820 | 3209а |  | CORR | CIGR | 06:36 | 06:54 | 06:59 | 35 | 290 | 11 | EXT |  | 0.89 | (c)
34676.604 | 0.27 | 0.196 | -11.371 | -11.445 | -1516 | -1437 | -1281 | 1047 | 196 | 3210а |  | GOUG | GENE | 07:58 | 08:11 | 08:36 | 317 | 469 | 9 | EXT | Зона задиров. |  | (c)
34696.292 | 8.317 | 8.309 | -2.857 | -2.865 | -1167 | -1164 | -1052 | 937 | 2791 | 3211а |  | GOUG | GENE | 01:20 | 01:20 | 01:38 | 74 | 230 | 5 | EXT | Задир. |  | (c)
34699.149 | 0 | -0.021 | -11.244 | -11.265 | -1999 | -1674 | -1799 | 1600 |  | 3212а | Нарушение формы кольцевого шва | GWAN |  | 02:47 | 03:40 | 03:19 | 0 | 399 |  | EXT | Нарушение формы кольцевого шва |  | (c)
34699.149 | 0 | 0 | -11.244 | -11.244 | -1325 | -1217 | -1101 | 878 | 0 | 3212а | Смещение кромок | GWAN |  | 04:36 | 04:53 | 05:12 | 0 | 447 | 23 | EXT | Смещение кромок Наружу Величина смещения - 4.3 мм. |  | (c)
34705.647 | 6.498 | 3.824 | -4.746 | -7.42 | 309 | 311 | 475 | 309 | 3309 | 3212а |  | GOUG | GENE | 08:59 | 08:60 | 09:26 | 4111 | 332 | 8 | EXT | Зона задиров. |  | (c)
34717.935 | 7.542 | 3.353 | -4.064 | -8.253 | 1892 | 2123 | 2107 | 1892 | 3353 | 3213а |  | GOUG | GENE | 08:50 | 09:27 | 09:25 | 4326 | 431 | 8 | EXT | Зона задиров. |  | (c)
34721.616 | 11.223 | 9 | -0.383 | -2.606 | 1952 | 2219 | 2181 | 1952 | 382 | 3213а |  | GOUG | GENE | 08:60 | 09:43 | 09:37 | 2224 | 458 | 7 | EXT | Зона задиров. |  | (c)
34723.561 | 1.562 | 1.118 | -9.919 | -10.363 | 742 | 800 | 916 | 742 | 1118 | 3214а |  | GOUG | GENE | 08:51 | 09:01 | 09:19 | 2410 | 348 | 10 | EXT | Зона задиров. |  | (c)
34735.535 | 2.055 | 1.883 | -9.566 | -9.738 | 334 | 388 | 428 | 334 | 1883 | 3215а |  | GOUG | GENE | 04:15 | 04:24 | 04:30 | 233 | 189 | 11 | EXT | Зона задиров. |  | (c)
34735.876 | 2.396 | 1.95 | -9.225 | -9.671 | 2033 | 2195 | 2196 | 2033 | 1950 | 3215а |  | GOUG | GENE | 08:49 | 09:15 | 09:15 | 515 | 326 | 7 | EXT | Зона задиров. |  | (c)
34735.964 | 2.484 | 2.44 | -9.137 | -9.181 | 348 | 400 | 412 | 348 | 2440 | 3215а |  | GOUG | GENE | 04:17 | 04:25 | 04:27 | 75 | 128 | 9 | EXT | Зона задиров. |  | (c)
34741.935 | 8.455 | 8.439 | -3.166 | -3.182 | 375 | 400 | 397 | 375 | 3148 | 3215а |  | GOUG | PITT | 04:21 | 04:25 | 04:25 | 34 | 45 | 10 | EXT | Задир. |  | (c)
34742.05 | 8.57 | 8.548 | -3.051 | -3.073 | 518 | 549 | 552 | 518 | 3030 | 3215а |  | GOUG | PITT | 04:44 | 04:49 | 04:50 | 43 | 68 | 9 | EXT | Задир. |  | (c)
34745.681 | 0.58 | 0.164 | -10.604 | -11.02 | 943 | 1125 | 1163 | 943 | 164 | 3216а |  | GOUG | GENE | 08:59 | 09:29 | 09:35 | 627 | 441 | 7 | EXT | Зона задиров. |  | (c)
34747.453 | 2.352 | 1.858 | -8.832 | -9.326 | -1547 | -1496 | -1362 | 1177 | 1858 | 3216а |  | GOUG | GENE | 02:18 | 02:26 | 02:48 | 679 | 370 | 9 | EXT | Зона задиров. |  | (c)
34747.752 | 2.651 | 2.17 | -8.533 | -9.014 | 969 | 1047 | 1067 | 969 | 2170 | 3216а |  | GOUG | GENE | 09:04 | 09:16 | 09:20 | 1479 | 195 | 7 | EXT | Зона задиров. |  | (c)
34750.934 | 5.833 | 4.186 | -5.351 | -6.998 | 894 | 1056 | 1095 | 894 | 4186 | 3216а |  | GOUG | GENE | 08:52 | 09:18 | 09:24 | 1954 | 401 | 9 | EXT | Зона задиров. |  | (c)
34821.377 | 8.162 | 8.034 | -3.434 | -3.562 | 978 | 1324 | 1151 | 978 | 3260 | 3222а |  | GOUG | GENE | 10:32 | 11:27 | 10:60 | 302 | 345 | 8 | EXT | Задир. |  | (c)
34836.392 | 0 | -0.019 | -11.692 | -11.711 | -2024 | -1726 | -1526 | 1028 |  | 3224а | Нарушение формы кольцевого шва | GWAN |  | 06:54 | 07:42 | 08:15 | 0 | 996 |  | EXT | Нарушение формы кольцевого шва |  | (c)
34844.993 | 8.601 | 8.346 | -3.091 | -3.346 | 1025 | 1285 | 1205 | 1025 | 2533 | 3224а |  | GOUG | GENE | 03:06 | 03:48 | 03:35 | 813 | 359 | 6 | EXT | Зона задиров. |  | (c)
34859.157 | 0 | -0.029 | -9.283 | -9.312 | -1264 | -646 | -734 | 205 |  | 3226а | Нарушение формы кольцевого шва | GWAN |  | 08:27 | 10:07 | 09:52 | 0 | 1059 |  | EXT | Нарушение формы кольцевого шва |  | (c)
34862.411 | 3.254 | 3.244 | -6.029 | -6.039 | -1159 | -1086 | -1095 | 1032 | 3244 | 3226а |  | CORR | CIGR | 08:44 | 08:56 | 08:54 | 31 | 127 | 12 | EXT |  | 0.89 | (c)
34865.883 | 6.726 | 6.707 | -2.557 | -2.576 | -1134 | -1071 | -1080 | 1026 | 2541 | 3226а |  | CORR | CIGR | 08:48 | 08:58 | 08:57 | 35 | 108 | 10 | EXT |  | 0.89 | (c)
34868.44 | 0 | -0.024 | -11.294 | -11.318 | -2036 | -1156 | -1513 | 991 |  | 3227а | Нарушение формы кольцевого шва | GWAN |  | 02:55 | 05:17 | 04:19 | 0 | 1045 |  | EXT | Нарушение формы кольцевого шва |  | (c)
34924.71 | 11.073 | 11.029 | -0.02 | -0.064 | -689 | -599 | -132 | 0 | 6 | 3231а |  | CORR | GENE | 05:44 | 05:58 | 07:14 | 58 | 1113 | 11 | EXT |  | 0.89 | (c)
34924.73 | 0 | 0 | -11.284 | -11.284 | 650 | 833 | 827 | 650 | 0 | 3232а | Смещение кромок | GWAN |  | 03:09 | 03:39 | 03:38 | 0 | 356 | 22 | EXT | Смещение кромок Наружу Величина смещения - 4.1 мм. |  | (c)
34924.73 | 0 | 0 | -11.284 | -11.284 | 2163 | -1919 | -2021 | 1743 | 0 | 3232а | Смещение кромок | GWAN |  | 07:13 | 08:14 | 07:58 | 0 | 555 | 20 | EXT | Смещение кромок Наружу Величина смещения - 3.8 мм. |  | (c)
34928.744 | 4.014 | 3.626 | -7.27 | -7.658 | 1296 | 1524 | 1516 | 1296 | 3626 | 3232а |  | GOUG | GENE | 04:53 | 05:30 | 05:29 | 1511 | 440 | 9 | EXT | Зона задиров. |  | (c)
34933.587 | 8.857 | 8.429 | -2.427 | -2.855 | 1538 | 1606 | 1591 | 1538 | 2373 | 3232а |  | GOUG | GENE | 05:32 | 05:43 | 05:41 | 482 | 106 | 9 | EXT | Зона задиров. |  | (c)
34934.44 | 9.71 | 9.653 | -1.574 | -1.631 | 1558 | 1604 | 1632 | 1558 | 1532 | 3232а |  | GOUG | GENE | 05:36 | 05:43 | 05:48 | 99 | 147 | 10 | EXT | Задир. |  | (c)
34937.845 | 1.831 | 1.559 | -9.433 | -9.705 | -269 | 232 | 19 | 0 | 1559 | 3233а |  | GOUG | GENE | 04:38 | 05:59 | 05:25 | 340 | 576 | 8 | EXT | Задир. |  | (c)
34938.331 | 2.317 | 2.11 | -8.947 | -9.154 | -162 | 205 | 56 | 0 | 2110 | 3233а |  | GOUG | GENE | 04:55 | 05:54 | 05:30 | 241 | 436 | 10 | EXT | Задир. |  | (c)
34940.431 | 4.417 | 4.065 | -6.847 | -7.199 | -272 | -83 | -149 | 25 | 4065 | 3233а |  | GOUG | GENE | 04:37 | 05:08 | 04:57 | 986 | 247 | 7 | EXT | Зона задиров. |  | (c)
34940.769 | 4.755 | 4.744 | -6.509 | -6.52 | 111 | 167 | 175 | 111 | 4744 | 3233а |  | CORR | CIGR | 05:39 | 05:48 | 05:50 | 40 | 129 | 12 | EXT |  | 0.89 | (c)
34941.851 | 5.837 | 5.559 | -5.427 | -5.705 | -596 | -363 | -327 | 57 | 4787 | 3233а |  | GOUG | GENE | 03:45 | 04:23 | 04:29 | 918 | 540 | 10 | EXT | Зона задиров. |  | (c)
34948.478 | 1.2 | 1.155 | -9.908 | -9.953 | 159 | 505 | 432 | 159 | 1155 | 3234а |  | GOUG | GENE | 04:34 | 05:30 | 05:18 | 220 | 546 | 10 | EXT | Зона задиров. |  | (c)
34951.316 | 4.038 | 3.627 | -7.07 | -7.481 | 29 | 228 | 236 | 29 | 3627 | 3234а |  | GOUG | GENE | 04:13 | 04:45 | 04:47 | 683 | 414 | 6 | EXT | Зона задиров. |  | (c)
34955.557 | 8.279 | 8.212 | -2.829 | -2.896 | -960 | -855 | -818 | 677 | 2828 | 3234а |  | GOUG | GENE | 01:34 | 01:50 | 01:56 | 68 | 283 | 6 | EXT | Задир. |  | (c)
34971.35 | 1.408 | 1.377 | -9.786 | -9.817 | 2098 | 2133 | 2133 | 2098 | 1377 | 3236а |  | ARTD | PITT | 03:01 | 03:07 | 03:07 | 54 | 69 |  | EXT | Наплавка. |  | (c)
35008.38 | 4.207 | 4.19 | -7.475 | -7.492 | 1067 | 1248 | 1181 | 1067 | 4190 | 3239а |  | CORR | CIGR | 07:44 | 08:13 | 08:02 | 44 | 227 | 10 | EXT |  | 0.89 | (c)
35017.113 | 1.258 | 0.985 | -10.102 | -10.375 | -1928 | -1758 | -1717 | 1505 | 985 | 3240а |  | GOUG | GENE | 00:34 | 01:02 | 01:08 | 597 | 423 | 10 | EXT | Зона задиров. |  | (c)
35018.419 | 2.564 | 2.516 | -8.796 | -8.844 | 776 | 854 | 1079 | 776 | 2516 | 3240а |  | GOUG | GENE | 07:51 | 08:03 | 08:40 | 576 | 608 | 10 | EXT | Зона задиров. |  | (c)
35018.785 | 2.93 | 2.857 | -8.43 | -8.503 | -882 | -427 | -601 | 321 | 2857 | 3240а |  | GOUG | GENE | 03:23 | 04:37 | 04:09 | 496 | 561 | 8 | EXT | Зона задиров. |  | (c)
35027.164 | 11.309 | 11.262 | -0.051 | -0.098 | -2175 | -2092 | -2111 | 2046 | 35 | 3240а |  | ARTD | GENE | 11:55 | 00:08 | 12:05 | 63 | 129 |  | EXT | Эквивалент потери металла 14%. |  | (c)
35029.257 | 0 | 0 | -9.519 | -9.519 | 801 | 1065 | 1042 | 801 | 0 | 3242б | Смещение кромок | GWAN |  | 04:57 | 05:40 | 05:36 | 0 | 483 | 18 | EXT | Смещение кромок Наружу Величина смещения - 3.5 мм. |  | (c)
35031.822 | 2.565 | 2.463 | -6.954 | -7.056 | 745 | 874 | 853 | 745 | 2463 | 3242б |  | GOUG | GENE | 04:48 | 05:09 | 05:05 | 163 | 216 | 6 | EXT | Задир. |  | (c)
35034.518 | 5.261 | 5.237 | -4.258 | -4.282 | 600 | 639 | 636 | 600 | 4234 | 3242б |  | ARTD | PITT | 04:24 | 04:31 | 04:30 | 48 | 73 |  | EXT | Наплавка. |  | (c)
35046.042 | 7.266 | 7.189 | -3.958 | -4.035 | 2040 | -2199 | 2173 | 2040 | 3941 | 3243а |  | CORR | GENE | 07:35 | 08:11 | 07:57 | 94 | 265 | 10 | EXT |  | 0.89 | (c)
35046.238 | 7.462 | 7.411 | -3.762 | -3.813 | 2023 | 2129 | 2159 | 2023 | 3750 | 3243а |  | CORR | GENE | 07:33 | 07:50 | 07:55 | 63 | 272 | 10 | EXT |  | 0.89 | (c)
35063.322 | 2.133 | 2.096 | -9.468 | -9.505 | 1283 | 1376 | 1473 | 1283 | 2096 | 3245а |  | CORR | CIGR | 04:52 | 05:07 | 05:23 | 37 | 380 | 10 | EXT |  | 0.89 | (c)
35084.482 | 0 | -0.027 | -11.641 | -11.668 | 1932 | -1826 | -1749 | 969 |  | 3247а | Нарушение формы кольцевого шва | GWAN |  | 11:18 | 01:11 | 13:24 | 0 | 1561 |  | EXT | Нарушение формы кольцевого шва |  | (c)
35084.482 | 0 | 0 | -11.641 | -11.641 | -319 | 144 | 22 | 0 | 0 | 3247а | Смещение кромок | GWAN |  | 05:14 | 06:29 | 06:09 | 0 | 682 | 21 | EXT | Смещение кромок Наружу Величина смещения - 4 мм. |  | (c)
35107.447 | 11.324 | 11.301 | -0.338 | -0.361 | -1024 | -904 | -906 | 788 | 296 | 3248а |  | CORR | GENE | 07:52 | 08:12 | 08:12 | 65 | 236 | 11 | EXT |  | 0.89 | (c)
35107.71 | 11.587 | 11.575 | -0.075 | -0.087 | -991 | -925 | -908 | 824 | 65 | 3248а |  | CORR | CIGR | 07:58 | 08:08 | 08:11 | 22 | 167 | 11 | EXT |  | 0.89 | (c)
35108.83 | 1.045 | 1.04 | -10.149 | -10.154 | -1691 | -1514 | -1573 | 1456 | 1040 | 3249а |  | CORR | CIGR | 07:34 | 08:03 | 07:53 | 39 | 235 | 15 | EXT |  | 0.89 | (c)
35108.851 | 1.066 | 1.052 | -10.128 | -10.142 | -915 | -774 | -800 | 685 | 1052 | 3249а |  | CORR | CIGR | 09:39 | 10:02 | 09:58 | 41 | 230 | 12 | EXT |  | 0.89 | (c)
35108.98 | 1.195 | 1.18 | -9.999 | -10.014 | -1547 | -1460 | -1465 | 1384 | 1180 | 3249а |  | CORR | CIGR | 07:57 | 08:11 | 08:11 | 37 | 163 | 10 | EXT |  | 0.89 | (c)
35109.044 | 1.259 | 1.244 | -9.935 | -9.95 | -1887 | -1740 | -1765 | 1644 | 1244 | 3249а |  | CORR | CIGR | 07:03 | 07:26 | 07:22 | 29 | 243 | 9 | EXT |  | 0.89 | (c)
35155.483 | 2.429 | 2.415 | -8.971 | -8.985 | 1970 | 2024 | 2028 | 1970 | 2415 | 3253а |  | CORR | CIGR | 03:53 | 04:01 | 04:02 | 27 | 116 | 12 | EXT |  | 0.89 | (c)
35155.901 | 2.847 | 2.82 | -8.553 | -8.58 | 1878 | 1948 | 1955 | 1878 | 2820 | 3253а |  | CORR | CIGR | 03:38 | 03:49 | 03:50 | 42 | 154 | 11 | EXT |  | 0.89 | (c)
35170.446 | 5.992 | 5.959 | -5.368 | -5.401 | -719 | -690 | -672 | 626 | 5362 | 3254а |  | CORR | CIGR | 03:59 | 04:03 | 04:06 | 39 | 93 | 11 | EXT |  | 0.89 | (c)
35214.679 | 8.713 | 8.696 | -1.415 | -1.432 | 1091 | 1163 | 1197 | 1091 | 1394 | 3258а |  | CORR | CIGR | 00:57 | 01:09 | 01:14 | 38 | 213 | 10 | EXT |  | 0.89 | (c)
35223.144 | 7.05 | 7.01 | -4.084 | -4.124 | 1362 | 1388 | 1415 | 1362 | 4065 | 3259а |  | CORR | GENE | 03:23 | 03:27 | 03:32 | 59 | 106 | 12 | EXT |  | 0.89 | (c)
35227.228 | 0 | -0.018 | -11.37 | -11.388 | 949 | 1238 | 1217 | 949 |  | 3260а | Нарушение формы кольцевого шва | GWAN |  | 03:49 | 04:35 | 04:32 | 0 | 536 |  | EXT | Нарушение формы кольцевого шва |  | (c)
35227.228 | 0 | -0.017 | -11.37 | -11.387 | 1788 | 2003 | 2059 | 1788 |  | 3260а | Нарушение формы кольцевого шва | GWAN |  | 06:04 | 06:39 | 06:48 | 0 | 541 |  | EXT | Нарушение формы кольцевого шва |  | (c)
35263.181 | 1.511 | 1.5 | -9.854 | -9.865 | 1376 | 1415 | 1445 | 1376 | 1500 | 3263а |  | CORR | GENE | 10:56 | 11:03 | 11:07 | 93 | 137 | 10 | EXT |  | 0.89 | (c)
35274.464 | 1.429 | 1.429 | -9.996 | -9.996 | -1144 | -700 | -907 | 669 | 1429 | 3264а |  | GOUG | GENE | 09:59 | 11:10 | 10:37 | 648 | 475 | 8 | EXT | Зона задиров. |  | (c)
35284.379 | 11.344 | 11.322 | -0.081 | -0.103 | 796 | 873 | 893 | 796 | 61 | 3264а |  | CORR | CIGR | 03:12 | 03:24 | 03:27 | 42 | 193 | 11 | EXT |  | 0.89 | (c)
35295.674 | 0 | -0.017 | -10.847 | -10.864 | 589 | 943 | 1280 | 589 |  | 3266а | Нарушение формы кольцевого шва | GWAN |  | 05:44 | 06:41 | 07:35 | 0 | 1381 |  | EXT | Нарушение формы кольцевого шва |  | (c)
35317.79 | 0 | -0.027 | -11.204 | -11.231 | 2066 | -1418 | -1828 | 1260 |  | 3268а | Нарушение формы кольцевого шва | GWAN |  | 10:32 | 01:09 | 12:03 | 0 | 1135 |  | EXT | Нарушение формы кольцевого шва |  | (c)
35317.79 | 0 | 0 | -11.204 | -11.204 | 853 | 1193 | 1127 | 853 | 0 | 3268а | Смещение кромок | GWAN |  | 07:16 | 08:11 | 08:00 | 0 | 548 | 18 | EXT | Смещение кромок Наружу Величина смещения - 3.4 мм. |  | (c)
35328.994 | 0 | -0.034 | -11.45 | -11.484 | -1991 | -1560 | -1454 | 917 |  | 3269а | Нарушение формы кольцевого шва | GWAN |  | 06:51 | 08:01 | 08:18 | 0 | 1074 |  | EXT | Нарушение формы кольцевого шва |  | (c)
35330.559 | 1.565 | 1.159 | -9.885 | -10.291 | 1010 | 1032 | 1197 | 1010 | 1159 | 3269а |  | GOUG | GENE | 02:55 | 02:59 | 03:26 | 565 | 374 | 8 | EXT | Зона задиров. |  | (c)
35331.138 | 2.144 | 2.076 | -9.306 | -9.374 | 1744 | 1806 | 1805 | 1744 | 2076 | 3269а |  | DENT | GENE | 04:54 | 05:04 | 05:04 | 136 | 121 | 1.1 | N/A | Глубина вмятины: 15 мм (1,1%). Линейка: 14 см в (208 см; 05:04 ч:мин) |  | (c)
35360.975 | 9.232 | 9.22 | -0.061 | -0.073 | 1764 | 1861 | 1845 | 1764 | 42 | 3271а |  | CORR | CIGR | 08:37 | 08:53 | 08:50 | 31 | 162 | 14 | EXT |  | 0.89 | (c)
35361.036 | 0 | -0.032 | -11.4 | -11.432 | -380 | 23 | 72 | 0 |  | 3272а | Нарушение формы кольцевого шва | GWAN |  | 07:28 | 08:33 | 08:41 | 0 | 904 |  | EXT | Нарушение формы кольцевого шва |  | (c)
35372.436 | 0 | -0.024 | -11.687 | -11.711 | -323 | 293 | 135 | 0 |  | 3273а | Нарушение формы кольцевого шва | GWAN |  | 00:27 | 02:06 | 01:41 | 0 | 916 |  | EXT | Нарушение формы кольцевого шва |  | (c)
35380.514 | 8.078 | 8.065 | -3.609 | -3.622 | -1568 | -1520 | -1515 | 1463 | 3590 | 3273а |  | CORR | CIGR | 09:06 | 09:13 | 09:14 | 32 | 105 | 10 | EXT |  | 0.89 | (c)
35384.123 | 0 | 0 | -11.4 | -11.4 | -933 | -544 | -682 | 432 | 0 | 3274а | Смещение кромок | GWAN |  | 03:42 | 04:45 | 04:22 | 0 | 501 | 19 | EXT | Смещение кромок Наружу Величина смещения - 3.6 мм. |  | (c)
35433.025 | 10.593 | 10.58 | -1.089 | -1.102 | -522 | -277 | -355 | 188 | 1063 | 3278б |  | CORR | CIGR | 01:47 | 02:26 | 02:14 | 39 | 334 | 11 | EXT |  | 0.89 | (c)
35433.466 | 11.034 | 11.021 | -0.648 | -0.661 | -152 | -13 | -58 | 0 | 634 | 3278б |  | CORR | CIGR | 02:47 | 03:09 | 03:02 | 27 | 187 | 10 | EXT |  | 0.89 | (c)
35528.582 | 3.454 | 3.307 | -7.493 | -7.64 | 1306 | 1439 | 1442 | 1306 | 3307 | 3287а |  | GOUG | GENE | 03:18 | 03:40 | 03:40 | 333 | 272 | 6 | EXT | Задир. |  | (c)
35536.075 | 0 | 0 | -10.822 | -10.822 | 1730 | 1800 | 1876 | 1730 | 0 | 3288а | Непровар / утяжина | GWAN |  | 05:33 | 05:44 | 05:56 | 0 | 292 | 13 | INT | Непровар / утяжина |  | (c)
35546.897 | 0 | -0.037 | -11.445 | -11.482 | -2219 | -1783 | -1782 | 1344 |  | 3289а | Нарушение формы кольцевого шва | GWAN |  | 01:42 | 02:53 | 02:53 | 0 | 876 |  | EXT | Нарушение формы кольцевого шва |  | (c)
35626.622 | 0 | -0.033 | -11.4 | -11.433 | -1319 | 399 | 8 | 1319 |  | 3296а | Нарушение формы кольцевого шва | GWAN |  | 08:45 | 01:23 | 12:20 | 0 | 2654 |  | EXT | Нарушение формы кольцевого шва |  | (c)
35663.145 | 2.941 | 2.916 | -8.534 | -8.559 | 1186 | 1272 | 1285 | 1186 | 2916 | 3299а |  | GOUG | GENE | 07:47 | 08:01 | 08:04 | 83 | 199 | 9 | EXT | Задир. |  | (c)
35705.814 | 0 | 0 | -11.41 | -11.41 | 1287 | 1578 | 1525 | 1287 | 0 | 3303а | Смещение кромок | GWAN |  | 03:42 | 04:28 | 04:20 | 0 | 476 | 20 | EXT | Смещение кромок Наружу Величина смещения - 3.8 мм. |  | (c)
35717.224 | 0 | 0 | -11.179 | -11.179 | 1704 | 1945 | 1944 | 1704 | 0 | 3304а | Смещение кромок | GWAN |  | 03:16 | 03:55 | 03:55 | 0 | 480 | 18 | EXT | Смещение кромок Наружу Величина смещения - 3.3 мм. |  | (c)
35717.224 | 0 | 0 | -11.179 | -11.179 | -1464 | -1164 | -1068 | 672 | 0 | 3304а | Смещение кромок | GWAN |  | 06:45 | 07:33 | 07:49 | 0 | 791 | 23 | EXT | Смещение кромок Наружу Величина смещения - 4.4 мм. |  | (c)
35739.723 | 0 | 0 | -11.651 | -11.651 | -117 | -40 | 38 | 0 | 0 | 3306а | Смещение кромок | GWAN |  | 06:23 | 06:35 | 06:48 | 0 | 310 | 21 | EXT | Смещение кромок Наружу Величина смещения - 4 мм. |  | (c)
35739.723 | 0 | -0.03 | -11.651 | -11.681 | 462 | 594 | 603 | 462 |  | 3306а | Нарушение формы кольцевого шва | GWAN |  | 07:56 | 08:18 | 08:19 | 0 | 283 |  | EXT | Нарушение формы кольцевого шва |  | (c)
35762.98 | 0 | -0.028 | -11.491 | -11.519 | -1837 | -1023 | -1089 | 342 |  | 3308а | Нарушение формы кольцевого шва | GWAN |  | 00:48 | 02:59 | 02:48 | 0 | 1494 |  | EXT | Нарушение формы кольцевого шва |  | (c)
35762.98 | 0 | -0.018 | -11.491 | -11.509 | 287 | 1492 | 1061 | 287 |  | 3308а | Нарушение формы кольцевого шва | GWAN |  | 06:30 | 09:45 | 08:35 | 0 | 1548 |  | EXT | Нарушение формы кольцевого шва |  | (c)
35796.944 | 0 | 0 | -11.164 | -11.164 | -2105 | -1847 | -1738 | 1371 | 0 | 3311а | Смещение кромок | GWAN |  | 02:48 | 03:29 | 03:47 | 0 | 734 | 21 | EXT | Смещение кромок Наружу Величина смещения - 3.9 мм. |  | (c)
35841.891 | 0 | 0 | -11.692 | -11.692 | -555 | -251 | -347 | 139 | 0 | 3315а | Смещение кромок | GWAN |  | 03:42 | 04:31 | 04:16 | 0 | 415 | 19 | EXT | Смещение кромок Наружу Величина смещения - 3.6 мм. |  | (c)
35853.583 | 0 | -0.028 | -11.662 | -11.69 | 657 | -1957 | 1880 | 657 |  | 3316а | Нарушение формы кольцевого шва | GWAN |  | 09:33 | 02:31 | 12:50 | 0 | 2446 |  | EXT | Нарушение формы кольцевого шва |  | (c)
35896.197 | 7.951 | 7.926 | -3.545 | -3.57 | 883 | 930 | 918 | 883 | 3512 | 3319а |  | ARTD | GENE | 10:21 | 10:29 | 10:27 | 58 | 69 |  | EXT | Наплавка. |  | (c)
35897.012 | 8.766 | 8.727 | -2.73 | -2.769 | 841 | 891 | 892 | 841 | 2707 | 3319а |  | ARTD | GENE | 10:14 | 10:22 | 10:22 | 62 | 102 |  | EXT | Наплавка. |  | (c)
35946.289 | 1.461 | 1.358 | -9.597 | -9.7 | 82 | 252 | 292 | 82 | 1358 | 3324а |  | CORR | GENE | 05:05 | 05:33 | 05:39 | 198 | 420 | 10 | EXT |  | 0.9 | (c)
35948.939 | 4.111 | 4.094 | -6.947 | -6.964 | 1458 | 1493 | 1483 | 1458 | 4094 | 3324а |  | GOUG | PITT | 08:48 | 08:53 | 08:52 | 34 | 50 | 10 | EXT | Задир. |  | (c)
35957.816 | 1.93 | 0.663 | -9.103 | -10.37 | 230 | 285 | 373 | 230 | 663 | 3325а |  | GOUG | GENE | 09:16 | 09:24 | 09:39 | 1372 | 287 | 7 | EXT | Зона задиров. |  | (c)
35959.589 | 3.703 | 3.703 | -7.33 | -7.33 | -355 | -215 | -246 | 137 | 3703 | 3325а |  | GOUG | CIGR | 07:41 | 08:04 | 07:59 | 51 | 218 | 6 | EXT | Задир. |  | (c)
36000.289 | 0.039 | 0.023 | -11.457 | -11.473 | -552 | -317 | 164 | 0 | 23 | 3329а |  | CORR | GENE | 01:23 | 02:01 | 03:18 | 131 | 1433 | 10 | EXT |  | 0.9 | (c)
36011.731 | 11.481 | 11.426 | -0.015 | -0.07 | 710 | 1429 | 1201 | 710 | 12 | 3329а |  | CORR | GENE | 04:47 | 06:43 | 06:06 | 58 | 982 | 14 | EXT |  | 0.89 | (c)
36025.791 | 3.203 | 3.178 | -7.855 | -7.88 | -755 | -467 | -515 | 274 | 3178 | 3331а |  | CORR | GENE | 03:54 | 04:41 | 04:33 | 58 | 481 | 10 | EXT | Аномалия находится на отводе. | 0.89 | (c)
36027.01 | 4.422 | 4.381 | -6.636 | -6.677 | -740 | -314 | -451 | 162 | 4381 | 3331а |  | CORR | GENE | 03:57 | 05:05 | 04:43 | 63 | 578 | 10 | EXT | Аномалия находится на отводе. | 0.89 | (c)
36033.245 | 10.657 | 10.549 | -0.401 | -0.509 | -985 | -496 | -541 | 97 | 367 | 3331а |  | CORR | GENE | 03:17 | 04:36 | 04:29 | 142 | 888 | 10 | EXT | Аномалия находится на отводе. | 0.9 | (c)
36052.278 | 7.971 | 7.362 | -2.941 | -3.55 | 744 | 745 | 869 | 744 | 1926 | 3333а |  | GOUG | GENE | 09:43 | 09:43 | 10:03 | 1624 | 248 | 9 | EXT | Зона задиров. |  | (c)
36061.541 | 6.322 | 6.29 | -4.686 | -4.718 | 1649 | 1904 | 1802 | 1649 | 4680 | 3334а |  | CORR | CIGR | 04:54 | 05:35 | 05:19 | 38 | 307 | 10 | EXT |  | 0.89 | (c)
36081.728 | 3.824 | 3.796 | -7.028 | -7.056 | 1041 | 1248 | 1190 | 1041 | 3796 | 3336а |  | CORR | CIGR | 05:51 | 06:25 | 06:15 | 31 | 299 | 10 | EXT |  | 0.89 | (c)
36087.182 | 9.278 | 9.175 | -1.574 | -1.677 | -936 | -754 | -799 | 661 | 1271 | 3336а |  | GOUG | GENE | 00:32 | 01:02 | 00:54 | 406 | 276 | 8 | EXT | Задир. |  | (c)
36132.49 | 10.143 | 10.065 | -0.508 | -0.586 | 79 | 125 | 108 | 79 | 416 | 3339а |  | CORR | GENE | 05:02 | 05:09 | 05:06 | 170 | 57 | 11 | EXT |  | 0.9 | (c)
36138.661 | 5.663 | 5.649 | -5.742 | -5.756 | 1859 | 1921 | 1921 | 1859 | 5649 | 3340а |  | CORR | CIGR | 09:19 | 09:29 | 09:29 | 28 | 123 | 10 | EXT |  | 0.89 | (c)
36166.75 | 0 | 0 | -11.289 | -11.289 | -1153 | -897 | -796 | 439 | 0 | 3343а | Смещение кромок | GWAN |  | 04:46 | 05:27 | 05:43 | 0 | 714 | 21 | EXT | Смещение кромок Наружу Величина смещения - 4 мм. |  | (c)
36213 | 1.102 | 1.05 | -10.338 | -10.39 | -1472 | -1429 | -1432 | 1392 | 1050 | 3347а |  | ARTD | GENE | 06:50 | 06:57 | 06:57 | 96 | 79 |  | EXT | Наплавка. |  | (c)
36246.983 | 0.618 | 0.598 | -11.023 | -11.043 | -1878 | -1409 | -1534 | 1189 | 598 | 3350а |  | CORR | GENE | 04:21 | 05:37 | 05:17 | 70 | 689 | 11 | EXT |  | 0.89 | (c)
36250.638 | 4.273 | 4.243 | -7.368 | -7.398 | 741 | 773 | 760 | 741 | 4243 | 3350а |  | ARTD | PITT | 11:24 | 11:29 | 11:27 | 64 | 38 |  | EXT | Наплавка. |  | (c)
36269.333 | 11.327 | 11.288 | -0.043 | -0.082 | -1747 | -1505 | -1349 | 950 | 25 | 3351а |  | CORR | GENE | 10:09 | 10:48 | 11:14 | 57 | 797 | 10 | EXT |  | 0.89 | (c)
36269.391 | 0.015 | 0.015 | -11.043 | -11.043 | 1822 | 1845 | 2094 | 1822 | 15 | 3352а |  | CORR | CIGR | 09:57 | 10:01 | 10:41 | 37 | 543 | 10 | EXT |  | 0.89 | (c)
36274.529 | 5.153 | 5.086 | -5.905 | -5.972 | 74 | 83 | 85 | 74 | 5086 | 3352а |  | CORR | AXGR | 05:15 | 05:16 | 05:17 | 143 | 22 | 14 | EXT |  | 0.9 | (c)
36286.876 | 0 | -0.017 | -11.591 | -11.608 | -848 | -462 | 79 | 0 |  | 3355а | Нарушение формы кольцевого шва | GWAN |  | 01:07 | 02:09 | 03:36 | 0 | 1854 |  | EXT | Нарушение формы кольцевого шва |  | (c)
36286.876 | 0 | 0 | -11.591 | -11.591 | -896 | -266 | -501 | 106 | 0 | 3355а | Смещение кромок | GWAN |  | 00:59 | 02:41 | 02:03 | 0 | 789 | 20 | EXT | Смещение кромок Наружу Величина смещения - 3.7 мм. |  | (c)
36286.876 | 0 | 0 | -11.591 | -11.591 | 569 | 870 | 889 | 569 | 0 | 3355а | Смещение кромок | GWAN |  | 04:56 | 05:44 | 05:47 | 0 | 640 | 25 | EXT | Смещение кромок Наружу Величина смещения - 4.7 мм. |  | (c)
36299.83 | 0 | -0.033 | -2.846 | -2.879 | -1109 | -813 | -786 | 463 |  | 3356б | Нарушение формы кольцевого шва | GWAN |  | 11:56 | 00:44 | 12:48 | 0 | 646 |  | EXT | Нарушение формы кольцевого шва |  | (c)
36433.563 | 0 | 0 | -11.506 | -11.506 | -1132 | -773 | -890 | 648 | 0 | 3368а | Смещение кромок | GWAN |  | 00:11 | 01:09 | 00:50 | 0 | 485 | 21 | EXT | Смещение кромок Наружу Величина смещения - 3.9 мм. |  | (c)
36433.563 | 0 | -0.01 | -11.506 | -11.516 | 965 | 1283 | 1371 | 965 |  | 3368а | Нарушение формы кольцевого шва | GWAN |  | 05:49 | 06:40 | 06:55 | 0 | 813 |  | EXT | Нарушение формы кольцевого шва |  | (c)
36559.424 | 4.308 | 4.272 | -6.589 | -6.625 | -455 | -455 | -375 | 296 | 4272 | 3379а |  | GOUG | GENE | 08:48 | 08:48 | 09:01 | 77 | 159 | 7 | EXT | Задир. |  | (c)
36573.073 | 7.06 | 7.03 | -3.978 | -4.008 | 52 | 273 | 306 | 52 | 3960 | 3380а |  | CORR | CIGR | 04:47 | 05:22 | 05:28 | 48 | 509 | 13 | EXT |  | 0.89 | (c)
36588.019 | 0 | -0.036 | -11.219 | -11.255 | -2118 | -1605 | -1784 | 1449 |  | 3382а | Нарушение формы кольцевого шва | GWAN |  | 09:11 | 10:33 | 10:05 | 0 | 670 |  | EXT | Нарушение формы кольцевого шва |  | (c)
36640.183 | 7.252 | 7.228 | -3.756 | -3.78 | 1321 | 1515 | 1465 | 1321 | 3744 | 3386а |  | CORR | CIGR | 04:25 | 04:56 | 04:48 | 36 | 288 | 11 | EXT |  | 0.89 | (c)
36640.941 | 8.01 | 7.967 | -2.998 | -3.041 | 1744 | -2140 | 2158 | 1744 | 2953 | 3386а |  | CORR | GENE | 05:33 | 07:06 | 06:40 | 88 | 828 | 10 | EXT |  | 0.89 | (c)
36643.475 | 10.544 | 10.331 | -0.464 | -0.677 | 946 | 1100 | -2211 | 907 | 435 | 3386а |  | CORR | GENE | 03:24 | 03:49 | 06:55 | 242 | 2608 | 10 | EXT |  | 0.91 | (c)
36644.209 | 0.27 | 0.221 | -11.442 | -11.491 | -572 | 429 | 174 | 0 | 221 | 3387а |  | CORR | GENE | 03:58 | 06:40 | 05:58 | 161 | 1492 | 11 | EXT |  | 0.9 | (c)
36644.506 | 0.567 | 0.547 | -11.145 | -11.165 | 1357 | 1470 | 1538 | 1357 | 547 | 3387а |  | CORR | GENE | 09:09 | 09:28 | 09:39 | 60 | 363 | 13 | EXT |  | 0.89 | (c)
36649.153 | 5.214 | 5.189 | -6.498 | -6.523 | -458 | -161 | -239 | 20 | 5189 | 3387а |  | CORR | CIGR | 04:16 | 05:04 | 04:52 | 49 | 438 | 10 | EXT |  | 0.89 | (c)
36652.548 | 8.609 | 8.531 | -3.103 | -3.181 | 794 | 1085 | 1259 | 794 | 3059 | 3387а |  | CORR | GENE | 07:39 | 08:26 | 08:54 | 122 | 931 | 10 | EXT |  | 0.9 | (c)
36662.597 | 6.946 | 6.909 | -4.359 | -4.396 | -1785 | -1548 | -1548 | 1311 | 4351 | 3388а |  | CORR | CIGR | 07:27 | 08:05 | 08:05 | 45 | 474 | 11 | EXT |  | 0.89 | (c)
36672.231 | 5.275 | 5.232 | -6.09 | -6.133 | 799 | 987 | 988 | 799 | 5232 | 3389а |  | CORR | CIGR | 03:39 | 04:09 | 04:10 | 51 | 378 | 10 | EXT |  | 0.89 | (c)
36685.555 | 7.234 | 7.222 | -3.945 | -3.957 | -1204 | -1029 | -1086 | 968 | 3909 | 3390а |  | CORR | CIGR | 09:08 | 09:36 | 09:27 | 48 | 236 | 10 | EXT |  | 0.89 | (c)
36685.99 | 7.669 | 7.653 | -3.51 | -3.526 | -1384 | -1137 | -1169 | 955 | 3473 | 3390а |  | CORR | CIGR | 08:39 | 09:19 | 09:14 | 53 | 429 | 11 | EXT |  | 0.89 | (c)
36686.405 | 8.084 | 8.071 | -3.095 | -3.108 | -1277 | -1179 | -1127 | 977 | 3059 | 3390а |  | CORR | CIGR | 08:56 | 09:12 | 09:21 | 49 | 300 | 11 | EXT |  | 0.89 | (c)
36689.259 | 10.938 | 10.72 | -0.241 | -0.459 | -1334 | -1286 | -1276 | 1218 | 69 | 3390а |  | CORR | GENE | 08:47 | 08:55 | 08:56 | 390 | 116 | 12 | EXT |  | 0.94 | (c)
36691.735 | 2.235 | 2.219 | -9.175 | -9.191 | 1916 | -2225 | 2144 | 1916 | 2219 | 3391а |  | CORR | GENE | 08:22 | 09:14 | 08:59 | 57 | 457 | 13 | EXT |  | 0.89 | (c)
36692.316 | 2.816 | 2.79 | -8.594 | -8.62 | 389 | 526 | 509 | 389 | 2790 | 3391а |  | CORR | CIGR | 04:16 | 04:38 | 04:35 | 44 | 241 | 11 | EXT |  | 0.89 | (c)
36697.279 | 7.779 | 7.747 | -3.631 | -3.663 | 143 | 316 | 352 | 143 | 3613 | 3391а |  | CORR | CIGR | 03:36 | 04:04 | 04:10 | 50 | 419 | 10 | EXT |  | 0.89 | (c)
36698.122 | 8.622 | 8.564 | -2.788 | -2.846 | -361 | -193 | -83 | 0 | 2771 | 3391а |  | CORR | GENE | 02:15 | 02:42 | 02:60 | 75 | 557 | 10 | EXT |  | 0.89 | (c)
36711.648 | 10.738 | 10.704 | -0.682 | -0.716 | 276 | 433 | 463 | 276 | 662 | 3392а |  | CORR | CIGR | 03:43 | 04:08 | 04:13 | 54 | 374 | 10 | EXT |  | 0.89 | (c)
36711.969 | 11.059 | 11.037 | -0.361 | -0.383 | 31 | 247 | 199 | 31 | 316 | 3392а |  | CORR | GENE | 03:03 | 03:38 | 03:30 | 67 | 335 | 11 | EXT |  | 0.89 | (c)
36723.548 | 11.218 | 11.115 | -0.036 | -0.139 | -56 | 580 | 366 | 0 | 22 | 3393а |  | CORR | GENE | 04:35 | 06:18 | 05:44 | 117 | 845 | 10 | EXT |  | 0.89 | (c)
36734.831 | 11.247 | 11.152 | -0.083 | -0.178 | 328 | 462 | 559 | 328 | 61 | 3394а |  | CORR | GENE | 03:39 | 04:00 | 04:16 | 117 | 462 | 12 | EXT |  | 0.9 | (c)
36775.668 | 6.811 | 6.787 | -4.413 | -4.437 | 168 | 332 | 296 | 168 | 4397 | 3398а |  | CORR | CIGR | 09:13 | 09:40 | 09:34 | 40 | 255 | 11 | EXT |  | 0.89 | (c)
36780.56 | 0.479 | 0.465 | -10.81 | -10.824 | 2111 | -2194 | -2218 | 2086 | 465 | 3399а |  | CORR | CIGR | 10:05 | 10:31 | 10:27 | 53 | 264 | 10 | EXT |  | 0.89 | (c)
36790.038 | 9.957 | 9.937 | -1.332 | -1.352 | 2053 | -2128 | -2177 | 1945 | 1291 | 3399а |  | CORR | GENE | 09:56 | 10:41 | 10:33 | 61 | 463 | 11 | EXT |  | 0.89 | (c)
36792.557 | 1.187 | 1.159 | -10.092 | -10.12 | -874 | -720 | -765 | 656 | 1159 | 3400а |  | CORR | CIGR | 09:12 | 09:37 | 09:30 | 48 | 218 | 12 | EXT |  | 0.89 | (c)
36814.459 | 0.536 | 0.497 | -10.774 | -10.813 | 2177 | -1671 | -1836 | 1387 | 497 | 3402а |  | CORR | GENE | 01:57 | 03:36 | 03:09 | 125 | 897 | 10 | EXT |  | 0.9 | (c)
36818.338 | 4.415 | 4.404 | -6.895 | -6.906 | 217 | 231 | 291 | 217 | 4404 | 3402а |  | CORR | CIGR | 08:40 | 08:43 | 08:52 | 35 | 148 | 10 | EXT |  | 0.89 | (c)
36818.742 | 4.819 | 4.79 | -6.491 | -6.52 | 234 | 348 | 404 | 234 | 4790 | 3402а |  | CORR | GENE | 08:43 | 09:02 | 09:11 | 65 | 340 | 10 | EXT |  | 0.89 | (c)
36819.16 | 5.237 | 5.206 | -6.073 | -6.104 | 234 | 267 | 373 | 234 | 5206 | 3402а |  | CORR | CIGR | 08:43 | 08:48 | 09:06 | 55 | 279 | 11 | EXT |  | 0.89 | (c)
36819.56 | 5.637 | 5.599 | -5.673 | -5.711 | 243 | 312 | 434 | 243 | 5599 | 3402а |  | CORR | GENE | 08:45 | 08:56 | 09:15 | 71 | 383 | 10 | EXT |  | 0.89 | (c)
36824.071 | 10.148 | 10.101 | -1.162 | -1.209 | 70 | 226 | 277 | 70 | 1140 | 3402а |  | CORR | GENE | 08:17 | 08:42 | 08:50 | 69 | 414 | 11 | EXT |  | 0.89 | (c)
36824.184 | 10.261 | 10.23 | -1.049 | -1.08 | -1171 | -1055 | -1038 | 904 | 1038 | 3402а |  | CORR | CIGR | 04:56 | 05:15 | 05:18 | 42 | 267 | 11 | EXT |  | 0.89 | (c)
36824.47 | 10.547 | 10.533 | -0.763 | -0.777 | 39 | 260 | 180 | 39 | 731 | 3402а |  | CORR | CIGR | 08:12 | 08:47 | 08:34 | 46 | 283 | 13 | EXT |  | 0.89 | (c)
36824.733 | 10.81 | 10.71 | -0.5 | -0.6 | 1842 | 2014 | -2191 | 1762 | 472 | 3402а |  | CORR | GENE | 01:03 | 01:30 | 02:12 | 128 | 857 | 13 | EXT |  | 0.9 | (c)
36825.313 | 0.08 | 0.035 | -11.33 | -11.375 | -1762 | -1598 | -1513 | 1265 | 35 | 3403а |  | CORR | GENE | 07:38 | 08:05 | 08:18 | 57 | 497 | 15 | EXT |  | 0.89 | (c)
36871.263 | 0.62 | 0.578 | -11.092 | -11.134 | -1088 | -952 | -847 | 607 | 578 | 3407а |  | CORR | GENE | 08:23 | 08:45 | 09:02 | 67 | 481 | 10 | EXT |  | 0.89 | (c)
36875.351 | 4.708 | 4.689 | -7.004 | -7.023 | -886 | -793 | -678 | 469 | 4689 | 3407а |  | CORR | CIGR | 08:56 | 09:11 | 09:30 | 38 | 417 | 10 | EXT |  | 0.89 | (c)
36894.017 | 0 | -0.036 | -11.445 | -11.481 | 1083 | -1164 | -2022 | 666 |  | 3409а | Нарушение формы кольцевого шва | GWAN |  | 11:46 | 05:43 | 15:25 | 0 | 2711 |  | EXT | Нарушение формы кольцевого шва |  | (c)
36916.902 | 11.44 | 11.399 | -0.01 | -0.051 | 1899 | 1958 | 2016 | 1899 | 10 | 3410а |  | CORR | CIGR | 04:31 | 04:40 | 04:50 | 41 | 234 | 11 | EXT |  | 0.89 | (c)
36921.919 | 5.007 | 5.001 | -6.277 | -6.283 | 1325 | 1410 | 1401 | 1325 | 5001 | 3411а |  | CORR | CIGR | 10:09 | 10:22 | 10:21 | 24 | 153 | 10 | EXT |  | 0.89 | (c)
36935.475 | 7.279 | 7.277 | -3.9 | -3.902 | 1609 | 1668 | 1737 | 1609 | 3836 | 3412а |  | GOUG | GENE | 02:33 | 02:42 | 02:53 | 66 | 256 | 6 | EXT | Задир. |  | (c)
36943.732 | 4.357 | 4.097 | -6.942 | -7.202 | -1819 | -1666 | -1609 | 1399 | 4097 | 3413а |  | GOUG | GENE | 08:23 | 08:47 | 08:57 | 462 | 420 | 7 | EXT | Задир. |  | (c)
36945.19 | 5.815 | 5.797 | -5.484 | -5.502 | 83 | 342 | 300 | 83 | 5450 | 3413а |  | CORR | CIGR | 01:30 | 02:12 | 02:05 | 52 | 434 | 14 | EXT |  | 0.89 | (c)
37070.593 | 0 | -0.033 | -11.35 | -11.383 | 839 | 1088 | 1180 | 839 |  | 3424а | Нарушение формы кольцевого шва | GWAN |  | 01:22 | 02:02 | 02:17 | 0 | 682 |  | EXT | Нарушение формы кольцевого шва |  | (c)
37072.81 | 2.217 | 2.167 | -9.133 | -9.183 | -1843 | -1764 | -1592 | 1341 | 2167 | 3424а |  | CORR | GENE | 06:09 | 06:22 | 06:49 | 60 | 502 | 11 | EXT | Аномалия находится на упругопластическом изгибе: R=815 D, максимальное растяжение на 1.6 час. | 0.89 | (c)
37116.997 | 0.432 | 0.089 | -6.669 | -7.012 | -185 | -108 | -141 | 98 | 89 | 3428а |  | CORR | GENE | 01:46 | 01:58 | 01:53 | 544 | 87 | 11 | EXT |  | 0.95 | (c)
37117.705 | 1.14 | 1.016 | -5.961 | -6.085 | 132 | 133 | 158 | 132 | 1016 | 3428а |  | CORR | AXGR | 02:37 | 02:37 | 02:41 | 280 | 52 | 13 | EXT |  | 0.92 | (c)
37123.666 | 0 | -0.025 | -11.264 | -11.289 | -1999 | -1545 | -1696 | 1393 |  | 3429а | Нарушение формы кольцевого шва | GWAN |  | 03:02 | 04:15 | 03:50 | 0 | 606 |  | EXT | Нарушение формы кольцевого шва |  | (c)
37123.666 | 0 | -0.037 | -11.264 | -11.301 | -419 | -53 | -167 | 0 |  | 3429а | Нарушение формы кольцевого шва | GWAN |  | 07:17 | 08:16 | 07:57 | 0 | 504 |  | EXT | Нарушение формы кольцевого шва |  | (c)
37146.059 | 0 | -0.031 | -11.687 | -11.718 | 308 | 2139 | 1250 | 308 |  | 3431а | Нарушение формы кольцевого шва | GWAN |  | 08:39 | 01:35 | 11:11 | 0 | 1885 |  | EXT | Нарушение формы кольцевого шва |  | (c)
37146.059 | 0 | -0.026 | -11.687 | -11.713 | -1918 | -1571 | -1499 | 1080 |  | 3431а | Нарушение формы кольцевого шва | GWAN |  | 02:40 | 03:36 | 03:48 | 0 | 838 |  | EXT | Нарушение формы кольцевого шва |  | (c)
37181.024 | 0 | -0.021 | -11.586 | -11.607 | 1761 | 1863 | 2075 | 1761 |  | 3434а | Нарушение формы кольцевого шва | GWAN |  | 02:24 | 02:40 | 03:14 | 0 | 629 |  | EXT | Нарушение формы кольцевого шва |  | (c)
37192.61 | 0 | 0 | -8.056 | -8.056 | 1776 | 2064 | 2077 | 1776 | 0 | 3435а | Смещение кромок | GWAN |  | 05:50 | 06:36 | 06:38 | 0 | 603 | 20 | EXT | Смещение кромок Наружу Величина смещения - 3.8 мм. |  | (c)
37200.666 | 0 | 0 | -11.209 | -11.209 | 90 | 188 | 309 | 90 | 0 | 3436а | Смещение кромок | GWAN |  | 09:37 | 09:53 | 10:12 | 0 | 439 | 15 | EXT | Смещение кромок Наружу Величина смещения - 2.9 мм. |  | (c)
37211.875 | 0 | -0.016 | -11.335 | -11.351 | 1459 | 1782 | 1674 | 1459 |  | 3437а | Нарушение формы кольцевого шва | GWAN |  | 02:41 | 03:33 | 03:15 | 0 | 429 |  | EXT | Нарушение формы кольцевого шва |  | (c)
37247.876 | 1.981 | 1.879 | -9.012 | -9.114 | 707 | 806 | 849 | 707 | 1879 | 3440а |  | GOUG | GENE | 11:42 | 11:58 | 12:05 | 106 | 284 | 6 | EXT | Задир. |  | (c)
37280.623 | 11.153 | 11.099 | -0.036 | -0.09 | -985 | -897 | -856 | 726 | 27 | 3442а |  | CORR | GENE | 11:08 | 11:22 | 11:29 | 63 | 259 | 13 | EXT |  | 0.89 | (c)
37285.443 | 4.784 | 4.767 | -6.601 | -6.618 | 1049 | 1243 | 1214 | 851 | 4767 | 3443а |  | CORR | CIGR | 03:10 | 03:41 | 03:36 | 41 | 331 | 13 | EXT |  | 0.89 | (c)
37296.372 | 4.328 | 4.296 | -6.911 | -6.943 | -1100 | -1009 | -1022 | 944 | 4296 | 3444а |  | CORR | CIGR | 10:37 | 10:51 | 10:49 | 44 | 156 | 14 | EXT |  | 0.89 | (c)
37300.554 | 8.51 | 8.488 | -2.729 | -2.751 | 474 | 1041 | 793 | 474 | 2618 | 3444а |  | GOUG | GENE | 02:51 | 04:22 | 03:42 | 133 | 638 | 11 | EXT | Задир. |  | (c)
37317.575 | 2.962 | 2.946 | -8.478 | -8.494 | 765 | 792 | 905 | 765 | 2946 | 3446а |  | GOUG | GENE | 02:60 | 03:04 | 03:22 | 56 | 281 | 6 | EXT | Задир. |  | (c)
37347.571 | 0 | 0 | -11.043 | -11.043 | 1245 | 1650 | 1554 | 369 | 0 | 3449а | Смещение кромок | GWAN |  | 04:18 | 05:24 | 05:08 | 0 | 617 | 24 | EXT | Смещение кромок Наружу Величина смещения - 3.8 мм. |  | (c)
37347.571 | 0 | -0.032 | -11.043 | -11.075 | 2086 | -2216 | -2192 | 0 |  | 3449а | Нарушение формы кольцевого шва | GWAN |  | 06:34 | 06:60 | 07:04 | 0 | 367 |  | EXT | Нарушение формы кольцевого шва |  | (c)
37350.391 | 2.82 | 2.789 | -8.223 | -8.254 | -1858 | -1633 | -1694 | 372 | 2789 | 3449а |  | GOUG | CIGR | 07:57 | 08:34 | 08:24 | 39 | 327 | 8 | EXT | Задир. |  | (c)
37356.565 | 8.994 | 8.946 | -2.049 | -2.097 | -2140 | -2073 | -1995 | 91 | 2048 | 3449а |  | CORR | GENE | 07:12 | 07:23 | 07:35 | 49 | 290 | 11 | EXT |  | 0.89 | (c)
37358.614 | 0 | 0 | -11.44 | -11.44 | -2154 | -1943 | -1902 | 77 | 0 | 3450а | Смещение кромок | GWAN |  | 08:40 | 09:14 | 09:21 | 0 | 505 | 29 | EXT | Смещение кромок Наружу Величина смещения - 4.5 мм. |  | (c)
37359.173 | 0.559 | 0.537 | -10.881 | -10.903 | 195 | 253 | 261 | 195 | 537 | 3450а |  | CORR | CIGR | 02:59 | 03:08 | 03:10 | 40 | 131 | 10 | EXT |  | 0.89 | (c)
37370.054 | 0 | -0.036 | -11.44 | -11.476 | 1125 | 1364 | 1679 | 0 |  | 3451а | Нарушение формы кольцевого шва | GWAN |  | 02:35 | 03:13 | 04:04 | 0 | 1109 |  | EXT | Нарушение формы кольцевого шва |  | (c)
37370.054 | 0 | -0.047 | -11.44 | -11.487 | -2132 | -1745 | -1826 | 99 |  | 3451а | Нарушение формы кольцевого шва | GWAN |  | 05:49 | 06:52 | 06:38 | 0 | 611 |  | EXT | Нарушение формы кольцевого шва |  | (c)
37370.054 | 0 | -0.029 | -11.44 | -11.469 | -1060 | -984 | -415 | 0 |  | 3451а | Нарушение формы кольцевого шва | GWAN |  | 08:42 | 08:54 | 10:26 | 0 | 1291 |  | EXT | Нарушение формы кольцевого шва |  | (c)
37461.007 | 0 | -0.032 | -11.234 | -11.266 | -124 | 315 | 189 | 0 |  | 3459а | Нарушение формы кольцевого шва | GWAN |  | 06:06 | 07:17 | 06:57 | 0 | 627 |  | EXT | Нарушение формы кольцевого шва |  | (c)
37479.376 | 7.135 | 7.098 | -4.159 | -4.196 | -2051 | -1586 | -1753 | 1456 | 4102 | 3460а |  | CORR | GENE | 01:55 | 03:10 | 02:43 | 94 | 595 | 11 | EXT |  | 0.89 | (c)
37481.026 | 8.785 | 8.758 | -2.509 | -2.536 | -1830 | -1643 | -1667 | 1505 | 2484 | 3460а |  | CORR | CIGR | 02:31 | 03:01 | 02:57 | 52 | 325 | 10 | EXT |  | 0.89 | (c)
37482.653 | 10.412 | 10.379 | -0.882 | -0.915 | -1952 | -1653 | -1741 | 1531 | 846 | 3460а |  | CORR | GENE | 02:11 | 02:59 | 02:45 | 69 | 421 | 14 | EXT |  | 0.89 | (c)
37495.931 | 0.84 | 0.799 | -10.409 | -10.45 | 1468 | 1603 | 1594 | 1468 | 799 | 3462а |  | CORR | CIGR | 08:43 | 09:04 | 09:03 | 45 | 252 | 10 | EXT |  | 0.89 | (c)
37512.676 | 6.336 | 6.308 | -4.969 | -4.997 | -2171 | -1927 | -1940 | 1708 | 4953 | 3463а |  | CORR | CIGR | 09:18 | 09:58 | 09:55 | 44 | 463 | 11 | EXT |  | 0.89 | (c)
37521.653 | 4.008 | 3.99 | -6.794 | -6.812 | -915 | -720 | -686 | 457 | 3990 | 3464а |  | CORR | CIGR | 09:35 | 10:06 | 10:12 | 40 | 458 | 12 | EXT |  | 0.89 | (c)
37523.278 | 5.633 | 5.579 | -5.169 | -5.223 | -1323 | -556 | -710 | 98 | 5073 | 3464а |  | CORR | GENE | 08:29 | 10:33 | 10:08 | 150 | 1225 | 11 | EXT |  | 0.9 | (c)
37523.6 | 5.955 | 5.911 | -4.847 | -4.891 | 125 | 196 | 528 | 125 | 4819 | 3464а |  | CORR | GENE | 00:23 | 00:34 | 01:28 | 72 | 806 | 10 | EXT |  | 0.89 | (c)
37527.284 | 9.639 | 9.581 | -1.163 | -1.221 | 248 | 609 | 666 | 248 | 1109 | 3464а |  | CORR | GENE | 00:42 | 01:41 | 01:50 | 112 | 837 | 10 | EXT |  | 0.89 | (c)
37551.376 | 0.652 | 0.623 | -11.05 | -11.079 | -824 | -222 | -399 | 0 | 623 | 3467а |  | CORR | GENE | 00:27 | 02:04 | 01:36 | 93 | 850 | 12 | EXT |  | 0.89 | (c)
37553.44 | 2.716 | 2.715 | -8.986 | -8.987 | -846 | -612 | -712 | 579 | 2715 | 3467а |  | CORR | CIGR | 00:23 | 01:01 | 00:45 | 43 | 267 | 13 | EXT |  | 0.89 | (c)
37558.426 | 7.702 | 7.651 | -4 | -4.051 | -495 | -249 | -202 | 0 | 3949 | 3467а |  | CORR | GENE | 01:20 | 01:60 | 02:07 | 102 | 586 | 10 | EXT |  | 0.89 | (c)
37571.503 | 9.077 | 9.044 | -2.182 | -2.215 | -770 | -561 | -613 | 457 | 2138 | 3468а |  | CORR | GENE | 08:47 | 09:20 | 09:12 | 77 | 313 | 10 | EXT |  | 0.89 | (c)
37577.563 | 3.878 | 3.817 | -7.21 | -7.271 | -1917 | -1833 | -1692 | 1466 | 3817 | 3469а |  | CORR | GENE | 09:42 | 09:56 | 10:19 | 91 | 451 | 11 | EXT |  | 0.89 | (c)
37595.771 | 10.998 | 10.966 | -0.392 | -0.424 | 875 | 1411 | 1249 | 875 | 354 | 3470а |  | CORR | GENE | 04:47 | 06:14 | 05:48 | 70 | 747 | 10 | EXT |  | 0.89 | (c)
37596.163 | 0 | -0.025 | -11.445 | -11.47 | 1164 | 1577 | 1438 | 1164 |  | 3471а | Нарушение формы кольцевого шва | GWAN |  | 06:11 | 07:18 | 06:55 | 0 | 548 |  | EXT | Нарушение формы кольцевого шва |  | (c)
37598.277 | 2.114 | 2.03 | -9.331 | -9.415 | 67 | 716 | 734 | 67 | 2030 | 3471а |  | CORR | GENE | 03:14 | 04:59 | 05:02 | 124 | 1335 | 11 | EXT |  | 0.9 | (c)
37600.636 | 4.473 | 4.441 | -6.972 | -7.004 | 1646 | 1801 | 1801 | 1646 | 4441 | 3471а |  | CORR | CIGR | 07:29 | 07:54 | 07:54 | 50 | 310 | 11 | EXT |  | 0.89 | (c)
37604.547 | 8.384 | 8.365 | -3.061 | -3.08 | -947 | -788 | -693 | 439 | 3042 | 3471а |  | CORR | CIGR | 00:30 | 00:56 | 01:11 | 38 | 508 | 12 | EXT |  | 0.89 | (c)
37627.812 | 8.869 | 8.848 | -2.808 | -2.829 | -353 | -85 | -171 | 0 | 2783 | 3473а |  | CORR | CIGR | 03:05 | 03:48 | 03:34 | 46 | 363 | 10 | EXT |  | 0.89 | (c)
37638.395 | 7.775 | 7.752 | -3.595 | -3.618 | -1661 | -1544 | -1534 | 1407 | 3586 | 3474а |  | CORR | CIGR | 07:13 | 07:31 | 07:33 | 32 | 254 | 10 | EXT |  | 0.89 | (c)
37639.338 | 8.718 | 8.691 | -2.652 | -2.679 | 1741 | 1843 | 1854 | 1741 | 2639 | 3474а |  | CORR | CIGR | 04:22 | 04:38 | 04:40 | 40 | 226 | 13 | EXT |  | 0.89 | (c)
37639.392 | 8.772 | 8.757 | -2.598 | -2.613 | 356 | 1064 | 754 | 356 | 2444 | 3474а |  | CORR | GENE | 00:38 | 02:32 | 01:42 | 169 | 797 | 10 | EXT |  | 0.9 | (c)
37639.395 | 8.775 | 8.746 | -2.595 | -2.624 | -1624 | -1545 | -1558 | 1493 | 2574 | 3474а |  | CORR | CIGR | 07:19 | 07:31 | 07:29 | 50 | 131 | 10 | EXT |  | 0.89 | (c)
37639.565 | 8.945 | 8.902 | -2.425 | -2.468 | -2181 | -1999 | -1994 | 1807 | 2418 | 3474а |  | CORR | CIGR | 05:49 | 06:18 | 06:19 | 50 | 374 | 10 | EXT |  | 0.89 | (c)
37639.765 | 9.145 | 9.138 | -2.225 | -2.232 | 939 | 1079 | 1165 | 939 | 2182 | 3474а |  | CORR | CIGR | 02:12 | 02:35 | 02:49 | 50 | 453 | 12 | EXT |  | 0.89 | (c)
37640.199 | 9.579 | 9.555 | -1.791 | -1.815 | 1017 | 1190 | 1217 | 1017 | 1769 | 3474а |  | CORR | CIGR | 02:25 | 02:53 | 02:57 | 46 | 401 | 11 | EXT |  | 0.89 | (c)
37640.253 | 9.633 | 9.616 | -1.737 | -1.754 | 294 | 501 | 494 | 294 | 1699 | 3474а |  | CORR | CIGR | 00:28 | 01:02 | 01:00 | 55 | 401 | 11 | EXT |  | 0.89 | (c)
37642.341 | 0.351 | 0.115 | -7.479 | -7.715 | 1469 | 1470 | 1494 | 1469 | 115 | 3475а |  | CORR | AXGR | 06:35 | 06:36 | 06:40 | 349 | 51 | 11 | EXT |  | 0.93 | (c)
37659.865 | 10.045 | 10.015 | -1.244 | -1.274 | 1296 | 1549 | 1486 | 1296 | 1222 | 3475б |  | CORR | CIGR | 01:51 | 02:32 | 02:22 | 52 | 381 | 10 | EXT |  | 0.89 | (c)
37663.111 | 2.002 | 1.968 | -9.222 | -9.256 | 2033 | -1972 | -2108 | 1788 | 1968 | 3476а |  | CORR | GENE | 00:39 | 01:53 | 01:31 | 70 | 640 | 11 | EXT |  | 0.89 | (c)
37663.891 | 2.782 | 2.713 | -8.442 | -8.511 | -1462 | -1316 | -1321 | 1181 | 2713 | 3476а |  | CORR | GENE | 03:15 | 03:38 | 03:38 | 102 | 280 | 10 | EXT |  | 0.89 | (c)
37664.346 | 3.237 | 3.177 | -7.987 | -8.047 | 1995 | -2118 | -2185 | 1903 | 3177 | 3476а |  | CORR | GENE | 00:33 | 01:29 | 01:18 | 108 | 564 | 10 | EXT |  | 0.89 | (c)
37668.407 | 7.298 | 7.276 | -3.926 | -3.948 | -1414 | -1301 | -1323 | 1231 | 3908 | 3476а |  | CORR | CIGR | 03:23 | 03:41 | 03:37 | 40 | 183 | 10 | EXT |  | 0.89 | (c)
37669.454 | 8.345 | 8.119 | -2.879 | -3.105 | -1335 | -1335 | -1314 | 1293 | 2748 | 3476а |  | CORR | AXGR | 03:35 | 03:35 | 03:39 | 357 | 42 | 10 | EXT |  | 0.92 | (c)
37670.85 | 9.741 | 9.701 | -1.483 | -1.523 | -1498 | -1328 | -1159 | 821 | 1460 | 3476а |  | CORR | GENE | 03:09 | 03:37 | 04:04 | 63 | 677 | 10 | EXT |  | 0.89 | (c)
37671.891 | 10.782 | 10.71 | -0.442 | -0.514 | 459 | 650 | 873 | 459 | 407 | 3476а |  | CORR | GENE | 08:25 | 08:56 | 09:32 | 107 | 828 | 10 | EXT |  | 0.89 | (c)
37692.769 | 8.91 | 8.885 | -2.726 | -2.751 | -649 | -404 | -402 | 155 | 2686 | 3478а |  | CORR | GENE | 10:06 | 10:46 | 10:46 | 65 | 494 | 13 | EXT |  | 0.89 | (c)
37694.313 | 10.454 | 10.39 | -1.182 | -1.246 | 355 | 659 | 812 | 355 | 1141 | 3478а |  | CORR | GENE | 00:48 | 01:37 | 02:02 | 105 | 914 | 10 | EXT |  | 0.89 | (c)
37694.725 | 10.866 | 10.814 | -0.77 | -0.822 | 450 | 648 | 855 | 450 | 715 | 3478а |  | CORR | GENE | 01:04 | 01:36 | 02:09 | 107 | 809 | 12 | EXT |  | 0.9 | (c)
37701.377 | 5.882 | 5.871 | -5.493 | -5.504 | -976 | -909 | -919 | 863 | 5469 | 3479а |  | CORR | CIGR | 11:16 | 11:27 | 11:26 | 35 | 113 | 10 | EXT |  | 0.89 | (c)
37701.809 | 6.314 | 6.268 | -5.061 | -5.107 | -1124 | -885 | -910 | 697 | 5037 | 3479а |  | CORR | GENE | 10:53 | 11:31 | 11:27 | 70 | 427 | 10 | EXT |  | 0.89 | (c)
37702.192 | 6.697 | 6.685 | -4.678 | -4.69 | -941 | -791 | -815 | 689 | 4644 | 3479а |  | CORR | CIGR | 11:22 | 11:46 | 11:42 | 46 | 252 | 10 | EXT |  | 0.89 | (c)
37702.633 | 7.138 | 7.123 | -4.237 | -4.252 | -1342 | -1157 | -1167 | 993 | 4192 | 3479а |  | CORR | GENE | 10:17 | 10:47 | 10:46 | 60 | 349 | 11 | EXT |  | 0.89 | (c)
37703.026 | 7.531 | 7.52 | -3.844 | -3.855 | -1089 | -939 | -941 | 793 | 3795 | 3479а |  | CORR | GENE | 10:58 | 11:22 | 11:22 | 60 | 296 | 11 | EXT |  | 0.89 | (c)
37705.505 | 10.01 | 9.968 | -1.365 | -1.407 | -1473 | -1249 | -1159 | 845 | 1317 | 3479а |  | CORR | GENE | 09:56 | 10:32 | 10:47 | 90 | 628 | 11 | EXT |  | 0.89 | (c)
37720.847 | 2.683 | 2.655 | -9.014 | -9.042 | -2086 | -1998 | -1963 | 1841 | 2655 | 3481а |  | CORR | CIGR | 03:28 | 03:42 | 03:47 | 31 | 245 | 13 | EXT |  | 0.89 | (c)
37721.405 | 3.241 | 3.235 | -8.456 | -8.462 | 592 | 699 | 680 | 592 | 3235 | 3481а |  | CORR | CIGR | 10:40 | 10:57 | 10:54 | 35 | 175 | 11 | EXT |  | 0.89 | (c)
37721.817 | 3.653 | 3.617 | -8.044 | -8.08 | 139 | 601 | 545 | 139 | 3617 | 3481а |  | CORR | GENE | 09:27 | 10:41 | 10:32 | 106 | 811 | 10 | EXT |  | 0.89 | (c)
37742.128 | 0.771 | 0.757 | -10.594 | -10.608 | 1450 | 1738 | 1676 | 1450 | 757 | 3483а |  | CORR | CIGR | 01:25 | 02:11 | 02:01 | 52 | 452 | 13 | EXT |  | 0.89 | (c)
37745.403 | 4.046 | 4.009 | -7.319 | -7.356 | 1430 | 1787 | 1787 | 1430 | 4009 | 3483а |  | CORR | GENE | 01:22 | 02:19 | 02:19 | 78 | 714 | 10 | EXT |  | 0.89 | (c)
37745.807 | 4.45 | 4.404 | -6.915 | -6.961 | 1397 | 1900 | 1724 | 1397 | 4404 | 3483а |  | CORR | GENE | 01:16 | 02:38 | 02:09 | 97 | 654 | 10 | EXT |  | 0.89 | (c)
37747.625 | 6.268 | 6.248 | -5.097 | -5.117 | 28 | 70 | 80 | 28 | 5095 | 3483а |  | CORR | CIGR | 09:36 | 09:42 | 09:44 | 22 | 104 | 10 | EXT |  | 0.89 | (c)
37773.835 | 9.753 | 9.718 | -1.707 | -1.742 | 1194 | 1327 | 1339 | 1194 | 1694 | 3485а |  | CORR | CIGR | 08:19 | 08:41 | 08:43 | 48 | 291 | 10 | EXT |  | 0.89 | (c)
37776.196 | 0.654 | 0.628 | -10.857 | -10.883 | -747 | -599 | -585 | 424 | 628 | 3486а |  | CORR | CIGR | 10:20 | 10:44 | 10:46 | 50 | 323 | 10 | EXT |  | 0.89 | (c)
37776.466 | 0.924 | 0.883 | -10.587 | -10.628 | 211 | 786 | 598 | 211 | 883 | 3486а |  | CORR | GENE | 00:55 | 02:27 | 01:57 | 94 | 774 | 13 | EXT |  | 0.89 | (c)
37776.76 | 1.218 | 1.19 | -10.293 | -10.321 | 187 | 307 | 291 | 187 | 1190 | 3486а |  | CORR | CIGR | 00:51 | 01:10 | 01:08 | 55 | 209 | 11 | EXT |  | 0.89 | (c)
37776.873 | 1.331 | 1.287 | -10.18 | -10.224 | 181 | 787 | 602 | 181 | 1287 | 3486а |  | CORR | GENE | 00:50 | 02:28 | 01:58 | 93 | 843 | 15 | EXT |  | 0.9 | (c)
37777.318 | 1.776 | 1.715 | -9.735 | -9.796 | 155 | 429 | 437 | 155 | 1715 | 3486а |  | CORR | GENE | 00:46 | 01:30 | 01:31 | 86 | 565 | 10 | EXT |  | 0.89 | (c)
37777.734 | 2.192 | 2.103 | -9.319 | -9.408 | 186 | 424 | 611 | 186 | 2103 | 3486а |  | CORR | GENE | 00:51 | 01:29 | 01:59 | 102 | 850 | 14 | EXT |  | 0.9 | (c)
37778.047 | 2.505 | 2.403 | -9.006 | -9.108 | 191 | 662 | 617 | 191 | 2403 | 3486а |  | CORR | GENE | 00:51 | 02:07 | 02:00 | 186 | 853 | 15 | EXT |  | 0.91 | (c)
37778.596 | 3.054 | 3.021 | -8.457 | -8.49 | 268 | 414 | 638 | 268 | 3021 | 3486а |  | CORR | GENE | 01:04 | 01:27 | 02:03 | 143 | 740 | 14 | EXT |  | 0.9 | (c)
37778.859 | 3.317 | 3.271 | -8.194 | -8.24 | -337 | -213 | -189 | 41 | 3271 | 3486а |  | CORR | GENE | 11:26 | 11:46 | 11:50 | 100 | 296 | 13 | EXT |  | 0.89 | (c)
37778.865 | 3.323 | 3.288 | -8.188 | -8.223 | 183 | 628 | 541 | 183 | 3288 | 3486а |  | CORR | GENE | 00:50 | 02:02 | 01:48 | 94 | 716 | 12 | EXT |  | 0.89 | (c)
37779.436 | 3.894 | 3.85 | -7.617 | -7.661 | -384 | -298 | -244 | 105 | 3850 | 3486а |  | CORR | CIGR | 11:19 | 11:32 | 11:41 | 56 | 279 | 10 | EXT |  | 0.89 | (c)
37780.145 | 4.603 | 4.08 | -6.908 | -7.431 | 1600 | 1728 | 1675 | 1600 | 4080 | 3486а |  | CORR | GENE | 04:39 | 04:59 | 04:51 | 567 | 150 | 10 | EXT |  | 0.94 | (c)
37785.324 | 9.782 | 9.743 | -1.729 | -1.768 | 1755 | 1841 | 1835 | 1755 | 1727 | 3486а |  | CORR | CIGR | 05:04 | 05:18 | 05:17 | 41 | 161 | 13 | EXT |  | 0.89 | (c)
37787.108 | 0.055 | 0.01 | -11.642 | -11.687 | 1985 | 2192 | 2201 | 1985 | 10 | 3487а |  | CORR | GENE | 00:23 | 00:57 | 00:58 | 101 | 432 | 13 | EXT |  | 0.9 | (c)
37810.506 | 0.321 | 0.277 | -11.089 | -11.133 | 1976 | 2199 | -2160 | 1836 | 277 | 3489а |  | CORR | GENE | 09:34 | 10:10 | 10:26 | 66 | 649 | 10 | EXT |  | 0.89 | (c)
37811.152 | 0.967 | 0.947 | -10.443 | -10.463 | -1191 | -444 | -709 | 227 | 947 | 3489а |  | CORR | GENE | 01:03 | 03:03 | 02:20 | 101 | 964 | 10 | EXT |  | 0.89 | (c)
37816.653 | 6.468 | 6.455 | -4.942 | -4.955 | 1926 | 1926 | 1937 | 1926 | 4736 | 3489а |  | CORR | AXGR | 09:26 | 09:26 | 09:27 | 219 | 22 | 12 | EXT |  | 0.91 | (c)
37817.001 | 6.816 | 6.815 | -4.594 | -4.595 | 1776 | 1965 | 1963 | 1776 | 4540 | 3489а |  | CORR | CIGR | 09:01 | 09:32 | 09:32 | 55 | 374 | 11 | EXT |  | 0.89 | (c)
37818.07 | 7.885 | 7.864 | -3.525 | -3.546 | -873 | -714 | -656 | 438 | 3490 | 3489а |  | CORR | CIGR | 01:54 | 02:20 | 02:29 | 56 | 435 | 11 | EXT |  | 0.89 | (c)
37819.279 | 9.094 | 9.06 | -2.316 | -2.35 | -856 | -634 | -503 | 151 | 2289 | 3489а |  | CORR | GENE | 01:57 | 02:33 | 02:54 | 61 | 705 | 10 | EXT |  | 0.89 | (c)
37834.15 | 1.044 | 1.025 | -10.276 | -10.295 | -1604 | -1445 | -1477 | 1350 | 1025 | 3491а |  | CORR | CIGR | 09:19 | 09:45 | 09:40 | 55 | 254 | 12 | EXT |  | 0.89 | (c)
37836.746 | 3.64 | 3.615 | -7.68 | -7.705 | 1171 | 1298 | 1320 | 1171 | 3615 | 3491а |  | CORR | CIGR | 04:47 | 05:08 | 05:11 | 46 | 298 | 10 | EXT |  | 0.89 | (c)
37837.184 | 4.078 | 4.061 | -7.242 | -7.259 | 781 | 1036 | 955 | 781 | 4061 | 3491а |  | CORR | CIGR | 03:44 | 04:25 | 04:12 | 34 | 348 | 10 | EXT |  | 0.89 | (c)
37837.997 | 4.891 | 4.864 | -6.429 | -6.456 | 26 | 1107 | 606 | 26 | 4864 | 3491а |  | CORR | GENE | 01:42 | 04:37 | 03:16 | 120 | 1159 | 11 | EXT |  | 0.9 | (c)
37838.895 | 5.789 | 5.755 | -5.531 | -5.565 | -6 | 94 | 332 | 0 | 5518 | 3491а |  | CORR | CIGR | 01:37 | 01:53 | 02:32 | 47 | 675 | 12 | EXT |  | 0.89 | (c)
37840.7 | 7.594 | 7.56 | -3.726 | -3.76 | -1897 | -1787 | -1750 | 1603 | 3718 | 3491а |  | CORR | CIGR | 08:32 | 08:50 | 08:56 | 42 | 294 | 11 | EXT |  | 0.89 | (c)
37849.285 | 4.859 | 4.838 | -5.706 | -5.727 | -279 | -197 | -142 | 5 | 4838 | 3492а |  | CORR | CIGR | 06:48 | 07:01 | 07:10 | 29 | 274 | 10 | EXT |  | 0.89 | (c)
37850.07 | 5.644 | 5.627 | -4.921 | -4.938 | 31 | 127 | 218 | 31 | 4906 | 3492а |  | CORR | CIGR | 07:38 | 07:53 | 08:08 | 32 | 374 | 12 | EXT |  | 0.89 | (c)
37853.509 | 9.083 | 9.056 | -1.482 | -1.509 | -1916 | -1759 | -1700 | 1484 | 1466 | 3492а |  | CORR | CIGR | 02:23 | 02:49 | 02:58 | 43 | 432 | 10 | EXT |  | 0.89 | (c)
37853.904 | 9.478 | 9.453 | -1.087 | -1.112 | -1889 | -1553 | -1645 | 1401 | 1037 | 3492а |  | CORR | GENE | 02:28 | 03:22 | 03:07 | 75 | 488 | 11 | EXT |  | 0.89 | (c)
37859.233 | 4.242 | 4.228 | -3.185 | -3.199 | -466 | -379 | -392 | 318 | 3169 | 3493а |  | CORR | CIGR | 02:47 | 03:02 | 02:59 | 30 | 148 | 10 | EXT |  | 0.89 | (c)
37859.258 | 4.267 | 4.257 | -3.16 | -3.17 | -823 | -771 | -719 | 614 | 3140 | 3493а |  | CORR | CIGR | 01:50 | 01:58 | 02:07 | 30 | 209 | 11 | EXT |  | 0.89 | (c)
37859.633 | 4.642 | 4.621 | -2.785 | -2.806 | -423 | -385 | -305 | 187 | 2771 | 3493а |  | CORR | CIGR | 02:54 | 03:00 | 03:13 | 35 | 236 | 10 | EXT |  | 0.89 | (c)
37859.668 | 4.677 | 4.651 | -2.75 | -2.776 | -815 | -788 | -680 | 545 | 2731 | 3493а |  | CORR | CIGR | 01:51 | 01:55 | 02:13 | 45 | 270 | 11 | EXT |  | 0.89 | (c)
37860.073 | 5.082 | 5.077 | -2.345 | -2.35 | -832 | -778 | -715 | 597 | 2315 | 3493а |  | CORR | CIGR | 01:48 | 01:57 | 02:07 | 35 | 235 | 12 | EXT |  | 0.89 | (c)
37863.163 | 0.745 | 0.745 | -8.885 | -8.885 | 1414 | 1455 | 1440 | 1414 | 745 | 3494а |  | CORR | CIGR | 10:51 | 10:58 | 10:55 | 20 | 52 | 14 | EXT |  | 0.89 | (c)
37863.254 | 0.836 | 0.831 | -8.794 | -8.799 | 1304 | 1364 | 1334 | 1304 | 831 | 3494а |  | CORR | CIGR | 10:33 | 10:43 | 10:38 | 20 | 61 | 13 | EXT |  | 0.89 | (c)
37863.509 | 1.091 | 1.026 | -8.539 | -8.604 | 261 | 363 | 435 | 261 | 1026 | 3494а |  | CORR | GENE | 07:45 | 08:02 | 08:13 | 78 | 347 | 12 | EXT |  | 0.89 | (c)
37864.184 | 1.766 | 1.759 | -7.864 | -7.871 | 1390 | 1510 | 1481 | 1390 | 1759 | 3494а |  | CORR | CIGR | 10:47 | 11:07 | 11:02 | 30 | 183 | 10 | EXT |  | 0.89 | (c)
37864.596 | 2.178 | 2.174 | -7.452 | -7.456 | 1466 | 1535 | 1501 | 1466 | 2174 | 3494а |  | CORR | CIGR | 10:59 | 11:11 | 11:05 | 20 | 70 | 12 | EXT |  | 0.89 | (c)
37864.683 | 2.265 | 2.241 | -7.365 | -7.389 | 892 | 977 | 960 | 892 | 2241 | 3494а |  | CORR | CIGR | 09:27 | 09:41 | 09:38 | 38 | 137 | 10 | EXT |  | 0.89 | (c)
37866.566 | 4.148 | 4.08 | -5.482 | -5.55 | -2093 | -1853 | -1858 | 1623 | 4080 | 3494а |  | CORR | GENE | 01:25 | 02:04 | 02:03 | 94 | 470 | 12 | EXT |  | 0.89 | (c)
37870.382 | 7.964 | 7.917 | -1.666 | -1.713 | 1042 | 1196 | 1277 | 1042 | 1644 | 3494а |  | CORR | GENE | 09:51 | 10:16 | 10:29 | 69 | 471 | 10 | EXT |  | 0.89 | (c)
37870.872 | 8.454 | 8.428 | -1.176 | -1.202 | 346 | 460 | 457 | 346 | 1151 | 3494а |  | CORR | CIGR | 07:59 | 08:17 | 08:17 | 51 | 222 | 10 | EXT |  | 0.89 | (c)
37879.791 | 7.743 | 7.72 | -3.662 | -3.685 | 1677 | 1764 | 1744 | 1677 | 3636 | 3495а |  | CORR | CIGR | 10:23 | 10:37 | 10:33 | 49 | 134 | 11 | EXT |  | 0.89 | (c)
37882.258 | 10.21 | 10.195 | -1.195 | -1.21 | 832 | 907 | 909 | 832 | 1176 | 3495а |  | CORR | CIGR | 08:06 | 08:18 | 08:19 | 34 | 153 | 10 | EXT |  | 0.89 | (c)
37885.196 | 1.743 | 1.723 | -8.873 | -8.893 | 289 | 349 | 394 | 289 | 1723 | 3496а |  | CORR | CIGR | 08:35 | 08:45 | 08:52 | 29 | 211 | 11 | EXT |  | 0.89 | (c)
37887.483 | 4.03 | 4.008 | -6.586 | -6.608 | -2059 | -2009 | -1962 | 1865 | 4008 | 3496а |  | CORR | CIGR | 02:16 | 02:24 | 02:32 | 35 | 194 | 13 | EXT |  | 0.89 | (c)
37888.805 | 5.352 | 5.337 | -5.264 | -5.279 | 249 | 320 | 309 | 249 | 5244 | 3496а |  | CORR | CIGR | 08:28 | 08:40 | 08:38 | 35 | 121 | 13 | EXT |  | 0.89 | (c)
37891.342 | 7.889 | 7.868 | -2.727 | -2.748 | 393 | 473 | 471 | 393 | 2708 | 3496а |  | CORR | CIGR | 08:52 | 09:05 | 09:04 | 40 | 156 | 12 | EXT |  | 0.89 | (c)
37894.006 | 10.553 | 10.507 | -0.063 | -0.109 | 1838 | 1983 | 2037 | 1838 | 31 | 3496а |  | CORR | GENE | 00:45 | 01:08 | 01:17 | 78 | 398 | 11 | EXT |  | 0.89 | (c)
37902.834 | 8.765 | 8.749 | -1.418 | -1.434 | 687 | 884 | 843 | 687 | 1394 | 3497а |  | CORR | CIGR | 04:14 | 04:45 | 04:39 | 40 | 313 | 11 | EXT |  | 0.89 | (c)
37903.145 | 9.076 | 9.048 | -1.107 | -1.135 | 1673 | 1831 | 1808 | 1673 | 1068 | 3497а |  | CORR | GENE | 06:53 | 07:18 | 07:15 | 67 | 271 | 10 | EXT |  | 0.89 | (c)
37918.779 | 3.132 | 3.11 | -8.107 | -8.129 | 483 | 769 | 670 | 483 | 3110 | 3499а |  | CORR | CIGR | 02:32 | 03:18 | 03:02 | 35 | 373 | 10 | EXT |  | 0.89 | (c)
37920.311 | 4.664 | 4.646 | -6.575 | -6.593 | 432 | 636 | 584 | 432 | 4646 | 3499а |  | CORR | CIGR | 02:24 | 02:57 | 02:48 | 36 | 303 | 13 | EXT |  | 0.89 | (c)
37920.867 | 5.22 | 5.197 | -6.019 | -6.042 | 555 | 655 | 711 | 555 | 5197 | 3499а |  | CORR | CIGR | 02:44 | 02:60 | 03:09 | 44 | 311 | 12 | EXT |  | 0.89 | (c)
37921.143 | 5.496 | 5.432 | -5.743 | -5.807 | 29 | 209 | 454 | 29 | 5432 | 3499а |  | CORR | GENE | 01:19 | 01:48 | 02:27 | 100 | 850 | 12 | EXT |  | 0.89 | (c)
37921.522 | 5.875 | 5.835 | -5.364 | -5.404 | 85 | 645 | 462 | 85 | 5308 | 3499а |  | CORR | GENE | 01:28 | 02:58 | 02:29 | 96 | 755 | 10 | EXT |  | 0.89 | (c)
37921.944 | 6.297 | 6.278 | -4.942 | -4.961 | 325 | 464 | 487 | 325 | 4911 | 3499а |  | CORR | CIGR | 02:07 | 02:29 | 02:33 | 50 | 323 | 10 | EXT |  | 0.89 | (c)
37921.997 | 6.35 | 6.34 | -4.889 | -4.899 | -154 | -107 | -84 | 15 | 4869 | 3499а |  | CORR | CIGR | 00:49 | 00:57 | 01:00 | 30 | 139 | 10 | EXT |  | 0.89 | (c)
37925.01 | 9.363 | 9.344 | -1.876 | -1.895 | -2081 | -2019 | -2036 | 1992 | 1875 | 3499а |  | CORR | CIGR | 07:38 | 07:48 | 07:45 | 20 | 89 | 15 | EXT |  | 0.89 | (c)
37944.192 | 5.926 | 5.916 | -4.695 | -4.705 | -714 | -369 | -497 | 279 | 4650 | 3501а |  | CORR | CIGR | 01:60 | 02:55 | 02:35 | 55 | 435 | 10 | EXT |  | 0.89 | (c)
37944.615 | 6.349 | 6.338 | -4.272 | -4.283 | -889 | -610 | -663 | 436 | 4222 | 3501а |  | CORR | GENE | 01:31 | 02:16 | 02:08 | 61 | 453 | 12 | EXT |  | 0.89 | (c)
37945.799 | 7.533 | 7.469 | -3.088 | -3.152 | -453 | -131 | -244 | 35 | 3036 | 3501а |  | CORR | GENE | 02:42 | 03:34 | 03:15 | 116 | 418 | 11 | EXT |  | 0.9 | (c)
37946.199 | 7.933 | 7.9 | -2.688 | -2.721 | 2155 | -2198 | -2187 | 2067 | 2672 | 3501а |  | CORR | CIGR | 09:43 | 10:00 | 10:02 | 49 | 239 | 33 | EXT |  | 0.89 | (c)
37946.205 | 7.939 | 7.926 | -2.682 | -2.695 | -464 | -132 | -264 | 63 | 2635 | 3501а |  | CORR | GENE | 02:40 | 03:34 | 03:12 | 60 | 401 | 11 | EXT |  | 0.89 | (c)
37947.016 | 8.75 | 8.746 | -1.871 | -1.875 | -307 | -133 | -194 | 80 | 1845 | 3501а |  | CORR | CIGR | 03:05 | 03:33 | 03:24 | 30 | 227 | 10 | EXT |  | 0.89 | (c)
37947.437 | 9.171 | 9.139 | -1.45 | -1.482 | -445 | -218 | -184 | 0 | 1430 | 3501а |  | CORR | CIGR | 02:43 | 03:20 | 03:25 | 52 | 523 | 10 | EXT |  | 0.89 | (c)
37949.109 | 0.222 | 0.171 | -10.901 | -10.952 | 180 | 319 | 473 | 180 | 171 | 3502а |  | CORR | GENE | 02:44 | 03:07 | 03:32 | 74 | 586 | 11 | EXT |  | 0.89 | (c)
37949.274 | 0.387 | 0.381 | -10.736 | -10.742 | -1526 | -1494 | -1426 | 1326 | 381 | 3502а |  | CORR | CIGR | 10:09 | 10:14 | 10:25 | 31 | 200 | 13 | EXT |  | 0.89 | (c)
37949.313 | 0.426 | 0.407 | -10.697 | -10.716 | -1866 | -1786 | -1779 | 1692 | 407 | 3502а |  | CORR | CIGR | 09:14 | 09:27 | 09:28 | 45 | 174 | 11 | EXT |  | 0.89 | (c)
37949.714 | 0.827 | 0.818 | -10.296 | -10.305 | -2049 | -1789 | -1892 | 1735 | 818 | 3502а |  | CORR | CIGR | 08:45 | 09:26 | 09:10 | 45 | 314 | 10 | EXT |  | 0.89 | (c)
37950.547 | 1.66 | 1.474 | -9.463 | -9.649 | 2110 | -2149 | -1808 | 1264 | 1474 | 3502а |  | CORR | GENE | 07:56 | 08:28 | 09:23 | 214 | 1087 | 10 | EXT |  | 0.91 | (c)
37951.108 | 2.221 | 2.198 | -8.902 | -8.925 | 608 | 679 | 678 | 608 | 2198 | 3502а |  | CORR | CIGR | 03:53 | 04:05 | 04:05 | 26 | 140 | 10 | EXT |  | 0.89 | (c)
37951.149 | 2.262 | 2.256 | -8.861 | -8.867 | 338 | 413 | 421 | 338 | 2256 | 3502а |  | CORR | CIGR | 03:10 | 03:22 | 03:23 | 25 | 166 | 11 | EXT |  | 0.89 | (c)
37951.258 | 2.371 | 2.364 | -8.752 | -8.759 | -315 | -302 | -232 | 150 | 2364 | 3502а |  | CORR | CIGR | 01:24 | 01:26 | 01:38 | 30 | 165 | 10 | EXT |  | 0.89 | (c)
37951.524 | 2.637 | 2.61 | -8.486 | -8.513 | 565 | 623 | 657 | 565 | 2610 | 3502а |  | CORR | CIGR | 03:46 | 03:56 | 04:01 | 40 | 183 | 10 | EXT |  | 0.89 | (c)
37951.691 | 2.804 | 2.776 | -8.319 | -8.347 | 330 | 408 | 404 | 330 | 2776 | 3502а |  | CORR | CIGR | 03:09 | 03:21 | 03:20 | 50 | 148 | 11 | EXT |  | 0.89 | (c)
37951.782 | 2.895 | 2.881 | -8.228 | -8.242 | 2229 | -2147 | -2184 | 2136 | 2881 | 3502а |  | CORR | CIGR | 08:15 | 08:29 | 08:23 | 30 | 96 | 10 | EXT |  | 0.89 | (c)
37951.932 | 3.045 | 3.004 | -8.078 | -8.119 | 452 | 626 | 618 | 452 | 3004 | 3502а |  | CORR | GENE | 03:28 | 03:56 | 03:55 | 62 | 332 | 13 | EXT |  | 0.89 | (c)
37952.35 | 3.463 | 3.405 | -7.66 | -7.718 | 214 | 440 | 516 | 214 | 3405 | 3502а |  | CORR | GENE | 02:50 | 03:26 | 03:39 | 80 | 604 | 13 | EXT |  | 0.89 | (c)
37952.753 | 3.866 | 3.833 | -7.257 | -7.29 | 225 | 579 | 500 | 225 | 3833 | 3502а |  | CORR | CIGR | 02:52 | 03:49 | 03:36 | 47 | 549 | 11 | EXT |  | 0.89 | (c)
37953.162 | 4.275 | 4.239 | -6.848 | -6.884 | 201 | 552 | 500 | 201 | 4239 | 3502а |  | CORR | GENE | 02:48 | 03:44 | 03:36 | 84 | 597 | 13 | EXT |  | 0.89 | (c)
37953.564 | 4.677 | 4.641 | -6.446 | -6.482 | 186 | 586 | 479 | 186 | 4641 | 3502а |  | CORR | GENE | 02:45 | 03:50 | 03:32 | 63 | 585 | 12 | EXT |  | 0.89 | (c)
37953.736 | 4.849 | 4.844 | -6.274 | -6.279 | -1413 | -1369 | -1391 | 1369 | 4844 | 3502а |  | CORR | CIGR | 10:27 | 10:34 | 10:31 | 20 | 44 | 11 | EXT |  | 0.89 | (c)
37953.97 | 5.083 | 5.054 | -6.04 | -6.069 | 119 | 475 | 401 | 119 | 5054 | 3502а |  | CORR | GENE | 02:34 | 03:32 | 03:20 | 69 | 563 | 15 | EXT |  | 0.89 | (c)
37954.07 | 5.183 | 4.152 | -5.94 | -6.971 | 75 | 153 | 137 | 75 | 4152 | 3502а |  | CORR | GENE | 02:27 | 02:40 | 02:37 | 1256 | 124 | 10 | EXT |  | 0.96 | (c)
37954.385 | 5.498 | 5.435 | -5.625 | -5.688 | 205 | 419 | 491 | 205 | 5435 | 3502а |  | CORR | GENE | 02:48 | 03:23 | 03:34 | 80 | 571 | 10 | EXT |  | 0.89 | (c)
37957.622 | 8.735 | 8.701 | -2.388 | -2.422 | 101 | 440 | 430 | 101 | 2353 | 3502а |  | CORR | GENE | 02:32 | 03:26 | 03:25 | 69 | 657 | 10 | EXT |  | 0.89 | (c)
37958.421 | 9.534 | 9.507 | -1.589 | -1.616 | 295 | 621 | 500 | 295 | 1556 | 3502а |  | CORR | GENE | 03:03 | 03:55 | 03:36 | 60 | 409 | 11 | EXT |  | 0.89 | (c)
37958.839 | 9.952 | 9.933 | -1.171 | -1.19 | 443 | 473 | 478 | 443 | 1170 | 3502а |  | CORR | CIGR | 03:27 | 03:31 | 03:32 | 20 | 70 | 10 | EXT |  | 0.89 | (c)
37959.681 | 10.794 | 10.757 | -0.329 | -0.366 | 98 | 268 | 230 | 98 | 321 | 3502а |  | CORR | CIGR | 02:31 | 02:58 | 02:52 | 45 | 263 | 12 | EXT |  | 0.89 | (c)
37960.01 | 0 | -0.028 | -9.273 | -9.301 | 1706 | 1863 | 1825 | 1706 |  | 3503а | Нарушение формы кольцевого шва | GWAN |  | 02:58 | 03:23 | 03:17 | 0 | 238 |  | EXT | Нарушение формы кольцевого шва |  | (c)
37960.057 | 0.047 | 0.025 | -9.226 | -9.248 | 1495 | 1781 | 1712 | 1495 | 25 | 3503а |  | CORR | GENE | 02:24 | 03:10 | 02:59 | 66 | 435 | 10 | EXT |  | 0.89 | (c)
37960.865 | 0.855 | 0.799 | -8.418 | -8.474 | 1514 | 1935 | 1960 | 1514 | 799 | 3503а |  | CORR | GENE | 02:27 | 03:35 | 03:39 | 71 | 893 | 10 | EXT |  | 0.89 | (c)
37962.915 | 2.905 | 2.855 | -6.368 | -6.418 | 1515 | 1657 | 1756 | 1515 | 2855 | 3503а |  | CORR | GENE | 02:27 | 02:50 | 03:06 | 66 | 483 | 10 | EXT |  | 0.89 | (c)
37982.363 | 1.524 | 1.485 | -9.418 | -9.457 | 70 | 286 | 341 | 70 | 1485 | 3505а |  | CORR | GENE | 03:00 | 03:35 | 03:44 | 77 | 541 | 12 | EXT |  | 0.89 | (c)
37988.076 | 7.237 | 7.119 | -3.705 | -3.823 | -84 | 113 | 368 | 0 | 3674 | 3505а |  | CORR | GENE | 02:35 | 03:07 | 03:48 | 149 | 903 | 10 | EXT |  | 0.9 | (c)
37991.781 | 0 | -0.023 | -11.355 | -11.378 | -206 | 7 | 250 | 0 |  | 3506а | Нарушение формы кольцевого шва | GWAN |  | 05:09 | 05:43 | 06:23 | 0 | 912 |  | EXT | Нарушение формы кольцевого шва |  | (c)
37994.814 | 3.033 | 2.964 | -8.322 | -8.391 | 820 | 994 | 1151 | 820 | 2964 | 3506а |  | CORR | GENE | 07:55 | 08:23 | 08:48 | 101 | 662 | 10 | EXT |  | 0.89 | (c)
37997.62 | 5.839 | 5.816 | -5.516 | -5.539 | 675 | 1382 | 1106 | 675 | 5411 | 3506а |  | CORR | GENE | 07:31 | 09:25 | 08:41 | 128 | 862 | 10 | EXT |  | 0.9 | (c)
38006.779 | 3.643 | 3.62 | -7.692 | -7.715 | 1640 | 1744 | 1819 | 1640 | 3620 | 3507а |  | CORR | CIGR | 02:22 | 02:39 | 02:51 | 32 | 357 | 10 | EXT |  | 0.89 | (c)
38008.789 | 5.653 | 5.575 | -5.682 | -5.76 | -1011 | -617 | -561 | 111 | 5575 | 3507а |  | CORR | GENE | 07:14 | 08:18 | 08:27 | 118 | 900 | 10 | EXT |  | 0.89 | (c)
38008.917 | 5.781 | 5.751 | -5.554 | -5.584 | 2049 | 2111 | 2154 | 2049 | 5544 | 3507а |  | CORR | CIGR | 03:28 | 03:38 | 03:45 | 40 | 209 | 11 | EXT |  | 0.89 | (c)
38009.446 | 6.31 | 6.284 | -5.025 | -5.051 | -687 | -409 | -530 | 374 | 5011 | 3507а |  | CORR | CIGR | 08:07 | 08:51 | 08:32 | 40 | 313 | 10 | EXT |  | 0.89 | (c)
38010.277 | 7.141 | 7.116 | -4.194 | -4.219 | -1001 | -721 | -800 | 600 | 4169 | 3507а |  | CORR | CIGR | 07:16 | 08:01 | 07:48 | 50 | 401 | 10 | EXT |  | 0.89 | (c)
38010.586 | 7.45 | 7.423 | -3.885 | -3.912 | -731 | 141 | -286 | 0 | 3771 | 3507а |  | CORR | GENE | 07:60 | 10:20 | 09:11 | 141 | 889 | 13 | EXT |  | 0.9 | (c)
38012.073 | 8.937 | 8.886 | -2.398 | -2.449 | 1689 | 1930 | 2021 | 1689 | 2364 | 3507а |  | CORR | GENE | 02:30 | 03:09 | 03:24 | 85 | 664 | 10 | EXT |  | 0.89 | (c)
38015.271 | 0.8 | 0.754 | -10.198 | -10.244 | -2062 | -1978 | -1852 | 1642 | 754 | 3508а |  | CORR | CIGR | 08:07 | 08:21 | 08:41 | 54 | 420 | 10 | EXT |  | 0.89 | (c)
38030.236 | 4.767 | 4.747 | -6.678 | -6.698 | 289 | 744 | 631 | 289 | 4747 | 3509а |  | CORR | GENE | 07:15 | 08:29 | 08:11 | 62 | 685 | 10 | EXT |  | 0.89 | (c)
38036.354 | 10.885 | 10.843 | -0.56 | -0.602 | 497 | 839 | 828 | 497 | 524 | 3509а |  | CORR | GENE | 07:49 | 08:44 | 08:42 | 78 | 661 | 10 | EXT |  | 0.89 | (c)
38041.807 | 0 | -0.033 | -11.023 | -11.056 | 907 | 1489 | 1644 | 907 |  | 3510б | Нарушение формы кольцевого шва | GWAN |  | 06:28 | 08:02 | 08:27 | 0 | 1474 |  | EXT | Нарушение формы кольцевого шва |  | (c)
38043.236 | 1.429 | 1.4 | -9.594 | -9.623 | 1483 | 2008 | 1796 | 1483 | 1400 | 3510б |  | CORR | GENE | 08:01 | 09:26 | 08:52 | 101 | 627 | 12 | EXT |  | 0.89 | (c)
38043.589 | 1.782 | 0.974 | -9.241 | -10.049 | 1322 | 1381 | 1356 | 1322 | 974 | 3510б |  | CORR | GENE | 07:35 | 07:44 | 07:41 | 1049 | 69 | 10 | EXT |  | 0.96 | (c)
38045.888 | 4.081 | 4.061 | -6.942 | -6.962 | -321 | -146 | -199 | 77 | 4061 | 3510б |  | CORR | CIGR | 03:10 | 03:38 | 03:29 | 50 | 244 | 12 | EXT |  | 0.89 | (c)
38046.694 | 4.887 | 4.852 | -6.136 | -6.171 | -417 | -102 | -151 | 0 | 4852 | 3510б |  | CORR | GENE | 02:54 | 03:45 | 03:37 | 85 | 532 | 13 | EXT |  | 0.89 | (c)
38047.101 | 5.294 | 5.271 | -5.729 | -5.752 | -181 | -133 | -7 | 0 | 5271 | 3510б |  | CORR | CIGR | 03:32 | 03:40 | 04:00 | 50 | 348 | 11 | EXT |  | 0.89 | (c)
38047.946 | 6.139 | 6.104 | -4.884 | -4.919 | -451 | -103 | -221 | 0 | 4849 | 3510б |  | CORR | GENE | 02:49 | 03:45 | 03:26 | 70 | 461 | 12 | EXT |  | 0.89 | (c)
38048.758 | 6.951 | 6.937 | -4.072 | -4.086 | -399 | -105 | -225 | 51 | 4036 | 3510б |  | CORR | CIGR | 02:57 | 03:45 | 03:25 | 50 | 348 | 11 | EXT |  | 0.89 | (c)
38055.957 | 3.127 | 3.103 | -8.228 | -8.252 | -863 | -814 | -810 | 758 | 3103 | 3512а |  | ARTD | GENE | 02:29 | 02:37 | 02:38 | 242 | 106 |  | EXT | Эквивалент потери металла 10%. |  | (c)
38061.211 | 8.381 | 8.348 | -2.974 | -3.007 | 1253 | 1300 | 1304 | 1253 | 2941 | 3512а |  | ARTD | GENE | 08:11 | 08:18 | 08:19 | 66 | 103 |  | EXT | Наплавка. |  | (c)
38073.965 | 9.78 | 9.723 | -1.535 | -1.592 | 1275 | 1557 | 1624 | 1275 | 1500 | 3513а |  | CORR | GENE | 06:31 | 07:17 | 07:27 | 92 | 698 | 10 | EXT |  | 0.89 | (c)
38084.952 | 9.452 | 9.406 | -2.21 | -2.256 | -1449 | -1261 | -1286 | 1123 | 2189 | 3514а |  | CORR | GENE | 08:20 | 08:51 | 08:47 | 67 | 325 | 11 | EXT |  | 0.89 | (c)
38089.137 | 1.975 | 1.963 | -9.5 | -9.512 | -399 | -288 | -295 | 190 | 1963 | 3515а |  | CORR | CIGR | 04:22 | 04:40 | 04:38 | 35 | 209 | 10 | EXT |  | 0.89 | (c)
38093.973 | 6.811 | 6.665 | -4.664 | -4.81 | 57 | 271 | 804 | 57 | 4657 | 3515а |  | CORR | GENE | 05:35 | 06:10 | 07:36 | 153 | 1494 | 11 | EXT |  | 0.9 | (c)
38094.08 | 6.918 | 6.892 | -4.557 | -4.583 | 681 | 749 | 785 | 681 | 4543 | 3515а |  | CORR | CIGR | 07:16 | 07:27 | 07:33 | 40 | 209 | 10 | EXT |  | 0.89 | (c)
38094.266 | 7.104 | 7.088 | -4.371 | -4.387 | 1064 | 1256 | 1199 | 1064 | 4347 | 3515а |  | CORR | CIGR | 08:18 | 08:49 | 08:40 | 40 | 271 | 12 | EXT |  | 0.89 | (c)
38094.679 | 7.517 | 7.466 | -3.958 | -4.009 | 621 | 988 | 997 | 621 | 3893 | 3515а |  | CORR | GENE | 07:06 | 08:05 | 08:07 | 116 | 753 | 10 | EXT |  | 0.89 | (c)
38095.815 | 8.653 | 8.064 | -2.822 | -3.411 | 803 | 823 | 843 | 803 | 2490 | 3515а |  | CORR | GENE | 07:36 | 07:39 | 07:42 | 921 | 80 | 11 | EXT |  | 0.96 | (c)
38107.613 | 8.976 | 8.956 | -2.756 | -2.776 | 853 | 964 | 924 | 853 | 2745 | 3516а |  | CORR | CIGR | 07:49 | 08:07 | 08:01 | 31 | 143 | 15 | EXT |  | 0.89 | (c)
38110.347 | 11.71 | 11.673 | -0.022 | -0.059 | 494 | 602 | 610 | 494 | 8 | 3516а |  | CORR | CIGR | 06:51 | 07:09 | 07:10 | 51 | 233 | 12 | EXT |  | 0.89 | (c)
38129.43 | 7.817 | 7.799 | -3.523 | -3.541 | -1871 | -1844 | -1848 | 1825 | 3499 | 3518а |  | ARTD | PITT | 08:46 | 08:50 | 08:50 | 42 | 46 |  | EXT | Наплавка. |  | (c)
38156.628 | 0.945 | 0.918 | -9.997 | -10.024 | -1902 | -1871 | -1860 | 1819 | 918 | 3521а |  | CORR | CIGR | 04:26 | 04:31 | 04:33 | 27 | 83 | 13 | EXT |  | 0.89 | (c)
38163.741 | 8.058 | 7.964 | -2.884 | -2.978 | 1728 | 2138 | -2055 | 1378 | 2856 | 3521а |  | CORR | GENE | 02:12 | 03:18 | 04:02 | 122 | 1355 | 10 | EXT |  | 0.9 | (c)
38173.324 | 0.338 | 0.311 | -10.941 | -10.968 | -746 | -210 | -367 | 12 | 311 | 3522б |  | CORR | GENE | 11:22 | 00:49 | 12:23 | 93 | 758 | 10 | EXT |  | 0.89 | (c)
38173.736 | 0.75 | 0.723 | -10.529 | -10.556 | -549 | -215 | -281 | 14 | 723 | 3522б |  | CORR | GENE | 11:54 | 00:48 | 12:37 | 68 | 535 | 12 | EXT |  | 0.89 | (c)
38174.145 | 1.159 | 1.13 | -10.12 | -10.149 | -600 | -290 | -309 | 18 | 1130 | 3522б |  | CORR | GENE | 11:46 | 00:36 | 12:33 | 66 | 581 | 13 | EXT |  | 0.89 | (c)
38174.549 | 1.563 | 1.523 | -9.716 | -9.756 | -474 | -216 | -195 | 0 | 1523 | 3522б |  | CORR | GENE | 00:06 | 00:48 | 00:51 | 96 | 557 | 12 | EXT |  | 0.89 | (c)
38174.964 | 1.978 | 1.959 | -9.301 | -9.32 | -495 | -217 | -272 | 50 | 1959 | 3522б |  | CORR | GENE | 00:03 | 00:48 | 00:39 | 70 | 445 | 12 | EXT |  | 0.89 | (c)
38175.379 | 2.393 | 2.366 | -8.886 | -8.913 | -495 | -224 | -268 | 41 | 2366 | 3522б |  | CORR | GENE | 00:03 | 00:46 | 00:39 | 75 | 454 | 12 | EXT |  | 0.89 | (c)
38175.786 | 2.8 | 2.75 | -8.479 | -8.529 | -468 | -221 | -154 | 0 | 2750 | 3522б |  | CORR | GENE | 00:07 | 00:47 | 00:58 | 105 | 627 | 12 | EXT |  | 0.89 | (c)
38176.189 | 3.203 | 3.161 | -8.076 | -8.118 | -468 | -224 | -224 | 0 | 3161 | 3522б |  | CORR | GENE | 00:07 | 00:46 | 00:46 | 95 | 487 | 13 | EXT |  | 0.89 | (c)
38176.596 | 3.61 | 3.582 | -7.669 | -7.697 | -512 | -165 | -281 | 50 | 3582 | 3522б |  | CORR | GENE | 00:00 | 00:56 | 00:37 | 86 | 462 | 13 | EXT |  | 0.89 | (c)
38177.004 | 4.018 | 3.984 | -7.261 | -7.295 | -495 | -225 | -268 | 41 | 3984 | 3522б |  | CORR | GENE | 00:03 | 00:46 | 00:39 | 90 | 454 | 11 | EXT |  | 0.89 | (c)
38177.338 | 4.352 | 4.295 | -6.927 | -6.984 | 159 | 837 | 656 | 159 | 4295 | 3522б |  | CORR | GENE | 01:48 | 03:38 | 03:08 | 125 | 993 | 10 | EXT |  | 0.9 | (c)
38177.83 | 4.844 | 4.746 | -6.435 | -6.533 | -434 | -345 | 115 | 0 | 4746 | 3522б |  | CORR | GENE | 00:13 | 00:27 | 01:41 | 156 | 1098 | 15 | EXT |  | 0.91 | (c)
38178.231 | 5.245 | 5.114 | -6.034 | -6.165 | -624 | -233 | 259 | 624 | 5114 | 3522б |  | CORR | GENE | 11:42 | 00:45 | 14:04 | 185 | 1765 | 15 | EXT |  | 0.91 | (c)
38178.64 | 5.654 | 5.624 | -5.625 | -5.655 | -503 | -234 | -250 | 0 | 5564 | 3522б |  | CORR | GENE | 00:01 | 00:45 | 00:42 | 91 | 505 | 10 | EXT |  | 0.89 | (c)
38179.049 | 6.063 | 5.941 | -5.216 | -5.338 | -373 | -235 | 311 | 0 | 5168 | 3522б |  | CORR | GENE | 00:22 | 00:45 | 02:13 | 170 | 1368 | 12 | EXT |  | 0.9 | (c)
38181.886 | 8.9 | 8.866 | -2.379 | -2.413 | -595 | -224 | -338 | 81 | 2334 | 3522б |  | CORR | GENE | 11:47 | 00:46 | 12:28 | 79 | 514 | 10 | EXT |  | 0.89 | (c)
38182.302 | 9.316 | 9.287 | -1.963 | -1.992 | -451 | -372 | -255 | 59 | 1927 | 3522б |  | CORR | GENE | 00:10 | 00:23 | 00:41 | 65 | 392 | 10 | EXT |  | 0.89 | (c)
38182.681 | 9.695 | 9.689 | -1.584 | -1.59 | -521 | -145 | -290 | 59 | 1515 | 3522б |  | CORR | GENE | 11:59 | 00:59 | 12:36 | 75 | 462 | 10 | EXT |  | 0.89 | (c)
38183.108 | 10.122 | 10.076 | -1.157 | -1.203 | -440 | -255 | -251 | 63 | 1135 | 3522б |  | CORR | GENE | 00:12 | 00:41 | 00:42 | 68 | 377 | 10 | EXT |  | 0.89 | (c)
38183.899 | 10.913 | 10.872 | -0.366 | -0.407 | -421 | -158 | -188 | 0 | 322 | 3522б |  | CORR | GENE | 00:15 | 00:57 | 00:52 | 85 | 466 | 10 | EXT |  | 0.89 | (c)
38222.317 | 4.304 | 4.196 | -7.141 | -7.249 | -1422 | -1401 | -1388 | 1353 | 4196 | 3526а |  | CORR | GENE | 09:37 | 09:40 | 09:42 | 287 | 69 | 12 | EXT |  | 0.92 | (c)
38222.62 | 4.607 | 4.57 | -6.838 | -6.875 | 956 | 1086 | 1095 | 956 | 4570 | 3526а |  | CORR | CIGR | 04:01 | 04:22 | 04:23 | 50 | 279 | 12 | EXT |  | 0.89 | (c)
38224.81 | 6.797 | 6.77 | -4.648 | -4.675 | 964 | 1003 | 1038 | 964 | 4640 | 3526а |  | CORR | CIGR | 04:02 | 04:08 | 04:14 | 35 | 148 | 12 | EXT |  | 0.89 | (c)
38226.06 | 8.047 | 7.994 | -3.398 | -3.451 | 414 | 638 | 719 | 414 | 3389 | 3526а |  | CORR | GENE | 02:33 | 03:09 | 03:22 | 62 | 610 | 12 | EXT |  | 0.89 | (c)
38227.814 | 9.801 | 9.768 | -1.644 | -1.677 | 964 | 1035 | 1042 | 964 | 1622 | 3526а |  | CORR | CIGR | 04:02 | 04:13 | 04:15 | 55 | 156 | 10 | EXT |  | 0.89 | (c)
38228.03 | 10.017 | 9.994 | -1.428 | -1.451 | 1077 | 1130 | 1138 | 1077 | 1421 | 3526а |  | CORR | CIGR | 04:20 | 04:29 | 04:30 | 30 | 122 | 10 | EXT |  | 0.89 | (c)
38228.664 | 10.651 | 10.626 | -0.794 | -0.819 | 511 | 1110 | 859 | 511 | 733 | 3526а |  | CORR | GENE | 02:49 | 04:26 | 03:45 | 86 | 697 | 11 | EXT |  | 0.89 | (c)
38229.036 | 11.023 | 11.008 | -0.422 | -0.437 | 293 | 344 | 345 | 293 | 407 | 3526а |  | CORR | CIGR | 02:14 | 02:22 | 02:22 | 30 | 104 | 11 | EXT |  | 0.89 | (c)
38229.077 | 11.064 | 11.033 | -0.381 | -0.412 | 964 | 1046 | 1107 | 964 | 362 | 3526а |  | CORR | CIGR | 04:02 | 04:15 | 04:25 | 50 | 287 | 12 | EXT |  | 0.89 | (c)
38229.282 | 11.269 | 11.239 | -0.176 | -0.206 | 659 | 739 | 754 | 659 | 176 | 3526а |  | CORR | CIGR | 03:13 | 03:26 | 03:28 | 30 | 191 | 11 | EXT |  | 0.89 | (c)
38236.813 | 7.355 | 7.324 | -4.317 | -4.348 | 894 | 1181 | 1086 | 894 | 4273 | 3527а |  | CORR | GENE | 03:24 | 04:10 | 03:55 | 75 | 384 | 10 | EXT |  | 0.89 | (c)
38237.613 | 8.155 | 8.123 | -3.517 | -3.549 | 990 | 1067 | 1147 | 990 | 3509 | 3527а |  | CORR | CIGR | 03:39 | 03:52 | 04:05 | 40 | 314 | 10 | EXT |  | 0.89 | (c)
38238.676 | 9.218 | 9.197 | -2.454 | -2.475 | -1833 | -1760 | -1711 | 1589 | 2435 | 3527а |  | CORR | CIGR | 08:04 | 08:16 | 08:23 | 40 | 244 | 10 | EXT |  | 0.89 | (c)
38238.793 | 9.335 | 9.314 | -2.337 | -2.358 | 1426 | 1514 | 1513 | 1426 | 2327 | 3527а |  | CORR | CIGR | 04:50 | 05:04 | 05:04 | 31 | 174 | 10 | EXT |  | 0.89 | (c)
38240.8 | 11.342 | 11.29 | -0.33 | -0.382 | 938 | 1022 | 1116 | 938 | 312 | 3527а |  | CORR | GENE | 03:31 | 03:45 | 03:60 | 70 | 357 | 12 | EXT |  | 0.89 | (c)
38241.203 | 0.073 | 0.035 | -11.337 | -11.375 | 2001 | 2075 | 2120 | 2001 | 35 | 3528а |  | CORR | CIGR | 04:08 | 04:20 | 04:27 | 54 | 238 | 10 | EXT |  | 0.89 | (c)
38252.481 | 11.351 | 11.184 | -0.059 | -0.226 | 1214 | 1426 | 1643 | 1214 | 43 | 3528а |  | CORR | GENE | 02:01 | 02:35 | 03:10 | 183 | 858 | 11 | EXT |  | 0.9 | (c)
38263.328 | 10.788 | 10.76 | -0.522 | -0.55 | -1565 | -1522 | -1504 | 1442 | 489 | 3529а |  | ARTD | GENE | 09:49 | 09:56 | 09:59 | 61 | 123 |  | EXT | Наплавка. |  | (c)
38280.555 | 6.597 | 6.554 | -4.889 | -4.932 | 314 | 480 | 602 | 314 | 4733 | 3531а |  | ARTD | GENE | 00:58 | 01:24 | 01:44 | 199 | 576 |  | EXT | Эквивалент потери металла 10%. |  | (c)
38287.186 | 1.742 | 1.682 | -9.392 | -9.452 | -520 | -411 | -136 | 0 | 1682 | 3532а |  | CORR | GENE | 09:06 | 09:24 | 10:08 | 85 | 767 | 12 | EXT |  | 0.89 | (c)
38292.574 | 7.13 | 7.106 | -4.004 | -4.028 | -2217 | -2184 | -2183 | 2148 | 3988 | 3532а |  | ARTD | PITT | 04:32 | 04:38 | 04:38 | 40 | 68 |  | EXT | Наплавка. |  | (c)
38295.781 | 10.337 | 10.318 | -0.797 | -0.816 | -539 | -266 | -322 | 106 | 746 | 3532а |  | CORR | GENE | 09:03 | 09:47 | 09:38 | 70 | 433 | 13 | EXT |  | 0.89 | (c)
38300.11 | 3.532 | 3.478 | -7.803 | -7.857 | 134 | 219 | 334 | 134 | 3478 | 3533а |  | CORR | GENE | 07:60 | 08:13 | 08:32 | 80 | 401 | 11 | EXT |  | 0.89 | (c)
38300.931 | 4.353 | 4.33 | -6.982 | -7.005 | 73 | 251 | 204 | 73 | 4330 | 3533а |  | CORR | CIGR | 07:50 | 08:19 | 08:11 | 45 | 262 | 10 | EXT |  | 0.89 | (c)
38308.436 | 0.523 | 0.467 | -10.626 | -10.682 | 1779 | 2117 | 2078 | 1779 | 467 | 3534а |  | CORR | GENE | 07:11 | 08:05 | 07:59 | 84 | 599 | 10 | EXT |  | 0.89 | (c)
38310.061 | 2.148 | 2.073 | -9.001 | -9.076 | 1702 | 2011 | 2160 | 1702 | 2073 | 3534а |  | CORR | GENE | 06:58 | 07:48 | 08:12 | 103 | 917 | 11 | EXT |  | 0.89 | (c)
38312.087 | 4.174 | 4.124 | -6.975 | -7.025 | 1753 | 2151 | 2131 | 1753 | 4124 | 3534а |  | CORR | GENE | 07:06 | 08:11 | 08:07 | 95 | 757 | 12 | EXT |  | 0.89 | (c)
38312.526 | 4.613 | 4.534 | -6.536 | -6.615 | 1721 | 1839 | 2158 | 1721 | 4534 | 3534а |  | CORR | GENE | 07:01 | 07:20 | 08:12 | 100 | 875 | 10 | EXT |  | 0.89 | (c)
38312.898 | 4.985 | 4.93 | -6.164 | -6.219 | 1695 | 2053 | 2134 | 1695 | 4930 | 3534а |  | CORR | GENE | 06:57 | 07:55 | 08:08 | 103 | 878 | 10 | EXT |  | 0.89 | (c)
38313.293 | 5.38 | 5.338 | -5.769 | -5.811 | 1732 | -2166 | 2143 | 1732 | 5338 | 3534а |  | CORR | GENE | 07:03 | 08:34 | 08:09 | 96 | 821 | 11 | EXT |  | 0.89 | (c)
38313.734 | 5.821 | 5.753 | -5.328 | -5.396 | 1748 | 1952 | 2133 | 1748 | 5299 | 3534а |  | CORR | GENE | 07:06 | 07:39 | 08:08 | 97 | 769 | 10 | EXT |  | 0.89 | (c)
38316.983 | 9.07 | 9.046 | -2.079 | -2.103 | 1803 | -2090 | 2152 | 1803 | 2030 | 3534а |  | CORR | GENE | 07:14 | 08:46 | 08:11 | 73 | 699 | 11 | EXT |  | 0.89 | (c)
38317.426 | 9.513 | 9.462 | -1.636 | -1.687 | 1732 | 2001 | 2118 | 1732 | 1604 | 3534а |  | CORR | GENE | 07:03 | 07:46 | 08:05 | 83 | 772 | 11 | EXT |  | 0.89 | (c)
38326.579 | 0.748 | 0.718 | -10.381 | -10.411 | -694 | -478 | -478 | 261 | 718 | 3536а |  | CORR | CIGR | 03:30 | 04:05 | 04:05 | 39 | 433 | 11 | EXT |  | 0.89 | (c)
38335.093 | 9.262 | 9.19 | -1.867 | -1.939 | 733 | 935 | 1144 | 733 | 1838 | 3536а |  | CORR | GENE | 07:20 | 07:53 | 08:26 | 101 | 822 | 10 | EXT |  | 0.89 | (c)
38335.828 | 9.997 | 9.976 | -1.132 | -1.153 | 1550 | 1836 | 1748 | 1550 | 1104 | 3536а |  | CORR | CIGR | 09:32 | 10:18 | 10:04 | 49 | 397 | 11 | EXT |  | 0.89 | (c)
38344.21 | 7.25 | 7.232 | -4.055 | -4.073 | 980 | 1049 | 1093 | 980 | 4033 | 3537а |  | CORR | CIGR | 07:54 | 08:05 | 08:12 | 40 | 227 | 11 | EXT |  | 0.89 | (c)
38344.621 | 7.661 | 7.634 | -3.644 | -3.671 | 771 | 912 | 945 | 771 | 3616 | 3537а |  | CORR | CIGR | 07:20 | 07:43 | 07:48 | 55 | 349 | 13 | EXT |  | 0.89 | (c)
38344.987 | 8.027 | 8.001 | -3.278 | -3.304 | 1050 | 1284 | 1294 | 1050 | 3234 | 3537а |  | CORR | GENE | 08:05 | 08:43 | 08:45 | 70 | 488 | 12 | EXT |  | 0.89 | (c)
38345.814 | 8.854 | 8.829 | -2.451 | -2.476 | 888 | 1217 | 1152 | 888 | 2397 | 3537а |  | CORR | GENE | 07:39 | 08:32 | 08:22 | 79 | 530 | 10 | EXT |  | 0.89 | (c)
38346.621 | 9.661 | 9.64 | -1.644 | -1.665 | 1250 | 1392 | 1420 | 1250 | 1604 | 3537а |  | CORR | GENE | 08:37 | 09:00 | 09:05 | 61 | 340 | 12 | EXT |  | 0.89 | (c)
38346.677 | 9.717 | 9.696 | -1.588 | -1.609 | 823 | 890 | 923 | 823 | 1564 | 3537а |  | CORR | CIGR | 07:29 | 07:39 | 07:45 | 45 | 201 | 11 | EXT |  | 0.89 | (c)
38349.091 | 0.826 | 0.801 | -10.569 | -10.594 | -923 | -101 | -456 | 0 | 801 | 3538а |  | CORR | GENE | 07:14 | 09:26 | 08:29 | 113 | 935 | 10 | EXT |  | 0.89 | (c)
38360.401 | 0.741 | 0.704 | -9.98 | -10.017 | 181 | 619 | 578 | 181 | 704 | 3539а |  | CORR | GENE | 02:34 | 03:45 | 03:39 | 89 | 794 | 11 | EXT |  | 0.89 | (c)
38369.094 | 9.434 | 9.416 | -1.287 | -1.305 | 200 | 425 | 343 | 200 | 1265 | 3539а |  | CORR | CIGR | 02:38 | 03:14 | 03:01 | 40 | 287 | 10 | EXT |  | 0.89 | (c)
38369.793 | 10.133 | 10.099 | -0.588 | -0.622 | 383 | 521 | 492 | 383 | 557 | 3539а |  | CORR | GENE | 03:07 | 03:29 | 03:25 | 65 | 218 | 10 | EXT |  | 0.89 | (c)
38370.451 | 0.07 | 0.024 | -2.822 | -2.868 | 877 | 1204 | 1255 | 877 | 24 | 3541а |  | CORR | GENE | 01:41 | 02:34 | 02:42 | 69 | 756 | 10 | EXT |  | 0.89 | (c)
38374.027 | 0.754 | 0.327 | -10.53 | -10.957 | 2144 | -2033 | -2141 | 1965 | 327 | 3541б |  | ARTD | GENE | 11:41 | 00:27 | 12:09 | 539 | 352 |  | EXT | Эквивалент потери металла 10%. |  | (c)
38375.927 | 2.654 | 1.305 | -8.63 | -9.979 | 114 | 496 | 696 | 114 | 1305 | 3541б |  | CORR | GENE | 06:13 | 07:15 | 07:47 | 1781 | 1164 | 11 | EXT |  | 0.98 | (c)
38377.921 | 4.648 | 4.596 | -6.636 | -6.688 | 624 | 760 | 886 | 624 | 4596 | 3541б |  | CORR | GENE | 07:36 | 07:58 | 08:18 | 86 | 525 | 10 | EXT |  | 0.89 | (c)
38378.703 | 5.43 | 5.399 | -5.854 | -5.885 | 1027 | 1218 | 1201 | 1027 | 5399 | 3541б |  | CORR | GENE | 08:41 | 09:11 | 09:09 | 65 | 348 | 11 | EXT |  | 0.89 | (c)
38378.922 | 5.649 | 5.565 | -5.635 | -5.719 | 951 | 981 | 971 | 951 | 5468 | 3541б |  | CORR | AXGR | 08:28 | 08:33 | 08:32 | 251 | 40 | 11 | EXT |  | 0.91 | (c)
38379.216 | 5.943 | 5.882 | -5.341 | -5.402 | 689 | 811 | 836 | 689 | 5319 | 3541б |  | CORR | GENE | 07:46 | 08:06 | 08:10 | 83 | 294 | 10 | EXT |  | 0.89 | (c)
38379.54 | 6.267 | 6.241 | -5.017 | -5.043 | 859 | 1118 | 1055 | 859 | 4953 | 3541б |  | CORR | GENE | 08:14 | 08:55 | 08:45 | 90 | 392 | 10 | EXT |  | 0.89 | (c)
38379.752 | 6.479 | 6.457 | -4.805 | -4.827 | 406 | 537 | 541 | 406 | 4777 | 3541б |  | CORR | CIGR | 07:00 | 07:22 | 07:22 | 50 | 270 | 13 | EXT |  | 0.89 | (c)
38379.95 | 6.677 | 6.647 | -4.607 | -4.637 | 763 | 863 | 920 | 763 | 4572 | 3541б |  | CORR | GENE | 07:58 | 08:14 | 08:23 | 65 | 314 | 10 | EXT |  | 0.89 | (c)
38380.129 | 6.856 | 6.833 | -4.428 | -4.451 | 493 | 1184 | 841 | 493 | 4341 | 3541б |  | CORR | GENE | 07:14 | 09:06 | 08:11 | 110 | 697 | 12 | EXT |  | 0.9 | (c)
38380.761 | 7.488 | 7.449 | -3.796 | -3.835 | 668 | 1183 | 990 | 668 | 3750 | 3541б |  | CORR | GENE | 07:43 | 09:06 | 08:35 | 85 | 644 | 11 | EXT |  | 0.89 | (c)
38380.967 | 7.694 | 7.675 | -3.59 | -3.609 | 502 | 535 | 558 | 502 | 3579 | 3541б |  | CORR | CIGR | 07:16 | 07:21 | 07:25 | 30 | 113 | 11 | EXT |  | 0.89 | (c)
38381.165 | 7.892 | 7.84 | -3.392 | -3.444 | 554 | 1028 | 881 | 554 | 3329 | 3541б |  | CORR | GENE | 07:24 | 08:41 | 08:17 | 115 | 654 | 13 | EXT |  | 0.9 | (c)
38381.629 | 8.356 | 8.331 | -2.928 | -2.953 | 511 | 561 | 589 | 511 | 2912 | 3541б |  | CORR | CIGR | 07:17 | 07:25 | 07:30 | 41 | 157 | 11 | EXT |  | 0.89 | (c)
38382.434 | 9.161 | 9.133 | -2.123 | -2.151 | 615 | 756 | 737 | 615 | 2100 | 3541б |  | CORR | CIGR | 07:34 | 07:57 | 07:54 | 51 | 244 | 11 | EXT |  | 0.89 | (c)
38382.824 | 9.551 | 9.514 | -1.733 | -1.77 | 598 | 977 | 816 | 598 | 1684 | 3541б |  | CORR | GENE | 07:31 | 08:33 | 08:07 | 86 | 436 | 10 | EXT |  | 0.89 | (c)
38383.239 | 9.966 | 9.9 | -1.318 | -1.384 | 816 | 1046 | 1077 | 816 | 1278 | 3541б |  | CORR | GENE | 08:07 | 08:44 | 08:49 | 106 | 522 | 11 | EXT |  | 0.89 | (c)
38383.571 | 10.298 | 10.269 | -0.986 | -1.015 | -1201 | -977 | -1024 | 846 | 967 | 3541б |  | CORR | CIGR | 02:41 | 03:17 | 03:10 | 48 | 355 | 13 | EXT |  | 0.89 | (c)
38383.845 | 10.572 | 10.512 | -0.712 | -0.772 | 380 | 484 | 537 | 380 | 692 | 3541б |  | CORR | GENE | 06:56 | 07:13 | 07:22 | 80 | 314 | 14 | EXT |  | 0.89 | (c)
38383.997 | 10.724 | 10.687 | -0.56 | -0.597 | 836 | 1338 | 1128 | 836 | 481 | 3541б |  | CORR | GENE | 08:10 | 09:31 | 08:57 | 116 | 584 | 10 | EXT |  | 0.89 | (c)
38384.212 | 10.939 | 10.897 | -0.345 | -0.387 | 285 | 708 | 656 | 285 | 297 | 3541б |  | CORR | GENE | 06:41 | 07:49 | 07:41 | 90 | 743 | 10 | EXT |  | 0.89 | (c)
38384.624 | 0.067 | 0.033 | -10.453 | -10.487 | 1766 | 2128 | -1172 | 351 | 33 | 3542а |  | CORR | GENE | 04:55 | 05:54 | 09:01 | 227 | 3047 | 10 | EXT |  | 0.91 | (c)
38385.455 | 0.898 | 0.873 | -9.622 | -9.647 | 1055 | 1148 | 1247 | 1055 | 873 | 3542а |  | CORR | GENE | 03:00 | 03:15 | 03:31 | 62 | 384 | 10 | EXT |  | 0.89 | (c)
38404.016 | 8.939 | 8.916 | -1.903 | -1.926 | -719 | -481 | -521 | 322 | 1879 | 3543а |  | CORR | CIGR | 01:32 | 02:11 | 02:05 | 47 | 397 | 10 | EXT | Аномалия находится на упругопластическом изгибе: R=500 D, максимальное растяжение на 1.2 час. | 0.89 | (c)
38404.601 | 9.524 | 9.504 | -1.318 | -1.338 | 53 | 337 | 286 | 53 | 1295 | 3543а |  | CORR | CIGR | 03:37 | 04:23 | 04:15 | 43 | 467 | 11 | EXT | Аномалия находится на упругопластическом изгибе: R=481 D, максимальное растяжение на 1.2 час. | 0.89 | (c)
38406.761 | 0.842 | 0.83 | -10.538 | -10.55 | 891 | 965 | 991 | 891 | 830 | 3544а |  | CORR | CIGR | 01:15 | 01:26 | 01:31 | 30 | 200 | 11 | EXT | Аномалия находится на упругопластическом изгибе: R=457 D, максимальное растяжение на 1 час. | 0.89 | (c)
38406.813 | 0.894 | 0.868 | -10.486 | -10.512 | 159 | 288 | 386 | 159 | 868 | 3544а |  | CORR | GENE | 11:16 | 11:37 | 11:53 | 75 | 453 | 10 | EXT | Аномалия находится на упругопластическом изгибе: R=457 D, максимальное растяжение на 1 час. | 0.89 | (c)
38406.845 | 0.926 | 0.923 | -10.454 | -10.457 | -137 | -78 | -67 | 0 | 923 | 3544а |  | CORR | CIGR | 10:29 | 10:38 | 10:40 | 25 | 139 | 10 | EXT | Аномалия находится на упругопластическом изгибе: R=457 D, максимальное растяжение на 1 час. | 0.89 | (c)
38407.635 | 1.716 | 1.701 | -9.664 | -9.679 | 159 | 240 | 325 | 159 | 1701 | 3544а |  | CORR | CIGR | 11:16 | 11:29 | 11:43 | 45 | 331 | 11 | EXT | Аномалия находится на упругопластическом изгибе: R=460 D, максимальное растяжение на 1 час. | 0.89 | (c)
38410.09 | 4.171 | 4.16 | -7.209 | -7.22 | 142 | 253 | 299 | 142 | 4160 | 3544а |  | CORR | CIGR | 11:14 | 11:31 | 11:39 | 45 | 313 | 11 | EXT | Аномалия находится на упругопластическом изгибе: R=514 D, максимальное растяжение на 0.8 час. | 0.89 | (c)
38410.288 | 4.369 | 4.345 | -7.011 | -7.035 | -402 | 173 | 17 | 0 | 4345 | 3544а |  | CORR | GENE | 09:46 | 11:19 | 10:53 | 82 | 837 | 10 | EXT | Аномалия находится на упругопластическом изгибе: R=526 D, максимальное растяжение на 0.8 час. | 0.89 | (c)
38410.296 | 4.377 | 4.37 | -7.003 | -7.01 | -2141 | -2115 | -2102 | 2063 | 4370 | 3544а |  | CORR | CIGR | 05:05 | 05:09 | 05:11 | 20 | 78 | 11 | EXT | Аномалия находится на упругопластическом изгибе: R=526 D, максимальное растяжение на 0.8 час. | 0.89 | (c)
38410.678 | 4.759 | 4.752 | -6.621 | -6.628 | 150 | 300 | 272 | 150 | 4752 | 3544а |  | CORR | CIGR | 11:15 | 11:39 | 11:35 | 50 | 244 | 12 | EXT | Аномалия находится на упругопластическом изгибе: R=558 D, максимальное растяжение на 0.7 час. | 0.89 | (c)
38415.031 | 9.112 | 9.112 | -2.268 | -2.268 | -277 | -157 | -150 | 24 | 2233 | 3544а |  | CORR | CIGR | 10:06 | 10:25 | 10:26 | 35 | 253 | 12 | EXT |  | 0.89 | (c)
38416.257 | 10.338 | 10.326 | -1.042 | -1.054 | -163 | -117 | -93 | 24 | 1014 | 3544а |  | CORR | CIGR | 10:24 | 10:32 | 10:36 | 40 | 139 | 10 | EXT |  | 0.89 | (c)
38426.068 | 8.769 | 8.739 | -2.646 | -2.676 | 1114 | 1190 | 1302 | 1114 | 2636 | 3545а |  | CORR | CIGR | 04:34 | 04:47 | 05:05 | 40 | 375 | 11 | EXT |  | 0.89 | (c)
38427.395 | 10.096 | 10.078 | -1.319 | -1.337 | -743 | -137 | -378 | 14 | 1249 | 3545а |  | CORR | GENE | 11:35 | 01:12 | 12:33 | 88 | 729 | 11 | EXT |  | 0.89 | (c)
38427.805 | 10.506 | 10.479 | -0.909 | -0.936 | -743 | -193 | -375 | 7 | 842 | 3545а |  | CORR | GENE | 11:35 | 01:03 | 12:34 | 94 | 736 | 10 | EXT |  | 0.89 | (c)
38428.253 | 10.954 | 10.89 | -0.461 | -0.525 | -843 | -456 | -460 | 77 | 436 | 3545а |  | CORR | GENE | 11:19 | 00:21 | 12:20 | 89 | 766 | 11 | EXT |  | 0.89 | (c)
38434.175 | 5.461 | 5.428 | -5.617 | -5.65 | 1545 | 1867 | 1887 | 1545 | 5428 | 3546а |  | CORR | GENE | 01:44 | 02:36 | 02:39 | 66 | 684 | 11 | EXT |  | 0.89 | (c)
38434.564 | 5.85 | 5.833 | -5.228 | -5.245 | 1913 | 2120 | 2066 | 1913 | 5195 | 3546а |  | CORR | CIGR | 02:43 | 03:16 | 03:08 | 50 | 305 | 10 | EXT |  | 0.89 | (c)
38435.013 | 6.299 | 6.251 | -4.779 | -4.827 | 1564 | 1597 | 1808 | 1564 | 4762 | 3546а |  | CORR | GENE | 01:47 | 01:52 | 02:26 | 65 | 488 | 10 | EXT |  | 0.89 | (c)
38456.563 | 0 | -0.016 | -11.486 | -11.502 | 37 | 384 | 334 | 37 |  | 3549а | Нарушение формы кольцевого шва | GWAN |  | 09:54 | 10:50 | 10:42 | 0 | 595 |  | EXT | Нарушение формы кольцевого шва |  | (c)
38478.781 | 10.732 | 10.715 | -0.738 | -0.755 | -1037 | -940 | -899 | 762 | 717 | 3550а |  | CORR | CIGR | 10:18 | 10:34 | 10:40 | 38 | 275 | 12 | EXT |  | 0.89 | (c)
38495.154 | 4.275 | 4.252 | -7.281 | -7.304 | -2091 | -2016 | -2031 | 1972 | 4252 | 3552а |  | CORR | CIGR | 09:11 | 09:23 | 09:21 | 42 | 119 | 10 | EXT |  | 0.89 | (c)
38587.987 | 6.993 | 6.938 | -4.664 | -4.719 | 1097 | 1373 | 1397 | 1097 | 4655 | 3560а |  | CORR | GENE | 05:03 | 05:47 | 05:51 | 64 | 601 | 10 | EXT |  | 0.89 | (c)
38588.511 | 7.517 | 7.489 | -4.14 | -4.168 | 1118 | 1159 | 1160 | 1118 | 4140 | 3560а |  | CORR | CIGR | 05:06 | 05:13 | 05:13 | 28 | 84 | 11 | EXT |  | 0.89 | (c)
38588.616 | 7.622 | 7.599 | -4.035 | -4.058 | 1163 | 1203 | 1214 | 1163 | 4035 | 3560а |  | CORR | CIGR | 05:13 | 05:20 | 05:22 | 23 | 102 | 10 | EXT |  | 0.89 | (c)
38592.159 | 11.165 | 10.27 | -0.492 | -1.387 | 1656 | 1935 | 1860 | 1656 | 286 | 3560а |  | CORR | GENE | 06:33 | 07:18 | 07:06 | 1101 | 409 | 13 | EXT |  | 0.99 | (c)
38612.365 | 8.047 | 8.002 | -3.117 | -3.162 | -2170 | -2078 | -2046 | 1922 | 3115 | 3562а |  | CORR | CIGR | 06:13 | 06:28 | 06:33 | 47 | 248 | 11 | EXT | Аномалия находится на отводе. | 0.89 | (c)
38615.482 | 0 | -0.036 | -11.239 | -11.275 | -882 | -44 | -306 | 269 |  | 3563а | Нарушение формы кольцевого шва | GWAN |  | 09:43 | 11:58 | 11:16 | 0 | 1150 |  | EXT | Нарушение формы кольцевого шва Аномалия находится на отводе. |  | (c)
38687.086 | 4.059 | 4.025 | -7.246 | -7.28 | -1009 | -1674 | 1205 | 0 | 4025 | 3569а |  | ARTD | GENE | 03:09 | 01:22 | 09:06 | 115 | 4428 |  | EXT | Эквивалент потери металла 25%. Аномалия находится на отводе. От изолировочной машины. |  | (c)
38737.273 | 5.416 | 5.403 | -2.61 | -2.623 | -2044 | -1990 | -1975 | 1907 | 2594 | 3573б |  | GOUG | CIGR | 04:07 | 04:15 | 04:18 | 29 | 137 | 12 | EXT | Задир. |  | (c)
38769.57 | 9.723 | 9.03 | -1.888 | -2.581 | 1381 | 1647 | 1632 | 1381 | 1019 | 3576а |  | ARTD | GENE | 08:03 | 08:46 | 08:44 | 1562 | 502 |  | EXT | Наплавка. |  | (c)
38803.436 | 9.263 | 9.251 | -2.097 | -2.109 | 32 | 364 | 277 | 32 | 2089 | 3579а |  | GOUG | CIGR | 05:08 | 06:02 | 05:48 | 20 | 490 | 10 | EXT | Задир. Аномалия находится на упругопластическом изгибе: R=737 D, максимальное растяжение на 2.2 час. |  | (c)
38867.2 | 0 | -0.024 | -11.465 | -11.489 | -606 | -135 | -332 | 58 |  | 3586а | Нарушение формы кольцевого шва | GWAN |  | 10:60 | 00:16 | 11:44 | 0 | 548 |  | EXT | Нарушение формы кольцевого шва |  | (c)
38867.2 | 0 | -0.016 | -11.465 | -11.481 | 188 | 383 | 380 | 188 |  | 3586а | Нарушение формы кольцевого шва | GWAN |  | 01:08 | 01:39 | 01:39 | 0 | 384 |  | EXT | Нарушение формы кольцевого шва |  | (c)
38867.2 | 0 | -0.015 | -11.465 | -11.48 | 1523 | -2174 | 1983 | 0 |  | 3586а | Нарушение формы кольцевого шва | GWAN |  | 04:43 | 06:47 | 05:58 | 0 | 921 |  | EXT | Нарушение формы кольцевого шва |  | (c)
38867.2 | 0 | -0.025 | -11.465 | -11.49 | -1625 | -1488 | -1464 | 605 |  | 3586а | Нарушение формы кольцевого шва | GWAN |  | 08:15 | 08:38 | 08:41 | 0 | 324 |  | EXT | Нарушение формы кольцевого шва |  | (c)
38867.2 | 0 | -0.026 | -11.465 | -11.491 | -1113 | -946 | -917 | 722 |  | 3586а | Нарушение формы кольцевого шва | GWAN |  | 09:38 | 10:05 | 10:10 | 0 | 391 |  | EXT | Нарушение формы кольцевого шва |  | (c)
38878.665 | 0 | -0.03 | -11.415 | -11.445 | -1044 | -932 | -862 | 681 |  | 3587а | Нарушение формы кольцевого шва | GWAN |  | 08:13 | 08:31 | 08:42 | 0 | 363 |  | EXT | Нарушение формы кольцевого шва |  | (c)
38888.616 | 9.951 | 5.825 | -1.464 | -5.59 | 1252 | 1463 | 1405 | 674 | 1262 | 3587а |  | GOUG | GENE | 02:24 | 02:58 | 02:48 | 4328 | 304 | 7 | EXT | Зона задиров. |  | (c)
38913.511 | 0.923 | 0.896 | -10.638 | -10.665 | 782 | 853 | 899 | 782 | 896 | 3591а |  | CORR | CIGR | 04:02 | 04:13 | 04:21 | 33 | 233 | 10 | EXT |  | 0.89 | (c)
38914.307 | 1.719 | 1.677 | -9.842 | -9.884 | 931 | 1019 | 1082 | 931 | 1677 | 3591а |  | CORR | GENE | 04:26 | 04:40 | 04:50 | 48 | 302 | 10 | EXT |  | 0.89 | (c)
38935.181 | 11.032 | 11.009 | -0.479 | -0.502 | 1358 | 1489 | 1478 | 632 | 460 | 3592а |  | CORR | CIGR | 03:52 | 04:13 | 04:11 | 42 | 241 | 10 | EXT |  | 0.89 | (c)
38935.66 | 0 | -0.025 | -11.073 | -11.098 | 2112 | -489 | -730 | 0 |  | 3593а | Нарушение формы кольцевого шва | GWAN |  | 08:09 | 01:09 | 12:30 | 0 | 3238 |  | EXT | Нарушение формы кольцевого шва |  | (c)
38935.66 | 0 | -0.018 | -11.073 | -11.091 | 1204 | 1702 | 1582 | 271 |  | 3593а | Нарушение формы кольцевого шва | GWAN |  | 05:43 | 07:03 | 06:44 | 0 | 756 |  | EXT | Нарушение формы кольцевого шва |  | (c)
38935.964 | 0.304 | 0.289 | -10.769 | -10.784 | 1638 | 1753 | 1756 | 356 | 289 | 3593а |  | CORR | CIGR | 06:53 | 07:11 | 07:12 | 39 | 237 | 10 | EXT |  | 0.89 | (c)
38935.985 | 0.325 | 0.31 | -10.748 | -10.763 | 629 | 683 | 694 | 629 | 310 | 3593а |  | CORR | CIGR | 04:10 | 04:18 | 04:20 | 24 | 131 | 10 | EXT |  | 0.89 | (c)
38952.282 | 5.549 | 5.52 | -5.821 | -5.85 | -2134 | -2084 | -2029 | 96 | 5520 | 3594а |  | CORR | CIGR | 05:23 | 05:31 | 05:40 | 29 | 211 | 10 | EXT |  | 0.89 | (c)
38967.445 | 9.342 | 9.276 | -2.199 | -2.265 | 1623 | 1691 | 1736 | 382 | 2137 | 3595а |  | CORR | GENE | 04:12 | 04:23 | 04:30 | 128 | 226 | 13 | EXT |  | 0.9 | (c)
38975.924 | 6.28 | 6.257 | -5.221 | -5.244 | -587 | -524 | -507 | 426 | 5209 | 3596а |  | CORR | CIGR | 11:43 | 11:53 | 11:56 | 35 | 161 | 12 | EXT |  | 0.89 | (c)
38977.617 | 7.973 | 7.937 | -3.528 | -3.564 | 1983 | 2089 | 2118 | 0 | 3519 | 3596а |  | CORR | CIGR | 06:38 | 06:55 | 06:59 | 45 | 270 | 10 | EXT |  | 0.89 | (c)
38981.145 | 0 | -0.032 | -11.38 | -11.412 | 15 | 355 | 271 | 15 |  | 3597а | Нарушение формы кольцевого шва | GWAN |  | 11:52 | 00:47 | 12:33 | 0 | 511 |  | EXT | Нарушение формы кольцевого шва |  | (c)
38981.145 | 0 | -0.024 | -11.38 | -11.404 | 970 | 1266 | 1408 | 384 |  | 3597а | Нарушение формы кольцевого шва | GWAN |  | 02:26 | 03:14 | 03:37 | 0 | 876 |  | EXT | Нарушение формы кольцевого шва |  | (c)
38981.145 | 0 | -0.026 | -11.38 | -11.406 | -1784 | -1677 | -1054 | 324 |  | 3597а | Нарушение формы кольцевого шва | GWAN |  | 07:02 | 07:19 | 08:60 | 0 | 1460 |  | EXT | Нарушение формы кольцевого шва |  | (c)
39003.767 | 11.242 | 11.188 | -0.239 | -0.293 | 1725 | 1817 | 1890 | 176 | 226 | 3598а |  | CORR | GENE | 02:57 | 03:12 | 03:23 | 67 | 329 | 10 | EXT |  | 0.89 | (c)
39021.116 | 5.861 | 5.6 | -5.549 | -5.81 | -1993 | -1980 | -1951 | 237 | 5497 | 3600а |  | CORR | GENE | 07:23 | 07:25 | 07:30 | 313 | 84 | 15 | EXT |  | 0.94 | (c)
39067.256 | 8.096 | 8.074 | -2.952 | -2.974 | -1962 | -1861 | -1881 | 269 | 2942 | 3605а |  | CORR | CIGR | 07:29 | 07:46 | 07:42 | 32 | 161 | 10 | EXT |  | 0.89 | (c)
39068.012 | 8.852 | 8.84 | -2.196 | -2.208 | -1970 | -1878 | -1878 | 261 | 2174 | 3605а |  | ARTD | CIGR | 07:28 | 07:43 | 07:43 | 34 | 184 |  | EXT | Эквивалент потери металла 10%. |  | (c)
39124.725 | 9.631 | 9.136 | -1.925 | -2.42 | 1136 | 1312 | 1349 | 1136 | 1678 | 3610а |  | GOUG | GENE | 08:50 | 09:18 | 09:24 | 742 | 427 | 9 | EXT | Задир. |  | (c)
39126.489 | 11.395 | 8.609 | -0.161 | -2.947 | -1583 | -937 | -1170 | 758 | 148 | 3610а |  | GOUG | GENE | 01:31 | 03:15 | 02:38 | 2799 | 824 | 7 | EXT | Зона задиров. |  | (c)
39132.035 | 5.385 | 0.471 | -6.171 | -11.085 | 1688 | -2133 | 2127 | 1688 | 471 | 3611а |  | GOUG | GENE | 01:10 | 02:53 | 02:21 | 10079 | 878 | 7 | EXT | Зона задиров. |  | (c)
39135.216 | 8.566 | 5.05 | -2.99 | -6.506 | -176 | -9 | -32 | 0 | 2974 | 3611а |  | GOUG | GENE | 08:09 | 08:36 | 08:32 | 3532 | 288 | 7 | EXT | Зона задиров. |  | (c)
39142.005 | 3.799 | 1.966 | -7.692 | -9.525 | 1747 | 2034 | -2080 | 1445 | 1966 | 3612а |  | GOUG | GENE | 07:33 | 08:19 | 09:15 | 4719 | 1269 | 7 | EXT | Зона задиров. |  | (c)
39145.668 | 7.462 | 0.873 | -4.029 | -10.618 | -613 | -360 | -332 | 51 | 518 | 3612а |  | GOUG | GENE | 01:12 | 01:53 | 01:57 | 10100 | 562 | 7 | EXT | Зона задиров. |  | (c)
39151.568 | 1.871 | 1.203 | -9.303 | -9.971 | -1997 | -1360 | -1670 | 1344 | 1203 | 3613а |  | GOUG | GENE | 08:07 | 09:50 | 08:60 | 2164 | 653 | 8 | EXT | Зона задиров. |  | (c)
39156.768 | 7.071 | 6.55 | -4.103 | -4.624 | -1998 | -1497 | -1676 | 1355 | 3781 | 3613а |  | GOUG | GENE | 08:07 | 09:28 | 08:59 | 843 | 642 | 7 | EXT | Зона задиров. |  | (c)
39168.186 | 7.315 | 6.14 | -4.362 | -5.537 | 1029 | 1498 | 1473 | 1029 | 1231 | 3614а |  | GOUG | GENE | 01:20 | 02:36 | 02:32 | 4306 | 889 | 7 | EXT | Зона задиров. |  | (c)
39170.191 | 9.32 | 9.308 | -2.357 | -2.369 | -835 | -612 | -545 | 254 | 701 | 3614а |  | GOUG | GENE | 08:19 | 08:55 | 09:06 | 1668 | 580 | 7 | EXT | Зона задиров. |  | (c)
39173.449 | 0.901 | 0.085 | -10.68 | -11.496 | 1057 | 1063 | 1233 | 1057 | 85 | 3615а |  | GOUG | GENE | 02:31 | 02:32 | 02:60 | 996 | 353 | 7 | EXT | Зона задиров. |  | (b)
39177.851 | 5.303 | 4.541 | -6.278 | -7.04 | 644 | 1014 | 1070 | 644 | 2103 | 3615а |  | GOUG | GENE | 01:25 | 02:24 | 02:33 | 4937 | 852 | 7 | EXT | Зона задиров. |  | (c)
39179.234 | 6.686 | 3.515 | -4.895 | -8.066 | -1330 | -1136 | -988 | 647 | 3515 | 3615а |  | GOUG | GENE | 08:06 | 08:37 | 09:01 | 4377 | 683 | 6 | EXT | Зона задиров. |  | (c)
39184.129 | 0 | -0.042 | -11.511 | -11.553 | -2070 | -1915 | -1901 | 1732 |  | 3616а | Нарушение формы кольцевого шва | GWAN |  | 11:14 | 11:39 | 11:41 | 0 | 338 |  | EXT | Нарушение формы кольцевого шва |  | (c)
39186.057 | 1.928 | 0.545 | -9.583 | -10.966 | -1152 | -596 | -699 | 246 | 545 | 3616а |  | GOUG | GENE | 01:42 | 03:12 | 02:55 | 5602 | 906 | 7 | EXT | Зона задиров. |  | (c)
39186.846 | 2.717 | 1.88 | -8.794 | -9.631 | 1228 | 1332 | 1450 | 1228 | 1880 | 3616а |  | GOUG | GENE | 08:06 | 08:23 | 08:42 | 988 | 446 | 7 | EXT | Задир. |  | (c)
39198.279 | 2.639 | 2.629 | -8.354 | -8.364 | -1869 | -1805 | -1823 | 1777 | 2629 | 3617а |  | CORR | CIGR | 08:17 | 08:28 | 08:25 | 21 | 92 | 11 | EXT |  | 0.89 | (c)
39218.119 | 0 | -0.022 | -11.486 | -11.508 | 845 | 1014 | 1099 | 845 |  | 3619а | Нарушение формы кольцевого шва | GWAN |  | 01:35 | 02:02 | 02:16 | 0 | 508 |  | EXT | Нарушение формы кольцевого шва |  | (c)
39218.119 | 0 | -0.026 | -11.486 | -11.512 | 49 | 185 | 176 | 49 |  | 3619а | Нарушение формы кольцевого шва | GWAN |  | 11:27 | 11:49 | 11:47 | 0 | 255 |  | EXT | Нарушение формы кольцевого шва |  | (c)
39252.385 | 0 | -0.03 | -11.254 | -11.284 | -1061 | -273 | -553 | 45 |  | 3622а | Нарушение формы кольцевого шва | GWAN |  | 11:48 | 01:55 | 13:10 | 0 | 1017 |  | EXT | Нарушение формы кольцевого шва |  | (c)
39252.385 | 0 | -0.027 | -11.254 | -11.281 | 700 | 1658 | 1742 | 0 |  | 3622а | Нарушение формы кольцевого шва | GWAN |  | 04:32 | 07:07 | 07:20 | 0 | 2084 |  | EXT | Нарушение формы кольцевого шва |  | (c)
39287.819 | 11.16 | 11.141 | -0.19 | -0.209 | -732 | -669 | -634 | 535 | 182 | 3624а |  | CORR | CIGR | 07:36 | 07:46 | 07:52 | 27 | 197 | 12 | EXT |  | 0.89 | (c)
39295.907 | 7.898 | 5.898 | -3.447 | -5.447 | 191 | 512 | 532 | 191 | 3283 | 3625а |  | GOUG | GENE | 08:56 | 09:48 | 09:51 | 2164 | 682 | 7 | EXT | Зона задиров. |  | (c)
39298.307 | 10.298 | 9.791 | -1.047 | -1.554 | 2027 | 2047 | -2071 | 1708 | 310 | 3625а |  | GOUG | GENE | 01:52 | 01:55 | 02:51 | 1244 | 726 | 7 | EXT | Зона задиров. |  | (c)
39301.836 | 2.482 | 1.065 | -8.853 | -10.27 | 2191 | -1645 | -1841 | 1412 | 1065 | 3626а |  | GOUG | GENE | 01:46 | 03:27 | 02:55 | 5894 | 858 | 7 | EXT | Зона задиров. |  | (c)
39303.641 | 4.287 | 1.331 | -7.048 | -10.004 | 209 | 548 | 620 | 209 | 1331 | 3626а |  | GOUG | GENE | 08:26 | 09:20 | 09:32 | 3712 | 821 | 7 | EXT | Зона задиров. |  | (c)
39310.118 | 10.764 | 10.255 | -0.571 | -1.08 | 134 | 574 | 479 | 134 | 391 | 3626а |  | GOUG | GENE | 08:14 | 09:25 | 09:09 | 689 | 690 | 7 | EXT | Задир. |  | (c)
39314.5 | 3.811 | 1.082 | -7.705 | -10.434 | 1164 | 1311 | 1638 | 1164 | 1082 | 3627а |  | GOUG | GENE | 08:09 | 08:33 | 09:25 | 4868 | 947 | 8 | EXT | Зона задиров. |  | (c)
39320.882 | 10.193 | 7.725 | -1.323 | -3.791 | -1326 | -737 | -821 | 315 | 1184 | 3627а |  | GOUG | GENE | 01:27 | 03:02 | 02:49 | 2607 | 1011 | 7 | EXT | Зона задиров. |  | (c)
39322.205 | 0 | -0.017 | -11.164 | -11.181 | 414 | 2167 | -1914 | 220 |  | 3628а | Нарушение формы кольцевого шва | GWAN |  | 06:24 | 11:07 | 12:08 | 0 | 4267 |  | EXT | Нарушение формы кольцевого шва |  | (c)
39323.769 | 1.564 | 0.515 | -9.6 | -10.649 | -1282 | -927 | -912 | 542 | 515 | 3628а |  | GOUG | GENE | 01:50 | 02:48 | 02:50 | 2037 | 740 | 7 | EXT | Зона задиров. |  | (c)
39355.898 | 11.441 | 11.326 | -0.065 | -0.18 | -2098 | -1849 | -1938 | 133 | 23 | 3630а |  | CORR | GENE | 06:11 | 06:51 | 06:36 | 157 | 320 | 12 | EXT |  | 0.9 | (c)
39363.842 | 7.879 | 7.849 | -2.5 | -2.53 | -1710 | -1621 | -1632 | 521 | 2495 | 3631а |  | CORR | CIGR | 06:35 | 06:49 | 06:48 | 35 | 156 | 12 | EXT |  | 0.89 | (c)
39365.814 | 9.851 | 9.835 | -0.528 | -0.544 | -1631 | -1589 | -1591 | 600 | 528 | 3631а |  | CORR | CIGR | 06:48 | 06:54 | 06:54 | 16 | 79 | 12 | EXT |  | 0.89 | (c)
39374.754 | 8.412 | 8.391 | -3.003 | -3.024 | -1956 | -1892 | -1890 | 275 | 3001 | 3632а |  | CORR | CIGR | 04:30 | 04:40 | 04:41 | 23 | 131 | 10 | EXT |  | 0.89 | (c)
39383.903 | 6.146 | 6.046 | -4.178 | -4.278 | 1120 | 1425 | 1317 | 717 | 4148 | 3633а |  | CORR | GENE | 05:60 | 06:49 | 06:31 | 130 | 393 | 10 | EXT |  | 0.9 | (c)
39410.439 | 0 | -0.034 | -11.194 | -11.228 | 310 | 479 | 507 | 310 |  | 3636а | Нарушение формы кольцевого шва | GWAN |  | 00:23 | 00:50 | 00:54 | 0 | 394 |  | EXT | Нарушение формы кольцевого шва |  | (c)
39410.439 | 0 | -0.018 | -11.194 | -11.212 | 1091 | 1811 | 1700 | 1091 |  | 3636а | Нарушение формы кольцевого шва | GWAN |  | 02:29 | 04:25 | 04:07 | 0 | 1218 |  | EXT | Нарушение формы кольцевого шва |  | (c)
39435.103 | 1.451 | 1.44 | -7.455 | -7.466 | 2044 | 2121 | 2108 | 58 | 1440 | 3640б |  | CORR | CIGR | 05:18 | 05:31 | 05:28 | 25 | 129 | 12 | EXT |  | 0.89 | (c)
39451.178 | 8.62 | 8.603 | -2.931 | -2.948 | -800 | -733 | -750 | 700 | 2931 | 3641а |  | CORR | CIGR | 07:06 | 07:17 | 07:14 | 17 | 100 | 12 | EXT |  | 0.89 | (c)
39451.959 | 9.401 | 9.385 | -2.15 | -2.166 | -739 | -669 | -684 | 629 | 2148 | 3641а |  | CORR | CIGR | 07:16 | 07:27 | 07:25 | 18 | 110 | 10 | EXT |  | 0.89 | (c)
39465.318 | 0 | -0.032 | -2.112 | -2.144 | -85 | 542 | 1150 | 0 |  | 3643а | Нарушение формы кольцевого шва | GWAN |  | 11:01 | 00:42 | 14:20 | 0 | 2470 |  | EXT | Нарушение формы кольцевого шва |  | (c)
39465.318 | 0 | -0.024 | -2.112 | -2.136 | -1526 | -950 | -1038 | 550 |  | 3643а | Нарушение формы кольцевого шва | GWAN |  | 07:09 | 08:41 | 08:27 | 0 | 975 |  | EXT | Нарушение формы кольцевого шва |  | (c)
39588.975 | 0 | -0.033 | -11.42 | -11.453 | 977 | 1192 | 1235 | 737 |  | 3656а | Нарушение формы кольцевого шва | GWAN |  | 01:17 | 01:52 | 01:59 | 0 | 517 |  | EXT | Нарушение формы кольцевого шва |  | (c)
39600.395 | 0 | -0.045 | -11.174 | -11.219 | 277 | 394 | 396 | 277 |  | 3657а | Нарушение формы кольцевого шва | GWAN |  | 00:34 | 00:53 | 00:54 | 0 | 239 |  | EXT | Нарушение формы кольцевого шва Аномалия находится на упругопластическом изгибе: R=478 D, максимальное растяжение на 0.8 час. |  | (c)
39600.395 | 0 | -0.032 | -11.174 | -11.206 | 2205 | -2171 | -2121 | 0 |  | 3657а | Нарушение формы кольцевого шва | GWAN |  | 05:45 | 05:59 | 06:07 | 0 | 270 |  | EXT | Нарушение формы кольцевого шва Аномалия находится на упругопластическом изгибе: R=478 D, максимальное растяжение на 0.8 час. |  | (c)
39629.471 | 6.944 | 6.922 | -4.401 | -4.423 | 1067 | 1136 | 1167 | 963 | 4401 | 3660а |  | CORR | CIGR | 05:34 | 05:45 | 05:50 | 22 | 200 | 12 | EXT |  | 0.89 | (c)
39630.512 | 7.985 | 7.954 | -3.36 | -3.391 | 346 | 881 | 742 | 346 | 3315 | 3660а |  | CORR | GENE | 03:37 | 05:04 | 04:41 | 76 | 792 | 12 | EXT |  | 0.89 | (c)
39630.936 | 8.409 | 8.377 | -2.936 | -2.968 | 395 | 520 | 571 | 395 | 2926 | 3660а |  | CORR | CIGR | 03:45 | 04:05 | 04:14 | 42 | 352 | 11 | EXT |  | 0.89 | (c)
39632.828 | 10.301 | 10.28 | -1.044 | -1.065 | 1689 | 1960 | 1868 | 184 | 1021 | 3660а |  | CORR | CIGR | 07:14 | 07:58 | 07:43 | 44 | 357 | 10 | EXT |  | 0.89 | (c)
39656.084 | 0 | -0.028 | -11.41 | -11.438 | 797 | 1335 | 1390 | 249 |  | 3663а | Нарушение формы кольцевого шва | GWAN |  | 02:01 | 03:28 | 03:37 | 0 | 1184 |  | EXT | Нарушение формы кольцевого шва |  | (c)
39656.084 | 0 | -0.025 | -11.41 | -11.435 | -2207 | -1646 | -1449 | 24 |  | 3663а | Нарушение формы кольцевого шва | GWAN |  | 05:56 | 07:27 | 07:59 | 0 | 1516 |  | EXT | Нарушение формы кольцевого шва |  | (c)
39682.741 | 3.751 | 2.902 | -7.609 | -8.458 | -596 | -444 | -470 | 344 | 2902 | 3665а |  | ARTD | GENE | 07:48 | 08:12 | 08:08 | 1001 | 252 |  | EXT | Наплавка. |  | (c)
39724.007 | 0 | -0.032 | -11.279 | -11.311 | -220 | 1189 | 1457 | 0 |  | 3669а | Нарушение формы кольцевого шва | GWAN |  | 10:08 | 01:55 | 14:39 | 0 | 3354 |  | EXT | Нарушение формы кольцевого шва |  | (c)
39764.352 | 6.407 | 6.394 | -4.968 | -4.981 | 888 | 996 | 990 | 888 | 4951 | 3672а |  | CORR | CIGR | 05:06 | 05:24 | 05:23 | 30 | 205 | 15 | EXT |  | 0.89 | (c)
39769.32 | 0 | -0.031 | -10.751 | -10.782 | -804 | -678 | -611 | 418 |  | 3673а | Нарушение формы кольцевого шва | GWAN |  | 11:12 | 11:33 | 11:43 | 0 | 386 |  | EXT | Нарушение формы кольцевого шва |  | (c)
39773.431 | 4.111 | 4.094 | -6.64 | -6.657 | -1936 | -1853 | -1889 | 294 | 4094 | 3673а |  | CORR | CIGR | 08:10 | 08:23 | 08:17 | 23 | 94 | 11 | EXT |  | 0.89 | (c)
39773.783 | 4.463 | 4.441 | -6.288 | -6.31 | -2113 | -2039 | -2065 | 117 | 4441 | 3673а |  | CORR | CIGR | 07:41 | 07:53 | 07:49 | 23 | 97 | 12 | EXT |  | 0.89 | (c)
39782.766 | 2.695 | 2.673 | -8.449 | -8.471 | 2046 | 2129 | 2181 | 0 | 2673 | 3674а |  | CORR | CIGR | 03:20 | 03:34 | 03:42 | 34 | 270 | 11 | EXT |  | 0.89 | (c)
39875.307 | 4.276 | 1.223 | -6.732 | -9.785 | 860 | 1324 | 1332 | 427 | 1223 | 3682а |  | GOUG | GENE | 01:28 | 02:43 | 02:44 | 6614 | 944 | 7 | EXT | Зона задиров. |  | (c)
39886.254 | 4.215 | 3.763 | -7.135 | -7.587 | -290 | 104 | 21 | 0 | 3763 | 3683а |  | GOUG | GENE | 02:07 | 03:11 | 02:58 | 735 | 622 | 7 | EXT | Зона задиров. |  | (c)
39887.107 | 5.068 | 5.004 | -6.282 | -6.346 | 90 | 92 | 231 | 90 | 5004 | 3683а |  | GOUG | GENE | 03:09 | 03:09 | 03:31 | 303 | 283 | 7 | EXT | Задир. |  | (c)
39907.189 | 2.566 | 2.413 | -9.015 | -9.168 | -2115 | -1911 | -1869 | 116 | 2413 | 3685а |  | GOUG | GENE | 08:21 | 08:54 | 09:00 | 763 | 491 | 7 | EXT | Зона задиров. |  | (c)
39909.144 | 4.521 | 1.966 | -7.06 | -9.615 | 138 | 636 | 509 | 138 | 891 | 3685а |  | GOUG | GENE | 02:24 | 03:45 | 03:24 | 8724 | 743 | 7 | EXT | Зона задиров. |  | (c)
39911.094 | 6.471 | 5.902 | -5.11 | -5.679 | -2138 | -2117 | -1911 | 92 | 5086 | 3685а |  | GOUG | GENE | 08:17 | 08:21 | 08:54 | 593 | 454 | 8 | EXT | Зона задиров. |  | (c)
39914.339 | 9.716 | 8.302 | -1.865 | -3.279 | -2080 | -1971 | -1791 | 151 | 664 | 3685а |  | GOUG | GENE | 08:26 | 08:44 | 09:13 | 2615 | 578 | 7 | EXT | Зона задиров. |  | (c)
39916.309 | 0.105 | 0.078 | -10.913 | -10.94 | 213 | 727 | 565 | 213 | 78 | 3686а |  | GOUG | GENE | 02:00 | 03:23 | 02:57 | 1297 | 704 | 7 | EXT | Зона задиров. |  | (b)
39918.835 | 2.631 | 2.538 | -8.387 | -8.48 | 381 | 441 | 701 | 381 | 2538 | 3686а |  | GOUG | GENE | 02:27 | 02:37 | 03:19 | 639 | 640 | 7 | EXT | Зона задиров. |  | (c)
39919.979 | 3.775 | 3.256 | -7.243 | -7.762 | -1885 | -1791 | -1604 | 346 | 3256 | 3686а |  | GOUG | GENE | 08:22 | 08:37 | 09:07 | 713 | 562 | 7 | EXT | Задир. |  | (c)
39920.025 | 3.821 | 3.819 | -7.197 | -7.199 | 264 | 632 | 585 | 264 | 3819 | 3686а |  | GOUG | GENE | 02:09 | 03:08 | 03:00 | 2087 | 641 | 7 | EXT | Зона задиров. |  | (c)
39923.276 | 7.072 | 5.235 | -3.946 | -5.783 | -1967 | -1340 | -1651 | 263 | 3644 | 3686а |  | GOUG | GENE | 08:08 | 09:49 | 08:59 | 2139 | 632 | 7 | EXT | Зона задиров. |  | (c)
39924.68 | 8.476 | 8.126 | -2.542 | -2.892 | 328 | 852 | 663 | 328 | 2320 | 3686а |  | GOUG | GENE | 02:19 | 03:43 | 03:13 | 572 | 668 | 7 | EXT | Зона задиров. |  | (c)
39931.415 | 4.193 | 3.463 | -7.152 | -7.882 | 1614 | 2026 | 2023 | 0 | 3463 | 3687а |  | GOUG | GENE | 01:60 | 03:06 | 03:06 | 2577 | 818 | 7 | EXT | Зона задиров. |  | (c)
39934.416 | 7.194 | 7.008 | -4.151 | -4.337 | -503 | -239 | -271 | 38 | 3763 | 3687а |  | GOUG | GENE | 08:18 | 09:01 | 08:56 | 574 | 465 | 7 | EXT | Зона задиров. |  | (c)
39938.567 | 0 | -0.032 | -11.164 | -11.196 | 1779 | -1487 | -573 | 0 |  | 3688а | Нарушение формы кольцевого шва | GWAN |  | 07:20 | 10:32 | 13:00 | 0 | 4219 |  | EXT | Нарушение формы кольцевого шва |  | (c)
39972.189 | 0 | -0.044 | -11.395 | -11.439 | 613 | 1535 | 1431 | 19 |  | 3691а | Нарушение формы кольцевого шва | GWAN |  | 10:58 | 01:26 | 13:10 | 0 | 1637 |  | EXT | Нарушение формы кольцевого шва |  | (c)
39972.189 | 0 | -0.022 | -11.395 | -11.417 | -1876 | -915 | -1025 | 175 |  | 3691а | Нарушение формы кольцевого шва | GWAN |  | 04:16 | 06:51 | 06:33 | 0 | 1701 |  | EXT | Нарушение формы кольцевого шва |  | (c)
39999.365 | 4.446 | 4.427 | -6.376 | -6.395 | -2190 | -2189 | -2176 | 41 | 4427 | 3693а |  | CORR | AXGR | 05:12 | 05:13 | 05:15 | 120 | 27 | 12 | EXT |  | 0.9 | (c)
40005.741 | 0 | -0.02 | -11.38 | -11.4 | 1299 | -1190 | -964 | 0 |  | 3694а | Нарушение формы кольцевого шва | GWAN |  | 02:04 | 07:22 | 07:59 | 0 | 4397 |  | EXT | Нарушение формы кольцевого шва |  | (c)
40027.699 | 10.578 | 10.526 | -0.953 | -1.005 | 2157 | 2159 | 2170 | 47 | 910 | 3695а |  | CORR | AXGR | 04:17 | 04:17 | 04:19 | 95 | 26 | 10 | EXT |  | 0.89 | (c)
40028.652 | 0 | -0.007 | -11.526 | -11.533 | 731 | 1169 | 1662 | 0 |  | 3696а | Нарушение формы кольцевого шва | GWAN |  | 03:27 | 04:37 | 05:57 | 0 | 1862 |  | EXT | Нарушение формы кольцевого шва |  | (c)
40028.652 | 0 | -0.021 | -11.526 | -11.547 | -1687 | -1519 | -1406 | 544 |  | 3696а | Нарушение формы кольцевого шва | GWAN |  | 08:57 | 09:24 | 09:42 | 0 | 562 |  | EXT | Нарушение формы кольцевого шва |  | (c)
40040.178 | 0 | -0.022 | -11.39 | -11.412 | 1248 | 1769 | 1915 | 0 |  | 3697а | Нарушение формы кольцевого шва | GWAN |  | 06:11 | 07:35 | 07:58 | 0 | 1334 |  | EXT | Нарушение формы кольцевого шва |  | (c)
40074.233 | 0 | -0.024 | -11.249 | -11.273 | 1230 | 1637 | 1575 | 310 |  | 3700а | Нарушение формы кольцевого шва | GWAN |  | 00:53 | 01:59 | 01:49 | 0 | 691 |  | EXT | Нарушение формы кольцевого шва |  | (c)
40074.233 | 0 | -0.023 | -11.249 | -11.272 | 1998 | -952 | -869 | 0 |  | 3700а | Нарушение формы кольцевого шва | GWAN |  | 02:57 | 07:01 | 07:14 | 0 | 3188 |  | EXT | Нарушение формы кольцевого шва |  | (c)
40096.575 | 0 | -0.03 | -11.43 | -11.46 | -1643 | -836 | -371 | 0 |  | 3702а | Нарушение формы кольцевого шва | GWAN |  | 07:33 | 09:44 | 10:59 | 0 | 2544 |  | EXT | Нарушение формы кольцевого шва |  | (c)
40109.909 | 1.904 | 1.887 | -8.37 | -8.387 | 1572 | 1637 | 1622 | 559 | 1887 | 3703а |  | CORR | CIGR | 07:08 | 07:18 | 07:16 | 25 | 99 | 14 | EXT |  | 0.89 | (c)
40109.913 | 1.908 | 1.9 | -8.366 | -8.374 | 1797 | 1857 | 1844 | 340 | 1900 | 3703а |  | CORR | CIGR | 07:44 | 07:54 | 07:51 | 23 | 93 | 11 | EXT |  | 0.89 | (c)
40132.957 | 3.137 | 3.123 | -8.328 | -8.342 | 2 | 130 | 79 | 2 | 3123 | 3705а |  | CORR | CIGR | 02:41 | 03:02 | 02:54 | 37 | 154 | 10 | EXT |  | 0.89 | (c)
40133.347 | 3.527 | 3.516 | -7.938 | -7.949 | 55 | 175 | 144 | 55 | 3516 | 3705а |  | CORR | CIGR | 02:50 | 03:09 | 03:04 | 27 | 177 | 10 | EXT |  | 0.89 | (c)
40141.285 | 0 | -0.024 | -11.551 | -11.575 | 88 | 1395 | 1227 | 0 |  | 3706а | Нарушение формы кольцевого шва | GWAN |  | 01:52 | 05:22 | 04:55 | 0 | 2279 |  | EXT | Нарушение формы кольцевого шва |  | (c)
40141.285 | 0 | -0.031 | -11.551 | -11.582 | -2054 | -783 | -1020 | 14 |  | 3706а | Нарушение формы кольцевого шва | GWAN |  | 08:06 | 11:31 | 10:53 | 0 | 2068 |  | EXT | Нарушение формы кольцевого шва |  | (c)
40174.989 | 10.627 | 10.596 | -0.869 | -0.9 | -1458 | -1397 | -1340 | 772 | 862 | 3708а |  | GOUG | CIGR | 07:24 | 07:34 | 07:43 | 38 | 236 | 11 | EXT | Задир. |  | (c)
40175.362 | 11 | 10.97 | -0.496 | -0.526 | -1677 | -1638 | -1610 | 554 | 487 | 3708а |  | GOUG | CIGR | 06:49 | 06:55 | 06:60 | 39 | 132 | 7 | EXT | Задир. |  | (c)
40175.858 | 0 | -0.019 | -10.656 | -10.675 | 1306 | -262 | -1052 | 0 |  | 3709а | Нарушение формы кольцевого шва | GWAN |  | 00:38 | 08:25 | 06:18 | 0 | 4206 |  | EXT | Нарушение формы кольцевого шва |  | (c)
40180.869 | 5.011 | 4.994 | -5.645 | -5.662 | -562 | -482 | -414 | 266 | 4994 | 3709а |  | CORR | CIGR | 07:37 | 07:49 | 08:00 | 32 | 296 | 10 | EXT |  | 0.89 | (c)
40181.123 | 5.265 | 4.947 | -5.391 | -5.709 | -391 | -290 | -206 | 22 | 4947 | 3709а |  | GOUG | GENE | 08:04 | 08:20 | 08:34 | 482 | 369 | 7 | EXT | Задир. |  | (c)
40205.782 | 7.848 | 7.242 | -3.089 | -3.695 | -1758 | -1757 | -1415 | 473 | 135 | 3710б |  | GOUG | GENE | 08:24 | 08:25 | 09:20 | 3560 | 685 | 8 | EXT | Задир. |  | (c)
40207.654 | 9.72 | 9.712 | -1.217 | -1.225 | 308 | 358 | 360 | 308 | 1207 | 3710б |  | CORR | CIGR | 01:58 | 02:06 | 02:06 | 18 | 105 | 10 | EXT |  | 0.89 | (c)
40214.174 | 5.303 | 5.294 | -5.815 | -5.824 | 888 | 925 | 935 | 888 | 5294 | 3711а |  | CORR | CIGR | 03:16 | 03:22 | 03:24 | 20 | 93 | 14 | EXT |  | 0.89 | (c)
40216.715 | 7.844 | 7.828 | -3.274 | -3.29 | 2060 | 2138 | 2113 | 65 | 3274 | 3711а |  | CORR | CIGR | 06:26 | 06:38 | 06:34 | 16 | 105 | 11 | EXT |  | 0.89 | (c)
40218.78 | 9.909 | 9.9 | -1.209 | -1.218 | 1171 | 1219 | 1225 | 952 | 1198 | 3711а |  | CORR | CIGR | 04:02 | 04:10 | 04:11 | 20 | 107 | 15 | EXT |  | 0.89 | (c)
40275.496 | 0 | -0.04 | -11.365 | -11.405 | 252 | -1438 | -2019 | 0 |  | 3717а | Нарушение формы кольцевого шва | GWAN |  | 00:10 | 07:38 | 06:04 | 0 | 4378 |  | EXT | Нарушение формы кольцевого шва |  | (c)
40284.152 | 8.656 | 8.645 | -2.709 | -2.72 | -1594 | -1484 | -1494 | 637 | 2682 | 3717а |  | CORR | CIGR | 07:12 | 07:30 | 07:29 | 38 | 200 | 10 | EXT |  | 0.89 | (c)
40288.709 | 1.848 | 1.837 | -9.099 | -9.11 | 1594 | 1663 | 1669 | 486 | 1837 | 3718а |  | CORR | CIGR | 05:11 | 05:23 | 05:24 | 24 | 151 | 10 | EXT |  | 0.89 | (c)
40330.404 | 10.867 | 10.835 | -0.08 | -0.112 | 2170 | -2149 | -2096 | 0 | 43 | 3721а |  | CORR | GENE | 05:41 | 06:04 | 06:13 | 69 | 389 | 10 | EXT |  | 0.89 | (c)
40340.757 | 10.273 | 10.246 | -1.152 | -1.179 | -1515 | -1419 | -1446 | 715 | 1151 | 3722а |  | CORR | CIGR | 06:07 | 06:23 | 06:19 | 28 | 138 | 11 | EXT |  | 0.89 | (c)
40341.909 | 0 | -0.023 | -11.486 | -11.509 | 329 | 1028 | 1070 | 329 |  | 3723а | Нарушение формы кольцевого шва | GWAN |  | 01:16 | 03:09 | 03:16 | 0 | 1480 |  | EXT | Нарушение формы кольцевого шва |  | (c)
40360.525 | 7.13 | 7.1 | -3.943 | -3.973 | 1448 | 1748 | 1621 | 436 | 3926 | 3724а |  | CORR | CIGR | 06:16 | 07:05 | 06:44 | 47 | 346 | 10 | EXT |  | 0.89 | (c)
40374.181 | 9.713 | 9.685 | -0.445 | -0.473 | 1944 | 1983 | 1980 | 214 | 407 | 3725а |  | ARTD | GENE | 02:14 | 02:21 | 02:20 | 66 | 73 |  | EXT | Наплавка. |  | (c)
40374.626 | 0 | -0.018 | -11.465 | -11.483 | 1548 | 1577 | 1619 | 539 |  | 3726а | Нарушение формы кольцевого шва | GWAN |  | 03:00 | 03:05 | 03:12 | 0 | 144 |  | EXT | Нарушение формы кольцевого шва |  | (c)
40374.626 | 0 | -0.015 | -11.465 | -11.48 | 2113 | -1470 | -1754 | 0 |  | 3726а | Нарушение формы кольцевого шва | GWAN |  | 04:32 | 06:53 | 06:07 | 0 | 1188 |  | EXT | Нарушение формы кольцевого шва |  | (c)
40374.626 | 0 | -0.027 | -11.465 | -11.492 | -236 | 35 | 394 | 0 |  | 3726а | Нарушение формы кольцевого шва | GWAN |  | 10:12 | 10:56 | 11:54 | 0 | 1261 |  | EXT | Нарушение формы кольцевого шва |  | (c)
40374.828 | 0.202 | 0.19 | -11.263 | -11.275 | 1845 | 1889 | 1885 | 305 | 190 | 3726а |  | CORR | CIGR | 03:48 | 03:55 | 03:55 | 18 | 80 | 10 | EXT |  | 0.89 | (c)
40390.151 | 4.06 | 3.294 | -7.385 | -8.151 | 356 | 1006 | 742 | 356 | 3294 | 3727а |  | GOUG | GENE | 02:04 | 03:49 | 03:07 | 1957 | 772 | 7 | EXT | Зона задиров. |  | (c)
40401.032 | 3.496 | 1.663 | -7.708 | -9.541 | 664 | 970 | 966 | 664 | 1663 | 3728а |  | GOUG | GENE | 02:21 | 03:10 | 03:09 | 5010 | 604 | 7 | EXT | Зона задиров. |  | (c)
40407.397 | 9.861 | 9.795 | -1.343 | -1.409 | 1275 | 1309 | 1301 | 904 | 1044 | 3728а |  | CORR | GENE | 03:59 | 04:05 | 04:03 | 365 | 52 | 10 | EXT |  | 0.93 | (c)
40435.466 | 3.689 | 3.654 | -7.651 | -7.686 | 1611 | 1837 | 1872 | 98 | 3654 | 3731а |  | CORR | GENE | 06:10 | 06:46 | 06:52 | 76 | 522 | 14 | EXT |  | 0.89 | (c)
40435.674 | 3.897 | 3.786 | -7.443 | -7.554 | 1558 | 1605 | 1594 | 601 | 3786 | 3731а |  | CORR | GENE | 06:01 | 06:09 | 06:07 | 640 | 72 | 10 | EXT |  | 0.95 | (c)
40435.949 | 4.172 | 4.122 | -7.168 | -7.218 | 1288 | 1375 | 1414 | 690 | 4122 | 3731а |  | CORR | GENE | 05:18 | 05:32 | 05:38 | 55 | 253 | 11 | EXT |  | 0.89 | (c)
40439.541 | 7.764 | 7.734 | -3.576 | -3.606 | 728 | 852 | 853 | 728 | 3572 | 3731а |  | CORR | CIGR | 03:47 | 04:08 | 04:08 | 34 | 251 | 11 | EXT |  | 0.89 | (c)
40443.117 | 0 | -0.032 | -6.22 | -6.252 | 1255 | 1695 | 1592 | 302 |  | 3732аа | Нарушение формы кольцевого шва | GWAN |  | 00:39 | 01:50 | 01:34 | 0 | 673 |  | EXT | Нарушение формы кольцевого шва |  | (c)
40443.117 | 0 | -0.026 | -6.22 | -6.246 | -1412 | -995 | -480 | 0 |  | 3732аа | Вышлифовка на шве | GWAN | GENE | 05:29 | 06:36 | 07:59 | 54 | 1865 | 22 | EXT | Вышлифовка на шве |  | (c)
40443.117 | 0 | -0.025 | -6.22 | -6.245 | 654 | 771 | 775 | 654 |  | 3732аа | Нарушение формы кольцевого шва | GWAN |  | 11:02 | 11:21 | 11:22 | 0 | 243 |  | EXT | Нарушение формы кольцевого шва |  | (c)
40449.908 | 0.571 | 0.545 | -4.724 | -4.75 | -2073 | -1943 | -2002 | 158 | 545 | 3732ба |  | CORR | CIGR | 04:30 | 04:51 | 04:41 | 26 | 142 | 11 | EXT |  | 0.89 | (c)
40458.16 | 3.528 | 3.476 | -7.55 | -7.602 | -1774 | -1605 | -1601 | 457 | 3476 | 3733аа |  | CORR | GENE | 05:38 | 06:05 | 06:05 | 62 | 345 | 11 | EXT |  | 0.89 | (c)
40462.123 | 7.491 | 7.479 | -3.587 | -3.599 | -1898 | -1858 | -1865 | 333 | 3583 | 3733аа |  | CORR | CIGR | 05:18 | 05:24 | 05:23 | 16 | 66 | 15 | EXT |  | 0.89 | (c)
40465.71 | 0 | -0.005 | -10.113 | -10.118 | 1241 | 1347 | 1412 | 647 |  | 3734а | Нарушение формы кольцевого шва | GWAN |  | 05:56 | 06:13 | 06:24 | 0 | 343 |  | EXT | Нарушение формы кольцевого шва |  | (c)
40512.992 | 5.407 | 5.389 | -6.053 | -6.071 | -10 | 51 | 54 | 0 | 5389 | 3738а |  | CORR | CIGR | 09:14 | 09:24 | 09:24 | 27 | 128 | 11 | EXT |  | 0.89 | (c)
40530.874 | 0.927 | 0.9 | -10.599 | -10.626 | -1929 | -1779 | -1809 | 301 | 900 | 3740а |  | CORR | CIGR | 05:12 | 05:36 | 05:31 | 38 | 240 | 11 | EXT |  | 0.89 | (c)
40543.833 | 2.36 | 2.34 | -8.482 | -8.502 | -1681 | -1617 | -1606 | 550 | 2340 | 3741а |  | CORR | CIGR | 06:51 | 07:02 | 07:03 | 31 | 149 | 15 | EXT |  | 0.89 | (c)
40545.909 | 4.436 | 4.267 | -6.406 | -6.575 | 1647 | 1673 | 1674 | 530 | 4267 | 3741а |  | CORR | GENE | 03:48 | 03:53 | 03:53 | 388 | 53 | 13 | EXT |  | 0.94 | (c)
40546.613 | 5.14 | 5.125 | -5.702 | -5.717 | -1370 | -1181 | -1250 | 861 | 5125 | 3741а |  | CORR | CIGR | 07:41 | 08:12 | 08:01 | 20 | 240 | 12 | EXT |  | 0.89 | (c)
40547.019 | 5.546 | 5.533 | -5.296 | -5.309 | -1354 | -1316 | -1290 | 877 | 5288 | 3741а |  | CORR | CIGR | 07:44 | 07:50 | 07:54 | 21 | 127 | 11 | EXT |  | 0.89 | (c)
40549.119 | 7.646 | 7.635 | -3.196 | -3.207 | 1927 | 2032 | 2013 | 131 | 3181 | 3741а |  | CORR | CIGR | 04:34 | 04:51 | 04:47 | 26 | 172 | 12 | EXT |  | 0.89 | (c)
40552.315 | 0 | -0.036 | -10.52 | -10.556 | -67 | 131 | 104 | 0 |  | 3742а | Нарушение формы кольцевого шва | GWAN |  | 00:44 | 01:16 | 01:12 | 0 | 342 |  | EXT | Нарушение формы кольцевого шва |  | (c)
40567.74 | 4.905 | 4.583 | -6.656 | -6.978 | 2074 | 2118 | 2096 | 112 | 4583 | 3743а |  | CORR | AXGR | 06:35 | 06:42 | 06:39 | 416 | 44 | 13 | EXT |  | 0.95 | (c)
40574.396 | 0 | -0.022 | -11.164 | -11.186 | -2208 | 119 | -543 | 23 |  | 3744а | Нарушение формы кольцевого шва | GWAN |  | 08:07 | 02:23 | 12:36 | 0 | 3329 |  | EXT | Нарушение формы кольцевого шва |  | (c)
40606.606 | 9.802 | 9.769 | -1.533 | -1.566 | -1396 | -1353 | -1326 | 835 | 1533 | 3746а |  | CORR | CIGR | 06:14 | 06:21 | 06:25 | 33 | 140 | 10 | EXT |  | 0.89 | (c)
40607.06 | 10.256 | 10.256 | -1.079 | -1.079 | -1362 | -1325 | -1313 | 869 | 1060 | 3746а |  | CORR | CIGR | 06:19 | 06:25 | 06:27 | 19 | 97 | 15 | EXT |  | 0.89 | (c)
40607.294 | 10.49 | 10.465 | -0.845 | -0.87 | -2075 | -1986 | -1966 | 156 | 820 | 3746а |  | CORR | GENE | 04:24 | 04:39 | 04:42 | 50 | 218 | 10 | EXT |  | 0.89 | (c)
40607.404 | 10.6 | 10.58 | -0.735 | -0.755 | -1831 | -1643 | -1643 | 400 | 735 | 3746а |  | CORR | CIGR | 05:04 | 05:34 | 05:34 | 20 | 375 | 10 | EXT |  | 0.89 | (c)
40620.563 | 1.572 | 1.548 | -9.567 | -9.591 | 1703 | 1790 | 1816 | 302 | 1548 | 3748а |  | CORR | CIGR | 06:34 | 06:48 | 06:52 | 30 | 226 | 10 | EXT |  | 0.89 | (c)
40622.424 | 3.433 | 3.409 | -7.706 | -7.73 | 1648 | 1817 | 1770 | 339 | 3409 | 3748а |  | CORR | CIGR | 06:25 | 06:53 | 06:45 | 25 | 244 | 12 | EXT |  | 0.89 | (c)
40643.786 | 2.11 | 2.086 | -4.146 | -4.17 | 1598 | 1729 | 1747 | 334 | 2086 | 3750а |  | CORR | CIGR | 06:33 | 06:54 | 06:57 | 33 | 299 | 10 | EXT |  | 0.89 | (c)
40656.431 | 8.499 | 8.48 | -2.112 | -2.131 | 1957 | 2008 | 1994 | 200 | 2110 | 3751а |  | CORR | CIGR | 08:06 | 08:15 | 08:12 | 21 | 73 | 14 | EXT |  | 0.89 | (c)
40657.683 | 9.751 | 9.707 | -0.86 | -0.904 | 1954 | 2098 | 2041 | 102 | 848 | 3751а |  | CORR | GENE | 08:06 | 08:29 | 08:20 | 56 | 174 | 11 | EXT |  | 0.89 | (c)
40660.936 | 2.393 | 2.367 | -9.057 | -9.083 | -796 | -724 | -715 | 635 | 2367 | 3752а |  | CORR | CIGR | 08:19 | 08:31 | 08:32 | 35 | 161 | 10 | EXT |  | 0.89 | (c)
40669.993 | 0 | -0.04 | -11.053 | -11.093 | 1174 | -526 | -1096 | 0 |  | 3753а | Нарушение формы кольцевого шва | GWAN |  | 05:60 | 01:25 | 11:53 | 0 | 4382 |  | EXT | Нарушение формы кольцевого шва |  | (c)
40677.201 | 7.208 | 7.184 | -3.845 | -3.869 | 1595 | 1672 | 1767 | 292 | 3831 | 3753а |  | CORR | CIGR | 07:08 | 07:20 | 07:35 | 38 | 344 | 12 | EXT |  | 0.89 | (c)
40680.337 | 10.344 | 10.291 | -0.709 | -0.762 | 1688 | 2153 | 1937 | 43 | 695 | 3753а |  | CORR | GENE | 07:23 | 08:38 | 08:03 | 67 | 499 | 10 | EXT |  | 0.89 | (c)
40684.147 | 3.101 | 3.074 | -7.329 | -7.356 | -1164 | -840 | -901 | 638 | 3074 | 3754а |  | CORR | GENE | 06:38 | 07:30 | 07:20 | 85 | 526 | 10 | EXT |  | 0.89 | (c)
40691.476 | 0 | -0.036 | -4.697 | -4.733 | -1236 | -389 | -132 | 972 |  | 3755а | Нарушение формы кольцевого шва | GWAN |  | 11:33 | 01:50 | 14:31 | 0 | 2207 |  | EXT | Нарушение формы кольцевого шва |  | (c)
40691.476 | 0 | -0.019 | -4.697 | -4.716 | 1355 | 1707 | 1799 | 0 |  | 3755а | Нарушение формы кольцевого шва | GWAN |  | 06:31 | 07:28 | 07:43 | 0 | 887 |  | EXT | Нарушение формы кольцевого шва |  | (c)
40696.173 | 0 | -0.022 | -11.159 | -11.181 | 251 | 654 | 571 | 251 |  | 3756а | Нарушение формы кольцевого шва | GWAN |  | 02:35 | 03:40 | 03:26 | 0 | 640 |  | EXT | Нарушение формы кольцевого шва |  | (c)
40697.268 | 1.095 | 1.078 | -10.064 | -10.081 | 1839 | 1907 | 1961 | 147 | 1078 | 3756а |  | CORR | CIGR | 06:51 | 07:02 | 07:11 | 26 | 245 | 10 | EXT |  | 0.89 | (c)
40705.244 | 9.071 | 9.046 | -2.088 | -2.113 | 1750 | 1870 | 1838 | 305 | 2082 | 3756а |  | CORR | CIGR | 06:37 | 06:56 | 06:51 | 31 | 176 | 11 | EXT |  | 0.89 | (c)
40711.137 | 3.805 | 3.785 | -7.54 | -7.56 | -935 | -706 | -789 | 642 | 3785 | 3757а |  | CORR | CIGR | 06:31 | 07:08 | 06:54 | 28 | 293 | 12 | EXT |  | 0.89 | (c)
40719.392 | 0.715 | 0.682 | -10.67 | -10.703 | 2114 | 2221 | 2201 | 0 | 682 | 3758а |  | CORR | CIGR | 02:54 | 03:11 | 03:08 | 34 | 173 | 10 | EXT |  | 0.89 | (c)
40719.395 | 0.718 | 0.692 | -10.667 | -10.693 | -78 | 21 | 13 | 0 | 692 | 3758а |  | CORR | CIGR | 09:00 | 09:16 | 09:15 | 30 | 181 | 11 | EXT |  | 0.89 | (c)
40724.1 | 5.423 | 5.395 | -5.962 | -5.99 | -1594 | -1571 | -1541 | 637 | 5395 | 3758а |  | CORR | CIGR | 04:56 | 04:59 | 05:04 | 28 | 106 | 15 | EXT |  | 0.89 | (c)
40724.375 | 5.698 | 5.68 | -5.687 | -5.705 | -723 | -553 | -638 | 553 | 5680 | 3758а |  | CORR | CIGR | 07:16 | 07:44 | 07:30 | 18 | 170 | 15 | EXT |  | 0.89 | (c)
40752.702 | 0 | -0.031 | -11.38 | -11.411 | 1414 | 1900 | 1759 | 126 |  | 3761а | Нарушение формы кольцевого шва | GWAN |  | 01:39 | 02:58 | 02:35 | 0 | 691 |  | EXT | Нарушение формы кольцевого шва |  | (c)
40752.702 | 0 | -0.018 | -11.38 | -11.398 | -2059 | -1796 | -1850 | 172 |  | 3761а | Нарушение формы кольцевого шва | GWAN |  | 04:19 | 05:01 | 04:53 | 0 | 418 |  | EXT | Нарушение формы кольцевого шва |  | (c)
40752.702 | 0 | 0 | -11.38 | -11.38 | -1586 | -932 | -1126 | 644 | 0 | 3761а | Смещение кромок | GWAN |  | 05:35 | 07:21 | 06:50 | 0 | 921 | 36 | EXT | Смещение кромок Наружу Величина смещения - 5.6 мм. |  | (c)
40752.702 | 0 | -0.026 | -11.38 | -11.406 | -614 | -519 | -308 | 3 |  | 3761а | Нарушение формы кольцевого шва | GWAN |  | 08:12 | 08:28 | 09:02 | 0 | 611 |  | EXT | Нарушение формы кольцевого шва |  | (c)
40758.433 | 5.731 | 5.711 | -5.649 | -5.669 | -1470 | -1319 | -1362 | 761 | 5644 | 3761а |  | CORR | CIGR | 05:54 | 06:18 | 06:12 | 25 | 216 | 10 | EXT |  | 0.89 | (c)
40759.221 | 6.519 | 6.497 | -4.861 | -4.883 | -1624 | -1219 | -1405 | 607 | 4838 | 3761а |  | CORR | CIGR | 05:29 | 06:35 | 06:05 | 45 | 437 | 10 | EXT |  | 0.89 | (c)
40759.298 | 6.596 | 6.554 | -4.784 | -4.826 | -1439 | -1439 | -1412 | 792 | 4696 | 3761а |  | CORR | GENE | 05:59 | 05:59 | 06:03 | 130 | 53 | 10 | EXT |  | 0.9 | (c)
40762.017 | 9.315 | 9.304 | -2.065 | -2.076 | -1502 | -1469 | -1429 | 729 | 2051 | 3761а |  | CORR | CIGR | 05:49 | 05:54 | 06:01 | 25 | 146 | 12 | EXT |  | 0.89 | (c)
40787.123 | 0 | -0.028 | -11.063 | -11.091 | 1663 | -1680 | -667 | 0 |  | 3764а | Нарушение формы кольцевого шва | GWAN |  | 00:57 | 03:58 | 06:41 | 0 | 4263 |  | EXT | Нарушение формы кольцевого шва |  | (c)
40806.551 | 8.365 | 8.329 | -3.01 | -3.046 | 1806 | 1908 | 1988 | 61 | 3003 | 3765а |  | CORR | CIGR | 04:04 | 04:20 | 04:33 | 43 | 364 | 11 | EXT |  | 0.89 | (c)
40809.561 | 0 | -0.032 | -11.315 | -11.347 | 1368 | -2151 | 2206 | 0 |  | 3766а | Нарушение формы кольцевого шва | GWAN |  | 01:16 | 03:48 | 03:31 | 0 | 1678 |  | EXT | Нарушение формы кольцевого шва |  | (c)
40809.561 | 0 | -0.043 | -11.315 | -11.358 | -617 | 61 | 37 | 0 |  | 3766а | Нарушение формы кольцевого шва | GWAN |  | 07:55 | 09:45 | 09:41 | 0 | 1309 |  | EXT | Нарушение формы кольцевого шва |  | (c)
40812.339 | 2.778 | 2.74 | -8.537 | -8.575 | -611 | -406 | -375 | 139 | 2740 | 3766а |  | CORR | GENE | 07:56 | 08:29 | 08:34 | 52 | 472 | 10 | EXT |  | 0.89 | (c)
40888.884 | 0 | -0.024 | -11.169 | -11.193 | 19 | 734 | 2163 | 0 |  | 3773а | Нарушение формы кольцевого шва | GWAN |  | 00:57 | 02:53 | 06:43 | 0 | 4287 |  | EXT | Нарушение формы кольцевого шва |  | (c)
40893.552 | 4.668 | 4.647 | -6.501 | -6.522 | 2084 | 2153 | 2149 | 16 | 4647 | 3773а |  | CORR | CIGR | 06:31 | 06:42 | 06:41 | 29 | 131 | 12 | EXT |  | 0.89 | (c)
40901.813 | 1.76 | 1.742 | -9.66 | -9.678 | -1899 | -1856 | -1835 | 331 | 1742 | 3774а |  | CORR | CIGR | 08:38 | 08:45 | 08:48 | 19 | 128 | 10 | EXT |  | 0.89 | (c)
40925.064 | 2.05 | 1.926 | -9.325 | -9.449 | 655 | 709 | 860 | 655 | 1926 | 3776а |  | CORR | GENE | 10:59 | 11:07 | 11:32 | 147 | 411 | 11 | EXT |  | 0.9 | (c)
40927.625 | 4.611 | 4.593 | -6.764 | -6.782 | 283 | 488 | 482 | 283 | 4593 | 3776а |  | CORR | CIGR | 09:59 | 10:32 | 10:31 | 47 | 397 | 12 | EXT |  | 0.89 | (c)
41031.48 | 6.982 | 6.959 | -4.509 | -4.532 | -2183 | -2126 | -2130 | 48 | 4509 | 3785а |  | CORR | CIGR | 08:44 | 08:53 | 08:52 | 23 | 106 | 12 | EXT |  | 0.89 | (c)
41033.207 | 8.709 | 8.671 | -2.782 | -2.82 | 1618 | 1716 | 1734 | 381 | 2765 | 3785а |  | CORR | GENE | 06:57 | 07:13 | 07:16 | 55 | 231 | 10 | EXT |  | 0.89 | (c)
41056.291 | 1.982 | 1.961 | -1.86 | -1.881 | -501 | -387 | -393 | 286 | 1802 | 3788а |  | CORR | GENE | 08:25 | 08:43 | 08:43 | 79 | 215 | 12 | EXT |  | 0.89 | (c)
41083.701 | 2.514 | 2.49 | -8.956 | -8.98 | -126 | -64 | -73 | 21 | 2490 | 3791а |  | CORR | CIGR | 06:26 | 06:36 | 06:35 | 28 | 105 | 11 | EXT |  | 0.89 | (c)
41092.616 | 11.429 | 11.414 | -0.041 | -0.056 | 391 | 450 | 449 | 391 | 23 | 3791а |  | CORR | CIGR | 07:50 | 07:59 | 07:59 | 33 | 118 | 13 | EXT |  | 0.89 | (c)
41184.746 | 4.368 | 4.349 | -7.238 | -7.257 | 113 | 298 | 240 | 113 | 4349 | 3799а |  | CORR | CIGR | 05:12 | 05:42 | 05:32 | 41 | 254 | 12 | EXT |  | 0.89 | (c)
41187.758 | 7.38 | 7.343 | -4.226 | -4.263 | 829 | 885 | 957 | 829 | 4213 | 3799а |  | CORR | CIGR | 07:07 | 07:16 | 07:28 | 50 | 256 | 12 | EXT |  | 0.89 | (c)
41187.865 | 7.487 | 7.478 | -4.119 | -4.128 | 1119 | 1166 | 1170 | 1119 | 4104 | 3799а |  | CORR | CIGR | 07:54 | 08:02 | 08:02 | 24 | 102 | 13 | EXT |  | 0.89 | (c)
41188.215 | 7.837 | 7.809 | -3.769 | -3.797 | 494 | 614 | 627 | 494 | 3758 | 3799а |  | CORR | CIGR | 06:13 | 06:33 | 06:35 | 39 | 266 | 10 | EXT |  | 0.89 | (c)
41190.928 | 10.55 | 10.539 | -1.056 | -1.067 | 1047 | 1080 | 1087 | 1047 | 1042 | 3799а |  | CORR | CIGR | 07:43 | 07:48 | 07:49 | 25 | 81 | 13 | EXT |  | 0.89 | (c)
41196.526 | 4.542 | 4.472 | -6.571 | -6.641 | 1281 | 1283 | 1309 | 1281 | 4472 | 3800а |  | CORR | AXGR | 08:40 | 08:40 | 08:44 | 393 | 55 | 13 | EXT |  | 0.94 | (c)
41199.784 | 7.8 | 7.79 | -3.313 | -3.323 | 925 | 988 | 982 | 925 | 3304 | 3800а |  | CORR | CIGR | 07:42 | 07:52 | 07:51 | 19 | 114 | 14 | EXT |  | 0.89 | (c)
41275.896 | 0.023 | 0.005 | -11.085 | -11.103 | -1189 | -1156 | -1167 | 1145 | 5 | 3808а |  | CORR | AXGR | 00:46 | 00:51 | 00:49 | 134 | 45 | 11 | EXT |  | 0.9 | (c)
41280.844 | 4.971 | 4.939 | -6.137 | -6.169 | 1078 | 1227 | 1205 | 1078 | 4939 | 3808а |  | CORR | CIGR | 06:52 | 07:16 | 07:12 | 42 | 254 | 12 | EXT |  | 0.89 | (c)
41302.076 | 1.135 | 1.023 | -10.335 | -10.447 | -1386 | -1336 | -1319 | 1253 | 1023 | 3811а |  | ARTD | GENE | 06:07 | 06:15 | 06:18 | 889 | 133 |  | EXT | Эквивалент потери металла 10%. |  | (c)
41390.566 | 10.921 | 10.886 | -0.333 | -0.368 | -1776 | -1728 | -1672 | 1568 | 326 | 3818а |  | CORR | CIGR | 05:46 | 05:54 | 06:03 | 42 | 208 | 15 | EXT |  | 0.89 | (c)
41406.674 | 4.883 | 4.871 | -5.868 | -5.88 | 218 | 278 | 266 | 218 | 4871 | 3820а |  | CORR | CIGR | 04:00 | 04:10 | 04:08 | 19 | 96 | 10 | EXT |  | 0.89 | (c)
41426.54 | 2.668 | 2.644 | -8.692 | -8.716 | 514 | 637 | 668 | 514 | 2644 | 3822а |  | CORR | CIGR | 05:52 | 06:11 | 06:16 | 32 | 308 | 13 | EXT |  | 0.89 | (c)
41490.326 | 0 | 0 | -11.641 | -11.641 | -2009 | -1800 | -1739 | 1469 | 0 | 3828а | Смещение кромок | GWAN |  | 06:56 | 07:30 | 07:39 | 0 | 540 | 36 | EXT | Смещение кромок Наружу Величина смещения - 5.6 мм. |  | (c)
41490.326 | 0 | -0.05 | -11.641 | -11.691 | -1356 | -1098 | -1101 | 845 |  | 3828а | Вышлифовка на шве | GWAN | GENE | 08:41 | 09:23 | 09:23 | 82 | 511 | 15 | EXT | Вышлифовка на шве |  | (c)
41569.487 | 0 | -0.033 | -11.465 | -11.498 | 2189 | -329 | -330 | 0 |  | 3835а | Нарушение формы кольцевого шва | GWAN |  | 06:29 | 11:43 | 11:43 | 0 | 3885 |  | EXT | Нарушение формы кольцевого шва |  | (c)
41644.504 | 7.025 | 7.007 | -4.068 | -4.086 | -530 | -484 | -486 | 442 | 4068 | 3841а |  | CORR | CIGR | 07:40 | 07:48 | 07:47 | 18 | 88 | 11 | EXT |  | 0.89 | (c)
41680.877 | 9.883 | 9.877 | -1.386 | -1.392 | -759 | -715 | -705 | 652 | 1361 | 3844а |  | CORR | CIGR | 00:30 | 00:37 | 00:38 | 31 | 107 | 10 | EXT |  | 0.89 | (c)
41686.066 | 3.803 | 3.789 | -7.557 | -7.571 | 2056 | 2125 | 2152 | 0 | 3789 | 3845а |  | CORR | CIGR | 07:11 | 07:23 | 07:27 | 33 | 192 | 10 | EXT |  | 0.89 | (c)
41686.465 | 4.202 | 4.187 | -7.158 | -7.173 | 2032 | 2094 | 2139 | 0 | 4187 | 3845а |  | CORR | CIGR | 07:08 | 07:17 | 07:25 | 30 | 213 | 13 | EXT |  | 0.89 | (c)
41711.043 | 5.929 | 5.902 | -5.391 | -5.418 | 885 | 943 | 949 | 885 | 5390 | 3847а |  | CORR | CIGR | 04:17 | 04:26 | 04:27 | 28 | 128 | 11 | EXT |  | 0.89 | (c)
41758.008 | 7.509 | 7.499 | -3.78 | -3.79 | -1729 | -1601 | -1650 | 502 | 3773 | 3851а |  | CORR | CIGR | 06:10 | 06:31 | 06:23 | 17 | 158 | 12 | EXT |  | 0.89 | (c)
41758.399 | 7.9 | 7.873 | -3.389 | -3.416 | -1771 | -1634 | -1645 | 460 | 3376 | 3851а |  | CORR | CIGR | 06:03 | 06:25 | 06:24 | 40 | 251 | 13 | EXT |  | 0.89 | (c)
41776.621 | 3.498 | 3.354 | -7.942 | -8.086 | -2012 | -1940 | -1950 | 219 | 3354 | 3853а |  | CORR | GENE | 03:55 | 04:06 | 04:05 | 217 | 124 | 10 | EXT |  | 0.91 | (c)
41862.497 | 0 | -0.015 | -11.164 | -11.179 | -1657 | -1574 | -1528 | 574 |  | 3860а | Нарушение формы кольцевого шва | GWAN |  | 05:34 | 05:47 | 05:55 | 0 | 258 |  | EXT | Нарушение формы кольцевого шва |  | (c)
41887.279 | 2.319 | 2.293 | -8.92 | -8.946 | 29 | 106 | 104 | 29 | 2293 | 3862а |  | ARTD | CIGR | 01:41 | 01:53 | 01:53 | 43 | 150 |  | EXT | Эквивалент потери металла 10%. |  | (c)
41895.131 | 10.171 | 10.109 | -1.068 | -1.13 | 160 | 402 | 527 | 160 | 58 | 3862а |  | GOUG | GENE | 02:02 | 02:41 | 03:01 | 1072 | 735 | 7 | EXT | Зона задиров. |  | (b)
41897.615 | 1.416 | 0.124 | -10.09 | -11.382 | 296 | 565 | 506 | 296 | 124 | 3863а |  | GOUG | GENE | 02:33 | 03:17 | 03:07 | 4244 | 420 | 7 | EXT | Зона задиров. |  | (c)
41899.567 | 3.368 | 2.645 | -8.138 | -8.861 | -1925 | -1767 | -1635 | 305 | 2645 | 3863а |  | GOUG | GENE | 08:35 | 09:00 | 09:22 | 2372 | 581 | 7 | EXT | Зона задиров. |  | (c)
41902.847 | 6.648 | 5.796 | -4.858 | -5.71 | 113 | 399 | 451 | 113 | 3626 | 3863а |  | GOUG | GENE | 02:04 | 02:50 | 02:58 | 2084 | 675 | 7 | EXT | Зона задиров. |  | (c)
41907.705 | 0 | -0.018 | -11.47 | -11.488 | 1375 | 1915 | 1825 | 0 |  | 3864а | Нарушение формы кольцевого шва | GWAN |  | 04:34 | 06:01 | 05:46 | 0 | 901 |  | EXT | Нарушение формы кольцевого шва |  | (c)
41919.926 | 0.751 | 0.686 | -2.412 | -2.477 | -2211 | -2096 | -1750 | 19 | 686 | 3866а |  | CORR | GENE | 05:45 | 06:04 | 06:59 | 91 | 922 | 13 | EXT |  | 0.89 | (c)
41932.279 | 2.046 | 2.021 | -9.354 | -9.379 | 256 | 1235 | 852 | 256 | 2021 | 3867б |  | ARTD | CIGR | 01:08 | 03:46 | 02:44 | 44 | 1190 |  | EXT | Эквивалент потери металла 10%. От изолировочной машины. |  | (c)
41941.633 | 0 | -0.021 | -11.395 | -11.416 | 841 | 1428 | -1625 | 0 |  | 3868а | Нарушение формы кольцевого шва | GWAN |  | 04:13 | 05:48 | 09:35 | 0 | 3989 |  | EXT | Нарушение формы кольцевого шва |  | (c)
41956.091 | 3.063 | 3.031 | -8.176 | -8.208 | 1373 | 1437 | 1441 | 722 | 3031 | 3869а |  | CORR | CIGR | 01:52 | 02:02 | 02:03 | 44 | 136 | 12 | EXT |  | 0.89 | (c)
42060.006 | 6.581 | 6.575 | -4.221 | -4.227 | -281 | -131 | -180 | 80 | 4196 | 3878а |  | CORR | CIGR | 01:54 | 02:18 | 02:10 | 31 | 201 | 12 | EXT |  | 0.89 | (c)
42064.214 | 10.789 | 10.755 | -0.013 | -0.047 | 1988 | 2158 | 2113 | 0 | 11 | 3878а |  | CORR | CIGR | 08:00 | 08:28 | 08:20 | 36 | 250 | 10 | EXT |  | 0.89 | (c)
42075.537 | 0 | -0.039 | -11.491 | -11.53 | 1143 | 1444 | 1511 | 353 |  | 3880а | Нарушение формы кольцевого шва | GWAN |  | 00:58 | 01:47 | 01:58 | 0 | 734 |  | EXT | Нарушение формы кольцевого шва |  | (c)
42075.537 | 0 | -0.024 | -11.491 | -11.515 | -2101 | -1308 | -1427 | 130 |  | 3880а | Нарушение формы кольцевого шва | GWAN |  | 04:15 | 06:23 | 06:03 | 0 | 1346 |  | EXT | Нарушение формы кольцевого шва |  | (c)
42075.537 | 0 | -0.037 | -11.491 | -11.528 | -497 | -364 | 41 | 0 |  | 3880а | Нарушение формы кольцевого шва | GWAN |  | 08:34 | 08:55 | 10:00 | 0 | 1075 |  | EXT | Нарушение формы кольцевого шва |  | (c)
42110.973 | 0.924 | 0.902 | -10.562 | -10.584 | -614 | 72 | -176 | 0 | 902 | 3883а |  | CORR | GENE | 07:23 | 09:14 | 08:34 | 86 | 876 | 10 | EXT |  | 0.89 | (c)
42151.343 | 8.1 | 8.09 | -3.295 | -3.305 | 249 | 321 | 306 | 249 | 3276 | 3886а |  | CORR | CIGR | 10:07 | 10:19 | 10:16 | 29 | 114 | 12 | EXT |  | 0.89 | (c)
42152.027 | 8.784 | 7.309 | -2.611 | -4.086 | -2156 | -2029 | -1911 | 1667 | 1382 | 3886а |  | GOUG | GENE | 03:39 | 03:59 | 04:18 | 2704 | 489 | 7 | EXT | Зона задиров. |  | (c)
42155.173 | 0.535 | 0.138 | -10.744 | -11.141 | -1146 | -969 | -1020 | 895 | 138 | 3887а |  | ARTD | GENE | 02:57 | 03:26 | 03:18 | 1101 | 250 |  | EXT | Наплавка. |  | (c)
42176.357 | 10.44 | 10.421 | -1.03 | -1.049 | -2082 | -2041 | -2017 | 148 | 1026 | 3888а |  | CORR | CIGR | 08:52 | 08:59 | 09:03 | 23 | 131 | 11 | EXT |  | 0.89 | (c)
42177.387 | 0 | -0.018 | -11.415 | -11.433 | 641 | 758 | 1303 | 265 |  | 3889а | Нарушение формы кольцевого шва | GWAN |  | 02:29 | 02:48 | 04:16 | 0 | 1324 |  | EXT | Нарушение формы кольцевого шва |  | (c)
42177.387 | 0 | -0.023 | -11.415 | -11.438 | -1172 | -1021 | -327 | 517 |  | 3889а | Нарушение формы кольцевого шва | GWAN |  | 09:37 | 10:01 | 11:53 | 0 | 1689 |  | EXT | Нарушение формы кольцевого шва |  | (c)
42209.692 | 9.45 | 9.442 | -1.311 | -1.319 | 292 | 374 | 350 | 292 | 1299 | 3891а |  | CORR | CIGR | 03:53 | 04:06 | 04:02 | 20 | 115 | 10 | EXT |  | 0.89 | (c)
42221.771 | 10.768 | 10.744 | -0.813 | -0.837 | 432 | 517 | 502 | 432 | 800 | 3892а |  | CORR | CIGR | 04:35 | 04:48 | 04:46 | 37 | 140 | 11 | EXT |  | 0.89 | (c)
42291.746 | 1.984 | 1.908 | -9.557 | -9.633 | 772 | 1135 | 1325 | 353 | 1908 | 3899а |  | CORR | GENE | 03:19 | 04:17 | 04:48 | 98 | 1105 | 13 | EXT | Аномалия находится на упругопластическом изгибе: R=497 D, максимальное растяжение на 10.4 час. | 0.89 | (c)
42292.076 | 2.314 | 2.278 | -9.227 | -9.263 | 1721 | 1841 | 1914 | 123 | 2278 | 3899а |  | CORR | CIGR | 05:52 | 06:11 | 06:23 | 45 | 386 | 10 | EXT | Аномалия находится на упругопластическом изгибе: R=485 D, максимальное растяжение на 10.4 час. | 0.89 | (c)
42292.152 | 2.39 | 2.365 | -9.151 | -9.176 | 865 | 969 | 1003 | 865 | 2365 | 3899а |  | CORR | CIGR | 03:34 | 03:50 | 03:56 | 29 | 276 | 10 | EXT | Аномалия находится на упругопластическом изгибе: R=473 D, максимальное растяжение на 10.4 час. | 0.89 | (c)
42293.741 | 3.979 | 3.962 | -7.562 | -7.579 | 727 | 796 | 794 | 727 | 3962 | 3899а |  | CORR | CIGR | 03:11 | 03:23 | 03:22 | 22 | 133 | 10 | EXT | Аномалия находится на упругопластическом изгибе: R=425 D, максимальное растяжение на 10.6 час. | 0.89 | (c)
42355.627 | 0 | -0.071 | -11.053 | -11.124 | -645 | -206 | -340 | 35 |  | 3905а | Нарушение формы кольцевого шва | GWAN |  | 10:48 | 11:59 | 11:38 | 0 | 611 |  | EXT | Нарушение формы кольцевого шва |  | (c)
42366.68 | 0 | -0.016 | -11.42 | -11.436 | -833 | 1101 | 822 | 0 |  | 3906а | Нарушение формы кольцевого шва | GWAN |  | 08:09 | 01:21 | 12:36 | 0 | 3309 |  | EXT | Нарушение формы кольцевого шва |  | (c)
42366.68 | 0 | -0.012 | -11.42 | -11.432 | -1871 | -1403 | -1425 | 359 |  | 3906а | Нарушение формы кольцевого шва | GWAN |  | 05:22 | 06:37 | 06:34 | 0 | 893 |  | EXT | Нарушение формы кольцевого шва |  | (c)
42371.385 | 4.705 | 4.489 | -6.715 | -6.931 | -154 | -96 | -108 | 61 | 4489 | 3906а |  | ARTD | GENE | 09:59 | 10:08 | 10:06 | 349 | 93 |  | EXT | Эквивалент потери металла 12%. |  | (c)
42374.135 | 7.455 | 7.331 | -3.965 | -4.089 | 48 | 225 | 227 | 48 | 3859 | 3906а |  | ARTD | GENE | 10:31 | 10:60 | 11:00 | 230 | 359 |  | EXT | Эквивалент потери металла 10%. |  | (c)
42378.1 | 0 | -0.057 | -11.073 | -11.13 | -268 | -129 | -39 | 0 |  | 3907а | Нарушение формы кольцевого шва | GWAN |  | 11:06 | 11:28 | 11:43 | 0 | 459 |  | EXT | Нарушение формы кольцевого шва Аномалия находится на отводе. |  | (c)
42392.697 | 1.311 | 0.83 | -6.514 | -6.995 | 1333 | 1549 | 1606 | 352 | 830 | 3909б |  | GOUG | GENE | 02:26 | 03:01 | 03:10 | 2140 | 545 | 7 | EXT | Зона задиров. |  | (c)
42398.409 | 7.023 | 6.233 | -0.802 | -1.592 | 1383 | 1595 | 1581 | 453 | 440 | 3909б |  | GOUG | GENE | 02:34 | 03:08 | 03:06 | 1152 | 394 | 7 | EXT | Зона задиров. |  | (c)
42428.944 | 6.868 | 6.835 | -4.718 | -4.751 | 1276 | -121 | -1323 | 539 | 4698 | 3912а |  | ARTD | GENE | 09:26 | 05:41 | 14:27 | 53 | 3725 |  | EXT | Эквивалент потери металла 10%. Аномалия находится на отводе. От изолировочной машины. |  | (c)
42477.126 | 9.686 | 9.651 | -1.503 | -1.538 | 1542 | 1797 | 1726 | 1542 | 1494 | 3916а |  | CORR | CIGR | 07:52 | 08:33 | 08:21 | 44 | 368 | 15 | EXT |  | 0.89 | (c)
42486.651 | 8.022 | 7.995 | -2.971 | -2.998 | -1380 | -1158 | -1241 | 850 | 2966 | 3917а |  | CORR | CIGR | 05:59 | 06:35 | 06:22 | 32 | 278 | 10 | EXT |  | 0.89 | (c)
42489.499 | 10.87 | 10.87 | -0.123 | -0.123 | -1622 | -1363 | -1485 | 608 | 88 | 3917а |  | CORR | CIGR | 05:20 | 06:02 | 05:42 | 35 | 274 | 10 | EXT |  | 0.89 | (c)
42489.622 | 0 | -0.029 | -10.872 | -10.901 | -928 | 1793 | 1184 | 928 |  | 3918а | Нарушение формы кольцевого шва | GWAN |  | 11:39 | 06:58 | 17:20 | 0 | 4225 |  | EXT | Нарушение формы кольцевого шва |  | (c)
42489.921 | 0.299 | 0.26 | -10.573 | -10.612 | 1362 | 1463 | 1543 | 506 | 260 | 3918а |  | CORR | CIGR | 05:48 | 06:05 | 06:18 | 47 | 363 | 10 | EXT |  | 0.89 | (c)
42545.685 | 10.9 | 10.866 | -0.445 | -0.479 | 1702 | 1818 | 1788 | 1702 | 444 | 3922а |  | CORR | CIGR | 07:56 | 08:15 | 08:10 | 35 | 171 | 12 | EXT |  | 0.89 | (c)
42553.976 | 7.846 | 7.799 | -3.433 | -3.48 | 2228 | -2036 | -2043 | 1853 | 3429 | 3923а |  | CORR | CIGR | 07:04 | 07:36 | 07:34 | 51 | 380 | 11 | EXT |  | 0.89 | (c)
42617.597 | 3.655 | 3.612 | -8.047 | -8.09 | 1886 | 1946 | 1960 | 1886 | 3612 | 3929а |  | CORR | GENE | 07:51 | 08:01 | 08:03 | 88 | 147 | 11 | EXT |  | 0.89 | (c)
42633.97 | 8.326 | 8.161 | -2.813 | -2.978 | 69 | 69 | 97 | 69 | 2378 | 3930а |  | CORR | AXGR | 07:05 | 07:05 | 07:09 | 600 | 56 | 10 | EXT |  | 0.94 | (c)
42810.027 | 3.696 | 3.671 | -7.488 | -7.513 | -1531 | -1449 | -1443 | 1355 | 3671 | 3946а |  | CORR | CIGR | 09:04 | 09:17 | 09:18 | 37 | 176 | 10 | EXT |  | 0.89 | (c)
42816.015 | 9.684 | 9.658 | -1.5 | -1.526 | -1229 | -1083 | -1107 | 984 | 1479 | 3946а |  | CORR | CIGR | 09:52 | 10:16 | 10:12 | 47 | 245 | 11 | EXT |  | 0.89 | (c)
42817.555 | 0.04 | 0.025 | -10.737 | -10.752 | 728 | 837 | 842 | 728 | 25 | 3947а |  | ARTD | CIGR | 07:17 | 07:34 | 07:35 | 42 | 229 |  | EXT | Эквивалент потери металла 11%. |  | (c)
42839.538 | 11.246 | 11.18 | -0.079 | -0.145 | 1719 | -2214 | -2054 | 1365 | 39 | 3948а |  | ARTD | GENE | 08:17 | 09:42 | 10:08 | 106 | 1378 |  | EXT | Эквивалент потери металла 11%. |  | (c)
42961.306 | 0.563 | 0.232 | -11.048 | -11.379 | 1481 | 1916 | 1780 | 1481 | 232 | 3960а |  | GOUG | GENE | 02:33 | 03:43 | 03:21 | 1757 | 598 | 7 | EXT | Зона задиров. |  | (c)
42964.685 | 3.942 | 3.702 | -7.669 | -7.909 | 1389 | 1873 | 1706 | 1389 | 3702 | 3960а |  | GOUG | GENE | 02:18 | 03:36 | 03:09 | 324 | 634 | 8 | EXT | Задир. |  | (c)
42979.931 | 7.577 | 2.876 | -4.024 | -8.725 | 1201 | 1406 | 1427 | 1201 | 1283 | 3961а |  | GOUG | GENE | 08:09 | 08:42 | 08:46 | 7442 | 451 | 7 | EXT | Зона задиров. |  | (c)
42983.05 | 10.696 | 2.167 | -0.905 | -9.434 | -911 | -604 | -657 | 402 | 758 | 3961а |  | GOUG | GENE | 02:28 | 03:18 | 03:09 | 8676 | 510 | 7 | EXT | Зона задиров. |  | (c)
43070.252 | 11.073 | 11.061 | -0.337 | -0.349 | 212 | 301 | 310 | 212 | 314 | 3969а |  | CORR | CIGR | 03:35 | 03:49 | 03:51 | 35 | 195 | 11 | EXT |  | 0.89 | (c)
43092.374 | 10.325 | 10.29 | -1.191 | -1.226 | 1266 | 1637 | 1574 | 1266 | 1153 | 3971а |  | CORR | GENE | 04:14 | 05:14 | 05:04 | 73 | 616 | 10 | EXT |  | 0.89 | (c)
43113.358 | 8.167 | 8.14 | -2.519 | -2.546 | -104 | -7 | -38 | 0 | 2519 | 3973а |  | CORR | CIGR | 05:20 | 05:36 | 05:31 | 27 | 132 | 12 | EXT |  | 0.89 | (c)
43138.112 | 7.179 | 7.156 | -4.266 | -4.289 | 1383 | 1467 | 1456 | 1383 | 4263 | 3976а |  | CORR | CIGR | 07:35 | 07:49 | 07:47 | 26 | 147 | 14 | EXT |  | 0.89 | (c)
43160.201 | 6.946 | 6.919 | -4.665 | -4.692 | 904 | 971 | 971 | 904 | 4647 | 3978а |  | CORR | CIGR | 08:08 | 08:19 | 08:19 | 45 | 135 | 14 | EXT |  | 0.89 | (c)
43160.627 | 7.372 | 7.294 | -4.239 | -4.317 | 826 | 862 | 875 | 826 | 4190 | 3978а |  | CORR | GENE | 07:56 | 08:02 | 08:04 | 127 | 98 | 12 | EXT |  | 0.9 | (c)
43175.637 | 0 | 0 | -3.555 | -3.555 | -2106 | -1960 | -1912 | 1718 | 0 | 3979б | Непровар / утяжина | GWAN |  | 05:55 | 06:19 | 06:27 | 0 | 388 | 13 | INT | Непровар / утяжина |  | (c)
43180.438 | 1.246 | 1.213 | -10.003 | -10.036 | -2006 | -1901 | -1920 | 1834 | 1213 | 3980а |  | CORR | CIGR | 07:10 | 07:27 | 07:24 | 33 | 172 | 11 | EXT |  | 0.89 | (c)
43182.32 | 3.128 | 3.095 | -8.121 | -8.154 | 1645 | 1766 | 1760 | 1645 | 3095 | 3980а |  | CORR | CIGR | 04:59 | 05:19 | 05:18 | 46 | 230 | 10 | EXT |  | 0.89 | (c)
43182.489 | 3.297 | 3.248 | -7.952 | -8.001 | 2078 | 2165 | 2198 | 2078 | 3248 | 3980а |  | CORR | GENE | 06:09 | 06:23 | 06:28 | 63 | 240 | 12 | EXT |  | 0.89 | (c)
43182.647 | 3.455 | 3.418 | -7.794 | -7.831 | 2145 | -2180 | 2228 | 2145 | 3418 | 3980а |  | CORR | CIGR | 06:20 | 06:42 | 06:33 | 38 | 166 | 12 | EXT |  | 0.89 | (c)
43267.935 | 9.525 | 9.449 | -1.966 | -2.042 | -318 | -247 | -255 | 192 | 1937 | 3987а |  | ARTD | GENE | 10:03 | 10:14 | 10:13 | 105 | 126 |  | EXT | Наплавка. |  | (c)
43295.479 | 3.13 | 3.094 | -8.305 | -8.341 | -339 | -277 | -295 | 252 | 3094 | 3990а |  | ARTD | GENE | 10:35 | 10:45 | 10:42 | 145 | 87 |  | EXT | Наплавка. |  | (c)
43326.178 | 11.074 | 11.026 | -0.055 | -0.103 | -2157 | -2155 | -2143 | 73 | 11 | 3992а |  | CORR | AXGR | 04:31 | 04:31 | 04:33 | 92 | 29 | 11 | EXT | Аномалия находится на упругопластическом изгибе: R=559 D, максимальное растяжение на 11.1 час. | 0.89 | (c)
43328.373 | 2.14 | 2.116 | -8.556 | -8.58 | 982 | 1089 | 1077 | 982 | 2116 | 3993а |  | CORR | CIGR | 05:30 | 05:47 | 05:45 | 24 | 191 | 10 | EXT | Аномалия находится на упругопластическом изгибе: R=813 D, максимальное растяжение на 11.2 час. | 0.89 | (c)
43335.441 | 9.208 | 9.107 | -1.488 | -1.589 | -133 | -106 | -112 | 91 | 1455 | 3993а |  | CORR | AXGR | 02:30 | 02:34 | 02:33 | 134 | 42 | 10 | EXT |  | 0.9 | (c)
43371.154 | 0 | -0.02 | -11.149 | -11.169 | -2142 | -1870 | 44 | 1 |  | 3997а | Нарушение формы кольцевого шва | GWAN |  | 07:60 | 08:44 | 13:52 | 0 | 4372 |  | EXT | Нарушение формы кольцевого шва |  | (c)
43393.13 | 0 | -0.022 | -11.028 | -11.05 | -1380 | -753 | 751 | 0 |  | 3999а | Нарушение формы кольцевого шва | GWAN |  | 08:13 | 09:54 | 13:57 | 0 | 4261 |  | EXT | Нарушение формы кольцевого шва |  | (c)
43404.158 | 0 | -0.023 | -11.244 | -11.267 | 743 | 1780 | 1634 | 295 |  | 4000а | Нарушение формы кольцевого шва | GWAN |  | 11:38 | 02:25 | 14:02 | 0 | 1782 |  | EXT | Нарушение формы кольцевого шва |  | (c)
43415.402 | 0 | -0.019 | -11.385 | -11.404 | 894 | 1249 | 1175 | 775 |  | 4001а | Вышлифовка на шве | GWAN | GENE | 02:31 | 03:28 | 03:16 | 57 | 561 | 11 | EXT | Вышлифовка на шве Аномалия находится на упругопластическом изгибе: R=463 D, максимальное растяжение на 9.2 час. |  | (c)
43415.497 | 0.095 | 0.031 | -11.29 | -11.354 | 958 | 984 | 982 | 958 | 31 | 4001а |  | ARTD | AXGR | 02:41 | 02:46 | 02:45 | 244 | 47 |  | EXT | Эквивалент потери металла 12%. Аномалия находится на упругопластическом изгибе: R=463 D, максимальное растяжение на 9.2 час. |  | (c)
43420.182 | 4.78 | 4.779 | -6.605 | -6.606 | -2147 | -2084 | -2082 | 84 | 4779 | 4001а |  | CORR | CIGR | 06:20 | 06:30 | 06:31 | 26 | 130 | 10 | EXT | Аномалия находится на упругопластическом изгибе: R=433 D, максимальное растяжение на 9 час. | 0.89 | (c)
43426.787 | 0 | -0.028 | -11.45 | -11.478 | 132 | 1724 | 2217 | 0 |  | 4002а | Нарушение формы кольцевого шва | GWAN |  | 01:52 | 06:09 | 07:28 | 0 | 4170 |  | EXT | Нарушение формы кольцевого шва |  | (c)
43429.087 | 2.3 | 2.272 | -9.15 | -9.178 | -1452 | -1392 | -1374 | 779 | 2272 | 4002а |  | ARTD | GENE | 09:36 | 09:46 | 09:49 | 98 | 155 |  | EXT | Наплавка. |  | (c)
43464.397 | 4.311 | 4.167 | -6.973 | -7.117 | 1263 | 1598 | 1448 | 1263 | 4167 | 4005а |  | GOUG | GENE | 02:09 | 03:03 | 02:39 | 436 | 369 | 10 | EXT | Задир. |  | (c)
43483.423 | 0 | -0.038 | -11.682 | -11.72 | -613 | 54 | -169 | 0 |  | 4007а | Нарушение формы кольцевого шва | GWAN |  | 10:06 | 11:54 | 11:18 | 0 | 888 |  | EXT | Нарушение формы кольцевого шва Аномалия находится на отводе. |  | (c)
43495.105 | 0 | -0.027 | -11.667 | -11.694 | 55 | 208 | 183 | 55 |  | 4008а | Вышлифовка на шве | GWAN | GENE | 06:33 | 06:57 | 06:53 | 54 | 255 | 14 | EXT | Вышлифовка на шве Аномалия находится на отводе. |  | (c)
43506.772 | 0 | -0.022 | -11.154 | -11.176 | -1668 | -941 | -1212 | 562 |  | 4009а | Нарушение формы кольцевого шва | GWAN |  | 07:33 | 09:30 | 08:46 | 0 | 912 |  | EXT | Нарушение формы кольцевого шва Аномалия находится на отводе. |  | (c)
43506.772 | 0 | -0.047 | -11.154 | -11.201 | -667 | -444 | -355 | 43 |  | 4009а | Вышлифовка на шве | GWAN | GENE | 10:14 | 10:51 | 11:05 | 79 | 624 | 10 | EXT | Вышлифовка на шве Аномалия находится на отводе. |  | (c)
43509.823 | 3.051 | 3.035 | -8.103 | -8.119 | -1278 | -1083 | -1149 | 952 | 3035 | 4009а |  | CORR | GENE | 08:36 | 09:07 | 08:57 | 54 | 258 | 10 | EXT | Аномалия находится на отводе. | 0.89 | (c)
43510.888 | 4.116 | 3.922 | -7.038 | -7.232 | -1472 | -1347 | -1396 | 759 | 3922 | 4009а |  | CORR | GENE | 08:05 | 08:25 | 08:17 | 581 | 152 | 13 | EXT | Аномалия находится на отводе. | 0.96 | (c)
43529.145 | 0 | -0.034 | -11.405 | -11.439 | -1719 | -721 | -675 | 370 |  | 4011а | Нарушение формы кольцевого шва | GWAN |  | 07:41 | 10:22 | 10:29 | 0 | 2089 |  | EXT | Нарушение формы кольцевого шва Аномалия находится на отводе. |  | (c)
43562.053 | 9.997 | 9.959 | -0.87 | -0.908 | 1022 | 1098 | 1130 | 993 | 796 | 4013а |  | CORR | GENE | 05:37 | 05:49 | 05:54 | 112 | 215 | 10 | EXT |  | 0.89 | (c)
43566.119 | 3.196 | 2.802 | -8.239 | -8.633 | 1809 | 1913 | 1945 | 149 | 2802 | 4014а |  | CORR | GENE | 05:01 | 05:18 | 05:23 | 845 | 273 | 12 | EXT |  | 0.97 | (c)
43574.358 | 0 | -0.037 | -11.36 | -11.397 | -1255 | -364 | 244 | 0 |  | 4015а | Нарушение формы кольцевого шва | GWAN |  | 06:55 | 09:19 | 10:57 | 0 | 2999 |  | EXT | Нарушение формы кольцевого шва |  | (c)
43591.52 | 5.802 | 5.78 | -5.699 | -5.721 | 2228 | -2171 | -2180 | 0 | 5698 | 4016а |  | CORR | CIGR | 03:35 | 03:45 | 03:44 | 23 | 107 | 13 | EXT |  | 0.89 | (c)
43608.503 | 0 | -0.028 | -11.385 | -11.413 | -1423 | -1202 | -1089 | 755 |  | 4018а | Нарушение формы кольцевого шва | GWAN |  | 07:35 | 08:11 | 08:29 | 0 | 668 |  | EXT | Нарушение формы кольцевого шва |  | (c)
43641.939 | 10.741 | 10.72 | -0.523 | -0.544 | 377 | 431 | 456 | 377 | 520 | 4020а |  | CORR | CIGR | 03:42 | 03:50 | 03:54 | 24 | 158 | 11 | EXT | Аномалия находится на упругопластическом изгибе: R=374 D, максимальное растяжение на 5.6 час. | 0.89 | (c)
43654.874 | 0.791 | 0.751 | -10.353 | -10.393 | -645 | -575 | -537 | 429 | 751 | 4022а |  | CORR | CIGR | 06:20 | 06:31 | 06:37 | 43 | 216 | 10 | EXT | Аномалия находится на упругопластическом изгибе: R=632 D, максимальное растяжение на 4.3 час. | 0.89 | (c)
43676.31 | 11.083 | 11.053 | -0.498 | -0.528 | -1022 | -917 | -926 | 829 | 413 | 4023а |  | CORR | GENE | 05:59 | 06:16 | 06:14 | 115 | 193 | 11 | EXT | Аномалия находится на упругопластическом изгибе: R=482 D, максимальное растяжение на 2.9 час. | 0.9 | (c)
43698.409 | 10.332 | 10.263 | -0.967 | -1.036 | 2007 | 2085 | 2093 | 52 | 949 | 4025а |  | CORR | GENE | 05:22 | 05:35 | 05:36 | 87 | 172 | 10 | EXT | Аномалия находится на упругопластическом изгибе: R=704 D, максимальное растяжение на 1.8 час. | 0.89 | (c)
43710.811 | 0 | -0.025 | -11.385 | -11.41 | 860 | 1701 | 1815 | 0 |  | 4027а | Нарушение формы кольцевого шва | GWAN |  | 02:54 | 05:10 | 05:28 | 0 | 1910 |  | EXT | Нарушение формы кольцевого шва Аномалия находится на упругопластическом изгибе: R=824 D, максимальное растяжение на 1.7 час. |  | (c)
43710.811 | 0 | -0.033 | -11.385 | -11.418 | -1377 | -1227 | -405 | 567 |  | 4027а | Нарушение формы кольцевого шва | GWAN |  | 08:53 | 09:17 | 11:30 | 0 | 1943 |  | EXT | Нарушение формы кольцевого шва Аномалия находится на упругопластическом изгибе: R=824 D, максимальное растяжение на 1.7 час. |  | (c)
43715.047 | 4.236 | 4.091 | -7.149 | -7.294 | 1608 | 1860 | 1773 | 292 | 4091 | 4027а |  | CORR | GENE | 04:54 | 05:35 | 05:21 | 181 | 331 | 10 | EXT | Аномалия находится на упругопластическом изгибе: R=992 D, максимальное растяжение на 2.9 час. | 0.9 | (c)
43722.196 | 0 | -0.023 | -11.028 | -11.051 | 194 | 504 | 444 | 194 |  | 4028а | Вышлифовка на шве | GWAN | GENE | 00:21 | 01:11 | 01:01 | 54 | 500 | 12 | EXT | Вышлифовка на шве Аномалия находится на упругопластическом изгибе: R=707 D, максимальное растяжение на 2 час. |  | (c)
43744.75 | 0 | -0.014 | -11.38 | -11.394 | -921 | 721 | 968 | 0 |  | 4030а | Нарушение формы кольцевого шва | GWAN |  | 08:59 | 01:24 | 14:03 | 0 | 3777 |  | EXT | Нарушение формы кольцевого шва |  | (c)
43756.13 | 0 | -0.019 | -11.43 | -11.449 | -1127 | -984 | -968 | 809 |  | 4031а | Вышлифовка на шве | GWAN | GENE | 06:00 | 06:23 | 06:26 | 49 | 318 | 13 | EXT | Вышлифовка на шве |  | (c)
43756.13 | 0 | -0.026 | -11.43 | -11.456 | 290 | 510 | 484 | 290 |  | 4031а | Нарушение формы кольцевого шва | GWAN |  | 09:49 | 10:24 | 10:20 | 0 | 389 |  | EXT | Нарушение формы кольцевого шва |  | (c)
43767.56 | 0 | -0.028 | -11.4 | -11.428 | 62 | 164 | 537 | 62 |  | 4032а | Нарушение формы кольцевого шва | GWAN |  | 00:04 | 00:20 | 01:20 | 0 | 948 |  | EXT | Нарушение формы кольцевого шва |  | (c)
43767.56 | 0 | -0.015 | -11.4 | -11.415 | 1447 | 1960 | 1801 | 75 |  | 4032а | Нарушение формы кольцевого шва | GWAN |  | 03:47 | 05:10 | 04:45 | 0 | 708 |  | EXT | Нарушение формы кольцевого шва |  | (c)
43767.56 | 0 | -0.023 | -11.4 | -11.423 | -1671 | -1385 | -1323 | 559 |  | 4032а | Нарушение формы кольцевого шва | GWAN |  | 07:24 | 08:10 | 08:20 | 0 | 698 |  | EXT | Нарушение формы кольцевого шва |  | (c)
43767.56 | 0 | -0.028 | -11.4 | -11.428 | -416 | -356 | -321 | 227 |  | 4032а | Нарушение формы кольцевого шва | GWAN |  | 10:47 | 10:56 | 11:02 | 0 | 189 |  | EXT | Нарушение формы кольцевого шва |  | (c)
43778.96 | 0 | -0.02 | -11.556 | -11.576 | 611 | 1646 | 1349 | 144 |  | 4033а | Нарушение формы кольцевого шва | GWAN |  | 02:17 | 05:04 | 04:16 | 0 | 1475 |  | EXT | Нарушение формы кольцевого шва |  | (c)
43813.12 | 0 | -0.018 | -11.118 | -11.136 | -472 | -351 | -288 | 105 |  | 4036а | Нарушение формы кольцевого шва | GWAN |  | 00:57 | 01:17 | 01:27 | 0 | 367 |  | EXT | Нарушение формы кольцевого шва |  | (c)
43813.12 | 0 | -0.034 | -11.118 | -11.152 | 2073 | -1875 | -1756 | 0 |  | 4036а | Нарушение формы кольцевого шва | GWAN |  | 07:48 | 09:11 | 09:30 | 0 | 1263 |  | EXT | Нарушение формы кольцевого шва |  | (c)
43835.467 | 0 | -0.025 | -11.551 | -11.576 | 16 | 369 | 429 | 16 |  | 4038а | Нарушение формы кольцевого шва | GWAN |  | 00:09 | 01:06 | 01:16 | 0 | 826 |  | EXT | Нарушение формы кольцевого шва |  | (c)
43835.467 | 0 | -0.024 | -11.551 | -11.575 | 2195 | -1961 | -1466 | 0 |  | 4038а | Нарушение формы кольцевого шва | GWAN |  | 06:01 | 06:50 | 08:10 | 0 | 1600 |  | EXT | Нарушение формы кольцевого шва |  | (c)
43838.893 | 3.426 | 3.359 | -8.125 | -8.192 | 545 | 545 | 574 | 545 | 3359 | 4038а |  | ARTD | GENE | 01:34 | 01:34 | 01:39 | 68 | 60 |  | EXT | Наплавка. |  | (c)
43869.954 | 0 | -0.025 | -11.365 | -11.39 | 817 | 950 | 1202 | 644 |  | 4041а | Нарушение формы кольцевого шва | GWAN |  | 01:05 | 01:27 | 02:07 | 0 | 770 |  | EXT | Нарушение формы кольцевого шва |  | (c)
43881.319 | 0 | -0.031 | -11.279 | -11.31 | 183 | 1873 | 1303 | 183 |  | 4042а | Нарушение формы кольцевого шва | GWAN |  | 10:15 | 02:48 | 13:15 | 0 | 2239 |  | EXT | Нарушение формы кольцевого шва |  | (c)
43881.319 | 0 | -0.024 | -11.279 | -11.303 | -1806 | -554 | -1000 | 193 |  | 4042а | Нарушение формы кольцевого шва | GWAN |  | 04:54 | 08:16 | 07:04 | 0 | 1613 |  | EXT | Нарушение формы кольцевого шва |  | (c)
43892.598 | 0 | -0.021 | -11.149 | -11.17 | -957 | -811 | -748 | 539 |  | 4043а | Вышлифовка на шве | GWAN | GENE | 00:25 | 00:49 | 00:59 | 59 | 417 | 10 | EXT | Вышлифовка на шве Аномалия находится на отводе. |  | (c)
43892.598 | 0 | -0.011 | -11.149 | -11.16 | -13 | 287 | 306 | 0 |  | 4043а | Нарушение формы кольцевого шва | GWAN |  | 02:57 | 03:46 | 03:49 | 0 | 638 |  | EXT | Нарушение формы кольцевого шва Аномалия находится на отводе. |  | (c)
43926.577 | 0 | -0.025 | -11.465 | -11.49 | 1091 | 1761 | 1512 | 297 |  | 4046а | Нарушение формы кольцевого шва | GWAN |  | 02:37 | 04:25 | 03:45 | 0 | 843 |  | EXT | Нарушение формы кольцевого шва Аномалия находится на упругопластическом изгибе: R=402 D, максимальное растяжение на 0 час. |  | (c)
43926.577 | 0 | -0.018 | -11.465 | -11.483 | -2077 | -1201 | -1562 | 154 |  | 4046а | Нарушение формы кольцевого шва | GWAN |  | 06:06 | 08:27 | 07:29 | 0 | 1029 |  | EXT | Нарушение формы кольцевого шва Аномалия находится на упругопластическом изгибе: R=402 D, максимальное растяжение на 0 час. |  | (c)
43926.577 | 0 | -0.022 | -11.465 | -11.487 | -583 | -381 | -323 | 63 |  | 4046а | Нарушение формы кольцевого шва | GWAN |  | 10:07 | 10:40 | 10:49 | 0 | 520 |  | EXT | Нарушение формы кольцевого шва Аномалия находится на упругопластическом изгибе: R=402 D, максимальное растяжение на 0 час. |  | (c)
43949.08 | 0 | -0.022 | -11.159 | -11.181 | -1942 | -1458 | -1584 | 1226 |  | 4048а | Нарушение формы кольцевого шва | GWAN |  | 02:29 | 03:47 | 03:26 | 0 | 716 |  | EXT | Нарушение формы кольцевого шва Аномалия находится на упругопластическом изгибе: R=647 D, максимальное растяжение на 11.2 час. |  | (c)
43949.08 | 0 | -0.015 | -11.159 | -11.174 | -363 | -27 | -95 | 0 |  | 4048а | Нарушение формы кольцевого шва | GWAN |  | 06:44 | 07:38 | 07:27 | 0 | 536 |  | EXT | Нарушение формы кольцевого шва Аномалия находится на упругопластическом изгибе: R=647 D, максимальное растяжение на 11.2 час. |  | (c)
43960.239 | 0 | -0.039 | -10.595 | -10.634 | -370 | -6 | 268 | 370 |  | 4049а | Нарушение формы кольцевого шва | GWAN |  | 11:44 | 00:43 | 13:27 | 0 | 1277 |  | EXT | Нарушение формы кольцевого шва Аномалия находится на упругопластическом изгибе: R=747 D, максимальное растяжение на 10.8 час. |  | (c)
43960.239 | 0 | -0.014 | -10.595 | -10.609 | 1058 | 1511 | 1540 | 1058 |  | 4049а | Нарушение формы кольцевого шва | GWAN |  | 03:35 | 04:48 | 04:53 | 0 | 964 |  | EXT | Нарушение формы кольцевого шва Аномалия находится на упругопластическом изгибе: R=747 D, максимальное растяжение на 10.8 час. |  | (c)
44006.165 | 0 | -0.04 | -11.385 | -11.425 | 943 | 1493 | 1656 | 943 |  | 4053а | Нарушение формы кольцевого шва | GWAN |  | 06:07 | 07:35 | 08:02 | 0 | 1425 |  | EXT | Нарушение формы кольцевого шва Аномалия находится на отводе. Аномалия находится на упругопластическом изгибе: R=396 D, максимальное растяжение на 7.1 час. |  | (c)
44098.572 | 0 | -0.044 | -11.36 | -11.404 | -1857 | -1723 | -1742 | 1627 |  | 4061а | Вышлифовка на шве | GWAN | CIGR | 00:26 | 00:47 | 00:44 | 55 | 231 | 10 | EXT | Вышлифовка на шве |  | (c)
44098.572 | 0 | -0.03 | -11.36 | -11.39 | -649 | -535 | -278 | 0 |  | 4061а | Нарушение формы кольцевого шва | GWAN |  | 03:41 | 03:59 | 04:40 | 0 | 742 |  | EXT | Нарушение формы кольцевого шва |  | (c)
44098.572 | 0 | -0.043 | -11.36 | -11.403 | 2092 | -2170 | -2188 | 2006 |  | 4061а | Вышлифовка на шве | GWAN | GENE | 11:03 | 11:35 | 11:32 | 58 | 363 | 10 | EXT | Вышлифовка на шве |  | (c)
44109.932 | 0 | -0.022 | -10.143 | -10.165 | 2189 | -2011 | -1642 | 1012 |  | 4062а | Нарушение формы кольцевого шва | GWAN |  | 01:13 | 01:55 | 02:54 | 0 | 1260 |  | EXT | Нарушение формы кольцевого шва |  | (c)
44120.075 | 0 | -0.018 | -1.488 | -1.506 | 1786 | 1922 | 1910 | 1786 |  | 4063а | Нарушение формы кольцевого шва | GWAN |  | 03:40 | 04:02 | 04:00 | 0 | 248 |  | EXT | Нарушение формы кольцевого шва |  | (c)
44120.075 | 0 | 0 | -1.488 | -1.488 | 2152 | -1814 | -1855 | 1402 | 0 | 4063а | Непровар / утяжина | GWAN |  | 04:40 | 05:59 | 05:53 | 0 | 908 | 10 | INT | Непровар / утяжина |  | (c)
44155.517 | 0 | -0.04 | -10.872 | -10.912 | -1014 | -725 | -716 | 417 |  | 4066аа | Вышлифовка на шве | GWAN | GENE | 10:12 | 10:59 | 11:00 | 68 | 598 | 17 | EXT | Вышлифовка на шве Аномалия находится на отводе. |  | (c)
44168.385 | 0 | 0 | -9.635 | -9.635 | -981 | -704 | -793 | 606 | 0 | 4067аб | Непровар / утяжина | GWAN |  | 05:23 | 06:08 | 05:54 | 0 | 374 | 18 | INT | Непровар / утяжина |  | (b)
44168.385 | 0 | -0.028 | -9.635 | -9.663 | 1805 | 153 | -1108 | 0 |  | 4067аб | Нарушение формы кольцевого шва | GWAN |  | 00:53 | 08:26 | 05:03 | 0 | 3096 |  | EXT | Нарушение формы кольцевого шва |  | (c)
44168.385 | 0 | 0 | -9.635 | -9.635 | -268 | 232 | 129 | 0 | 0 | 4067аб | Смещение кромок | GWAN |  | 07:19 | 08:39 | 08:23 | 0 | 793 | 15 | EXT | Смещение кромок Вовнутрь Величина смещения - 2.7 мм. |  | (c)
44211.828 | 0 | -0.046 | -11.375 | -11.421 | -348 | 32 | 972 | 0 |  | 4071а | Нарушение формы кольцевого шва | GWAN |  | 06:26 | 07:27 | 09:59 | 0 | 2639 |  | EXT | Нарушение формы кольцевого шва |  | (c)
44234.472 | 0 | -0.048 | -11.657 | -11.705 | 1897 | 764 | -712 | 1141 |  | 4073а | Нарушение формы кольцевого шва | GWAN |  | 11:23 | 08:20 | 16:22 | 0 | 3705 |  | EXT | Нарушение формы кольцевого шва |  | (c)
44268.461 | 0 | -0.027 | -11.36 | -11.387 | 1507 | 2019 | -1084 | 786 |  | 4076а | Нарушение формы кольцевого шва | GWAN |  | 06:23 | 07:46 | 11:25 | 0 | 3740 |  | EXT | Нарушение формы кольцевого шва |  | (c)
44276.817 | 8.356 | 8.333 | -3.004 | -3.027 | 581 | 643 | 667 | 581 | 2998 | 4076а |  | CORR | CIGR | 03:54 | 04:04 | 04:07 | 29 | 172 | 11 | EXT |  | 0.89 | (c)
44291.683 | 0.633 | 0.611 | -10.631 | -10.653 | -1335 | -1161 | -1202 | 895 | 611 | 4078а |  | CORR | CIGR | 07:15 | 07:43 | 07:36 | 34 | 267 | 11 | EXT |  | 0.89 | (c)
44293.274 | 2.224 | 2.207 | -9.04 | -9.057 | -1195 | -906 | -1023 | 850 | 2207 | 4078а |  | CORR | CIGR | 07:37 | 08:24 | 08:05 | 41 | 345 | 12 | EXT |  | 0.89 | (c)
44327.718 | 4.042 | 4.021 | -7.604 | -7.625 | -783 | -668 | -655 | 526 | 4021 | 4081а |  | CORR | CIGR | 04:31 | 04:49 | 04:52 | 26 | 257 | 12 | EXT |  | 0.89 | (c)
44353.982 | 7.899 | 7.893 | -3.416 | -3.422 | 1815 | 2132 | 2006 | 1815 | 3383 | 4083а |  | CORR | CIGR | 05:36 | 06:27 | 06:06 | 39 | 382 | 10 | EXT |  | 0.89 | (c)
44361.045 | 3.647 | 3.628 | -6.531 | -6.55 | 1339 | 1545 | 1497 | 1339 | 3628 | 4084а |  | CORR | CIGR | 02:55 | 03:28 | 03:21 | 35 | 316 | 13 | EXT |  | 0.89 | (c)
44378.478 | 0 | -0.036 | -11.123 | -11.159 | -746 | -515 | -525 | 305 |  | 4086а | Вышлифовка на шве | GWAN | GENE | 11:28 | 00:06 | 12:04 | 56 | 441 | 10 | EXT | Вышлифовка на шве |  | (c)
44389.601 | 0 | -0.02 | -11.174 | -11.194 | -1479 | -1287 | -1272 | 752 |  | 4087а | Нарушение формы кольцевого шва | GWAN |  | 05:09 | 05:40 | 05:42 | 0 | 413 |  | EXT | Нарушение формы кольцевого шва |  | (c)
44389.601 | 0 | -0.033 | -11.174 | -11.207 | 281 | 482 | 449 | 281 |  | 4087а | Нарушение формы кольцевого шва | GWAN |  | 09:53 | 10:25 | 10:20 | 0 | 335 |  | EXT | Нарушение формы кольцевого шва |  | (c)
44389.601 | 0 | -0.049 | -11.174 | -11.223 | 870 | 975 | 997 | 870 |  | 4087а | Вышлифовка на шве | GWAN | GENE | 11:28 | 11:45 | 11:48 | 71 | 254 | 10 | EXT | Вышлифовка на шве |  | (c)
44428.567 | 5.54 | 5.528 | -5.82 | -5.832 | 1562 | 1610 | 1629 | 535 | 5528 | 4090а |  | CORR | CIGR | 04:41 | 04:49 | 04:52 | 23 | 133 | 11 | EXT |  | 0.89 | (c)
44452.405 | 0 | -0.025 | -11.315 | -11.34 | -102 | 49 | 40 | 0 |  | 4092б | Вышлифовка на шве | GWAN | GENE | 00:30 | 00:55 | 00:53 | 49 | 284 | 10 | EXT | Вышлифовка на шве |  | (c)
44452.405 | 0 | -0.027 | -11.315 | -11.342 | 503 | 1033 | 1505 | 0 |  | 4092б | Нарушение формы кольцевого шва | GWAN |  | 02:08 | 03:33 | 04:49 | 0 | 2005 |  | EXT | Нарушение формы кольцевого шва |  | (c)
44452.405 | 0 | -0.037 | -11.315 | -11.352 | -1419 | -1294 | -1295 | 811 |  | 4092б | Вышлифовка на шве | GWAN | GENE | 08:57 | 09:18 | 09:18 | 63 | 249 | 9 | EXT | Вышлифовка на шве |  | (c)
44463.72 | 0 | -0.026 | -11.38 | -11.406 | 1248 | 1715 | 1643 | 193 |  | 4093а | Вышлифовка на шве | GWAN | GENE | 01:59 | 03:14 | 03:03 | 49 | 789 | 13 | EXT | Вышлифовка на шве |  | (c)
44463.72 | 0 | -0.023 | -11.38 | -11.403 | -1909 | -1732 | -1740 | 321 |  | 4093а | Нарушение формы кольцевого шва | GWAN |  | 05:29 | 05:58 | 05:57 | 0 | 339 |  | EXT | Нарушение формы кольцевого шва |  | (c)
44463.72 | 0 | -0.017 | -11.38 | -11.397 | -1039 | -905 | -685 | 331 |  | 4093а | Нарушение формы кольцевого шва | GWAN |  | 07:50 | 08:11 | 08:47 | 0 | 709 |  | EXT | Нарушение формы кольцевого шва |  | (c)
44463.72 | 0 | -0.023 | -11.38 | -11.403 | 199 | 324 | 321 | 199 |  | 4093а | Нарушение формы кольцевого шва | GWAN |  | 11:10 | 11:30 | 11:29 | 0 | 246 |  | EXT | Нарушение формы кольцевого шва |  | (c)
44486.525 | 0 | -0.011 | -10.017 | -10.028 | 1913 | -2089 | -1532 | 0 |  | 4095а | Нарушение формы кольцевого шва | GWAN |  | 02:21 | 03:35 | 05:05 | 0 | 2032 |  | EXT | Нарушение формы кольцевого шва |  | (c)
44492.478 | 5.953 | 5.935 | -4.064 | -4.082 | 66 | 126 | 124 | 66 | 4058 | 4095а |  | CORR | CIGR | 09:23 | 09:32 | 09:32 | 24 | 116 | 11 | EXT |  | 0.89 | (c)
44506.98 | 0.25 | 0.25 | -11.18 | -11.18 | -526 | -396 | -420 | 314 | 250 | 4097а |  | CORR | CIGR | 11:29 | 11:50 | 11:46 | 34 | 212 | 10 | EXT |  | 0.89 | (c)
44509.7 | 2.97 | 2.937 | -8.46 | -8.493 | 1326 | 1386 | 1380 | 796 | 2937 | 4097а |  | CORR | GENE | 04:28 | 04:37 | 04:36 | 60 | 109 | 10 | EXT |  | 0.89 | (c)
44529.53 | 0 | -0.007 | -11.546 | -11.553 | -1945 | -1612 | -1716 | 285 |  | 4099а | Нарушение формы кольцевого шва | GWAN |  | 05:07 | 06:01 | 05:44 | 0 | 458 |  | EXT | Нарушение формы кольцевого шва |  | (c)
44529.53 | 0 | -0.02 | -11.546 | -11.566 | -835 | -559 | -628 | 422 |  | 4099а | Нарушение формы кольцевого шва | GWAN |  | 08:06 | 08:50 | 08:39 | 0 | 413 |  | EXT | Нарушение формы кольцевого шва |  | (c)
44551.231 | 10.155 | 10.152 | -1.255 | -1.258 | -374 | -331 | -327 | 279 | 1230 | 4100а |  | CORR | CIGR | 11:33 | 11:39 | 11:40 | 28 | 95 | 11 | EXT |  | 0.89 | (c)
44551.358 | 10.282 | 10.273 | -1.128 | -1.137 | -721 | -674 | -663 | 605 | 1109 | 4100а |  | CORR | CIGR | 10:37 | 10:44 | 10:46 | 28 | 116 | 10 | EXT |  | 0.89 | (c)
44551.49 | 10.414 | 10.41 | -0.996 | -1 | -311 | -278 | -267 | 223 | 972 | 4100а |  | CORR | CIGR | 11:43 | 11:48 | 11:50 | 28 | 88 | 14 | EXT |  | 0.89 | (c)
44553.518 | 1.032 | 1.028 | -10.388 | -10.392 | 886 | 938 | 940 | 886 | 1028 | 4101а |  | CORR | CIGR | 11:34 | 11:42 | 11:42 | 26 | 107 | 11 | EXT |  | 0.89 | (c)
44553.781 | 1.295 | 1.289 | -10.125 | -10.131 | 592 | 662 | 663 | 592 | 1289 | 4101а |  | CORR | CIGR | 10:46 | 10:58 | 10:58 | 30 | 142 | 12 | EXT |  | 0.89 | (c)
44556.522 | 4.036 | 4.027 | -7.384 | -7.393 | -139 | -96 | -91 | 42 | 4027 | 4101а |  | CORR | CIGR | 08:48 | 08:55 | 08:56 | 19 | 97 | 10 | EXT |  | 0.89 | (c)
44563.906 | 0 | -0.037 | -11.294 | -11.331 | 1385 | 1567 | 1678 | 260 |  | 4102а | Нарушение формы кольцевого шва | GWAN |  | 01:25 | 01:54 | 02:12 | 0 | 585 |  | EXT | Нарушение формы кольцевого шва |  | (c)
44563.906 | 0 | -0.026 | -11.294 | -11.32 | -2005 | -1845 | -1614 | 226 |  | 4102а | Нарушение формы кольцевого шва | GWAN |  | 04:18 | 04:44 | 05:21 | 0 | 781 |  | EXT | Нарушение формы кольцевого шва |  | (c)
44563.906 | 0 | -0.026 | -11.294 | -11.32 | -569 | -491 | -431 | 294 |  | 4102а | Нарушение формы кольцевого шва | GWAN |  | 08:10 | 08:22 | 08:32 | 0 | 275 |  | EXT | Нарушение формы кольцевого шва |  | (c)
44563.906 | 0 | -0.049 | -11.294 | -11.343 | 268 | 660 | 639 | 268 |  | 4102а | Нарушение формы кольцевого шва | GWAN |  | 10:25 | 11:28 | 11:25 | 0 | 743 |  | EXT | Нарушение формы кольцевого шва |  | (c)
44575.2 | 0 | -0.022 | -11.068 | -11.09 | 571 | 996 | 1106 | 571 |  | 4103а | Нарушение формы кольцевого шва | GWAN |  | 01:05 | 02:13 | 02:31 | 0 | 1070 |  | EXT | Нарушение формы кольцевого шва Аномалия находится на упругопластическом изгибе: R=618 D, максимальное растяжение на 10.9 час. |  | (c)
44587.52 | 1.252 | 1.248 | -10.168 | -10.172 | 855 | 910 | 930 | 855 | 1248 | 4104а |  | CORR | CIGR | 02:52 | 03:01 | 03:04 | 38 | 150 | 10 | EXT | Аномалия находится на упругопластическом изгибе: R=517 D, максимальное растяжение на 11.2 час. | 0.89 | (c)
44590.07 | 3.802 | 3.802 | -7.618 | -7.618 | 620 | 620 | 662 | 620 | 3802 | 4104а |  | ARTD | GENE | 02:14 | 02:14 | 02:21 | 60 | 84 |  | EXT | Наплавка. Аномалия находится на упругопластическом изгибе: R=628 D, максимальное растяжение на 11.2 час. |  | (c)
44592.401 | 6.133 | 6.092 | -5.287 | -5.328 | 1652 | 1819 | 1844 | 194 | 5276 | 4104а |  | CORR | GENE | 05:01 | 05:28 | 05:32 | 52 | 385 | 10 | EXT | Аномалия находится на упругопластическом изгибе: R=731 D, максимальное растяжение на 11.8 час. | 0.89 | (c)
44593.121 | 6.853 | 6.733 | -4.567 | -4.687 | 1971 | 2015 | 2013 | 175 | 4520 | 4104а |  | CORR | GENE | 05:52 | 05:59 | 05:59 | 167 | 84 | 11 | EXT | Аномалия находится на упругопластическом изгибе: R=788 D, максимальное растяжение на 0.1 час. | 0.9 | (c)
44654.246 | 1.332 | 1.311 | -10.068 | -10.089 | -629 | -577 | -585 | 540 | 1311 | 4110а |  | CORR | CIGR | 07:34 | 07:42 | 07:41 | 25 | 89 | 13 | EXT |  | 0.89 | (c)
44660.096 | 7.182 | 6.974 | -4.218 | -4.426 | 1894 | 2099 | 2031 | 1894 | 4165 | 4110а |  | GOUG | GENE | 02:21 | 02:54 | 02:43 | 261 | 274 | 10 | EXT | Задир. |  | (c)
44664.225 | 11.311 | 10.057 | -0.089 | -1.343 | -402 | -369 | -203 | 4 | 53 | 4110а |  | GOUG | GENE | 08:11 | 08:16 | 08:43 | 1290 | 399 | 10 | EXT | Зона задиров. |  | (b)
44666.814 | 2.5 | 2.488 | -4.832 | -4.844 | 1074 | 1114 | 1118 | 1074 | 2488 | 4111а |  | CORR | CIGR | 07:08 | 07:14 | 07:15 | 24 | 87 | 10 | EXT |  | 0.89 | (c)
44668.089 | 3.775 | 3.754 | -3.557 | -3.578 | 1710 | 1771 | 1809 | 1710 | 3525 | 4111а |  | CORR | GENE | 08:50 | 08:60 | 09:06 | 53 | 198 | 12 | EXT |  | 0.89 | (c)
44669.202 | 4.888 | 4.555 | -2.444 | -2.777 | 1783 | 1783 | 1933 | 1783 | 2328 | 4111а |  | GOUG | GENE | 09:02 | 09:02 | 09:26 | 449 | 300 | 10 | EXT | Задир. |  | (c)
44670.761 | 6.447 | 5.841 | -0.885 | -1.491 | 1756 | 2005 | 1881 | 1756 | 875 | 4111а |  | GOUG | GENE | 08:58 | 09:38 | 09:18 | 616 | 251 | 10 | EXT | Зона задиров. |  | (c)
44675.125 | 3.479 | 3.085 | -7.856 | -8.25 | -1533 | -1508 | -1429 | 1325 | 3085 | 4112а |  | GOUG | GENE | 08:56 | 08:60 | 09:13 | 397 | 208 | 10 | EXT | Зона задиров. |  | (c)
44737.975 | 0 | -0.046 | -11.269 | -11.315 | 277 | 464 | 506 | 277 |  | 4118а | Вышлифовка на шве | GWAN | GENE | 10:27 | 10:58 | 11:04 | 91 | 459 | 18 | EXT | Вышлифовка на шве Аномалия находится на отводе. |  | (c)
44757.793 | 0 | -0.031 | -11.958 | -11.989 | -2089 | -1952 | -1899 | 1708 |  | 4119б | Вышлифовка на шве | GWAN | GENE | 01:37 | 01:60 | 02:08 | 75 | 381 | 9 | EXT | Вышлифовка на шве |  | (c)
44757.793 | 0 | -0.025 | -11.958 | -11.983 | -1399 | -1253 | -1227 | 1056 |  | 4119б | Вышлифовка на шве | GWAN | GENE | 03:29 | 03:53 | 03:57 | 65 | 343 | 10 | EXT | Вышлифовка на шве |  | (c)
44782.223 | 0.514 | 0.477 | -10.469 | -10.506 | 2019 | 2066 | 2102 | 46 | 477 | 4121а |  | CORR | CIGR | 07:31 | 07:38 | 07:44 | 44 | 165 | 11 | EXT |  | 0.89 | (c)
44782.538 | 0.829 | 0.808 | -10.154 | -10.175 | -1924 | -1878 | -1846 | 307 | 808 | 4121а |  | CORR | GENE | 08:54 | 09:02 | 09:07 | 50 | 155 | 13 | EXT |  | 0.89 | (c)
44782.6 | 0.891 | 0.849 | -10.092 | -10.134 | 2214 | -2219 | -2190 | 0 | 849 | 4121а |  | CORR | CIGR | 08:02 | 08:07 | 08:11 | 46 | 113 | 11 | EXT |  | 0.89 | (c)
44787.03 | 5.321 | 5.297 | -5.662 | -5.686 | 457 | 641 | 583 | 457 | 5297 | 4121а |  | CORR | GENE | 03:19 | 03:48 | 03:39 | 54 | 252 | 14 | EXT |  | 0.89 | (c)
44790.737 | 9.028 | 9.009 | -1.955 | -1.974 | 1131 | 1162 | 1172 | 1018 | 1949 | 4121а |  | CORR | CIGR | 05:07 | 05:12 | 05:14 | 25 | 81 | 12 | EXT |  | 0.89 | (c)
44798.436 | 5.744 | 5.682 | -5.606 | -5.668 | 1473 | 1515 | 1495 | 713 | 5348 | 4122а |  | CORR | AXGR | 04:32 | 04:39 | 04:36 | 320 | 45 | 11 | EXT |  | 0.92 | (c)
44826.841 | 0.476 | 0.465 | -10.245 | -10.256 | 1726 | 2012 | 1910 | 1726 | 465 | 4126а |  | CORR | CIGR | 07:40 | 08:26 | 08:10 | 39 | 368 | 10 | EXT |  | 0.89 | (c)
44843.893 | 6.807 | 6.784 | -3.482 | -3.505 | -1464 | -1326 | -1298 | 1132 | 3465 | 4127а |  | CORR | CIGR | 03:55 | 04:18 | 04:22 | 40 | 332 | 11 | EXT |  | 0.89 | (c)
44892.508 | 0 | -0.039 | -11.521 | -11.56 | -1883 | -1721 | -1590 | 1297 |  | 4131а | Нарушение формы кольцевого шва | GWAN |  | 08:32 | 08:59 | 09:20 | 0 | 586 |  | EXT | Нарушение формы кольцевого шва |  | (c)
44949.594 | 0 | -0.016 | -11.516 | -11.532 | 1334 | 1391 | 1444 | 676 |  | 4136а | Вышлифовка на шве | GWAN | CIGR | 04:23 | 04:33 | 04:41 | 46 | 221 | 10 | EXT | Вышлифовка на шве |  | (c)
44949.594 | 0 | -0.026 | -11.516 | -11.542 | -675 | -523 | -544 | 414 |  | 4136а | Вышлифовка на шве | GWAN | GENE | 10:59 | 11:24 | 11:20 | 49 | 261 | 9 | EXT | Вышлифовка на шве |  | (c)
44994.893 | 0 | -0.031 | -11.34 | -11.371 | -1345 | -1264 | -1221 | 886 |  | 4140а | Вышлифовка на шве | GWAN | CIGR | 09:54 | 10:07 | 10:14 | 46 | 247 | 11 | EXT | Вышлифовка на шве |  | (c)
45051.632 | 0 | -0.044 | -10.771 | -10.815 | -1522 | -314 | -414 | 694 |  | 4145а | Нарушение формы кольцевого шва | GWAN |  | 08:56 | 00:11 | 11:55 | 0 | 2215 |  | EXT | Нарушение формы кольцевого шва |  | (c)
45094.165 | 0 | -0.023 | -9.821 | -9.844 | 187 | 267 | 320 | 187 |  | 4149а | Нарушение формы кольцевого шва | GWAN |  | 00:32 | 00:45 | 00:53 | 0 | 266 |  | EXT | Нарушение формы кольцевого шва |  | (c)
45094.165 | 0 | -0.028 | -9.821 | -9.849 | 1342 | 1509 | 1494 | 585 |  | 4149а | Нарушение формы кольцевого шва | GWAN |  | 03:38 | 04:05 | 04:03 | 0 | 303 |  | EXT | Нарушение формы кольцевого шва |  | (c)
45094.165 | 0 | -0.047 | -9.821 | -9.868 | -389 | -237 | -201 | 13 |  | 4149а | Вышлифовка на шве | GWAN | GENE | 10:59 | 11:23 | 11:29 | 76 | 375 | 10 | EXT | Вышлифовка на шве |  | (c)
45103.986 | 0 | 0 | -11.194 | -11.194 | 1525 | 1761 | 1793 | 169 | 0 | 4150а | Смещение кромок | GWAN |  | 05:35 | 06:13 | 06:18 | 0 | 537 | 39 | EXT | Смещение кромок Наружу Величина смещения - 6.2 мм. |  | (c)
45107.37 | 3.384 | 3.367 | -7.81 | -7.827 | 1299 | 1334 | 1348 | 834 | 3367 | 4150а |  | CORR | CIGR | 04:59 | 05:04 | 05:06 | 20 | 98 | 12 | EXT |  | 0.89 | (c)
45110.998 | 7.012 | 6.971 | -4.182 | -4.223 | 1292 | 1317 | 1316 | 890 | 4124 | 4150а |  | CORR | GENE | 04:57 | 05:02 | 05:01 | 99 | 49 | 14 | EXT |  | 0.89 | (c)
45143.061 | 5.251 | 5.163 | -6.008 | -6.096 | 1752 | 1788 | 1778 | 427 | 5163 | 4153а |  | CORR | GENE | 04:49 | 04:55 | 04:53 | 174 | 51 | 11 | EXT |  | 0.9 | (c)
45160.484 | 0 | -0.041 | -11.455 | -11.496 | 993 | 1076 | 1480 | 263 |  | 4155а | Нарушение формы кольцевого шва | GWAN |  | 00:18 | 00:31 | 01:37 | 0 | 975 |  | EXT | Нарушение формы кольцевого шва |  | (c)
45160.484 | 0 | -0.034 | -11.455 | -11.489 | -900 | -571 | -561 | 221 |  | 4155а | Нарушение формы кольцевого шва | GWAN |  | 07:12 | 08:06 | 08:07 | 0 | 678 |  | EXT | Нарушение формы кольцевого шва |  | (c)
45160.484 | 0 | -0.041 | -11.455 | -11.496 | 144 | 524 | 499 | 144 |  | 4155а | Нарушение формы кольцевого шва | GWAN |  | 10:01 | 11:02 | 10:58 | 0 | 710 |  | EXT | Нарушение формы кольцевого шва |  | (c)
45204.02 | 9.572 | 9.549 | -1.582 | -1.605 | -987 | -532 | -673 | 358 | 1562 | 4158а |  | CORR | CIGR | 07:09 | 08:22 | 07:59 | 43 | 629 | 11 | EXT |  | 0.89 | (c)
45210.197 | 2.533 | 2.515 | -5.261 | -5.279 | -1536 | 969 | 215 | 0 | 2515 | 4160б |  | ARTD | GENE | 07:13 | 01:57 | 11:56 | 49 | 3501 |  | EXT | Эквивалент потери металла 10%. От изолировочной машины. |  | (c)
45285.283 | 3.209 | 3.198 | -8.101 | -8.112 | 1845 | 1917 | 1915 | 246 | 3198 | 4167а |  | CORR | CIGR | 05:32 | 05:44 | 05:44 | 28 | 140 | 10 | EXT |  | 0.89 | (c)
45285.562 | 3.488 | 3.477 | -7.822 | -7.833 | 1905 | 2022 | 1997 | 142 | 3477 | 4167а |  | CORR | CIGR | 05:42 | 06:01 | 05:57 | 22 | 184 | 10 | EXT |  | 0.89 | (c)
45304.809 | 0 | -0.031 | -10.953 | -10.984 | -1095 | -921 | -934 | 772 |  | 4169а | Нарушение формы кольцевого шва | GWAN |  | 11:56 | 00:24 | 12:22 | 0 | 323 |  | EXT | Нарушение формы кольцевого шва |  | (c)
45304.809 | 0 | -0.019 | -10.953 | -10.972 | 1537 | 1721 | 1680 | 407 |  | 4169а | Нарушение формы кольцевого шва | GWAN |  | 07:01 | 07:31 | 07:24 | 0 | 287 |  | EXT | Нарушение формы кольцевого шва |  | (c)
45304.809 | 0 | -0.033 | -10.953 | -10.986 | -2093 | -1758 | -1718 | 137 |  | 4169а | Нарушение формы кольцевого шва | GWAN |  | 09:15 | 10:09 | 10:16 | 0 | 751 |  | EXT | Нарушение формы кольцевого шва |  | (c)
45319.111 | 3.349 | 3.326 | -8.147 | -8.17 | 1168 | 1221 | 1227 | 945 | 3326 | 4170а |  | CORR | CIGR | 02:12 | 02:21 | 02:22 | 30 | 117 | 10 | EXT |  | 0.89 | (c)
45359.97 | 0 | -0.033 | -11.551 | -11.584 | -1148 | -773 | -842 | 535 |  | 4174а | Нарушение формы кольцевого шва | GWAN |  | 11:27 | 00:28 | 12:17 | 0 | 613 |  | EXT | Нарушение формы кольцевого шва |  | (c)
45359.97 | 0 | -0.029 | -11.551 | -11.58 | 1042 | -2207 | 1988 | 0 |  | 4174а | Нарушение формы кольцевого шва | GWAN |  | 05:21 | 08:36 | 07:53 | 0 | 1892 |  | EXT | Нарушение формы кольцевого шва |  | (c)
45366.634 | 6.664 | 6.635 | -4.887 | -4.916 | 570 | 677 | 626 | 570 | 4887 | 4174а |  | CORR | CIGR | 04:05 | 04:22 | 04:14 | 29 | 112 | 11 | EXT |  | 0.89 | (c)
45368.365 | 8.395 | 8.389 | -3.156 | -3.162 | 761 | 761 | 781 | 761 | 3044 | 4174а |  | CORR | AXGR | 04:35 | 04:35 | 04:39 | 118 | 40 | 10 | EXT |  | 0.89 | (c)
45374.578 | 0 | -0.028 | -5.356 | -5.384 | 1549 | -2228 | 2046 | 0 |  | 4175б | Нарушение формы кольцевого шва | GWAN |  | 03:01 | 04:51 | 04:21 | 0 | 995 |  | EXT | Нарушение формы кольцевого шва |  | (c)
45374.578 | 0 | -0.021 | -5.356 | -5.377 | -1596 | -1550 | -1493 | 634 |  | 4175б | Нарушение формы кольцевого шва | GWAN |  | 06:33 | 06:41 | 06:50 | 0 | 206 |  | EXT | Нарушение формы кольцевого шва |  | (c)
45377.75 | 3.172 | 3.153 | -2.184 | -2.203 | -1161 | -1070 | -1017 | 873 | 2174 | 4175б |  | CORR | CIGR | 07:44 | 07:58 | 08:07 | 29 | 288 | 11 | EXT |  | 0.89 | (c)
45390.493 | 10.559 | 10.538 | -1.118 | -1.139 | -106 | 757 | 634 | 0 | 1105 | 4176а |  | ARTD | CIGR | 01:01 | 03:21 | 03:01 | 34 | 1480 |  | EXT | Эквивалент потери металла 10%. От изолировочной машины. |  | (c)
45390.875 | 10.941 | 10.933 | -0.736 | -0.744 | 1300 | 1387 | 1375 | 1300 | 722 | 4176а |  | CORR | CIGR | 04:48 | 05:02 | 05:00 | 22 | 149 | 12 | EXT |  | 0.89 | (c)
45392.017 | 0.406 | 0.397 | -11.271 | -11.28 | 384 | 455 | 452 | 384 | 397 | 4177а |  | CORR | CIGR | 06:55 | 07:07 | 07:06 | 19 | 136 | 10 | EXT |  | 0.89 | (c)
45393.237 | 1.626 | 1.611 | -10.051 | -10.066 | 302 | 359 | 365 | 302 | 1611 | 4177а |  | CORR | CIGR | 06:42 | 06:51 | 06:52 | 29 | 125 | 11 | EXT |  | 0.89 | (c)
45394.995 | 3.384 | 3.343 | -8.293 | -8.334 | 722 | 722 | 754 | 722 | 3343 | 4177а |  | CORR | GENE | 07:50 | 07:50 | 07:55 | 203 | 64 | 10 | EXT |  | 0.91 | (c)
45399.734 | 8.123 | 8.067 | -3.554 | -3.61 | 703 | 843 | 816 | 703 | 3520 | 4177а |  | CORR | GENE | 07:47 | 08:09 | 08:05 | 90 | 225 | 10 | EXT |  | 0.89 | (c)
45399.858 | 8.247 | 8.22 | -3.43 | -3.457 | 1102 | 1132 | 1191 | 1102 | 3424 | 4177а |  | CORR | CIGR | 08:51 | 08:56 | 09:06 | 33 | 178 | 11 | EXT |  | 0.89 | (c)
45400.404 | 8.793 | 8.763 | -2.884 | -2.914 | 770 | 814 | 841 | 770 | 2884 | 4177а |  | CORR | CIGR | 07:58 | 08:05 | 08:09 | 30 | 141 | 10 | EXT |  | 0.89 | (c)
45416.442 | 1.487 | 1.471 | -1.807 | -1.823 | -1482 | -1412 | -1438 | 1393 | 1471 | 4179а |  | CORR | CIGR | 07:58 | 08:09 | 08:05 | 16 | 89 | 13 | EXT |  | 0.89 | (c)
45416.552 | 1.597 | 1.589 | -1.697 | -1.705 | -1291 | -1048 | -1132 | 973 | 1589 | 4179а |  | CORR | CIGR | 08:29 | 09:08 | 08:54 | 21 | 318 | 11 | EXT |  | 0.89 | (c)
45419.277 | 1.028 | 1.013 | -4.499 | -4.514 | -2128 | -2079 | -2085 | 2041 | 1013 | 4180а |  | CORR | CIGR | 04:49 | 04:57 | 04:56 | 23 | 87 | 11 | EXT |  | 0.89 | (c)
45434.809 | 11.033 | 11.008 | -0.533 | -0.558 | -255 | -166 | -191 | 126 | 532 | 4181а |  | CORR | CIGR | 04:39 | 04:54 | 04:50 | 26 | 129 | 11 | EXT |  | 0.89 | (c)
45436.337 | 0.995 | 0.984 | -10.284 | -10.295 | -123 | -48 | -53 | 0 | 984 | 4182а |  | CORR | CIGR | 08:26 | 08:38 | 08:37 | 27 | 139 | 10 | EXT |  | 0.89 | (c)
45436.408 | 1.066 | 0.973 | -10.213 | -10.306 | -554 | -554 | -532 | 509 | 973 | 4182а |  | CORR | AXGR | 07:16 | 07:16 | 07:20 | 116 | 45 | 14 | EXT |  | 0.9 | (c)
45440.42 | 5.078 | 5.055 | -6.201 | -6.224 | -489 | -447 | -439 | 388 | 5055 | 4182а |  | CORR | CIGR | 07:26 | 07:33 | 07:35 | 39 | 101 | 15 | EXT |  | 0.89 | (c)
45457.492 | 10.871 | 10.863 | -0.388 | -0.396 | 258 | 310 | 314 | 258 | 376 | 4183а |  | CORR | CIGR | 07:53 | 08:02 | 08:02 | 20 | 112 | 11 | EXT |  | 0.89 | (c)
45457.88 | 0 | -0.02 | -11.018 | -11.038 | 1742 | -2218 | 2189 | 1742 |  | 4184а | Нарушение формы кольцевого шва | GWAN |  | 03:18 | 04:39 | 04:30 | 0 | 894 |  | EXT | Нарушение формы кольцевого шва |  | (c)
45457.88 | 0 | -0.03 | -11.018 | -11.048 | -1508 | -1127 | -1027 | 545 |  | 4184а | Нарушение формы кольцевого шва | GWAN |  | 06:34 | 07:35 | 07:51 | 0 | 963 |  | EXT | Нарушение формы кольцевого шва |  | (c)
45463.802 | 5.922 | 5.913 | -5.096 | -5.105 | 1730 | 1800 | 1783 | 1730 | 5083 | 4184а |  | CORR | CIGR | 03:16 | 03:28 | 03:25 | 22 | 107 | 13 | EXT |  | 0.89 | (c)
45471.955 | 3.057 | 3.044 | -8.202 | -8.215 | -197 | -127 | -96 | 0 | 3044 | 4185а |  | CORR | CIGR | 02:45 | 02:56 | 03:01 | 32 | 202 | 14 | EXT |  | 0.89 | (c)
45472.31 | 3.412 | 3.33 | -7.847 | -7.929 | 274 | 311 | 299 | 274 | 3330 | 4185а |  | CORR | GENE | 04:01 | 04:07 | 04:05 | 245 | 51 | 11 | EXT |  | 0.92 | (c)
45482.68 | 2.523 | 2.465 | -8.384 | -8.442 | 1159 | 1190 | 1185 | 1019 | 2465 | 4186а |  | CORR | GENE | 02:51 | 02:56 | 02:56 | 115 | 52 | 20 | EXT |  | 0.9 | (c)
45489.568 | 9.411 | 9.39 | -1.496 | -1.517 | 1838 | 2062 | 2010 | 49 | 1473 | 4186а |  | CORR | CIGR | 04:41 | 05:17 | 05:09 | 44 | 343 | 11 | EXT |  | 0.89 | (c)
45524.128 | 0 | -0.026 | -11.209 | -11.235 | -389 | -168 | 689 | 389 |  | 4190а | Нарушение формы кольцевого шва | GWAN |  | 11:36 | 00:12 | 14:31 | 0 | 2157 |  | EXT | Нарушение формы кольцевого шва |  | (c)
45524.128 | 0 | -0.019 | -11.209 | -11.228 | -1493 | -1130 | -1059 | 625 |  | 4190а | Нарушение формы кольцевого шва | GWAN |  | 08:38 | 09:37 | 09:48 | 0 | 868 |  | EXT | Нарушение формы кольцевого шва |  | (c)
45612.718 | 7.045 | 7.025 | -4.265 | -4.285 | -1012 | -960 | -950 | 887 | 4245 | 4197а |  | CORR | CIGR | 02:13 | 02:22 | 02:23 | 40 | 124 | 13 | EXT |  | 0.89 | (c)
45639.788 | 0 | -0.026 | -11.38 | -11.406 | 124 | 265 | 605 | 124 |  | 4200а | Нарушение формы кольцевого шва | GWAN |  | 00:18 | 00:40 | 01:35 | 0 | 962 |  | EXT | Нарушение формы кольцевого шва |  | (c)
45639.788 | 0 | -0.021 | -11.38 | -11.401 | -1902 | -630 | -1196 | 328 |  | 4200а | Нарушение формы кольцевого шва | GWAN |  | 06:51 | 10:16 | 08:45 | 0 | 1413 |  | EXT | Нарушение формы кольцевого шва |  | (c)
45707.731 | 0 | -0.024 | -11.103 | -11.127 | 1393 | 1620 | 1554 | 516 |  | 4206а | Нарушение формы кольцевого шва | GWAN |  | 02:35 | 03:12 | 03:01 | 0 | 322 |  | EXT | Нарушение формы кольцевого шва |  | (c)
45707.731 | 0 | -0.031 | -11.103 | -11.134 | -1404 | -375 | -208 | 0 |  | 4206а | Нарушение формы кольцевого шва | GWAN |  | 07:04 | 09:50 | 10:17 | 0 | 2393 |  | EXT | Нарушение формы кольцевого шва |  | (c)
45749.392 | 7.672 | 7.667 | -3.718 | -3.723 | -687 | -633 | -648 | 609 | 3707 | 4209а |  | CORR | CIGR | 08:30 | 08:39 | 08:36 | 16 | 78 | 12 | EXT |  | 0.89 | (c)
45764.656 | 0 | -0.027 | -11.42 | -11.447 | -348 | -134 | 916 | 0 |  | 4211а | Нарушение формы кольцевого шва | GWAN |  | 09:23 | 09:57 | 12:47 | 0 | 2528 |  | EXT | Нарушение формы кольцевого шва |  | (c)
45776.076 | 0 | -0.024 | -11.108 | -11.132 | 1655 | 1852 | -2192 | 0 |  | 4212а | Нарушение формы кольцевого шва | GWAN |  | 04:05 | 04:37 | 05:44 | 0 | 1228 |  | EXT | Нарушение формы кольцевого шва |  | (c)
45776.076 | 0 | -0.05 | -11.108 | -11.158 | -756 | -525 | -581 | 405 |  | 4212а | Нарушение формы кольцевого шва | GWAN |  | 09:36 | 10:13 | 10:05 | 0 | 351 |  | EXT | Нарушение формы кольцевого шва |  | (c)
45832.362 | 0 | -0.018 | -11.129 | -11.147 | -525 | -70 | 1305 | 0 |  | 4217а | Нарушение формы кольцевого шва | GWAN |  | 08:23 | 09:37 | 13:18 | 0 | 3660 |  | EXT | Нарушение формы кольцевого шва |  | (c)
45858.963 | 4.695 | 4.632 | -6.092 | -6.155 | -403 | -403 | -370 | 336 | 4632 | 4219а |  | ARTD | GENE | 02:18 | 02:18 | 02:23 | 83 | 67 |  | EXT | Наплавка. |  | (c)
46008.531 | 0 | -0.024 | -8.695 | -8.719 | 423 | -37 | -1956 | 127 |  | 4232а | Нарушение формы кольцевого шва | GWAN |  | 05:33 | 04:18 | 11:09 | 0 | 4166 |  | EXT | Нарушение формы кольцевого шва |  | (c)
46037.1 | 8.263 | 8.239 | -2.679 | -2.703 | 2101 | -2147 | -2227 | 2093 | 2619 | 4234а |  | CORR | GENE | 06:05 | 06:40 | 06:27 | 84 | 267 | 15 | EXT |  | 0.89 | (c)
46084.63 | 0 | -0.021 | -11.445 | -11.466 | -190 | 417 | 237 | 0 |  | 4239а | Нарушение формы кольцевого шва | GWAN |  | 00:42 | 02:20 | 01:51 | 0 | 854 |  | EXT | Нарушение формы кольцевого шва |  | (c)
46183.865 | 0 | -0.032 | -11.682 | -11.714 | -1223 | 518 | 728 | 0 |  | 4248а | Нарушение формы кольцевого шва | GWAN |  | 03:46 | 08:27 | 09:01 | 0 | 3903 |  | EXT | Нарушение формы кольцевого шва |  | (c)
46225.15 | 6.728 | 6.674 | -4.944 | -4.998 | 1024 | 1050 | 1075 | 1024 | 4901 | 4251а |  | ARTD | GENE | 11:31 | 11:35 | 11:40 | 97 | 102 |  | EXT | Наплавка. |  | (c)
46237.779 | 0.479 | 0.444 | -10.911 | -10.946 | -846 | -687 | -713 | 581 | 444 | 4255а |  | CORR | CIGR | 07:24 | 07:50 | 07:45 | 40 | 265 | 10 | EXT |  | 0.89 | (c)
46241.875 | 4.575 | 4.49 | -6.815 | -6.9 | -1739 | -1610 | -1492 | 1246 | 4490 | 4255а |  | CORR | GENE | 04:60 | 05:21 | 05:40 | 85 | 493 | 11 | EXT |  | 0.89 | (c)
46282.825 | 2.227 | 2.207 | -3.802 | -3.822 | -516 | -416 | -406 | 296 | 2207 | 4258а |  | CORR | CIGR | 07:24 | 07:40 | 07:42 | 33 | 220 | 14 | EXT |  | 0.89 | (c)
46301.26 | 3.369 | 3.352 | -8.323 | -8.34 | -1211 | -1145 | -1142 | 1073 | 3352 | 4260а |  | CORR | CIGR | 09:06 | 09:17 | 09:18 | 33 | 138 | 10 | EXT |  | 0.89 | (c)
46375.742 | 5.975 | 5.953 | -3.665 | -3.687 | -1221 | -1149 | -1135 | 1050 | 3645 | 4267а |  | CORR | CIGR | 09:23 | 09:34 | 09:37 | 42 | 171 | 10 | EXT |  | 0.89 | (c)
46429.847 | 5.111 | 4.893 | -4.982 | -5.2 | -2075 | -2013 | -2020 | 1964 | 4821 | 4271а |  | ARTD | GENE | 02:29 | 02:39 | 02:38 | 379 | 111 |  | EXT | Эквивалент потери металла 11%. |  | (c)
46454.874 | 1.032 | 1.013 | -10.554 | -10.573 | 131 | 161 | 152 | 131 | 1013 | 4274а | Заварка технологического отверстия | ARTD | PITT | 02:24 | 02:29 | 02:27 | 48 | 43 |  | EXT | Заварка технологического отверстия Эквивалент потери металла 49%. |  | (c)
46461.075 | 7.233 | 7.18 | -4.353 | -4.406 | -2046 | -1949 | -1805 | 1564 | 4098 | 4274а |  | GOUG | GENE | 08:33 | 08:48 | 09:12 | 308 | 482 | 11 | EXT | Зона задиров. |  | (c)
46487.488 | 0.21 | 0.168 | -10.501 | -10.543 | -67 | 370 | 162 | 0 | 168 | 4277а |  | CORR | GENE | 06:02 | 07:12 | 06:39 | 67 | 457 | 13 | EXT |  | 0.89 | (c)
46493.255 | 5.977 | 5.943 | -4.734 | -4.768 | -522 | -461 | -466 | 410 | 4731 | 4277а |  | CORR | CIGR | 04:48 | 04:58 | 04:57 | 37 | 112 | 15 | EXT |  | 0.89 | (c)
46498.239 | 0.25 | 0.235 | -10.532 | -10.547 | -656 | -623 | -469 | 281 | 235 | 4278а |  | CORR | CIGR | 05:35 | 05:40 | 06:05 | 52 | 375 | 12 | EXT |  | 0.89 | (c)
46572.369 | 0 | -0.01 | -11.496 | -11.506 | 2150 | -2205 | -2206 | 0 |  | 4285а | Вышлифовка на шве | GWAN | CIGR | 06:49 | 07:07 | 07:06 | 35 | 211 | 10 | EXT | Вышлифовка на шве |  | (c)
46583.865 | 0 | -0.039 | -11.531 | -11.57 | 268 | 391 | 412 | 268 |  | 4286а | Вышлифовка на шве | GWAN | GENE | 03:33 | 03:53 | 03:56 | 82 | 288 | 10 | EXT | Вышлифовка на шве |  | (c)
46583.865 | 0 | -0.023 | -11.531 | -11.554 | 816 | 1257 | -2227 | 0 |  | 4286а | Нарушение формы кольцевого шва | GWAN |  | 05:02 | 06:13 | 08:50 | 0 | 2837 |  | EXT | Нарушение формы кольцевого шва |  | (c)
46606.801 | 0 | -0.024 | -11.37 | -11.394 | 29 | 1169 | 1128 | 4 |  | 4288а | Нарушение формы кольцевого шва | GWAN |  | 00:00 | 03:04 | 02:58 | 0 | 2197 |  | EXT | Нарушение формы кольцевого шва |  | (c)
46618.171 | 0 | -0.026 | -10.037 | -10.063 | -877 | 1846 | 1237 | 0 |  | 4289а | Нарушение формы кольцевого шва | GWAN |  | 00:06 | 07:26 | 05:48 | 0 | 4228 |  | EXT | Нарушение формы кольцевого шва |  | (c)
46621.505 | 3.334 | 3.305 | -6.703 | -6.732 | 1586 | 1662 | 1644 | 528 | 3305 | 4289а |  | CORR | CIGR | 06:44 | 06:56 | 06:53 | 29 | 116 | 10 | EXT |  | 0.89 | (c)
46627.635 | 9.464 | 9.378 | -0.573 | -0.659 | 101 | 109 | 117 | 101 | 414 | 4289а |  | CORR | AXGR | 02:44 | 02:46 | 02:47 | 245 | 31 | 14 | EXT |  | 0.92 | (c)
46650.692 | 0 | -0.021 | -11.491 | -11.512 | 432 | 1794 | 1225 | 213 |  | 4292а | Нарушение формы кольцевого шва | GWAN |  | 01:25 | 05:05 | 03:33 | 0 | 1585 |  | EXT | Нарушение формы кольцевого шва |  | (c)
46650.692 | 0 | -0.025 | -11.491 | -11.516 | -2149 | -1373 | -1282 | 81 |  | 4292а | Нарушение формы кольцевого шва | GWAN |  | 06:28 | 08:34 | 08:48 | 0 | 1735 |  | EXT | Нарушение формы кольцевого шва |  | (c)
46660.392 | 9.7 | 9.693 | -1.791 | -1.798 | 1414 | 1466 | 1454 | 737 | 1774 | 4292а |  | CORR | CIGR | 04:03 | 04:12 | 04:10 | 24 | 80 | 10 | EXT |  | 0.89 | (c)
46662.507 | 0.324 | 0.293 | -11.157 | -11.188 | -1635 | -1617 | -1573 | 596 | 293 | 4293а | Металлургический дефект | MIAN | GENE | 08:48 | 08:51 | 08:58 | 64 | 123 |  | INT | Металлургический дефект Эквивалент потери металла 11%. |  | (c)
46673.664 | 0 | -0.029 | -11.37 | -11.399 | -237 | -29 | -95 | 0 |  | 4294а | Вышлифовка на шве | GWAN | CIGR | 01:45 | 02:19 | 02:08 | 29 | 285 | 10 | EXT | Вышлифовка на шве |  | (c)
46706.619 | 10.24 | 10.209 | -1.09 | -1.121 | -1408 | -1265 | -1272 | 822 | 1084 | 4296а |  | CORR | CIGR | 05:41 | 06:04 | 06:03 | 37 | 272 | 10 | EXT |  | 0.89 | (c)
46707.016 | 10.637 | 10.593 | -0.693 | -0.737 | -1462 | -1182 | -1265 | 768 | 682 | 4296а |  | CORR | GENE | 05:32 | 06:18 | 06:04 | 55 | 394 | 10 | EXT |  | 0.89 | (c)
46713.643 | 5.934 | 5.914 | -5.446 | -5.466 | 1795 | 1842 | 1903 | 220 | 5446 | 4297а |  | CORR | CIGR | 05:51 | 05:58 | 06:08 | 20 | 215 | 10 | EXT |  | 0.89 | (c)
46719.089 | 0 | -0.023 | -11.284 | -11.307 | 1504 | 1667 | 1733 | 269 |  | 4298а | Нарушение формы кольцевого шва | GWAN |  | 01:18 | 01:44 | 01:55 | 0 | 458 |  | EXT | Нарушение формы кольцевого шва |  | (c)
46719.089 | 0 | -0.028 | -11.284 | -11.312 | -1564 | -518 | -414 | 0 |  | 4298а | Нарушение формы кольцевого шва | GWAN |  | 05:03 | 07:52 | 08:09 | 0 | 2300 |  | EXT | Нарушение формы кольцевого шва |  | (c)
46720.685 | 1.596 | 1.546 | -9.688 | -9.738 | -625 | -542 | -494 | 363 | 1546 | 4298а |  | CORR | GENE | 07:35 | 07:48 | 07:56 | 51 | 262 | 10 | EXT |  | 0.89 | (c)
46730.373 | 0 | -0.028 | -11.204 | -11.232 | 495 | 562 | 589 | 495 |  | 4299а | Нарушение формы кольцевого шва | GWAN |  | 01:35 | 01:45 | 01:50 | 0 | 189 |  | EXT | Нарушение формы кольцевого шва |  | (c)
46746.708 | 5.131 | 5.104 | -5.952 | -5.979 | 1713 | 1800 | 1915 | 114 | 5104 | 4299б |  | CORR | CIGR | 03:41 | 03:55 | 04:14 | 36 | 404 | 12 | EXT |  | 0.89 | (c)
46749.148 | 7.571 | 7.554 | -3.512 | -3.529 | 1984 | 2060 | 2044 | 127 | 3507 | 4299б |  | CORR | CIGR | 04:25 | 04:37 | 04:34 | 22 | 120 | 13 | EXT |  | 0.89 | (c)
46749.311 | 7.734 | 7.598 | -3.349 | -3.485 | 2193 | 2193 | 2210 | 3 | 3287 | 4299б |  | CORR | AXGR | 04:58 | 04:58 | 05:01 | 198 | 35 | 10 | EXT |  | 0.9 | (c)
46752.66 | 0 | -0.027 | -11.088 | -11.115 | 27 | 1670 | 1319 | 0 |  | 4300а | Нарушение формы кольцевого шва | GWAN |  | 02:49 | 07:15 | 06:18 | 0 | 2584 |  | EXT | Нарушение формы кольцевого шва |  | (c)
46763.933 | 0.185 | 0.166 | -6.569 | -6.588 | -497 | -432 | -459 | 422 | 166 | 4301а |  | CORR | CIGR | 05:20 | 05:31 | 05:26 | 19 | 75 | 10 | EXT |  | 0.89 | (c)
46764.812 | 1.064 | 1.042 | -5.69 | -5.712 | -503 | -440 | -468 | 433 | 1042 | 4301а |  | CORR | CIGR | 05:19 | 05:30 | 05:25 | 22 | 70 | 12 | EXT |  | 0.89 | (c)
46764.922 | 1.174 | 1.157 | -5.58 | -5.597 | -510 | -451 | -471 | 433 | 1157 | 4301а |  | CORR | CIGR | 05:18 | 05:28 | 05:24 | 37 | 77 | 13 | EXT |  | 0.89 | (c)
46765.047 | 1.299 | 1.283 | -5.455 | -5.471 | -515 | -453 | -477 | 440 | 1283 | 4301а |  | CORR | CIGR | 05:17 | 05:27 | 05:24 | 16 | 75 | 10 | EXT |  | 0.89 | (c)
46841.481 | 3.766 | 3.731 | -7.398 | -7.433 | 1813 | -1967 | -1890 | 1131 | 3731 | 4308а |  | ARTD | GENE | 06:10 | 08:00 | 08:13 | 64 | 1517 |  | EXT | Эквивалент потери металла 14%. От изолировочной машины. |  | (c)
46857.514 | 8.635 | 8.621 | -2.589 | -2.603 | 508 | 784 | 766 | 508 | 2578 | 4309а |  | ARTD | CIGR | 03:02 | 03:47 | 03:44 | 25 | 516 |  | EXT | Эквивалент потери металла 10%. От изолировочной машины. |  | (c)
46887.152 | 2.213 | 2.182 | -3.796 | -3.827 | 1975 | 2043 | 2042 | 121 | 2182 | 4313б |  | ARTD | GENE | 07:55 | 08:06 | 08:06 | 50 | 135 |  | EXT | Эквивалент потери металла 13%. |  | (c)
46947.169 | 0 | -0.026 | -10.54 | -10.566 | 2084 | -2219 | -2228 | 0 |  | 4319а | Вышлифовка на шве | GWAN | GENE | 05:42 | 06:07 | 06:06 | 51 | 298 | 14 | EXT | Вышлифовка на шве |  | (c)
46968.736 | 0.165 | 0.131 | -11.129 | -11.163 | 637 | 707 | 715 | 637 | 131 | 4321а |  | CORR | CIGR | 04:10 | 04:21 | 04:23 | 45 | 156 | 10 | EXT |  | 0.89 | (c)
46970.037 | 1.466 | 1.447 | -9.828 | -9.847 | 810 | 863 | 837 | 810 | 1447 | 4321а |  | CORR | CIGR | 04:38 | 04:47 | 04:42 | 19 | 54 | 15 | EXT |  | 0.89 | (c)
46975.471 | 6.9 | 6.683 | -4.394 | -4.611 | 945 | 992 | 992 | 945 | 4084 | 4321а |  | CORR | GENE | 04:60 | 05:07 | 05:07 | 527 | 95 | 13 | EXT |  | 0.96 | (c)
46980.07 | 0.205 | 0.183 | -11.069 | -11.091 | -1945 | -1885 | -1890 | 286 | 183 | 4322а |  | CORR | CIGR | 06:09 | 06:19 | 06:18 | 23 | 109 | 11 | EXT |  | 0.89 | (c)
47002.318 | 0 | -0.03 | -11.315 | -11.345 | 1156 | -1352 | 2229 | 0 |  | 4324а | Нарушение формы кольцевого шва | GWAN |  | 01:44 | 06:59 | 04:37 | 0 | 2145 |  | EXT | Нарушение формы кольцевого шва |  | (c)
47005.284 | 2.966 | 2.951 | -8.349 | -8.364 | -1243 | -1177 | -1195 | 987 | 2951 | 4324а |  | CORR | CIGR | 07:17 | 07:27 | 07:24 | 24 | 96 | 10 | EXT |  | 0.89 | (c)
47025.422 | 0.761 | 0.736 | -10.292 | -10.317 | 89 | 355 | 397 | 89 | 736 | 4326а |  | CORR | GENE | 02:57 | 03:40 | 03:47 | 62 | 616 | 11 | EXT |  | 0.89 | (c)
47025.666 | 1.005 | 0.901 | -10.048 | -10.152 | 1839 | 1893 | 1907 | 255 | 901 | 4326а |  | ARTD | GENE | 07:40 | 07:48 | 07:51 | 203 | 137 |  | EXT | Наплавка. |  | (c)
47032.704 | 8.043 | 8.031 | -3.01 | -3.022 | 834 | 900 | 904 | 834 | 3001 | 4326а |  | CORR | CIGR | 04:57 | 05:08 | 05:09 | 21 | 141 | 13 | EXT |  | 0.89 | (c)
47032.955 | 8.294 | 8.279 | -2.759 | -2.774 | 428 | 470 | 482 | 428 | 2735 | 4326а |  | CORR | CIGR | 03:52 | 03:59 | 04:01 | 39 | 109 | 11 | EXT |  | 0.89 | (c)
47035.714 | 0 | -0.027 | -11.058 | -11.085 | 371 | 973 | 1449 | 0 |  | 4327а | Нарушение формы кольцевого шва | GWAN |  | 02:38 | 04:15 | 05:32 | 0 | 2155 |  | EXT | Нарушение формы кольцевого шва |  | (c)
47059.637 | 1.586 | 1.572 | -9.915 | -9.929 | 2200 | -2180 | -2210 | 0 | 1572 | 4329а |  | CORR | CIGR | 04:53 | 05:07 | 05:02 | 19 | 102 | 10 | EXT |  | 0.89 | (c)
47059.963 | 1.912 | 1.857 | -9.589 | -9.644 | 1817 | 1985 | 2004 | 40 | 1857 | 4329а |  | CORR | GENE | 03:52 | 04:19 | 04:22 | 118 | 374 | 11 | EXT |  | 0.89 | (c)
47069.552 | 0 | -0.029 | -11.209 | -11.238 | 1341 | 1718 | -1940 | 0 |  | 4330а | Нарушение формы кольцевого шва | GWAN |  | 03:23 | 04:24 | 06:34 | 0 | 2361 |  | EXT | Нарушение формы кольцевого шва |  | (c)
47069.552 | 0 | -0.038 | -11.209 | -11.247 | -525 | -189 | 252 | 0 |  | 4330а | Нарушение формы кольцевого шва | GWAN |  | 10:22 | 11:16 | 12:27 | 0 | 1553 |  | EXT | Нарушение формы кольцевого шва |  | (c)
47101.337 | 8.975 | 8.933 | -2.274 | -2.316 | -2189 | -2118 | -2138 | 42 | 2262 | 4332а |  | CORR | GENE | 06:40 | 06:52 | 06:48 | 54 | 101 | 15 | EXT |  | 0.89 | (c)
47101.714 | 9.352 | 9.334 | -1.897 | -1.915 | -2181 | -2060 | -2109 | 50 | 1860 | 4332а |  | CORR | GENE | 06:41 | 07:01 | 06:53 | 55 | 143 | 12 | EXT |  | 0.89 | (c)
47102.442 | 10.08 | 10.059 | -1.169 | -1.19 | -2117 | -2032 | -2048 | 114 | 1156 | 4332а |  | CORR | CIGR | 06:52 | 07:05 | 07:03 | 34 | 138 | 11 | EXT |  | 0.89 | (c)
47103.458 | 11.096 | 11.076 | -0.153 | -0.173 | -2163 | -2088 | -2106 | 68 | 152 | 4332а |  | CORR | CIGR | 06:44 | 06:56 | 06:53 | 21 | 113 | 13 | EXT |  | 0.89 | (c)
47117.32 | 2.259 | 2.148 | -8.854 | -8.965 | 786 | 787 | 802 | 786 | 2148 | 4334а |  | CORR | AXGR | 04:46 | 04:46 | 04:48 | 111 | 32 | 10 | EXT |  | 0.89 | (c)
47120.102 | 5.041 | 5.027 | -6.072 | -6.086 | 388 | 420 | 422 | 388 | 5027 | 4334а |  | CORR | CIGR | 03:42 | 03:47 | 03:47 | 24 | 68 | 10 | EXT |  | 0.89 | (c)
47120.404 | 5.343 | 5.327 | -5.77 | -5.786 | 417 | 515 | 472 | 417 | 5327 | 4334а |  | CORR | CIGR | 03:46 | 04:02 | 03:55 | 16 | 110 | 13 | EXT |  | 0.89 | (c)
47134.563 | 8.389 | 8.366 | -2.161 | -2.184 | 742 | 855 | 827 | 742 | 2152 | 4335а |  | CORR | CIGR | 03:44 | 04:02 | 03:57 | 32 | 170 | 12 | EXT |  | 0.89 | (c)
47136.866 | 0.142 | 0.133 | -7.471 | -7.48 | -2229 | -2186 | -2172 | 2 | 133 | 4336а |  | CORR | CIGR | 04:15 | 04:22 | 04:24 | 16 | 112 | 15 | EXT |  | 0.89 | (c)
47144.542 | 0.205 | 0.164 | -10.536 | -10.577 | 426 | 524 | 538 | 426 | 164 | 4336б |  | CORR | GENE | 03:13 | 03:29 | 03:31 | 94 | 225 | 12 | EXT |  | 0.89 | (c)
47144.643 | 0.306 | 0.3 | -10.435 | -10.441 | 284 | 334 | 341 | 284 | 300 | 4336б |  | CORR | CIGR | 02:50 | 02:58 | 02:59 | 23 | 114 | 13 | EXT |  | 0.89 | (c)
47156.778 | 1.7 | 1.688 | -9.63 | -9.642 | -1988 | -1896 | -1918 | 242 | 1688 | 4337а |  | CORR | CIGR | 07:35 | 07:50 | 07:46 | 26 | 140 | 10 | EXT |  | 0.89 | (c)
47161.607 | 6.529 | 6.42 | -4.801 | -4.91 | -1191 | -1167 | -1171 | 1039 | 4695 | 4337а |  | CORR | AXGR | 09:43 | 09:47 | 09:47 | 215 | 41 | 10 | EXT |  | 0.91 | (c)
47177.682 | 0 | -0.027 | -7.865 | -7.892 | 152 | 327 | 283 | 152 |  | 4340а | Нарушение формы кольцевого шва | GWAN |  | 01:35 | 02:03 | 01:56 | 0 | 262 |  | EXT | Нарушение формы кольцевого шва |  | (c)
47177.682 | 0 | -0.021 | -7.865 | -7.886 | 599 | 1001 | 1064 | 599 |  | 4340а | Нарушение формы кольцевого шва | GWAN |  | 02:47 | 03:52 | 04:02 | 0 | 929 |  | EXT | Нарушение формы кольцевого шва |  | (c)
47180.847 | 3.165 | 3.111 | -4.7 | -4.754 | 1675 | 1690 | 1687 | 532 | 3111 | 4340а |  | CORR | AXGR | 05:41 | 05:43 | 05:42 | 103 | 24 | 13 | EXT |  | 0.89 | (c)
47193.352 | 7.805 | 7.783 | -3.062 | -3.084 | 1687 | 1763 | 1774 | 370 | 3058 | 4340б |  | CORR | CIGR | 04:38 | 04:50 | 04:52 | 26 | 174 | 15 | EXT |  | 0.89 | (c)
47210.258 | 2.6 | 2.575 | -8.86 | -8.885 | -1203 | -1145 | -1116 | 1028 | 2575 | 4342а |  | CORR | GENE | 06:09 | 06:18 | 06:23 | 49 | 174 | 10 | EXT |  | 0.89 | (c)
47218.538 | 10.88 | 10.843 | -0.58 | -0.617 | -2083 | -2000 | -2013 | 148 | 580 | 4342а |  | CORR | CIGR | 03:47 | 04:00 | 03:58 | 37 | 139 | 11 | EXT |  | 0.89 | (c)
47266.016 | 6.608 | 6.583 | -4.671 | -4.696 | 1336 | 1398 | 1378 | 811 | 4671 | 4347а |  | CORR | CIGR | 03:30 | 03:40 | 03:37 | 25 | 84 | 11 | EXT |  | 0.89 | (c)
47304.355 | 0 | -0.01 | -1.463 | -1.473 | 590 | 826 | 930 | 590 |  | 4351аа | Вышлифовка на шве | GWAN | GENE | 01:54 | 02:32 | 02:49 | 51 | 680 | 9 | EXT | Вышлифовка на шве Аномалия находится на упругопластическом изгибе: R=426 D, максимальное растяжение на 6.8 час. |  | (c)
47304.355 | 0 | -0.004 | -1.463 | -1.467 | 1809 | 2042 | 2043 | 0 |  | 4351аа | Нарушение формы кольцевого шва | GWAN |  | 05:11 | 05:48 | 05:49 | 0 | 469 |  | EXT | Нарушение формы кольцевого шва Аномалия находится на упругопластическом изгибе: R=426 D, максимальное растяжение на 6.8 час. |  | (c)
47304.355 | 0 | -0.02 | -1.463 | -1.483 | -1676 | -1561 | -1565 | 554 |  | 4351аа | Вышлифовка на шве | GWAN | GENE | 07:48 | 08:07 | 08:06 | 54 | 222 | 12 | EXT | Вышлифовка на шве Аномалия находится на упругопластическом изгибе: R=426 D, максимальное растяжение на 6.8 час. |  | (c)
47304.355 | 0 | -0.026 | -1.463 | -1.489 | -1154 | -830 | -911 | 668 |  | 4351аа | Вышлифовка на шве | GWAN | GENE | 09:12 | 10:05 | 09:52 | 52 | 486 | 10 | EXT | Вышлифовка на шве Аномалия находится на упругопластическом изгибе: R=426 D, максимальное растяжение на 6.8 час. |  | (c)
47438.001 | 0 | -0.02 | -8.091 | -8.111 | 386 | 1033 | 1258 | 101 |  | 4362а | Нарушение формы кольцевого шва | GWAN |  | 10:51 | 00:35 | 13:12 | 0 | 1743 |  | EXT | Нарушение формы кольцевого шва Аномалия находится на упругопластическом изгибе: R=292 D, максимальное растяжение на 6.9 час. |  | (c)
47524.255 | 6.381 | 6.35 | -4.659 | -4.69 | -1626 | -1534 | -1548 | 604 | 4659 | 4370 |  | CORR | CIGR | 06:30 | 06:45 | 06:43 | 31 | 156 | 10 | EXT |  | 0.89 | (c)
47528.914 | 0 | -0.028 | -11.385 | -11.413 | 102 | 579 | 1261 | 0 |  | 4371 | Нарушение формы кольцевого шва | GWAN |  | 01:11 | 02:28 | 04:18 | 0 | 2319 |  | EXT | Нарушение формы кольцевого шва |  | (c)
47535.383 | 6.469 | 6.458 | -4.916 | -4.927 | -1903 | -1844 | -1846 | 327 | 4903 | 4371 |  | CORR | CIGR | 07:47 | 07:57 | 07:56 | 24 | 115 | 17 | EXT |  | 0.89 | (c)
47560.819 | 9.075 | 9.059 | -1.57 | -1.586 | 1468 | 1745 | 1690 | 1468 | 1322 | 4373 |  | CORR | GENE | 05:35 | 06:19 | 06:10 | 264 | 444 | 12 | EXT |  | 0.92 | (c)
47562.389 | 0 | -0.034 | -11.605 | -11.639 | 323 | 1393 | 2113 | 323 |  | 4374 | Нарушение формы кольцевого шва | GWAN |  | 08:49 | 11:42 | 13:38 | 0 | 3579 |  | EXT | Нарушение формы кольцевого шва |  | (c)
47564.044 | 1.655 | 1.637 | -9.95 | -9.968 | 833 | 911 | 913 | 833 | 1637 | 4374 |  | CORR | CIGR | 10:11 | 10:24 | 10:24 | 33 | 160 | 10 | EXT |  | 0.89 | (c)
47576.702 | 2.708 | 2.683 | -8.492 | -8.517 | -1938 | -1805 | -1855 | 1771 | 2683 | 4375 |  | CORR | CIGR | 06:37 | 06:59 | 06:51 | 26 | 167 | 12 | EXT |  | 0.89 | (c)
47585.792 | 0.598 | 0.586 | -10.862 | -10.874 | -1683 | -1682 | -1670 | 548 | 586 | 4376 |  | CORR | AXGR | 07:14 | 07:14 | 07:16 | 58 | 26 | 10 | EXT |  | 0.89 | (c)
47590.488 | 5.294 | 5.263 | -6.166 | -6.197 | -1712 | -1555 | -1532 | 519 | 5263 | 4376 |  | CORR | CIGR | 07:09 | 07:35 | 07:38 | 47 | 359 | 10 | EXT |  | 0.89 | (c)
47592.11 | 6.916 | 6.896 | -4.544 | -4.564 | -1601 | -1554 | -1544 | 630 | 4534 | 4376 |  | CORR | CIGR | 07:27 | 07:35 | 07:36 | 30 | 113 | 12 | EXT |  | 0.89 | (c)
47592.645 | 7.451 | 7.424 | -4.009 | -4.036 | -1880 | -1774 | -1801 | 351 | 3996 | 4376 |  | CORR | CIGR | 06:42 | 06:59 | 06:55 | 40 | 157 | 10 | EXT |  | 0.89 | (c)
47599.131 | 2.477 | 2.396 | -8.803 | -8.884 | 1910 | 1967 | 2060 | 21 | 2396 | 4377 |  | CORR | GENE | 06:47 | 06:56 | 07:11 | 96 | 299 | 10 | EXT |  | 0.89 | (c)
47599.553 | 2.899 | 2.839 | -8.381 | -8.441 | -1313 | -1287 | -1300 | 918 | 2839 | 4377 |  | CORR | AXGR | 10:07 | 10:11 | 10:09 | 154 | 26 | 15 | EXT |  | 0.91 | (c)
47599.711 | 3.057 | 3.014 | -8.223 | -8.266 | 1624 | 2063 | 1931 | 0 | 3014 | 4377 |  | CORR | GENE | 06:01 | 07:12 | 06:50 | 95 | 614 | 12 | EXT |  | 0.89 | (c)
47604.924 | 8.27 | 8.238 | -3.01 | -3.042 | 1670 | 1806 | 1813 | 274 | 2999 | 4377 |  | CORR | CIGR | 06:08 | 06:30 | 06:31 | 43 | 287 | 12 | EXT |  | 0.89 | (c)
47620.346 | 1.267 | 1.216 | -10.003 | -10.054 | -1945 | -1836 | -1821 | 286 | 1216 | 4379 |  | CORR | GENE | 05:33 | 05:51 | 05:53 | 51 | 247 | 12 | EXT |  | 0.89 | (c)
47654.992 | 1.783 | 1.767 | -9.647 | -9.663 | -347 | -274 | -279 | 210 | 1767 | 4382 |  | CORR | CIGR | 08:19 | 08:31 | 08:30 | 32 | 137 | 11 | EXT |  | 0.89 | (c)
47675.959 | 0 | -0.02 | -11.21 | -11.23 | 923 | 1327 | 1274 | 606 |  | 4384 | Нарушение формы кольцевого шва | GWAN |  | 01:25 | 02:30 | 02:21 | 0 | 702 |  | EXT | Нарушение формы кольцевого шва |  | (c)
47675.959 | 0 | -0.021 | -11.21 | -11.231 | -1083 | -887 | -910 | 737 |  | 4384 | Вышлифовка на шве | GWAN | CIGR | 08:01 | 08:32 | 08:29 | 42 | 346 | 12 | EXT | Вышлифовка на шве |  | (c)
47832.894 | 0 | -0.035 | -11.26 | -11.295 | -2114 | 1377 | -273 | 117 |  | 4398 | Нарушение формы кольцевого шва | GWAN |  | 06:29 | 03:52 | 11:26 | 0 | 3681 |  | EXT | Нарушение формы кольцевого шва |  | (c)
47894.917 | 5.803 | 5.748 | -5.627 | -5.682 | -1579 | -1477 | -1393 | 652 | 5609 | 4403 |  | CORR | GENE | 05:07 | 05:23 | 05:37 | 73 | 370 | 10 | EXT |  | 0.89 | (c)
47895.648 | 6.534 | 6.519 | -4.896 | -4.911 | -1266 | -920 | -1058 | 851 | 4835 | 4403 |  | CORR | GENE | 05:57 | 06:53 | 06:31 | 76 | 415 | 12 | EXT |  | 0.89 | (c)
47900.544 | 0 | -0.015 | -10.865 | -10.88 | 1256 | 1388 | 1423 | 641 |  | 4404 | Нарушение формы кольцевого шва | GWAN |  | 06:02 | 06:23 | 06:29 | 0 | 334 |  | EXT | Нарушение формы кольцевого шва |  | (c)
47900.544 | 0 | -0.029 | -10.865 | -10.894 | 2092 | -1889 | -973 | 0 |  | 4404 | Нарушение формы кольцевого шва | GWAN |  | 08:17 | 09:34 | 12:02 | 0 | 2792 |  | EXT | Нарушение формы кольцевого шва |  | (c)
47958.575 | 1.951 | 1.929 | -9.534 | -9.556 | 1062 | 1104 | 1137 | 1019 | 1929 | 4409 |  | CORR | CIGR | 05:27 | 05:33 | 05:39 | 22 | 150 | 10 | EXT |  | 0.89 | (c)
47991.039 | 0 | -0.021 | -11.52 | -11.541 | 1911 | 2107 | 2081 | 0 |  | 4412 | Нарушение формы кольцевого шва | GWAN |  | 05:57 | 06:29 | 06:25 | 0 | 339 |  | EXT | Нарушение формы кольцевого шва |  | (c)
47991.039 | 0 | -0.03 | -11.52 | -11.55 | -1824 | -1625 | -1591 | 407 |  | 4412 | Нарушение формы кольцевого шва | GWAN |  | 07:54 | 08:26 | 08:32 | 0 | 465 |  | EXT | Нарушение формы кольцевого шва |  | (c)
48012.934 | 0 | -0.021 | -11.285 | -11.306 | 1635 | 1761 | 1996 | 0 |  | 4414 | Нарушение формы кольцевого шва | GWAN |  | 02:41 | 03:01 | 03:39 | 0 | 721 |  | EXT | Нарушение формы кольцевого шва |  | (c)
48012.934 | 0 | -0.014 | -11.285 | -11.299 | -1914 | -1252 | -1469 | 317 |  | 4414 | Нарушение формы кольцевого шва | GWAN |  | 05:08 | 06:55 | 06:20 | 0 | 890 |  | EXT | Нарушение формы кольцевого шва |  | (c)
48012.934 | 0 | -0.022 | -11.285 | -11.307 | -320 | 34 | -101 | 0 |  | 4414 | Нарушение формы кольцевого шва | GWAN |  | 09:25 | 10:22 | 10:00 | 0 | 438 |  | EXT | Нарушение формы кольцевого шва |  | (c)
48026.797 | 2.578 | 2.55 | -8.732 | -8.76 | 1246 | 1504 | 1442 | 592 | 2550 | 4415 |  | CORR | GENE | 05:32 | 06:14 | 06:04 | 64 | 393 | 11 | EXT |  | 0.89 | (c)
48030.391 | 6.172 | 6.137 | -5.138 | -5.173 | 1743 | 2124 | 1982 | 9 | 5071 | 4415 |  | CORR | GENE | 06:53 | 07:54 | 07:31 | 102 | 478 | 12 | EXT |  | 0.89 | (c)
48047.054 | 0 | -0.037 | -10.875 | -10.912 | -704 | -326 | -412 | 120 |  | 4417 | Нарушение формы кольцевого шва | GWAN |  | 00:47 | 01:48 | 01:34 | 0 | 585 |  | EXT | Нарушение формы кольцевого шва |  | (c)
48047.054 | 0 | -0.016 | -10.875 | -10.891 | 806 | 900 | 965 | 806 |  | 4417 | Нарушение формы кольцевого шва | GWAN |  | 04:50 | 05:05 | 05:16 | 0 | 318 |  | EXT | Нарушение формы кольцевого шва |  | (c)
48096.833 | 5.039 | 5.023 | -6.441 | -6.457 | 1710 | 1773 | 1797 | 346 | 5023 | 4421 |  | CORR | CIGR | 05:36 | 05:46 | 05:50 | 46 | 175 | 10 | EXT |  | 0.89 | (c)
48097.696 | 5.902 | 5.893 | -5.578 | -5.587 | 1493 | 1558 | 1580 | 564 | 5546 | 4421 |  | CORR | CIGR | 05:01 | 05:12 | 05:15 | 41 | 174 | 13 | EXT |  | 0.89 | (c)
48103.274 | 0 | -0.042 | -11.485 | -11.527 | -1159 | -186 | -612 | 64 |  | 4422 | Нарушение формы кольцевого шва | GWAN |  | 10:01 | 00:38 | 11:30 | 0 | 1095 |  | EXT | Нарушение формы кольцевого шва |  | (c)
48103.274 | 0 | -0.032 | -11.485 | -11.517 | 378 | 2084 | 1673 | 0 |  | 4422 | Нарушение формы кольцевого шва | GWAN |  | 02:09 | 06:45 | 05:38 | 0 | 2590 |  | EXT | Нарушение формы кольцевого шва |  | (c)
48124.99 | 10.231 | 10.195 | -1.209 | -1.245 | 1304 | 1815 | 1655 | 225 | 1098 | 4423 |  | CORR | GENE | 04:01 | 05:24 | 04:58 | 147 | 701 | 12 | EXT |  | 0.9 | (c)
48130.382 | 4.183 | 4.157 | -7.137 | -7.163 | 1397 | 1461 | 1471 | 685 | 4157 | 4424 |  | CORR | CIGR | 03:38 | 03:48 | 03:50 | 45 | 148 | 11 | EXT |  | 0.89 | (c)
48130.669 | 4.47 | 4.43 | -6.85 | -6.89 | -1919 | -1774 | -1672 | 312 | 4430 | 4424 |  | CORR | GENE | 06:43 | 07:06 | 07:23 | 77 | 494 | 10 | EXT |  | 0.89 | (c)
48134.101 | 7.902 | 7.87 | -3.418 | -3.45 | 2219 | -2149 | -2134 | 0 | 3278 | 4424 |  | CORR | GENE | 05:51 | 06:06 | 06:08 | 172 | 217 | 10 | EXT |  | 0.9 | (c)
48137.519 | 0 | -0.037 | -11.49 | -11.527 | -2003 | 649 | -117 | 227 |  | 4425 | Нарушение формы кольцевого шва | GWAN |  | 07:37 | 02:45 | 12:41 | 0 | 3772 |  | EXT | Нарушение формы кольцевого шва |  | (c)
48141.742 | 4.223 | 4.201 | -7.267 | -7.289 | 1095 | 1151 | 1139 | 1048 | 4201 | 4425 |  | CORR | GENE | 03:57 | 04:06 | 04:04 | 55 | 87 | 17 | EXT |  | 0.89 | (c)
48147.814 | 10.295 | 10.004 | -1.195 | -1.486 | 770 | 1023 | 932 | 770 | 1021 | 4425 |  | GOUG | GENE | 03:04 | 03:45 | 03:30 | 465 | 323 | 10 | EXT | Зона задиров. |  | (c)
48166.437 | 5.978 | 5.882 | -5.292 | -5.388 | -2226 | -1996 | -1949 | 5 | 5260 | 4427 |  | CORR | GENE | 05:08 | 05:45 | 05:53 | 128 | 554 | 10 | EXT |  | 0.9 | (c)
48179.293 | 7.564 | 7.539 | -3.936 | -3.961 | 2205 | -2089 | -2111 | 0 | 3915 | 4428 |  | CORR | CIGR | 05:08 | 05:35 | 05:32 | 46 | 290 | 11 | EXT |  | 0.89 | (c)
48213.017 | 7.148 | 7.128 | -4.287 | -4.307 | -1448 | -1384 | -1381 | 782 | 4260 | 4431 |  | CORR | CIGR | 05:30 | 05:41 | 05:41 | 47 | 134 | 10 | EXT |  | 0.89 | (c)
48217.304 | 0 | -0.023 | -10.91 | -10.933 | -957 | -87 | 149 | 957 |  | 4432 | Нарушение формы кольцевого шва | GWAN |  | 11:59 | 02:20 | 14:58 | 0 | 2213 |  | EXT | Нарушение формы кольцевого шва |  | (c)
48221.195 | 3.891 | 3.861 | -7.019 | -7.049 | 1829 | 1906 | 1887 | 285 | 3861 | 4432 |  | CORR | GENE | 07:29 | 07:41 | 07:38 | 243 | 116 | 10 | EXT |  | 0.91 | (c)
48239.568 | 0.029 | 0.019 | -11.366 | -11.376 | -1896 | -1747 | -1468 | 335 | 19 | 4434 |  | CORR | GENE | 05:29 | 05:53 | 06:38 | 124 | 856 | 13 | EXT |  | 0.9 | (c)
48250.934 | 0 | -0.037 | -11.345 | -11.382 | -1153 | -881 | -562 | 0 |  | 4435 | Нарушение формы кольцевого шва | GWAN |  | 06:03 | 06:47 | 07:38 | 0 | 1183 |  | EXT | Нарушение формы кольцевого шва |  | (c)
48250.934 | 0 | -0.033 | -11.345 | -11.378 | 387 | 918 | 1440 | 263 |  | 4435 | Нарушение формы кольцевого шва | GWAN |  | 10:11 | 11:37 | 13:01 | 0 | 2107 |  | EXT | Нарушение формы кольцевого шва |  | (c)
48254.569 | 3.635 | 3.619 | -7.71 | -7.726 | 1409 | 1519 | 1514 | 611 | 3619 | 4435 |  | CORR | CIGR | 00:56 | 01:14 | 01:13 | 35 | 210 | 10 | EXT |  | 0.89 | (c)
48259.229 | 8.295 | 7.95 | -3.05 | -3.395 | -951 | -914 | -912 | 872 | 2750 | 4435 |  | CORR | GENE | 06:35 | 06:41 | 06:42 | 645 | 79 | 11 | EXT |  | 0.95 | (c)
48308.284 | 0 | -0.034 | -10.175 | -10.209 | -73 | 77 | 64 | 0 |  | 4440 | Вышлифовка на шве | GWAN | CIGR | 10:22 | 10:46 | 10:44 | 38 | 273 | 10 | EXT | Вышлифовка на шве |  | (c)
48330.639 | 0.635 | 0.304 | -10.84 | -11.171 | 2143 | 2183 | 2184 | 6 | 304 | 4442 |  | CORR | GENE | 06:51 | 06:57 | 06:58 | 1620 | 82 | 10 | EXT |  | 0.97 | (c)
48333.482 | 3.478 | 2.631 | -7.997 | -8.844 | 2138 | 2179 | 2180 | 9 | 2631 | 4442 |  | CORR | GENE | 06:50 | 06:57 | 06:57 | 1685 | 84 | 10 | EXT |  | 0.97 | (c)
48335.522 | 5.518 | 5.483 | -5.957 | -5.992 | 1428 | 1619 | 1563 | 532 | 5483 | 4442 |  | CORR | GENE | 04:56 | 05:26 | 05:17 | 60 | 271 | 10 | EXT |  | 0.89 | (c)
48335.95 | 5.946 | 5.849 | -5.529 | -5.626 | -2140 | -2063 | -2037 | 91 | 5217 | 4442 |  | CORR | GENE | 07:20 | 07:32 | 07:36 | 409 | 206 | 10 | EXT |  | 0.93 | (c)
48340.401 | 10.397 | 10.372 | -1.078 | -1.103 | 2041 | 2099 | 2093 | 86 | 1078 | 4442 |  | CORR | CIGR | 06:34 | 06:44 | 06:43 | 25 | 104 | 12 | EXT |  | 0.89 | (c)
48420.629 | 0 | -0.03 | -11.34 | -11.37 | -477 | 1197 | 653 | 0 |  | 4450 | Нарушение формы кольцевого шва | GWAN |  | 09:17 | 01:47 | 12:19 | 0 | 2261 |  | EXT | Нарушение формы кольцевого шва |  | (c)
48443.084 | 0 | -0.025 | -11.105 | -11.13 | 1359 | 1843 | 1893 | 0 |  | 4452 | Нарушение формы кольцевого шва | GWAN |  | 01:04 | 02:22 | 02:30 | 0 | 1068 |  | EXT | Нарушение формы кольцевого шва |  | (c)
48443.084 | 0 | -0.027 | -11.105 | -11.132 | -939 | -840 | -663 | 387 |  | 4452 | Нарушение формы кольцевого шва | GWAN |  | 06:53 | 07:09 | 07:38 | 0 | 553 |  | EXT | Нарушение формы кольцевого шва |  | (c)
48443.084 | 0 | -0.022 | -11.105 | -11.127 | -58 | 931 | 537 | 0 |  | 4452 | Нарушение формы кольцевого шва | GWAN |  | 09:15 | 11:55 | 10:51 | 0 | 1189 |  | EXT | Нарушение формы кольцевого шва |  | (c)
48476.684 | 0 | -0.021 | -11.385 | -11.406 | -2162 | -1660 | -1204 | 69 |  | 4455 | Нарушение формы кольцевого шва | GWAN |  | 03:44 | 05:05 | 06:19 | 0 | 1916 |  | EXT | Нарушение формы кольцевого шва |  | (c)
48534.471 | 0.817 | 0.802 | -10.063 | -10.078 | -2013 | -1969 | -1969 | 218 | 802 | 4460 |  | CORR | CIGR | 04:46 | 04:53 | 04:53 | 36 | 87 | 10 | EXT |  | 0.89 | (c)
48565.385 | 9.311 | 9.301 | -2.009 | -2.019 | -1294 | -1239 | -1258 | 936 | 1992 | 4462 |  | CORR | CIGR | 06:18 | 06:27 | 06:24 | 27 | 72 | 11 | EXT |  | 0.89 | (c)
48565.529 | 9.455 | 9.433 | -1.865 | -1.887 | -1214 | -1157 | -1143 | 1016 | 1840 | 4462 |  | CORR | CIGR | 06:31 | 06:41 | 06:43 | 47 | 142 | 11 | EXT |  | 0.89 | (c)
48565.943 | 9.869 | 9.784 | -1.451 | -1.536 | -1113 | -1096 | -1101 | 1088 | 1412 | 4462 |  | CORR | AXGR | 06:48 | 06:50 | 06:50 | 124 | 25 | 12 | EXT |  | 0.9 | (c)
48566.309 | 10.235 | 10.038 | -1.085 | -1.282 | -1534 | -1294 | -1356 | 696 | 953 | 4462 |  | CORR | GENE | 05:40 | 06:18 | 06:08 | 329 | 356 | 13 | EXT |  | 0.93 | (c)
48567.183 | 11.109 | 10.838 | -0.211 | -0.482 | -1091 | -1048 | -1043 | 995 | 211 | 4462 |  | CORR | GENE | 06:51 | 06:58 | 06:59 | 271 | 96 | 14 | EXT |  | 0.93 | (c)
48567.346 | 11.272 | 11.201 | -0.048 | -0.119 | -1353 | -1181 | -1047 | 741 | 20 | 4462 |  | CORR | GENE | 06:09 | 06:37 | 06:58 | 99 | 612 | 12 | EXT |  | 0.89 | (c)
48567.437 | 0.043 | 0.037 | -11.322 | -11.328 | -1195 | -950 | -1015 | 835 | 37 | 4463 |  | CORR | CIGR | 06:06 | 06:45 | 06:35 | 24 | 360 | 13 | EXT |  | 0.89 | (c)
48612.909 | 0 | -0.035 | -10.283 | -10.318 | 1879 | -1494 | -1878 | 0 |  | 4467а | Нарушение формы кольцевого шва | GWAN |  | 07:14 | 10:09 | 09:07 | 0 | 1407 |  | EXT | Нарушение формы кольцевого шва |  | (c)
48623.192 | 0 | 0 | -2.296 | -2.296 | 885 | 1188 | 1426 | 885 | 0 | 4467б | Непровар / утяжина | GWAN |  | 05:54 | 06:42 | 07:21 | 0 | 1083 | 18 | INT | Непровар / утяжина Толщины: 15,7 / 18,7 мм Аномалия находится на упругопластическом изгибе: R=779 D, максимальное растяжение на 6.2 час. |  | (b)
48625.488 | 0 | 0 | -9.911 | -9.911 | -41 | 9 | 8 | 0 | 0 | 4468а | Непровар / утяжина | GWAN |  | 00:44 | 00:52 | 00:52 | 0 | 98 | 10 | INT | Непровар / утяжина Толщины: 18,7 / 15,7 мм Аномалия находится на упругопластическом изгибе: R=676 D, максимальное растяжение на 6.4 час. |  | (c)
48625.488 | 0 | 0 | -9.911 | -9.911 | 1230 | 1396 | 1340 | 781 | 0 | 4468а | Непровар / утяжина | GWAN |  | 04:09 | 04:36 | 04:27 | 0 | 219 | 12 | INT | Непровар / утяжина Толщины: 18,7 / 15,7 мм Аномалия находится на упругопластическом изгибе: R=676 D, максимальное растяжение на 6.4 час. |  | (c)
48625.488 | 0 | 0 | -9.911 | -9.911 | 1650 | 2086 | 2093 | 0 | 0 | 4468а | Непровар / утяжина | GWAN |  | 05:16 | 06:27 | 06:28 | 0 | 886 | 18 | INT | Непровар / утяжина Толщины: 18,7 / 15,7 мм Аномалия находится на упругопластическом изгибе: R=676 D, максимальное растяжение на 6.4 час. |  | (b)
48625.488 | 0 | 0 | -9.911 | -9.911 | -1503 | -1335 | -1134 | 728 | 0 | 4468а | Непровар / утяжина | GWAN |  | 08:48 | 09:15 | 09:47 | 0 | 737 | 19 | INT | Непровар / утяжина Толщины: 18,7 / 15,7 мм Аномалия находится на упругопластическом изгибе: R=676 D, максимальное растяжение на 6.4 час. |  | (b)
48672.434 | 2.79 | 2.75 | -8.655 | -8.695 | 1637 | 1754 | 1761 | 346 | 2750 | 4472 |  | CORR | GENE | 06:36 | 06:55 | 06:56 | 71 | 248 | 12 | EXT |  | 0.89 | (c)
48720.6 | 5.121 | 5.112 | -6.399 | -6.408 | -1070 | -993 | -999 | 929 | 5112 | 4476 |  | CORR | CIGR | 07:32 | 07:45 | 07:44 | 21 | 141 | 11 | EXT |  | 0.89 | (c)
48773.842 | 1.438 | 1.33 | -9.887 | -9.995 | 861 | 919 | 932 | 861 | 1330 | 4481 |  | CORR | GENE | 04:37 | 04:46 | 04:49 | 124 | 142 | 10 | EXT |  | 0.89 | (c)
48774.534 | 2.13 | 2.117 | -9.195 | -9.208 | 1867 | 1925 | 1922 | 253 | 2117 | 4481 |  | CORR | CIGR | 07:19 | 07:29 | 07:28 | 27 | 110 | 10 | EXT |  | 0.89 | (c)
48783.729 | 0 | -0.031 | -11.465 | -11.496 | 2101 | -1404 | -1507 | 0 |  | 4482 | Нарушение формы кольцевого шва | GWAN |  | 02:39 | 05:13 | 04:57 | 0 | 1705 |  | EXT | Нарушение формы кольцевого шва |  | (c)
48783.729 | 0 | -0.042 | -11.465 | -11.507 | -339 | 9 | 592 | 0 |  | 4482 | Нарушение формы кольцевого шва | GWAN |  | 08:05 | 09:02 | 10:36 | 0 | 1864 |  | EXT | Нарушение формы кольцевого шва |  | (c)
48843.087 | 3.043 | 3.007 | -8.357 | -8.393 | -1573 | -1339 | -1383 | 658 | 3007 | 4487 |  | CORR | GENE | 07:02 | 07:39 | 07:32 | 75 | 380 | 10 | EXT |  | 0.89 | (c)
48843.479 | 3.435 | 3.403 | -7.965 | -7.997 | -1457 | -1318 | -1317 | 774 | 3403 | 4487 |  | CORR | GENE | 07:20 | 07:43 | 07:43 | 60 | 280 | 10 | EXT |  | 0.89 | (c)
48847.509 | 7.465 | 7.455 | -3.935 | -3.945 | -1444 | -1319 | -1352 | 787 | 3909 | 4487 |  | CORR | CIGR | 07:22 | 07:43 | 07:37 | 36 | 184 | 11 | EXT |  | 0.89 | (c)
48861.882 | 10.438 | 10.399 | -0.972 | -1.011 | -1089 | -1018 | -961 | 833 | 944 | 4488 |  | CORR | GENE | 07:34 | 07:45 | 07:54 | 67 | 256 | 10 | EXT |  | 0.89 | (c)
48864.116 | 1.262 | 1.109 | -10.213 | -10.366 | 774 | 816 | 803 | 774 | 1109 | 4489 |  | CORR | GENE | 04:29 | 04:36 | 04:34 | 225 | 58 | 21 | EXT |  | 0.94 | (c)
48870.883 | 8.029 | 7.994 | -3.446 | -3.481 | 1888 | 2021 | 2035 | 48 | 3406 | 4489 |  | CORR | GENE | 07:29 | 07:50 | 07:53 | 75 | 295 | 11 | EXT |  | 0.89 | (c)
48878.262 | 3.933 | 3.913 | -7.232 | -7.252 | -1691 | -1545 | -1576 | 540 | 3913 | 4490 |  | CORR | CIGR | 07:04 | 07:27 | 07:22 | 41 | 230 | 10 | EXT |  | 0.89 | (c)
48880.326 | 5.997 | 5.974 | -5.168 | -5.191 | -2175 | -2055 | -2069 | 56 | 5149 | 4490 |  | CORR | CIGR | 05:46 | 06:05 | 06:03 | 42 | 212 | 13 | EXT |  | 0.89 | (c)
48885.494 | 0 | -0.02 | -11.51 | -11.53 | 600 | 1346 | 1072 | 600 |  | 4491 | Нарушение формы кольцевого шва | GWAN |  | 02:17 | 04:18 | 03:33 | 0 | 944 |  | EXT | Нарушение формы кольцевого шва |  | (c)
48885.494 | 0 | -0.027 | -11.51 | -11.537 | 1918 | -1280 | -1609 | 0 |  | 4491 | Нарушение формы кольцевого шва | GWAN |  | 05:50 | 09:14 | 08:21 | 0 | 1868 |  | EXT | Нарушение формы кольцевого шва |  | (c)
48897.004 | 0 | -0.027 | -11.305 | -11.332 | -1646 | -1193 | -973 | 300 |  | 4492 | Нарушение формы кольцевого шва | GWAN |  | 07:16 | 08:29 | 09:04 | 0 | 1346 |  | EXT | Нарушение формы кольцевого шва |  | (c)
48897.004 | 0 | -0.044 | -11.305 | -11.349 | -154 | -37 | -28 | 0 |  | 4492 | Нарушение формы кольцевого шва | GWAN |  | 11:16 | 11:35 | 11:37 | 0 | 253 |  | EXT | Нарушение формы кольцевого шва |  | (c)
48900.507 | 3.503 | 3.387 | -7.802 | -7.918 | 2230 | -2193 | -2126 | 0 | 3387 | 4492 |  | CORR | GENE | 05:41 | 05:47 | 05:58 | 164 | 211 | 10 | EXT |  | 0.9 | (c)
48900.799 | 3.795 | 3.729 | -7.51 | -7.576 | -2197 | -2197 | -2192 | 33 | 3729 | 4492 |  | CORR | AXSL | 05:47 | 05:47 | 05:47 | 153 | 11 | 10 | EXT |  | 0.9 | (c)
48901.251 | 4.247 | 4.203 | -7.058 | -7.102 | -2211 | -2131 | -2136 | 19 | 4203 | 4492 |  | CORR | GENE | 05:44 | 05:57 | 05:56 | 91 | 151 | 11 | EXT |  | 0.89 | (c)
48905.639 | 8.635 | 8.599 | -2.67 | -2.706 | -1740 | -1657 | -1686 | 490 | 2663 | 4492 |  | CORR | CIGR | 07:00 | 07:14 | 07:09 | 43 | 109 | 11 | EXT |  | 0.89 | (c)
48907.886 | 10.882 | 10.811 | -0.423 | -0.494 | -1724 | -1613 | -1649 | 506 | 418 | 4492 |  | CORR | GENE | 07:03 | 07:21 | 07:15 | 76 | 151 | 12 | EXT |  | 0.89 | (c)
48907.987 | 10.983 | 10.88 | -0.322 | -0.425 | -1546 | -1505 | -1506 | 684 | 216 | 4492 |  | CORR | GENE | 07:32 | 07:38 | 07:38 | 209 | 81 | 10 | EXT |  | 0.91 | (c)
48908.29 | 11.286 | 11.261 | -0.019 | -0.044 | -1732 | -1667 | -1657 | 498 | 11 | 4492 |  | CORR | CIGR | 07:02 | 07:12 | 07:14 | 33 | 150 | 13 | EXT |  | 0.89 | (c)
48921.981 | 2.122 | 2.102 | -9.358 | -9.378 | 2158 | 2211 | 2203 | 0 | 2102 | 4494 |  | CORR | CIGR | 05:54 | 06:03 | 06:01 | 33 | 91 | 10 | EXT |  | 0.89 | (c)
48931.339 | 0 | -0.021 | -11.38 | -11.401 | 1353 | 1829 | 2127 | 0 |  | 4495 | Нарушение формы кольцевого шва | GWAN |  | 00:43 | 02:00 | 02:48 | 0 | 1549 |  | EXT | Нарушение формы кольцевого шва |  | (c)
48931.339 | 0 | -0.016 | -11.38 | -11.396 | -902 | -826 | -721 | 540 |  | 4495 | Нарушение формы кольцевого шва | GWAN |  | 06:39 | 06:52 | 07:09 | 0 | 361 |  | EXT | Нарушение формы кольцевого шва |  | (c)
48931.339 | 0 | -0.025 | -11.38 | -11.405 | 173 | 839 | 630 | 173 |  | 4495 | Нарушение формы кольцевого шва | GWAN |  | 09:33 | 11:20 | 10:47 | 0 | 914 |  | EXT | Нарушение формы кольцевого шва |  | (c)
48954.139 | 0 | -0.038 | -11.415 | -11.453 | -416 | 261 | 26 | 0 |  | 4497 | Нарушение формы кольцевого шва | GWAN |  | 00:55 | 02:45 | 02:07 | 0 | 885 |  | EXT | Нарушение формы кольцевого шва |  | (c)
48954.139 | 0 | -0.023 | -11.415 | -11.438 | 720 | 1196 | 1035 | 720 |  | 4497 | Нарушение формы кольцевого шва | GWAN |  | 03:59 | 05:16 | 04:49 | 0 | 629 |  | EXT | Нарушение формы кольцевого шва |  | (c)
48954.139 | 0 | -0.022 | -11.415 | -11.437 | 1740 | -2012 | -2141 | 0 |  | 4497 | Нарушение формы кольцевого шва | GWAN |  | 06:43 | 08:38 | 08:17 | 0 | 1160 |  | EXT | Нарушение формы кольцевого шва |  | (c)
48954.139 | 0 | -0.029 | -11.415 | -11.444 | -1286 | -1100 | -1138 | 944 |  | 4497 | Нарушение формы кольцевого шва | GWAN |  | 10:35 | 11:05 | 10:59 | 0 | 297 |  | EXT | Нарушение формы кольцевого шва |  | (c)
48977.575 | 0.636 | 0.605 | -10.524 | -10.555 | -1858 | -1797 | -1801 | 373 | 605 | 4499 |  | CORR | CIGR | 05:55 | 06:05 | 06:05 | 36 | 113 | 12 | EXT |  | 0.89 | (c)
48982.08 | 5.141 | 5.013 | -6.019 | -6.147 | -1375 | -1374 | -1360 | 856 | 5013 | 4499 |  | CORR | AXGR | 07:13 | 07:13 | 07:16 | 171 | 29 | 13 | EXT |  | 0.91 | (c)
48988.099 | 0 | -0.025 | -11.295 | -11.32 | 812 | 1116 | 1607 | 0 |  | 4500 | Нарушение формы кольцевого шва | GWAN |  | 00:60 | 01:49 | 03:08 | 0 | 1591 |  | EXT | Нарушение формы кольцевого шва |  | (c)
49000.246 | 0.852 | 0.825 | -10.633 | -10.66 | 2030 | 2128 | 2105 | 51 | 825 | 4501 |  | CORR | CIGR | 05:46 | 06:02 | 05:58 | 41 | 149 | 11 | EXT |  | 0.89 | (c)
49001.386 | 1.992 | 1.973 | -9.493 | -9.512 | 1943 | 2066 | 2030 | 113 | 1973 | 4501 |  | CORR | CIGR | 05:32 | 05:52 | 05:46 | 35 | 174 | 13 | EXT |  | 0.89 | (c)
49001.484 | 2.09 | 2.069 | -9.395 | -9.416 | 1943 | 2018 | 2031 | 112 | 2069 | 4501 |  | CORR | CIGR | 05:32 | 05:44 | 05:46 | 40 | 175 | 10 | EXT |  | 0.89 | (c)
49002.549 | 3.155 | 3.135 | -8.33 | -8.35 | -2091 | -1974 | -2008 | 140 | 3135 | 4501 |  | CORR | CIGR | 06:41 | 06:60 | 06:54 | 41 | 166 | 11 | EXT |  | 0.89 | (c)
49004.022 | 4.628 | 4.56 | -6.857 | -6.925 | 1975 | 2044 | 2079 | 47 | 4560 | 4501 |  | CORR | GENE | 05:37 | 05:48 | 05:54 | 85 | 209 | 11 | EXT |  | 0.89 | (c)
49006.82 | 7.426 | 7.413 | -4.059 | -4.072 | -2160 | -2098 | -2108 | 71 | 4036 | 4501 |  | CORR | CIGR | 06:30 | 06:40 | 06:38 | 36 | 104 | 13 | EXT |  | 0.89 | (c)
49008.417 | 9.023 | 9.01 | -2.462 | -2.475 | -2140 | -1959 | -2028 | 90 | 2447 | 4501 |  | CORR | CIGR | 06:33 | 07:02 | 06:51 | 28 | 225 | 10 | EXT |  | 0.89 | (c)
49032.596 | 10.337 | 10.33 | -0.858 | -0.865 | 1415 | 1550 | 1595 | 456 | 808 | 4503 |  | CORR | GENE | 05:48 | 06:10 | 06:17 | 57 | 360 | 11 | EXT |  | 0.89 | (c)
49033.338 | 11.079 | 11.056 | -0.116 | -0.139 | 1365 | 1517 | 1486 | 624 | 106 | 4503 |  | CORR | CIGR | 05:40 | 06:05 | 05:60 | 33 | 242 | 10 | EXT |  | 0.89 | (c)
49050.032 | 5.158 | 5.102 | -6.107 | -6.163 | 1759 | 1972 | 1936 | 117 | 5102 | 4505 |  | CORR | GENE | 04:38 | 05:12 | 05:06 | 69 | 355 | 10 | EXT |  | 0.89 | (c)
49050.193 | 5.319 | 5.289 | -5.946 | -5.976 | 1768 | 1805 | 1817 | 365 | 5289 | 4505 |  | CORR | CIGR | 04:39 | 04:45 | 04:47 | 39 | 98 | 17 | EXT |  | 0.89 | (c)
49065.587 | 9.448 | 9.418 | -1.942 | -1.972 | 1850 | 1916 | 1927 | 226 | 1926 | 4506 |  | CORR | CIGR | 03:47 | 03:57 | 03:59 | 46 | 155 | 10 | EXT |  | 0.89 | (c)
49109.902 | 8.338 | 8.318 | -3.127 | -3.147 | -1768 | -1708 | -1732 | 463 | 3127 | 4510 |  | CORR | CIGR | 05:08 | 05:18 | 05:14 | 20 | 72 | 14 | EXT |  | 0.89 | (c)
49118.059 | 5.03 | 4.818 | -6.37 | -6.582 | -1262 | -1075 | -1127 | 969 | 4818 | 4511 |  | CORR | GENE | 07:06 | 07:36 | 07:27 | 558 | 269 | 11 | EXT |  | 0.95 | (c)
49121.792 | 8.763 | 8.748 | -2.637 | -2.652 | -1059 | -998 | -1024 | 989 | 2632 | 4511 |  | CORR | CIGR | 07:38 | 07:48 | 07:44 | 20 | 70 | 15 | EXT |  | 0.89 | (c)
49121.911 | 8.882 | 8.818 | -2.518 | -2.582 | -1222 | -1047 | -1025 | 827 | 2368 | 4511 |  | CORR | GENE | 07:12 | 07:40 | 07:44 | 214 | 395 | 11 | EXT |  | 0.91 | (c)
49124.429 | 0 | -0.028 | -11.425 | -11.453 | -952 | -1628 | 1124 | 952 |  | 4512 | Нарушение формы кольцевого шва | GWAN |  | 11:50 | 10:01 | 17:25 | 0 | 4153 |  | EXT | Нарушение формы кольцевого шва |  | (c)
49129.184 | 4.755 | 4.73 | -6.67 | -6.695 | 1226 | 1297 | 1311 | 835 | 4730 | 4512 |  | CORR | CIGR | 05:42 | 05:53 | 05:55 | 25 | 169 | 15 | EXT |  | 0.89 | (c)
49130.909 | 6.48 | 6.459 | -4.945 | -4.966 | 1770 | 1948 | 1871 | 258 | 4918 | 4512 |  | CORR | GENE | 07:09 | 07:38 | 07:26 | 48 | 202 | 10 | EXT |  | 0.89 | (c)
49131.013 | 6.584 | 6.557 | -4.841 | -4.868 | 1977 | 2049 | 2035 | 137 | 4835 | 4512 |  | CORR | CIGR | 07:43 | 07:54 | 07:52 | 33 | 116 | 13 | EXT |  | 0.89 | (c)
49135.854 | 0 | -0.031 | -11.415 | -11.446 | 677 | 1882 | 1468 | 0 |  | 4513 | Нарушение формы кольцевого шва | GWAN |  | 00:27 | 03:41 | 02:34 | 0 | 1582 |  | EXT | Нарушение формы кольцевого шва |  | (c)
49135.934 | 0.08 | 0.032 | -11.335 | -11.383 | -934 | -663 | -683 | 431 | 32 | 4513 |  | CORR | GENE | 08:07 | 08:50 | 08:47 | 99 | 503 | 10 | EXT |  | 0.89 | (c)
49137.265 | 1.411 | 1.395 | -10.004 | -10.02 | -2166 | -2088 | -2099 | 64 | 1395 | 4513 |  | CORR | CIGR | 04:48 | 05:00 | 04:59 | 26 | 135 | 11 | EXT |  | 0.89 | (c)
49138.435 | 2.581 | 1.833 | -8.834 | -9.582 | -2199 | -2185 | -2161 | 31 | 1833 | 4513 |  | CORR | GENE | 04:42 | 04:45 | 04:49 | 807 | 77 | 10 | EXT |  | 0.95 | (c)
49167.893 | 9.149 | 9.116 | -2.146 | -2.179 | 1230 | 1296 | 1282 | 896 | 1954 | 4515 |  | CORR | GENE | 05:22 | 05:32 | 05:30 | 225 | 105 | 15 | EXT |  | 0.92 | (c)
49170.039 | 0 | -0.023 | -11.545 | -11.568 | 646 | -872 | -1701 | 0 |  | 4516 | Нарушение формы кольцевого шва | GWAN |  | 02:14 | 10:10 | 07:56 | 0 | 4230 |  | EXT | Нарушение формы кольцевого шва |  | (c)
49193.014 | 0 | -0.031 | -9.79 | -9.821 | 122 | -887 | 2008 | 122 |  | 4518 | Нарушение формы кольцевого шва | GWAN |  | 10:27 | 07:44 | 15:31 | 0 | 3773 |  | EXT | Нарушение формы кольцевого шва |  | (c)
49204.404 | 0 | -0.02 | -11.365 | -11.385 | -1484 | -586 | -696 | 92 |  | 4520 | Нарушение формы кольцевого шва | GWAN |  | 09:55 | 00:20 | 12:03 | 0 | 1576 |  | EXT | Нарушение формы кольцевого шва |  | (c)
49204.404 | 0 | -0.012 | -11.365 | -11.377 | 206 | 1155 | 1478 | 0 |  | 4520 | Нарушение формы кольцевого шва | GWAN |  | 02:28 | 05:01 | 05:53 | 0 | 2545 |  | EXT | Нарушение формы кольцевого шва |  | (c)
49205.92 | 1.516 | 1.48 | -9.849 | -9.885 | 792 | 854 | 868 | 792 | 1480 | 4520 |  | CORR | GENE | 04:03 | 04:13 | 04:15 | 53 | 152 | 30 | EXT |  | 0.89 | (c)
49208.813 | 4.409 | 4.381 | -6.956 | -6.984 | 1849 | 1941 | 1930 | 220 | 4381 | 4520 |  | CORR | CIGR | 06:53 | 07:08 | 07:06 | 47 | 161 | 10 | EXT |  | 0.89 | (c)
49209.158 | 4.754 | 4.523 | -6.611 | -6.842 | 2027 | 2059 | 2073 | 113 | 4523 | 4520 |  | CORR | GENE | 07:22 | 07:27 | 07:29 | 808 | 91 | 12 | EXT |  | 0.97 | (c)
49212.526 | 8.122 | 8.06 | -3.243 | -3.305 | 1799 | 1866 | 1861 | 308 | 2942 | 4520 |  | CORR | GENE | 06:45 | 06:56 | 06:55 | 363 | 124 | 11 | EXT |  | 0.93 | (c)
49216.838 | 1.069 | 0.99 | -10.301 | -10.38 | -1451 | -1187 | -1186 | 779 | 990 | 4521 |  | CORR | GENE | 05:48 | 06:31 | 06:31 | 186 | 530 | 12 | EXT |  | 0.91 | (c)
49218.206 | 2.437 | 2.342 | -8.933 | -9.028 | -2105 | -1533 | -1688 | 126 | 2342 | 4521 |  | CORR | GENE | 04:03 | 05:35 | 05:10 | 131 | 835 | 10 | EXT |  | 0.9 | (c)
49223.215 | 7.446 | 7.302 | -3.924 | -4.068 | -1469 | -1374 | -1329 | 761 | 3903 | 4521 |  | CORR | GENE | 05:45 | 06:01 | 06:08 | 165 | 280 | 10 | EXT |  | 0.9 | (c)
49238.21 | 11.071 | 11.036 | -0.454 | -0.489 | 2093 | 2164 | 2161 | 1 | 454 | 4522 |  | CORR | CIGR | 07:19 | 07:30 | 07:30 | 35 | 137 | 10 | EXT |  | 0.89 | (c)
49238.712 | 0.048 | 0.009 | -11.442 | -11.481 | 1967 | 2057 | 2067 | 63 | 9 | 4523 |  | CORR | GENE | 06:29 | 06:43 | 06:45 | 49 | 201 | 17 | EXT |  | 0.89 | (c)
49238.818 | 0.154 | 0.1 | -11.336 | -11.39 | 1515 | 1735 | 1672 | 401 | 100 | 4523 |  | CORR | GENE | 05:16 | 05:51 | 05:41 | 179 | 315 | 11 | EXT |  | 0.9 | (c)
49239.049 | 0.385 | 0.344 | -11.105 | -11.146 | 2132 | -2229 | 2212 | 0 | 344 | 4523 |  | CORR | CIGR | 06:55 | 07:12 | 07:08 | 43 | 161 | 10 | EXT |  | 0.89 | (c)
49239.49 | 0.826 | 0.791 | -10.664 | -10.699 | 2216 | -2168 | -2168 | 0 | 791 | 4523 |  | CORR | CIGR | 07:09 | 07:21 | 07:22 | 47 | 155 | 13 | EXT |  | 0.89 | (c)
49239.967 | 1.303 | 1.263 | -10.187 | -10.227 | 1491 | 1594 | 1645 | 432 | 1263 | 4523 |  | CORR | GENE | 05:12 | 05:29 | 05:37 | 54 | 308 | 10 | EXT |  | 0.89 | (c)
49250.173 | 0.019 | 0.004 | -11.131 | -11.146 | 1016 | 1204 | 1282 | 683 | 4 | 4524 |  | CORR | GENE | 05:42 | 06:12 | 06:25 | 162 | 531 | 12 | EXT |  | 0.9 | (c)
49266.204 | 4.9 | 4.86 | -6.42 | -6.46 | -2122 | -2034 | -1949 | 109 | 4860 | 4525 |  | CORR | GENE | 04:31 | 04:45 | 04:59 | 89 | 346 | 10 | EXT |  | 0.89 | (c)
49281.233 | 8.609 | 8.597 | -2.656 | -2.668 | 1982 | 2034 | 2043 | 127 | 2639 | 4526 |  | CORR | CIGR | 04:36 | 04:44 | 04:46 | 29 | 122 | 14 | EXT |  | 0.89 | (c)
49283.763 | 11.139 | 10.828 | -0.126 | -0.437 | -1679 | -1638 | -1632 | 551 | 49 | 4526 |  | CORR | GENE | 06:45 | 06:52 | 06:53 | 388 | 94 | 13 | EXT |  | 0.94 | (c)
49284.194 | 0.305 | 0.275 | -11.15 | -11.18 | 2020 | 2192 | 2147 | 0 | 275 | 4527 |  | CORR | CIGR | 06:41 | 07:09 | 07:02 | 44 | 253 | 11 | EXT |  | 0.89 | (c)
49285.837 | 1.948 | 1.926 | -9.507 | -9.529 | 2070 | 2109 | 2118 | 65 | 1926 | 4527 |  | CORR | CIGR | 06:49 | 06:56 | 06:57 | 30 | 96 | 12 | EXT |  | 0.89 | (c)
49287.428 | 3.539 | 3.402 | -7.916 | -8.053 | 2202 | 2226 | 2222 | 0 | 3402 | 4527 |  | CORR | AXGR | 07:10 | 07:14 | 07:14 | 757 | 41 | 13 | EXT |  | 0.97 | (c)
49287.59 | 3.701 | 3.671 | -7.754 | -7.784 | 1234 | 1373 | 1347 | 770 | 3671 | 4527 |  | CORR | GENE | 04:34 | 04:57 | 04:53 | 50 | 227 | 11 | EXT |  | 0.89 | (c)
49287.918 | 4.029 | 4.014 | -7.426 | -7.441 | 1912 | 2064 | 2042 | 58 | 4014 | 4527 |  | CORR | GENE | 06:24 | 06:48 | 06:45 | 114 | 260 | 11 | EXT |  | 0.89 | (c)
49288.019 | 4.13 | 4.103 | -7.325 | -7.352 | 1391 | 1460 | 1530 | 561 | 4103 | 4527 |  | CORR | GENE | 04:60 | 05:11 | 05:22 | 76 | 279 | 11 | EXT |  | 0.89 | (c)
49288.131 | 4.242 | 4.23 | -7.213 | -7.225 | 694 | 743 | 753 | 694 | 4230 | 4527 |  | CORR | CIGR | 03:07 | 03:15 | 03:17 | 24 | 118 | 10 | EXT |  | 0.89 | (c)
49288.134 | 4.245 | 4.229 | -7.21 | -7.226 | 1051 | 1094 | 1086 | 1051 | 4229 | 4527 |  | CORR | CIGR | 04:05 | 04:12 | 04:10 | 25 | 70 | 11 | EXT |  | 0.89 | (c)
49289.456 | 5.567 | 5.557 | -5.888 | -5.898 | 2158 | 2200 | 2192 | 4 | 5557 | 4527 |  | CORR | CIGR | 07:03 | 07:10 | 07:09 | 20 | 69 | 10 | EXT |  | 0.89 | (c)
49289.745 | 5.856 | 5.776 | -5.599 | -5.679 | 2093 | 2166 | 2192 | 0 | 5583 | 4527 |  | CORR | GENE | 06:53 | 07:05 | 07:09 | 96 | 199 | 10 | EXT |  | 0.89 | (c)
49291.523 | 7.634 | 7.613 | -3.821 | -3.842 | 1994 | 2031 | 2033 | 159 | 3817 | 4527 |  | CORR | CIGR | 06:37 | 06:43 | 06:43 | 25 | 78 | 15 | EXT |  | 0.89 | (c)
49291.659 | 7.77 | 7.749 | -3.685 | -3.706 | 1199 | 1258 | 1255 | 919 | 3671 | 4527 |  | CORR | CIGR | 04:29 | 04:38 | 04:38 | 35 | 113 | 10 | EXT |  | 0.89 | (c)
49293.379 | 9.49 | 9.457 | -1.965 | -1.998 | 1777 | 1876 | 1963 | 81 | 1944 | 4527 |  | CORR | GENE | 06:02 | 06:18 | 06:32 | 54 | 373 | 11 | EXT |  | 0.89 | (c)
49293.625 | 9.736 | 9.725 | -1.719 | -1.73 | 2088 | 2137 | 2140 | 38 | 1695 | 4527 |  | CORR | CIGR | 06:52 | 07:00 | 07:01 | 35 | 105 | 10 | EXT |  | 0.89 | (c)
49293.726 | 9.837 | 9.815 | -1.618 | -1.64 | 1313 | 1472 | 1444 | 656 | 1591 | 4527 |  | CORR | GENE | 04:47 | 05:13 | 05:08 | 49 | 262 | 13 | EXT |  | 0.89 | (c)
49293.743 | 9.854 | 9.283 | -1.601 | -2.172 | 2195 | 2201 | 2216 | 0 | 1353 | 4527 |  | CORR | AXGR | 07:09 | 07:10 | 07:13 | 819 | 44 | 10 | EXT |  | 0.95 | (c)
49294.002 | 10.113 | 9.965 | -1.342 | -1.49 | 1706 | 1838 | 1923 | 91 | 1326 | 4527 |  | CORR | GENE | 05:50 | 06:12 | 06:25 | 164 | 433 | 20 | EXT |  | 0.92 | (c)
49294.233 | 10.344 | 10.284 | -1.111 | -1.171 | 2216 | 2228 | 2228 | 0 | 1050 | 4527 |  | CORR | AXGR | 07:13 | 07:15 | 07:15 | 121 | 23 | 11 | EXT |  | 0.9 | (c)
49294.372 | 10.483 | 10.479 | -0.972 | -0.976 | 2041 | 2155 | 2144 | 0 | 952 | 4527 |  | CORR | CIGR | 06:44 | 07:03 | 07:01 | 24 | 207 | 15 | EXT |  | 0.89 | (c)
49298.138 | 2.794 | 2.781 | -8.651 | -8.664 | 1129 | 1164 | 1199 | 962 | 2781 | 4528 |  | CORR | CIGR | 05:28 | 05:33 | 05:39 | 25 | 139 | 10 | EXT |  | 0.89 | (c)
49299.514 | 4.17 | 4.157 | -7.275 | -7.288 | 815 | 876 | 876 | 815 | 4157 | 4528 |  | CORR | CIGR | 04:37 | 04:47 | 04:47 | 20 | 122 | 12 | EXT |  | 0.89 | (c)
49299.619 | 4.275 | 4.263 | -7.17 | -7.182 | 1129 | 1153 | 1160 | 1040 | 4263 | 4528 |  | CORR | CIGR | 05:28 | 05:31 | 05:33 | 20 | 61 | 13 | EXT |  | 0.89 | (c)
49300.073 | 4.729 | 4.711 | -6.716 | -6.734 | 1190 | 1234 | 1225 | 970 | 4711 | 4528 |  | CORR | CIGR | 05:37 | 05:45 | 05:43 | 30 | 70 | 13 | EXT |  | 0.89 | (c)
49300.934 | 5.59 | 5.531 | -5.855 | -5.914 | 1303 | 1376 | 1373 | 787 | 5531 | 4528 |  | CORR | GENE | 05:56 | 06:08 | 06:07 | 61 | 140 | 13 | EXT |  | 0.89 | (c)
49301 | 5.656 | 5.647 | -5.789 | -5.798 | 1341 | 1388 | 1395 | 781 | 5647 | 4528 |  | CORR | CIGR | 06:02 | 06:09 | 06:11 | 18 | 108 | 11 | EXT |  | 0.89 | (c)
49309.208 | 2.419 | 2.188 | -9.101 | -9.332 | 2152 | 2182 | 2180 | 23 | 2188 | 4529 |  | CORR | GENE | 07:43 | 07:48 | 07:47 | 1489 | 55 | 10 | EXT |  | 0.97 | (c)
49322.27 | 3.961 | 3.819 | -7.539 | -7.681 | 1193 | 1208 | 1233 | 958 | 3819 | 4530 |  | CORR | GENE | 04:09 | 04:11 | 04:15 | 202 | 80 | 11 | EXT |  | 0.91 | (c)
49330.381 | 0.572 | 0.519 | -10.733 | -10.786 | -1065 | -996 | -972 | 879 | 519 | 4531 |  | CORR | GENE | 06:36 | 06:48 | 06:51 | 53 | 186 | 10 | EXT |  | 0.89 | (c)
49335.033 | 5.224 | 5.21 | -6.081 | -6.095 | -1796 | -1596 | -1683 | 434 | 5210 | 4531 |  | CORR | CIGR | 04:38 | 05:11 | 04:57 | 45 | 227 | 11 | EXT |  | 0.89 | (c)
49335.347 | 5.538 | 5.527 | -5.767 | -5.778 | -1561 | -1481 | -1500 | 669 | 5527 | 4531 |  | CORR | CIGR | 05:16 | 05:29 | 05:26 | 25 | 122 | 11 | EXT |  | 0.89 | (c)
49337.153 | 7.344 | 7.316 | -3.961 | -3.989 | -1234 | -1178 | -1168 | 996 | 3957 | 4531 |  | CORR | CIGR | 06:09 | 06:18 | 06:20 | 32 | 133 | 11 | EXT |  | 0.89 | (c)
49356.976 | 4.462 | 4.458 | -7.043 | -7.047 | 2059 | 2121 | 2107 | 75 | 4458 | 4533 |  | CORR | GENE | 04:20 | 04:30 | 04:28 | 61 | 96 | 11 | EXT |  | 0.89 | (c)
49357.322 | 4.808 | 4.805 | -6.697 | -6.7 | 2059 | 2069 | 2094 | 101 | 4805 | 4533 |  | CORR | CIGR | 04:20 | 04:22 | 04:26 | 20 | 70 | 12 | EXT |  | 0.89 | (c)
49357.46 | 4.946 | 4.363 | -6.559 | -7.142 | 2176 | 2211 | 2210 | 0 | 4363 | 4533 |  | CORR | GENE | 04:39 | 04:45 | 04:45 | 1133 | 68 | 12 | EXT |  | 0.98 | (c)
49358.321 | 5.807 | 5.788 | -5.698 | -5.717 | -930 | -873 | -860 | 790 | 5682 | 4533 |  | CORR | CIGR | 08:18 | 08:27 | 08:29 | 35 | 140 | 11 | EXT |  | 0.89 | (c)
49364.019 | 0 | -0.016 | -11.545 | -11.561 | 2113 | 2218 | -2202 | 0 |  | 4534 | Вышлифовка на шве | GWAN | CIGR | 07:22 | 07:39 | 07:45 | 34 | 294 | 10 | EXT | Вышлифовка на шве |  | (c)
49381.043 | 5.479 | 5.445 | -5.756 | -5.79 | 2108 | 2124 | 2126 | 86 | 5275 | 4535 |  | CORR | AXGR | 03:42 | 03:44 | 03:45 | 515 | 36 | 12 | EXT |  | 0.95 | (c)
49386.036 | 10.472 | 10.411 | -0.763 | -0.824 | -1106 | -996 | -892 | 677 | 743 | 4535 |  | CORR | GENE | 07:03 | 07:21 | 07:37 | 81 | 429 | 12 | EXT |  | 0.89 | (c)
49390.225 | 3.426 | 3.343 | -7.944 | -8.027 | -1118 | -918 | -787 | 457 | 3343 | 4536 |  | CORR | GENE | 08:11 | 08:43 | 09:04 | 115 | 661 | 11 | EXT |  | 0.89 | (c)
49390.521 | 3.722 | 3.671 | -7.648 | -7.699 | -1387 | -1161 | -1147 | 844 | 3671 | 4536 |  | CORR | GENE | 07:27 | 08:04 | 08:06 | 100 | 479 | 10 | EXT |  | 0.89 | (c)
49390.922 | 4.123 | 4.012 | -7.247 | -7.358 | -1395 | -1221 | -1011 | 626 | 4012 | 4536 |  | CORR | GENE | 07:26 | 07:54 | 08:28 | 354 | 769 | 10 | EXT |  | 0.92 | (c)
49391.573 | 4.774 | 4.752 | -6.596 | -6.618 | -1301 | -1046 | -1054 | 807 | 4752 | 4536 |  | CORR | GENE | 07:41 | 08:22 | 08:21 | 164 | 495 | 11 | EXT |  | 0.9 | (c)
49391.73 | 4.931 | 4.902 | -6.439 | -6.468 | -1527 | -1461 | -1474 | 704 | 4902 | 4536 |  | CORR | CIGR | 07:05 | 07:15 | 07:13 | 46 | 105 | 10 | EXT |  | 0.89 | (c)
49392.183 | 5.384 | 5.309 | -5.986 | -6.061 | -1474 | -1277 | -1169 | 757 | 5309 | 4536 |  | CORR | GENE | 07:13 | 07:45 | 08:02 | 106 | 610 | 10 | EXT |  | 0.89 | (c)
49392.415 | 5.616 | 5.607 | -5.754 | -5.763 | -1315 | -1164 | -1083 | 851 | 5607 | 4536 |  | CORR | GENE | 07:39 | 08:03 | 08:16 | 154 | 464 | 11 | EXT |  | 0.9 | (c)
49393.715 | 6.916 | 6.905 | -4.454 | -4.465 | 1767 | 1792 | 1789 | 419 | 4443 | 4536 |  | CORR | CIGR | 03:56 | 04:00 | 03:60 | 22 | 45 | 10 | EXT |  | 0.89 | (c)
49394.324 | 7.525 | 7.508 | -3.845 | -3.862 | 1814 | 1899 | 1882 | 280 | 3834 | 4536 |  | CORR | CIGR | 04:04 | 04:18 | 04:15 | 28 | 137 | 12 | EXT |  | 0.89 | (c)
49394.516 | 7.717 | 7.702 | -3.653 | -3.668 | 2015 | 2055 | 2063 | 120 | 3633 | 4536 |  | CORR | CIGR | 04:36 | 04:43 | 04:44 | 35 | 95 | 12 | EXT |  | 0.89 | (c)
49394.588 | 7.789 | 7.727 | -3.581 | -3.643 | -1586 | -1577 | -1568 | 645 | 3547 | 4536 |  | CORR | AXGR | 06:55 | 06:57 | 06:58 | 96 | 36 | 11 | EXT |  | 0.89 | (c)
49396.138 | 9.339 | 9.319 | -2.031 | -2.051 | 1807 | 1905 | 1905 | 228 | 2016 | 4536 |  | CORR | CIGR | 04:03 | 04:19 | 04:19 | 35 | 195 | 12 | EXT |  | 0.89 | (c)
49398.169 | 0 | -0.022 | -11.45 | -11.472 | -2032 | -1914 | -1903 | 198 |  | 4537 | Нарушение формы кольцевого шва | GWAN |  | 04:01 | 04:20 | 04:22 | 0 | 259 |  | EXT | Нарушение формы кольцевого шва |  | (c)
49399.731 | 1.562 | 1.545 | -9.888 | -9.905 | -1754 | -1754 | -1745 | 477 | 1545 | 4537 |  | CORR | AXGR | 04:46 | 04:46 | 04:47 | 63 | 18 | 10 | EXT |  | 0.89 | (c)
49412.88 | 3.261 | 3.033 | -8.284 | -8.512 | 957 | 961 | 1001 | 957 | 3033 | 4538 |  | CORR | GENE | 04:07 | 04:08 | 04:14 | 372 | 87 | 15 | EXT |  | 0.95 | (c)
49414.022 | 4.403 | 4.377 | -7.142 | -7.168 | 904 | 1013 | 1024 | 904 | 4377 | 4538 |  | CORR | GENE | 03:58 | 04:16 | 04:18 | 49 | 240 | 24 | EXT |  | 0.89 | (c)
49414.441 | 4.822 | 4.791 | -6.723 | -6.754 | 771 | 857 | 979 | 771 | 4791 | 4538 |  | CORR | CIGR | 03:37 | 03:51 | 04:10 | 41 | 416 | 11 | EXT |  | 0.89 | (c)
49415.686 | 6.067 | 6.04 | -5.478 | -5.505 | 793 | 852 | 887 | 793 | 5468 | 4538 |  | CORR | CIGR | 03:40 | 03:50 | 03:56 | 37 | 187 | 15 | EXT |  | 0.89 | (c)
49416.218 | 6.599 | 6.229 | -4.946 | -5.316 | 841 | 915 | 924 | 841 | 4853 | 4538 |  | CORR | GENE | 03:48 | 04:00 | 04:02 | 463 | 167 | 15 | EXT |  | 0.96 | (c)
49420.794 | 11.175 | 11.145 | -0.37 | -0.4 | 1830 | 1940 | 1977 | 107 | 357 | 4538 |  | CORR | CIGR | 06:28 | 06:46 | 06:51 | 43 | 294 | 12 | EXT |  | 0.89 | (c)
49432.594 | 0 | -0.022 | -11.405 | -11.427 | 1903 | -1820 | -2079 | 0 |  | 4540 | Нарушение формы кольцевого шва | GWAN |  | 02:37 | 04:36 | 03:55 | 0 | 958 |  | EXT | Нарушение формы кольцевого шва |  | (c)
49437.278 | 4.684 | 4.664 | -6.721 | -6.741 | -2077 | -2034 | -2021 | 153 | 4664 | 4540 |  | CORR | CIGR | 03:55 | 04:02 | 04:04 | 30 | 113 | 10 | EXT |  | 0.89 | (c)
49438.094 | 5.5 | 5.484 | -5.905 | -5.921 | -2120 | -2061 | -2051 | 110 | 5484 | 4540 |  | CORR | CIGR | 03:48 | 03:58 | 03:59 | 30 | 139 | 11 | EXT |  | 0.89 | (c)
49439.073 | 6.479 | 6.465 | -4.926 | -4.94 | -674 | -551 | -592 | 509 | 4895 | 4540 |  | CORR | CIGR | 07:41 | 08:01 | 07:55 | 45 | 165 | 10 | EXT |  | 0.89 | (c)
49439.492 | 6.898 | 6.847 | -4.507 | -4.558 | -866 | -645 | -655 | 443 | 4472 | 4540 |  | CORR | GENE | 07:10 | 07:46 | 07:44 | 86 | 423 | 13 | EXT |  | 0.89 | (c)
49439.564 | 6.97 | 6.881 | -4.435 | -4.524 | -1159 | -1027 | -1066 | 972 | 4412 | 4540 |  | CORR | GENE | 06:23 | 06:44 | 06:38 | 112 | 187 | 28 | EXT |  | 0.91 | (c)
49439.91 | 7.316 | 7.29 | -4.089 | -4.115 | -683 | -482 | -561 | 439 | 4075 | 4540 |  | CORR | CIGR | 07:40 | 08:12 | 07:60 | 40 | 244 | 25 | EXT |  | 0.89 | (c)
49440.565 | 7.971 | 7.961 | -3.434 | -3.444 | -2173 | -2097 | -2121 | 57 | 3419 | 4540 |  | CORR | CIGR | 03:39 | 03:52 | 03:48 | 25 | 105 | 10 | EXT |  | 0.89 | (c)
49440.734 | 8.14 | 8.125 | -3.265 | -3.28 | -753 | -632 | -688 | 622 | 3240 | 4540 |  | CORR | CIGR | 07:29 | 07:48 | 07:39 | 40 | 131 | 10 | EXT |  | 0.89 | (c)
49441.551 | 8.957 | 8.945 | -2.448 | -2.46 | -683 | -602 | -635 | 587 | 2440 | 4540 |  | CORR | CIGR | 07:40 | 07:53 | 07:48 | 20 | 96 | 10 | EXT |  | 0.89 | (c)
49441.937 | 9.343 | 9.327 | -2.062 | -2.078 | -692 | -575 | -605 | 517 | 2032 | 4540 |  | CORR | CIGR | 07:38 | 07:57 | 07:52 | 46 | 175 | 10 | EXT |  | 0.89 | (c)
49442.176 | 9.582 | 9.571 | -1.823 | -1.834 | -1850 | -1850 | -1807 | 380 | 1799 | 4540 |  | CORR | CIGR | 04:31 | 04:32 | 04:38 | 35 | 87 | 12 | EXT |  | 0.89 | (c)
49442.178 | 9.584 | 9.574 | -1.821 | -1.831 | -2086 | -1921 | -1990 | 144 | 1776 | 4540 |  | CORR | GENE | 03:53 | 04:20 | 04:09 | 55 | 192 | 12 | EXT |  | 0.89 | (c)
49442.636 | 10.042 | 9.996 | -1.363 | -1.409 | -2178 | -2068 | -1976 | 52 | 1320 | 4540 |  | CORR | GENE | 03:39 | 03:56 | 04:11 | 89 | 405 | 11 | EXT |  | 0.89 | (c)
49442.773 | 10.179 | 10.162 | -1.226 | -1.243 | -683 | -618 | -631 | 578 | 1212 | 4540 |  | CORR | CIGR | 07:40 | 07:50 | 07:48 | 31 | 105 | 10 | EXT |  | 0.89 | (c)
49443 | 10.406 | 10.397 | -0.999 | -1.008 | -2129 | -1955 | -2012 | 101 | 938 | 4540 |  | CORR | GENE | 03:46 | 04:15 | 04:05 | 70 | 235 | 14 | EXT |  | 0.89 | (c)
49443.432 | 10.838 | 10.816 | -0.567 | -0.589 | -1850 | -1842 | -1798 | 380 | 548 | 4540 |  | CORR | CIGR | 04:31 | 04:33 | 04:40 | 41 | 104 | 11 | EXT |  | 0.89 | (c)
49443.439 | 10.845 | 10.821 | -0.56 | -0.584 | -2077 | -1966 | -1986 | 153 | 528 | 4540 |  | CORR | GENE | 03:55 | 04:13 | 04:10 | 56 | 183 | 10 | EXT |  | 0.89 | (c)
49443.753 | 11.159 | 11.14 | -0.246 | -0.265 | -2193 | -1943 | -1912 | 38 | 126 | 4540 |  | CORR | GENE | 03:36 | 04:17 | 04:21 | 139 | 561 | 13 | EXT |  | 0.9 | (c)
49443.85 | 11.256 | 10.9 | -0.149 | -0.505 | -832 | -569 | -525 | 218 | 110 | 4540 |  | CORR | GENE | 07:16 | 07:58 | 08:05 | 395 | 614 | 11 | EXT |  | 0.93 | (c)
49443.999 | 0 | -0.03 | -11.415 | -11.445 | 693 | 1957 | 1648 | 0 |  | 4541 | Нарушение формы кольцевого шва | GWAN |  | 02:08 | 05:32 | 04:42 | 0 | 1910 |  | EXT | Нарушение формы кольцевого шва |  | (c)
49447.08 | 3.081 | 3.052 | -8.334 | -8.363 | 1457 | 1512 | 1558 | 571 | 3052 | 4541 |  | CORR | CIGR | 04:11 | 04:20 | 04:27 | 35 | 203 | 11 | EXT |  | 0.89 | (c)
49449.337 | 5.338 | 5.307 | -6.077 | -6.108 | 1528 | 1606 | 1651 | 456 | 5307 | 4541 |  | CORR | CIGR | 04:22 | 04:35 | 04:42 | 46 | 247 | 11 | EXT |  | 0.89 | (c)
49454.436 | 10.437 | 10.423 | -0.978 | -0.992 | 1519 | 1565 | 1578 | 594 | 948 | 4541 |  | CORR | CIGR | 04:21 | 04:28 | 04:31 | 44 | 118 | 20 | EXT |  | 0.89 | (c)
49466.774 | 0 | -0.028 | -10.865 | -10.893 | -2115 | -1866 | -1567 | 116 |  | 4543 | Нарушение формы кольцевого шва | GWAN |  | 03:45 | 04:25 | 05:13 | 0 | 1096 |  | EXT | Нарушение формы кольцевого шва |  | (c)
49481.25 | 3.611 | 3.6 | -7.669 | -7.68 | -789 | -747 | -744 | 698 | 3600 | 4544 |  | CORR | CIGR | 07:05 | 07:12 | 07:12 | 25 | 91 | 10 | EXT |  | 0.89 | (c)
49493.815 | 4.896 | 4.872 | -6.519 | -6.543 | -1490 | -1250 | -1329 | 740 | 4872 | 4545 |  | CORR | GENE | 07:35 | 08:14 | 08:01 | 66 | 323 | 10 | EXT |  | 0.89 | (c)
49494.657 | 5.738 | 5.576 | -5.677 | -5.839 | -1508 | -1420 | -1320 | 722 | 5576 | 4545 |  | CORR | GENE | 07:32 | 07:47 | 08:03 | 180 | 377 | 10 | EXT |  | 0.9 | (c)
49512.492 | 0.643 | 0.609 | -10.902 | -10.936 | -585 | -487 | -423 | 261 | 609 | 4547 |  | CORR | GENE | 07:57 | 08:13 | 08:23 | 55 | 325 | 12 | EXT |  | 0.89 | (c)
49513.8 | 1.951 | 1.918 | -9.594 | -9.627 | -649 | -598 | -545 | 441 | 1918 | 4547 |  | CORR | GENE | 07:47 | 07:55 | 08:03 | 51 | 208 | 10 | EXT |  | 0.89 | (c)
49538.559 | 3.84 | 3.831 | -7.63 | -7.639 | 1224 | 1282 | 1276 | 904 | 3831 | 4549 |  | GOUG | CIGR | 06:12 | 06:22 | 06:21 | 26 | 103 | 12 | EXT | Задир. |  | (c)
49623.851 | 9.037 | 9.013 | -2.313 | -2.337 | -1614 | -1555 | -1558 | 617 | 2313 | 4556 |  | CORR | CIGR | 04:41 | 04:51 | 04:50 | 24 | 112 | 10 | EXT |  | 0.89 | (c)
49625.823 | 11.009 | 10.969 | -0.341 | -0.381 | -1686 | -1672 | -1670 | 545 | 303 | 4556 |  | CORR | AXGR | 04:30 | 04:32 | 04:32 | 78 | 32 | 10 | EXT |  | 0.89 | (c)
49637.304 | 11.14 | 11.079 | -0.21 | -0.271 | -1819 | -1777 | -1792 | 412 | 114 | 4557 |  | CORR | GENE | 05:16 | 05:23 | 05:21 | 157 | 53 | 11 | EXT |  | 0.9 | (c)
49666.687 | 6.318 | 6.281 | -5.162 | -5.199 | -1385 | -1311 | -1279 | 846 | 5151 | 4560 |  | CORR | GENE | 05:33 | 05:45 | 05:50 | 48 | 212 | 11 | EXT |  | 0.89 | (c)
49682.989 | 11.14 | 11.118 | -0.29 | -0.312 | 1737 | 1757 | 1754 | 458 | 253 | 4561 | Металлургический дефект | MIAN | PITT | 07:27 | 07:31 | 07:30 | 59 | 36 |  | INT | Металлургический дефект Эквивалент потери металла 15%. |  | (c)
49697.868 | 3.734 | 3.704 | -7.721 | -7.751 | -1274 | -1206 | -1197 | 956 | 3704 | 4563 |  | CORR | CIGR | 07:18 | 07:29 | 07:31 | 41 | 154 | 10 | EXT |  | 0.89 | (c)
49736.698 | 9.639 | 9.608 | -1.801 | -1.832 | -1684 | -1622 | -1459 | 547 | 1760 | 4566 |  | CORR | GENE | 05:43 | 05:53 | 06:19 | 72 | 449 | 12 | EXT |  | 0.89 | (c)
49755.971 | 6.077 | 5.086 | -4.103 | -5.094 | -809 | -721 | -745 | 680 | 3980 | 4568 |  | CORR | GENE | 07:15 | 07:30 | 07:26 | 1114 | 129 | 11 | EXT |  | 0.97 | (c)
49757.491 | 7.597 | 6.723 | -2.583 | -3.457 | -770 | -737 | -698 | 626 | 2513 | 4568 |  | CORR | GENE | 07:22 | 07:27 | 07:33 | 944 | 144 | 10 | EXT |  | 0.96 | (c)
49758.442 | 8.548 | 8.293 | -1.632 | -1.887 | -618 | -607 | -596 | 574 | 1497 | 4568 |  | CORR | AXGR | 07:46 | 07:48 | 07:50 | 390 | 44 | 11 | EXT |  | 0.93 | (c)
49760.056 | 10.162 | 10.089 | -0.018 | -0.091 | -1098 | -940 | -929 | 760 | 17 | 4568 |  | CORR | GENE | 06:29 | 06:54 | 06:56 | 74 | 338 | 15 | EXT |  | 0.89 | (c)
49760.093 | 0.019 | 0.002 | -11.361 | -11.378 | 1243 | 1701 | 1613 | 248 | 2 | 4569 |  | CORR | GENE | 04:34 | 05:48 | 05:34 | 80 | 740 | 10 | EXT |  | 0.89 | (c)
49761.695 | 1.621 | 1.425 | -9.759 | -9.955 | -2100 | -2099 | -2073 | 130 | 1425 | 4569 |  | CORR | GENE | 07:34 | 07:35 | 07:39 | 286 | 55 | 14 | EXT |  | 0.93 | (c)
49761.903 | 1.829 | 1.8 | -9.551 | -9.58 | 2169 | -2206 | -2228 | 0 | 1800 | 4569 |  | CORR | CIGR | 07:04 | 07:17 | 07:14 | 32 | 129 | 10 | EXT |  | 0.89 | (c)
49762.685 | 2.611 | 2.441 | -8.769 | -8.939 | 2174 | 2174 | 2202 | 1 | 2441 | 4569 |  | CORR | GENE | 07:04 | 07:04 | 07:09 | 262 | 56 | 11 | EXT |  | 0.92 | (c)
49765.67 | 5.596 | 5.572 | -5.784 | -5.808 | 1608 | 1674 | 1665 | 510 | 5572 | 4569 |  | CORR | CIGR | 05:33 | 05:44 | 05:42 | 24 | 113 | 13 | EXT |  | 0.89 | (c)
49765.758 | 5.684 | 5.642 | -5.696 | -5.738 | 1723 | 1829 | 1845 | 265 | 5642 | 4569 |  | CORR | GENE | 05:52 | 06:09 | 06:11 | 52 | 243 | 12 | EXT |  | 0.89 | (c)
49769.667 | 9.593 | 9.538 | -1.787 | -1.842 | -2008 | -1985 | -1982 | 223 | 1742 | 4569 |  | CORR | GENE | 07:49 | 07:53 | 07:54 | 100 | 51 | 14 | EXT |  | 0.89 | (c)
49795.344 | 0.865 | 0.82 | -7.83 | -7.875 | -803 | -737 | -748 | 694 | 820 | 4572 |  | ARTD | GENE | 09:34 | 09:45 | 09:43 | 77 | 109 |  | EXT | Наплавка. |  | (c)
49830.594 | 7.09 | 7.043 | -4.52 | -4.567 | -1091 | -897 | -879 | 667 | 4483 | 4575 |  | CORR | GENE | 05:22 | 05:54 | 05:57 | 84 | 424 | 11 | EXT |  | 0.89 | (c)
49846.794 | 0 | -0.01 | -11.345 | -11.355 | 2147 | -1823 | -1900 | 1486 |  | 4577 | Нарушение формы кольцевого шва | GWAN |  | 01:29 | 02:48 | 02:36 | 0 | 828 |  | EXT | Нарушение формы кольцевого шва |  | (c)
49972.889 | 0 | -0.046 | -11.26 | -11.306 | -601 | -100 | -260 | 0 |  | 4588 | Нарушение формы кольцевого шва | GWAN |  | 09:59 | 11:20 | 10:54 | 0 | 680 |  | EXT | Нарушение формы кольцевого шва |  | (c)
50045.535 | 4.801 | 4.78 | -6.589 | -6.61 | -599 | -544 | -472 | 345 | 4780 | 4594 |  | CORR | GENE | 03:56 | 04:04 | 04:16 | 67 | 254 | 11 | EXT |  | 0.89 | (c)
50049.896 | 9.162 | 9.083 | -2.228 | -2.307 | 392 | 408 | 411 | 392 | 2146 | 4594 |  | CORR | AXGR | 06:35 | 06:38 | 06:38 | 161 | 38 | 12 | EXT |  | 0.9 | (c)
50097.894 | 0 | -0.011 | -11.665 | -11.676 | -192 | 60 | 120 | 0 |  | 4599 | Нарушение формы кольцевого шва | GWAN |  | 06:08 | 06:49 | 06:58 | 0 | 623 |  | EXT | Нарушение формы кольцевого шва |  | (c)
50101.819 | 3.925 | 3.216 | -7.74 | -8.449 | 296 | 399 | 357 | 296 | 3216 | 4599 |  | CORR | GENE | 07:27 | 07:44 | 07:37 | 1093 | 122 | 12 | EXT |  | 0.98 | (c)
50102.591 | 4.697 | 4.37 | -6.968 | -7.295 | 311 | 371 | 344 | 311 | 4370 | 4599 |  | CORR | GENE | 07:29 | 07:39 | 07:35 | 740 | 66 | 11 | EXT |  | 0.96 | (c)
50189.279 | 0 | -0.022 | -11.675 | -11.697 | -111 | 176 | 153 | 0 |  | 4607 | Нарушение формы кольцевого шва | GWAN |  | 03:05 | 03:51 | 03:47 | 0 | 528 |  | EXT | Нарушение формы кольцевого шва |  | (c)
50189.279 | 0 | -0.043 | -11.675 | -11.718 | 1142 | 1434 | -1924 | 530 |  | 4607 | Нарушение формы кольцевого шва | GWAN |  | 06:27 | 07:14 | 10:12 | 0 | 2789 |  | EXT | Нарушение формы кольцевого шва |  | (c)
50200.954 | 0 | -0.015 | -11.36 | -11.375 | 992 | 1501 | 1355 | 992 |  | 4608 | Нарушение формы кольцевого шва | GWAN |  | 07:35 | 08:57 | 08:34 | 0 | 726 |  | EXT | Нарушение формы кольцевого шва |  | (c)
50235.079 | 0 | -0.029 | -10.635 | -10.664 | -477 | 577 | 462 | 0 |  | 4611 | Нарушение формы кольцевого шва | GWAN |  | 06:13 | 09:04 | 08:45 | 0 | 1878 |  | EXT | Нарушение формы кольцевого шва |  | (c)
50245.844 | 0.13 | 0.1 | -11.44 | -11.47 | 263 | 387 | 405 | 263 | 100 | 4612 |  | CORR | GENE | 04:04 | 04:24 | 04:27 | 86 | 284 | 10 | EXT |  | 0.89 | (c)
50324.437 | 10.748 | 10.658 | -0.787 | -0.877 | 1895 | 1896 | 1903 | 319 | 674 | 4618 |  | CORR | AXGR | 06:51 | 06:52 | 06:53 | 203 | 16 | 11 | EXT |  | 0.91 | (c)
50359.229 | 0 | -0.023 | -11.54 | -11.563 | 2056 | -2000 | -606 | 0 |  | 4622 | Нарушение формы кольцевого шва | GWAN |  | 08:09 | 09:15 | 12:60 | 0 | 3598 |  | EXT | Нарушение формы кольцевого шва |  | (c)
50374.042 | 3.273 | 3.268 | -8.047 | -8.052 | -1980 | -1889 | -1905 | 251 | 3268 | 4623 |  | CORR | CIGR | 05:33 | 05:47 | 05:45 | 32 | 150 | 11 | EXT |  | 0.89 | (c)
50382.089 | 0 | -0.022 | -11.34 | -11.362 | -1611 | -1521 | -1495 | 619 |  | 4624 | Коррозия на шве | GWAN | CIGR | 05:10 | 05:25 | 05:29 | 40 | 233 | 27 | N/A | Коррозия на шве |  | (c)
50391.696 | 9.607 | 9.598 | -1.733 | -1.742 | -1502 | -1479 | -1479 | 728 | 1726 | 4624 |  | CORR | CIGR | 05:27 | 05:31 | 05:31 | 16 | 47 | 12 | EXT |  | 0.89 | (c)
50391.96 | 9.871 | 9.837 | -1.469 | -1.503 | -1449 | -1441 | -1436 | 781 | 1424 | 4624 |  | CORR | AXGR | 05:36 | 05:37 | 05:38 | 79 | 26 | 14 | EXT |  | 0.89 | (c)
50392.021 | 9.932 | 9.923 | -1.408 | -1.417 | -1579 | -1515 | -1531 | 651 | 1399 | 4624 |  | CORR | CIGR | 05:15 | 05:25 | 05:23 | 18 | 96 | 11 | EXT |  | 0.89 | (c)
50400.255 | 6.826 | 6.816 | -4.449 | -4.459 | 1489 | 1574 | 1548 | 623 | 4425 | 4625 |  | CORR | CIGR | 04:24 | 04:38 | 04:33 | 34 | 119 | 13 | EXT |  | 0.89 | (c)
50407.082 | 2.378 | 2.348 | -9.032 | -9.062 | -2175 | -2070 | -2053 | 55 | 2348 | 4626 |  | CORR | GENE | 05:13 | 05:30 | 05:32 | 55 | 244 | 13 | EXT |  | 0.89 | (c)
50409.272 | 4.568 | 4.535 | -6.842 | -6.875 | -2165 | -1797 | -1823 | 66 | 4535 | 4626 |  | CORR | GENE | 05:14 | 06:14 | 06:10 | 311 | 684 | 14 | EXT |  | 0.94 | (c)
50417.603 | 1.489 | 1.475 | -9.951 | -9.965 | 1392 | 1435 | 1430 | 762 | 1475 | 4627 |  | CORR | CIGR | 04:38 | 04:45 | 04:44 | 24 | 76 | 13 | EXT |  | 0.89 | (c)
50418.683 | 2.569 | 1.989 | -8.871 | -9.451 | 1495 | 1540 | 1539 | 648 | 1989 | 4627 |  | CORR | GENE | 04:55 | 05:02 | 05:02 | 599 | 87 | 11 | EXT |  | 0.95 | (c)
50420.364 | 4.25 | 4.156 | -7.19 | -7.284 | 1390 | 1401 | 1434 | 753 | 4156 | 4627 |  | CORR | GENE | 04:38 | 04:40 | 04:45 | 249 | 87 | 33 | EXT |  | 1 | (b)
50420.648 | 4.534 | 4.5 | -6.906 | -6.94 | 1384 | 1398 | 1398 | 818 | 4500 | 4627 |  | CORR | AXGR | 04:37 | 04:39 | 04:39 | 88 | 28 | 10 | EXT |  | 0.89 | (c)
50422.019 | 5.905 | 5.896 | -5.535 | -5.544 | 1397 | 1450 | 1436 | 755 | 5523 | 4627 |  | CORR | CIGR | 04:39 | 04:48 | 04:45 | 21 | 78 | 14 | EXT |  | 0.89 | (c)
50455.611 | 6.662 | 6.505 | -4.773 | -4.93 | -1258 | -1158 | -1159 | 972 | 4612 | 4630 |  | DENT | GENE | 06:47 | 07:03 | 07:03 | 318 | 199 | 0.4 | N/A | Глубина вмятины: 6 мм (0,4%). Линейка: 32 см в (651 см; 07:03 ч:мин) |  | (c)
50475.669 | 3.78 | 3.743 | -7.77 | -7.807 | 1350 | 1481 | 1455 | 671 | 3743 | 4632 |  | CORR | GENE | 05:13 | 05:34 | 05:30 | 49 | 210 | 13 | EXT |  | 0.89 | (c)
50480.658 | 8.769 | 8.411 | -2.781 | -3.139 | 2185 | 2215 | 2217 | 0 | 2440 | 4632 |  | CORR | GENE | 07:28 | 07:32 | 07:33 | 699 | 65 | 13 | EXT |  | 0.97 | (c)
50518.779 | 0 | -0.011 | -11.54 | -11.551 | -2138 | -2000 | -2017 | 93 |  | 4637 | Нарушение формы кольцевого шва | GWAN |  | 06:39 | 07:01 | 06:58 | 0 | 242 |  | EXT | Нарушение формы кольцевого шва |  | (c)
50550.054 | 8.195 | 8.186 | -3.285 | -3.294 | 861 | 933 | 916 | 861 | 3243 | 4639 |  | CORR | GENE | 04:40 | 04:51 | 04:49 | 51 | 111 | 11 | EXT |  | 0.89 | (c)
50553.339 | 0 | -0.04 | -11.425 | -11.465 | 111 | 480 | 891 | 111 |  | 4640 | Нарушение формы кольцевого шва | GWAN |  | 00:59 | 01:58 | 03:05 | 0 | 1560 |  | EXT | Нарушение формы кольцевого шва |  | (c)
50558.595 | 5.256 | 5.248 | -6.169 | -6.177 | 1746 | 1808 | 1794 | 389 | 5248 | 4640 |  | CORR | CIGR | 05:23 | 05:33 | 05:30 | 23 | 95 | 10 | EXT |  | 0.89 | (c)
50561.536 | 8.197 | 8.184 | -3.228 | -3.241 | 2093 | 2155 | 2134 | 55 | 3220 | 4640 |  | CORR | CIGR | 06:19 | 06:29 | 06:25 | 21 | 83 | 10 | EXT |  | 0.89 | (c)
50564.764 | 0 | -0.025 | -10.885 | -10.91 | 1240 | 2201 | 2098 | 0 |  | 4641 | Нарушение формы кольцевого шва | GWAN |  | 01:44 | 04:19 | 04:02 | 0 | 1716 |  | EXT | Нарушение формы кольцевого шва |  | (c)
50564.764 | 0 | -0.032 | -10.885 | -10.917 | -674 | 138 | -133 | 0 |  | 4641 | Нарушение формы кольцевого шва | GWAN |  | 08:35 | 10:46 | 10:02 | 0 | 1082 |  | EXT | Нарушение формы кольцевого шва |  | (c)
50587.104 | 0 | -0.015 | -11.515 | -11.53 | 2179 | -2090 | -2137 | 0 |  | 4643 | Вышлифовка на шве | GWAN | CIGR | 07:32 | 08:03 | 07:55 | 39 | 292 | 9 | EXT | Вышлифовка на шве |  | (c)
50598.619 | 0 | -0.037 | -10.875 | -10.912 | 950 | 2002 | -1431 | 0 |  | 4644 | Нарушение формы кольцевого шва | GWAN |  | 00:41 | 03:31 | 06:17 | 0 | 4160 |  | EXT | Нарушение формы кольцевого шва |  | (c)
50632.499 | 0 | -0.03 | -11.335 | -11.365 | -396 | 238 | 257 | 0 |  | 4647 | Нарушение формы кольцевого шва | GWAN |  | 00:07 | 01:49 | 01:52 | 0 | 1306 |  | EXT | Нарушение формы кольцевого шва |  | (c)
50654.784 | 0 | -0.029 | -11.495 | -11.524 | 127 | 408 | 561 | 127 |  | 4649 | Нарушение формы кольцевого шва | GWAN |  | 11:58 | 00:43 | 13:08 | 0 | 866 |  | EXT | Нарушение формы кольцевого шва |  | (c)
50705.842 | 5.778 | 5.756 | -5.797 | -5.819 | -1769 | -1661 | -1687 | 462 | 5756 | 4653 |  | CORR | GENE | 06:59 | 07:16 | 07:12 | 52 | 165 | 11 | EXT |  | 0.89 | (c)
50768.979 | 0 | -0.035 | -11.08 | -11.115 | -1721 | -655 | -1044 | 366 |  | 4659 | Нарушение формы кольцевого шва | GWAN |  | 09:12 | 00:04 | 11:02 | 0 | 1355 |  | EXT | Нарушение формы кольцевого шва |  | (c)
50768.979 | 0 | -0.021 | -11.08 | -11.101 | 48 | 221 | 1164 | 0 |  | 4659 | Нарушение формы кольцевого шва | GWAN |  | 01:58 | 02:26 | 04:58 | 0 | 2231 |  | EXT | Нарушение формы кольцевого шва |  | (c)
50802.944 | 0 | -0.04 | -11.48 | -11.52 | 1141 | 1378 | 1512 | 348 |  | 4662 | Нарушение формы кольцевого шва | GWAN |  | 00:24 | 01:02 | 01:23 | 0 | 742 |  | EXT | Нарушение формы кольцевого шва |  | (c)
50802.944 | 0 | -0.021 | -11.48 | -11.501 | -2153 | -2073 | -1856 | 78 |  | 4662 | Нарушение формы кольцевого шва | GWAN |  | 03:32 | 03:45 | 04:20 | 0 | 594 |  | EXT | Нарушение формы кольцевого шва |  | (c)
50802.944 | 0 | -0.03 | -11.48 | -11.51 | -1319 | -848 | -817 | 314 |  | 4662 | Нарушение формы кольцевого шва | GWAN |  | 05:46 | 07:03 | 07:08 | 0 | 1005 |  | EXT | Нарушение формы кольцевого шва |  | (c)
50822.629 | 8.205 | 8.147 | -2.97 | -3.028 | -1180 | -1175 | -1168 | 1051 | 2840 | 4663 |  | CORR | AXGR | 07:33 | 07:33 | 07:34 | 188 | 24 | 10 | EXT |  | 0.9 | (c)
50837.054 | 0 | -0.038 | -10.76 | -10.798 | -678 | -1810 | 1456 | 0 |  | 4665 | Нарушение формы кольцевого шва | GWAN |  | 00:30 | 09:27 | 06:14 | 0 | 4269 |  | EXT | Нарушение формы кольцевого шва |  | (c)
50862.188 | 2.834 | 2.817 | -7.581 | -7.598 | 1865 | 1902 | 1900 | 295 | 2817 | 4667 |  | CORR | CIGR | 05:27 | 05:33 | 05:32 | 19 | 70 | 12 | EXT |  | 0.89 | (c)
50864.351 | 4.997 | 4.967 | -5.418 | -5.448 | 1935 | 2026 | 1998 | 170 | 4967 | 4667 |  | CORR | CIGR | 05:38 | 05:53 | 05:48 | 30 | 125 | 10 | EXT |  | 0.89 | (c)
50865.494 | 6.14 | 5.754 | -4.275 | -4.661 | 1926 | 1926 | 1945 | 267 | 3903 | 4667 |  | CORR | AXGR | 05:37 | 05:37 | 05:40 | 758 | 37 | 10 | EXT |  | 0.95 | (c)
50889.829 | 9.145 | 9.036 | -2.2 | -2.309 | -1846 | -1845 | -1836 | 385 | 2195 | 4669 |  | CORR | AXGR | 05:43 | 05:43 | 05:45 | 114 | 19 | 10 | EXT |  | 0.89 | (c)
50894.888 | 2.859 | 2.82 | -8.641 | -8.68 | 631 | 676 | 677 | 631 | 2820 | 4670 |  | DENT | GENE | 01:60 | 02:07 | 02:07 | 83 | 91 | 0.4 | N/A | Глубина вмятины: 6 мм (0,4%). Линейка: 8 см в (282 см; 02:07 ч:мин) |  | (c)
50993.999 | 0 | -0.024 | -11.35 | -11.374 | 616 | 982 | 1180 | 487 |  | 4679 | Нарушение формы кольцевого шва | GWAN |  | 03:16 | 04:16 | 04:47 | 0 | 1128 |  | EXT | Нарушение формы кольцевого шва |  | (c)
50993.999 | 0 | -0.03 | -11.35 | -11.38 | 2174 | -1358 | -1269 | 0 |  | 4679 | Нарушение формы кольцевого шва | GWAN |  | 07:28 | 09:58 | 10:12 | 0 | 2036 |  | EXT | Нарушение формы кольцевого шва |  | (c)
51069.441 | 9.147 | 8.994 | -2.083 | -2.236 | 130 | 193 | 204 | 130 | 2053 | 4685 |  | ARTD | GENE | 02:24 | 02:35 | 02:37 | 183 | 150 |  | EXT | Наплавка. |  | (c)
51094.234 | 0 | -0.018 | -11.44 | -11.458 | 1938 | -2224 | -1030 | 0 |  | 4688 | Нарушение формы кольцевого шва | GWAN |  | 03:30 | 04:18 | 07:31 | 0 | 2985 |  | EXT | Нарушение формы кольцевого шва |  | (c)
51095.756 | 1.522 | 1.499 | -9.918 | -9.941 | -1607 | -1530 | -1547 | 624 | 1499 | 4688 |  | CORR | CIGR | 05:58 | 06:10 | 06:08 | 23 | 120 | 10 | EXT |  | 0.89 | (c)
51104.73 | 10.496 | 10.346 | -0.944 | -1.094 | -1157 | -1142 | -1134 | 1074 | 840 | 4688 |  | CORR | AXGR | 07:11 | 07:13 | 07:14 | 254 | 44 | 10 | EXT |  | 0.91 | (c)
51157.07 | 6.976 | 6.952 | -4.109 | -4.133 | 1640 | 1741 | 1712 | 446 | 4100 | 4693 |  | CORR | CIGR | 05:44 | 06:01 | 05:56 | 33 | 144 | 12 | EXT |  | 0.89 | (c)
51157.461 | 7.367 | 7.351 | -3.718 | -3.734 | 1814 | 1920 | 1887 | 270 | 3701 | 4693 |  | CORR | CIGR | 06:12 | 06:29 | 06:24 | 33 | 146 | 12 | EXT |  | 0.89 | (c)
51182.536 | 9.862 | 9.819 | -1.158 | -1.201 | 1927 | 2024 | 2038 | 81 | 1145 | 4695 |  | CORR | GENE | 05:12 | 05:28 | 05:30 | 56 | 223 | 14 | EXT |  | 0.89 | (c)
51199.138 | 4.284 | 4.216 | -6.501 | -6.569 | -1422 | -1386 | -1388 | 809 | 4216 | 4697 |  | ARTD | GENE | 09:03 | 09:09 | 09:08 | 214 | 67 |  | EXT | Наплавка. |  | (c)
51238.11 | 10.546 | 10.511 | -0.929 | -0.964 | -2101 | -1924 | -1945 | 129 | 929 | 4700 |  | CORR | CIGR | 06:28 | 06:57 | 06:53 | 35 | 312 | 12 | EXT | Аномалия находится на отводе. | 0.89 | (c)
51238.451 | 10.887 | 10.84 | -0.588 | -0.635 | 1778 | 2029 | 1989 | 30 | 569 | 4700 |  | CORR | GENE | 04:54 | 05:35 | 05:28 | 66 | 423 | 15 | EXT | Аномалия находится на отводе. | 0.89 | (c)
51244.617 | 5.578 | 5.551 | -5.317 | -5.344 | -1775 | -1674 | -1638 | 456 | 5246 | 4701 |  | CORR | GENE | 04:46 | 05:03 | 05:08 | 98 | 273 | 10 | EXT |  | 0.89 | (c)
51261.244 | 0 | -0.026 | -11.51 | -11.536 | -285 | 1287 | 772 | 0 |  | 4703 | Нарушение формы кольцевого шва | GWAN |  | 08:28 | 00:42 | 11:19 | 0 | 2114 |  | EXT | Нарушение формы кольцевого шва |  | (c)
51261.244 | 0 | -0.005 | -11.51 | -11.515 | -2191 | -2120 | -2032 | 40 |  | 4703 | Нарушение формы кольцевого шва | GWAN |  | 03:21 | 03:32 | 03:46 | 0 | 318 |  | EXT | Нарушение формы кольцевого шва |  | (c)
51272.268 | 11.024 | 11.011 | -0.486 | -0.499 | -1521 | -1464 | -1480 | 710 | 478 | 4703 |  | CORR | CIGR | 05:09 | 05:18 | 05:15 | 21 | 81 | 10 | EXT |  | 0.89 | (c)
51278.228 | 5.474 | 5.452 | -4.926 | -4.948 | 1143 | 1220 | 1204 | 966 | 4908 | 4704 |  | CORR | CIGR | 05:59 | 06:11 | 06:09 | 40 | 122 | 10 | EXT |  | 0.89 | (c)
51279.657 | 6.903 | 6.853 | -3.497 | -3.547 | 974 | 1413 | 1284 | 637 | 3430 | 4704 |  | CORR | GENE | 05:32 | 06:42 | 06:22 | 117 | 620 | 13 | EXT |  | 0.9 | (c)
51294.614 | 0 | -0.024 | -10.72 | -10.744 | 451 | 748 | -1872 | 0 |  | 4706 | Нарушение формы кольцевого шва | GWAN |  | 01:54 | 02:42 | 07:39 | 0 | 4276 |  | EXT | Нарушение формы кольцевого шва |  | (c)
51314.119 | 8.785 | 8.758 | -2.57 | -2.597 | 399 | 476 | 459 | 399 | 2558 | 4707 |  | CORR | CIGR | 10:06 | 10:18 | 10:15 | 39 | 119 | 15 | EXT | Аномалия находится на отводе. | 0.89 | (c)
51328.169 | 0 | -0.032 | -11.505 | -11.537 | -565 | 190 | -99 | 367 |  | 4709 | Нарушение формы кольцевого шва | GWAN |  | 11:55 | 01:57 | 13:10 | 0 | 932 |  | EXT | Нарушение формы кольцевого шва |  | (c)
51328.169 | 0 | -0.025 | -11.505 | -11.53 | 1245 | 2075 | -2058 | 0 |  | 4709 | Нарушение формы кольцевого шва | GWAN |  | 04:47 | 07:01 | 07:54 | 0 | 2316 |  | EXT | Нарушение формы кольцевого шва |  | (c)
51339.674 | 0 | -0.03 | -11.165 | -11.195 | 309 | 996 | 903 | 309 |  | 4710 | Нарушение формы кольцевого шва | GWAN |  | 01:43 | 03:34 | 03:19 | 0 | 1187 |  | EXT | Нарушение формы кольцевого шва |  | (c)
51339.674 | 0 | -0.031 | -11.165 | -11.196 | -1936 | -1815 | -1646 | 294 |  | 4710 | Нарушение формы кольцевого шва | GWAN |  | 07:40 | 07:60 | 08:27 | 0 | 580 |  | EXT | Нарушение формы кольцевого шва |  | (c)
51396.324 | 0 | -0.027 | -11.245 | -11.272 | 1287 | -2054 | -1303 | 0 |  | 4715 | Нарушение формы кольцевого шва | GWAN |  | 00:28 | 03:29 | 05:30 | 0 | 3742 |  | EXT | Нарушение формы кольцевого шва |  | (c)
51407.569 | 0 | -0.017 | -11.52 | -11.537 | 79 | 510 | 1574 | 0 |  | 4716 | Нарушение формы кольцевого шва | GWAN |  | 02:18 | 03:28 | 06:19 | 0 | 2989 |  | EXT | Нарушение формы кольцевого шва |  | (c)
51441.609 | 0 | 0 | -11.345 | -11.345 | 1448 | 1654 | 1745 | 189 | 0 | 4719 | Смещение кромок | GWAN |  | 05:43 | 06:16 | 06:30 | 0 | 594 | 27 | EXT | Смещение кромок Наружу Величина смещения - 4.3 мм. |  | (c)
51498.134 | 0.485 | 0.452 | -10.93 | -10.963 | -1365 | -1226 | -1252 | 865 | 452 | 4724 |  | CORR | GENE | 09:03 | 09:25 | 09:21 | 63 | 227 | 12 | EXT |  | 0.89 | (c)
51505.243 | 7.594 | 7.357 | -3.821 | -4.058 | -2179 | -2155 | -2154 | 52 | 3547 | 4724 |  | CORR | GENE | 06:51 | 06:55 | 06:56 | 511 | 51 | 15 | EXT |  | 0.97 | (c)
51506.492 | 8.843 | 8.4 | -2.572 | -3.015 | -2185 | -2155 | -2139 | 45 | 2283 | 4724 |  | CORR | GENE | 06:50 | 06:55 | 06:58 | 732 | 93 | 10 | EXT |  | 0.95 | (c)
51507.629 | 9.98 | 9.146 | -1.435 | -2.269 | -2187 | -2118 | -2132 | 43 | 1073 | 4724 |  | CORR | GENE | 06:50 | 07:01 | 06:59 | 1196 | 111 | 14 | EXT |  | 1 | (c)
51514.239 | 5.175 | 4.918 | -6.095 | -6.352 | -1294 | -1286 | -1274 | 936 | 4918 | 4725 |  | CORR | AXGR | 05:35 | 05:36 | 05:38 | 283 | 40 | 11 | EXT |  | 0.92 | (c)
51517.094 | 8.03 | 8.012 | -3.24 | -3.258 | -864 | -780 | -805 | 745 | 3232 | 4725 |  | CORR | CIGR | 06:44 | 06:57 | 06:54 | 26 | 119 | 13 | EXT |  | 0.89 | (c)
51517.547 | 8.483 | 8.466 | -2.787 | -2.804 | -1742 | -1464 | -1568 | 488 | 2758 | 4725 |  | CORR | CIGR | 04:22 | 05:07 | 04:50 | 46 | 349 | 10 | EXT |  | 0.89 | (c)
51518.252 | 9.188 | 9.115 | -2.082 | -2.155 | -822 | -651 | -633 | 443 | 2055 | 4725 |  | CORR | GENE | 06:51 | 07:18 | 07:21 | 100 | 379 | 10 | EXT |  | 0.89 | (c)
51518.678 | 9.614 | 9.433 | -1.656 | -1.837 | -1482 | -1449 | -1440 | 748 | 1560 | 4725 |  | CORR | GENE | 05:04 | 05:10 | 05:11 | 277 | 84 | 11 | EXT |  | 0.92 | (c)
51519.219 | 10.155 | 10.137 | -1.115 | -1.133 | -958 | -884 | -858 | 757 | 1090 | 4725 |  | CORR | CIGR | 06:29 | 06:41 | 06:45 | 43 | 201 | 11 | EXT |  | 0.89 | (c)
51520.294 | 11.23 | 10.442 | -0.04 | -0.828 | -896 | -894 | -820 | 745 | 37 | 4725 |  | CORR | GENE | 06:39 | 06:39 | 06:51 | 791 | 151 | 11 | EXT |  | 0.96 | (c)
51520.318 | 11.254 | 11.14 | -0.016 | -0.13 | -1510 | -1331 | -1281 | 720 | 12 | 4725 |  | CORR | GENE | 04:60 | 05:29 | 05:37 | 118 | 458 | 11 | EXT |  | 0.89 | (c)
51531.719 | 0 | -0.028 | -11.29 | -11.318 | -44 | 1002 | 518 | 0 |  | 4727 | Нарушение формы кольцевого шва | GWAN |  | 00:20 | 03:08 | 01:50 | 0 | 1125 |  | EXT | Нарушение формы кольцевого шва |  | (c)
51531.719 | 0 | -0.01 | -11.29 | -11.3 | 1347 | 1575 | 1946 | 0 |  | 4727 | Нарушение формы кольцевого шва | GWAN |  | 04:04 | 04:41 | 05:41 | 0 | 1199 |  | EXT | Нарушение формы кольцевого шва |  | (c)
51532.366 | 0.647 | 0.4 | -10.643 | -10.89 | -1949 | -1854 | -1870 | 281 | 400 | 4727 |  | CORR | GENE | 07:12 | 07:27 | 07:25 | 1356 | 159 | 12 | EXT |  | 0.98 | (c)
51534.592 | 2.873 | 2.851 | -8.417 | -8.439 | -2149 | -2008 | -2053 | 81 | 2851 | 4727 |  | CORR | CIGR | 06:40 | 07:03 | 06:55 | 40 | 192 | 13 | EXT |  | 0.89 | (c)
51535.854 | 4.135 | 3.502 | -7.155 | -7.788 | 2117 | 2209 | 2172 | 4 | 3502 | 4727 |  | CORR | GENE | 06:08 | 06:23 | 06:17 | 1519 | 110 | 10 | EXT |  | 0.97 | (c)
51536.731 | 5.012 | 4.979 | -6.278 | -6.311 | -2197 | -2132 | -2128 | 33 | 4979 | 4727 |  | CORR | CIGR | 06:32 | 06:43 | 06:43 | 45 | 139 | 10 | EXT |  | 0.89 | (c)
51536.799 | 5.08 | 5.052 | -6.21 | -6.238 | -1922 | -1747 | -1807 | 308 | 5052 | 4727 |  | CORR | CIGR | 07:16 | 07:45 | 07:35 | 44 | 230 | 10 | EXT |  | 0.89 | (c)
51537.288 | 5.569 | 5.541 | -5.721 | -5.749 | -2100 | -2005 | -2024 | 130 | 5541 | 4727 |  | CORR | GENE | 06:48 | 07:03 | 06:60 | 67 | 152 | 11 | EXT |  | 0.89 | (c)
51540.828 | 9.109 | 9.089 | -2.181 | -2.201 | 1298 | 1546 | 1531 | 467 | 2099 | 4727 |  | CORR | GENE | 03:56 | 04:36 | 04:34 | 102 | 466 | 10 | EXT |  | 0.89 | (c)
51541.613 | 9.894 | 9.883 | -1.396 | -1.407 | 1632 | 1872 | 1791 | 280 | 1370 | 4727 |  | CORR | CIGR | 04:50 | 05:29 | 05:16 | 37 | 319 | 14 | EXT |  | 0.89 | (c)
51542.527 | 10.808 | 10.741 | -0.482 | -0.549 | 1034 | 1989 | 1556 | 154 | 334 | 4727 |  | CORR | GENE | 03:14 | 05:48 | 04:38 | 215 | 1043 | 10 | EXT |  | 0.91 | (c)
51542.863 | 11.144 | 11.094 | -0.146 | -0.196 | 1518 | 2174 | 1924 | 0 | 66 | 4727 |  | CORR | GENE | 04:32 | 06:18 | 05:37 | 130 | 812 | 12 | EXT |  | 0.9 | (c)
51543.009 | 0 | -0.036 | -11.445 | -11.481 | -145 | 2006 | 1943 | 0 |  | 4728 | Нарушение формы кольцевого шва | GWAN |  | 11:13 | 04:60 | 16:50 | 0 | 4175 |  | EXT | Нарушение формы кольцевого шва |  | (c)
51584.962 | 7.703 | 7.674 | -2.417 | -2.446 | 1472 | 1661 | 1587 | 528 | 2413 | 4731 |  | CORR | CIGR | 05:56 | 06:27 | 06:15 | 33 | 231 | 10 | EXT | Аномалия находится на упругопластическом изгибе: R=386 D, максимальное растяжение на 11.6 час. | 0.89 | (c)
51590.338 | 2.959 | 2.919 | -8.111 | -8.151 | 1289 | 1478 | 1438 | 643 | 2919 | 4732 |  | CORR | CIGR | 05:17 | 05:47 | 05:41 | 47 | 299 | 12 | EXT | Аномалия находится на упругопластическом изгибе: R=387 D, максимальное растяжение на 0.1 час. | 0.89 | (c)
51590.515 | 3.136 | 2.822 | -7.934 | -8.248 | 2168 | 2190 | 2198 | 3 | 2822 | 4732 |  | CORR | GENE | 07:39 | 07:42 | 07:44 | 520 | 60 | 11 | EXT | Аномалия находится на упругопластическом изгибе: R=387 D, максимальное растяжение на 0.1 час. | 0.95 | (c)
51622.987 | 2.213 | 2.19 | -9.157 | -9.18 | -1942 | -1745 | -1830 | 289 | 2190 | 4735 |  | CORR | CIGR | 05:58 | 06:30 | 06:16 | 35 | 223 | 10 | EXT | Аномалия находится на упругопластическом изгибе: R=379 D, максимальное растяжение на 6.1 час. | 0.94 | (c)
51623.875 | 3.101 | 3.068 | -8.269 | -8.302 | -2181 | -2143 | -2133 | 50 | 3068 | 4735 |  | CORR | CIGR | 05:19 | 05:25 | 05:27 | 35 | 96 | 11 | EXT | Аномалия находится на упругопластическом изгибе: R=383 D, максимальное растяжение на 6.1 час. | 0.91 | (c)
51653.747 | 10.633 | 10.529 | -0.067 | -0.171 | 993 | 1013 | 1008 | 993 | 34 | 4737 |  | CORR | AXGR | 05:38 | 05:42 | 05:41 | 137 | 30 | 14 | EXT |  | 0.9 | (c)
51656.866 | 3.052 | 3.033 | -8.418 | -8.437 | 1758 | 1827 | 1849 | 291 | 3033 | 4738 |  | CORR | CIGR | 06:44 | 06:55 | 06:59 | 39 | 182 | 10 | EXT |  | 0.89 | (c)
51657.37 | 3.556 | 3.538 | -7.914 | -7.932 | 2019 | 2105 | 2123 | 3 | 3538 | 4738 |  | CORR | GENE | 07:26 | 07:40 | 07:43 | 51 | 209 | 10 | EXT |  | 0.89 | (c)
51673.389 | 8.105 | 8.073 | -3.37 | -3.402 | 1627 | 1918 | 1857 | 144 | 3346 | 4739 |  | CORR | GENE | 06:01 | 06:48 | 06:38 | 56 | 459 | 10 | EXT |  | 0.89 | (c)
51674.064 | 8.78 | 8.765 | -2.695 | -2.71 | 1576 | 1693 | 1662 | 482 | 2679 | 4739 |  | CORR | CIGR | 05:53 | 06:12 | 06:07 | 31 | 172 | 11 | EXT |  | 0.89 | (c)
51676.677 | 11.393 | 10.988 | -0.082 | -0.487 | -2161 | -2101 | -2126 | 69 | 43 | 4739 |  | CORR | GENE | 07:50 | 07:59 | 07:55 | 444 | 71 | 10 | EXT |  | 0.93 | (c)
51676.707 | 11.423 | 11.275 | -0.052 | -0.2 | 1722 | 1887 | 1967 | 18 | 42 | 4739 |  | CORR | GENE | 06:16 | 06:43 | 06:56 | 158 | 491 | 10 | EXT |  | 0.9 | (c)
51676.971 | 0.212 | 0.045 | -11.263 | -11.43 | -1552 | -1504 | -1476 | 678 | 45 | 4740 |  | CORR | GENE | 07:53 | 08:00 | 08:05 | 1094 | 152 | 11 | EXT |  | 0.97 | (c)
51677.308 | 0.549 | 0.536 | -10.926 | -10.939 | -1749 | -1662 | -1640 | 481 | 536 | 4740 |  | CORR | GENE | 07:21 | 07:35 | 07:38 | 54 | 218 | 12 | EXT |  | 0.89 | (c)
51679.693 | 2.934 | 2.921 | -8.541 | -8.554 | 2024 | 2103 | 2104 | 46 | 2921 | 4740 |  | CORR | CIGR | 05:30 | 05:43 | 05:43 | 43 | 161 | 15 | EXT |  | 0.89 | (c)
51679.78 | 3.021 | 3.016 | -8.454 | -8.459 | -1862 | -1789 | -1807 | 368 | 3016 | 4740 |  | CORR | CIGR | 07:03 | 07:14 | 07:11 | 25 | 111 | 10 | EXT |  | 0.89 | (c)
51685.378 | 8.619 | 8.61 | -2.856 | -2.865 | 2042 | 2116 | 2115 | 43 | 2833 | 4740 |  | CORR | CIGR | 05:33 | 05:45 | 05:44 | 32 | 146 | 14 | EXT |  | 0.89 | (c)
51705.638 | 5.979 | 5.94 | -5.291 | -5.33 | 1322 | 1391 | 1421 | 1322 | 5287 | 4742 |  | CORR | CIGR | 07:56 | 08:07 | 08:12 | 43 | 197 | 10 | EXT |  | 0.89 | (c)
51802.729 | 1.38 | 1.352 | -10.215 | -10.243 | 1646 | 1687 | 1736 | 1646 | 1352 | 4751 |  | CORR | CIGR | 06:38 | 06:45 | 06:53 | 30 | 180 | 12 | EXT |  | 0.89 | (c)
51806.138 | 4.789 | 4.783 | -6.806 | -6.812 | 1860 | 1897 | 1911 | 1860 | 4783 | 4751 |  | CORR | CIGR | 07:13 | 07:19 | 07:21 | 22 | 101 | 10 | EXT |  | 0.89 | (c)
51812.764 | 11.415 | 11.405 | -0.18 | -0.19 | 1227 | 1397 | 1410 | 1227 | 151 | 4751 |  | CORR | CIGR | 05:30 | 05:58 | 05:60 | 39 | 365 | 14 | EXT |  | 0.89 | (c)
51841.018 | 5.259 | 4.939 | -6.231 | -6.551 | -746 | -710 | -719 | 693 | 4939 | 4754 |  | CORR | GENE | 05:28 | 05:34 | 05:32 | 386 | 53 | 10 | EXT |  | 0.93 | (c)
51841.817 | 6.058 | 6.049 | -5.432 | -5.441 | -822 | -774 | -779 | 737 | 5421 | 4754 |  | CORR | CIGR | 05:16 | 05:23 | 05:23 | 20 | 85 | 10 | EXT |  | 0.89 | (c)
51872.144 | 1.81 | 1.778 | -9.41 | -9.442 | 1500 | 1692 | 1629 | 1500 | 1778 | 4757 |  | CORR | GENE | 02:28 | 02:60 | 02:49 | 51 | 257 | 10 | EXT |  | 0.89 | (c)
51881.554 | 0 | -0.026 | -11.59 | -11.616 | 122 | 324 | 275 | 122 |  | 4758 | Нарушение формы кольцевого шва | GWAN |  | 11:48 | 00:20 | 12:12 | 0 | 306 |  | EXT | Нарушение формы кольцевого шва |  | (c)
51881.554 | 0 | -0.026 | -11.59 | -11.616 | 929 | -1644 | 1985 | 929 |  | 4758 | Нарушение формы кольцевого шва | GWAN |  | 01:58 | 07:03 | 04:48 | 0 | 2110 |  | EXT | Нарушение формы кольцевого шва |  | (c)
51890.104 | 8.55 | 8.374 | -3.04 | -3.216 | -2130 | -1933 | -2004 | 1878 | 2999 | 4758 |  | CORR | GENE | 05:44 | 06:16 | 06:04 | 217 | 252 | 11 | EXT |  | 0.91 | (c)
51890.355 | 8.801 | 8.656 | -2.789 | -2.934 | -1943 | -1894 | -1897 | 1851 | 2127 | 4758 |  | CORR | GENE | 06:14 | 06:22 | 06:22 | 807 | 92 | 12 | EXT |  | 0.97 | (c)
51891.319 | 9.765 | 9.755 | -1.825 | -1.835 | -2061 | -1967 | -1936 | 1812 | 1796 | 4758 |  | CORR | CIGR | 05:55 | 06:10 | 06:15 | 39 | 250 | 14 | EXT |  | 0.89 | (c)
51893.144 | 0 | -0.021 | -11.48 | -11.501 | -130 | -2044 | 1772 | 0 |  | 4759 | Нарушение формы кольцевого шва | GWAN |  | 06:35 | 01:26 | 11:42 | 0 | 3805 |  | EXT | Нарушение формы кольцевого шва |  | (c)
51897.376 | 4.232 | 4.226 | -7.248 | -7.254 | -498 | -429 | -445 | 392 | 4226 | 4759 |  | CORR | CIGR | 05:36 | 05:47 | 05:44 | 25 | 106 | 10 | EXT |  | 0.89 | (c)
51897.721 | 4.577 | 4.531 | -6.903 | -6.949 | -419 | -357 | -339 | 260 | 4531 | 4759 |  | CORR | GENE | 05:49 | 05:59 | 06:01 | 62 | 159 | 14 | EXT |  | 0.89 | (c)
51901.068 | 7.924 | 7.912 | -3.556 | -3.568 | -531 | -435 | -470 | 409 | 3517 | 4759 |  | CORR | GENE | 05:31 | 05:46 | 05:40 | 51 | 122 | 10 | EXT |  | 0.89 | (c)
51901.431 | 8.287 | 8.236 | -3.193 | -3.244 | -424 | -397 | -317 | 211 | 3158 | 4759 |  | CORR | GENE | 05:48 | 05:52 | 06:05 | 86 | 213 | 10 | EXT |  | 0.89 | (c)
51901.799 | 8.655 | 8.616 | -2.825 | -2.864 | -569 | -543 | -549 | 528 | 2772 | 4759 |  | CORR | AXGR | 05:24 | 05:29 | 05:28 | 92 | 41 | 10 | EXT |  | 0.89 | (c)
51901.926 | 8.782 | 8.768 | -2.698 | -2.712 | -661 | -540 | -581 | 501 | 2639 | 4759 |  | CORR | GENE | 05:10 | 05:29 | 05:22 | 73 | 160 | 13 | EXT |  | 0.89 | (c)
51903.54 | 10.396 | 10.152 | -1.084 | -1.328 | 78 | 141 | 140 | 78 | 933 | 4759 |  | CORR | GENE | 07:09 | 07:19 | 07:19 | 395 | 124 | 10 | EXT |  | 0.93 | (c)
51905.242 | 0.618 | 0.603 | -10.907 | -10.922 | -1418 | -1379 | -1366 | 1314 | 603 | 4760 |  | CORR | CIGR | 05:59 | 06:05 | 06:07 | 26 | 104 | 12 | EXT |  | 0.89 | (c)
51905.532 | 0.908 | 0.9 | -10.617 | -10.625 | -1673 | -1626 | -1620 | 1568 | 900 | 4760 |  | CORR | CIGR | 05:17 | 05:25 | 05:26 | 30 | 105 | 10 | EXT |  | 0.89 | (c)
51906.227 | 1.603 | 1.593 | -9.922 | -9.932 | -1589 | -1542 | -1535 | 1482 | 1593 | 4760 |  | CORR | CIGR | 05:31 | 05:39 | 05:40 | 31 | 107 | 10 | EXT |  | 0.89 | (c)
51906.34 | 1.716 | 1.654 | -9.809 | -9.871 | -1229 | -1182 | -1166 | 1104 | 1654 | 4760 |  | CORR | GENE | 06:29 | 06:37 | 06:39 | 62 | 125 | 10 | EXT |  | 0.89 | (c)
51907.683 | 3.059 | 3.052 | -8.466 | -8.473 | -1584 | -1542 | -1549 | 1514 | 3052 | 4760 |  | CORR | CIGR | 05:32 | 05:39 | 05:37 | 20 | 70 | 13 | EXT |  | 0.89 | (c)
51907.832 | 3.208 | 3.19 | -8.317 | -8.335 | -1208 | -1104 | -1135 | 1063 | 3190 | 4760 |  | CORR | CIGR | 06:33 | 06:49 | 06:44 | 28 | 145 | 11 | EXT |  | 0.89 | (c)
51907.933 | 3.309 | 3.278 | -8.216 | -8.247 | -1346 | -1305 | -1259 | 1172 | 3278 | 4760 |  | CORR | CIGR | 06:10 | 06:17 | 06:24 | 41 | 174 | 13 | EXT |  | 0.89 | (c)
51907.969 | 3.345 | 3.339 | -8.18 | -8.186 | -1322 | -1200 | -1261 | 1200 | 3339 | 4760 |  | CORR | CIGR | 06:14 | 06:34 | 06:24 | 25 | 122 | 12 | EXT |  | 0.89 | (c)
51908.248 | 3.624 | 3.62 | -7.901 | -7.905 | -1688 | -1636 | -1662 | 1636 | 3620 | 4760 |  | CORR | CIGR | 05:15 | 05:23 | 05:19 | 21 | 52 | 14 | EXT |  | 0.89 | (c)
51908.716 | 4.092 | 4.081 | -7.433 | -7.444 | -1636 | -1591 | -1605 | 1575 | 4081 | 4760 |  | CORR | CIGR | 05:23 | 05:31 | 05:28 | 25 | 61 | 12 | EXT |  | 0.89 | (c)
51909.544 | 4.92 | 4.839 | -6.605 | -6.686 | -1686 | -1652 | -1655 | 1625 | 4839 | 4760 |  | CORR | GENE | 05:15 | 05:21 | 05:20 | 185 | 61 | 13 | EXT |  | 0.91 | (c)
51910.012 | 5.388 | 5.38 | -6.137 | -6.145 | -1749 | -1719 | -1692 | 1636 | 5380 | 4760 |  | CORR | CIGR | 05:05 | 05:10 | 05:14 | 25 | 113 | 11 | EXT |  | 0.89 | (c)
51910.712 | 6.088 | 6.069 | -5.437 | -5.456 | -1462 | -1361 | -1335 | 1209 | 5390 | 4760 |  | CORR | GENE | 05:52 | 06:08 | 06:12 | 66 | 253 | 11 | EXT |  | 0.89 | (c)
51911.182 | 6.558 | 6.24 | -4.967 | -5.285 | -1137 | -1047 | -1039 | 942 | 4146 | 4760 |  | CORR | GENE | 06:44 | 06:58 | 06:60 | 1139 | 195 | 10 | EXT |  | 0.96 | (c)
51933.928 | 6.689 | 6.659 | -4.601 | -4.631 | -1035 | -965 | -968 | 902 | 4597 | 4762 |  | CORR | CIGR | 05:01 | 05:12 | 05:11 | 34 | 133 | 13 | EXT |  | 0.89 | (c)
52021.561 | 0 | -0.043 | -9.443 | -9.486 | -66 | 423 | 268 | 0 |  | 4770а | Нарушение формы кольцевого шва | GWAN |  | 09:09 | 10:28 | 10:03 | 0 | 670 |  | EXT | Нарушение формы кольцевого шва Аномалия находится на упругопластическом изгибе: R=731 D, максимальное растяжение на 0.3 час. |  | (c)
52022.641 | 1.08 | 1.064 | -8.363 | -8.379 | 846 | 938 | 922 | 846 | 1064 | 4770а |  | CORR | CIGR | 11:36 | 11:51 | 11:49 | 34 | 153 | 12 | EXT | Аномалия находится на упругопластическом изгибе: R=817 D, максимальное растяжение на 0.2 час. | 0.89 | (c)
52098.899 | 0 | -0.048 | -10.885 | -10.933 | -1312 | -23 | -6 | 0 |  | 4777 | Нарушение формы кольцевого шва | GWAN |  | 05:08 | 08:36 | 08:39 | 0 | 2611 |  | EXT | Нарушение формы кольцевого шва |  | (c)
52125.312 | 4.178 | 4.178 | -7.507 | -7.507 | 1046 | 1145 | 1121 | 1046 | 4178 | 4779 |  | CORR | CIGR | 00:22 | 00:38 | 00:34 | 35 | 150 | 10 | EXT |  | 0.89 | (c)
52211.319 | 0 | -0.027 | -11.31 | -11.337 | -1849 | 81 | -107 | 0 |  | 4787 | Нарушение формы кольцевого шва | GWAN |  | 04:22 | 09:34 | 09:04 | 0 | 3485 |  | EXT | Нарушение формы кольцевого шва |  | (c)
52267.944 | 0 | -0.037 | -10.735 | -10.772 | -739 | 2218 | 1090 | 0 |  | 4792 | Нарушение формы кольцевого шва | GWAN |  | 06:31 | 02:29 | 11:27 | 0 | 3658 |  | EXT | Нарушение формы кольцевого шва |  | (c)
52278.679 | 0 | -0.031 | -10.755 | -10.786 | 185 | 420 | 883 | 185 |  | 4793 | Нарушение формы кольцевого шва | GWAN |  | 11:28 | 00:05 | 13:20 | 0 | 1395 |  | EXT | Нарушение формы кольцевого шва |  | (c)
52278.679 | 0 | -0.037 | -10.755 | -10.792 | -1501 | -837 | -761 | 22 |  | 4793 | Нарушение формы кольцевого шва | GWAN |  | 06:55 | 08:43 | 08:55 | 0 | 1480 |  | EXT | Нарушение формы кольцевого шва |  | (c)
52287.313 | 8.634 | 8.6 | -2.121 | -2.155 | -1865 | -1792 | -1761 | 1656 | 2114 | 4793 |  | CORR | CIGR | 05:57 | 06:09 | 06:14 | 41 | 209 | 11 | EXT |  | 0.89 | (c)
52309.757 | 8.683 | 8.639 | -2.592 | -2.636 | 1375 | 1607 | 1625 | 1375 | 2572 | 4795 |  | CORR | GENE | 03:59 | 04:36 | 04:39 | 64 | 500 | 11 | EXT |  | 0.89 | (c)
52312.435 | 0.086 | 0.043 | -10.639 | -10.682 | -1084 | -745 | -813 | 542 | 43 | 4796 |  | CORR | GENE | 01:59 | 02:54 | 02:43 | 78 | 542 | 12 | EXT |  | 0.89 | (c)
52320.685 | 8.336 | 8.304 | -2.389 | -2.421 | -1349 | -1030 | -1053 | 757 | 2266 | 4796 |  | CORR | GENE | 01:16 | 02:08 | 02:04 | 155 | 592 | 10 | EXT |  | 0.9 | (c)
52326.848 | 3.774 | 3.723 | -7.561 | -7.612 | -254 | 156 | 97 | 0 | 3723 | 4797 |  | CORR | GENE | 08:40 | 09:46 | 09:37 | 72 | 703 | 11 | EXT | Аномалия находится на отводе. | 0.89 | (c)
52333.856 | 10.782 | 10.667 | -0.553 | -0.668 | -303 | -138 | -149 | 0 | 386 | 4797 |  | GOUG | GENE | 08:32 | 08:59 | 08:57 | 282 | 309 | 7 | EXT | Аномалия находится на отводе. Задир. |  | (c)
52333.863 | 10.789 | 10.153 | -0.546 | -1.182 | 68 | 218 | 266 | 68 | 118 | 4797 |  | GOUG | GENE | 09:32 | 09:56 | 10:04 | 1064 | 396 | 7 | EXT | Аномалия находится на отводе. Задир. |  | (c)
52336.455 | 2.046 | 2.023 | -8.579 | -8.602 | -397 | -361 | -325 | 253 | 2023 | 4798 |  | CORR | CIGR | 01:54 | 01:59 | 02:05 | 40 | 144 | 14 | EXT | Аномалия находится на упругопластическом изгибе: R=866 D, максимальное растяжение на 10.4 час. | 0.89 | (c)
52337.565 | 3.156 | 0.586 | -7.469 | -10.039 | 2063 | -2219 | -2050 | 1701 | 586 | 4798 |  | GOUG | GENE | 08:31 | 08:59 | 09:27 | 5093 | 697 | 7 | EXT | Зона задиров. Аномалия находится на упругопластическом изгибе: R=487 D, максимальное растяжение на 11.3 час. |  | (c)
52341.868 | 7.459 | 7.433 | -3.166 | -3.192 | 1992 | 2070 | 2085 | 1992 | 3150 | 4798 |  | CORR | CIGR | 08:19 | 08:32 | 08:34 | 42 | 186 | 11 | EXT | Аномалия находится на упругопластическом изгибе: R=394 D, максимальное растяжение на 11.6 час. | 0.89 | (c)
52343.803 | 9.394 | 8.835 | -1.231 | -1.79 | 2052 | -2218 | -2130 | 1850 | 275 | 4798 |  | GOUG | GENE | 08:29 | 08:60 | 09:14 | 1515 | 559 | 7 | EXT | Зона задиров. Аномалия находится на упругопластическом изгибе: R=420 D, максимальное растяжение на 11.8 час. |  | (c)
52346.312 | 1.278 | 0.188 | -9.717 | -10.807 | -1015 | -618 | -714 | 412 | 188 | 4799 |  | GOUG | GENE | 08:29 | 09:33 | 09:18 | 2581 | 603 | 5 | EXT | Зона задиров. Аномалия находится на упругопластическом изгибе: R=478 D, максимальное растяжение на 11.9 час. |  | (c)
52350.464 | 5.43 | 4.61 | -5.565 | -6.385 | 1159 | 1295 | 1368 | 1159 | 4610 | 4799 |  | GOUG | GENE | 02:20 | 02:42 | 02:54 | 1047 | 419 | 5 | EXT | Зона задиров. Аномалия находится на упругопластическом изгибе: R=619 D, максимальное растяжение на 0.1 час. |  | (c)
52365.901 | 9.872 | 9.785 | -1.443 | -1.53 | 143 | 197 | 390 | 143 | 1428 | 4800 |  | CORR | GENE | 08:27 | 08:36 | 09:07 | 102 | 493 | 10 | EXT |  | 0.89 | (c)
52369.897 | 2.553 | 2.495 | -8.667 | -8.725 | -287 | -211 | -78 | 0 | 2495 | 4801 |  | CORR | GENE | 08:26 | 08:39 | 09:00 | 78 | 417 | 13 | EXT |  | 0.89 | (c)
52377.713 | 10.369 | 10.293 | -0.851 | -0.927 | -1101 | -1050 | -734 | 368 | 825 | 4801 |  | CORR | GENE | 06:15 | 06:23 | 07:14 | 102 | 733 | 10 | EXT |  | 0.89 | (c)
52381.981 | 3.417 | 3.376 | -8.063 | -8.104 | -1702 | -1540 | -1510 | 1318 | 3376 | 4802 |  | CORR | GENE | 06:03 | 06:29 | 06:34 | 94 | 384 | 13 | EXT |  | 0.89 | (c)
52489.815 | 8.181 | 7.837 | -3.159 | -3.503 | -1559 | -1559 | -1293 | 1026 | 2625 | 4811 |  | GOUG | GENE | 08:36 | 08:36 | 09:19 | 878 | 533 | 7 | EXT | Зона задиров. |  | (c)
52498.546 | 5.572 | 0.581 | -6.013 | -11.004 | 1996 | 2075 | -2153 | 1841 | 581 | 4812 |  | GOUG | GENE | 08:33 | 08:46 | 09:23 | 5289 | 624 | 9 | EXT | Зона задиров. |  | (c)
52502.531 | 9.557 | 7.232 | -2.028 | -4.353 | 1900 | 2055 | -2207 | 1853 | 1850 | 4812 |  | GOUG | GENE | 08:17 | 08:42 | 09:15 | 2503 | 709 | 7 | EXT | Зона задиров. |  | (c)
52519.596 | 3.587 | 2.112 | -7.923 | -9.398 | 1408 | 1949 | 1759 | 120 | 2112 | 4814 |  | GOUG | GENE | 01:33 | 02:60 | 02:29 | 2122 | 702 | 5 | EXT | Зона задиров. |  | (c)
52527.519 | 0 | -0.018 | -11.005 | -11.023 | 1080 | 1383 | 1550 | 210 |  | 4815 | Нарушение формы кольцевого шва | GWAN |  | 02:57 | 03:45 | 04:12 | 0 | 940 |  | EXT | Нарушение формы кольцевого шва |  | (c)
52527.519 | 0 | -0.035 | -11.005 | -11.04 | -2140 | -787 | -635 | 91 |  | 4815 | Нарушение формы кольцевого шва | GWAN |  | 06:17 | 09:55 | 10:20 | 0 | 3010 |  | EXT | Нарушение формы кольцевого шва |  | (c)
52555.396 | 5.442 | 5 | -5.893 | -6.335 | 454 | 551 | 639 | 454 | 5000 | 4817 |  | GOUG | GENE | 02:14 | 02:30 | 02:44 | 1302 | 368 | 8 | EXT | Зона задиров. |  | (c)
52561.289 | 0 | -0.046 | -9.925 | -9.971 | -145 | 476 | 1368 | 0 |  | 4818 | Нарушение формы кольцевого шва | GWAN |  | 01:11 | 02:51 | 05:15 | 0 | 3026 |  | EXT | Нарушение формы кольцевого шва |  | (c)
52569.045 | 7.756 | 7.743 | -2.169 | -2.182 | -1872 | -1727 | -1767 | 358 | 2156 | 4818 |  | ARTD | CIGR | 08:32 | 08:55 | 08:49 | 26 | 211 |  | EXT | Эквивалент потери металла 10%. |  | (c)
52581.894 | 0 | -0.032 | -11.47 | -11.502 | -1623 | -4 | 435 | 1623 |  | 4820 | Нарушение формы кольцевого шва | GWAN |  | 10:58 | 03:20 | 16:31 | 0 | 4117 |  | EXT | Нарушение формы кольцевого шва |  | (c)
52616.917 | 0.898 | 0.882 | -10.587 | -10.603 | 1288 | 1326 | 1342 | 835 | 882 | 4823 |  | CORR | CIGR | 05:53 | 05:59 | 06:02 | 28 | 108 | 11 | EXT |  | 0.89 | (c)
52617.574 | 1.555 | 1.541 | -9.93 | -9.944 | 888 | 943 | 948 | 888 | 1541 | 4823 |  | CORR | CIGR | 04:48 | 04:57 | 04:58 | 24 | 121 | 10 | EXT |  | 0.89 | (c)
52632.637 | 5.133 | 5.122 | -4.922 | -4.933 | 1531 | 2076 | 1836 | 90 | 4777 | 4824 |  | CORR | GENE | 05:36 | 07:04 | 06:25 | 156 | 609 | 14 | EXT |  | 0.91 | (c)
52633.492 | 5.988 | 5.958 | -4.067 | -4.097 | 1851 | 1987 | 1970 | 141 | 4053 | 4824 |  | CORR | CIGR | 06:27 | 06:49 | 06:47 | 44 | 238 | 14 | EXT |  | 0.89 | (c)
52633.805 | 6.301 | 6.279 | -3.754 | -3.776 | -2062 | -1966 | -1999 | 169 | 3747 | 4824 |  | CORR | CIGR | 07:56 | 08:11 | 08:06 | 29 | 125 | 11 | EXT |  | 0.89 | (c)
52684.58 | 1.701 | 1.687 | -9.814 | -9.828 | -2160 | -2137 | -2115 | 71 | 1687 | 4829 |  | CORR | CIGR | 05:45 | 05:49 | 05:52 | 21 | 89 | 11 | EXT |  | 0.89 | (c)
52715.564 | 0 | -0.026 | -11.54 | -11.566 | 355 | 566 | 997 | 355 |  | 4832 | Нарушение формы кольцевого шва | GWAN |  | 02:15 | 02:49 | 03:59 | 0 | 1284 |  | EXT | Нарушение формы кольцевого шва |  | (c)
52715.564 | 0 | -0.024 | -11.54 | -11.564 | 1968 | -2212 | -1907 | 0 |  | 4832 | Нарушение формы кольцевого шва | GWAN |  | 06:36 | 07:21 | 08:10 | 0 | 1171 |  | EXT | Нарушение формы кольцевого шва |  | (c)
52746.644 | 0 | -0.031 | -11.49 | -11.521 | 482 | 1437 | 1140 | 432 |  | 4835 | Нарушение формы кольцевого шва | GWAN |  | 00:32 | 03:06 | 02:18 | 0 | 1316 |  | EXT | Нарушение формы кольцевого шва |  | (c)
52746.644 | 0 | -0.026 | -11.49 | -11.516 | -2081 | -636 | -1001 | 0 |  | 4835 | Нарушение формы кольцевого шва | GWAN |  | 05:38 | 09:31 | 08:33 | 0 | 2159 |  | EXT | Нарушение формы кольцевого шва |  | (c)
52755.221 | 8.577 | 8.437 | -2.913 | -3.053 | -1403 | -1351 | -1332 | 827 | 2350 | 4835 |  | CORR | GENE | 07:28 | 07:36 | 07:39 | 703 | 142 | 10 | EXT |  | 0.95 | (c)
52792.164 | 0 | -0.031 | -11.285 | -11.316 | -1643 | -1321 | -1003 | 363 |  | 4839 | Нарушение формы кольцевого шва | GWAN |  | 06:05 | 06:57 | 07:49 | 0 | 1279 |  | EXT | Нарушение формы кольцевого шва |  | (c)
52814.929 | 0 | -0.017 | -11 | -11.017 | 720 | 1882 | 1492 | 0 |  | 4841 | Нарушение формы кольцевого шва | GWAN |  | 02:17 | 05:25 | 04:22 | 0 | 1545 |  | EXT | Нарушение формы кольцевого шва |  | (c)
52848.509 | 0 | -0.019 | -11.525 | -11.544 | 931 | 1505 | 1470 | 222 |  | 4844 | Нарушение формы кольцевого шва | GWAN |  | 01:17 | 02:50 | 02:44 | 0 | 1077 |  | EXT | Нарушение формы кольцевого шва |  | (c)
52848.509 | 0 | -0.02 | -11.525 | -11.545 | -1171 | -806 | -787 | 403 |  | 4844 | Нарушение формы кольцевого шва | GWAN |  | 07:38 | 08:37 | 08:40 | 0 | 768 |  | EXT | Нарушение формы кольцевого шва |  | (c)
52865.302 | 5.268 | 5.265 | -6.202 | -6.205 | -1087 | -1013 | -1020 | 953 | 5265 | 4845 |  | CORR | CIGR | 08:21 | 08:33 | 08:32 | 25 | 134 | 10 | EXT |  | 0.89 | (c)
52890.576 | 7.867 | 7.813 | -3.293 | -3.347 | -1594 | -1568 | -1569 | 636 | 3229 | 4847 |  | ARTD | GENE | 07:06 | 07:10 | 07:10 | 118 | 51 |  | EXT | Эквивалент потери металла 10%. |  | (c)
52927.859 | 0 | -0.018 | -10.59 | -10.608 | 1579 | 1776 | 1757 | 296 |  | 4851 | Нарушение формы кольцевого шва | GWAN |  | 02:48 | 03:19 | 03:16 | 0 | 356 |  | EXT | Нарушение формы кольцевого шва |  | (c)
52927.859 | 0 | -0.023 | -10.59 | -10.613 | -662 | -515 | -516 | 369 |  | 4851 | Нарушение формы кольцевого шва | GWAN |  | 08:46 | 09:10 | 09:10 | 0 | 293 |  | EXT | Нарушение формы кольцевого шва |  | (c)
52930.658 | 2.799 | 2.747 | -7.791 | -7.843 | -2051 | -1888 | -1909 | 180 | 2747 | 4851 |  | CORR | GENE | 05:02 | 05:28 | 05:25 | 73 | 284 | 10 | EXT |  | 0.89 | (c)
52938.515 | 0.066 | 0.036 | -11.439 | -11.469 | -1455 | -1327 | -1309 | 776 | 36 | 4852 |  | CORR | GENE | 08:22 | 08:43 | 08:46 | 49 | 291 | 13 | EXT | Аномалия находится на отводе. | 0.89 | (c)
52939.366 | 0.917 | 0.838 | -10.588 | -10.667 | -1558 | -1285 | -1387 | 672 | 838 | 4852 |  | CORR | GENE | 08:06 | 08:50 | 08:33 | 94 | 342 | 10 | EXT | Аномалия находится на отводе. | 0.89 | (c)
52940.233 | 1.784 | 1.684 | -9.721 | -9.821 | -1744 | -1743 | -1654 | 487 | 1684 | 4852 |  | CORR | GENE | 07:36 | 07:36 | 07:50 | 102 | 180 | 11 | EXT | Аномалия находится на отводе. | 0.89 | (c)
52941.438 | 2.989 | 2.596 | -8.516 | -8.909 | -1718 | -1678 | -1647 | 513 | 2596 | 4852 |  | CORR | GENE | 07:40 | 07:46 | 07:51 | 514 | 141 | 13 | EXT | Аномалия находится на отводе. | 0.96 | (c)
52945.425 | 6.976 | 6.87 | -4.529 | -4.635 | -2113 | -2022 | -2061 | 118 | 4209 | 4852 |  | CORR | GENE | 06:36 | 06:51 | 06:45 | 426 | 104 | 12 | EXT | Аномалия находится на отводе. | 0.94 | (c)
52945.808 | 7.359 | 7.349 | -4.146 | -4.156 | -2175 | -2135 | -2102 | 56 | 4114 | 4852 |  | CORR | CIGR | 06:26 | 06:33 | 06:38 | 42 | 145 | 18 | EXT | Аномалия находится на отводе. | 0.89 | (c)
52945.889 | 7.44 | 7.426 | -4.065 | -4.079 | 2226 | -2185 | -2181 | 0 | 1710 | 4852 |  | CORR | GENE | 06:17 | 06:25 | 06:25 | 2369 | 107 | 11 | EXT | Аномалия находится на отводе. | 0.98 | (c)
52961.491 | 11.537 | 11.363 | -0.118 | -0.292 | -2074 | -2073 | -2004 | 1934 | 59 | 4853 |  | CORR | GENE | 06:34 | 06:35 | 06:46 | 233 | 140 | 10 | EXT | Аномалия находится на отводе. | 0.91 | (c)
53051.904 | 0 | -0.033 | -11.42 | -11.453 | 2100 | -2054 | -2133 | 1904 |  | 4862 | Нарушение формы кольцевого шва | GWAN |  | 01:46 | 02:35 | 02:23 | 0 | 458 |  | EXT | Нарушение формы кольцевого шва |  | (c)
53051.904 | 0 | -0.031 | -11.42 | -11.451 | 1195 | 1313 | 1478 | 1195 |  | 4862 | Нарушение формы кольцевого шва | GWAN |  | 11:20 | 11:39 | 12:05 | 0 | 567 |  | EXT | Нарушение формы кольцевого шва |  | (c)
53244.389 | 0 | -0.013 | -11.35 | -11.363 | 1054 | 1522 | 1326 | 632 |  | 4879 | Нарушение формы кольцевого шва | GWAN |  | 03:35 | 04:51 | 04:19 | 0 | 545 |  | EXT | Нарушение формы кольцевого шва |  | (c)
53244.389 | 0 | -0.019 | -11.35 | -11.369 | -1804 | -1629 | -1659 | 427 |  | 4879 | Нарушение формы кольцевого шва | GWAN |  | 07:54 | 08:23 | 08:18 | 0 | 290 |  | EXT | Нарушение формы кольцевого шва |  | (c)
53255.739 | 0 | -0.026 | -11.21 | -11.236 | -702 | -417 | -445 | 187 |  | 4880 | Нарушение формы кольцевого шва | GWAN |  | 09:54 | 10:41 | 10:36 | 0 | 516 |  | EXT | Нарушение формы кольцевого шва |  | (c)
53289.884 | 0 | -0.01 | -6.28 | -6.29 | 1682 | 1809 | 1844 | 225 |  | 4883 | Нарушение формы кольцевого шва | GWAN |  | 04:33 | 04:54 | 04:60 | 0 | 324 |  | EXT | Нарушение формы кольцевого шва Аномалия находится на упругопластическом изгибе: R=362 D, максимальное растяжение на 5.9 час. |  | (c)
53302.873 | 2.504 | 2.49 | -8.881 | -8.895 | 2037 | 2081 | 2069 | 129 | 2490 | 4885 |  | CORR | CIGR | 07:29 | 07:36 | 07:34 | 22 | 64 | 10 | EXT | Аномалия находится на упругопластическом изгибе: R=465 D, максимальное растяжение на 6.9 час. | 0.89 | (c)
53311.754 | 0 | -0.028 | -11.515 | -11.543 | -996 | 676 | -12 | 0 |  | 4886 | Нарушение формы кольцевого шва | GWAN |  | 08:40 | 01:10 | 11:19 | 0 | 1967 |  | EXT | Нарушение формы кольцевого шва Аномалия находится на упругопластическом изгибе: R=898 D, максимальное растяжение на 6.6 час. |  | (c)
53311.754 | 0 | -0.01 | -11.515 | -11.525 | -2098 | -1745 | -1675 | 132 |  | 4886 | Нарушение формы кольцевого шва | GWAN |  | 05:42 | 06:39 | 06:51 | 0 | 846 |  | EXT | Нарушение формы кольцевого шва Аномалия находится на упругопластическом изгибе: R=898 D, максимальное растяжение на 6.6 час. |  | (c)
53312.24 | 0.486 | 0.437 | -11.029 | -11.078 | -2158 | -2067 | -2093 | 72 | 437 | 4886 |  | CORR | GENE | 05:33 | 05:47 | 05:43 | 688 | 130 | 14 | EXT | Аномалия находится на упругопластическом изгибе: R=915 D, максимальное растяжение на 6.7 час. | 0.98 | (c)
53379.296 | 11.207 | 11.119 | -0.033 | -0.121 | -1802 | -1704 | -1709 | 428 | 5 | 4891 |  | DENT | GENE | 08:41 | 08:57 | 08:56 | 116 | 187 | 0.4 | N/A | Глубина вмятины: 5 мм (0,4%). Линейка: 12 см в (1112 см; 08:57 ч:мин) Аномалия находится вблизи кольцевого сварного шва. |  | (c)
53379.329 | 0 | -0.017 | -11.045 | -11.062 | 1631 | 1787 | 1915 | 32 |  | 4892 | Нарушение формы кольцевого шва | GWAN |  | 02:41 | 03:06 | 03:27 | 0 | 567 |  | EXT | Нарушение формы кольцевого шва |  | (c)
53403.169 | 1.5 | 1.302 | -9.91 | -10.108 | 1492 | 1594 | 1611 | 501 | 1302 | 4894 |  | CORR | GENE | 06:53 | 07:09 | 07:12 | 224 | 238 | 11 | EXT |  | 0.91 | (c)
53486.257 | 5.193 | 5.189 | -6.247 | -6.251 | 2214 | 2230 | 2227 | 0 | 5189 | 4901 |  | CORR | AXGR | 08:53 | 08:56 | 08:55 | 193 | 25 | 13 | EXT |  | 0.91 | (c)
53558.399 | 0 | -0.026 | -11.3 | -11.326 | 1304 | 1652 | 1609 | 317 |  | 4909 | Нарушение формы кольцевого шва | GWAN |  | 02:52 | 03:48 | 03:42 | 0 | 609 |  | EXT | Нарушение формы кольцевого шва |  | (c)
53558.399 | 0 | -0.026 | -11.3 | -11.326 | 2156 | -1728 | -1898 | 0 |  | 4909 | Нарушение формы кольцевого шва | GWAN |  | 05:10 | 06:43 | 06:16 | 0 | 813 |  | EXT | Нарушение формы кольцевого шва |  | (c)
53564.965 | 6.566 | 6.556 | -4.734 | -4.744 | -2128 | -2066 | -2001 | 103 | 4672 | 4909 |  | CORR | GENE | 05:38 | 05:48 | 05:59 | 72 | 253 | 11 | EXT |  | 0.89 | (c)
53566.647 | 8.248 | 8.229 | -3.052 | -3.071 | -1959 | -1752 | -1818 | 272 | 2994 | 4909 |  | CORR | GENE | 06:06 | 06:39 | 06:28 | 77 | 282 | 10 | EXT |  | 0.89 | (c)
53567.246 | 8.847 | 8.084 | -2.453 | -3.216 | -2046 | -2022 | -2008 | 185 | 2398 | 4909 |  | CORR | GENE | 05:52 | 05:55 | 05:58 | 818 | 75 | 10 | EXT |  | 0.95 | (c)
53578.84 | 0 | 0 | -2.333 | -2.333 | -620 | -163 | 227 | 0 | 0 | 4910б | Непровар / утяжина | GWAN |  | 04:45 | 05:59 | 07:01 | 0 | 1694 | 27 | INT | Непровар / утяжина Толщины: 15,7 / 18,7 мм |  | (a)
53581.173 | 0 | 0 | -5.651 | -5.651 | -1089 | -1061 | -996 | 904 | 0 | 4911а | Непровар / утяжина | GWAN |  | 06:19 | 06:23 | 06:34 | 0 | 185 | 10 | INT | Непровар / утяжина Толщины: 18,7 / 15,7 мм |  | (c)
53586.897 | 0.073 | 0.073 | -5.512 | -5.512 | -1446 | -1446 | -1394 | 785 | 73 | 4912 |  | CORR | CIGR | 05:24 | 05:24 | 05:33 | 24 | 103 | 10 | EXT |  | 0.89 | (c)
53586.951 | 0.127 | 0.095 | -5.458 | -5.49 | -964 | -841 | -831 | 699 | 95 | 4912 |  | CORR | GENE | 06:42 | 07:02 | 07:04 | 62 | 265 | 11 | EXT |  | 0.89 | (c)
53587.652 | 0.828 | 0.812 | -4.757 | -4.773 | -1443 | -1387 | -1369 | 788 | 812 | 4912 |  | CORR | CIGR | 05:25 | 05:34 | 05:37 | 34 | 148 | 10 | EXT |  | 0.89 | (c)
53590.345 | 3.521 | 3.5 | -2.064 | -2.085 | -1311 | -1250 | -1268 | 920 | 2064 | 4912 |  | CORR | CIGR | 05:46 | 05:56 | 05:53 | 21 | 85 | 11 | EXT |  | 0.89 | (c)
53592.409 | 0 | -0.01 | -11.385 | -11.395 | 1350 | 1710 | 1658 | 264 |  | 4913 | Нарушение формы кольцевого шва | GWAN |  | 05:36 | 06:34 | 06:26 | 0 | 617 |  | EXT | Нарушение формы кольцевого шва |  | (c)
53592.409 | 0 | -0.017 | -11.385 | -11.402 | -1916 | -1607 | -1675 | 314 |  | 4913 | Нарушение формы кольцевого шва | GWAN |  | 08:49 | 09:39 | 09:28 | 0 | 482 |  | EXT | Нарушение формы кольцевого шва |  | (c)
53665.591 | 5.217 | 5.189 | -5.793 | -5.821 | 1939 | 2066 | 2052 | 65 | 5189 | 4919 |  | CORR | CIGR | 07:14 | 07:34 | 07:32 | 31 | 226 | 10 | EXT |  | 0.89 | (c)
53671.384 | 0 | -0.025 | -11.505 | -11.53 | -447 | 238 | 275 | 0 |  | 4920 | Нарушение формы кольцевого шва | GWAN |  | 00:54 | 02:45 | 02:51 | 0 | 1446 |  | EXT | Нарушение формы кольцевого шва |  | (c)
53671.384 | 0 | -0.011 | -11.505 | -11.516 | 1631 | 1739 | 1756 | 350 |  | 4920 | Нарушение формы кольцевого шва | GWAN |  | 06:30 | 06:47 | 06:50 | 0 | 249 |  | EXT | Нарушение формы кольцевого шва |  | (c)
53694.834 | 1.395 | 1.377 | -10.09 | -10.108 | -1721 | -1607 | -1627 | 509 | 1377 | 4922 |  | CORR | CIGR | 07:15 | 07:34 | 07:30 | 38 | 188 | 10 | EXT |  | 0.89 | (c)
53704.924 | 0 | -0.035 | -11.46 | -11.495 | -215 | 393 | 317 | 215 |  | 4923 | Нарушение формы кольцевого шва | GWAN |  | 11:47 | 01:26 | 13:13 | 0 | 1065 |  | EXT | Нарушение формы кольцевого шва |  | (c)
53704.924 | 0 | -0.016 | -11.46 | -11.476 | 1131 | 1436 | 1652 | 56 |  | 4923 | Нарушение формы кольцевого шва | GWAN |  | 03:25 | 04:14 | 04:49 | 0 | 1044 |  | EXT | Нарушение формы кольцевого шва |  | (c)
53704.924 | 0 | -0.03 | -11.46 | -11.49 | -2085 | -1790 | -1324 | 146 |  | 4923 | Нарушение формы кольцевого шва | GWAN |  | 06:46 | 07:33 | 08:49 | 0 | 1523 |  | EXT | Нарушение формы кольцевого шва |  | (c)
53727.829 | 0 | -0.012 | -11.43 | -11.442 | 1446 | 1971 | 1892 | 0 |  | 4925 | Нарушение формы кольцевого шва | GWAN |  | 04:23 | 05:47 | 05:35 | 0 | 892 |  | EXT | Нарушение формы кольцевого шва |  | (c)
53727.829 | 0 | -0.03 | -11.43 | -11.46 | -1363 | -535 | -815 | 267 |  | 4925 | Нарушение формы кольцевого шва | GWAN |  | 08:49 | 11:03 | 10:18 | 0 | 1096 |  | EXT | Нарушение формы кольцевого шва |  | (c)
53739.259 | 0 | -0.017 | -7.145 | -7.162 | 1563 | 1706 | 1767 | 260 |  | 4926 | Нарушение формы кольцевого шва | GWAN |  | 05:02 | 05:25 | 05:35 | 0 | 408 |  | EXT | Нарушение формы кольцевого шва |  | (c)
53761.729 | 0 | -0.018 | -11.405 | -11.423 | -273 | -218 | -33 | 0 |  | 4929 | Нарушение формы кольцевого шва | GWAN |  | 01:00 | 01:09 | 01:39 | 0 | 479 |  | EXT | Нарушение формы кольцевого шва |  | (c)
53761.729 | 0 | -0.026 | -11.405 | -11.431 | -2196 | -1139 | -1347 | 35 |  | 4929 | Нарушение формы кольцевого шва | GWAN |  | 07:50 | 10:41 | 10:07 | 0 | 1697 |  | EXT | Нарушение формы кольцевого шва |  | (c)
53864.214 | 0 | -0.009 | -11.54 | -11.549 | -1999 | -1884 | -1787 | 232 |  | 4938 | Нарушение формы кольцевого шва | GWAN |  | 04:47 | 05:05 | 05:21 | 0 | 425 |  | EXT | Нарушение формы кольцевого шва |  | (c)
53864.214 | 0 | -0.025 | -11.54 | -11.565 | -635 | -557 | -61 | 0 |  | 4938 | Нарушение формы кольцевого шва | GWAN |  | 08:27 | 08:40 | 09:60 | 0 | 1147 |  | EXT | Нарушение формы кольцевого шва |  | (c)
53909.923 | 11.319 | 10.829 | -0.051 | -0.541 | -1969 | -1813 | -1654 | 261 | 7 | 4941 |  | DENT | GENE | 05:08 | 05:34 | 05:59 | 534 | 630 | 0.6 | N/A | Глубина вмятины: 8 мм (0,6%). Линейка: 53 см в (1083 см; 05:34 ч:мин) Аномалия находится вблизи кольцевого сварного шва. |  | (c)
53956.25 | 1.161 | 1.151 | -10.199 | -10.209 | -953 | -916 | -903 | 853 | 1151 | 4946 |  | CORR | CIGR | 07:27 | 07:33 | 07:35 | 25 | 100 | 10 | EXT |  | 0.89 | (c)
54012.109 | 0 | -0.022 | -11.425 | -11.447 | -1424 | -275 | -692 | 0 |  | 4951 | Нарушение формы кольцевого шва | GWAN |  | 07:03 | 10:08 | 09:01 | 0 | 1463 |  | EXT | Нарушение формы кольцевого шва |  | (c)
54066.817 | 9.938 | 9.883 | -1.402 | -1.457 | 2165 | 2165 | 2179 | 37 | 1300 | 4955 |  | CORR | AXGR | 05:23 | 05:23 | 05:25 | 157 | 29 | 10 | EXT |  | 0.9 | (c)
54091.533 | 0.484 | 0.401 | -10.881 | -10.964 | 2139 | 2158 | 2155 | 59 | 401 | 4958 |  | CORR | AXGR | 07:31 | 07:34 | 07:34 | 237 | 32 | 11 | EXT |  | 0.91 | (c)
54091.761 | 0.712 | 0.689 | -10.653 | -10.676 | 1915 | 2033 | 2000 | 146 | 689 | 4958 |  | CORR | CIGR | 06:55 | 07:14 | 07:09 | 32 | 169 | 12 | EXT |  | 0.89 | (c)
54102.319 | 11.27 | 11.033 | -0.095 | -0.332 | 1835 | 1886 | 1862 | 342 | 52 | 4958 |  | CORR | GENE | 06:42 | 06:51 | 06:47 | 280 | 53 | 11 | EXT |  | 0.92 | (c)
54120.64 | 6.546 | 6.449 | -4.419 | -4.516 | -32 | 253 | 215 | 0 | 4418 | 4960 |  | GOUG | GENE | 02:48 | 03:34 | 03:28 | 98 | 492 | 7 | EXT | Аномалия находится на отводе. Зона задиров. |  | (c)
54147.999 | 0 | 0 | -11.475 | -11.475 | -1613 | -1361 | -1316 | 617 | 0 | 4963 | Смещение кромок | GWAN |  | 09:03 | 09:43 | 09:51 | 0 | 594 | 33 | EXT | Смещение кромок Вовнутрь Величина смещения - 5.1 мм. |  | (c)
54170.859 | 0 | -0.013 | -11.265 | -11.278 | 2167 | -2204 | -2163 | 0 |  | 4965 | Нарушение формы кольцевого шва | GWAN |  | 06:04 | 06:18 | 06:25 | 0 | 261 |  | EXT | Нарушение формы кольцевого шва Аномалия находится на упругопластическом изгибе: R=675 D, максимальное растяжение на 4.1 час. |  | (c)
54170.859 | 0 | -0.04 | -11.265 | -11.305 | -1663 | -986 | -347 | 567 |  | 4965 | Нарушение формы кольцевого шва | GWAN |  | 07:46 | 09:35 | 11:18 | 0 | 2633 |  | EXT | Нарушение формы кольцевого шва Аномалия находится на упругопластическом изгибе: R=675 D, максимальное растяжение на 4.1 час. |  | (c)
54204.462 | 10.763 | 10.723 | -0.432 | -0.472 | 228 | 456 | 484 | 228 | 364 | 4967 |  | CORR | GENE | 02:56 | 03:33 | 03:37 | 108 | 511 | 10 | EXT |  | 0.89 | (c)
54204.894 | 0 | -0.032 | -11.26 | -11.292 | -1020 | -340 | -407 | 206 |  | 4968 | Нарушение формы кольцевого шва | GWAN |  | 09:16 | 11:06 | 10:55 | 0 | 1226 |  | EXT | Нарушение формы кольцевого шва |  | (c)
54272.468 | 0 | -0.013 | -2.255 | -2.268 | -175 | 291 | 181 | 0 |  | 4973б | Нарушение формы кольцевого шва | GWAN |  | 00:54 | 02:09 | 01:51 | 0 | 711 |  | EXT | Нарушение формы кольцевого шва Аномалия находится на упругопластическом изгибе: R=478 D, максимальное растяжение на 11.3 час. |  | (c)
54272.468 | 0 | 0 | -2.255 | -2.255 | 1213 | 1483 | 1481 | 1213 | 0 | 4973б | Непровар / утяжина | GWAN |  | 04:38 | 05:21 | 05:21 | 0 | 537 | 30 | INT | Непровар / утяжина Толщины: 15,7 / 18,7 мм Аномалия находится на упругопластическом изгибе: R=478 D, максимальное растяжение на 11.3 час. |  | (a)
54272.468 | 0 | 0 | -2.255 | -2.255 | 2054 | -2220 | -2221 | 2034 | 0 | 4973б | Смещение кромок | GWAN |  | 06:53 | 07:24 | 07:24 | 0 | 373 | 21 | EXT | Смещение кромок Толщины: 15,7 / 18,7 мм Наружу Величина смещения - 3.3 мм. Аномалия находится на упругопластическом изгибе: R=478 D, максимальное растяжение на 11.3 час. |  | (c)
54272.468 | 0 | 0 | -2.255 | -2.255 | -741 | -613 | -570 | 398 | 0 | 4973б | Смещение кромок | GWAN |  | 11:22 | 11:43 | 11:50 | 0 | 343 | 18 | EXT | Смещение кромок Толщины: 15,7 / 18,7 мм Наружу Величина смещения - 2.9 мм. Аномалия находится на упругопластическом изгибе: R=478 D, максимальное растяжение на 11.3 час. |  | (c)
54274.723 | 0 | -0.023 | -9.316 | -9.339 | -456 | 6 | -191 | 0 |  | 4974а | Нарушение формы кольцевого шва | GWAN |  | 01:26 | 02:40 | 02:08 | 0 | 530 |  | EXT | Нарушение формы кольцевого шва Аномалия находится на упругопластическом изгибе: R=473 D, максимальное растяжение на 11.1 час. |  | (c)
54274.723 | 0 | 0 | -9.316 | -9.316 | 925 | 970 | 982 | 925 | 0 | 4974а | Непровар / утяжина | GWAN |  | 05:09 | 05:16 | 05:18 | 0 | 114 | 11 | INT | Непровар / утяжина Толщины: 18,7 / 15,7 мм Аномалия находится на упругопластическом изгибе: R=473 D, максимальное растяжение на 11.1 час. |  | (c)
54284.039 | 0 | -0.023 | -11.43 | -11.453 | -174 | 1498 | 1353 | 0 |  | 4975 | Нарушение формы кольцевого шва | GWAN |  | 10:40 | 03:10 | 14:46 | 0 | 3053 |  | EXT | Нарушение формы кольцевого шва Аномалия находится на упругопластическом изгибе: R=733 D, максимальное растяжение на 11.7 час. |  | (c)
54303.106 | 7.637 | 7.608 | -3.768 | -3.797 | -934 | -873 | -870 | 805 | 3764 | 4976 |  | CORR | CIGR | 05:38 | 05:48 | 05:48 | 33 | 129 | 14 | EXT |  | 0.89 | (c)
54334.917 | 4.928 | 4.909 | -6.287 | -6.306 | -2171 | -2111 | -2127 | 2083 | 4909 | 4979 |  | CORR | CIGR | 07:48 | 07:58 | 07:55 | 22 | 88 | 11 | EXT |  | 0.89 | (c)
54341.275 | 0.071 | 0.032 | -10.799 | -10.838 | 728 | 880 | 849 | 728 | 32 | 4980 |  | CORR | CIGR | 05:26 | 05:50 | 05:45 | 41 | 241 | 13 | EXT |  | 0.89 | (c)
54385.943 | 11.279 | 10.87 | -0.191 | -0.6 | 1126 | 1256 | 1211 | 1126 | 69 | 4983 |  | GOUG | GENE | 06:04 | 06:25 | 06:18 | 531 | 169 | 11 | EXT | Зона задиров. Аномалия находится на упругопластическом изгибе: R=1007 D, максимальное растяжение на 10.5 час. |  | (b)
54386.284 | 0.15 | 0.102 | -11.32 | -11.368 | 2136 | -1976 | -2127 | 1928 | 102 | 4984 |  | GOUG | GENE | 05:03 | 05:60 | 05:35 | 585 | 398 | 7 | EXT | Зона задиров. Аномалия находится на упругопластическом изгибе: R=937 D, максимальное растяжение на 10.5 час. |  | (c)
54465.296 | 11.142 | 11.094 | -0.213 | -0.261 | -2075 | -1999 | -1939 | 155 | 191 | 4990 |  | CORR | GENE | 05:44 | 05:57 | 06:06 | 70 | 272 | 10 | EXT |  | 0.89 | (c)
54544.629 | 0 | -0.029 | -11.42 | -11.449 | 641 | 857 | 835 | 641 |  | 4999 | Коррозия на шве | GWAN | GENE | 04:09 | 04:44 | 04:41 | 63 | 386 | 15 | N/A | Коррозия на шве |  | (c)
54567.499 | 0 | 0 | -11.32 | -11.32 | 1237 | 1892 | 1653 | 161 | 0 | 5001 | Смещение кромок | GWAN |  | 05:60 | 07:46 | 07:07 | 0 | 833 | 30 | EXT | Смещение кромок Наружу Величина смещения - 4.7 мм. |  | (c)
54567.499 | 0 | 0 | -11.32 | -11.32 | -1954 | -1674 | -1608 | 277 | 0 | 5001 | Смещение кромок | GWAN |  | 09:25 | 10:10 | 10:21 | 0 | 692 | 31 | EXT | Смещение кромок Наружу Величина смещения - 4.9 мм. |  | (c)
54580.64 | 1.821 | 1.81 | -9.619 | -9.63 | -2068 | -1992 | -2009 | 163 | 1810 | 5002 |  | CORR | CIGR | 03:41 | 03:53 | 03:50 | 37 | 117 | 11 | EXT |  | 0.89 | (c)
54582.587 | 3.768 | 3.755 | -7.672 | -7.685 | -1864 | -1838 | -1794 | 366 | 3755 | 5002 |  | CORR | CIGR | 04:14 | 04:18 | 04:25 | 31 | 140 | 10 | EXT |  | 0.89 | (c)
54584.864 | 6.045 | 6.021 | -5.395 | -5.419 | -725 | -655 | -656 | 587 | 5386 | 5002 |  | CORR | CIGR | 07:18 | 07:29 | 07:29 | 33 | 138 | 12 | EXT |  | 0.89 | (c)
54590.259 | 0 | -0.037 | -11.51 | -11.547 | 266 | 480 | 714 | 266 |  | 5003 | Нарушение формы кольцевого шва | GWAN |  | 00:41 | 01:15 | 01:53 | 0 | 895 |  | EXT | Нарушение формы кольцевого шва |  | (c)
54601.769 | 0 | -0.028 | -11.385 | -11.413 | 1041 | 1745 | 1476 | 320 |  | 5004 | Нарушение формы кольцевого шва | GWAN |  | 00:33 | 02:26 | 01:43 | 0 | 869 |  | EXT | Нарушение формы кольцевого шва |  | (c)
54601.986 | 0.217 | 0.202 | -11.168 | -11.183 | -1892 | -1771 | -1832 | 338 | 202 | 5004 |  | CORR | CIGR | 04:39 | 04:59 | 04:49 | 26 | 121 | 11 | EXT |  | 0.89 | (c)
54703.144 | 0 | -0.019 | -11.375 | -11.394 | 100 | 486 | 812 | 100 |  | 5013 | Нарушение формы кольцевого шва | GWAN |  | 01:38 | 02:40 | 03:32 | 0 | 1424 |  | EXT | Нарушение формы кольцевого шва |  | (c)
54737.304 | 0 | -0.026 | -11.045 | -11.071 | 849 | 1067 | 1617 | 0 |  | 5016 | Нарушение формы кольцевого шва | GWAN |  | 00:29 | 01:04 | 02:33 | 0 | 1537 |  | EXT | Нарушение формы кольцевого шва |  | (c)
54737.304 | 0 | -0.026 | -11.045 | -11.071 | -1498 | -530 | -581 | 0 |  | 5016 | Нарушение формы кольцевого шва | GWAN |  | 06:10 | 08:47 | 08:38 | 0 | 1835 |  | EXT | Нарушение формы кольцевого шва |  | (c)
54798.357 | 4.768 | 4.748 | -6.657 | -6.677 | 1838 | 1906 | 1920 | 228 | 4748 | 5021 | Дефект проката | MIAN | GENE | 02:54 | 03:05 | 03:07 | 62 | 164 |  | INT | Дефект проката Эквивалент потери металла 11%. |  | (c)
54839.439 | 0 | -0.031 | -11.415 | -11.446 | 1680 | 1936 | 1882 | 147 |  | 5025 | Нарушение формы кольцевого шва | GWAN |  | 05:03 | 05:45 | 05:36 | 0 | 403 |  | EXT | Нарушение формы кольцевого шва |  | (c)
54839.439 | 0 | -0.039 | -11.415 | -11.454 | -2152 | -1878 | -1213 | 79 |  | 5025 | Нарушение формы кольцевого шва | GWAN |  | 06:45 | 07:29 | 09:16 | 0 | 1879 |  | EXT | Нарушение формы кольцевого шва |  | (c)
54938.658 | 8.344 | 8.311 | -2.546 | -2.579 | -2173 | -2141 | -2124 | 57 | 2539 | 5033 |  | CORR | CIGR | 05:16 | 05:21 | 05:24 | 40 | 98 | 11 | EXT |  | 0.89 | (c)
54952.649 | 0 | 0 | -11.165 | -11.165 | 1301 | 1750 | 1823 | 0 | 0 | 5035 | Смещение кромок | GWAN |  | 04:59 | 06:11 | 06:23 | 0 | 1045 | 27 | EXT | Смещение кромок Наружу Величина смещения - 4.2 мм. |  | (c)
54997.614 | 0 | -0.032 | -11.19 | -11.222 | 1630 | 1941 | -2202 | 0 |  | 5039 | Нарушение формы кольцевого шва | GWAN |  | 04:02 | 04:52 | 05:43 | 0 | 1258 |  | EXT | Нарушение формы кольцевого шва |  | (c)
55122.849 | 0 | -0.033 | -11.47 | -11.503 | -240 | 6 | 143 | 0 |  | 5050 | Нарушение формы кольцевого шва | GWAN |  | 08:30 | 09:09 | 09:32 | 0 | 765 |  | EXT | Нарушение формы кольцевого шва |  | (c)
55202.719 | 0 | -0.026 | -11.495 | -11.521 | 1573 | -1711 | -2080 | 0 |  | 5057 | Нарушение формы кольцевого шва | GWAN |  | 03:17 | 06:27 | 05:28 | 0 | 1618 |  | EXT | Нарушение формы кольцевого шва |  | (c)
55202.719 | 0 | -0.038 | -11.495 | -11.533 | -819 | -554 | -433 | 47 |  | 5057 | Нарушение формы кольцевого шва | GWAN |  | 08:51 | 09:34 | 09:53 | 0 | 771 |  | EXT | Нарушение формы кольцевого шва |  | (c)
55271.209 | 0 | -0.031 | -1.787 | -1.818 | -1055 | -783 | 588 | 0 |  | 5063а | Нарушение формы кольцевого шва | GWAN |  | 08:35 | 09:19 | 12:60 | 0 | 3286 |  | EXT | Нарушение формы кольцевого шва |  | (c)
55363.402 | 0.913 | 0.837 | -10.587 | -10.663 | -1339 | -1223 | -1031 | 724 | 837 | 5071 |  | CORR | GENE | 08:17 | 08:36 | 09:07 | 111 | 615 | 11 | EXT |  | 0.89 | (c)
55373.989 | 0 | -0.021 | -11.485 | -11.506 | 234 | 470 | 491 | 234 |  | 5072 | Нарушение формы кольцевого шва | GWAN |  | 02:05 | 02:43 | 02:47 | 0 | 514 |  | EXT | Нарушение формы кольцевого шва |  | (c)
55445.089 | 0 | -0.021 | -9.355 | -9.376 | 559 | 1368 | 1226 | 337 | 0 | 5078а | Внутришовный дефект | GWAN |  | 00:49 | 02:60 | 02:37 | 0 | 1334 | 14 | MID | Внутришовный дефект |  | (c)
55445.089 | 0 | 0 | -9.355 | -9.355 | 1966 | -1758 | -2069 | 0 | 0 | 5078а | Непровар / утяжина | GWAN |  | 04:36 | 06:35 | 05:45 | 0 | 852 | 28 | INT | Непровар / утяжина Толщины: 18,7 / 15,7 мм |  | (a)
55477.334 | 0 | 0 | -11.48 | -11.48 | -1524 | -1136 | -1076 | 629 | 0 | 5081 | Смещение кромок | GWAN |  | 06:44 | 07:46 | 07:56 | 0 | 894 | 35 | EXT | Смещение кромок Наружу Величина смещения - 5.5 мм. |  | (c)
55510.829 | 0 | -0.025 | -11.435 | -11.46 | 12 | 1453 | 1228 | 12 |  | 5084 | Нарушение формы кольцевого шва | GWAN |  | 11:02 | 02:55 | 14:19 | 0 | 2432 |  | EXT | Нарушение формы кольцевого шва |  | (c)
55545.933 | 0.824 | 0.647 | -10.691 | -10.868 | 1249 | 1673 | 1548 | 384 | 647 | 5087 |  | CORR | GENE | 05:57 | 07:05 | 06:45 | 217 | 597 | 11 | EXT |  | 0.91 | (c)
55581.985 | 2.521 | 2.497 | -8.999 | -9.023 | -1193 | -763 | -919 | 646 | 2497 | 5090 |  | CORR | CIGR | 07:29 | 08:38 | 08:13 | 31 | 547 | 10 | EXT |  | 0.89 | (c)
55587.206 | 7.742 | 7.706 | -3.778 | -3.814 | -1604 | -1501 | -1500 | 627 | 3768 | 5090 |  | CORR | CIGR | 06:23 | 06:39 | 06:39 | 46 | 207 | 11 | EXT |  | 0.89 | (c)
55589.037 | 9.573 | 9.506 | -1.947 | -2.014 | -1378 | -1248 | -1225 | 853 | 1945 | 5090 |  | CORR | GENE | 06:59 | 07:20 | 07:24 | 69 | 306 | 10 | EXT |  | 0.89 | (c)
55590.984 | 0 | 0 | -11.455 | -11.455 | 74 | 524 | 617 | 74 | 0 | 5091 | Смещение кромок | GWAN |  | 00:14 | 01:27 | 01:42 | 0 | 1086 | 33 | EXT | Смещение кромок Наружу Величина смещения - 5.2 мм. |  | (c)
55651.906 | 4.327 | 4.265 | -7.168 | -7.23 | 870 | 911 | 915 | 870 | 4265 | 5096 |  | DENT | GENE | 00:05 | 00:12 | 00:12 | 145 | 90 | 0.5 | N/A | Глубина вмятины: 7 мм (0,5%). Линейка: 15 см в (427 см; 00:12 ч:мин) |  | (c)
55760.664 | 0 | -0.039 | -11.645 | -11.684 | 82 | 896 | 946 | 82 |  | 5106 | Нарушение формы кольцевого шва | GWAN |  | 05:01 | 07:12 | 07:20 | 0 | 1726 |  | EXT | Нарушение формы кольцевого шва |  | (c)
55795.344 | 0 | -0.029 | -11.64 | -11.669 | 441 | 1008 | 868 | 441 |  | 5109 | Нарушение формы кольцевого шва | GWAN |  | 07:04 | 08:36 | 08:13 | 0 | 855 |  | EXT | Нарушение формы кольцевого шва |  | (c)
55864.289 | 0 | -0.014 | -11.295 | -11.309 | -1748 | -1273 | -1246 | 744 |  | 5115 | Нарушение формы кольцевого шва | GWAN |  | 02:59 | 04:15 | 04:20 | 0 | 1005 |  | EXT | Нарушение формы кольцевого шва |  | (c)
55864.289 | 0 | -0.02 | -11.295 | -11.315 | -504 | 610 | 917 | 0 |  | 5115 | Нарушение формы кольцевого шва | GWAN |  | 06:20 | 09:19 | 10:09 | 0 | 2843 |  | EXT | Нарушение формы кольцевого шва |  | (c)
55889.007 | 2.758 | 2.721 | -8.602 | -8.639 | 1539 | 1574 | 1571 | 1539 | 2721 | 5117 |  | ARTD | PITT | 02:25 | 02:31 | 02:31 | 54 | 64 |  | EXT | Наплавка. |  | (c)
55955.534 | 0 | -0.042 | -11.69 | -11.732 | -1297 | -751 | -540 | 216 |  | 5123 | Нарушение формы кольцевого шва | GWAN |  | 11:59 | 01:27 | 14:01 | 0 | 1513 |  | EXT | Нарушение формы кольцевого шва |  | (c)
55955.534 | 0 | -0.031 | -11.69 | -11.721 | 474 | 1087 | 1690 | 474 |  | 5123 | Нарушение формы кольцевого шва | GWAN |  | 04:45 | 06:23 | 08:01 | 0 | 2433 |  | EXT | Нарушение формы кольцевого шва |  | (c)
56067.282 | 0 | -0.039 | -2.564 | -2.603 | 1624 | 2066 | -2145 | 1453 |  | 5132б | Нарушение формы кольцевого шва | GWAN |  | 01:07 | 02:18 | 02:59 | 0 | 1383 |  | EXT | Нарушение формы кольцевого шва |  | (c)
56067.282 | 0 | 0 | -2.564 | -2.564 | -845 | -521 | -429 | 12 | 0 | 5132б | Смещение кромок | GWAN |  | 06:29 | 07:21 | 07:36 | 0 | 833 | 26 | EXT | Смещение кромок Наружу Величина смещения - 4.9 мм. |  | (c)
56139.149 | 0 | -0.026 | -10.315 | -10.341 | 924 | 1851 | 1579 | 924 |  | 5139 | Нарушение формы кольцевого шва | GWAN |  | 06:42 | 09:11 | 08:28 | 0 | 1309 |  | EXT | Нарушение формы кольцевого шва Аномалия находится на упругопластическом изгибе: R=520 D, максимальное растяжение на 11.9 час. |  | (c)
56216.8 | 10.031 | 10.01 | -1.319 | -1.34 | -1651 | -1526 | -1504 | 1357 | 1298 | 5146 |  | CORR | CIGR | 03:17 | 03:37 | 03:40 | 42 | 293 | 10 | EXT | Аномалия находится на упругопластическом изгибе: R=507 D, максимальное растяжение на 5.7 час. | 0.89 | (c)
56218.081 | 11.312 | 11.256 | -0.038 | -0.094 | -1561 | -1318 | -1190 | 819 | 16 | 5146 |  | CORR | GENE | 03:31 | 04:10 | 04:31 | 78 | 742 | 10 | EXT | Аномалия находится на упругопластическом изгибе: R=477 D, максимальное растяжение на 5.7 час. | 0.89 | (c)
56218.164 | 0.045 | 0.032 | -11.355 | -11.368 | -1173 | -1095 | -946 | 719 | 32 | 5147 |  | CORR | GENE | 06:17 | 06:30 | 06:54 | 72 | 454 | 11 | EXT | Аномалия находится на упругопластическом изгибе: R=477 D, максимальное растяжение на 5.7 час. | 0.89 | (c)
56240.704 | 0 | -0.024 | -9.67 | -9.694 | 273 | 1168 | 954 | 273 |  | 5149 | Нарушение формы кольцевого шва | GWAN |  | 11:20 | 01:44 | 13:10 | 0 | 1362 |  | EXT | Нарушение формы кольцевого шва Аномалия находится на упругопластическом изгибе: R=629 D, максимальное растяжение на 6.1 час. |  | (c)
56240.704 | 0 | 0 | -9.67 | -9.67 | -810 | -320 | -399 | 0 | 0 | 5149 | Смещение кромок | GWAN |  | 08:25 | 09:44 | 09:31 | 0 | 821 | 32 | EXT | Смещение кромок Вовнутрь Величина смещения - 6 мм. Аномалия находится на упругопластическом изгибе: R=629 D, максимальное растяжение на 6.1 час. |  | (c)
56267.737 | 5.613 | 5.541 | -6.007 | -6.079 | 2056 | 2089 | 2092 | 2056 | 5541 | 5151 |  | CORR | GENE | 06:26 | 06:31 | 06:32 | 226 | 71 | 10 | EXT |  | 0.91 | (c)
56275.337 | 1.593 | 1.507 | -9.907 | -9.993 | 1996 | 2003 | 2024 | 1996 | 1507 | 5152 |  | CORR | AXGR | 04:47 | 04:48 | 04:51 | 321 | 55 | 10 | EXT |  | 0.92 | (c)
56277.265 | 3.521 | 3.499 | -7.979 | -8.001 | 2037 | 2115 | 2130 | 2037 | 3499 | 5152 |  | CORR | CIGR | 04:54 | 05:06 | 05:09 | 24 | 185 | 14 | EXT |  | 0.89 | (c)
56330.324 | 0 | -0.024 | -11.425 | -11.449 | -743 | -102 | -177 | 0 |  | 5157 | Нарушение формы кольцевого шва | GWAN |  | 01:19 | 03:02 | 02:50 | 0 | 1132 |  | EXT | Нарушение формы кольцевого шва |  | (c)
56341.749 | 0 | -0.029 | -11.445 | -11.474 | -502 | -150 | -211 | 0 |  | 5158 | Нарушение формы кольцевого шва | GWAN |  | 02:36 | 03:33 | 03:23 | 0 | 582 |  | EXT | Нарушение формы кольцевого шва Аномалия находится на упругопластическом изгибе: R=645 D, максимальное растяжение на 0.2 час. |  | (c)
56341.749 | 0 | -0.023 | -11.445 | -11.468 | 954 | 1562 | 1593 | 954 |  | 5158 | Нарушение формы кольцевого шва | GWAN |  | 06:31 | 08:09 | 08:14 | 0 | 1277 |  | EXT | Нарушение формы кольцевого шва Аномалия находится на упругопластическом изгибе: R=645 D, максимальное растяжение на 0.2 час. |  | (c)
56349.92 | 8.171 | 8.147 | -3.274 | -3.298 | 1736 | 1857 | 1844 | 1736 | 3263 | 5158 |  | CORR | CIGR | 08:37 | 08:56 | 08:54 | 35 | 215 | 10 | EXT | Аномалия находится на упругопластическом изгибе: R=358 D, максимальное растяжение на 11.9 час. | 0.89 | (c)
56376.259 | 0 | -0.03 | -11.325 | -11.355 | 2059 | -1896 | -1647 | 891 |  | 5161 | Нарушение формы кольцевого шва | GWAN |  | 05:29 | 06:50 | 07:31 | 0 | 1511 |  | EXT | Нарушение формы кольцевого шва Аномалия находится на упругопластическом изгибе: R=688 D, максимальное растяжение на 11.7 час. |  | (c)
56387.851 | 0.267 | 0.255 | -10.938 | -10.95 | -1796 | -1699 | -1704 | 1612 | 255 | 5162 |  | CORR | CIGR | 07:44 | 07:60 | 07:59 | 27 | 184 | 14 | EXT | Аномалия находится на упругопластическом изгибе: R=914 D, максимальное растяжение на 11.5 час. | 0.89 | (c)
56465.029 | 0 | -0.039 | -11.53 | -11.569 | 1705 | -1261 | -1318 | 119 |  | 5169 | Нарушение формы кольцевого шва | GWAN |  | 05:01 | 09:02 | 08:53 | 0 | 2875 |  | EXT | Нарушение формы кольцевого шва |  | (c)
56497.374 | 9.31 | 9.284 | -1.92 | -1.946 | 258 | 385 | 355 | 258 | 1907 | 5171 |  | CORR | CIGR | 03:34 | 03:54 | 03:50 | 39 | 195 | 13 | EXT |  | 0.89 | (c)
56497.905 | 9.841 | 9.808 | -1.389 | -1.422 | 40 | 299 | 222 | 40 | 1361 | 5171 |  | CORR | GENE | 02:59 | 03:41 | 03:28 | 61 | 364 | 12 | EXT |  | 0.89 | (c)
56499.245 | 11.181 | 11.131 | -0.049 | -0.099 | 791 | 883 | 983 | 791 | 40 | 5171 |  | CORR | GENE | 04:60 | 05:15 | 05:31 | 59 | 384 | 13 | EXT |  | 0.89 | (c)
56559.688 | 3.059 | 3.038 | -8.531 | -8.552 | 1535 | 1830 | 1746 | 1535 | 3038 | 5177 |  | CORR | GENE | 07:13 | 08:00 | 07:47 | 91 | 422 | 13 | EXT |  | 0.89 | (c)
56661.524 | 2.215 | 2.208 | -8.42 | -8.427 | -1387 | -1329 | -1311 | 1235 | 2208 | 5186 |  | CORR | CIGR | 03:51 | 04:00 | 04:03 | 30 | 152 | 11 | EXT |  | 0.89 | (c)
56662.325 | 3.016 | 2.962 | -7.619 | -7.673 | -1922 | -1706 | -1714 | 1507 | 2962 | 5186 |  | CORR | GENE | 02:25 | 02:60 | 02:58 | 70 | 414 | 11 | EXT |  | 0.89 | (c)
56662.567 | 3.258 | 3.21 | -7.377 | -7.425 | -1725 | -1665 | -1620 | 1515 | 3210 | 5186 |  | CORR | GENE | 02:56 | 03:06 | 03:13 | 69 | 211 | 10 | EXT |  | 0.89 | (c)
56671.972 | 2.028 | 2.014 | -9.582 | -9.596 | 1918 | 1985 | 1983 | 1918 | 2014 | 5187 |  | CORR | CIGR | 07:49 | 07:60 | 07:60 | 31 | 129 | 12 | EXT |  | 0.89 | (c)
56674.929 | 4.985 | 4.972 | -6.625 | -6.638 | -1660 | -1614 | -1610 | 1561 | 4972 | 5187 |  | CORR | CIGR | 10:12 | 10:19 | 10:20 | 38 | 99 | 15 | EXT |  | 0.89 | (c)
56676.579 | 6.635 | 6.62 | -4.975 | -4.99 | 915 | 970 | 974 | 915 | 4964 | 5187 |  | CORR | CIGR | 05:07 | 05:16 | 05:17 | 26 | 119 | 10 | EXT |  | 0.89 | (c)
56678.545 | 8.601 | 8.572 | -3.009 | -3.038 | 1267 | 1381 | 1399 | 1267 | 2953 | 5187 |  | CORR | GENE | 06:04 | 06:22 | 06:25 | 85 | 263 | 10 | EXT |  | 0.89 | (c)
56717.305 | 2.061 | 2.047 | -8.814 | -8.828 | 1747 | 1797 | 1812 | 1747 | 2047 | 5191 |  | CORR | CIGR | 03:39 | 03:47 | 03:50 | 30 | 128 | 10 | EXT |  | 0.89 | (c)
56733.488 | 7.369 | 7.352 | -2.671 | -2.688 | -2199 | -2135 | -2119 | 2040 | 2654 | 5192 |  | GOUG | CIGR | 04:52 | 05:02 | 05:04 | 34 | 159 | 10 | EXT | Задир. |  | (c)
56736.082 | 9.963 | 9.951 | -0.077 | -0.089 | 1800 | 1848 | 1851 | 1800 | 64 | 5192 |  | CORR | CIGR | 03:37 | 03:45 | 03:45 | 25 | 103 | 11 | EXT |  | 0.89 | (c)
56745.008 | 8.849 | 8.811 | -2.806 | -2.844 | 1030 | 1136 | 1166 | 1030 | 2796 | 5193 |  | CORR | CIGR | 04:03 | 04:20 | 04:25 | 48 | 272 | 11 | EXT |  | 0.89 | (c)
56793.294 | 11.285 | 11.267 | -0.105 | -0.123 | 2111 | 2224 | -2143 | 1935 | 62 | 5197 |  | CORR | GENE | 05:03 | 05:21 | 05:36 | 61 | 415 | 14 | EXT |  | 0.89 | (c)
56917.37 | 9.816 | 9.788 | -1.869 | -1.897 | -392 | -343 | -341 | 290 | 1841 | 5208 |  | ARTD | PITT | 08:30 | 08:38 | 08:39 | 56 | 101 |  | EXT | Наплавка. |  | (c)
56919.239 | 0 | -0.025 | -7.16 | -7.185 | 679 | 1883 | 1439 | 679 |  | 5209 | Нарушение формы кольцевого шва | GWAN |  | 10:51 | 02:05 | 12:54 | 0 | 1522 |  | EXT | Нарушение формы кольцевого шва |  | (c)
56919.239 | 0 | -0.013 | -7.16 | -7.173 | -1966 | -1649 | -1697 | 1428 |  | 5209 | Нарушение формы кольцевого шва | GWAN |  | 03:44 | 04:35 | 04:28 | 0 | 537 |  | EXT | Нарушение формы кольцевого шва |  | (c)
56929.499 | 0 | -0.043 | -11.04 | -11.083 | -1008 | -767 | -827 | 645 |  | 5213 | Нарушение формы кольцевого шва | GWAN |  | 11:31 | 00:10 | 12:01 | 0 | 362 |  | INT | Нарушение формы кольцевого шва |  | (c)
56986.044 | 0 | -0.012 | -0.48 | -0.492 | -1918 | -890 | -1118 | 317 |  | 5221 | Нарушение формы кольцевого шва | GWAN |  | 02:09 | 04:56 | 04:19 | 0 | 1601 |  | EXT | Нарушение формы кольцевого шва |  | (c)
56986.044 | 0 | -0.024 | -0.48 | -0.504 | -19 | 696 | 430 | 0 |  | 5221 | Нарушение формы кольцевого шва | GWAN |  | 07:16 | 09:11 | 08:28 | 0 | 897 |  | EXT | Нарушение формы кольцевого шва |  | (c)
56986.044 | 0 | -0.025 | -0.48 | -0.505 | 960 | 1109 | 1563 | 960 |  | 5221 | Нарушение формы кольцевого шва | GWAN |  | 09:54 | 10:18 | 11:31 | 0 | 1207 |  | EXT | Нарушение формы кольцевого шва |  | (c)
57029.226 | 10.442 | 10.43 | -0.798 | -0.81 | -1088 | -913 | -968 | 848 | 737 | 5225 |  | CORR | GENE | 04:01 | 04:29 | 04:20 | 73 | 239 | 10 | EXT |  | 0.89 | (c)
57029.948 | 11.164 | 11.08 | -0.076 | -0.16 | -1020 | -703 | -728 | 436 | 28 | 5225 |  | CORR | GENE | 04:12 | 05:03 | 04:59 | 132 | 584 | 10 | EXT |  | 0.9 | (c)
57038.207 | 8.183 | 8.164 | -3.192 | -3.211 | 2116 | -2219 | -2230 | 2116 | 3174 | 5226 |  | CORR | CIGR | 04:08 | 04:28 | 04:26 | 37 | 230 | 10 | EXT |  | 0.89 | (c)
57041.399 | 0 | -0.017 | -11.24 | -11.257 | -748 | -70 | 32 | 0 |  | 5227 | Нарушение формы кольцевого шва | GWAN |  | 03:59 | 05:48 | 06:04 | 0 | 1558 |  | EXT | Нарушение формы кольцевого шва |  | (c)
57041.494 | 0.095 | 0.044 | -11.145 | -11.196 | -1273 | -973 | -741 | 209 | 44 | 5227 |  | CORR | GENE | 02:34 | 03:22 | 03:60 | 117 | 1064 | 10 | EXT |  | 0.89 | (c)
57052.639 | 0 | -0.026 | -11.68 | -11.706 | -147 | 952 | 1104 | 0 |  | 5228 | Нарушение формы кольцевого шва | GWAN |  | 00:24 | 03:21 | 03:46 | 0 | 2501 |  | EXT | Нарушение формы кольцевого шва |  | (c)
57125.358 | 0.059 | 0.038 | -11.596 | -11.617 | 304 | 519 | 436 | 304 | 38 | 5235 |  | CORR | CIGR | 08:24 | 08:58 | 08:45 | 54 | 265 | 12 | EXT |  | 0.89 | (c)
57148.314 | 0 | 0 | -11.36 | -11.36 | -2032 | -1425 | -1435 | 838 | 0 | 5237 | Смещение кромок | GWAN |  | 00:17 | 01:55 | 01:54 | 0 | 1193 | 23 | EXT | Смещение кромок Наружу Величина смещения - 4.3 мм. |  | (c)
57157.872 | 9.558 | 9.526 | -1.802 | -1.834 | 316 | 491 | 468 | 316 | 1767 | 5237 |  | CORR | GENE | 06:36 | 07:04 | 07:01 | 67 | 304 | 11 | EXT |  | 0.89 | (c)
57314.514 | 11.29 | 11.171 | -0.12 | -0.239 | -1845 | -1580 | -1609 | 1373 | 87 | 5264 |  | CORR | GENE | 07:12 | 07:55 | 07:50 | 152 | 472 | 11 | EXT |  | 0.9 | (c)
57348.481 | 0.057 | 0.04 | -11.198 | -11.215 | 2206 | -2102 | -2123 | 1992 | 40 | 5268 |  | CORR | CIGR | 03:15 | 03:40 | 03:36 | 32 | 263 | 13 | EXT |  | 0.89 | (c)
57404.759 | 0 | -0.037 | -11.315 | -11.352 | -2184 | -1142 | -1426 | 669 |  | 5273 | Нарушение формы кольцевого шва | GWAN |  | 05:46 | 08:34 | 07:48 | 0 | 1514 |  | EXT | Нарушение формы кольцевого шва |  | (c)
57409.33 | 4.571 | 4.218 | -6.744 | -7.097 | 1608 | 1734 | 1717 | 1608 | 4218 | 5273 |  | ARTD | GENE | 03:58 | 04:18 | 04:15 | 707 | 217 |  | EXT | Наплавка. |  | (c)
57434.979 | 7.62 | 7.573 | -3.56 | -3.607 | -1039 | -907 | -933 | 827 | 3529 | 5275 |  | CORR | GENE | 05:29 | 05:51 | 05:47 | 78 | 212 | 11 | EXT |  | 0.89 | (c)
57438.64 | 0.101 | 0.064 | -11.244 | -11.281 | 935 | 1218 | 1267 | 935 | 64 | 5276 |  | CORR | CIGR | 03:24 | 04:10 | 04:18 | 53 | 664 | 10 | EXT |  | 0.89 | (c)
57451.69 | 1.806 | 1.763 | -9.444 | -9.487 | 647 | 732 | 753 | 647 | 1763 | 5277 |  | CORR | CIGR | 07:35 | 07:49 | 07:53 | 47 | 212 | 14 | EXT |  | 0.89 | (c)
57461.095 | 11.211 | 11.17 | -0.039 | -0.08 | -880 | -783 | -771 | 661 | 39 | 5277 |  | CORR | CIGR | 03:29 | 03:45 | 03:47 | 41 | 219 | 10 | EXT |  | 0.89 | (c)
57467.357 | 6.223 | 6.186 | -5.152 | -5.189 | 834 | 849 | 849 | 834 | 5115 | 5278 |  | CORR | AXGR | 04:57 | 04:60 | 04:60 | 74 | 31 | 10 | EXT |  | 0.89 | (c)
57471.036 | 9.902 | 9.89 | -1.473 | -1.485 | 481 | 562 | 553 | 481 | 1458 | 5278 |  | CORR | CIGR | 04:01 | 04:14 | 04:12 | 27 | 144 | 10 | EXT |  | 0.89 | (c)
57472.509 | 0 | 0 | -11.37 | -11.37 | -1602 | -1302 | -1133 | 663 | 0 | 5279 | Смещение кромок | GWAN |  | 06:10 | 06:59 | 07:26 | 0 | 940 | 27 | EXT | Смещение кромок Наружу Величина смещения - 5.1 мм. |  | (c)
57474.258 | 1.749 | 1.737 | -9.621 | -9.633 | -1167 | -1071 | -1065 | 962 | 1737 | 5279 |  | CORR | CIGR | 07:21 | 07:36 | 07:37 | 38 | 205 | 11 | EXT |  | 0.89 | (c)
57484.343 | 0.464 | 0.404 | -10.826 | -10.886 | -1459 | -1398 | -1354 | 1249 | 404 | 5280 |  | CORR | GENE | 05:33 | 05:43 | 05:50 | 60 | 210 | 10 | EXT |  | 0.89 | (c)
57484.563 | 0.684 | 0.637 | -10.606 | -10.653 | -1435 | -1296 | -1305 | 1175 | 637 | 5280 |  | CORR | GENE | 05:37 | 05:59 | 05:58 | 62 | 260 | 10 | EXT |  | 0.89 | (c)
57485.064 | 1.185 | 1.173 | -10.105 | -10.117 | -1232 | -1174 | -1183 | 1133 | 1173 | 5280 |  | CORR | CIGR | 06:10 | 06:19 | 06:18 | 29 | 100 | 10 | EXT |  | 0.89 | (c)
57506.404 | 0 | -0.039 | -11.4 | -11.439 | -1251 | -75 | -483 | 0 |  | 5282 | Нарушение формы кольцевого шва | GWAN |  | 05:13 | 08:23 | 07:17 | 0 | 1536 |  | EXT | Нарушение формы кольцевого шва |  | (c)
57522.751 | 4.947 | 4.927 | -6.218 | -6.238 | -692 | -630 | -597 | 503 | 4927 | 5283 |  | CORR | CIGR | 05:47 | 05:57 | 06:02 | 33 | 188 | 10 | EXT |  | 0.89 | (c)
57529.998 | 1.029 | 0.995 | -10.121 | -10.155 | -1497 | -1424 | -1426 | 1355 | 995 | 5284 |  | CORR | CIGR | 05:15 | 05:26 | 05:26 | 52 | 142 | 12 | EXT |  | 0.89 | (c)
57530.33 | 1.361 | 1.296 | -9.789 | -9.854 | -1002 | -969 | -981 | 959 | 1296 | 5284 |  | CORR | AXGR | 06:34 | 06:40 | 06:38 | 199 | 43 | 10 | EXT |  | 0.9 | (c)
57551.42 | 11.301 | 11.281 | -0.099 | -0.119 | -434 | -391 | -364 | 295 | 86 | 5285 |  | CORR | CIGR | 02:60 | 03:07 | 03:11 | 33 | 138 | 10 | EXT |  | 0.89 | (c)
57551.457 | 11.338 | 11.286 | -0.062 | -0.114 | 161 | 679 | 574 | 161 | 24 | 5285 |  | CORR | GENE | 04:36 | 05:59 | 05:42 | 90 | 826 | 12 | EXT |  | 0.89 | (c)
57552.38 | 0.861 | 0.823 | -10.509 | -10.547 | 860 | 951 | 919 | 860 | 823 | 5286 |  | CORR | GENE | 06:15 | 06:30 | 06:25 | 303 | 119 | 10 | EXT |  | 0.92 | (c)
57553.177 | 1.658 | 1.649 | -9.712 | -9.721 | 1291 | 1328 | 1329 | 1291 | 1649 | 5286 |  | CORR | CIGR | 07:25 | 07:31 | 07:31 | 19 | 76 | 12 | EXT |  | 0.89 | (c)
57554.888 | 3.369 | 3.361 | -8.001 | -8.009 | 830 | 923 | 939 | 830 | 3361 | 5286 |  | CORR | CIGR | 06:10 | 06:25 | 06:28 | 41 | 218 | 22 | EXT |  | 0.89 | (c)
57555.754 | 4.235 | 4.22 | -7.135 | -7.15 | 596 | 811 | 733 | 596 | 4220 | 5286 |  | CORR | CIGR | 05:32 | 06:07 | 05:55 | 38 | 275 | 13 | EXT |  | 0.89 | (c)
57556.898 | 5.379 | 5.375 | -5.991 | -5.995 | 1391 | 1437 | 1460 | 1391 | 5375 | 5286 |  | CORR | CIGR | 07:41 | 07:48 | 07:52 | 34 | 138 | 19 | EXT |  | 0.89 | (c)
57557.191 | 5.672 | 5.668 | -5.698 | -5.702 | 1510 | 1524 | 1554 | 1510 | 5668 | 5286 |  | CORR | CIGR | 07:60 | 08:02 | 08:07 | 27 | 88 | 15 | EXT |  | 0.89 | (c)
57559.173 | 7.654 | 7.643 | -3.716 | -3.727 | 1483 | 1547 | 1546 | 1483 | 3703 | 5286 |  | CORR | CIGR | 07:56 | 08:06 | 08:06 | 24 | 126 | 12 | EXT |  | 0.89 | (c)
57573.085 | 10.196 | 10.179 | -1.124 | -1.141 | -2092 | -2048 | -2040 | 1989 | 1106 | 5287 |  | CORR | CIGR | 06:12 | 06:19 | 06:21 | 35 | 103 | 14 | EXT |  | 0.89 | (c)
57574.209 | 0 | -0.027 | -11.345 | -11.372 | -597 | 691 | 808 | 0 |  | 5288 | Нарушение формы кольцевого шва | GWAN |  | 09:49 | 01:17 | 13:36 | 0 | 2809 |  | EXT | Нарушение формы кольцевого шва |  | (c)
57578.622 | 4.413 | 4.373 | -6.932 | -6.972 | -1996 | -1861 | -1888 | 1780 | 4373 | 5288 |  | CORR | GENE | 06:04 | 06:25 | 06:21 | 70 | 216 | 10 | EXT |  | 0.89 | (c)
57579.023 | 4.814 | 4.727 | -6.531 | -6.618 | -1448 | -1448 | -1434 | 1419 | 4727 | 5288 |  | CORR | AXGR | 07:32 | 07:32 | 07:34 | 114 | 29 | 12 | EXT |  | 0.9 | (c)
57583.295 | 9.086 | 9.076 | -2.259 | -2.269 | -1238 | -1196 | -1200 | 1161 | 2250 | 5288 |  | CORR | CIGR | 08:06 | 08:13 | 08:12 | 19 | 77 | 15 | EXT |  | 0.89 | (c)
57585.08 | 10.871 | 10.851 | -0.474 | -0.494 | -1312 | -1127 | -1118 | 924 | 433 | 5288 |  | CORR | GENE | 07:54 | 08:24 | 08:25 | 61 | 388 | 14 | EXT |  | 0.89 | (c)
57585.554 | 0 | 0 | -10.02 | -10.02 | -1101 | -816 | -798 | 494 | 0 | 5289 | Смещение кромок | GWAN |  | 02:39 | 03:25 | 03:28 | 0 | 607 | 25 | EXT | Смещение кромок Вовнутрь Величина смещения - 4.7 мм. |  | (c)
57590.904 | 5.35 | 5.349 | -4.67 | -4.671 | 658 | 691 | 691 | 658 | 4644 | 5289 |  | CORR | CIGR | 07:23 | 07:28 | 07:28 | 27 | 65 | 11 | EXT |  | 0.89 | (c)
57592.155 | 6.601 | 6.597 | -3.419 | -3.423 | 10 | 50 | 58 | 10 | 3400 | 5289 |  | CORR | CIGR | 05:38 | 05:44 | 05:46 | 23 | 95 | 11 | EXT |  | 0.89 | (c)
57594.745 | 9.191 | 9.186 | -0.829 | -0.834 | 905 | 939 | 946 | 905 | 811 | 5289 |  | CORR | CIGR | 08:03 | 08:08 | 08:09 | 23 | 81 | 10 | EXT |  | 0.89 | (c)
57597.118 | 1.544 | 1.517 | -9.711 | -9.738 | -584 | -563 | -556 | 528 | 1517 | 5290 |  | CORR | AXGR | 04:28 | 04:31 | 04:32 | 585 | 56 | 10 | EXT |  | 0.94 | (c)
57597.265 | 1.691 | 1.672 | -9.564 | -9.583 | -800 | -703 | -711 | 622 | 1672 | 5290 |  | CORR | CIGR | 03:53 | 04:09 | 04:07 | 29 | 178 | 10 | EXT |  | 0.89 | (c)
57597.851 | 2.277 | 2.26 | -8.978 | -8.995 | -717 | -678 | -671 | 625 | 2260 | 5290 |  | CORR | CIGR | 04:06 | 04:13 | 04:14 | 38 | 92 | 15 | EXT |  | 0.89 | (c)
57599.395 | 3.821 | 3.812 | -7.434 | -7.443 | 751 | 793 | 794 | 751 | 3812 | 5290 |  | CORR | CIGR | 08:03 | 08:10 | 08:10 | 20 | 86 | 13 | EXT |  | 0.89 | (c)
57600.37 | 4.796 | 4.734 | -6.459 | -6.521 | -642 | -609 | -620 | 597 | 4734 | 5290 |  | CORR | AXGR | 04:19 | 04:24 | 04:22 | 115 | 45 | 11 | EXT |  | 0.9 | (c)
57632.151 | 2.017 | 1.941 | -9.233 | -9.309 | -2157 | -2157 | -2149 | 74 | 1941 | 5293 |  | CORR | AXSL | 07:54 | 07:54 | 07:55 | 81 | 15 | 11 | EXT |  | 0.89 | (c)
57632.922 | 2.788 | 2.751 | -8.462 | -8.499 | -1970 | -1935 | -1875 | 260 | 2751 | 5293 |  | CORR | CIGR | 08:24 | 08:30 | 08:39 | 47 | 189 | 12 | EXT |  | 0.89 | (c)
57640.063 | 9.929 | 9.76 | -1.321 | -1.49 | 2178 | 2188 | 2193 | 21 | 1258 | 5293 |  | CORR | AXGR | 07:34 | 07:35 | 07:36 | 232 | 32 | 11 | EXT |  | 0.91 | (c)
57642.889 | 1.505 | 1.5 | -9.9 | -9.905 | 1505 | 1513 | 1515 | 705 | 1500 | 5294 |  | CORR | PITT | 04:14 | 04:15 | 04:15 | 18 | 21 | 20 | EXT |  | 0.89 | (c)
57648.256 | 6.872 | 6.492 | -4.533 | -4.913 | -2184 | -2181 | -2170 | 47 | 4213 | 5294 |  | CORR | AXGR | 06:18 | 06:19 | 06:20 | 700 | 27 | 10 | EXT |  | 0.95 | (c)
57664.189 | 11.4 | 11.354 | -0.045 | -0.091 | 696 | 1200 | 1029 | 696 | 31 | 5295 |  | CORR | GENE | 04:23 | 05:44 | 05:16 | 60 | 666 | 10 | EXT |  | 0.89 | (c)
57669.353 | 5.119 | 5.065 | -6.381 | -6.435 | 1832 | 1832 | 1848 | 367 | 5065 | 5296 |  | CORR | AXGR | 04:51 | 04:51 | 04:53 | 173 | 32 | 13 | EXT |  | 0.91 | (c)
57669.682 | 5.448 | 5.431 | -6.052 | -6.069 | 1729 | 1800 | 1838 | 284 | 5431 | 5296 |  | CORR | CIGR | 04:34 | 04:46 | 04:52 | 39 | 218 | 26 | EXT |  | 0.89 | (c)
57669.72 | 5.486 | 5.47 | -6.014 | -6.03 | 1974 | 1995 | 2006 | 193 | 5470 | 5296 |  | CORR | CIGR | 05:14 | 05:17 | 05:19 | 22 | 64 | 10 | EXT |  | 0.89 | (c)
57669.78 | 5.546 | 5.471 | -5.954 | -6.029 | 1892 | 1892 | 1908 | 307 | 5471 | 5296 |  | CORR | AXGR | 05:00 | 05:00 | 05:03 | 78 | 32 | 11 | EXT |  | 0.89 | (c)
57675.107 | 10.873 | 10.474 | -0.627 | -1.026 | -1808 | -1702 | -1708 | 422 | 387 | 5296 |  | CORR | GENE | 07:03 | 07:20 | 07:19 | 639 | 201 | 14 | EXT |  | 0.97 | (c)
57676.151 | 0.417 | 0.341 | -10.983 | -11.059 | -1113 | -1063 | -1085 | 1058 | 341 | 5297 |  | CORR | GENE | 06:47 | 06:55 | 06:52 | 955 | 55 | 12 | EXT |  | 0.97 | (c)
57687.134 | 0 | -0.027 | -11.545 | -11.572 | -51 | -2052 | 1341 | 0 |  | 5298 | Нарушение формы кольцевого шва | GWAN |  | 09:39 | 04:16 | 13:24 | 0 | 2783 |  | EXT | Нарушение формы кольцевого шва |  | (c)
57706.231 | 7.552 | 7.27 | -3.663 | -3.945 | -488 | -465 | -440 | 392 | 3621 | 5299 |  | CORR | GENE | 07:44 | 07:48 | 07:52 | 324 | 96 | 29 | EXT | Аномалия находится на упругопластическом изгибе: R=360 D, максимальное растяжение на 6.1 час. | 1.02 | (b)
57707.795 | 9.116 | 9.106 | -2.099 | -2.109 | -317 | -276 | -275 | 233 | 2087 | 5299 |  | CORR | CIGR | 08:12 | 08:19 | 08:19 | 22 | 84 | 10 | EXT | Аномалия находится на упругопластическом изгибе: R=423 D, максимальное растяжение на 6.1 час. | 0.89 | (c)
57714.664 | 4.77 | 4.756 | -6.695 | -6.709 | 297 | 338 | 470 | 297 | 4756 | 5300 |  | CORR | CIGR | 03:19 | 03:26 | 03:47 | 31 | 345 | 25 | EXT |  | 0.89 | (c)
57717.147 | 7.253 | 7.226 | -4.212 | -4.239 | -1910 | -1860 | -1853 | 321 | 4200 | 5300 |  | CORR | CIGR | 09:23 | 09:31 | 09:32 | 39 | 114 | 10 | EXT |  | 0.89 | (c)
57718.06 | 8.166 | 8.111 | -3.299 | -3.354 | 561 | 614 | 616 | 561 | 3247 | 5300 |  | DENT | GENE | 04:02 | 04:10 | 04:11 | 107 | 111 | 0.6 | N/A | Глубина вмятины: 8 мм (0,6%). Линейка: 11 см в (811 см; 04:10 ч:мин) |  | (c)
57735.989 | 3.44 | 3.428 | -7.855 | -7.867 | -1935 | -1893 | -1894 | 296 | 3428 | 5302 |  | CORR | CIGR | 05:46 | 05:53 | 05:53 | 23 | 82 | 12 | EXT |  | 0.89 | (c)
57736.646 | 4.097 | 4.079 | -7.198 | -7.216 | -2034 | -2033 | -2014 | 197 | 4079 | 5302 |  | CORR | CIGR | 05:31 | 05:31 | 05:34 | 18 | 39 | 10 | EXT |  | 0.89 | (c)
57736.701 | 4.152 | 4.138 | -7.143 | -7.157 | 2183 | -2224 | -2230 | 0 | 4138 | 5302 |  | CORR | CIGR | 04:51 | 04:60 | 04:59 | 21 | 96 | 10 | EXT |  | 0.89 | (c)
57737.174 | 4.625 | 4.602 | -6.67 | -6.693 | -2000 | -1938 | -1914 | 231 | 4602 | 5302 |  | CORR | CIGR | 05:36 | 05:46 | 05:50 | 32 | 172 | 21 | EXT |  | 0.89 | (c)
57738.176 | 5.627 | 5.572 | -5.668 | -5.723 | -1300 | -1273 | -1273 | 930 | 5569 | 5302 |  | CORR | GENE | 07:29 | 07:33 | 07:33 | 154 | 54 | 11 | EXT |  | 0.9 | (c)
57740.072 | 7.523 | 7.373 | -3.772 | -3.922 | -1943 | -1874 | -1884 | 288 | 3738 | 5302 |  | CORR | GENE | 05:45 | 05:56 | 05:55 | 184 | 117 | 20 | EXT |  | 0.92 | (c)
57740.157 | 7.608 | 7.581 | -3.687 | -3.714 | -1586 | -1523 | -1534 | 645 | 3682 | 5302 |  | CORR | CIGR | 06:43 | 06:53 | 06:51 | 32 | 104 | 11 | EXT |  | 0.89 | (c)
57740.274 | 7.725 | 7.661 | -3.57 | -3.634 | -1442 | -1424 | -1383 | 789 | 3376 | 5302 |  | CORR | GENE | 07:06 | 07:09 | 07:16 | 258 | 118 | 10 | EXT |  | 0.91 | (c)
57740.796 | 8.247 | 8.236 | -3.048 | -3.059 | -747 | -710 | -710 | 673 | 3036 | 5302 |  | CORR | CIGR | 08:58 | 09:04 | 09:04 | 23 | 74 | 12 | EXT |  | 0.89 | (c)
57741.269 | 8.72 | 8.689 | -2.575 | -2.606 | -682 | -663 | -666 | 650 | 2511 | 5302 |  | CORR | AXGR | 09:09 | 09:12 | 09:11 | 95 | 32 | 13 | EXT |  | 0.89 | (c)
57743.701 | 11.152 | 11.136 | -0.143 | -0.159 | 1238 | 1405 | 1395 | 678 | 123 | 5302 |  | CORR | CIGR | 02:19 | 02:46 | 02:44 | 36 | 314 | 11 | EXT |  | 0.89 | (c)
57753.151 | 9.307 | 9.154 | -2.053 | -2.206 | 2142 | 2170 | 2163 | 46 | 1999 | 5303 |  | CORR | AXGR | 08:27 | 08:32 | 08:31 | 207 | 42 | 15 | EXT |  | 0.92 | (c)
57777.246 | 10.552 | 10.513 | -0.523 | -0.562 | 1277 | 1331 | 1368 | 772 | 517 | 5305 |  | CORR | CIGR | 06:04 | 06:13 | 06:18 | 45 | 182 | 10 | EXT |  | 0.89 | (c)
57782.199 | 4.43 | 4.418 | -6.98 | -6.992 | 1329 | 1379 | 1380 | 799 | 4418 | 5306 |  | GOUG | CIGR | 05:19 | 05:27 | 05:28 | 25 | 102 | 11 | EXT | Задир. |  | (c)
57782.936 | 5.167 | 5.156 | -6.243 | -6.254 | 1950 | 2000 | 1996 | 188 | 5156 | 5306 |  | CORR | CIGR | 06:60 | 07:08 | 07:07 | 21 | 93 | 12 | EXT |  | 0.89 | (c)
57788.783 | 11.014 | 11.001 | -0.396 | -0.409 | 1980 | 2041 | 2046 | 118 | 363 | 5306 |  | CORR | CIGR | 07:04 | 07:14 | 07:15 | 46 | 133 | 18 | EXT |  | 0.89 | (c)
57789.462 | 0.283 | 0.18 | -8.217 | -8.32 | -691 | -662 | -637 | 583 | 180 | 5307 |  | CORR | GENE | 07:36 | 07:41 | 07:45 | 164 | 108 | 16 | EXT |  | 0.91 | (c)
57789.735 | 0.556 | 0.506 | -7.944 | -7.994 | -2045 | -2030 | -2032 | 186 | 506 | 5307 |  | CORR | AXGR | 03:58 | 03:60 | 03:60 | 107 | 24 | 18 | EXT |  | 0.9 | (c)
57790.182 | 1.003 | 0.987 | -7.497 | -7.513 | -2068 | -2006 | -1966 | 162 | 987 | 5307 |  | CORR | GENE | 03:54 | 04:04 | 04:10 | 57 | 204 | 20 | EXT |  | 0.89 | (c)
57792.965 | 3.786 | 3.739 | -4.714 | -4.761 | -2073 | -2059 | -2005 | 157 | 3739 | 5307 |  | CORR | GENE | 03:53 | 03:55 | 04:04 | 283 | 137 | 10 | EXT | Аномалия находится на упругопластическом изгибе: R=676 D, максимальное растяжение на 7.2 час. | 0.92 | (c)
57795.231 | 6.052 | 6.029 | -2.448 | -2.471 | -654 | -623 | -618 | 581 | 2443 | 5307 |  | CORR | CIGR | 07:42 | 07:47 | 07:48 | 28 | 73 | 12 | EXT | Аномалия находится на упругопластическом изгибе: R=458 D, максимальное растяжение на 6.6 час. | 0.89 | (c)
57796.048 | 6.869 | 6.861 | -1.631 | -1.639 | -564 | -526 | -528 | 492 | 1623 | 5307 |  | CORR | CIGR | 07:57 | 08:03 | 08:02 | 16 | 72 | 10 | EXT | Аномалия находится на упругопластическом изгибе: R=411 D, максимальное растяжение на 6.6 час. | 0.89 | (c)
57796.884 | 7.705 | 7.675 | -0.795 | -0.825 | -563 | -506 | -494 | 425 | 782 | 5307 |  | CORR | CIGR | 07:57 | 08:06 | 08:08 | 43 | 138 | 12 | EXT | Аномалия находится на упругопластическом изгибе: R=381 D, максимальное растяжение на 6.6 час. | 0.89 | (c)
57796.944 | 7.765 | 7.686 | -0.735 | -0.814 | -810 | -806 | -791 | 772 | 700 | 5307 |  | CORR | AXGR | 07:17 | 07:17 | 07:20 | 114 | 38 | 11 | EXT | Аномалия находится на упругопластическом изгибе: R=381 D, максимальное растяжение на 6.6 час. | 0.91 | (c)
57797.075 | 7.896 | 7.857 | -0.604 | -0.643 | -888 | -721 | -717 | 546 | 575 | 5307 |  | CORR | GENE | 07:04 | 07:31 | 07:32 | 68 | 342 | 21 | EXT | Аномалия находится на упругопластическом изгибе: R=381 D, максимальное растяжение на 6.6 час. | 0.94 | (c)
57798.91 | 1.231 | 1.214 | -10.099 | -10.116 | -2219 | -2182 | -2175 | 11 | 1214 | 5308 |  | CORR | CIGR | 03:59 | 04:05 | 04:06 | 23 | 88 | 15 | EXT | Аномалия находится на упругопластическом изгибе: R=377 D, максимальное растяжение на 6.6 час. | 0.89 | (c)
57799.242 | 1.563 | 1.48 | -9.767 | -9.85 | -954 | -945 | -929 | 903 | 1480 | 5308 |  | CORR | GENE | 07:23 | 07:25 | 07:27 | 289 | 51 | 16 | EXT | Аномалия находится на упругопластическом изгибе: R=378 D, максимальное растяжение на 6.6 час. | 0.96 | (c)
57800.382 | 2.703 | 2.687 | -8.627 | -8.643 | -963 | -891 | -906 | 849 | 2687 | 5308 |  | CORR | CIGR | 07:22 | 07:33 | 07:31 | 30 | 114 | 11 | EXT | Аномалия находится на упругопластическом изгибе: R=375 D, максимальное растяжение на 6.7 час. | 0.9 | (c)
57809.009 | 0 | -0.043 | -11.52 | -11.563 | -1192 | -226 | 77 | 886 |  | 5309 | Нарушение формы кольцевого шва | GWAN |  | 09:56 | 00:32 | 13:21 | 0 | 2537 |  | EXT | Нарушение формы кольцевого шва Аномалия находится на упругопластическом изгибе: R=373 D, максимальное растяжение на 6.3 час. |  | (c)
57809.009 | 0 | 0 | -11.52 | -11.52 | 1913 | -1896 | -2004 | 0 | 0 | 5309 | Смещение кромок | GWAN |  | 06:17 | 08:02 | 07:45 | 0 | 1089 | 24 | EXT | Смещение кромок Наружу Величина смещения - 3.7 мм. Аномалия находится на упругопластическом изгибе: R=373 D, максимальное растяжение на 6.3 час. |  | (c)
57811.277 | 2.268 | 2.194 | -9.252 | -9.326 | -2106 | -2087 | -2080 | 125 | 2194 | 5309 |  | CORR | GENE | 07:29 | 07:32 | 07:33 | 245 | 51 | 15 | EXT | Аномалия находится на упругопластическом изгибе: R=349 D, максимальное растяжение на 6 час. | 0.93 | (c)
57811.853 | 2.844 | 2.583 | -8.676 | -8.937 | -2168 | -2139 | -2112 | 63 | 2583 | 5309 |  | CORR | GENE | 07:19 | 07:23 | 07:28 | 397 | 112 | 12 | EXT | Аномалия находится на упругопластическом изгибе: R=343 D, максимальное растяжение на 5.9 час. | 0.94 | (c)
57812.208 | 3.199 | 3.168 | -8.321 | -8.352 | 1108 | 1305 | 1265 | 809 | 3168 | 5309 |  | CORR | GENE | 04:07 | 04:39 | 04:32 | 51 | 314 | 17 | EXT | Аномалия находится на упругопластическом изгибе: R=340 D, максимальное растяжение на 5.9 час. | 0.93 | (c)
57813.047 | 4.038 | 3.894 | -7.482 | -7.626 | 1900 | 1934 | 1943 | 244 | 3894 | 5309 |  | CORR | GENE | 06:15 | 06:21 | 06:22 | 379 | 86 | 16 | EXT | Аномалия находится на упругопластическом изгибе: R=331 D, максимальное растяжение на 5.9 час. | 1.08 | (b)
57813.504 | 4.495 | 4.474 | -7.025 | -7.046 | 1991 | 2087 | 2108 | 6 | 4474 | 5309 |  | CORR | GENE | 06:30 | 06:45 | 06:49 | 67 | 233 | 11 | EXT | Аномалия находится на упругопластическом изгибе: R=328 D, максимальное растяжение на 5.9 час. | 0.97 | (c)
57814.004 | 4.995 | 4.982 | -6.525 | -6.538 | 1862 | 1911 | 1913 | 266 | 4982 | 5309 |  | CORR | CIGR | 06:09 | 06:17 | 06:17 | 27 | 102 | 11 | EXT | Аномалия находится на упругопластическом изгибе: R=325 D, максимальное растяжение на 6 час. | 1.01 | (b)
57815.026 | 6.017 | 5.965 | -5.503 | -5.555 | 1087 | 1114 | 1108 | 1087 | 5311 | 5309 |  | CORR | AXGR | 04:04 | 04:08 | 04:07 | 244 | 41 | 10 | EXT | Аномалия находится на упругопластическом изгибе: R=320 D, максимальное растяжение на 6.1 час. | 0.91 | (c)
57817.705 | 8.696 | 8.618 | -2.824 | -2.902 | -1274 | -1212 | -1199 | 956 | 2756 | 5309 |  | DENT | GENE | 09:43 | 09:53 | 09:55 | 146 | 150 | 0.4 | N/A | Глубина вмятины: 5 мм (0,4%). Линейка: 15 см в (862 см; 09:53 ч:мин) Аномалия находится на упругопластическом изгибе. |  | (c)
57821.314 | 0.785 | 0.785 | -10.43 | -10.43 | -1197 | -1197 | -1185 | 1033 | 785 | 5310 |  | CORR | AXGR | 07:34 | 07:34 | 07:36 | 77 | 25 | 13 | EXT | Аномалия находится на упругопластическом изгибе: R=570 D, максимальное растяжение на 7.2 час. | 0.89 | (c)
57822.374 | 1.845 | 1.807 | -9.37 | -9.408 | 1617 | 1684 | 1711 | 427 | 1807 | 5310 |  | CORR | CIGR | 03:08 | 03:19 | 03:23 | 47 | 187 | 11 | EXT | Аномалия находится на упругопластическом изгибе: R=711 D, максимальное растяжение на 7.4 час. | 0.89 | (c)
57850.519 | 7.335 | 7.305 | -4.19 | -4.22 | -1608 | -1527 | -1521 | 622 | 4188 | 5312 |  | CORR | CIGR | 08:48 | 09:02 | 09:03 | 32 | 175 | 11 | EXT |  | 0.89 | (c)
57854.467 | 11.283 | 11.254 | -0.242 | -0.271 | -1828 | -1692 | -1685 | 402 | 225 | 5312 |  | CORR | CIGR | 08:13 | 08:35 | 08:36 | 46 | 286 | 10 | EXT |  | 0.89 | (c)
57855.732 | 1.023 | 0.62 | -10.452 | -10.855 | 2102 | 2136 | 2137 | 58 | 620 | 5313 |  | CORR | GENE | 06:35 | 06:40 | 06:40 | 529 | 70 | 10 | EXT |  | 0.94 | (c)
57864.725 | 10.016 | 9.992 | -1.459 | -1.483 | -1648 | -1609 | -1606 | 582 | 1454 | 5313 |  | CORR | CIGR | 08:29 | 08:36 | 08:36 | 29 | 84 | 11 | EXT |  | 0.89 | (c)
57889.254 | 0 | -0.04 | -11.47 | -11.51 | -97 | -2189 | 1127 | 0 |  | 5316 | Нарушение формы кольцевого шва | GWAN |  | 01:56 | 08:18 | 05:13 | 0 | 2448 |  | EXT | Нарушение формы кольцевого шва Аномалия находится на упругопластическом изгибе: R=472 D, максимальное растяжение на 5.5 час. |  | (c)
57889.254 | 0 | -0.045 | -11.47 | -11.515 | -2024 | -1360 | -1247 | 206 |  | 5316 | Нарушение формы кольцевого шва | GWAN |  | 08:44 | 10:32 | 10:50 | 0 | 1555 |  | EXT | Нарушение формы кольцевого шва Аномалия находится на упругопластическом изгибе: R=472 D, максимальное растяжение на 5.5 час. |  | (c)
57902.185 | 1.461 | 1.424 | -10.029 | -10.066 | -1633 | -1589 | -1554 | 598 | 1424 | 5317 |  | CORR | CIGR | 05:54 | 06:01 | 06:07 | 45 | 157 | 10 | EXT |  | 0.89 | (c)
57904.8 | 4.076 | 3.993 | -7.414 | -7.497 | -1550 | -1530 | -1520 | 681 | 3993 | 5317 |  | CORR | GENE | 06:08 | 06:11 | 06:13 | 232 | 58 | 10 | EXT |  | 0.91 | (c)
57906.419 | 5.695 | 5.67 | -5.795 | -5.82 | -2130 | -2088 | -2064 | 101 | 5670 | 5317 |  | CORR | CIGR | 04:34 | 04:41 | 04:45 | 35 | 131 | 10 | EXT |  | 0.89 | (c)
57912.214 | 0 | -0.03 | -11.22 | -11.25 | -409 | -1863 | 1603 | 409 |  | 5318 | Нарушение формы кольцевого шва | GWAN |  | 11:17 | 07:23 | 16:42 | 0 | 4023 |  | EXT | Нарушение формы кольцевого шва |  | (c)
57919.945 | 7.731 | 7.709 | -3.489 | -3.511 | 1928 | 2050 | 2042 | 75 | 3471 | 5318 |  | CORR | CIGR | 05:34 | 05:54 | 05:53 | 40 | 227 | 10 | EXT |  | 0.89 | (c)
57922.188 | 9.974 | 9.947 | -1.246 | -1.273 | 1942 | 2032 | 2088 | 0 | 1192 | 5318 |  | CORR | GENE | 05:37 | 05:51 | 06:00 | 81 | 291 | 10 | EXT |  | 0.89 | (c)
57922.383 | 10.169 | 10.143 | -1.051 | -1.077 | 2081 | 2142 | 2159 | 0 | 1045 | 5318 |  | CORR | CIGR | 05:59 | 06:09 | 06:12 | 32 | 156 | 14 | EXT |  | 0.89 | (c)
57923.434 | 0 | -0.024 | -11.385 | -11.409 | 1046 | 1338 | 1743 | 0 |  | 5319 | Нарушение формы кольцевого шва | GWAN |  | 01:28 | 02:15 | 03:20 | 0 | 1394 |  | EXT | Нарушение формы кольцевого шва |  | (c)
57946.359 | 0 | -0.032 | -11.465 | -11.497 | -1309 | -84 | 207 | 507 |  | 5321 | Нарушение формы кольцевого шва | GWAN |  | 10:59 | 02:16 | 15:03 | 0 | 3032 |  | EXT | Нарушение формы кольцевого шва |  | (c)
57946.359 | 0 | -0.027 | -11.465 | -11.492 | 2010 | -1959 | -2060 | 0 |  | 5321 | Нарушение формы кольцевого шва | GWAN |  | 07:54 | 09:14 | 08:57 | 0 | 781 |  | EXT | Нарушение формы кольцевого шва |  | (c)
57971.937 | 3.343 | 3.328 | -8.037 | -8.052 | 1908 | 1984 | 2011 | 116 | 3328 | 5323 |  | CORR | CIGR | 05:38 | 05:51 | 05:55 | 33 | 207 | 10 | EXT |  | 0.89 | (c)
57973.233 | 4.639 | 4.608 | -6.741 | -6.772 | -1800 | -1784 | -1765 | 430 | 4608 | 5323 |  | CORR | CIGR | 07:40 | 07:43 | 07:45 | 31 | 70 | 11 | EXT |  | 0.89 | (c)
57973.481 | 4.887 | 4.855 | -6.493 | -6.525 | -1626 | -1495 | -1543 | 604 | 4855 | 5323 |  | CORR | CIGR | 08:08 | 08:29 | 08:21 | 35 | 166 | 13 | EXT |  | 0.89 | (c)
57973.51 | 4.916 | 4.739 | -6.464 | -6.641 | -2174 | -2155 | -2152 | 56 | 4739 | 5323 |  | CORR | AXGR | 06:39 | 06:43 | 06:43 | 681 | 45 | 13 | EXT |  | 0.97 | (c)
57973.772 | 5.178 | 5.152 | -6.202 | -6.228 | -1791 | -1760 | -1709 | 439 | 5152 | 5323 |  | CORR | CIGR | 07:41 | 07:46 | 07:55 | 35 | 165 | 12 | EXT |  | 0.89 | (c)
57975.823 | 7.229 | 7.215 | -4.151 | -4.165 | 1805 | 1966 | 2006 | 24 | 4081 | 5323 |  | CORR | GENE | 05:22 | 05:48 | 05:54 | 84 | 402 | 11 | EXT |  | 0.89 | (c)
57978.379 | 9.785 | 9.76 | -1.595 | -1.62 | -1636 | -1619 | -1605 | 594 | 1480 | 5323 |  | CORR | GENE | 08:06 | 08:09 | 08:11 | 140 | 63 | 12 | EXT |  | 0.9 | (c)
57981.225 | 1.251 | 1.164 | -10.239 | -10.326 | -839 | -823 | -802 | 765 | 1164 | 5324 |  | CORR | GENE | 08:05 | 08:08 | 08:11 | 566 | 74 | 12 | EXT |  | 0.95 | (c)
57997.687 | 6.223 | 6.195 | -5.137 | -5.165 | 1689 | 1858 | 1844 | 232 | 5107 | 5325 |  | CORR | GENE | 05:20 | 05:47 | 05:45 | 58 | 309 | 11 | EXT |  | 0.89 | (c)
57998.579 | 7.115 | 7.091 | -4.245 | -4.269 | 1462 | 1621 | 1548 | 596 | 3523 | 5325 |  | CORR | GENE | 04:44 | 05:09 | 04:57 | 746 | 172 | 10 | EXT |  | 0.95 | (c)
58002.794 | 11.33 | 11.285 | -0.03 | -0.075 | 1562 | 1764 | 1684 | 425 | 16 | 5325 |  | CORR | GENE | 04:60 | 05:32 | 05:19 | 59 | 243 | 13 | EXT |  | 0.89 | (c)
58010.407 | 7.583 | 7.563 | -3.947 | -3.967 | -1098 | -1021 | -1054 | 1011 | 3947 | 5326 |  | CORR | CIGR | 05:54 | 06:07 | 06:01 | 20 | 87 | 10 | EXT |  | 0.89 | (c)
58011.307 | 8.483 | 8.463 | -3.047 | -3.067 | -1107 | -1053 | -1072 | 1037 | 3047 | 5326 |  | CORR | CIGR | 05:53 | 06:02 | 05:59 | 20 | 70 | 10 | EXT |  | 0.89 | (c)
58027.513 | 1.919 | 1.686 | -9.421 | -9.654 | 1892 | 2030 | 1978 | 1892 | 1686 | 5328 |  | CORR | GENE | 06:05 | 06:27 | 06:19 | 241 | 173 | 13 | EXT |  | 0.92 | (c)
58096.161 | 2.732 | 2.72 | -8.693 | -8.705 | 1096 | 1191 | 1161 | 1005 | 2720 | 5334 |  | CORR | CIGR | 05:22 | 05:38 | 05:33 | 21 | 130 | 11 | EXT |  | 0.89 | (c)
58100.051 | 6.622 | 6.601 | -4.803 | -4.824 | 762 | 839 | 840 | 762 | 4785 | 5334 |  | CORR | CIGR | 04:28 | 04:41 | 04:41 | 39 | 157 | 11 | EXT |  | 0.89 | (c)
58105.606 | 0.752 | 0.721 | -9.898 | -9.929 | 1346 | 1428 | 1481 | 1346 | 721 | 5335 |  | CORR | GENE | 05:22 | 05:36 | 05:44 | 55 | 270 | 12 | EXT |  | 0.89 | (c)
58105.867 | 1.013 | 0.978 | -9.637 | -9.672 | 1414 | 1474 | 1523 | 1414 | 978 | 5335 |  | CORR | CIGR | 05:33 | 05:43 | 05:51 | 35 | 218 | 13 | EXT |  | 0.89 | (c)
58106.229 | 1.375 | 1.233 | -9.275 | -9.417 | 1407 | 1686 | 1641 | 1407 | 1233 | 5335 |  | CORR | GENE | 05:32 | 06:17 | 06:10 | 161 | 468 | 11 | EXT |  | 0.9 | (c)
58128.189 | 2.005 | 1.977 | -7.545 | -7.573 | -157 | -61 | -65 | 0 | 1977 | 5337 |  | CORR | CIGR | 07:29 | 07:44 | 07:43 | 33 | 184 | 13 | EXT |  | 0.89 | (c)
58128.39 | 2.206 | 2.165 | -7.344 | -7.385 | 58 | 216 | 173 | 58 | 2165 | 5337 |  | CORR | GENE | 08:03 | 08:29 | 08:22 | 64 | 229 | 10 | EXT |  | 0.89 | (c)
58134.108 | 7.924 | 7.907 | -1.626 | -1.643 | 244 | 328 | 336 | 244 | 1598 | 5337 |  | CORR | CIGR | 08:33 | 08:47 | 08:48 | 45 | 183 | 11 | EXT |  | 0.89 | (c)
58134.859 | 8.675 | 8.658 | -0.875 | -0.892 | -191 | -105 | -104 | 17 | 852 | 5337 |  | CORR | CIGR | 07:23 | 07:37 | 07:37 | 40 | 174 | 10 | EXT |  | 0.89 | (c)
58135.807 | 0.073 | 0.017 | -11.452 | -11.508 | 1379 | 1720 | 1850 | 1379 | 17 | 5338 |  | CORR | GENE | 06:18 | 07:13 | 07:34 | 122 | 942 | 11 | EXT |  | 0.9 | (c)
58137.219 | 1.485 | 1.435 | -10.04 | -10.09 | 1048 | 1193 | 1212 | 1048 | 1435 | 5338 |  | CORR | GENE | 05:25 | 05:48 | 05:51 | 82 | 327 | 12 | EXT |  | 0.89 | (c)
58169.949 | 0 | 0 | -11.265 | -11.265 | 448 | 982 | 957 | 448 | 0 | 5341 | Смещение кромок | GWAN |  | 05:04 | 06:30 | 06:26 | 0 | 1018 | 23 | EXT | Смещение кромок Наружу Величина смещения - 3.6 мм. |  | (c)
58184.501 | 3.287 | 3.253 | -8.078 | -8.112 | -1661 | -1461 | -1539 | 1417 | 3253 | 5342 |  | CORR | GENE | 05:47 | 06:20 | 06:07 | 65 | 244 | 12 | EXT |  | 0.89 | (c)
58186.321 | 5.107 | 5.091 | -6.258 | -6.274 | -1765 | -1705 | -1704 | 1643 | 5091 | 5342 |  | CORR | CIGR | 05:31 | 05:40 | 05:40 | 20 | 122 | 14 | EXT |  | 0.89 | (c)
58186.939 | 5.725 | 5.712 | -5.64 | -5.653 | -1498 | -1442 | -1441 | 1384 | 5629 | 5342 |  | CORR | CIGR | 06:14 | 06:23 | 06:23 | 24 | 114 | 11 | EXT |  | 0.89 | (c)
58187.139 | 5.925 | 5.902 | -5.44 | -5.463 | -1809 | -1653 | -1682 | 1556 | 5418 | 5342 |  | CORR | CIGR | 05:23 | 05:49 | 05:44 | 45 | 253 | 14 | EXT |  | 0.89 | (c)
58187.262 | 6.048 | 6.027 | -5.317 | -5.338 | -1339 | -1284 | -1304 | 1269 | 5312 | 5342 |  | CORR | CIGR | 06:39 | 06:48 | 06:45 | 26 | 70 | 12 | EXT |  | 0.89 | (c)
58189.038 | 7.824 | 7.813 | -3.541 | -3.552 | -1849 | -1813 | -1788 | 1727 | 3529 | 5342 |  | CORR | CIGR | 05:17 | 05:23 | 05:27 | 23 | 122 | 15 | EXT |  | 0.89 | (c)
58189.122 | 7.908 | 7.886 | -3.457 | -3.479 | -1827 | -1767 | -1779 | 1731 | 3450 | 5342 |  | CORR | CIGR | 05:20 | 05:30 | 05:28 | 29 | 96 | 12 | EXT |  | 0.89 | (c)
58189.201 | 7.987 | 7.93 | -3.378 | -3.435 | -1668 | -1521 | -1475 | 1282 | 3340 | 5342 |  | CORR | GENE | 05:46 | 06:10 | 06:17 | 95 | 386 | 11 | EXT |  | 0.89 | (c)
58192.037 | 10.823 | 10.793 | -0.542 | -0.572 | -1789 | -1697 | -1726 | 1664 | 542 | 5342 |  | CORR | CIGR | 05:27 | 05:42 | 05:37 | 30 | 125 | 10 | EXT |  | 0.89 | (c)
58192.364 | 11.15 | 11.075 | -0.215 | -0.29 | -1714 | -1688 | -1699 | 1684 | 97 | 5342 |  | CORR | AXGR | 05:39 | 05:43 | 05:41 | 193 | 30 | 10 | EXT |  | 0.91 | (c)
58201.765 | 9.186 | 9.173 | -2.449 | -2.462 | -836 | -689 | -743 | 650 | 2412 | 5343 |  | CORR | GENE | 06:01 | 06:25 | 06:16 | 50 | 186 | 11 | EXT |  | 0.89 | (c)
58203.629 | 11.05 | 10.809 | -0.585 | -0.826 | -631 | -603 | -607 | 583 | 551 | 5343 |  | CORR | GENE | 06:34 | 06:39 | 06:38 | 275 | 48 | 10 | EXT |  | 0.92 | (c)
58217.392 | 1.538 | 1.505 | -9.652 | -9.685 | -223 | -103 | -129 | 36 | 1505 | 5345 |  | ARTD | GENE | 08:46 | 09:06 | 09:01 | 299 | 187 |  | EXT | Наплавка. |  | (c)
58221.622 | 5.768 | 5.706 | -5.422 | -5.484 | -1367 | -1194 | -1236 | 1105 | 5414 | 5345 |  | CORR | GENE | 05:42 | 06:10 | 06:03 | 70 | 262 | 12 | EXT |  | 0.89 | (c)
58223.308 | 7.454 | 7.411 | -3.736 | -3.779 | -1402 | -1214 | -1232 | 1062 | 3723 | 5345 |  | CORR | GENE | 05:36 | 06:06 | 06:03 | 56 | 340 | 11 | EXT |  | 0.89 | (c)
58223.518 | 7.664 | 7.557 | -3.526 | -3.633 | -1524 | -1320 | -1323 | 1123 | 3502 | 5345 |  | CORR | GENE | 05:16 | 05:49 | 05:49 | 131 | 401 | 13 | EXT |  | 0.9 | (c)
58226.606 | 10.752 | 10.707 | -0.438 | -0.483 | -1480 | -1305 | -1262 | 1044 | 423 | 5345 |  | CORR | GENE | 05:23 | 05:52 | 05:59 | 60 | 436 | 10 | EXT |  | 0.89 | (c)
58228.298 | 1.254 | 1.226 | -7.084 | -7.112 | 1569 | 1677 | 1669 | 1569 | 1226 | 5346а |  | CORR | CIGR | 05:59 | 06:16 | 06:15 | 30 | 200 | 12 | EXT |  | 0.89 | (c)
58228.349 | 1.305 | 1.286 | -7.033 | -7.052 | 1002 | 1106 | 1076 | 1002 | 1286 | 5346а |  | CORR | GENE | 04:27 | 04:44 | 04:39 | 55 | 148 | 13 | EXT |  | 0.89 | (c)
58228.423 | 1.379 | 1.356 | -6.959 | -6.982 | 1604 | 1747 | 1695 | 1604 | 1356 | 5346а |  | CORR | CIGR | 06:04 | 06:27 | 06:19 | 25 | 183 | 14 | EXT |  | 0.89 | (c)
58228.648 | 1.604 | 1.558 | -6.734 | -6.78 | 1299 | 1359 | 1337 | 1299 | 1558 | 5346а |  | CORR | GENE | 05:15 | 05:25 | 05:21 | 268 | 77 | 10 | EXT |  | 0.92 | (c)
58229.066 | 2.022 | 1.846 | -6.316 | -6.492 | 1721 | 1837 | 1802 | 1721 | 1846 | 5346а |  | CORR | GENE | 06:23 | 06:42 | 06:36 | 370 | 162 | 12 | EXT |  | 0.94 | (c)
58229.298 | 2.254 | 2.24 | -6.084 | -6.098 | 1656 | 1770 | 1721 | 1656 | 2240 | 5346а |  | CORR | CIGR | 06:13 | 06:31 | 06:23 | 30 | 131 | 13 | EXT |  | 0.89 | (c)
58229.33 | 2.286 | 2.27 | -6.052 | -6.068 | 898 | 941 | 941 | 898 | 2270 | 5346а |  | CORR | CIGR | 04:10 | 04:17 | 04:17 | 25 | 87 | 12 | EXT |  | 0.89 | (c)
58229.414 | 2.37 | 2.356 | -5.968 | -5.982 | 1177 | 1215 | 1238 | 1177 | 2356 | 5346а |  | CORR | CIGR | 04:55 | 05:02 | 05:05 | 25 | 122 | 10 | EXT |  | 0.89 | (c)
58229.798 | 2.754 | 2.643 | -5.584 | -5.695 | 1711 | 1728 | 1748 | 1711 | 2643 | 5346а |  | CORR | GENE | 06:22 | 06:24 | 06:28 | 314 | 74 | 12 | EXT |  | 0.93 | (c)
58232.272 | 5.228 | 5.224 | -3.11 | -3.114 | 750 | 857 | 815 | 750 | 3074 | 5346а |  | CORR | CIGR | 03:46 | 04:04 | 03:57 | 40 | 130 | 11 | EXT |  | 0.89 | (c)
58233.609 | 6.565 | 6.565 | -1.773 | -1.773 | 410 | 461 | 462 | 410 | 1748 | 5346а |  | CORR | CIGR | 02:52 | 02:60 | 03:00 | 25 | 105 | 14 | EXT |  | 0.89 | (c)
58245.955 | 0.145 | 0.123 | -11.059 | -11.081 | 2156 | -2158 | -2203 | 0 | 123 | 5347а |  | ARTD | CIGR | 04:24 | 04:47 | 04:40 | 44 | 203 |  | INT | Эквивалент потери металла 10%. |  | (c)
58264.991 | 3.181 | 3.166 | -7.953 | -7.968 | -1070 | -999 | -1022 | 974 | 3166 | 5349а |  | CORR | CIGR | 07:19 | 07:30 | 07:26 | 30 | 96 | 13 | EXT |  | 0.89 | (c)
58265.294 | 3.484 | 3.467 | -7.65 | -7.667 | -1139 | -1063 | -1070 | 1000 | 3467 | 5349а |  | CORR | CIGR | 07:08 | 07:20 | 07:19 | 30 | 139 | 12 | EXT |  | 0.89 | (c)
58287.114 | 3.005 | 2.981 | -8.46 | -8.484 | 1746 | 1812 | 1803 | 371 | 2981 | 5351 |  | CORR | CIGR | 07:09 | 07:19 | 07:18 | 30 | 114 | 15 | EXT |  | 0.89 | (c)
58287.183 | 3.074 | 3.047 | -8.391 | -8.418 | 1555 | 1606 | 1598 | 589 | 3047 | 5351 |  | CORR | CIGR | 06:38 | 06:46 | 06:45 | 30 | 87 | 10 | EXT |  | 0.89 | (c)
58289.615 | 5.506 | 5.479 | -5.959 | -5.986 | 1956 | 2120 | 2053 | 80 | 5479 | 5351 |  | CORR | CIGR | 07:43 | 08:09 | 07:58 | 27 | 195 | 10 | EXT |  | 0.89 | (c)
58298.116 | 2.542 | 2.457 | -8.638 | -8.723 | -612 | -410 | -359 | 105 | 2457 | 5352 |  | CORR | GENE | 07:39 | 08:12 | 08:20 | 116 | 507 | 10 | EXT |  | 0.89 | (c)
58303.2 | 7.626 | 7.604 | -3.554 | -3.576 | -1444 | -1340 | -1353 | 786 | 3546 | 5352 |  | CORR | CIGR | 05:25 | 05:42 | 05:40 | 30 | 183 | 19 | EXT |  | 0.89 | (c)
58303.431 | 7.857 | 7.799 | -3.323 | -3.381 | -1453 | -1219 | -1314 | 777 | 3280 | 5352 |  | CORR | GENE | 05:23 | 06:01 | 05:46 | 101 | 279 | 13 | EXT |  | 0.89 | (c)
58304.402 | 8.828 | 8.801 | -2.352 | -2.379 | 1606 | 1692 | 1692 | 453 | 2336 | 5352 |  | CORR | CIGR | 01:37 | 01:51 | 01:51 | 43 | 172 | 12 | EXT |  | 0.89 | (c)
58305.977 | 10.403 | 10.222 | -0.777 | -0.958 | -1540 | -1446 | -1266 | 690 | 767 | 5352 |  | CORR | GENE | 05:09 | 05:25 | 05:54 | 191 | 549 | 13 | EXT |  | 0.91 | (c)
58306.726 | 11.152 | 10.995 | -0.028 | -0.185 | -1265 | -1140 | -1037 | 809 | 24 | 5352 |  | CORR | GENE | 05:54 | 06:14 | 06:31 | 161 | 456 | 10 | EXT |  | 0.9 | (c)
58306.745 | 11.171 | 11.151 | -0.009 | -0.029 | 2078 | 2166 | 2189 | 0 | 4 | 5352 |  | CORR | CIGR | 02:53 | 03:08 | 03:11 | 25 | 223 | 15 | EXT |  | 0.89 | (c)
58306.754 | 0 | -0.029 | -11.13 | -11.159 | 1108 | 1307 | 1368 | 1108 |  | 5353 | Нарушение формы кольцевого шва | GWAN |  | 02:35 | 03:07 | 03:17 | 0 | 518 |  | EXT | Нарушение формы кольцевого шва |  | (c)
58307.666 | 0.912 | 0.9 | -10.218 | -10.23 | -2226 | -2063 | -2112 | 1998 | 900 | 5353 |  | CORR | GENE | 05:37 | 06:03 | 05:55 | 83 | 228 | 12 | EXT |  | 0.89 | (c)
58308.837 | 2.083 | 1.464 | -9.047 | -9.666 | -2118 | -2013 | -2048 | 1978 | 1464 | 5353 |  | CORR | GENE | 05:54 | 06:11 | 06:05 | 1100 | 140 | 13 | EXT |  | 0.99 | (c)
58312.236 | 5.482 | 5.384 | -5.648 | -5.746 | -1442 | -1393 | -1390 | 1338 | 5384 | 5353 |  | CORR | GENE | 07:43 | 07:51 | 07:52 | 180 | 104 | 12 | EXT |  | 0.91 | (c)
58313.466 | 6.712 | 6.688 | -4.418 | -4.442 | -2051 | -1930 | -1958 | 1865 | 4410 | 5353 |  | CORR | CIGR | 06:05 | 06:25 | 06:20 | 32 | 186 | 10 | EXT |  | 0.89 | (c)
58313.716 | 6.962 | 6.948 | -4.168 | -4.182 | -2177 | -2093 | -2103 | 2029 | 4154 | 5353 |  | CORR | CIGR | 05:45 | 05:58 | 05:57 | 28 | 148 | 10 | EXT |  | 0.89 | (c)
58313.967 | 7.213 | 7.035 | -3.917 | -4.095 | -2122 | -2035 | -2045 | 1967 | 3605 | 5353 |  | CORR | GENE | 05:53 | 06:08 | 06:06 | 490 | 155 | 12 | EXT |  | 0.95 | (c)
58317.884 | 0 | -0.027 | -10.475 | -10.502 | -265 | 139 | 226 | 0 |  | 5354 | Нарушение формы кольцевого шва | GWAN |  | 06:05 | 07:10 | 07:24 | 0 | 981 |  | EXT | Нарушение формы кольцевого шва |  | (c)
58318.968 | 1.084 | 1.072 | -9.391 | -9.403 | 1 | 69 | 45 | 1 | 1072 | 5354 |  | CORR | CIGR | 06:47 | 06:58 | 06:55 | 25 | 89 | 10 | EXT |  | 0.89 | (c)
58319.273 | 1.389 | 1.356 | -9.086 | -9.119 | -3 | 212 | 113 | 0 | 1356 | 5354 |  | CORR | CIGR | 06:47 | 07:21 | 07:05 | 42 | 232 | 12 | EXT |  | 0.89 | (c)
58321.646 | 3.762 | 3.743 | -6.713 | -6.732 | -66 | 66 | 27 | 0 | 3743 | 5354 |  | CORR | CIGR | 06:37 | 06:58 | 06:52 | 43 | 187 | 12 | EXT |  | 0.89 | (c)
58322.459 | 4.575 | 4.438 | -5.9 | -6.037 | -209 | -172 | -189 | 169 | 4438 | 5354 |  | CORR | AXGR | 06:13 | 06:20 | 06:17 | 253 | 40 | 15 | EXT |  | 0.93 | (c)
58324.075 | 6.191 | 6.141 | -4.284 | -4.334 | 91 | 103 | 114 | 91 | 4002 | 5354 |  | CORR | AXGR | 07:02 | 07:04 | 07:06 | 332 | 47 | 14 | EXT |  | 0.94 | (c)
58325.003 | 7.119 | 6.484 | -3.356 | -3.991 | 43 | 46 | 105 | 43 | 3245 | 5354 |  | CORR | GENE | 06:54 | 06:55 | 07:04 | 746 | 124 | 12 | EXT |  | 0.97 | (c)
58325.155 | 7.271 | 7.252 | -3.204 | -3.223 | 250 | 320 | 330 | 250 | 3191 | 5354 |  | CORR | CIGR | 07:28 | 07:39 | 07:40 | 32 | 158 | 16 | EXT |  | 0.89 | (c)
58334.96 | 6.601 | 6.576 | -4.609 | -4.634 | 0 | 101 | 78 | 0 | 4594 | 5355 |  | CORR | CIGR | 05:43 | 05:59 | 05:56 | 40 | 157 | 10 | EXT |  | 0.89 | (c)
58335.321 | 6.962 | 6.943 | -4.248 | -4.267 | 209 | 294 | 287 | 209 | 4226 | 5355 |  | CORR | CIGR | 06:17 | 06:31 | 06:30 | 41 | 157 | 13 | EXT |  | 0.89 | (c)
58335.324 | 6.965 | 6.948 | -4.245 | -4.262 | 35 | 104 | 87 | 35 | 4236 | 5355 |  | CORR | CIGR | 05:49 | 06:00 | 05:57 | 26 | 104 | 12 | EXT |  | 0.89 | (c)
58335.427 | 7.068 | 7.049 | -4.142 | -4.161 | 35 | 101 | 113 | 35 | 4020 | 5355 |  | CORR | GENE | 05:49 | 05:59 | 06:01 | 141 | 157 | 11 | EXT |  | 0.9 | (c)
58335.787 | 7.428 | 7.406 | -3.782 | -3.804 | 200 | 266 | 243 | 200 | 3779 | 5355 |  | CORR | CIGR | 06:15 | 06:26 | 06:22 | 25 | 87 | 10 | EXT |  | 0.89 | (c)
58335.947 | 7.588 | 7.557 | -3.622 | -3.653 | 44 | 147 | 126 | 44 | 3618 | 5355 |  | CORR | CIGR | 05:50 | 06:07 | 06:04 | 35 | 165 | 12 | EXT |  | 0.89 | (c)
58336.133 | 7.774 | 7.753 | -3.436 | -3.457 | 35 | 95 | 100 | 35 | 3436 | 5355 |  | CORR | CIGR | 05:49 | 05:59 | 05:59 | 21 | 131 | 10 | EXT |  | 0.89 | (c)
58336.677 | 8.318 | 8.236 | -2.892 | -2.974 | 61 | 210 | 148 | 61 | 2883 | 5355 |  | CORR | GENE | 05:53 | 06:17 | 06:07 | 91 | 174 | 14 | EXT |  | 0.89 | (c)
58337.404 | 9.045 | 9.006 | -2.165 | -2.204 | 110 | 139 | 134 | 110 | 2123 | 5355 |  | CORR | GENE | 06:01 | 06:06 | 06:05 | 81 | 48 | 12 | EXT |  | 0.89 | (c)
58337.761 | 9.402 | 9.325 | -1.808 | -1.885 | 59 | 77 | 75 | 59 | 1723 | 5355 |  | CORR | AXGR | 05:53 | 05:56 | 05:55 | 162 | 33 | 15 | EXT |  | 0.91 | (c)
58338.592 | 10.233 | 10.204 | -0.977 | -1.006 | 52 | 218 | 165 | 52 | 916 | 5355 |  | CORR | GENE | 05:52 | 06:18 | 06:10 | 90 | 227 | 10 | EXT |  | 0.89 | (c)
58339.159 | 10.8 | 10.748 | -0.41 | -0.462 | 421 | 433 | 435 | 421 | 343 | 5355 |  | CORR | AXGR | 06:51 | 06:53 | 06:53 | 119 | 29 | 10 | EXT |  | 0.9 | (c)
58339.325 | 10.966 | 10.637 | -0.244 | -0.573 | 174 | 261 | 236 | 174 | 183 | 5355 |  | CORR | GENE | 06:11 | 06:25 | 06:21 | 390 | 125 | 11 | EXT |  | 0.93 | (c)
58350.994 | 0 | -0.04 | -11.445 | -11.485 | -521 | 989 | 497 | 0 |  | 5357 | Нарушение формы кольцевого шва | GWAN |  | 00:34 | 04:38 | 03:19 | 0 | 2036 |  | EXT | Нарушение формы кольцевого шва |  | (c)
58364.812 | 2.373 | 2.338 | -8.472 | -8.507 | 1153 | 1294 | 1329 | 725 | 2338 | 5358 |  | CORR | CIGR | 05:30 | 05:53 | 05:58 | 46 | 352 | 15 | EXT |  | 0.89 | (c)
58364.894 | 2.455 | 2.455 | -8.39 | -8.39 | 1384 | 1584 | 1519 | 577 | 2455 | 5358 |  | CORR | CIGR | 06:07 | 06:39 | 06:29 | 34 | 269 | 15 | EXT |  | 0.89 | (c)
58364.962 | 2.523 | 2.482 | -8.322 | -8.363 | 1069 | 1143 | 1135 | 1030 | 2482 | 5358 |  | CORR | GENE | 05:16 | 05:28 | 05:27 | 56 | 131 | 12 | EXT |  | 0.89 | (c)
58386.448 | 2.109 | 2.023 | -8.921 | -9.007 | 1544 | 1561 | 1570 | 1544 | 2023 | 5360 |  | CORR | GENE | 05:33 | 05:36 | 05:37 | 422 | 52 | 12 | EXT |  | 0.94 | (c)
58387.745 | 3.406 | 3.377 | -7.624 | -7.653 | -2129 | -2070 | -2076 | 2023 | 3377 | 5360 |  | CORR | CIGR | 07:40 | 07:50 | 07:49 | 37 | 106 | 11 | EXT |  | 0.89 | (c)
58396.733 | 1.364 | 1.348 | -10.221 | -10.237 | 1685 | 1744 | 1732 | 1685 | 1348 | 5361 |  | CORR | CIGR | 05:52 | 06:02 | 05:60 | 21 | 94 | 10 | EXT |  | 0.89 | (c)
58401.492 | 6.123 | 6.025 | -5.462 | -5.56 | 1789 | 1850 | 1831 | 1789 | 5418 | 5361 |  | CORR | GENE | 06:09 | 06:19 | 06:16 | 142 | 83 | 10 | EXT |  | 0.9 | (c)
58401.524 | 6.155 | 6.142 | -5.43 | -5.443 | 1564 | 1618 | 1612 | 1564 | 5419 | 5361 |  | CORR | CIGR | 05:33 | 05:41 | 05:40 | 24 | 94 | 11 | EXT |  | 0.89 | (c)
58428.288 | 9.889 | 9.881 | -1.736 | -1.744 | -46 | -45 | -37 | 29 | 1641 | 5363 |  | CORR | AXGR | 07:28 | 07:28 | 07:29 | 103 | 17 | 10 | EXT |  | 0.89 | (c)
58430.024 | 0 | 0 | -11.54 | -11.54 | 1223 | 1655 | 1545 | 1223 | 0 | 5364 | Смещение кромок | GWAN |  | 08:01 | 09:11 | 08:53 | 0 | 643 | 29 | EXT | Смещение кромок Наружу Величина смещения - 4.5 мм. |  | (c)
58439.346 | 9.322 | 9.306 | -2.218 | -2.234 | 510 | 615 | 599 | 510 | 2197 | 5364 |  | CORR | CIGR | 06:06 | 06:23 | 06:21 | 37 | 178 | 10 | EXT |  | 0.89 | (c)
58441.247 | 11.223 | 11.195 | -0.317 | -0.345 | 308 | 365 | 417 | 308 | 300 | 5364 |  | CORR | CIGR | 05:34 | 05:43 | 05:51 | 45 | 219 | 11 | EXT |  | 0.89 | (c)
58447.012 | 5.448 | 5.28 | -2.002 | -2.17 | 1409 | 1660 | 1646 | 348 | 1914 | 5365 |  | CORR | GENE | 06:15 | 06:55 | 06:53 | 256 | 473 | 14 | EXT |  | 0.93 | (c)
58448.433 | 6.869 | 6.842 | -0.581 | -0.608 | 2223 | -2117 | -2140 | 0 | 566 | 5365 |  | CORR | CIGR | 08:26 | 08:46 | 08:42 | 42 | 195 | 10 | EXT |  | 0.89 | (c)
58448.619 | 7.055 | 7.001 | -0.395 | -0.449 | 1245 | 2122 | 1718 | 39 | 202 | 5365 |  | CORR | GENE | 05:48 | 08:10 | 07:05 | 247 | 946 | 11 | EXT |  | 0.91 | (c)
58463.799 | 0 | 0 | -11.455 | -11.455 | 2077 | -2037 | -1904 | 0 | 0 | 5368 | Смещение кромок | GWAN |  | 03:57 | 04:53 | 05:14 | 0 | 959 | 35 | EXT | Смещение кромок Наружу Величина смещения - 5.6 мм. |  | (c)
58464.205 | 0.406 | 0.298 | -11.049 | -11.157 | -1592 | -1386 | -1347 | 638 | 298 | 5368 |  | CORR | GENE | 06:04 | 06:38 | 06:44 | 139 | 490 | 14 | EXT |  | 0.9 | (c)
58464.381 | 0.582 | 0.531 | -10.873 | -10.924 | -1291 | -1019 | -1072 | 853 | 531 | 5368 |  | CORR | GENE | 06:53 | 07:37 | 07:28 | 96 | 438 | 13 | EXT |  | 0.89 | (c)
58473.496 | 9.697 | 9.619 | -1.758 | -1.836 | -2065 | -2049 | -2051 | 165 | 1632 | 5368 |  | CORR | AXGR | 04:48 | 04:51 | 04:50 | 204 | 28 | 10 | EXT |  | 0.91 | (c)
58473.769 | 9.97 | 9.898 | -1.485 | -1.557 | -10 | 1 | -1 | 0 | 1422 | 5368 |  | CORR | AXGR | 10:20 | 10:22 | 10:21 | 135 | 19 | 14 | EXT |  | 0.9 | (c)
58483.462 | 8.208 | 8.191 | -3.047 | -3.064 | 1758 | 1944 | 1894 | 1758 | 2984 | 5369 |  | CORR | GENE | 05:50 | 06:20 | 06:12 | 80 | 273 | 14 | EXT |  | 0.89 | (c)
58483.717 | 8.463 | 8.45 | -2.792 | -2.805 | 1668 | 1752 | 1733 | 1668 | 2773 | 5369 |  | CORR | CIGR | 05:35 | 05:49 | 05:46 | 32 | 131 | 14 | EXT |  | 0.89 | (c)
58497.144 | 0 | -0.026 | -11.685 | -11.711 | 1788 | -2037 | -1883 | 1093 |  | 5371 | Нарушение формы кольцевого шва | GWAN |  | 11:35 | 01:18 | 13:43 | 0 | 1581 |  | EXT | Нарушение формы кольцевого шва |  | (c)
58497.144 | 0 | -0.04 | -11.685 | -11.725 | -738 | 69 | -44 | 0 |  | 5371 | Нарушение формы кольцевого шва | GWAN |  | 04:48 | 06:58 | 06:40 | 0 | 1388 |  | EXT | Нарушение формы кольцевого шва |  | (c)
58518.728 | 9.899 | 9.762 | -1.236 | -1.373 | -325 | -233 | -229 | 132 | 1131 | 5372 |  | CORR | GENE | 05:48 | 06:03 | 06:04 | 242 | 193 | 10 | EXT |  | 0.91 | (c)
58527.962 | 7.998 | 7.938 | -3.642 | -3.702 | -434 | -365 | -394 | 354 | 3583 | 5373 |  | CORR | GENE | 07:32 | 07:43 | 07:38 | 119 | 80 | 12 | EXT |  | 0.9 | (c)
58545.206 | 2.387 | 2.324 | -8.693 | -8.756 | -1269 | -1235 | -1233 | 961 | 2324 | 5375 |  | CORR | GENE | 06:40 | 06:46 | 06:46 | 121 | 72 | 12 | EXT |  | 0.9 | (c)
58546.767 | 3.948 | 3.919 | -7.132 | -7.161 | -1576 | -1510 | -1511 | 654 | 3919 | 5375 |  | CORR | CIGR | 05:50 | 06:01 | 06:01 | 40 | 130 | 10 | EXT |  | 0.89 | (c)
58554.587 | 0.688 | 0.679 | -10.707 | -10.716 | 1412 | 1458 | 1460 | 722 | 679 | 5376 |  | CORR | CIGR | 05:04 | 05:11 | 05:11 | 20 | 96 | 12 | EXT |  | 0.89 | (c)
58556.269 | 2.37 | 2.355 | -9.025 | -9.04 | 1534 | 1589 | 1591 | 583 | 2355 | 5376 |  | CORR | CIGR | 05:23 | 05:32 | 05:33 | 31 | 113 | 11 | EXT |  | 0.89 | (c)
58557.254 | 3.355 | 3.349 | -8.04 | -8.046 | 1848 | 1924 | 1918 | 243 | 3349 | 5376 |  | CORR | CIGR | 06:14 | 06:26 | 06:25 | 30 | 139 | 10 | EXT |  | 0.89 | (c)
58561.725 | 7.826 | 7.815 | -3.569 | -3.58 | 1823 | 1862 | 1858 | 338 | 3560 | 5376 |  | CORR | CIGR | 06:10 | 06:16 | 06:16 | 20 | 69 | 11 | EXT |  | 0.89 | (c)
58586.649 | 0 | -0.033 | -11.66 | -11.693 | 1130 | 1416 | 1398 | 1130 |  | 5379 | Нарушение формы кольцевого шва | GWAN |  | 10:52 | 11:38 | 11:35 | 0 | 535 |  | EXT | Нарушение формы кольцевого шва |  | (c)
58588.325 | 1.676 | 1.657 | -9.984 | -10.003 | -911 | -766 | -794 | 677 | 1657 | 5379 |  | CORR | CIGR | 05:23 | 05:46 | 05:42 | 30 | 234 | 12 | EXT |  | 0.89 | (c)
58588.363 | 1.714 | 1.694 | -9.946 | -9.966 | -627 | -545 | -554 | 481 | 1694 | 5379 |  | CORR | CIGR | 06:08 | 06:22 | 06:20 | 37 | 146 | 10 | EXT |  | 0.89 | (c)
58609.072 | 10.763 | 10.715 | -0.267 | -0.315 | -1675 | -1594 | -1585 | 1495 | 256 | 5380 |  | CORR | GENE | 04:57 | 05:10 | 05:11 | 59 | 180 | 10 | EXT |  | 0.89 | (c)
58616.451 | 7.112 | 7.093 | -4.348 | -4.367 | -1317 | -1253 | -1268 | 914 | 4348 | 5381 |  | CORR | CIGR | 05:45 | 05:55 | 05:53 | 19 | 97 | 10 | EXT |  | 0.89 | (c)
58616.94 | 7.601 | 7.576 | -3.859 | -3.884 | -1326 | -1272 | -1282 | 905 | 3859 | 5381 |  | CORR | CIGR | 05:44 | 05:52 | 05:51 | 25 | 87 | 11 | EXT |  | 0.89 | (c)
58617.212 | 7.873 | 7.851 | -3.587 | -3.609 | -1163 | -1108 | -1128 | 1068 | 3583 | 5381 |  | CORR | CIGR | 06:10 | 06:19 | 06:15 | 26 | 69 | 14 | EXT |  | 0.89 | (c)
58617.351 | 8.012 | 7.992 | -3.448 | -3.468 | -1216 | -1171 | -1181 | 1015 | 3448 | 5381 |  | CORR | CIGR | 06:01 | 06:09 | 06:07 | 20 | 70 | 15 | EXT |  | 0.89 | (c)
58618.662 | 9.323 | 9.296 | -2.137 | -2.164 | -1582 | -1352 | -1442 | 649 | 2134 | 5381 |  | CORR | CIGR | 05:02 | 05:39 | 05:25 | 30 | 279 | 10 | EXT |  | 0.89 | (c)
58631.034 | 0 | -0.032 | -10.945 | -10.977 | -2037 | -824 | -1304 | 194 |  | 5383 | Нарушение формы кольцевого шва | GWAN |  | 09:09 | 00:24 | 11:07 | 0 | 1465 |  | EXT | Нарушение формы кольцевого шва |  | (c)
58631.034 | 0 | -0.022 | -10.945 | -10.967 | 1343 | 1793 | 1644 | 286 |  | 5383 | Нарушение формы кольцевого шва | GWAN |  | 06:14 | 07:27 | 07:03 | 0 | 602 |  | EXT | Нарушение формы кольцевого шва |  | (c)
58639.237 | 8.203 | 8.191 | -2.742 | -2.754 | 1274 | 1359 | 1379 | 748 | 2729 | 5383 |  | CORR | CIGR | 06:03 | 06:17 | 06:20 | 25 | 209 | 14 | EXT |  | 0.89 | (c)
58642.667 | 0.688 | 0.622 | -10.792 | -10.858 | 1384 | 1457 | 1501 | 612 | 622 | 5384 |  | CORR | GENE | 06:38 | 06:49 | 06:57 | 73 | 235 | 10 | EXT |  | 0.89 | (c)
58642.775 | 0.796 | 0.779 | -10.684 | -10.701 | 1842 | 1916 | 1924 | 224 | 779 | 5384 |  | CORR | CIGR | 07:52 | 08:04 | 08:05 | 25 | 164 | 10 | EXT |  | 0.89 | (c)
58650.942 | 8.963 | 8.823 | -2.517 | -2.657 | 1341 | 1358 | 1363 | 846 | 2396 | 5384 |  | CORR | AXGR | 06:31 | 06:34 | 06:34 | 261 | 43 | 10 | EXT |  | 0.91 | (c)
58663.709 | 0 | -0.024 | -11.045 | -11.069 | -1470 | -1075 | -549 | 0 |  | 5386 | Нарушение формы кольцевого шва | GWAN |  | 05:24 | 06:28 | 07:53 | 0 | 1842 |  | EXT | Нарушение формы кольцевого шва |  | (c)
58702.235 | 4.701 | 4.693 | -6.779 | -6.787 | -2197 | -2168 | -2163 | 33 | 4693 | 5389 |  | CORR | CIGR | 04:21 | 04:26 | 04:26 | 16 | 68 | 11 | EXT |  | 0.89 | (c)
58702.612 | 5.078 | 5.048 | -6.402 | -6.432 | -1425 | -1311 | -1319 | 805 | 5048 | 5389 |  | CORR | CIGR | 06:26 | 06:44 | 06:43 | 31 | 212 | 10 | EXT |  | 0.89 | (c)
58708.908 | 11.374 | 11.33 | -0.106 | -0.15 | 1711 | 1931 | 1964 | 14 | 13 | 5389 |  | CORR | GENE | 02:52 | 03:27 | 03:33 | 137 | 505 | 10 | EXT |  | 0.9 | (c)
58720.179 | 0 | -0.03 | -11.34 | -11.37 | -51 | 1715 | 965 | 0 |  | 5391 | Нарушение формы кольцевого шва | GWAN |  | 01:38 | 06:24 | 04:22 | 0 | 2032 |  | EXT | Нарушение формы кольцевого шва |  | (c)
58720.179 | 0 | -0.038 | -11.34 | -11.378 | -2209 | -1876 | -1716 | 22 |  | 5391 | Нарушение формы кольцевого шва | GWAN |  | 07:50 | 08:44 | 09:10 | 0 | 986 |  | EXT | Нарушение формы кольцевого шва |  | (c)
58723.224 | 3.045 | 3.02 | -8.295 | -8.32 | 1082 | 1188 | 1143 | 1027 | 3020 | 5391 |  | CORR | CIGR | 04:41 | 04:59 | 04:51 | 25 | 122 | 14 | EXT |  | 0.89 | (c)
58727.997 | 7.818 | 7.771 | -3.522 | -3.569 | 760 | 1158 | 1168 | 654 | 3474 | 5391 |  | CORR | GENE | 03:49 | 04:54 | 04:55 | 95 | 817 | 15 | EXT |  | 0.89 | (c)
58728.214 | 8.035 | 8.006 | -3.305 | -3.334 | 1052 | 1164 | 1295 | 693 | 3275 | 5391 |  | CORR | GENE | 04:36 | 04:55 | 05:16 | 59 | 486 | 15 | EXT |  | 0.89 | (c)
58729.921 | 9.742 | 9.695 | -1.598 | -1.645 | 1317 | 1415 | 1465 | 618 | 1575 | 5391 |  | CORR | GENE | 05:19 | 05:35 | 05:43 | 70 | 296 | 12 | EXT |  | 0.89 | (c)
58730.156 | 9.977 | 9.967 | -1.363 | -1.373 | 2197 | -2012 | -2107 | 0 | 1308 | 5391 |  | CORR | GENE | 07:41 | 08:22 | 08:07 | 65 | 314 | 14 | EXT |  | 0.89 | (c)
58731.182 | 11.003 | 10.858 | -0.337 | -0.482 | 1039 | 1077 | 1067 | 1039 | 39 | 5391 |  | CORR | GENE | 04:34 | 04:41 | 04:39 | 443 | 57 | 12 | EXT |  | 0.94 | (c)
58731.616 | 0.097 | 0.088 | -11.388 | -11.397 | -525 | -447 | -414 | 302 | 88 | 5392 |  | CORR | CIGR | 08:40 | 08:52 | 08:58 | 19 | 223 | 12 | EXT |  | 0.89 | (c)
58732.457 | 0.938 | 0.82 | -10.547 | -10.665 | -2093 | -2067 | -2065 | 137 | 820 | 5392 |  | CORR | GENE | 04:27 | 04:31 | 04:31 | 307 | 57 | 13 | EXT |  | 0.93 | (c)
58740.892 | 9.373 | 9.286 | -2.112 | -2.199 | -1267 | -1091 | -1116 | 963 | 2100 | 5392 |  | CORR | GENE | 06:40 | 07:08 | 07:04 | 99 | 303 | 21 | EXT |  | 0.9 | (c)
58745.871 | 2.867 | 2.825 | -8.183 | -8.225 | 2179 | -2096 | -2096 | 0 | 2825 | 5393 |  | CORR | GENE | 06:13 | 06:43 | 06:42 | 68 | 371 | 11 | EXT |  | 0.89 | (c)
58746.005 | 3.001 | 2.955 | -8.049 | -8.095 | 1780 | 1850 | 1984 | 43 | 2955 | 5393 |  | CORR | GENE | 05:08 | 05:19 | 05:41 | 59 | 407 | 11 | EXT |  | 0.89 | (c)
58754.054 | 0 | -0.044 | -11.545 | -11.589 | -871 | -546 | -607 | 344 |  | 5394 | Нарушение формы кольцевого шва | GWAN |  | 10:18 | 11:11 | 11:01 | 0 | 527 |  | EXT | Нарушение формы кольцевого шва |  | (c)
58765.599 | 0 | 0 | -11.285 | -11.285 | -1034 | -722 | -614 | 195 | 0 | 5395 | Смещение кромок | GWAN |  | 06:22 | 07:12 | 07:29 | 0 | 840 | 37 | EXT | Смещение кромок Наружу Величина смещения - 5.8 мм. |  | (c)
58786.77 | 9.886 | 9.869 | -1.464 | -1.481 | -636 | -553 | -577 | 518 | 1458 | 5396 |  | CORR | CIGR | 07:40 | 07:54 | 07:50 | 23 | 118 | 11 | EXT |  | 0.89 | (c)
58802.582 | 2.838 | 2.8 | -8.542 | -8.58 | -1540 | -1164 | -1286 | 691 | 2800 | 5398 |  | CORR | GENE | 06:46 | 07:47 | 07:27 | 54 | 507 | 12 | EXT |  | 0.89 | (c)
58803.547 | 3.803 | 3.769 | -7.577 | -7.611 | -2169 | -2062 | -2088 | 62 | 3769 | 5398 |  | CORR | CIGR | 05:05 | 05:22 | 05:18 | 36 | 161 | 10 | EXT |  | 0.89 | (c)
58810.62 | 10.876 | 10.834 | -0.504 | -0.546 | -1704 | -1583 | -1581 | 527 | 484 | 5398 |  | CORR | GENE | 06:20 | 06:39 | 06:39 | 62 | 246 | 10 | EXT |  | 0.89 | (c)
58811.047 | 11.303 | 11.277 | -0.077 | -0.103 | 1078 | 1180 | 1186 | 936 | 62 | 5398 |  | CORR | CIGR | 01:49 | 02:05 | 02:06 | 41 | 216 | 10 | EXT |  | 0.89 | (c)
58818.194 | 7.07 | 6.84 | -4.235 | -4.465 | -2080 | -2046 | -2054 | 150 | 4086 | 5399 |  | CORR | GENE | 09:09 | 09:14 | 09:13 | 379 | 52 | 11 | EXT | Аномалия находится на упругопластическом изгибе: R=1003 D, максимальное растяжение на 4.6 час. | 0.93 | (c)
58819.09 | 7.966 | 7.471 | -3.339 | -3.834 | -2220 | -2165 | -2179 | 10 | 3017 | 5399 |  | CORR | GENE | 08:46 | 08:55 | 08:53 | 817 | 83 | 10 | EXT | Аномалия находится на упругопластическом изгибе: R=878 D, максимальное растяжение на 5 час. | 0.95 | (c)
58819.694 | 8.57 | 8.502 | -2.735 | -2.803 | 2018 | 2059 | 2052 | 145 | 2650 | 5399 |  | CORR | GENE | 08:10 | 08:17 | 08:16 | 153 | 67 | 11 | EXT | Аномалия находится на упругопластическом изгибе: R=831 D, максимальное растяжение на 5.1 час. | 0.9 | (c)
58819.894 | 8.77 | 8.644 | -2.535 | -2.661 | -2200 | -2185 | -2177 | 31 | 1491 | 5399 |  | CORR | AXGR | 08:49 | 08:52 | 08:53 | 1170 | 47 | 10 | EXT | Аномалия находится на упругопластическом изгибе: R=812 D, максимальное растяжение на 5.2 час. | 0.96 | (c)
58819.899 | 8.775 | 8.747 | -2.53 | -2.558 | 1763 | 1868 | 1872 | 250 | 2509 | 5399 |  | CORR | GENE | 07:29 | 07:46 | 07:46 | 49 | 218 | 11 | EXT | Аномалия находится на упругопластическом изгибе: R=812 D, максимальное растяжение на 5.2 час. | 0.89 | (c)
58828.891 | 6.462 | 6.443 | -4.673 | -4.692 | -1531 | -1475 | -1472 | 700 | 4653 | 5400 |  | GOUG | CIGR | 07:16 | 07:25 | 07:26 | 39 | 117 | 23 | EXT | Задир. Аномалия находится на упругопластическом изгибе: R=499 D, максимальное растяжение на 5.5 час. |  | (a)
58830.789 | 8.36 | 8.066 | -2.775 | -3.069 | -2179 | -2170 | -2158 | 52 | 2684 | 5400 |  | CORR | AXGR | 05:32 | 05:33 | 05:35 | 385 | 42 | 15 | EXT | Аномалия находится на упругопластическом изгибе: R=486 D, максимальное растяжение на 5.5 час. | 0.95 | (c)
58830.946 | 8.517 | 8.48 | -2.618 | -2.655 | -2209 | -1888 | -2007 | 22 | 2587 | 5400 |  | CORR | GENE | 05:27 | 06:19 | 05:59 | 68 | 404 | 19 | EXT | Аномалия находится на упругопластическом изгибе: R=482 D, максимальное растяжение на 5.5 час. | 0.89 | (c)
58831.356 | 8.927 | 8.604 | -2.208 | -2.531 | -1781 | -1669 | -1716 | 450 | 2057 | 5400 |  | CORR | GENE | 06:36 | 06:54 | 06:46 | 474 | 130 | 14 | EXT | Аномалия находится на упругопластическом изгибе: R=471 D, максимальное растяжение на 5.4 час. | 0.96 | (c)
58856.274 | 0 | -0.03 | -11.35 | -11.38 | 1027 | 1244 | 1272 | 715 |  | 5403 | Нарушение формы кольцевого шва | GWAN |  | 04:39 | 05:14 | 05:18 | 0 | 489 |  | EXT | Нарушение формы кольцевого шва Аномалия находится на упругопластическом изгибе: R=938 D, максимальное растяжение на 5.4 час. |  | (c)
58856.274 | 0 | -0.042 | -11.35 | -11.392 | 1647 | 1937 | -2175 | 0 |  | 5403 | Нарушение формы кольцевого шва | GWAN |  | 06:19 | 07:06 | 08:02 | 0 | 1278 |  | EXT | Нарушение формы кольцевого шва Аномалия находится на упругопластическом изгибе: R=938 D, максимальное растяжение на 5.4 час. |  | (c)
58874.622 | 6.998 | 6.966 | -4.387 | -4.419 | -1550 | -1440 | -1325 | 680 | 4370 | 5404 |  | CORR | GENE | 05:60 | 06:18 | 06:36 | 49 | 450 | 12 | EXT |  | 0.89 | (c)
58880.462 | 1.453 | 1.434 | -9.937 | -9.956 | -891 | -886 | -866 | 842 | 1434 | 5405 |  | CORR | CIGR | 06:42 | 06:43 | 06:46 | 19 | 49 | 12 | EXT | Аномалия находится на отводе. | 0.89 | (c)
58882.456 | 3.447 | 3.439 | -7.943 | -7.951 | -1235 | -1188 | -1181 | 1127 | 3439 | 5405 |  | CORR | CIGR | 05:46 | 05:54 | 05:55 | 19 | 107 | 11 | EXT | Аномалия находится на отводе. | 0.89 | (c)
58890.424 | 0.025 | 0.007 | -11.175 | -11.193 | -1884 | -1719 | -1779 | 1674 | 7 | 5406 |  | CORR | GENE | 06:14 | 06:41 | 06:31 | 58 | 210 | 13 | EXT | Аномалия находится на упругопластическом изгибе: R=231 D, максимальное растяжение на 0.2 час. | 0.89 | (c)
58915.517 | 3.018 | 3.003 | -8.222 | -8.237 | -958 | -879 | -894 | 830 | 3003 | 5408 |  | CORR | CIGR | 07:12 | 07:25 | 07:23 | 25 | 128 | 11 | EXT |  | 0.89 | (c)
58978.527 | 0 | 0 | -2.949 | -2.949 | 680 | 1347 | 1215 | 481 | 0 | 5413б | Смещение кромок | GWAN |  | 01:10 | 02:57 | 02:36 | 0 | 1069 | 36 | EXT | Смещение кромок Наружу Величина смещения - 5.7 мм. Аномалия находится на упругопластическом изгибе: R=268 D, максимальное растяжение на 6.6 час. |  | (b)
58981.476 | 0 | 0 | -9.878 | -9.878 | 1423 | 1804 | 1744 | 165 | 0 | 5414а | Смещение кромок | GWAN |  | 06:03 | 07:04 | 06:54 | 0 | 642 | 25 | EXT | Смещение кромок Наружу Величина смещения - 3.9 мм. Аномалия находится на упругопластическом изгибе: R=248 D, максимальное растяжение на 6.6 час. |  | (a)
59013.524 | 0 | -0.018 | -11.555 | -11.573 | 980 | 1616 | 1513 | 186 |  | 5417 | Нарушение формы кольцевого шва | GWAN |  | 01:44 | 03:26 | 03:10 | 0 | 1065 |  | EXT | Нарушение формы кольцевого шва |  | (c)
59022.34 | 8.816 | 8.805 | -2.739 | -2.75 | -2158 | -2055 | -1951 | 72 | 2724 | 5417 |  | CORR | CIGR | 05:17 | 05:34 | 05:51 | 26 | 415 | 10 | EXT |  | 0.89 | (c)
59080.77 | 9.476 | 9.437 | -1.734 | -1.773 | 1013 | 1013 | 1028 | 1013 | 1602 | 5422 |  | CORR | AXGR | 04:07 | 04:07 | 04:09 | 171 | 30 | 12 | EXT |  | 0.9 | (c)
59082.504 | 0 | -0.036 | -11.165 | -11.201 | -1185 | -792 | -779 | 372 |  | 5423 | Нарушение формы кольцевого шва | GWAN |  | 11:04 | 00:08 | 12:10 | 0 | 813 |  | EXT | Нарушение формы кольцевого шва |  | (c)
59082.504 | 0 | -0.033 | -11.165 | -11.198 | -355 | 304 | 444 | 0 |  | 5423 | Нарушение формы кольцевого шва | GWAN |  | 01:18 | 03:05 | 03:27 | 0 | 1598 |  | EXT | Нарушение формы кольцевого шва |  | (c)
59082.504 | 0 | -0.032 | -11.165 | -11.197 | 2153 | -1969 | -1960 | 0 |  | 5423 | Нарушение формы кольцевого шва | GWAN |  | 08:03 | 08:58 | 08:59 | 0 | 695 |  | EXT | Нарушение формы кольцевого шва |  | (c)
59090.588 | 8.084 | 8.061 | -3.081 | -3.104 | 1712 | 1745 | 1743 | 457 | 3079 | 5423 |  | CORR | CIGR | 06:52 | 06:57 | 06:57 | 25 | 61 | 13 | EXT |  | 0.89 | (c)
59090.665 | 8.161 | 7.956 | -3.004 | -3.209 | 1159 | 1196 | 1202 | 985 | 2863 | 5423 |  | CORR | GENE | 05:23 | 05:29 | 05:30 | 346 | 86 | 11 | EXT |  | 0.93 | (c)
59090.864 | 8.36 | 8.342 | -2.805 | -2.823 | 1721 | 1738 | 1752 | 448 | 2803 | 5423 |  | CORR | CIGR | 06:53 | 06:56 | 06:58 | 20 | 61 | 10 | EXT |  | 0.89 | (c)
59090.912 | 8.408 | 8.388 | -2.757 | -2.777 | 858 | 861 | 893 | 858 | 2757 | 5423 |  | CORR | CIGR | 04:34 | 04:35 | 04:40 | 20 | 70 | 10 | EXT |  | 0.89 | (c)
59091.878 | 9.374 | 9.352 | -1.791 | -1.813 | 983 | 998 | 1018 | 983 | 1791 | 5423 |  | CORR | CIGR | 04:54 | 04:57 | 04:60 | 22 | 69 | 10 | EXT |  | 0.89 | (c)
59093.669 | 0 | 0 | -11.405 | -11.405 | -1887 | -1556 | -1344 | 344 | 0 | 5424 | Смещение кромок | GWAN |  | 07:18 | 08:12 | 08:46 | 0 | 1085 | 33 | EXT | Смещение кромок Наружу Величина смещения - 5.1 мм. |  | (c)
59116.554 | 0 | -0.029 | -11.48 | -11.509 | 26 | 1696 | 1036 | 26 |  | 5426 | Нарушение формы кольцевого шва | GWAN |  | 01:10 | 05:40 | 03:53 | 0 | 2020 |  | EXT | Нарушение формы кольцевого шва |  | (c)
59116.554 | 0 | -0.024 | -11.48 | -11.504 | -1178 | -618 | -747 | 316 |  | 5426 | Нарушение формы кольцевого шва | GWAN |  | 09:56 | 11:26 | 11:06 | 0 | 863 |  | EXT | Нарушение формы кольцевого шва |  | (c)
59147.857 | 8.333 | 7.412 | -2.952 | -3.873 | -2166 | -2166 | -2147 | 65 | 2339 | 5428 |  | CORR | AXGR | 04:14 | 04:14 | 04:17 | 1534 | 38 | 11 | EXT |  | 0.98 | (c)
59156.21 | 5.401 | 5.358 | -6.074 | -6.117 | 1025 | 1054 | 1075 | 1025 | 5358 | 5429 |  | ARTD | GENE | 00:03 | 00:07 | 00:11 | 175 | 101 |  | EXT | Наплавка. |  | (c)
59162.284 | 0 | -0.022 | -11.39 | -11.412 | -1311 | 1146 | 336 | 247 |  | 5430 | Нарушение формы кольцевого шва | GWAN |  | 10:31 | 05:08 | 14:57 | 0 | 3294 |  | EXT | Нарушение формы кольцевого шва |  | (c)
59162.284 | 0 | -0.012 | -11.39 | -11.402 | 2104 | -2104 | -1909 | 0 |  | 5430 | Нарушение формы кольцевого шва | GWAN |  | 07:42 | 08:23 | 08:55 | 0 | 897 |  | EXT | Нарушение формы кольцевого шва |  | (c)
59165.141 | 2.857 | 2.837 | -8.533 | -8.553 | 1113 | 1362 | 1292 | 760 | 2837 | 5430 |  | CORR | GENE | 05:03 | 05:43 | 05:31 | 58 | 357 | 12 | EXT |  | 0.89 | (c)
59172.435 | 10.151 | 10.125 | -1.239 | -1.265 | 1328 | 1397 | 1384 | 790 | 1239 | 5430 |  | CORR | CIGR | 05:37 | 05:48 | 05:46 | 26 | 113 | 14 | EXT |  | 0.89 | (c)
59172.564 | 10.28 | 10.267 | -1.11 | -1.123 | 1370 | 1536 | 1475 | 650 | 1086 | 5430 |  | CORR | CIGR | 05:44 | 06:11 | 06:01 | 37 | 211 | 10 | EXT |  | 0.89 | (c)
59185.054 | 0 | 0 | -11.185 | -11.185 | 330 | 616 | 693 | 330 | 0 | 5432 | Смещение кромок | GWAN |  | 00:47 | 01:33 | 01:45 | 0 | 726 | 32 | EXT | Смещение кромок Наружу Величина смещения - 5 мм. |  | (c)
59196.239 | 0 | -0.029 | -11.475 | -11.504 | 74 | 824 | 1187 | 0 |  | 5433 | Нарушение формы кольцевого шва | GWAN |  | 00:20 | 02:22 | 03:20 | 0 | 2226 |  | EXT | Нарушение формы кольцевого шва |  | (c)
59196.239 | 0 | -0.019 | -11.475 | -11.494 | -1640 | -1348 | -1333 | 590 |  | 5433 | Нарушение формы кольцевого шва | GWAN |  | 07:44 | 08:31 | 08:33 | 0 | 614 |  | EXT | Нарушение формы кольцевого шва |  | (c)
59223.391 | 4.312 | 4.226 | -6.084 | -6.17 | 2 | 13 | 13 | 2 | 4226 | 5435а |  | LWAN | AXGR | 09:47 | 09:49 | 09:49 | 210 | 22 |  | EXT | Эквивалент потери металла 10%. |  | (c)
59264.704 | 0 | 0 | -11.505 | -11.505 | 1920 | -2083 | -2094 | 0 | 0 | 5439 | Смещение кромок | GWAN |  | 03:08 | 04:22 | 04:20 | 0 | 894 | 30 | EXT | Смещение кромок Вовнутрь Величина смещения - 4.7 мм. |  | (c)
59264.704 | 0 | 0 | -11.505 | -11.505 | -1577 | -1002 | -1102 | 627 | 0 | 5439 | Смещение кромок | GWAN |  | 05:44 | 07:16 | 07:00 | 0 | 949 | 30 | EXT | Смещение кромок Вовнутрь Величина смещения - 4.7 мм. |  | (c)
59282.86 | 6.651 | 6.638 | -3.854 | -3.867 | -2085 | -1962 | -1961 | 145 | 3817 | 5440 |  | CORR | GENE | 05:29 | 05:49 | 05:49 | 50 | 248 | 10 | EXT |  | 0.89 | (c)
59286.288 | 10.079 | 9.724 | -0.426 | -0.781 | 2153 | 2184 | 2178 | 27 | 167 | 5440 |  | CORR | GENE | 04:53 | 04:58 | 04:57 | 614 | 50 | 13 | EXT |  | 0.97 | (c)
59286.714 | 0 | 0 | -11.07 | -11.07 | 1053 | 1405 | 1532 | 219 | 0 | 5441 | Смещение кромок | GWAN |  | 01:11 | 02:08 | 02:28 | 0 | 958 | 37 | EXT | Смещение кромок Наружу Величина смещения - 5.8 мм. |  | (c)
59319.361 | 10.097 | 10.089 | -0.833 | -0.841 | 2217 | -2197 | -2202 | 0 | 823 | 5443 |  | CORR | CIGR | 05:57 | 06:05 | 06:04 | 18 | 85 | 11 | EXT |  | 0.89 | (c)
59331.259 | 0 | -0.03 | -10.97 | -11 | -822 | -148 | -218 | 0 |  | 5445 | Нарушение формы кольцевого шва | GWAN |  | 06:52 | 08:41 | 08:29 | 0 | 1209 |  | EXT | Нарушение формы кольцевого шва |  | (c)
59339.248 | 7.989 | 7.952 | -2.981 | -3.018 | -598 | -481 | -474 | 351 | 2962 | 5445 |  | CORR | GENE | 07:28 | 07:47 | 07:48 | 56 | 247 | 10 | EXT |  | 0.89 | (c)
59353.724 | 0 | -0.031 | -10.91 | -10.941 | 827 | 1263 | 1388 | 281 |  | 5447 | Нарушение формы кольцевого шва | GWAN |  | 00:26 | 01:37 | 01:57 | 0 | 1123 |  | EXT | Нарушение формы кольцевого шва |  | (c)
59353.724 | 0 | -0.04 | -10.91 | -10.95 | -1454 | -27 | -575 | 0 |  | 5447 | Нарушение формы кольцевого шва | GWAN |  | 06:18 | 10:08 | 08:40 | 0 | 1758 |  | EXT | Нарушение формы кольцевого шва |  | (c)
59360.663 | 6.939 | 6.915 | -3.971 | -3.995 | -1800 | -1745 | -1738 | 431 | 3968 | 5447 |  | CORR | CIGR | 05:22 | 05:31 | 05:32 | 27 | 123 | 11 | EXT |  | 0.89 | (c)
59361.959 | 8.235 | 8.203 | -2.675 | -2.707 | -1495 | -1373 | -1351 | 736 | 2662 | 5447 |  | CORR | CIGR | 06:11 | 06:31 | 06:35 | 45 | 287 | 10 | EXT |  | 0.89 | (c)
59364.634 | 0 | 0 | -10.14 | -10.14 | -1054 | -782 | -444 | 167 | 0 | 5448 | Смещение кромок | GWAN |  | 10:58 | 11:42 | 12:37 | 0 | 1221 | 28 | EXT | Смещение кромок Наружу Величина смещения - 4.4 мм. |  | (c)
59385.919 | 11.145 | 11.085 | -0.1 | -0.16 | -1910 | -1694 | -1753 | 321 | 83 | 5449 |  | CORR | GENE | 06:04 | 06:39 | 06:29 | 77 | 314 | 13 | EXT |  | 0.89 | (c)
59420.486 | 0.712 | 0.612 | -10.558 | -10.658 | -1522 | -1512 | -1509 | 709 | 612 | 5453 |  | CORR | AXGR | 06:13 | 06:15 | 06:15 | 187 | 25 | 10 | EXT |  | 0.9 | (c)
59421.493 | 1.719 | 1.7 | -9.551 | -9.57 | -1959 | -1894 | -1906 | 272 | 1700 | 5453 |  | CORR | CIGR | 05:03 | 05:13 | 05:11 | 25 | 105 | 14 | EXT |  | 0.89 | (c)
59421.824 | 2.05 | 2.02 | -9.22 | -9.25 | -1075 | -849 | -888 | 700 | 2020 | 5453 |  | CORR | GENE | 07:25 | 08:02 | 07:55 | 73 | 375 | 10 | EXT |  | 0.89 | (c)
59421.962 | 2.188 | 2.148 | -9.082 | -9.122 | -2131 | -2038 | -2063 | 100 | 2148 | 5453 |  | CORR | GENE | 04:35 | 04:50 | 04:46 | 52 | 135 | 15 | EXT |  | 0.89 | (c)
59424.1 | 4.326 | 4.174 | -6.944 | -7.096 | -1008 | -1007 | -990 | 973 | 4174 | 5453 |  | CORR | AXGR | 07:36 | 07:36 | 07:39 | 236 | 35 | 11 | EXT |  | 0.91 | (c)
59424.2 | 4.426 | 4.393 | -6.844 | -6.877 | 2018 | 2107 | 2113 | 22 | 4393 | 5453 |  | CORR | GENE | 03:45 | 03:59 | 03:60 | 73 | 190 | 10 | EXT |  | 0.89 | (c)
59427.716 | 7.942 | 7.921 | -3.328 | -3.349 | -1104 | -850 | -921 | 739 | 3288 | 5453 |  | CORR | GENE | 07:21 | 08:02 | 07:50 | 61 | 365 | 10 | EXT |  | 0.89 | (c)
59428.018 | 8.244 | 7.95 | -3.026 | -3.32 | -1090 | -1080 | -1062 | 1034 | 2836 | 5453 |  | CORR | GENE | 07:23 | 07:24 | 07:27 | 484 | 56 | 13 | EXT |  | 0.95 | (c)
59428.287 | 8.513 | 8.412 | -2.757 | -2.858 | -1296 | -1098 | -1131 | 935 | 2725 | 5453 |  | CORR | GENE | 06:50 | 07:21 | 07:16 | 133 | 330 | 11 | EXT |  | 0.9 | (c)
59428.504 | 8.73 | 8.542 | -2.54 | -2.728 | -1253 | -1237 | -1229 | 978 | 2409 | 5453 |  | CORR | AXGR | 06:57 | 06:59 | 07:00 | 319 | 47 | 11 | EXT |  | 0.92 | (c)
59428.617 | 8.843 | 8.812 | -2.427 | -2.458 | -1226 | -1107 | -1096 | 966 | 2410 | 5453 |  | CORR | GENE | 07:01 | 07:20 | 07:22 | 48 | 260 | 13 | EXT |  | 0.89 | (c)
59429.124 | 9.35 | 8.831 | -1.92 | -2.439 | -1125 | -1069 | -1086 | 1048 | 1761 | 5453 |  | CORR | GENE | 07:17 | 07:26 | 07:23 | 678 | 77 | 15 | EXT |  | 0.98 | (c)
59431.044 | 0 | 0 | -11.11 | -11.11 | 172 | 772 | 635 | 172 | 0 | 5454 | Смещение кромок | GWAN |  | 11:60 | 01:37 | 13:14 | 0 | 924 | 32 | EXT | Смещение кромок Наружу Величина смещения - 5.1 мм. |  | (c)
59431.044 | 0 | 0 | -11.11 | -11.11 | 1269 | 1631 | 1623 | 253 | 0 | 5454 | Смещение кромок | GWAN |  | 02:57 | 03:55 | 03:54 | 0 | 709 | 23 | EXT | Смещение кромок Наружу Величина смещения - 3.6 мм. |  | (c)
59431.696 | 0.652 | 0.618 | -10.458 | -10.492 | -1954 | -1858 | -1824 | 276 | 618 | 5454 |  | CORR | CIGR | 06:17 | 06:32 | 06:38 | 46 | 261 | 14 | EXT |  | 0.89 | (c)
59433.541 | 2.497 | 2.393 | -8.613 | -8.717 | -2192 | -1997 | -2073 | 38 | 2393 | 5454 |  | CORR | GENE | 05:38 | 06:10 | 05:57 | 114 | 238 | 10 | EXT |  | 0.89 | (c)
59445.88 | 3.726 | 3.701 | -7.659 | -7.684 | -1848 | -1781 | -1803 | 383 | 3701 | 5455 |  | CORR | CIGR | 07:10 | 07:20 | 07:17 | 25 | 89 | 10 | EXT |  | 0.89 | (c)
59446.641 | 4.487 | 4.465 | -6.898 | -6.92 | -1900 | -1852 | -1866 | 331 | 4465 | 5455 |  | CORR | CIGR | 07:01 | 07:09 | 07:07 | 24 | 68 | 12 | EXT |  | 0.89 | (c)
59460.304 | 6.765 | 6.749 | -4.65 | -4.666 | -987 | -920 | -927 | 868 | 4639 | 5456 |  | GOUG | CIGR | 07:39 | 07:50 | 07:48 | 27 | 119 | 12 | EXT | Задир. |  | (c)
59461.271 | 7.732 | 7.705 | -3.683 | -3.71 | -1714 | -1608 | -1598 | 517 | 3668 | 5456 |  | CORR | CIGR | 05:42 | 05:59 | 06:00 | 42 | 231 | 15 | EXT |  | 0.89 | (c)
59462.043 | 8.504 | 8.427 | -2.911 | -2.988 | -2099 | -2023 | -2039 | 132 | 2393 | 5456 |  | CORR | GENE | 04:39 | 04:52 | 04:49 | 595 | 120 | 10 | EXT |  | 0.94 | (c)
59464.954 | 0 | -0.041 | -11.355 | -11.396 | 1167 | 1628 | 1515 | 367 |  | 5457 | Нарушение формы кольцевого шва | GWAN |  | 00:11 | 01:26 | 01:07 | 0 | 697 |  | EXT | Нарушение формы кольцевого шва |  | (c)
59464.954 | 0 | -0.026 | -11.355 | -11.381 | -2062 | -1695 | -1006 | 0 |  | 5457 | Нарушение формы кольцевого шва | GWAN |  | 03:30 | 04:29 | 06:20 | 0 | 2112 |  | EXT | Нарушение формы кольцевого шва |  | (c)
59478.369 | 2.06 | 2.01 | -9.245 | -9.295 | -1416 | -1163 | -1133 | 814 | 2010 | 5458 |  | CORR | GENE | 05:12 | 05:53 | 05:58 | 100 | 566 | 11 | EXT |  | 0.89 | (c)
59483.178 | 6.869 | 6.724 | -4.436 | -4.581 | -2137 | -1868 | -1624 | 94 | 4381 | 5458 |  | CORR | GENE | 03:16 | 03:59 | 04:39 | 200 | 1025 | 10 | EXT |  | 0.91 | (c)
59498.966 | 11.352 | 11.337 | -0.113 | -0.128 | 2107 | 2211 | 2220 | 0 | 65 | 5459 |  | CORR | GENE | 07:57 | 08:14 | 08:15 | 63 | 226 | 11 | EXT |  | 0.89 | (c)
59516.012 | 6.173 | 6.152 | -5.367 | -5.388 | -745 | -734 | -735 | 725 | 5334 | 5461 |  | CORR | AXGR | 07:40 | 07:42 | 07:42 | 54 | 20 | 22 | EXT |  | 0.89 | (c)
59521.379 | 0 | -0.026 | -10.915 | -10.941 | -368 | -19 | -44 | 0 |  | 5462 | Нарушение формы кольцевого шва | GWAN |  | 00:09 | 01:06 | 01:02 | 0 | 648 |  | EXT | Нарушение формы кольцевого шва |  | (c)
59521.379 | 0 | -0.017 | -10.915 | -10.932 | 1775 | 2230 | 2157 | 0 |  | 5462 | Нарушение формы кольцевого шва | GWAN |  | 05:55 | 07:09 | 06:57 | 0 | 764 |  | EXT | Нарушение формы кольцевого шва |  | (c)
59532.294 | 0 | -0.025 | -11.41 | -11.435 | -6 | 1220 | 945 | 0 |  | 5463 | Нарушение формы кольцевого шва | GWAN |  | 10:27 | 01:45 | 13:01 | 0 | 1903 |  | EXT | Нарушение формы кольцевого шва |  | (c)
59554.429 | 0 | -0.034 | -11.03 | -11.064 | 2134 | -1972 | -2043 | 0 |  | 5465 | Нарушение формы кольцевого шва | GWAN |  | 08:18 | 09:15 | 09:04 | 0 | 568 |  | EXT | Нарушение формы кольцевого шва |  | (c)
59560.362 | 5.933 | 5.915 | -5.097 | -5.115 | 1806 | 1883 | 1850 | 337 | 5097 | 5465 |  | CORR | CIGR | 07:25 | 07:37 | 07:32 | 18 | 88 | 11 | EXT |  | 0.89 | (c)
59561.001 | 6.572 | 6.518 | -4.458 | -4.512 | -827 | -811 | -781 | 734 | 4394 | 5465 |  | ARTD | GENE | 00:20 | 00:23 | 00:28 | 118 | 94 |  | EXT | Наплавка. |  | (c)
59565.459 | 0 | 0 | -10.415 | -10.415 | 281 | 560 | 621 | 281 | 0 | 5466 | Смещение кромок | GWAN |  | 01:07 | 01:52 | 02:02 | 0 | 679 | 35 | EXT | Смещение кромок Наружу Величина смещения - 5.5 мм. |  | (c)
59565.459 | 0 | 0 | -10.415 | -10.415 | -1166 | -853 | -747 | 329 | 0 | 5466 | Смещение кромок | GWAN |  | 09:13 | 10:04 | 10:21 | 0 | 837 | 30 | EXT | Смещение кромок Наружу Величина смещения - 4.7 мм. |  | (c)
59631.144 | 0 | 0 | -11.395 | -11.395 | -270 | 270 | 142 | 0 | 0 | 5472 | Смещение кромок | GWAN |  | 00:07 | 01:34 | 01:13 | 0 | 825 | 33 | EXT | Смещение кромок Вовнутрь Величина смещения - 5.2 мм. |  | (c)
59650.948 | 8.409 | 8.276 | -2.621 | -2.754 | 1676 | 1698 | 1688 | 531 | 2619 | 5473 |  | CORR | AXGR | 06:30 | 06:34 | 06:32 | 135 | 23 | 12 | EXT |  | 0.9 | (c)
59651.273 | 8.734 | 8.499 | -2.296 | -2.531 | 1424 | 1437 | 1490 | 675 | 2251 | 5473 |  | CORR | GENE | 05:50 | 05:52 | 06:00 | 280 | 132 | 13 | EXT |  | 0.93 | (c)
59652.096 | 9.557 | 9.546 | -1.473 | -1.484 | 1550 | 1599 | 1613 | 554 | 1460 | 5473 |  | CORR | CIGR | 06:10 | 06:18 | 06:20 | 24 | 127 | 10 | EXT |  | 0.89 | (c)
59682.611 | 6.192 | 6.171 | -4.768 | -4.789 | 925 | 982 | 970 | 925 | 4765 | 5476 |  | CORR | CIGR | 05:10 | 05:20 | 05:18 | 24 | 90 | 15 | EXT |  | 0.89 | (c)
59685.86 | 9.441 | 9.404 | -1.519 | -1.556 | 1017 | 1097 | 1079 | 1017 | 1515 | 5476 |  | CORR | CIGR | 05:25 | 05:38 | 05:35 | 41 | 125 | 13 | EXT |  | 0.89 | (c)
59733.073 | 1.069 | 1.051 | -10.306 | -10.324 | 2009 | 2080 | 2089 | 2009 | 1051 | 5481 |  | CORR | CIGR | 07:57 | 08:08 | 08:10 | 29 | 160 | 11 | EXT |  | 0.89 | (c)
59756.192 | 1.453 | 1.357 | -9.967 | -10.063 | 1264 | 1264 | 1276 | 943 | 1357 | 5483 |  | CORR | AXGR | 03:04 | 03:04 | 03:05 | 115 | 24 | 12 | EXT |  | 0.9 | (c)
59793.797 | 6.378 | 6.358 | -5.152 | -5.172 | -2181 | -2052 | -1971 | 49 | 5128 | 5486 |  | CORR | CIGR | 06:09 | 06:29 | 06:43 | 44 | 420 | 13 | EXT |  | 0.89 | (c)
59813.585 | 3.376 | 3.365 | -8.169 | -8.18 | 2134 | 2184 | 2183 | 0 | 3365 | 5488 |  | CORR | CIGR | 08:31 | 08:39 | 08:39 | 22 | 99 | 12 | EXT | Аномалия находится на отводе. | 0.89 | (c)
59821.306 | 11.097 | 11.068 | -0.448 | -0.477 | 1015 | 1226 | 1149 | 948 | 429 | 5488 |  | CORR | GENE | 05:31 | 06:05 | 05:52 | 48 | 268 | 11 | EXT | Аномалия находится на отводе. | 0.89 | (c)
59821.88 | 0.126 | 0.113 | -11.234 | -11.247 | 1255 | -2161 | 1841 | 0 | 113 | 5489 |  | CORR | GENE | 05:40 | 08:29 | 07:15 | 80 | 1173 | 15 | EXT |  | 0.89 | (c)
59831.553 | 9.799 | 9.766 | -1.561 | -1.594 | 1691 | 1898 | 1831 | 260 | 1099 | 5489 | Дефект проката | MIAN | GENE | 06:51 | 07:24 | 07:13 | 495 | 279 |  | INT | Дефект проката Эквивалент потери металла 10%. |  | (c)
59833.114 | 0 | -0.047 | -10.99 | -11.037 | 1223 | 1487 | -1113 | 0 |  | 5490 | Нарушение формы кольцевого шва | GWAN |  | 06:14 | 06:57 | 11:57 | 0 | 4250 |  | EXT | Нарушение формы кольцевого шва |  | (c)
59844.104 | 0 | -0.028 | -11.415 | -11.443 | -2117 | -1830 | -1854 | 114 |  | 5491 | Нарушение формы кольцевого шва | GWAN |  | 03:25 | 04:11 | 04:08 | 0 | 527 |  | EXT | Нарушение формы кольцевого шва |  | (c)
59844.104 | 0 | 0 | -11.415 | -11.415 | 149 | 280 | 470 | 149 | 0 | 5491 | Смещение кромок | GWAN |  | 09:31 | 09:52 | 10:23 | 0 | 643 | 34 | EXT | Смещение кромок Наружу Величина смещения - 5.4 мм. |  | (c)
59877.674 | 0 | -0.031 | -11.53 | -11.561 | 2205 | -1351 | -1721 | 0 |  | 5495 | Нарушение формы кольцевого шва | GWAN |  | 03:06 | 05:32 | 04:32 | 0 | 1069 |  | EXT | Нарушение формы кольцевого шва |  | (c)
59877.674 | 0 | -0.046 | -11.53 | -11.576 | -160 | 877 | 492 | 0 |  | 5495 | Нарушение формы кольцевого шва | GWAN |  | 08:44 | 11:31 | 10:29 | 0 | 1303 |  | EXT | Нарушение формы кольцевого шва |  | (c)
59889.204 | 0 | -0.012 | -11.265 | -11.277 | -2039 | -1782 | -887 | 0 |  | 5496 | Нарушение формы кольцевого шва | GWAN |  | 00:44 | 01:26 | 03:50 | 0 | 2304 |  | EXT | Нарушение формы кольцевого шва |  | (c)
59915.396 | 3.277 | 3.251 | -8.208 | -8.234 | 1908 | 1990 | 2005 | 1908 | 3251 | 5498 |  | CORR | CIGR | 00:53 | 01:06 | 01:08 | 45 | 194 | 12 | EXT |  | 0.89 | (c)
59915.482 | 3.363 | 3.302 | -8.122 | -8.183 | -2156 | -2110 | -2114 | 2073 | 3302 | 5498 |  | ARTD | GENE | 01:57 | 02:04 | 02:03 | 92 | 83 |  | EXT | Наплавка. |  | (c)
59917.255 | 5.136 | 5.088 | -6.349 | -6.397 | -192 | -144 | -143 | 93 | 5088 | 5498 |  | CORR | GENE | 07:14 | 07:21 | 07:22 | 158 | 99 | 10 | EXT |  | 0.9 | (c)
59920.013 | 7.894 | 7.831 | -3.591 | -3.654 | -183 | -136 | -150 | 117 | 3485 | 5498 |  | CORR | GENE | 07:15 | 07:23 | 07:20 | 169 | 66 | 11 | EXT |  | 0.9 | (c)
59924.17 | 0.566 | 0.275 | -10.919 | -11.21 | 2161 | 2170 | 2194 | 4 | 275 | 5499 |  | CORR | GENE | 08:35 | 08:36 | 08:40 | 329 | 65 | 10 | EXT | Аномалия находится на отводе. | 0.92 | (c)
59925.395 | 1.791 | 1.738 | -9.694 | -9.747 | 1887 | 1977 | 1986 | 145 | 1738 | 5499 |  | CORR | GENE | 07:50 | 08:05 | 08:06 | 83 | 198 | 10 | EXT | Аномалия находится на отводе. | 0.89 | (c)
59927.072 | 3.468 | 3.408 | -8.017 | -8.077 | 1766 | 1879 | 1976 | 45 | 3408 | 5499 |  | CORR | GENE | 07:31 | 07:49 | 08:05 | 90 | 419 | 10 | EXT | Аномалия находится на отводе. | 0.89 | (c)
59929.493 | 5.889 | 4.995 | -5.596 | -6.49 | 2146 | 2210 | 2200 | 0 | 3712 | 5499 |  | CORR | GENE | 08:32 | 08:42 | 08:41 | 2778 | 107 | 11 | EXT | Аномалия находится на отводе. | 0.98 | (c)
59930.465 | 6.861 | 6.849 | -4.624 | -4.636 | 901 | 1491 | 1240 | 651 | 4601 | 5499 |  | CORR | CIGR | 05:11 | 06:46 | 06:06 | 35 | 678 | 11 | EXT | Аномалия находится на отводе. | 0.89 | (c)
60003.541 | 1.262 | 1.246 | -9.398 | -9.414 | 613 | 757 | 753 | 613 | 1246 | 5506 |  | CORR | GENE | 02:27 | 02:50 | 02:49 | 72 | 280 | 11 | EXT | Аномалия находится на упругопластическом изгибе: R=361 D, максимальное растяжение на 0.2 час. | 0.89 | (c)
60029.002 | 4.403 | 4.383 | -7.237 | -7.257 | 1434 | 1483 | 1478 | 1434 | 4383 | 5508 |  | CORR | CIGR | 06:07 | 06:15 | 06:14 | 23 | 87 | 11 | EXT | Аномалия находится на упругопластическом изгибе: R=719 D, максимальное растяжение на 11.4 час. | 0.89 | (c)
60029.315 | 4.716 | 4.692 | -6.924 | -6.948 | 1213 | 1301 | 1298 | 1213 | 4692 | 5508 |  | CORR | GENE | 05:32 | 05:46 | 05:45 | 83 | 170 | 13 | EXT | Аномалия находится на упругопластическом изгибе: R=786 D, максимальное растяжение на 11.2 час. | 0.89 | (c)
60029.393 | 4.794 | 4.784 | -6.846 | -6.856 | 1527 | 1633 | 1609 | 1527 | 4784 | 5508 |  | CORR | CIGR | 06:22 | 06:39 | 06:35 | 43 | 164 | 13 | EXT | Аномалия находится на упругопластическом изгибе: R=786 D, максимальное растяжение на 11.2 час. | 0.89 | (c)
60029.629 | 5.03 | 5.007 | -6.61 | -6.633 | 1212 | 1242 | 1249 | 1212 | 5007 | 5508 |  | CORR | CIGR | 05:31 | 05:36 | 05:37 | 23 | 74 | 12 | EXT | Аномалия находится на упругопластическом изгибе: R=862 D, максимальное растяжение на 11.1 час. | 0.89 | (c)
60029.69 | 5.091 | 5.074 | -6.549 | -6.566 | 1501 | 1597 | 1564 | 1501 | 5074 | 5508 |  | CORR | GENE | 06:18 | 06:34 | 06:28 | 465 | 125 | 15 | EXT | Аномалия находится на упругопластическом изгибе: R=958 D, максимальное растяжение на 10.9 час. | 0.97 | (c)
60030.504 | 5.905 | 5.583 | -5.735 | -6.057 | 1468 | 1486 | 1520 | 1468 | 5436 | 5508 |  | CORR | GENE | 06:13 | 06:16 | 06:21 | 621 | 103 | 15 | EXT |  | 0.98 | (c)
60033.327 | 8.728 | 8.707 | -2.912 | -2.933 | 1317 | 1340 | 1417 | 1317 | 2837 | 5508 |  | CORR | GENE | 05:48 | 05:52 | 06:04 | 96 | 200 | 13 | EXT |  | 0.89 | (c)
60033.534 | 8.935 | 8.915 | -2.705 | -2.725 | 1393 | 1436 | 1439 | 1393 | 2560 | 5508 |  | CORR | GENE | 06:01 | 06:08 | 06:08 | 165 | 91 | 11 | EXT |  | 0.9 | (c)
60125.045 | 0.161 | 0.054 | -11.104 | -11.211 | -2039 | -1893 | -1903 | 191 | 54 | 5518 |  | CORR | GENE | 05:43 | 06:06 | 06:05 | 174 | 272 | 13 | EXT |  | 0.91 | (c)
60128.571 | 3.687 | 3.593 | -7.578 | -7.672 | -2046 | -1993 | -1844 | 185 | 3593 | 5518 |  | CORR | GENE | 05:42 | 05:50 | 06:14 | 124 | 403 | 12 | EXT |  | 0.9 | (c)
60138.203 | 2.054 | 1.963 | -9.341 | -9.432 | 846 | 872 | 865 | 846 | 1963 | 5519 |  | CORR | AXGR | 04:48 | 04:52 | 04:51 | 282 | 38 | 12 | EXT |  | 0.92 | (c)
60160.307 | 1.668 | 1.635 | -9.772 | -9.805 | -1305 | -1220 | -1232 | 925 | 1635 | 5521 |  | ARTD | GENE | 09:46 | 09:59 | 09:58 | 124 | 147 |  | EXT | Наплавка. |  | (c)
60171.574 | 1.495 | 1.388 | -9.595 | -9.702 | 1277 | 1286 | 1286 | 936 | 1388 | 5522 |  | CORR | AXGR | 02:52 | 02:54 | 02:54 | 158 | 18 | 12 | EXT |  | 0.9 | (c)
60172.405 | 2.326 | 2.324 | -8.764 | -8.766 | 1423 | 1493 | 1486 | 681 | 2324 | 5522 |  | CORR | GENE | 03:16 | 03:27 | 03:26 | 54 | 126 | 10 | EXT |  | 0.89 | (c)
60296.546 | 4.357 | 4.347 | -6.993 | -7.003 | 27 | 251 | 188 | 27 | 4347 | 5534 |  | CORR | CIGR | 00:52 | 01:29 | 01:19 | 31 | 323 | 14 | EXT |  | 0.89 | (c)
60297.78 | 5.591 | 5.276 | -5.759 | -6.074 | -1079 | -909 | -968 | 858 | 5276 | 5534 |  | ARTD | GENE | 09:54 | 10:21 | 10:12 | 686 | 221 |  | EXT | Наплавка. |  | (c)
60299.778 | 7.589 | 7.549 | -3.761 | -3.801 | 1779 | 2060 | 1963 | 84 | 3744 | 5534 |  | CORR | GENE | 05:35 | 06:21 | 06:05 | 57 | 368 | 10 | EXT |  | 0.89 | (c)
60300.848 | 8.659 | 8.646 | -2.691 | -2.704 | -669 | -510 | -544 | 418 | 2651 | 5534 |  | CORR | GENE | 11:00 | 11:26 | 11:20 | 53 | 251 | 12 | EXT |  | 0.89 | (c)
60352.352 | 4.123 | 4.001 | -7.132 | -7.254 | 664 | 764 | 760 | 664 | 4001 | 5539 |  | DENT | GENE | 00:39 | 00:55 | 00:55 | 195 | 191 | 0.7 | N/A | Глубина вмятины: 10 мм (0,7%). Линейка: 20 см в (400 см; 00:55 ч:мин) |  | (c)
60399.183 | 5.924 | 5.892 | -5.566 | -5.598 | 2022 | 2173 | 2138 | 0 | 5553 | 5543 |  | CORR | CIGR | 04:11 | 04:35 | 04:30 | 45 | 233 | 11 | EXT |  | 0.89 | (c)
60404.749 | 0 | -0.023 | -11.205 | -11.228 | -2187 | -1981 | -2022 | 43 |  | 5544 | Нарушение формы кольцевого шва | GWAN |  | 04:13 | 04:47 | 04:40 | 0 | 331 |  | EXT | Нарушение формы кольцевого шва |  | (c)
60404.749 | 0 | -0.02 | -11.205 | -11.225 | -1537 | -1005 | -1145 | 693 |  | 5544 | Нарушение формы кольцевого шва | GWAN |  | 05:58 | 07:24 | 07:01 | 0 | 784 |  | EXT | Нарушение формы кольцевого шва |  | (c)
60404.749 | 0 | -0.031 | -11.205 | -11.236 | -268 | 38 | -5 | 0 |  | 5544 | Нарушение формы кольцевого шва | GWAN |  | 09:23 | 10:12 | 10:05 | 0 | 525 |  | EXT | Нарушение формы кольцевого шва |  | (c)
60405.845 | 1.096 | 1.032 | -10.109 | -10.173 | -1943 | -1902 | -1912 | 287 | 1032 | 5544 |  | CORR | GENE | 04:53 | 04:59 | 04:58 | 183 | 62 | 10 | EXT |  | 0.9 | (c)
60407.322 | 2.573 | 2.556 | -8.632 | -8.649 | 31 | 85 | 85 | 31 | 2556 | 5544 |  | CORR | CIGR | 10:11 | 10:20 | 10:20 | 36 | 109 | 15 | EXT |  | 0.89 | (c)
60407.382 | 2.633 | 2.612 | -8.572 | -8.593 | -292 | -194 | -169 | 46 | 2612 | 5544 |  | CORR | CIGR | 09:19 | 09:35 | 09:39 | 37 | 246 | 10 | EXT |  | 0.89 | (c)
60408.225 | 3.476 | 3.445 | -7.729 | -7.76 | -2176 | -2121 | -2095 | 54 | 3445 | 5544 |  | CORR | CIGR | 04:15 | 04:24 | 04:28 | 32 | 162 | 10 | EXT |  | 0.89 | (c)
60417.056 | 1.102 | 1.05 | -10.198 | -10.25 | 490 | 674 | 717 | 490 | 1050 | 5545 |  | CORR | GENE | 05:31 | 06:01 | 06:08 | 76 | 452 | 10 | EXT |  | 0.89 | (c)
60417.991 | 2.037 | 2.009 | -9.263 | -9.291 | 622 | 660 | 686 | 622 | 2009 | 5545 |  | CORR | CIGR | 05:52 | 05:58 | 06:03 | 35 | 129 | 15 | EXT |  | 0.89 | (c)
60421.474 | 5.52 | 5.503 | -5.78 | -5.797 | 1304 | 1395 | 1396 | 1304 | 5503 | 5545 |  | CORR | CIGR | 07:42 | 07:57 | 07:57 | 37 | 185 | 12 | EXT |  | 0.89 | (c)
60436.822 | 9.568 | 9.44 | -1.387 | -1.515 | 1297 | 1363 | 1355 | 1297 | 199 | 5546 |  | CORR | GENE | 07:01 | 07:12 | 07:11 | 1316 | 117 | 13 | EXT |  | 0.99 | (c)
60442.685 | 4.476 | 4.46 | -6.844 | -6.86 | -411 | -370 | -369 | 328 | 4460 | 5547 |  | CORR | CIGR | 07:54 | 08:01 | 08:01 | 24 | 83 | 12 | EXT |  | 0.89 | (c)
60444.596 | 6.387 | 6.364 | -4.933 | -4.956 | -741 | -658 | -671 | 601 | 4924 | 5547 |  | CORR | CIGR | 07:01 | 07:14 | 07:12 | 32 | 140 | 10 | EXT |  | 0.89 | (c)
60472.089 | 0 | -0.022 | -11.565 | -11.587 | 561 | 1636 | 1371 | 561 |  | 5550 | Нарушение формы кольцевого шва | GWAN |  | 02:35 | 05:28 | 04:45 | 0 | 1620 |  | EXT | Нарушение формы кольцевого шва |  | (c)
60472.089 | 0 | 0 | -11.565 | -11.565 | -1913 | -1667 | -1538 | 1163 | 0 | 5550 | Смещение кромок | GWAN |  | 07:55 | 08:35 | 08:56 | 0 | 750 | 29 | EXT | Смещение кромок Наружу Величина смещения - 4.6 мм. |  | (c)
60489.268 | 5.614 | 5.52 | -5.616 | -5.71 | -842 | -782 | -788 | 734 | 5520 | 5551 |  | CORR | GENE | 07:14 | 07:24 | 07:23 | 170 | 107 | 10 | EXT |  | 0.9 | (c)
60490.084 | 6.43 | 6.343 | -4.8 | -4.887 | -968 | -948 | -944 | 920 | 4699 | 5551 |  | CORR | GENE | 06:54 | 06:57 | 06:58 | 188 | 49 | 10 | EXT |  | 0.9 | (c)
60490.214 | 6.56 | 6.553 | -4.67 | -4.677 | -946 | -872 | -876 | 807 | 4647 | 5551 |  | CORR | CIGR | 06:58 | 07:10 | 07:09 | 30 | 139 | 11 | EXT |  | 0.89 | (c)
60490.963 | 7.309 | 7.276 | -3.921 | -3.954 | -511 | -437 | -392 | 273 | 3903 | 5551 |  | CORR | GENE | 08:08 | 08:20 | 08:27 | 51 | 238 | 11 | EXT |  | 0.89 | (c)
60491.767 | 8.113 | 8.093 | -3.117 | -3.137 | -364 | -266 | -255 | 146 | 3089 | 5551 |  | CORR | GENE | 08:32 | 08:47 | 08:49 | 48 | 218 | 11 | EXT |  | 0.89 | (c)
60492.581 | 8.927 | 8.922 | -2.303 | -2.308 | -499 | -440 | -433 | 368 | 2278 | 5551 |  | CORR | CIGR | 08:10 | 08:19 | 08:20 | 30 | 131 | 11 | EXT |  | 0.89 | (c)
60559.273 | 7.999 | 7.98 | -3.436 | -3.455 | 2065 | 2099 | 2099 | 98 | 3435 | 5557 |  | CORR | CIGR | 06:19 | 06:25 | 06:25 | 20 | 68 | 12 | EXT |  | 0.89 | (c)
60560.673 | 9.399 | 9.388 | -2.036 | -2.047 | 1975 | 2024 | 2023 | 160 | 2004 | 5557 |  | CORR | CIGR | 06:05 | 06:13 | 06:13 | 43 | 95 | 10 | EXT |  | 0.89 | (c)
60562.957 | 0.248 | 0.241 | -11.047 | -11.054 | -1405 | -1358 | -1362 | 825 | 241 | 5558 |  | CORR | CIGR | 06:32 | 06:40 | 06:39 | 17 | 86 | 10 | EXT |  | 0.89 | (c)
60564.555 | 1.846 | 1.827 | -9.449 | -9.468 | -1904 | -1746 | -1806 | 327 | 1827 | 5558 |  | CORR | CIGR | 05:12 | 05:37 | 05:27 | 25 | 196 | 12 | EXT |  | 0.89 | (c)
60577.953 | 3.949 | 3.833 | -7.421 | -7.537 | -2056 | -1891 | -1852 | 175 | 3833 | 5559 |  | CORR | GENE | 05:48 | 06:14 | 06:21 | 128 | 407 | 12 | EXT |  | 0.9 | (c)
60582.867 | 8.863 | 8.853 | -2.507 | -2.517 | -1722 | -1608 | -1633 | 508 | 2466 | 5559 |  | CORR | GENE | 06:42 | 07:00 | 06:56 | 51 | 178 | 10 | EXT |  | 0.89 | (c)
60584.946 | 10.942 | 10.869 | -0.428 | -0.501 | -2214 | -2200 | -2179 | 17 | 206 | 5559 |  | CORR | GENE | 05:22 | 05:25 | 05:28 | 295 | 69 | 10 | EXT |  | 0.92 | (c)
60585.88 | 0.506 | 0.488 | -10.819 | -10.837 | 253 | 379 | 361 | 253 | 488 | 5560 |  | CORR | GENE | 05:39 | 05:60 | 05:57 | 59 | 216 | 10 | EXT |  | 0.89 | (c)
60616.214 | 8.155 | 8.052 | -3.22 | -3.323 | -2106 | -2034 | -2054 | 2003 | 2921 | 5562 |  | CORR | GENE | 06:27 | 06:39 | 06:35 | 402 | 103 | 12 | EXT |  | 0.94 | (c)
60626.502 | 7.068 | 7.021 | -3.852 | -3.899 | 1880 | 1895 | 1893 | 325 | 3787 | 5563 |  | CORR | AXGR | 06:45 | 06:48 | 06:48 | 112 | 26 | 11 | EXT |  | 0.89 | (c)
60737.456 | 5.822 | 5.797 | -5.683 | -5.708 | -1675 | -1614 | -1629 | 555 | 5683 | 5573 |  | CORR | CIGR | 04:34 | 04:44 | 04:41 | 25 | 93 | 10 | EXT |  | 0.89 | (c)
60752.626 | 9.487 | 9.093 | -1.758 | -2.152 | 2159 | 2194 | 2192 | 7 | 1582 | 5574 |  | CORR | GENE | 06:21 | 06:27 | 06:27 | 570 | 65 | 10 | EXT |  | 0.94 | (c)
60752.967 | 9.828 | 9.699 | -1.417 | -1.546 | -2110 | -2110 | -2077 | 121 | 1048 | 5574 |  | CORR | GENE | 06:52 | 06:52 | 06:58 | 498 | 65 | 12 | EXT |  | 0.95 | (c)
60758.626 | 4.242 | 4.09 | -7.118 | -7.27 | 2163 | 2175 | 2196 | 1 | 4090 | 5575 |  | CORR | GENE | 07:36 | 07:38 | 07:41 | 240 | 67 | 12 | EXT |  | 0.92 | (c)
60760.518 | 6.134 | 6.06 | -5.226 | -5.3 | 1763 | 1810 | 1809 | 376 | 4640 | 5575 |  | CORR | GENE | 06:31 | 06:39 | 06:39 | 660 | 92 | 12 | EXT |  | 0.96 | (c)
60763.806 | 9.422 | 9.203 | -1.938 | -2.157 | 1771 | 1827 | 1808 | 386 | 1831 | 5575 |  | CORR | GENE | 06:33 | 06:42 | 06:38 | 326 | 74 | 10 | EXT |  | 0.92 | (c)
60782.486 | 11.062 | 11.048 | -0.623 | -0.637 | 611 | 706 | 726 | 611 | 605 | 5577 |  | GOUG | CIGR | 07:24 | 07:39 | 07:42 | 32 | 230 | 10 | EXT | Задир. Аномалия находится на упругопластическом изгибе: R=590 D, максимальное растяжение на 6.3 час. |  | (c)
60833.007 | 5.098 | 5.081 | -6.252 | -6.269 | 1726 | 1788 | 1784 | 389 | 5081 | 5582 |  | CORR | CIGR | 07:33 | 07:43 | 07:42 | 22 | 115 | 11 | EXT | Аномалия находится на отводе. | 0.89 | (c)
60842.413 | 3.154 | 2.903 | -8.356 | -8.607 | -699 | -624 | -646 | 594 | 2903 | 5583 |  | CORR | GENE | 07:11 | 07:23 | 07:19 | 693 | 105 | 10 | EXT |  | 0.95 | (c)
60852.691 | 1.922 | 1.908 | -9.558 | -9.572 | -1799 | -1718 | -1653 | 431 | 1908 | 5584 |  | CORR | GENE | 04:21 | 04:34 | 04:44 | 69 | 293 | 10 | EXT |  | 0.89 | (c)
60862.854 | 0.605 | 0.166 | -10.82 | -11.259 | -2184 | -2132 | -2148 | 47 | 166 | 5585 |  | CORR | GENE | 03:42 | 03:50 | 03:48 | 785 | 73 | 10 | EXT |  | 0.95 | (c)
60865.339 | 3.09 | 1.852 | -8.335 | -9.573 | -2138 | -2133 | -2107 | 93 | 1852 | 5585 |  | CORR | GENE | 03:49 | 03:50 | 03:54 | 1869 | 61 | 10 | EXT |  | 0.97 | (c)
60877.246 | 3.572 | 3.552 | -7.788 | -7.808 | -1456 | -1428 | -1421 | 774 | 3552 | 5586 |  | CORR | CIGR | 05:49 | 05:53 | 05:54 | 20 | 70 | 10 | EXT |  | 0.89 | (c)
60877.321 | 3.647 | 3.627 | -7.713 | -7.733 | -1456 | -1374 | -1400 | 774 | 3627 | 5586 |  | CORR | CIGR | 05:49 | 06:02 | 05:58 | 20 | 113 | 11 | EXT |  | 0.89 | (c)
60884.951 | 11.277 | 11.259 | -0.083 | -0.101 | -1518 | -1458 | -1433 | 712 | 71 | 5586 |  | CORR | CIGR | 05:39 | 05:49 | 05:53 | 30 | 172 | 11 | EXT |  | 0.89 | (c)
61009.483 | 3.814 | 3.314 | -7.626 | -8.126 | 1197 | 1478 | 1351 | 726 | 3314 | 5598 |  | GOUG | GENE | 03:12 | 03:58 | 03:37 | 533 | 307 | 9 | EXT | Задир. Аномалия находится на упругопластическом изгибе: R=519 D, максимальное растяжение на 6.3 час. |  | (c)
61069.977 | 7.613 | 7.592 | -2.832 | -2.853 | -2118 | -2022 | -2018 | 113 | 2822 | 5603 |  | CORR | CIGR | 07:09 | 07:25 | 07:26 | 31 | 200 | 15 | EXT | Аномалия находится на упругопластическом изгибе: R=359 D, максимальное растяжение на 6.4 час. | 0.92 | (c)
61084.214 | 0 | 0 | -11.5 | -11.5 | 931 | 1584 | 1493 | 175 | 0 | 5605 | Смещение кромок | GWAN |  | 04:22 | 06:07 | 05:53 | 0 | 1124 | 31 | EXT | Смещение кромок Наружу Величина смещения - 4.9 мм. |  | (c)
61106.662 | 10.948 | 10.937 | -0.222 | -0.233 | 1098 | 1151 | 1153 | 1023 | 209 | 5606 |  | CORR | CIGR | 05:47 | 05:55 | 05:56 | 24 | 110 | 13 | EXT |  | 0.89 | (c)
61106.884 | 0 | -0.024 | -11.44 | -11.464 | 974 | 1145 | 1312 | 581 |  | 5607 | Нарушение формы кольцевого шва | GWAN |  | 05:07 | 05:34 | 06:01 | 0 | 676 |  | EXT | Нарушение формы кольцевого шва |  | (c)
61106.884 | 0 | -0.022 | -11.44 | -11.462 | 2135 | 2177 | -2220 | 0 |  | 5607 | Нарушение формы кольцевого шва | GWAN |  | 08:14 | 08:21 | 08:31 | 0 | 213 |  | EXT | Нарушение формы кольцевого шва |  | (c)
61106.884 | 0 | -0.03 | -11.44 | -11.47 | -1302 | -1110 | -1044 | 787 |  | 5607 | Нарушение формы кольцевого шва | GWAN |  | 10:59 | 11:30 | 11:41 | 0 | 515 |  | EXT | Нарушение формы кольцевого шва |  | (c)
61107.034 | 0.15 | 0.053 | -11.29 | -11.387 | 1390 | 1439 | 1415 | 791 | 53 | 5607 |  | CORR | GENE | 06:14 | 06:22 | 06:18 | 195 | 49 | 13 | EXT |  | 0.91 | (c)
61107.675 | 0.791 | 0.592 | -10.649 | -10.848 | 1240 | 1321 | 1385 | 701 | 592 | 5607 |  | CORR | GENE | 05:50 | 06:03 | 06:13 | 222 | 289 | 14 | EXT |  | 0.92 | (c)
61107.921 | 1.037 | 0.842 | -10.403 | -10.598 | 1123 | 1196 | 1173 | 1007 | 842 | 5607 |  | CORR | GENE | 05:31 | 05:42 | 05:39 | 427 | 101 | 13 | EXT |  | 0.95 | (c)
61108.18 | 1.296 | 1.276 | -10.144 | -10.164 | 1073 | 1185 | 1233 | 838 | 1276 | 5607 |  | CORR | CIGR | 05:23 | 05:41 | 05:48 | 38 | 319 | 12 | EXT |  | 0.89 | (c)
61108.259 | 1.375 | 1.23 | -10.065 | -10.21 | 1398 | 1546 | 1605 | 419 | 1230 | 5607 |  | CORR | GENE | 06:15 | 06:39 | 06:48 | 208 | 414 | 11 | EXT |  | 0.91 | (c)
61116.687 | 9.803 | 9.781 | -1.637 | -1.659 | 978 | 1028 | 1024 | 978 | 1632 | 5607 |  | CORR | CIGR | 05:07 | 05:15 | 05:15 | 27 | 91 | 15 | EXT |  | 0.89 | (c)
61116.864 | 9.98 | 9.834 | -1.46 | -1.606 | 928 | 945 | 967 | 928 | 1299 | 5607 |  | CORR | GENE | 04:59 | 05:02 | 05:06 | 307 | 79 | 12 | EXT |  | 0.93 | (c)
61117.18 | 10.296 | 10.083 | -1.144 | -1.357 | 1053 | 1105 | 1089 | 1053 | 1020 | 5607 |  | CORR | GENE | 05:19 | 05:28 | 05:25 | 337 | 72 | 13 | EXT |  | 0.94 | (c)
61117.327 | 10.443 | 10.415 | -0.997 | -1.025 | 1715 | 1801 | 1770 | 405 | 983 | 5607 |  | CORR | CIGR | 07:06 | 07:20 | 07:15 | 42 | 110 | 11 | EXT |  | 0.89 | (c)
61117.695 | 10.811 | 10.485 | -0.629 | -0.955 | 806 | 885 | 882 | 806 | 121 | 5607 |  | CORR | GENE | 04:40 | 04:52 | 04:52 | 834 | 153 | 13 | EXT |  | 0.98 | (c)
61118.364 | 0.04 | 0.035 | -11.225 | -11.23 | -2138 | -2120 | -2117 | 93 | 35 | 5608 |  | CORR | AXGR | 04:48 | 04:51 | 04:52 | 85 | 41 | 12 | EXT |  | 0.89 | (c)
61118.446 | 0.122 | 0.1 | -11.143 | -11.165 | -1412 | -1189 | -1278 | 818 | 100 | 5608 |  | CORR | CIGR | 06:45 | 07:21 | 07:07 | 27 | 268 | 10 | EXT |  | 0.89 | (c)
61118.609 | 0.285 | 0.138 | -10.98 | -11.127 | -1130 | -1085 | -1063 | 995 | 138 | 5608 |  | CORR | GENE | 07:31 | 07:38 | 07:42 | 417 | 135 | 15 | EXT |  | 0.96 | (c)
61118.77 | 0.446 | 0.393 | -10.819 | -10.872 | -1613 | -1613 | -1589 | 617 | 393 | 5608 |  | CORR | GENE | 06:13 | 06:13 | 06:17 | 95 | 49 | 11 | EXT |  | 0.89 | (c)
61118.885 | 0.561 | 0.45 | -10.704 | -10.815 | -1014 | -988 | -967 | 920 | 450 | 5608 |  | CORR | GENE | 07:50 | 07:54 | 07:57 | 122 | 94 | 14 | EXT |  | 0.9 | (c)
61119.026 | 0.702 | 0.671 | -10.563 | -10.594 | -759 | -648 | -661 | 563 | 671 | 5608 |  | CORR | GENE | 08:31 | 08:49 | 08:47 | 49 | 196 | 11 | EXT |  | 0.89 | (c)
61120.751 | 2.427 | 2.305 | -8.838 | -8.96 | -1635 | -1620 | -1609 | 596 | 2305 | 5608 |  | CORR | GENE | 06:10 | 06:12 | 06:14 | 208 | 51 | 12 | EXT |  | 0.91 | (c)
61120.927 | 2.603 | 2.588 | -8.662 | -8.677 | -1632 | -1545 | -1585 | 598 | 2588 | 5608 |  | CORR | CIGR | 06:10 | 06:24 | 06:18 | 20 | 95 | 13 | EXT |  | 0.89 | (c)
61121.522 | 3.198 | 3.169 | -8.067 | -8.096 | 2009 | -2220 | 2179 | 0 | 3169 | 5608 |  | CORR | GENE | 03:58 | 04:35 | 04:25 | 60 | 340 | 11 | EXT |  | 0.89 | (c)
61121.988 | 3.664 | 3.561 | -7.601 | -7.704 | 2143 | 2163 | 2159 | 55 | 3561 | 5608 |  | CORR | AXGR | 04:19 | 04:22 | 04:22 | 120 | 32 | 12 | EXT |  | 0.9 | (c)
61122.497 | 4.173 | 3.756 | -7.092 | -7.509 | 2059 | 2122 | 2131 | 27 | 3756 | 5608 |  | CORR | GENE | 04:06 | 04:16 | 04:17 | 585 | 145 | 11 | EXT |  | 0.95 | (c)
61123.176 | 4.852 | 4.81 | -6.413 | -6.455 | 2047 | 2148 | 2141 | 0 | 4810 | 5608 |  | CORR | GENE | 04:04 | 04:20 | 04:19 | 69 | 189 | 12 | EXT |  | 0.89 | (c)
61125.705 | 7.381 | 7.248 | -3.884 | -4.017 | -1187 | -957 | -895 | 602 | 3857 | 5608 |  | CORR | GENE | 07:22 | 07:59 | 08:09 | 160 | 585 | 10 | EXT |  | 0.9 | (c)
61128.977 | 10.653 | 10.637 | -0.612 | -0.628 | -1588 | -1463 | -1478 | 642 | 599 | 5608 |  | CORR | CIGR | 06:17 | 06:37 | 06:35 | 29 | 221 | 10 | EXT |  | 0.89 | (c)
61129.501 | 11.177 | 11.122 | -0.088 | -0.143 | -1987 | -1647 | -1628 | 243 | 31 | 5608 |  | CORR | GENE | 05:13 | 06:07 | 06:11 | 112 | 718 | 13 | EXT |  | 0.9 | (c)
61175.274 | 0 | -0.038 | -10.245 | -10.283 | 666 | 1062 | 922 | 666 |  | 5613 | Нарушение формы кольцевого шва | GWAN |  | 11:05 | 00:09 | 11:46 | 0 | 512 |  | EXT | Нарушение формы кольцевого шва |  | (c)
61175.274 | 0 | -0.014 | -10.245 | -10.259 | -1899 | -1727 | -1723 | 332 |  | 5613 | Нарушение формы кольцевого шва | GWAN |  | 04:11 | 04:39 | 04:39 | 0 | 353 |  | EXT | Нарушение формы кольцевого шва |  | (c)
61175.274 | 0 | -0.008 | -10.245 | -10.253 | -1092 | -939 | -940 | 787 |  | 5613 | Нарушение формы кольцевого шва | GWAN |  | 06:21 | 06:46 | 06:46 | 0 | 305 |  | EXT | Нарушение формы кольцевого шва |  | (c)
61177.082 | 1.808 | 1.703 | -8.437 | -8.542 | -1290 | -1068 | -919 | 548 | 1703 | 5613 |  | CORR | GENE | 05:49 | 06:25 | 06:49 | 130 | 742 | 10 | EXT |  | 0.9 | (c)
61178.675 | 3.401 | 3.382 | -6.844 | -6.863 | -1766 | -1720 | -1698 | 465 | 3382 | 5613 |  | CORR | CIGR | 04:32 | 04:40 | 04:43 | 29 | 136 | 10 | EXT |  | 0.89 | (c)
61197.861 | 0.887 | 0.834 | -9.843 | -9.896 | -1551 | -1265 | -1270 | 679 | 834 | 5615 |  | CORR | GENE | 07:51 | 08:37 | 08:36 | 76 | 563 | 11 | EXT | Аномалия находится на отводе. | 0.89 | (c)
61198.701 | 1.727 | 1.549 | -9.003 | -9.181 | 1801 | 1936 | -2220 | 0 | 1549 | 5615 |  | CORR | GENE | 04:52 | 05:14 | 06:03 | 187 | 879 | 10 | EXT | Аномалия находится на отводе. | 0.9 | (c)
61202.41 | 5.436 | 5.402 | -5.294 | -5.328 | 1862 | 1951 | 2004 | 84 | 5294 | 5615 |  | CORR | CIGR | 05:02 | 05:16 | 05:25 | 34 | 284 | 12 | EXT | Аномалия находится на отводе. | 0.89 | (c)
61225.114 | 6.09 | 6.031 | -5.44 | -5.499 | 2095 | -2202 | -2209 | 0 | 5440 | 5617 |  | CORR | GENE | 05:26 | 05:52 | 05:51 | 59 | 314 | 11 | EXT |  | 0.89 | (c)
61230.537 | 11.513 | 11.422 | -0.017 | -0.108 | -2179 | -2164 | -2154 | 51 | 12 | 5617 |  | CORR | GENE | 05:56 | 05:59 | 06:00 | 96 | 50 | 13 | EXT |  | 0.89 | (c)
61230.554 | 0 | -0.033 | -11.135 | -11.168 | 1260 | 1546 | 1682 | 125 |  | 5618 | Нарушение формы кольцевого шва | GWAN |  | 00:26 | 01:12 | 01:34 | 0 | 846 |  | EXT | Нарушение формы кольцевого шва |  | (c)
61230.554 | 0 | -0.015 | -11.135 | -11.15 | -1725 | -1601 | -1535 | 505 |  | 5618 | Нарушение формы кольцевого шва | GWAN |  | 04:24 | 04:44 | 04:55 | 0 | 380 |  | EXT | Нарушение формы кольцевого шва |  | (c)
61230.554 | 0 | -0.021 | -11.135 | -11.156 | -77 | 209 | 103 | 0 |  | 5618 | Нарушение формы кольцевого шва | GWAN |  | 08:50 | 09:36 | 09:19 | 0 | 361 |  | EXT | Нарушение формы кольцевого шва |  | (c)
61235.518 | 4.964 | 4.922 | -6.171 | -6.213 | -2172 | -2090 | -2008 | 58 | 4922 | 5618 |  | CORR | GENE | 03:12 | 03:25 | 03:38 | 62 | 328 | 10 | EXT |  | 0.89 | (c)
61253.089 | 0 | -0.039 | -11.315 | -11.354 | -498 | -279 | -221 | 0 |  | 5620 | Нарушение формы кольцевого шва | GWAN |  | 01:03 | 01:38 | 01:47 | 0 | 554 |  | EXT | Нарушение формы кольцевого шва |  | (c)
61253.089 | 0 | -0.013 | -11.315 | -11.328 | 1504 | 1881 | 1737 | 262 |  | 5620 | Нарушение формы кольцевого шва | GWAN |  | 06:26 | 07:27 | 07:03 | 0 | 465 |  | EXT | Нарушение формы кольцевого шва |  | (c)
61266.988 | 2.584 | 2.565 | -8.921 | -8.94 | -2055 | -1991 | -2011 | 175 | 2565 | 5621 |  | CORR | CIGR | 03:45 | 03:56 | 03:52 | 21 | 89 | 13 | EXT |  | 0.89 | (c)
61270.451 | 6.047 | 6.026 | -5.458 | -5.479 | -1877 | -1832 | -1802 | 353 | 5458 | 5621 |  | CORR | CIGR | 04:14 | 04:21 | 04:26 | 21 | 151 | 12 | EXT |  | 0.89 | (c)
61273.198 | 8.794 | 8.584 | -2.711 | -2.921 | -749 | -703 | -693 | 638 | 2446 | 5621 |  | CORR | GENE | 07:16 | 07:23 | 07:25 | 475 | 111 | 10 | EXT |  | 0.94 | (c)
61274.417 | 10.013 | 9.735 | -1.492 | -1.77 | -483 | -346 | -398 | 313 | 1013 | 5621 |  | CORR | GENE | 07:59 | 08:21 | 08:13 | 757 | 170 | 11 | EXT |  | 0.96 | (c)
61275.962 | 0.053 | 0.037 | -11.202 | -11.218 | -1061 | -996 | -1014 | 968 | 37 | 5622 |  | CORR | CIGR | 06:29 | 06:40 | 06:37 | 16 | 93 | 12 | EXT |  | 0.89 | (c)
61276.791 | 0.882 | 0.834 | -10.373 | -10.421 | -871 | -771 | -729 | 587 | 834 | 5622 |  | CORR | GENE | 06:60 | 07:16 | 07:23 | 81 | 284 | 10 | EXT |  | 0.89 | (c)
61306.76 | 8.456 | 8.441 | -2.839 | -2.854 | 561 | 669 | 643 | 561 | 2824 | 5624 |  | CORR | CIGR | 03:42 | 03:59 | 03:55 | 30 | 163 | 10 | EXT |  | 0.89 | (c)
61325.761 | 5.347 | 5.328 | -6.038 | -6.057 | 1513 | 1570 | 1554 | 635 | 5328 | 5626 |  | CORR | CIGR | 05:21 | 05:31 | 05:28 | 19 | 83 | 10 | EXT |  | 0.89 | (c)
61326.407 | 5.993 | 5.987 | -5.392 | -5.398 | -1255 | -1094 | -1052 | 848 | 5347 | 5626 |  | CORR | GENE | 09:55 | 10:21 | 10:27 | 51 | 407 | 10 | EXT |  | 0.89 | (c)
61326.511 | 6.097 | 6.085 | -5.288 | -5.3 | -1011 | -859 | -897 | 782 | 5268 | 5626 |  | CORR | CIGR | 10:34 | 10:59 | 10:52 | 32 | 229 | 10 | EXT |  | 0.89 | (c)
61326.897 | 6.483 | 6.459 | -4.902 | -4.926 | 798 | 888 | 917 | 798 | 4891 | 5626 |  | CORR | CIGR | 03:26 | 03:41 | 03:45 | 35 | 238 | 10 | EXT |  | 0.89 | (c)
61331.799 | 0 | -0.032 | -11.475 | -11.507 | 522 | -1831 | -1754 | 431 |  | 5627 | Нарушение формы кольцевого шва | GWAN |  | 10:46 | 04:26 | 16:38 | 0 | 4370 |  | EXT | Нарушение формы кольцевого шва |  | (c)
61334.524 | 2.725 | 2.712 | -8.75 | -8.763 | 1677 | 1740 | 1728 | 452 | 2712 | 5627 |  | CORR | CIGR | 01:52 | 02:02 | 02:00 | 40 | 101 | 10 | EXT |  | 0.89 | (c)
61341.877 | 10.078 | 10.046 | -1.397 | -1.429 | -2128 | -2077 | -2073 | 103 | 1390 | 5627 |  | CORR | CIGR | 03:38 | 03:46 | 03:47 | 39 | 110 | 10 | EXT | Аномалия находится на упругопластическом изгибе: R=579 D, максимальное растяжение на 6.1 час. | 0.89 | (c)
61380.038 | 3.014 | 3.014 | -8.406 | -8.406 | -2114 | -2084 | -2049 | 117 | 3014 | 5631 |  | CORR | CIGR | 05:43 | 05:48 | 05:53 | 30 | 131 | 13 | EXT |  | 0.89 | (c)
61380.413 | 3.389 | 3.371 | -8.031 | -8.049 | -2179 | -2116 | -2127 | 51 | 3371 | 5631 |  | CORR | CIGR | 05:32 | 05:43 | 05:41 | 26 | 104 | 13 | EXT |  | 0.89 | (c)
61380.744 | 3.72 | 3.715 | -7.7 | -7.705 | -1695 | -1670 | -1656 | 535 | 3715 | 5631 |  | CORR | CIGR | 06:50 | 06:55 | 06:57 | 20 | 78 | 11 | EXT |  | 0.89 | (c)
61382.175 | 5.151 | 5.148 | -6.269 | -6.272 | 1971 | 1990 | 2010 | 181 | 5148 | 5631 |  | CORR | CIGR | 04:42 | 04:45 | 04:48 | 25 | 78 | 10 | EXT |  | 0.89 | (c)
61384.565 | 7.541 | 7.521 | -3.879 | -3.899 | -1729 | -1608 | -1668 | 501 | 3873 | 5631 |  | CORR | CIGR | 06:45 | 07:05 | 06:55 | 26 | 122 | 12 | EXT |  | 0.89 | (c)
61384.622 | 7.598 | 7.581 | -3.822 | -3.839 | -1792 | -1726 | -1732 | 439 | 3810 | 5631 |  | CORR | CIGR | 06:35 | 06:46 | 06:45 | 29 | 119 | 10 | EXT |  | 0.89 | (c)
61384.9 | 7.876 | 7.866 | -3.544 | -3.554 | -1541 | -1475 | -1476 | 689 | 3503 | 5631 |  | CORR | GENE | 07:15 | 07:26 | 07:26 | 51 | 130 | 10 | EXT |  | 0.89 | (c)
61385.292 | 8.268 | 8.248 | -3.152 | -3.172 | -1659 | -1573 | -1590 | 571 | 3147 | 5631 |  | CORR | CIGR | 06:56 | 07:10 | 07:07 | 25 | 139 | 10 | EXT |  | 0.89 | (c)
61385.738 | 8.714 | 8.694 | -2.706 | -2.726 | -1737 | -1634 | -1685 | 493 | 2701 | 5631 |  | CORR | CIGR | 06:44 | 07:00 | 06:52 | 25 | 104 | 10 | EXT |  | 0.89 | (c)
61385.74 | 8.716 | 8.704 | -2.704 | -2.716 | -1572 | -1519 | -1537 | 658 | 2696 | 5631 |  | CORR | CIGR | 07:10 | 07:19 | 07:16 | 20 | 70 | 10 | EXT |  | 0.89 | (c)
61386.171 | 9.147 | 8.878 | -2.273 | -2.542 | -1510 | -1477 | -1461 | 720 | 2263 | 5631 |  | CORR | GENE | 07:20 | 07:26 | 07:28 | 279 | 99 | 10 | EXT |  | 0.92 | (c)
61386.284 | 9.26 | 9.24 | -2.16 | -2.18 | -1668 | -1566 | -1594 | 562 | 2120 | 5631 |  | CORR | GENE | 06:55 | 07:11 | 07:07 | 60 | 148 | 10 | EXT |  | 0.89 | (c)
61386.416 | 9.392 | 9.348 | -2.028 | -2.072 | -1935 | -1810 | -1827 | 296 | 2012 | 5631 |  | CORR | GENE | 06:12 | 06:32 | 06:29 | 60 | 216 | 10 | EXT |  | 0.89 | (c)
61386.785 | 9.761 | 9.573 | -1.659 | -1.847 | -1624 | -1603 | -1598 | 606 | 1620 | 5631 |  | CORR | GENE | 07:02 | 07:05 | 07:06 | 227 | 52 | 14 | EXT |  | 0.92 | (c)
61386.862 | 9.838 | 9.811 | -1.582 | -1.609 | -1938 | -1802 | -1807 | 292 | 1558 | 5631 |  | CORR | GENE | 06:11 | 06:33 | 06:32 | 51 | 262 | 11 | EXT |  | 0.89 | (c)
61388.513 | 0.069 | 0.028 | -11.466 | -11.507 | 722 | 818 | 841 | 722 | 28 | 5632 |  | CORR | GENE | 03:00 | 03:16 | 03:20 | 79 | 238 | 11 | EXT |  | 0.89 | (c)
61394.621 | 6.177 | 6.132 | -5.358 | -5.403 | 1185 | 1272 | 1272 | 872 | 5356 | 5632 |  | CORR | CIGR | 04:15 | 04:29 | 04:29 | 47 | 173 | 11 | EXT |  | 0.89 | (c)
61396.396 | 7.952 | 7.928 | -3.583 | -3.607 | 1406 | 1456 | 1444 | 749 | 3583 | 5632 |  | CORR | CIGR | 04:51 | 04:59 | 04:57 | 24 | 75 | 11 | EXT |  | 0.89 | (c)
61400.748 | 0.769 | 0.679 | -10.696 | -10.786 | -1714 | -1227 | -1337 | 516 | 679 | 5633 |  | CORR | GENE | 04:25 | 05:43 | 05:25 | 104 | 755 | 10 | EXT |  | 0.89 | (c)
61419.967 | 8.523 | 8.498 | -2.987 | -3.012 | 2103 | 2152 | 2162 | 11 | 2986 | 5634 |  | CORR | CIGR | 06:38 | 06:45 | 06:47 | 26 | 117 | 12 | EXT | Аномалия находится на упругопластическом изгибе: R=382 D, максимальное растяжение на 6.4 час. | 0.94 | (c)
61488.625 | 9.736 | 9.718 | -1.394 | -1.412 | 1584 | 1682 | 1682 | 451 | 1365 | 5640 |  | CORR | CIGR | 06:20 | 06:36 | 06:36 | 47 | 195 | 10 | EXT |  | 0.89 | (c)
61488.761 | 9.872 | 9.854 | -1.258 | -1.276 | 1607 | 1724 | 1723 | 392 | 1210 | 5640 |  | CORR | GENE | 06:24 | 06:43 | 06:42 | 66 | 232 | 10 | EXT |  | 0.89 | (c)
61496.407 | 6.388 | 6.385 | -4.672 | -4.675 | -1204 | -1169 | -1156 | 1026 | 4652 | 5641 |  | CORR | CIGR | 06:04 | 06:10 | 06:12 | 23 | 96 | 11 | EXT |  | 0.89 | (c)
61510.336 | 9.257 | 9.207 | -2.068 | -2.118 | 1880 | 2091 | 2011 | 88 | 2057 | 5642 |  | CORR | GENE | 05:54 | 06:29 | 06:16 | 61 | 263 | 12 | EXT |  | 0.89 | (c)
61512.332 | 11.253 | 11.214 | -0.072 | -0.111 | 1802 | 1906 | 2214 | 0 | 18 | 5642 |  | CORR | GENE | 05:42 | 05:59 | 06:48 | 93 | 823 | 10 | EXT |  | 0.89 | (c)
61513.212 | 0.808 | 0.77 | -10.547 | -10.585 | -1531 | -1362 | -1396 | 700 | 770 | 5643 |  | CORR | GENE | 05:52 | 06:19 | 06:14 | 52 | 270 | 14 | EXT |  | 0.89 | (c)
61518.389 | 5.985 | 5.973 | -5.37 | -5.382 | -951 | -882 | -888 | 826 | 5361 | 5643 |  | CORR | CIGR | 07:26 | 07:37 | 07:36 | 21 | 125 | 14 | EXT |  | 0.89 | (c)
61522.598 | 10.194 | 10.135 | -1.161 | -1.22 | -1543 | -1482 | -1440 | 688 | 1139 | 5643 |  | CORR | GENE | 05:50 | 06:00 | 06:07 | 81 | 205 | 10 | EXT |  | 0.89 | (c)
61523.357 | 10.953 | 10.933 | -0.402 | -0.422 | -1591 | -1548 | -1542 | 640 | 392 | 5643 |  | CORR | CIGR | 05:42 | 05:49 | 05:50 | 30 | 97 | 10 | EXT |  | 0.89 | (c)
61551.079 | 5.15 | 5.1 | -6 | -6.05 | -1773 | -1612 | -1649 | 1524 | 5100 | 5646 |  | CORR | GENE | 03:07 | 03:33 | 03:27 | 87 | 249 | 12 | EXT |  | 0.89 | (c)
61572.797 | 4.343 | 4.322 | -6.802 | -6.823 | -1035 | -817 | -884 | 734 | 4322 | 5648 |  | CORR | GENE | 07:45 | 08:20 | 08:09 | 58 | 301 | 10 | EXT |  | 0.89 | (c)
61594.92 | 4.051 | 4.02 | -7.434 | -7.465 | 1894 | 1997 | 2000 | 124 | 4020 | 5650 |  | CORR | CIGR | 06:45 | 07:02 | 07:02 | 33 | 213 | 10 | EXT |  | 0.89 | (c)
61596.389 | 5.52 | 5.509 | -5.965 | -5.976 | 1778 | 1835 | 1892 | 224 | 5509 | 5650 |  | CORR | CIGR | 06:26 | 06:36 | 06:45 | 36 | 229 | 12 | EXT |  | 0.89 | (c)
61602.141 | 11.272 | 11.23 | -0.213 | -0.255 | 939 | 1022 | 1060 | 939 | 211 | 5650 |  | CORR | CIGR | 04:11 | 04:24 | 04:31 | 44 | 243 | 11 | EXT |  | 0.89 | (c)
61611.107 | 8.753 | 8.722 | -2.717 | -2.748 | 752 | 916 | 876 | 752 | 2706 | 5651 |  | CORR | CIGR | 04:51 | 05:17 | 05:11 | 42 | 248 | 10 | EXT |  | 0.89 | (c)
61625.511 | 0.142 | 0.12 | -11.268 | -11.29 | 1900 | 2039 | 2018 | 94 | 120 | 5653 |  | CORR | GENE | 03:34 | 03:56 | 03:53 | 67 | 236 | 12 | EXT |  | 0.89 | (c)
61630.003 | 4.634 | 4.61 | -6.776 | -6.8 | -1494 | -1424 | -1414 | 737 | 4610 | 5653 |  | CORR | CIGR | 06:26 | 06:37 | 06:39 | 38 | 159 | 12 | EXT |  | 0.89 | (c)
61631.074 | 5.705 | 5.458 | -5.705 | -5.952 | -1413 | -1377 | -1376 | 818 | 5458 | 5653 |  | CORR | GENE | 06:39 | 06:45 | 06:45 | 344 | 74 | 10 | EXT |  | 0.92 | (c)
61655.828 | 7.544 | 7.534 | -3.401 | -3.411 | 1111 | 1160 | 1178 | 986 | 3387 | 5655 |  | CORR | CIGR | 04:60 | 05:08 | 05:11 | 24 | 133 | 10 | EXT |  | 0.89 | (c)
61693.066 | 11.082 | 11.073 | -0.378 | -0.387 | -2045 | -1993 | -1985 | 186 | 366 | 5658 |  | CORR | CIGR | 08:37 | 08:45 | 08:47 | 21 | 120 | 10 | EXT |  | 0.89 | (c)
61697.196 | 3.752 | 3.74 | -6.918 | -6.93 | 1297 | 1379 | 1403 | 722 | 3740 | 5659 |  | CORR | CIGR | 05:33 | 05:46 | 05:50 | 28 | 212 | 11 | EXT |  | 0.89 | (c)
61704.87 | 0.756 | 0.528 | -10.209 | -10.437 | -2159 | -2035 | -2081 | 72 | 528 | 5660 |  | CORR | GENE | 04:38 | 04:58 | 04:51 | 377 | 155 | 10 | EXT |  | 0.93 | (c)
61708.798 | 4.684 | 4.674 | -6.281 | -6.291 | -1812 | -1728 | -1703 | 418 | 4674 | 5660 |  | CORR | CIGR | 05:34 | 05:48 | 05:52 | 35 | 220 | 10 | EXT |  | 0.89 | (c)
61806.317 | 0.413 | 0.391 | -11.112 | -11.134 | 1643 | 2014 | 1853 | 168 | 391 | 5669 |  | CORR | GENE | 05:48 | 06:48 | 06:22 | 95 | 419 | 10 | EXT | Аномалия находится на упругопластическом изгибе: R=635 D, максимальное растяжение на 5.5 час. | 0.89 | (c)
61808.742 | 2.838 | 2.82 | -8.687 | -8.705 | 1645 | 1707 | 1827 | 222 | 2820 | 5669 |  | CORR | CIGR | 05:49 | 05:59 | 06:18 | 37 | 363 | 10 | EXT | Аномалия находится на упругопластическом изгибе: R=473 D, максимальное растяжение на 5.3 час. | 0.89 | (c)
61822.989 | 5.56 | 5.527 | -4.87 | -4.903 | -2168 | -2115 | -2069 | 63 | 4861 | 5670 |  | CORR | CIGR | 06:10 | 06:19 | 06:26 | 42 | 198 | 12 | EXT | Аномалия находится на упругопластическом изгибе: R=551 D, максимальное растяжение на 6.5 час. | 0.89 | (c)
61828.937 | 1.078 | 1.051 | -10.347 | -10.374 | 1830 | 2015 | 1997 | 65 | 1051 | 5671 |  | CORR | GENE | 06:29 | 06:59 | 06:56 | 252 | 336 | 11 | EXT |  | 0.92 | (c)
61830.413 | 2.554 | 2.527 | -8.871 | -8.898 | 1794 | 1958 | 1894 | 237 | 2527 | 5671 |  | CORR | CIGR | 06:23 | 06:50 | 06:39 | 29 | 200 | 13 | EXT |  | 0.89 | (c)
61831.069 | 3.21 | 3.194 | -8.215 | -8.231 | 1783 | 2027 | 1920 | 173 | 3194 | 5671 |  | CORR | CIGR | 06:22 | 07:01 | 06:44 | 27 | 275 | 13 | EXT |  | 0.89 | (c)
61832.155 | 4.296 | 4.281 | -7.129 | -7.144 | 595 | 997 | 833 | 595 | 4281 | 5671 |  | CORR | GENE | 03:10 | 04:15 | 03:48 | 54 | 475 | 12 | EXT |  | 0.89 | (c)
61840.803 | 1.519 | 1.501 | -10.031 | -10.049 | -1304 | -1259 | -1269 | 927 | 1501 | 5672 |  | CORR | CIGR | 06:44 | 06:52 | 06:50 | 18 | 69 | 13 | EXT |  | 0.89 | (c)
61841.833 | 2.549 | 2.523 | -9.001 | -9.027 | -1967 | -1929 | -1931 | 264 | 2523 | 5672 |  | CORR | CIGR | 04:57 | 05:03 | 05:03 | 26 | 72 | 12 | EXT |  | 0.89 | (c)
61854.136 | 3.302 | 3.284 | -8.133 | -8.151 | 1293 | 1380 | 1355 | 814 | 3284 | 5673 |  | CORR | CIGR | 06:08 | 06:23 | 06:18 | 20 | 124 | 10 | EXT | Аномалия находится на упругопластическом изгибе: R=333 D, максимальное растяжение на 0.1 час. | 0.89 | (c)
61873.774 | 0 | -0.019 | -10.405 | -10.424 | 1785 | 2104 | -2216 | 0 |  | 5675 | Нарушение формы кольцевого шва | GWAN |  | 07:10 | 08:02 | 08:25 | 0 | 919 |  | EXT | Нарушение формы кольцевого шва |  | (c)
61873.774 | 0 | -0.028 | -10.405 | -10.433 | -1330 | -1094 | -831 | 331 |  | 5675 | Нарушение формы кольцевого шва | GWAN |  | 10:47 | 11:26 | 12:08 | 0 | 999 |  | EXT | Нарушение формы кольцевого шва |  | (c)
61905.406 | 9.902 | 9.823 | -0.793 | -0.872 | 2171 | -2023 | -1944 | 0 | 727 | 5677 |  | CORR | GENE | 04:29 | 05:12 | 05:25 | 145 | 693 | 22 | EXT | Аномалия находится на упругопластическом изгибе: R=665 D, максимальное растяжение на 2.6 час. | 0.92 | (c)
61905.867 | 10.363 | 10.353 | -0.332 | -0.342 | -2015 | -1636 | -1616 | 215 | 214 | 5677 |  | CORR | GENE | 05:13 | 06:14 | 06:18 | 128 | 799 | 14 | EXT | Аномалия находится на упругопластическом изгибе: R=646 D, максимальное растяжение на 2.8 час. | 0.9 | (c)
61906.124 | 10.62 | 10.539 | -0.075 | -0.156 | 1983 | -1981 | -1903 | 0 | 6 | 5677 |  | CORR | GENE | 03:58 | 05:19 | 05:31 | 150 | 1151 | 12 | EXT | Аномалия находится на упругопластическом изгибе: R=637 D, максимальное растяжение на 2.9 час. | 0.9 | (c)
61906.271 | 0.072 | 0.065 | -1.563 | -1.57 | -1423 | -1380 | -1385 | 807 | 65 | 5678 |  | CORR | CIGR | 06:10 | 06:17 | 06:17 | 16 | 76 | 13 | EXT | Аномалия находится на упругопластическом изгибе: R=628 D, максимальное растяжение на 3 час. | 0.89 | (c)
61906.316 | 0.117 | 0.095 | -1.518 | -1.54 | -2011 | -1916 | -1941 | 219 | 95 | 5678 |  | CORR | CIGR | 04:36 | 04:51 | 04:47 | 38 | 140 | 14 | EXT | Аномалия находится на упругопластическом изгибе: R=628 D, максимальное растяжение на 3 час. | 0.89 | (c)
61906.505 | 0.306 | 0.241 | -1.329 | -1.394 | -1472 | -1448 | -1453 | 758 | 241 | 5678 |  | CORR | AXGR | 06:02 | 06:06 | 06:06 | 99 | 39 | 10 | EXT | Аномалия находится на упругопластическом изгибе: R=618 D, максимальное растяжение на 3.1 час. | 0.89 | (c)
61906.582 | 0.383 | 0.373 | -1.252 | -1.262 | -1200 | -1122 | -1161 | 1030 | 373 | 5678 |  | CORR | CIGR | 06:46 | 06:59 | 06:53 | 26 | 78 | 10 | EXT | Аномалия находится на упругопластическом изгибе: R=618 D, максимальное растяжение на 3.1 час. | 0.89 | (c)
61906.658 | 0.459 | 0.449 | -1.176 | -1.186 | -1644 | -1570 | -1592 | 586 | 449 | 5678 |  | CORR | CIGR | 05:35 | 05:47 | 05:43 | 46 | 104 | 15 | EXT | Аномалия находится на упругопластическом изгибе: R=618 D, максимальное растяжение на 3.1 час. | 0.89 | (c)
61906.838 | 0.639 | 0.616 | -0.996 | -1.019 | -1322 | -1298 | -1239 | 908 | 616 | 5678 |  | CORR | CIGR | 06:27 | 06:31 | 06:40 | 35 | 166 | 13 | EXT | Аномалия находится на упругопластическом изгибе: R=609 D, максимальное растяжение на 3.2 час. | 0.89 | (c)
61906.986 | 0.787 | 0.701 | -0.848 | -0.934 | -1938 | -1853 | -1876 | 292 | 701 | 5678 |  | CORR | GENE | 04:47 | 05:01 | 04:57 | 210 | 124 | 11 | EXT | Аномалия находится на упругопластическом изгибе: R=600 D, максимальное растяжение на 3.3 час. | 0.91 | (c)
61907.105 | 0.906 | 0.892 | -0.729 | -0.743 | -1759 | -1672 | -1688 | 471 | 711 | 5678 |  | CORR | CIGR | 05:16 | 05:30 | 05:28 | 32 | 143 | 10 | EXT | Аномалия находится на упругопластическом изгибе: R=600 D, максимальное растяжение на 3.3 час. | 0.89 | (c)
61907.168 | 0.969 | 0.954 | -0.666 | -0.681 | -2045 | -2004 | -2010 | 185 | 656 | 5678 |  | CORR | CIGR | 04:30 | 04:37 | 04:36 | 25 | 70 | 14 | EXT | Аномалия находится на упругопластическом изгибе: R=600 D, максимальное растяжение на 3.3 час. | 0.89 | (c)
61907.215 | 1.016 | 0.992 | -0.619 | -0.643 | -1210 | -943 | -1033 | 857 | 560 | 5678 |  | CORR | GENE | 06:45 | 07:28 | 07:13 | 83 | 354 | 13 | EXT | Аномалия находится на упругопластическом изгибе: R=590 D, максимальное растяжение на 3.4 час. | 0.89 | (c)
61907.484 | 1.285 | 1.246 | -0.35 | -0.389 | -1862 | -1765 | -1788 | 368 | 343 | 5678 |  | CORR | CIGR | 04:60 | 05:15 | 05:11 | 46 | 148 | 14 | EXT | Аномалия находится на упругопластическом изгибе: R=581 D, максимальное растяжение на 3.5 час. | 0.89 | (c)
61907.593 | 1.394 | 1.342 | -0.241 | -0.293 | -1941 | -1797 | -1836 | 289 | 237 | 5678 |  | CORR | GENE | 04:47 | 05:10 | 05:04 | 56 | 210 | 15 | EXT | Аномалия находится на упругопластическом изгибе: R=581 D, максимальное растяжение на 3.5 час. | 0.89 | (c)
61908.115 | 0.281 | 0.252 | -9.584 | -9.613 | 933 | 983 | 970 | 933 | 252 | 5679 |  | CORR | GENE | 04:25 | 04:34 | 04:32 | 53 | 75 | 12 | EXT | Аномалия находится на упругопластическом изгибе: R=561 D, максимальное растяжение на 3.7 час. | 0.89 | (c)
61908.703 | 0.869 | 0.842 | -8.996 | -9.023 | 1526 | 1703 | 1671 | 415 | 842 | 5679 |  | CORR | CIGR | 06:01 | 06:30 | 06:25 | 41 | 289 | 11 | EXT | Аномалия находится на упругопластическом изгибе: R=543 D, максимальное растяжение на 3.9 час. | 0.89 | (c)
61908.732 | 0.898 | 0.726 | -8.967 | -9.139 | 1061 | 1124 | 1163 | 966 | 726 | 5679 |  | CORR | GENE | 04:46 | 04:56 | 05:03 | 234 | 204 | 12 | EXT | Аномалия находится на упругопластическом изгибе: R=535 D, максимальное растяжение на 4 час. | 0.92 | (c)
61909.011 | 1.177 | 1.152 | -8.688 | -8.713 | 1121 | 1222 | 1209 | 933 | 1152 | 5679 |  | CORR | GENE | 04:56 | 05:12 | 05:10 | 53 | 177 | 10 | EXT | Аномалия находится на упругопластическом изгибе: R=525 D, максимальное растяжение на 4.1 час. | 0.89 | (c)
61912.435 | 4.601 | 4.562 | -5.264 | -5.303 | 656 | 656 | 667 | 656 | 4562 | 5679 |  | CORR | AXGR | 03:41 | 03:41 | 03:43 | 135 | 22 | 11 | EXT | Аномалия находится на упругопластическом изгибе: R=386 D, максимальное растяжение на 4.9 час. | 0.9 | (c)
61915.006 | 7.172 | 7.076 | -2.693 | -2.789 | 988 | 1330 | 1370 | 478 | 2630 | 5679 |  | CORR | GENE | 04:34 | 05:30 | 05:36 | 159 | 764 | 10 | EXT | Аномалия находится на упругопластическом изгибе: R=336 D, максимальное растяжение на 5.4 час. | 1.07 | (b)
61918.123 | 0.424 | 0.414 | -11.041 | -11.051 | 985 | 1037 | 1038 | 985 | 414 | 5680 |  | CORR | CIGR | 03:32 | 03:40 | 03:40 | 26 | 105 | 11 | EXT | Аномалия находится на упругопластическом изгибе: R=388 D, максимальное растяжение на 5.8 час. | 0.89 | (c)
61924.004 | 6.305 | 6.278 | -5.16 | -5.187 | -1517 | -1361 | -1292 | 713 | 5152 | 5680 |  | CORR | CIGR | 08:48 | 09:13 | 09:24 | 35 | 450 | 10 | EXT | Аномалия находится на упругопластическом изгибе: R=430 D, максимальное растяжение на 6.9 час. | 0.89 | (c)
61924.302 | 6.603 | 6.586 | -4.862 | -4.879 | 1777 | 1836 | 1846 | 316 | 4849 | 5680 |  | CORR | CIGR | 05:39 | 05:49 | 05:51 | 30 | 137 | 11 | EXT | Аномалия находится на упругопластическом изгибе: R=421 D, максимальное растяжение на 6.9 час. | 0.89 | (c)
61927.701 | 10.002 | 9.842 | -1.463 | -1.623 | 1277 | 1637 | 1498 | 511 | 1443 | 5680 |  | CORR | GENE | 04:19 | 05:17 | 04:54 | 180 | 442 | 13 | EXT | Аномалия находится на упругопластическом изгибе: R=428 D, максимальное растяжение на 6.5 час. | 0.91 | (c)
61927.732 | 10.033 | 10.023 | -1.432 | -1.442 | 1732 | 2142 | 2047 | 0 | 1395 | 5680 |  | CORR | CIGR | 05:32 | 06:38 | 06:23 | 47 | 629 | 19 | EXT | Аномалия находится на упругопластическом изгибе: R=428 D, максимальное растяжение на 6.5 час. | 0.98 | (c)
61927.738 | 10.039 | 10.019 | -1.426 | -1.446 | 857 | 990 | 1065 | 857 | 1413 | 5680 |  | CORR | CIGR | 03:11 | 03:32 | 03:45 | 33 | 417 | 10 | EXT | Аномалия находится на упругопластическом изгибе: R=428 D, максимальное растяжение на 6.5 час. | 0.89 | (c)
61927.759 | 10.06 | 10.046 | -1.405 | -1.419 | 1401 | 1432 | 1447 | 739 | 1394 | 5680 |  | CORR | CIGR | 04:39 | 04:44 | 04:46 | 25 | 91 | 13 | EXT | Аномалия находится на упругопластическом изгибе: R=428 D, максимальное растяжение на 6.5 час. | 0.89 | (c)
61928.6 | 10.901 | 10.789 | -0.564 | -0.676 | 2146 | 2186 | 2185 | 7 | 313 | 5680 |  | CORR | GENE | 06:39 | 06:46 | 06:45 | 363 | 78 | 13 | EXT | Аномалия находится на упругопластическом изгибе: R=444 D, максимальное растяжение на 6.3 час. | 0.94 | (c)
61929.834 | 0.67 | 0.635 | -10.65 | -10.685 | -671 | -569 | -520 | 369 | 635 | 5681 |  | CORR | CIGR | 07:16 | 07:32 | 07:40 | 39 | 302 | 15 | EXT | Аномалия находится на упругопластическом изгибе: R=471 D, максимальное растяжение на 6 час. | 0.89 | (c)
61930.501 | 1.337 | 1.152 | -9.983 | -10.168 | -1652 | -1511 | -1558 | 578 | 1152 | 5681 |  | CORR | GENE | 04:38 | 05:00 | 04:53 | 361 | 188 | 11 | EXT | Аномалия находится на упругопластическом изгибе: R=481 D, максимальное растяжение на 5.9 час. | 0.93 | (c)
61930.559 | 1.395 | 1.357 | -9.925 | -9.963 | -1422 | -1325 | -1284 | 808 | 1357 | 5681 |  | CORR | CIGR | 05:15 | 05:30 | 05:37 | 38 | 277 | 11 | EXT | Аномалия находится на упругопластическом изгибе: R=488 D, максимальное растяжение на 5.8 час. | 0.89 | (c)
61930.836 | 1.672 | 1.614 | -9.648 | -9.706 | -2191 | -2068 | -2004 | 39 | 1614 | 5681 |  | CORR | GENE | 03:11 | 03:30 | 03:41 | 68 | 375 | 11 | EXT | Аномалия находится на упругопластическом изгибе: R=495 D, максимальное растяжение на 5.7 час. | 0.89 | (c)
61931.078 | 1.914 | 1.741 | -9.406 | -9.579 | -2199 | -2199 | -2182 | 31 | 1741 | 5681 |  | CORR | AXGR | 03:09 | 03:09 | 03:12 | 302 | 35 | 14 | EXT | Аномалия находится на упругопластическом изгибе: R=501 D, максимальное растяжение на 5.7 час. | 0.93 | (c)
61933.935 | 4.771 | 3.51 | -6.549 | -7.81 | 2200 | 2215 | 2228 | 0 | 3510 | 5681 |  | CORR | GENE | 02:59 | 03:02 | 03:04 | 2399 | 57 | 10 | EXT | Аномалия находится на упругопластическом изгибе: R=642 D, максимальное растяжение на 5 час. | 0.97 | (c)
61939.9 | 10.736 | 10.599 | -0.584 | -0.721 | 83 | 143 | 133 | 83 | 278 | 5681 | Дефект проката | MIAN | GENE | 09:18 | 09:27 | 09:26 | 443 | 101 |  | INT | Дефект проката Эквивалент потери металла 10%. |  | (c)
61950.194 | 9.71 | 9.69 | -1.65 | -1.67 | -798 | -694 | -727 | 656 | 1650 | 5682 |  | CORR | CIGR | 07:45 | 08:02 | 07:56 | 20 | 142 | 11 | EXT |  | 0.89 | (c)
61950.422 | 9.938 | 9.814 | -1.422 | -1.546 | -1792 | -1437 | -1325 | 438 | 1367 | 5682 |  | CORR | GENE | 05:04 | 06:02 | 06:20 | 179 | 934 | 12 | EXT |  | 0.91 | (c)
61952.69 | 0.846 | 0.821 | -10.584 | -10.609 | -2044 | -1937 | -1891 | 186 | 821 | 5683 |  | CORR | GENE | 05:58 | 06:15 | 06:22 | 51 | 307 | 10 | EXT |  | 0.89 | (c)
61954.034 | 2.19 | 2.178 | -9.24 | -9.252 | -1614 | -1574 | -1575 | 616 | 2178 | 5683 |  | CORR | CIGR | 07:07 | 07:13 | 07:13 | 25 | 78 | 10 | EXT |  | 0.89 | (c)
61954.303 | 2.459 | 2.424 | -8.971 | -9.006 | 1970 | 2101 | 2062 | 77 | 2424 | 5683 |  | CORR | CIGR | 04:46 | 05:07 | 05:00 | 35 | 183 | 11 | EXT |  | 0.89 | (c)
61954.377 | 2.533 | 2.471 | -8.897 | -8.959 | -1410 | -1310 | -1253 | 821 | 2471 | 5683 |  | CORR | GENE | 07:40 | 07:56 | 08:05 | 78 | 314 | 10 | EXT |  | 0.89 | (c)
61954.536 | 2.692 | 2.652 | -8.738 | -8.778 | -1363 | -1281 | -1310 | 868 | 2652 | 5683 |  | CORR | GENE | 07:48 | 08:01 | 07:56 | 298 | 106 | 10 | EXT |  | 0.92 | (c)
61955.107 | 3.263 | 3.214 | -8.167 | -8.216 | -1402 | -1335 | -1240 | 829 | 3214 | 5683 |  | CORR | GENE | 07:41 | 07:52 | 08:07 | 63 | 323 | 10 | EXT |  | 0.89 | (c)
61957.726 | 5.882 | 5.88 | -5.548 | -5.55 | 1624 | 1649 | 1654 | 546 | 5525 | 5683 |  | CORR | CIGR | 03:50 | 03:54 | 03:55 | 25 | 60 | 10 | EXT |  | 0.89 | (c)
61960.319 | 8.475 | 8.462 | -2.955 | -2.968 | 1404 | 1475 | 1476 | 684 | 2938 | 5683 |  | CORR | CIGR | 03:14 | 03:26 | 03:26 | 30 | 143 | 13 | EXT |  | 0.89 | (c)
61960.439 | 8.595 | 8.57 | -2.835 | -2.86 | 1464 | 1477 | 1504 | 687 | 2835 | 5683 |  | CORR | CIGR | 03:24 | 03:26 | 03:30 | 25 | 79 | 11 | EXT |  | 0.89 | (c)
61960.494 | 8.65 | 8.615 | -2.78 | -2.815 | 1769 | 1841 | 1843 | 313 | 2780 | 5683 |  | CORR | CIGR | 04:13 | 04:25 | 04:25 | 35 | 148 | 15 | EXT |  | 0.89 | (c)
61961.35 | 9.506 | 9.487 | -1.924 | -1.943 | 1700 | 1735 | 1726 | 478 | 1923 | 5683 |  | CORR | CIGR | 04:02 | 04:08 | 04:06 | 20 | 52 | 10 | EXT |  | 0.89 | (c)
61961.643 | 9.799 | 9.683 | -1.631 | -1.747 | -1134 | -1097 | -1106 | 1078 | 1472 | 5683 |  | CORR | GENE | 08:25 | 08:31 | 08:29 | 275 | 56 | 15 | EXT |  | 0.93 | (c)
61961.847 | 10.003 | 9.977 | -1.427 | -1.453 | 1326 | 1430 | 1404 | 748 | 1399 | 5683 |  | CORR | GENE | 03:01 | 03:18 | 03:14 | 54 | 157 | 10 | EXT |  | 0.89 | (c)
61962.133 | 10.289 | 10.239 | -1.141 | -1.191 | -997 | -984 | -987 | 978 | 1102 | 5683 |  | CORR | AXGR | 08:47 | 08:49 | 08:48 | 89 | 19 | 13 | EXT |  | 0.89 | (c)
61962.594 | 10.75 | 10.742 | -0.68 | -0.688 | -1038 | -991 | -992 | 946 | 666 | 5683 |  | CORR | CIGR | 08:40 | 08:48 | 08:47 | 22 | 92 | 10 | EXT |  | 0.89 | (c)
61962.671 | 10.827 | 10.775 | -0.603 | -0.655 | -1152 | -1103 | -1124 | 1079 | 209 | 5683 |  | CORR | GENE | 08:22 | 08:30 | 08:26 | 446 | 56 | 12 | EXT |  | 0.94 | (c)
61963.051 | 11.207 | 11.184 | -0.223 | -0.246 | 1631 | 1705 | 1703 | 455 | 203 | 5683 |  | CORR | CIGR | 03:51 | 04:03 | 04:02 | 43 | 144 | 11 | EXT |  | 0.89 | (c)
61969.407 | 6.133 | 6.119 | -5.292 | -5.306 | 725 | 1107 | 959 | 725 | 5147 | 5684 |  | CORR | GENE | 04:16 | 05:18 | 04:54 | 159 | 469 | 10 | EXT |  | 0.9 | (c)
61969.759 | 6.485 | 6.319 | -4.94 | -5.106 | 909 | 958 | 939 | 909 | 4823 | 5684 |  | CORR | GENE | 04:46 | 04:54 | 04:51 | 283 | 60 | 12 | EXT |  | 0.92 | (c)
61973.109 | 9.835 | 9.644 | -1.59 | -1.781 | 415 | 438 | 438 | 415 | 1436 | 5684 |  | CORR | AXGR | 03:26 | 03:30 | 03:30 | 345 | 47 | 11 | EXT |  | 0.93 | (c)
61982.398 | 7.699 | 7.69 | -3.491 | -3.5 | -1876 | -1832 | -1841 | 355 | 3480 | 5685 |  | CORR | CIGR | 06:58 | 07:05 | 07:03 | 20 | 69 | 11 | EXT |  | 0.89 | (c)
61982.428 | 7.729 | 7.728 | -3.461 | -3.462 | -1998 | -1947 | -1963 | 233 | 3442 | 5685 |  | CORR | CIGR | 06:38 | 06:46 | 06:44 | 20 | 69 | 15 | EXT |  | 0.89 | (c)
61982.934 | 8.235 | 8.23 | -2.955 | -2.96 | -1963 | -1917 | -1937 | 268 | 2939 | 5685 |  | CORR | CIGR | 06:44 | 06:51 | 06:48 | 21 | 52 | 11 | EXT |  | 0.89 | (c)
61983.02 | 8.321 | 8.304 | -2.869 | -2.886 | -1762 | -1753 | -1752 | 468 | 2856 | 5685 |  | CORR | PITT | 07:16 | 07:17 | 07:18 | 30 | 21 | 15 | EXT |  | 0.89 | (c)
61984.149 | 9.45 | 9.434 | -1.74 | -1.756 | -1849 | -1796 | -1803 | 382 | 1735 | 5685 |  | CORR | CIGR | 07:02 | 07:11 | 07:09 | 21 | 92 | 10 | EXT |  | 0.89 | (c)
61997.161 | 0.042 | 0.018 | -11.168 | -11.192 | -1802 | -1530 | -1605 | 429 | 18 | 5687 |  | CORR | GENE | 04:54 | 05:38 | 05:26 | 78 | 394 | 10 | EXT |  | 0.89 | (c)
61997.839 | 0.72 | 0.627 | -10.49 | -10.583 | -1479 | -1266 | -1302 | 752 | 627 | 5687 |  | CORR | GENE | 05:46 | 06:21 | 06:15 | 128 | 353 | 13 | EXT |  | 0.9 | (c)
61998.239 | 1.12 | 1.089 | -10.09 | -10.121 | -1088 | -998 | -1017 | 945 | 1089 | 5687 |  | CORR | GENE | 06:49 | 07:04 | 07:01 | 48 | 144 | 12 | EXT |  | 0.89 | (c)
61998.558 | 1.439 | 1.426 | -9.771 | -9.784 | -1098 | -1038 | -1046 | 994 | 1426 | 5687 |  | CORR | CIGR | 06:48 | 06:58 | 06:56 | 25 | 104 | 11 | EXT |  | 0.89 | (c)
61998.56 | 1.441 | 1.144 | -9.769 | -10.066 | -2187 | -2139 | -2163 | 44 | 1144 | 5687 |  | CORR | GENE | 03:52 | 03:60 | 03:56 | 529 | 48 | 15 | EXT |  | 0.97 | (c)
61998.619 | 1.5 | 1.499 | -9.71 | -9.711 | -1508 | -1459 | -1434 | 723 | 1499 | 5687 |  | CORR | CIGR | 05:42 | 05:50 | 05:54 | 41 | 148 | 12 | EXT |  | 0.89 | (c)
61998.662 | 1.543 | 1.532 | -9.667 | -9.678 | -1316 | -1228 | -1255 | 915 | 1532 | 5687 |  | CORR | CIGR | 06:13 | 06:27 | 06:23 | 25 | 122 | 14 | EXT |  | 0.89 | (c)
61998.665 | 1.546 | 1.54 | -9.664 | -9.67 | -1673 | -1643 | -1642 | 558 | 1540 | 5687 |  | CORR | CIGR | 05:15 | 05:20 | 05:20 | 20 | 61 | 10 | EXT |  | 0.89 | (c)
61998.839 | 1.72 | 1.513 | -9.49 | -9.697 | -929 | -880 | -883 | 837 | 1513 | 5687 |  | CORR | GENE | 07:15 | 07:23 | 07:23 | 247 | 92 | 14 | EXT |  | 0.92 | (c)
61998.84 | 1.721 | 1.548 | -9.489 | -9.662 | -1172 | -1121 | -1142 | 1059 | 1548 | 5687 |  | CORR | GENE | 06:36 | 06:44 | 06:41 | 220 | 61 | 10 | EXT |  | 0.91 | (c)
61999.14 | 2.021 | 1.797 | -9.189 | -9.413 | -2200 | -2149 | -2151 | 31 | 1797 | 5687 |  | CORR | GENE | 03:50 | 03:58 | 03:58 | 602 | 98 | 14 | EXT |  | 0.97 | (c)
61999.247 | 2.128 | 2.115 | -9.082 | -9.095 | -1804 | -1718 | -1734 | 427 | 2115 | 5687 |  | CORR | CIGR | 04:54 | 05:08 | 05:05 | 35 | 139 | 10 | EXT |  | 0.89 | (c)
61999.374 | 2.255 | 2.249 | -8.955 | -8.961 | -1543 | -1497 | -1455 | 688 | 2249 | 5687 |  | CORR | CIGR | 05:36 | 05:43 | 05:50 | 30 | 175 | 11 | EXT |  | 0.89 | (c)
61999.405 | 2.286 | 2.271 | -8.924 | -8.939 | -1708 | -1689 | -1660 | 523 | 2271 | 5687 |  | CORR | CIGR | 05:09 | 05:12 | 05:17 | 30 | 96 | 12 | EXT |  | 0.89 | (c)
61999.585 | 2.466 | 2.427 | -8.744 | -8.783 | -1940 | -1786 | -1731 | 291 | 2427 | 5687 |  | CORR | GENE | 04:32 | 04:57 | 05:06 | 105 | 417 | 14 | EXT |  | 0.9 | (c)
61999.961 | 2.842 | 2.824 | -8.368 | -8.386 | -2067 | -2004 | -1993 | 164 | 2824 | 5687 |  | CORR | CIGR | 04:11 | 04:22 | 04:23 | 43 | 147 | 11 | EXT |  | 0.89 | (c)
62002.514 | 5.395 | 5.395 | -5.815 | -5.815 | -1983 | -1838 | -1833 | 248 | 5395 | 5687 |  | CORR | GENE | 04:25 | 04:48 | 04:49 | 74 | 299 | 10 | EXT |  | 0.89 | (c)
62002.718 | 5.599 | 5.58 | -5.611 | -5.63 | -1746 | -1648 | -1652 | 485 | 5580 | 5687 |  | CORR | GENE | 05:03 | 05:19 | 05:18 | 48 | 187 | 10 | EXT |  | 0.89 | (c)
62003.707 | 6.588 | 6.58 | -4.622 | -4.63 | 2117 | 2163 | 2166 | 15 | 4609 | 5687 |  | CORR | CIGR | 03:27 | 03:34 | 03:35 | 21 | 99 | 11 | EXT |  | 0.89 | (c)
62004.554 | 7.435 | 7.348 | -3.775 | -3.862 | -1873 | -1794 | -1539 | 358 | 3732 | 5687 |  | CORR | GENE | 04:43 | 04:55 | 05:37 | 130 | 667 | 11 | EXT |  | 0.9 | (c)
62005.284 | 8.165 | 8.096 | -3.045 | -3.114 | -2070 | -2023 | -2040 | 161 | 2935 | 5687 |  | CORR | GENE | 04:11 | 04:19 | 04:16 | 179 | 60 | 12 | EXT |  | 0.91 | (c)
62005.314 | 8.195 | 8.07 | -3.015 | -3.14 | -2182 | -2172 | -2160 | 48 | 2951 | 5687 |  | CORR | AXGR | 03:53 | 03:54 | 03:56 | 189 | 44 | 11 | EXT |  | 0.91 | (c)
62007.337 | 10.218 | 10.218 | -0.992 | -0.992 | -1782 | -1724 | -1738 | 449 | 974 | 5687 |  | CORR | CIGR | 04:57 | 05:07 | 05:05 | 18 | 88 | 15 | EXT |  | 0.89 | (c)
62007.424 | 10.305 | 10.285 | -0.905 | -0.925 | -1800 | -1700 | -1706 | 431 | 871 | 5687 |  | CORR | GENE | 04:55 | 05:11 | 05:10 | 54 | 187 | 10 | EXT |  | 0.89 | (c)
62007.424 | 10.305 | 10.263 | -0.905 | -0.947 | -1606 | -1572 | -1570 | 625 | 583 | 5687 |  | CORR | GENE | 05:26 | 05:31 | 05:32 | 364 | 71 | 15 | EXT |  | 0.95 | (c)
62007.595 | 10.476 | 10.474 | -0.734 | -0.736 | -1742 | -1671 | -1693 | 489 | 704 | 5687 |  | CORR | CIGR | 05:04 | 05:15 | 05:12 | 32 | 97 | 12 | EXT |  | 0.89 | (c)
62007.949 | 10.83 | 10.816 | -0.38 | -0.394 | -1716 | -1675 | -1683 | 515 | 371 | 5687 |  | CORR | CIGR | 05:08 | 05:15 | 05:13 | 23 | 65 | 11 | EXT |  | 0.89 | (c)
62007.953 | 10.834 | 10.722 | -0.376 | -0.488 | -1984 | -1953 | -1967 | 247 | 162 | 5687 |  | CORR | AXGR | 04:25 | 04:30 | 04:28 | 326 | 34 | 10 | EXT |  | 0.92 | (c)
62008.043 | 10.924 | 10.866 | -0.286 | -0.344 | -1638 | -1625 | -1624 | 593 | 232 | 5687 |  | CORR | AXGR | 05:21 | 05:23 | 05:23 | 112 | 29 | 10 | EXT |  | 0.89 | (c)
62008.199 | 11.08 | 11.064 | -0.13 | -0.146 | -1880 | -1758 | -1780 | 351 | 116 | 5687 |  | CORR | CIGR | 04:42 | 05:01 | 04:58 | 30 | 200 | 10 | EXT |  | 0.89 | (c)
62008.329 | 0 | -0.025 | -11.3 | -11.325 | 351 | 1385 | 1205 | 351 |  | 5688 | Нарушение формы кольцевого шва | GWAN |  | 03:19 | 06:06 | 05:37 | 0 | 1709 |  | EXT | Нарушение формы кольцевого шва |  | (c)
62027.526 | 7.897 | 7.883 | -3.243 | -3.257 | 352 | 404 | 393 | 352 | 3237 | 5689 |  | CORR | CIGR | 06:40 | 06:48 | 06:46 | 20 | 81 | 12 | EXT |  | 0.89 | (c)
62075.897 | 10.598 | 10.203 | -0.202 | -0.597 | -1996 | -1980 | -1961 | 234 | 6 | 5693 |  | CORR | GENE | 04:51 | 04:53 | 04:56 | 591 | 71 | 14 | EXT |  | 0.97 | (c)
62076.202 | 0.103 | 0.04 | -10.852 | -10.915 | 1185 | 1273 | 1255 | 906 | 40 | 5694 |  | CORR | GENE | 04:34 | 04:48 | 04:45 | 1183 | 139 | 13 | EXT |  | 0.99 | (c)
62076.802 | 0.703 | 0.652 | -10.252 | -10.303 | 1077 | 1164 | 1124 | 1059 | 652 | 5694 |  | CORR | GENE | 04:16 | 04:30 | 04:24 | 59 | 94 | 13 | EXT |  | 0.89 | (c)
62077.642 | 1.543 | 1.407 | -9.412 | -9.548 | 1198 | 1371 | 1307 | 814 | 1407 | 5694 |  | CORR | GENE | 04:36 | 05:04 | 04:53 | 792 | 218 | 11 | EXT |  | 0.96 | (c)
62079.508 | 3.409 | 3.334 | -7.546 | -7.621 | -2118 | -1911 | -1910 | 113 | 3334 | 5694 |  | CORR | GENE | 07:40 | 08:14 | 08:14 | 90 | 415 | 15 | EXT |  | 0.89 | (c)
62083.759 | 7.66 | 7.439 | -3.295 | -3.516 | 1023 | 1059 | 1057 | 1023 | 2124 | 5694 |  | CORR | GENE | 04:07 | 04:13 | 04:13 | 1392 | 69 | 10 | EXT |  | 0.97 | (c)
62090.111 | 3.057 | 3.021 | -8.648 | -8.684 | 1501 | 1798 | 1744 | 1501 | 3021 | 5695 |  | CORR | GENE | 03:25 | 04:13 | 04:05 | 102 | 485 | 12 | EXT |  | 0.9 | (c)
62090.443 | 3.389 | 3.161 | -8.316 | -8.544 | 2022 | 2039 | 2047 | 2022 | 3161 | 5695 |  | CORR | GENE | 04:50 | 04:52 | 04:54 | 643 | 50 | 12 | EXT |  | 0.96 | (c)
62090.857 | 3.803 | 3.79 | -7.902 | -7.915 | -1284 | -1168 | -1170 | 1056 | 3790 | 5695 |  | CORR | CIGR | 07:56 | 08:15 | 08:14 | 43 | 228 | 10 | EXT |  | 0.89 | (c)
62090.868 | 3.814 | 3.8 | -7.891 | -7.905 | 1570 | 1796 | 1753 | 1570 | 3800 | 5695 |  | CORR | GENE | 03:37 | 04:13 | 04:06 | 75 | 366 | 14 | EXT |  | 0.89 | (c)
62090.915 | 3.861 | 3.853 | -7.844 | -7.852 | -1021 | -811 | -868 | 716 | 3853 | 5695 |  | CORR | CIGR | 08:38 | 09:12 | 09:03 | 42 | 305 | 13 | EXT |  | 0.89 | (c)
62090.935 | 3.881 | 3.873 | -7.824 | -7.832 | -1454 | -1396 | -1406 | 1358 | 3873 | 5695 |  | CORR | CIGR | 07:29 | 07:38 | 07:36 | 20 | 96 | 13 | EXT |  | 0.89 | (c)
62091.339 | 4.285 | 4.266 | -7.42 | -7.439 | 1997 | 2035 | 2041 | 1997 | 4266 | 5695 |  | CORR | CIGR | 04:46 | 04:52 | 04:53 | 25 | 87 | 14 | EXT |  | 0.89 | (c)
62091.539 | 4.485 | 4.417 | -7.22 | -7.288 | 2049 | -2063 | -2120 | 1828 | 4417 | 5695 |  | CORR | GENE | 04:54 | 05:50 | 05:41 | 125 | 584 | 14 | EXT |  | 0.9 | (c)
62091.761 | 4.707 | 4.509 | -6.998 | -7.196 | 1897 | 1953 | 1966 | 1897 | 4509 | 5695 |  | CORR | GENE | 04:29 | 04:38 | 04:40 | 467 | 138 | 10 | EXT |  | 0.94 | (c)
62091.786 | 4.732 | 4.724 | -6.973 | -6.981 | -2000 | -1945 | -1949 | 1898 | 4724 | 5695 |  | CORR | CIGR | 06:00 | 06:09 | 06:09 | 17 | 102 | 11 | EXT |  | 0.89 | (c)
62092.333 | 5.279 | 5.246 | -6.426 | -6.459 | -1452 | -1387 | -1340 | 1229 | 5246 | 5695 |  | CORR | GENE | 07:29 | 07:39 | 07:47 | 48 | 223 | 15 | EXT |  | 0.89 | (c)
62092.785 | 5.731 | 5.636 | -5.974 | -6.069 | -1549 | -1531 | -1516 | 1483 | 5636 | 5695 |  | CORR | GENE | 07:13 | 07:16 | 07:19 | 184 | 66 | 12 | EXT |  | 0.91 | (c)
62093.333 | 6.279 | 6.235 | -5.426 | -5.47 | 1624 | 1870 | 1810 | 1624 | 5402 | 5695 |  | CORR | GENE | 03:45 | 04:25 | 04:15 | 68 | 373 | 10 | EXT |  | 0.89 | (c)
62093.704 | 6.65 | 6.634 | -5.055 | -5.071 | 1998 | 2031 | 2060 | 1998 | 5047 | 5695 |  | CORR | CIGR | 04:46 | 04:51 | 04:56 | 24 | 124 | 10 | EXT |  | 0.89 | (c)
62093.841 | 6.787 | 6.75 | -4.918 | -4.955 | 1885 | 2004 | 2001 | 1885 | 4837 | 5695 |  | CORR | GENE | 04:27 | 04:47 | 04:46 | 118 | 233 | 12 | EXT |  | 0.9 | (c)
62094.012 | 6.958 | 6.952 | -4.747 | -4.753 | 1640 | 1696 | 1692 | 1640 | 4728 | 5695 |  | CORR | CIGR | 03:48 | 03:57 | 03:56 | 25 | 104 | 11 | EXT |  | 0.89 | (c)
62094.473 | 7.419 | 6.958 | -4.286 | -4.747 | 2104 | 2150 | 2152 | 2104 | 4018 | 5695 |  | CORR | GENE | 05:03 | 05:10 | 05:10 | 729 | 96 | 13 | EXT |  | 0.97 | (c)
62094.607 | 7.553 | 7.51 | -4.152 | -4.195 | 1932 | 2086 | 2016 | 1932 | 4134 | 5695 |  | CORR | GENE | 04:35 | 04:60 | 04:49 | 61 | 169 | 12 | EXT |  | 0.89 | (c)
62094.724 | 7.67 | 7.659 | -4.035 | -4.046 | 1657 | 1747 | 1723 | 1657 | 4010 | 5695 |  | CORR | CIGR | 03:51 | 04:05 | 04:01 | 36 | 131 | 10 | EXT |  | 0.89 | (c)
62095.648 | 8.594 | 8.569 | -3.111 | -3.136 | 1972 | 2070 | 2060 | 1972 | 3102 | 5695 |  | CORR | CIGR | 04:41 | 04:57 | 04:56 | 34 | 176 | 10 | EXT |  | 0.89 | (c)
62095.806 | 8.752 | 8.67 | -2.953 | -3.035 | 2126 | 2165 | 2168 | 2126 | 2559 | 5695 |  | CORR | GENE | 05:06 | 05:13 | 05:13 | 476 | 83 | 15 | EXT |  | 0.97 | (c)
62096.052 | 8.998 | 8.973 | -2.707 | -2.732 | -1035 | -950 | -967 | 900 | 2695 | 5695 |  | CORR | CIGR | 08:36 | 08:50 | 08:47 | 37 | 135 | 11 | EXT |  | 0.89 | (c)
62096.429 | 9.375 | 9.234 | -2.33 | -2.471 | 1995 | 2105 | 2073 | 1995 | 1849 | 5695 |  | CORR | GENE | 04:45 | 05:03 | 04:58 | 622 | 156 | 10 | EXT |  | 0.95 | (c)
62097.14 | 10.086 | 10.049 | -1.619 | -1.656 | 1733 | 1770 | 1864 | 1733 | 1606 | 5695 |  | CORR | GENE | 04:03 | 04:09 | 04:24 | 50 | 261 | 13 | EXT |  | 0.89 | (c)
62097.248 | 10.194 | 10.084 | -1.511 | -1.621 | 2033 | 2039 | 2069 | 2033 | 1066 | 5695 |  | CORR | GENE | 04:51 | 04:52 | 04:57 | 555 | 72 | 14 | EXT |  | 0.97 | (c)
62097.302 | 10.248 | 10.229 | -1.457 | -1.476 | 1596 | 1606 | 1635 | 1596 | 1451 | 5695 |  | CORR | CIGR | 03:41 | 03:42 | 03:47 | 25 | 78 | 10 | EXT |  | 0.89 | (c)
62097.849 | 10.795 | 10.761 | -0.91 | -0.944 | 1788 | 1884 | 1933 | 1788 | 884 | 5695 |  | CORR | GENE | 04:12 | 04:27 | 04:35 | 60 | 290 | 15 | EXT |  | 0.89 | (c)
62098.813 | 0.054 | 0.013 | -11.331 | -11.372 | 1891 | 2048 | 2056 | 1891 | 13 | 5696 |  | CORR | GENE | 06:59 | 07:24 | 07:26 | 77 | 330 | 10 | EXT |  | 0.89 | (c)
62098.834 | 0.075 | 0.035 | -11.31 | -11.35 | 1070 | 1108 | 1106 | 1070 | 35 | 5696 |  | CORR | GENE | 04:47 | 04:53 | 04:52 | 657 | 71 | 12 | EXT |  | 0.96 | (c)
62099.366 | 0.607 | 0.598 | -10.778 | -10.787 | 656 | 1054 | 860 | 656 | 598 | 5696 |  | CORR | GENE | 03:40 | 04:44 | 04:13 | 150 | 409 | 13 | EXT |  | 0.9 | (c)
62103.626 | 4.867 | 4.822 | -6.518 | -6.563 | -2058 | -2033 | -2022 | 1986 | 4822 | 5696 |  | CORR | GENE | 08:22 | 08:26 | 08:28 | 118 | 72 | 10 | EXT |  | 0.9 | (c)
62103.713 | 4.954 | 4.911 | -6.431 | -6.474 | -1974 | -1857 | -1842 | 1709 | 4911 | 5696 |  | CORR | GENE | 08:35 | 08:54 | 08:57 | 59 | 265 | 10 | EXT |  | 0.89 | (c)
62104.3 | 5.541 | 5.345 | -5.844 | -6.04 | 1202 | 1276 | 1264 | 1202 | 5288 | 5696 |  | CORR | GENE | 05:08 | 05:20 | 05:18 | 752 | 124 | 14 | EXT |  | 0.98 | (c)
62106.028 | 7.269 | 6.331 | -4.116 | -5.054 | 1043 | 1060 | 1160 | 1043 | 4083 | 5696 |  | CORR | GENE | 04:42 | 04:45 | 05:01 | 971 | 234 | 13 | EXT |  | 0.98 | (c)
62106.512 | 7.753 | 7.731 | -3.632 | -3.654 | 1864 | 1972 | 1925 | 1864 | 3619 | 5696 |  | CORR | CIGR | 06:55 | 07:12 | 07:05 | 35 | 122 | 13 | EXT |  | 0.89 | (c)
62107.023 | 8.264 | 8.213 | -3.121 | -3.172 | 2117 | -1973 | -2070 | 1795 | 3046 | 5696 |  | CORR | GENE | 07:36 | 08:35 | 08:20 | 126 | 549 | 11 | EXT |  | 0.9 | (c)
62107.165 | 8.406 | 8.389 | -2.979 | -2.996 | -1908 | -1827 | -1839 | 1769 | 2971 | 5696 |  | CORR | CIGR | 08:46 | 08:59 | 08:57 | 25 | 139 | 15 | EXT |  | 0.89 | (c)
62115.511 | 5.367 | 5.329 | -5.138 | -5.176 | 1502 | 1686 | 1687 | 1502 | 5115 | 5697 |  | CORR | GENE | 03:31 | 04:01 | 04:01 | 61 | 369 | 11 | EXT |  | 0.89 | (c)
62120.978 | 0.329 | 0.282 | -11.076 | -11.123 | 2033 | 2228 | 2228 | 2033 | 282 | 5698 |  | CORR | GENE | 07:11 | 07:42 | 07:42 | 85 | 391 | 11 | EXT |  | 0.89 | (c)
62121.462 | 0.813 | 0.641 | -10.592 | -10.764 | 2056 | -2207 | -2205 | 2004 | 641 | 5698 |  | CORR | GENE | 07:15 | 07:47 | 07:47 | 215 | 401 | 10 | EXT |  | 0.91 | (c)
62122.438 | 1.789 | 1.768 | -9.616 | -9.637 | -2195 | -2099 | -2111 | 2027 | 1768 | 5698 |  | CORR | CIGR | 07:49 | 08:04 | 08:02 | 39 | 168 | 11 | EXT |  | 0.89 | (c)
62131.302 | 10.653 | 10.613 | -0.752 | -0.792 | 2197 | -2115 | -2070 | 1876 | 723 | 5698 |  | CORR | GENE | 07:37 | 08:01 | 08:09 | 69 | 388 | 11 | EXT |  | 0.89 | (c)
62201.835 | 0.941 | 0.814 | -10.639 | -10.766 | 647 | 682 | 698 | 647 | 814 | 5705 |  | CORR | GENE | 07:06 | 07:12 | 07:14 | 231 | 103 | 11 | EXT |  | 0.91 | (c)
62208.677 | 7.783 | 7.753 | -3.797 | -3.827 | -714 | -582 | -577 | 440 | 3770 | 5705 |  | CORR | GENE | 03:26 | 03:48 | 03:49 | 57 | 274 | 10 | EXT |  | 0.89 | (c)
62208.774 | 7.88 | 7.864 | -3.7 | -3.716 | 1013 | 1119 | 1102 | 1013 | 3687 | 5705 |  | CORR | CIGR | 08:05 | 08:22 | 08:20 | 29 | 179 | 11 | EXT |  | 0.89 | (c)
62208.914 | 8.02 | 7.967 | -3.56 | -3.613 | 1029 | 1151 | 1215 | 1029 | 3547 | 5705 |  | CORR | GENE | 08:08 | 08:28 | 08:38 | 66 | 372 | 13 | EXT |  | 0.89 | (c)
62209.363 | 8.469 | 8.309 | -3.111 | -3.271 | 500 | 695 | 619 | 500 | 2607 | 5705 |  | CORR | GENE | 06:43 | 07:14 | 07:02 | 664 | 236 | 11 | EXT |  | 0.95 | (c)
62209.765 | 8.871 | 8.861 | -2.709 | -2.719 | 1048 | 1165 | 1153 | 1048 | 2689 | 5705 |  | CORR | CIGR | 08:11 | 08:30 | 08:28 | 30 | 210 | 10 | EXT |  | 0.89 | (c)
62210.29 | 9.396 | 9.197 | -2.184 | -2.383 | 712 | 712 | 790 | 712 | 2069 | 5705 |  | CORR | GENE | 07:17 | 07:17 | 07:29 | 314 | 156 | 15 | EXT |  | 0.94 | (c)
62211.07 | 10.176 | 9.814 | -1.404 | -1.766 | 754 | 785 | 838 | 754 | 1047 | 5705 |  | CORR | GENE | 07:23 | 07:28 | 07:37 | 719 | 167 | 10 | EXT |  | 0.95 | (c)
62212.742 | 0.268 | 0.243 | -11.432 | -11.457 | -1094 | -901 | -975 | 856 | 243 | 5706 |  | CORR | CIGR | 02:44 | 03:16 | 03:04 | 31 | 238 | 13 | EXT |  | 0.89 | (c)
62215.175 | 2.701 | 2.643 | -8.999 | -9.057 | 1171 | 1248 | 1557 | 1171 | 2643 | 5706 |  | CORR | GENE | 08:50 | 09:02 | 09:52 | 101 | 771 | 12 | EXT |  | 0.89 | (c)
62215.386 | 2.912 | 2.861 | -8.788 | -8.839 | 1979 | 2109 | 2130 | 1979 | 2861 | 5706 |  | CORR | GENE | 11:00 | 11:21 | 11:25 | 83 | 302 | 14 | EXT |  | 0.89 | (c)
62215.424 | 2.95 | 2.735 | -8.75 | -8.965 | 1050 | 1065 | 1081 | 1050 | 2735 | 5706 |  | CORR | GENE | 08:30 | 08:33 | 08:36 | 395 | 62 | 11 | EXT |  | 0.93 | (c)
62215.868 | 3.394 | 3.323 | -8.306 | -8.377 | 1157 | 1166 | 1181 | 1157 | 3323 | 5706 |  | CORR | AXGR | 08:48 | 08:49 | 08:52 | 181 | 47 | 14 | EXT |  | 0.91 | (c)
62219.139 | 6.665 | 6.541 | -5.035 | -5.159 | 1098 | 1311 | 1398 | 1098 | 4948 | 5706 |  | CORR | GENE | 08:38 | 09:13 | 09:27 | 211 | 600 | 13 | EXT |  | 0.91 | (c)
62219.272 | 6.798 | 6.777 | -4.902 | -4.923 | 1250 | 1347 | 1312 | 1250 | 4668 | 5706 |  | CORR | GENE | 09:03 | 09:18 | 09:13 | 255 | 123 | 11 | EXT |  | 0.91 | (c)
62219.8 | 7.326 | 6.781 | -4.374 | -4.919 | 864 | 1055 | 1020 | 864 | 3705 | 5706 |  | CORR | GENE | 08:00 | 08:31 | 08:26 | 1214 | 313 | 14 | EXT |  | 1 | (c)
62221.812 | 9.338 | 9.282 | -2.362 | -2.418 | -1278 | -1173 | -1075 | 872 | 2333 | 5706 |  | CORR | GENE | 02:15 | 02:32 | 02:48 | 85 | 406 | 15 | EXT |  | 0.89 | (c)
62222.207 | 9.733 | 9.663 | -1.967 | -2.037 | -1251 | -985 | -1036 | 822 | 1912 | 5706 |  | CORR | GENE | 02:19 | 03:02 | 02:54 | 125 | 429 | 11 | EXT |  | 0.9 | (c)
62223.295 | 10.821 | 10.764 | -0.879 | -0.936 | -571 | -558 | -555 | 540 | 799 | 5706 |  | CORR | AXGR | 04:09 | 04:11 | 04:11 | 137 | 31 | 14 | EXT |  | 0.9 | (c)
62225.432 | 1.258 | 1.154 | -9.652 | -9.756 | -731 | -547 | -618 | 504 | 1154 | 5707 |  | CORR | GENE | 08:18 | 08:48 | 08:37 | 116 | 228 | 12 | EXT |  | 0.9 | (c)
62225.531 | 1.357 | 1.287 | -9.553 | -9.623 | -529 | -426 | -449 | 369 | 1287 | 5707 |  | CORR | GENE | 08:51 | 09:08 | 09:04 | 75 | 160 | 12 | EXT |  | 0.89 | (c)
62226.526 | 2.352 | 2.326 | -8.558 | -8.584 | -672 | -526 | -490 | 309 | 2326 | 5707 |  | CORR | CIGR | 08:28 | 08:51 | 08:57 | 53 | 363 | 10 | EXT |  | 0.89 | (c)
62228.33 | 4.156 | 4.122 | -6.754 | -6.788 | 1543 | 1758 | 1677 | 1543 | 4122 | 5707 |  | CORR | GENE | 02:25 | 03:00 | 02:47 | 73 | 268 | 12 | EXT |  | 0.89 | (c)
62228.453 | 4.279 | 4.258 | -6.631 | -6.652 | 1622 | 1649 | 1774 | 1622 | 4258 | 5707 |  | CORR | CIGR | 02:38 | 02:43 | 03:03 | 52 | 303 | 10 | EXT |  | 0.89 | (c)
62233.329 | 9.155 | 9.122 | -1.755 | -1.788 | 1657 | 1698 | 1697 | 1657 | 1722 | 5707 |  | CORR | GENE | 02:44 | 02:50 | 02:50 | 66 | 79 | 11 | EXT |  | 0.89 | (c)
62233.334 | 9.16 | 9.138 | -1.75 | -1.772 | 1986 | 2068 | 2128 | 1986 | 1684 | 5707 |  | CORR | GENE | 03:37 | 03:50 | 03:60 | 88 | 283 | 14 | EXT |  | 0.89 | (c)
62233.433 | 9.259 | 9.237 | -1.651 | -1.673 | 1773 | 1923 | 1892 | 1773 | 1627 | 5707 |  | CORR | CIGR | 03:02 | 03:27 | 03:22 | 46 | 239 | 11 | EXT |  | 0.89 | (c)
62234.846 | 10.672 | 10.008 | -0.238 | -0.902 | -509 | -495 | -466 | 424 | 34 | 5707 |  | CORR | GENE | 08:54 | 08:56 | 09:01 | 868 | 85 | 11 | EXT |  | 0.96 | (c)
62236.199 | 1.115 | 1.053 | -10.425 | -10.487 | 2049 | -2225 | 2214 | 2049 | 1053 | 5708 |  | CORR | GENE | 02:33 | 03:04 | 02:60 | 94 | 329 | 11 | EXT | Аномалия находится на отводе. | 0.89 | (c)
62238.525 | 3.441 | 3.363 | -8.099 | -8.177 | 2060 | 2186 | -2151 | 1900 | 3363 | 5708 |  | CORR | GENE | 02:35 | 02:56 | 03:16 | 139 | 501 | 10 | EXT | Аномалия находится на отводе. | 0.9 | (c)
62239.619 | 4.535 | 4.497 | -7.005 | -7.043 | -1747 | -1647 | -1611 | 1475 | 4497 | 5708 |  | CORR | GENE | 04:21 | 04:37 | 04:43 | 63 | 272 | 10 | EXT | Аномалия находится на отводе. | 0.89 | (c)
62240.134 | 5.05 | 5.026 | -6.49 | -6.514 | 2076 | 2207 | 2188 | 2076 | 5026 | 5708 |  | CORR | GENE | 02:38 | 02:59 | 02:56 | 59 | 224 | 10 | EXT | Аномалия находится на отводе. | 0.89 | (c)
62246.624 | 0 | -0.062 | -11.565 | -11.627 | 2057 | -1970 | -1714 | 1024 |  | 5709 | Нарушение формы кольцевого шва | GWAN |  | 11:22 | 00:32 | 13:13 | 0 | 1380 |  | EXT | Нарушение формы кольцевого шва Аномалия находится на отводе. Аномалия находится на упругопластическом изгибе: R=312 D, максимальное растяжение на 6.1 час. |  | (c)
62261.338 | 3.149 | 2.905 | -6.831 | -7.075 | 1043 | 1135 | 1126 | 1043 | 2905 | 5710 |  | CORR | GENE | 07:10 | 07:25 | 07:24 | 436 | 164 | 11 | EXT | Аномалия находится на упругопластическом изгибе: R=523 D, максимальное растяжение на 6 час. | 0.94 | (c)
62275.992 | 7.823 | 7.81 | -3.807 | -3.82 | -1387 | -1346 | -1318 | 1248 | 3765 | 5711 |  | CORR | GENE | 02:51 | 02:57 | 03:02 | 55 | 139 | 10 | EXT | Аномалия находится на упругопластическом изгибе: R=325 D, максимальное растяжение на 6.1 час. | 0.89 | (c)
62278.385 | 10.216 | 10.182 | -1.414 | -1.448 | 204 | 317 | 327 | 204 | 1390 | 5711 |  | CORR | GENE | 07:08 | 07:26 | 07:28 | 58 | 246 | 12 | EXT | Аномалия находится на упругопластическом изгибе: R=353 D, максимальное растяжение на 6 час. | 0.89 | (c)
62286.293 | 6.494 | 6.468 | -5.051 | -5.077 | 117 | 317 | 308 | 117 | 5027 | 5712 |  | CORR | GENE | 04:10 | 04:42 | 04:41 | 50 | 383 | 10 | EXT | Аномалия находится на упругопластическом изгибе: R=600 D, максимальное растяжение на 5.9 час. | 0.89 | (c)
62286.517 | 6.718 | 6.704 | -4.827 | -4.841 | 903 | 958 | 946 | 903 | 4821 | 5712 |  | CORR | CIGR | 06:17 | 06:26 | 06:24 | 20 | 87 | 10 | EXT | Аномалия находится на упругопластическом изгибе: R=618 D, максимальное растяжение на 5.9 час. | 0.89 | (c)
62286.549 | 6.75 | 6.734 | -4.795 | -4.811 | 703 | 748 | 742 | 703 | 4791 | 5712 |  | CORR | CIGR | 05:45 | 05:52 | 05:51 | 20 | 78 | 11 | EXT | Аномалия находится на упругопластическом изгибе: R=618 D, максимальное растяжение на 5.9 час. | 0.89 | (c)
62287.812 | 8.013 | 7.975 | -3.532 | -3.57 | 790 | 953 | 938 | 790 | 3500 | 5712 |  | CORR | GENE | 05:59 | 06:25 | 06:23 | 70 | 296 | 11 | EXT | Аномалия находится на упругопластическом изгибе: R=728 D, максимальное растяжение на 6 час. | 0.89 | (c)
62290.38 | 10.581 | 9.955 | -0.964 | -1.59 | 24 | 44 | 43 | 24 | 739 | 5712 |  | CORR | AXGR | 03:55 | 03:58 | 03:58 | 851 | 38 | 10 | EXT |  | 0.96 | (c)
62291.572 | 0.228 | 0.2 | -11.462 | -11.49 | -208 | -109 | -127 | 45 | 200 | 5713 |  | CORR | GENE | 03:45 | 04:01 | 03:58 | 487 | 163 | 13 | EXT |  | 0.96 | (c)
62319.667 | 5.363 | 5.328 | -5.997 | -6.032 | -1997 | -1938 | -1932 | 234 | 5328 | 5715 |  | CORR | CIGR | 05:39 | 05:49 | 05:50 | 35 | 129 | 14 | EXT |  | 0.89 | (c)
62328.511 | 2.847 | 2.526 | -7.598 | -7.919 | -1528 | -1445 | -1458 | 702 | 2526 | 5716 | Металлургический дефект | MIAN | GENE | 06:42 | 06:56 | 06:54 | 376 | 141 |  | INT | Металлургический дефект Эквивалент потери металла 19%. |  | (c)
62349.505 | 2.376 | 2.291 | -9.029 | -9.114 | 1017 | 1121 | 1137 | 974 | 2291 | 5718 |  | CORR | GENE | 05:41 | 05:58 | 06:00 | 92 | 239 | 10 | EXT | Аномалия находится на отводе. | 0.89 | (c)
62359.346 | 0.812 | 0.789 | -10.598 | -10.621 | -2183 | -2135 | -2093 | 47 | 789 | 5719 |  | CORR | CIGR | 08:32 | 08:40 | 08:46 | 30 | 180 | 11 | EXT |  | 0.89 | (c)
62363.321 | 4.787 | 4.773 | -6.623 | -6.637 | -1657 | -1615 | -1610 | 573 | 4773 | 5719 |  | CORR | CIGR | 09:57 | 10:04 | 10:04 | 37 | 94 | 10 | EXT |  | 0.89 | (c)
62380.819 | 0 | -0.052 | -11.645 | -11.697 | -1421 | -403 | -446 | 529 |  | 5721 | Нарушение формы кольцевого шва | GWAN |  | 09:41 | 00:25 | 12:18 | 0 | 1951 |  | EXT | Нарушение формы кольцевого шва |  | (c)
62381.143 | 0.324 | 0.282 | -11.321 | -11.363 | 1296 | 1372 | 1528 | 1296 | 282 | 5721 |  | CORR | GENE | 04:60 | 05:12 | 05:37 | 61 | 463 | 10 | EXT |  | 0.89 | (c)
62385.35 | 4.531 | 4.376 | -7.114 | -7.269 | 875 | 934 | 934 | 875 | 4376 | 5721 |  | CORR | GENE | 03:52 | 04:01 | 04:01 | 370 | 118 | 11 | EXT |  | 0.93 | (c)
62392.464 | 0 | -0.026 | -11.7 | -11.726 | 2128 | -855 | -1067 | 199 |  | 5722 | Нарушение формы кольцевого шва | GWAN |  | 10:14 | 02:12 | 13:38 | 0 | 2532 |  | EXT | Нарушение формы кольцевого шва |  | (c)
62436.709 | 9.975 | 9.949 | -0.981 | -1.007 | 1213 | 1378 | 1378 | 1213 | 962 | 5725а |  | CORR | CIGR | 06:28 | 06:54 | 06:54 | 45 | 330 | 11 | EXT | Аномалия находится на упругопластическом изгибе: R=315 D, максимальное растяжение на 6.1 час. | 0.99 | (c)
62453.53 | 4.296 | 4.264 | -7.119 | -7.151 | 1893 | 1968 | 1976 | 171 | 4264 | 5728 |  | CORR | CIGR | 07:45 | 07:57 | 07:58 | 32 | 167 | 11 | EXT | Аномалия находится на отводе. | 0.89 | (c)
62455.854 | 6.62 | 6.597 | -4.795 | -4.818 | 1603 | 1644 | 1655 | 523 | 4786 | 5728 |  | CORR | CIGR | 06:58 | 07:05 | 07:06 | 32 | 105 | 12 | EXT | Аномалия находится на отводе. | 0.89 | (c)
62460.979 | 0.33 | 0.311 | -11.13 | -11.149 | -1157 | -1060 | -1072 | 987 | 311 | 5729 |  | CORR | CIGR | 06:08 | 06:23 | 06:21 | 44 | 170 | 11 | EXT | Аномалия находится на упругопластическом изгибе: R=264 D, максимальное растяжение на 6.2 час. | 1.16 | (a)
62461.528 | 0.879 | 0.661 | -10.581 | -10.799 | -1725 | -1706 | -1688 | 506 | 661 | 5729 |  | CORR | GENE | 04:36 | 04:39 | 04:42 | 419 | 74 | 10 | EXT | Аномалия находится на упругопластическом изгибе: R=264 D, максимальное растяжение на 6.2 час. | 0.99 | (c)
62461.687 | 1.038 | 1.016 | -10.422 | -10.444 | -1269 | -770 | -834 | 400 | 1016 | 5729 |  | CORR | GENE | 05:50 | 07:10 | 06:60 | 140 | 869 | 13 | EXT | Аномалия находится на упругопластическом изгибе: R=264 D, максимальное растяжение на 6.2 час. | 1.18 | (a)
62475.19 | 3.081 | 2.832 | -8.344 | -8.593 | 1308 | 1598 | 1584 | 371 | 2832 | 5730 |  | GOUG | GENE | 04:07 | 04:54 | 04:51 | 3901 | 552 | 8 | EXT | Зона задиров. Аномалия находится на упругопластическом изгибе: R=1028 D, максимальное растяжение на 6 час. |  | (c)
62497.417 | 2.463 | 2.394 | -8.897 | -8.966 | -1943 | -1927 | -1928 | 288 | 2394 | 5732 |  | CORR | AXGR | 06:41 | 06:44 | 06:43 | 130 | 30 | 11 | EXT |  | 0.9 | (c)
62514.065 | 7.751 | 7.713 | -3.564 | -3.602 | -794 | -655 | -648 | 503 | 3522 | 5733 |  | CORR | GENE | 07:01 | 07:23 | 07:24 | 80 | 290 | 10 | EXT |  | 0.89 | (c)
62529.126 | 0.017 | 0.002 | -10.993 | -11.008 | 2088 | -1803 | -2055 | 0 | 2 | 5735 |  | CORR | GENE | 05:02 | 06:34 | 05:53 | 71 | 635 | 10 | EXT |  | 0.89 | (c)
62530.87 | 1.761 | 1.757 | -9.249 | -9.253 | -1793 | -1752 | -1746 | 438 | 1757 | 5735 |  | CORR | CIGR | 06:35 | 06:42 | 06:43 | 17 | 94 | 10 | EXT |  | 0.89 | (c)
62564.63 | 1.701 | 1.684 | -9.259 | -9.276 | 1633 | 1669 | 1681 | 501 | 1684 | 5738 |  | CORR | CIGR | 06:19 | 06:25 | 06:27 | 21 | 96 | 11 | EXT |  | 0.89 | (c)
62564.795 | 1.866 | 1.856 | -9.094 | -9.104 | 1485 | 1540 | 1538 | 639 | 1856 | 5738 |  | CORR | CIGR | 05:55 | 06:04 | 06:04 | 19 | 106 | 11 | EXT |  | 0.89 | (c)
62604.868 | 8.294 | 8.276 | -3.161 | -3.179 | 1081 | 1209 | 1194 | 925 | 3092 | 5741 |  | CORR | GENE | 05:12 | 05:33 | 05:30 | 87 | 225 | 10 | EXT |  | 0.89 | (c)
62619.578 | 0.064 | 0.026 | -11.396 | -11.434 | 1958 | 2083 | 2127 | 0 | 26 | 5743 |  | CORR | GENE | 02:41 | 03:02 | 03:09 | 70 | 339 | 10 | EXT |  | 0.89 | (c)
62688.262 | 1.033 | 1.014 | -10.657 | -10.676 | -1347 | -1327 | -1311 | 1274 | 1014 | 5749 |  | CORR | CIGR | 05:26 | 05:30 | 05:32 | 19 | 73 | 15 | EXT | Аномалия находится на отводе. | 0.89 | (c)
62702.982 | 4.063 | 4.04 | -6.647 | -6.67 | 896 | 934 | 948 | 896 | 4040 | 5750 |  | CORR | CIGR | 05:15 | 05:22 | 05:24 | 23 | 104 | 13 | EXT |  | 0.89 | (c)
62720.448 | 10.819 | 10.738 | -0.576 | -0.657 | -2137 | -2115 | -2119 | 93 | 522 | 5751 |  | SCC | AXGR | 06:19 | 06:22 | 06:22 | 135 | 36 | 15 | EXT | Аномалия находится в зоне сварного шва. | 1 | (b)
62720.746 | 11.117 | 11.048 | -0.278 | -0.347 | -2138 | -2127 | -2126 | 92 | 203 | 5751 |  | SCC | AXGR | 06:18 | 06:20 | 06:20 | 144 | 24 | 17 | EXT | Аномалия находится в зоне сварного шва. | 1 | (b)
62741.212 | 8.793 | 8.685 | -2.467 | -2.575 | 1538 | 1646 | 1617 | 535 | 2421 | 5753 |  | CORR | GENE | 05:21 | 05:39 | 05:34 | 154 | 158 | 13 | EXT |  | 0.9 | (c)
62755.942 | 0.763 | 0.175 | -10.642 | -11.23 | 2055 | 2125 | 2118 | 48 | 175 | 5755 |  | CORR | GENE | 05:02 | 05:14 | 05:13 | 839 | 127 | 13 | EXT |  | 0.98 | (c)
62778.054 | 0 | -0.034 | -11.34 | -11.374 | 147 | 393 | 516 | 147 |  | 5757 | Нарушение формы кольцевого шва | GWAN |  | 11:50 | 00:30 | 12:49 | 0 | 737 |  | EXT | Нарушение формы кольцевого шва |  | (c)
62778.054 | 0 | -0.024 | -11.34 | -11.364 | 1212 | 1550 | 1695 | 53 |  | 5757 | Нарушение формы кольцевого шва | GWAN |  | 02:42 | 03:36 | 03:60 | 0 | 966 |  | EXT | Нарушение формы кольцевого шва |  | (c)
62778.054 | 0 | -0.024 | -11.34 | -11.364 | -1062 | -727 | -782 | 503 |  | 5757 | Нарушение формы кольцевого шва | GWAN |  | 08:35 | 09:29 | 09:20 | 0 | 559 |  | EXT | Нарушение формы кольцевого шва |  | (c)
62800.785 | 11.391 | 11.046 | -0.029 | -0.374 | 1864 | 1874 | 1915 | 264 | 2 | 5758 |  | CORR | GENE | 07:17 | 07:19 | 07:25 | 372 | 103 | 11 | EXT |  | 0.93 | (c)
62800.982 | 0.168 | 0.027 | -11.217 | -11.358 | 1932 | 1972 | 1965 | 232 | 27 | 5759 |  | CORR | GENE | 07:13 | 07:19 | 07:18 | 557 | 67 | 14 | EXT |  | 0.97 | (c)
62813.066 | 0.867 | 0.83 | -10.463 | -10.5 | 116 | 371 | 339 | 116 | 830 | 5760 |  | CORR | GENE | 03:16 | 03:57 | 03:52 | 48 | 446 | 11 | EXT | Аномалия находится на отводе. | 0.89 | (c)
62814.738 | 2.539 | 2.523 | -8.791 | -8.807 | 970 | 1020 | 1030 | 970 | 2523 | 5760 |  | CORR | CIGR | 05:34 | 05:42 | 05:43 | 31 | 119 | 14 | EXT | Аномалия находится на отводе. | 0.89 | (c)
62902.488 | 10.639 | 10.627 | -0.156 | -0.168 | -1980 | -1900 | -1917 | 251 | 140 | 5768 |  | CORR | CIGR | 06:04 | 06:16 | 06:14 | 28 | 125 | 10 | EXT |  | 0.89 | (c)
62902.593 | 10.744 | 10.705 | -0.051 | -0.09 | -1930 | -1862 | -1807 | 301 | 21 | 5768 |  | CORR | GENE | 06:12 | 06:23 | 06:32 | 69 | 246 | 11 | EXT |  | 0.89 | (c)
62902.707 | 0.063 | 0.057 | -5.197 | -5.203 | 1294 | 1320 | 1364 | 796 | 57 | 5769 |  | CORR | CIGR | 05:39 | 05:43 | 05:50 | 43 | 141 | 10 | EXT |  | 0.89 | (c)
62902.824 | 0.18 | 0.142 | -5.08 | -5.118 | 1400 | 1416 | 1413 | 804 | 142 | 5769 |  | CORR | AXGR | 05:56 | 05:58 | 05:58 | 83 | 26 | 12 | EXT |  | 0.89 | (c)
62903.051 | 0.407 | 0.399 | -4.853 | -4.861 | 1388 | 1441 | 1466 | 687 | 399 | 5769 |  | CORR | CIGR | 05:54 | 06:02 | 06:06 | 23 | 156 | 11 | EXT |  | 0.89 | (c)
62903.786 | 1.142 | 1.12 | -4.118 | -4.14 | 1261 | 1381 | 1370 | 752 | 1120 | 5769 |  | CORR | GENE | 05:33 | 05:53 | 05:51 | 76 | 218 | 10 | EXT |  | 0.89 | (c)
62904.93 | 2.286 | 2.271 | -2.974 | -2.989 | 1522 | 1554 | 1561 | 630 | 2271 | 5769 |  | CORR | CIGR | 06:15 | 06:21 | 06:22 | 30 | 79 | 10 | EXT |  | 0.89 | (c)
62906.992 | 4.348 | 4.317 | -0.912 | -0.943 | 1409 | 1501 | 1498 | 644 | 889 | 5769 |  | CORR | GENE | 05:57 | 06:12 | 06:12 | 54 | 177 | 10 | EXT |  | 0.89 | (c)
62907.413 | 4.769 | 4.732 | -0.491 | -0.528 | 1354 | 1425 | 1495 | 595 | 487 | 5769 |  | CORR | CIGR | 05:48 | 05:60 | 06:11 | 41 | 282 | 10 | EXT |  | 0.89 | (c)
62907.99 | 0.086 | 0.047 | -2.104 | -2.143 | 1363 | 1512 | 1523 | 547 | 47 | 5770 |  | CORR | GENE | 05:48 | 06:12 | 06:14 | 61 | 321 | 12 | EXT |  | 0.89 | (c)
62908.148 | 0.244 | 0.161 | -1.946 | -2.029 | 1336 | 1423 | 1605 | 356 | 161 | 5770 |  | CORR | GENE | 05:44 | 05:58 | 06:27 | 104 | 539 | 10 | EXT |  | 0.89 | (c)
62908.904 | 1 | 0.891 | -1.19 | -1.299 | 1089 | 1324 | 1365 | 590 | 891 | 5770 |  | CORR | GENE | 05:04 | 05:42 | 05:49 | 117 | 552 | 11 | EXT |  | 0.89 | (c)
62909.155 | 1.251 | 1.194 | -0.939 | -0.996 | 1451 | 1591 | 1598 | 486 | 930 | 5770 |  | CORR | GENE | 06:02 | 06:25 | 06:26 | 66 | 294 | 13 | EXT |  | 0.89 | (c)
62912.823 | 2.729 | 2.702 | -6.796 | -6.823 | 1502 | 1602 | 1579 | 574 | 2702 | 5771 |  | CORR | CIGR | 03:58 | 04:14 | 04:10 | 31 | 154 | 10 | EXT |  | 0.89 | (c)
62942.117 | 4.473 | 4.452 | -6.797 | -6.818 | -1831 | -1710 | -1718 | 399 | 4452 | 5774 |  | CORR | CIGR | 06:29 | 06:49 | 06:47 | 37 | 226 | 10 | EXT | Аномалия находится на упругопластическом изгибе: R=873 D, максимальное растяжение на 7.4 час. | 0.89 | (c)
62983.529 | 0.065 | 0.048 | -11.205 | -11.222 | -1028 | -966 | -946 | 864 | 48 | 5778 |  | CORR | CIGR | 05:53 | 06:03 | 06:06 | 44 | 164 | 15 | EXT |  | 0.89 | (c)
62983.597 | 0.133 | 0.121 | -11.137 | -11.149 | -950 | -930 | -865 | 780 | 121 | 5778 |  | CORR | CIGR | 06:05 | 06:09 | 06:19 | 26 | 170 | 14 | EXT |  | 0.89 | (c)
62999.914 | 5.18 | 5.166 | -6.075 | -6.089 | 222 | 923 | 611 | 222 | 5166 | 5779 |  | CORR | GENE | 04:45 | 06:38 | 05:48 | 85 | 777 | 10 | EXT |  | 0.89 | (c)
63000.694 | 5.96 | 5.952 | -5.295 | -5.303 | 486 | 525 | 573 | 486 | 5273 | 5779 |  | CORR | CIGR | 05:28 | 05:34 | 05:42 | 30 | 174 | 11 | EXT |  | 0.89 | (c)
63001.395 | 6.661 | 6.647 | -4.594 | -4.608 | 591 | 640 | 686 | 591 | 4573 | 5779 |  | CORR | CIGR | 05:45 | 05:53 | 05:60 | 35 | 191 | 10 | EXT |  | 0.89 | (c)
63017.029 | 0 | -0.027 | -11.525 | -11.552 | -440 | 1409 | 540 | 0 |  | 5781 | Нарушение формы кольцевого шва | GWAN |  | 05:25 | 10:23 | 08:03 | 0 | 1961 |  | EXT | Нарушение формы кольцевого шва |  | (c)
63035.933 | 7.379 | 7.371 | -4.341 | -4.349 | -694 | -647 | -628 | 562 | 4320 | 5782 |  | CORR | CIGR | 06:15 | 06:23 | 06:26 | 29 | 132 | 10 | EXT |  | 0.89 | (c)
63063.968 | 0.654 | 0.4 | -10.821 | -11.075 | 1312 | 1378 | 1361 | 820 | 400 | 5785 |  | CORR | GENE | 03:49 | 03:60 | 03:57 | 1139 | 98 | 11 | EXT |  | 0.97 | (c)
63069.78 | 6.466 | 6.441 | -5.009 | -5.034 | -1754 | -1611 | -1639 | 476 | 4979 | 5785 |  | CORR | GENE | 07:34 | 07:57 | 07:53 | 55 | 230 | 11 | EXT |  | 0.89 | (c)
63072 | 8.686 | 8.531 | -2.789 | -2.944 | -2087 | -2063 | -2066 | 144 | 2528 | 5785 |  | CORR | AXGR | 06:40 | 06:44 | 06:44 | 416 | 41 | 10 | EXT |  | 0.93 | (c)
63072.094 | 8.78 | 8.764 | -2.695 | -2.711 | -2002 | -1832 | -1865 | 229 | 2659 | 5785 |  | CORR | GENE | 06:54 | 07:21 | 07:16 | 52 | 273 | 11 | EXT |  | 0.89 | (c)
63072.838 | 9.524 | 9.292 | -1.951 | -2.183 | -2079 | -2079 | -2068 | 152 | 1848 | 5785 |  | CORR | AXGR | 06:42 | 06:42 | 06:43 | 335 | 21 | 12 | EXT |  | 0.93 | (c)
63073.689 | 10.375 | 9.736 | -1.1 | -1.739 | -2090 | -2076 | -2063 | 141 | 999 | 5785 |  | CORR | GENE | 06:40 | 06:42 | 06:44 | 740 | 53 | 10 | EXT |  | 0.95 | (c)
63074.369 | 11.055 | 11.036 | -0.42 | -0.439 | -2117 | -2000 | -1929 | 114 | 378 | 5785 |  | CORR | GENE | 06:35 | 06:54 | 07:06 | 61 | 375 | 10 | EXT |  | 0.89 | (c)
63074.919 | 0.13 | 0.116 | -10.88 | -10.894 | 1570 | 1632 | 1630 | 541 | 116 | 5786 |  | CORR | CIGR | 06:46 | 06:56 | 06:56 | 24 | 120 | 14 | EXT | Аномалия находится на упругопластическом изгибе: R=955 D, максимальное растяжение на 1.5 час. | 0.89 | (c)
63077.659 | 2.87 | 2.852 | -8.14 | -8.158 | 1254 | 1307 | 1299 | 887 | 2852 | 5786 |  | CORR | CIGR | 05:55 | 06:04 | 06:03 | 20 | 90 | 11 | EXT | Аномалия находится на упругопластическом изгибе: R=770 D, максимальное растяжение на 1 час. | 0.89 | (c)
63079.013 | 4.224 | 4.201 | -6.786 | -6.809 | 1150 | 1210 | 1240 | 901 | 4201 | 5786 |  | CORR | CIGR | 05:39 | 05:48 | 05:53 | 31 | 180 | 12 | EXT | Аномалия находится на упругопластическом изгибе: R=712 D, максимальное растяжение на 0.8 час. | 0.89 | (c)
63083.731 | 8.942 | 8.879 | -2.068 | -2.131 | 567 | 724 | 693 | 567 | 2034 | 5786 |  | CORR | GENE | 04:05 | 04:30 | 04:25 | 97 | 253 | 11 | EXT | Аномалия находится на упругопластическом изгибе: R=480 D, максимальное растяжение на 0.8 час. | 0.89 | (c)
63083.822 | 9.033 | 9.014 | -1.977 | -1.996 | 553 | 674 | 648 | 553 | 1948 | 5786 |  | CORR | GENE | 04:02 | 04:22 | 04:18 | 48 | 190 | 10 | EXT | Аномалия находится на упругопластическом изгибе: R=480 D, максимальное растяжение на 0.8 час. | 0.89 | (c)
63083.872 | 9.083 | 9.08 | -1.927 | -1.93 | 523 | 611 | 578 | 523 | 1747 | 5786 |  | CORR | GENE | 03:57 | 04:12 | 04:06 | 183 | 110 | 11 | EXT | Аномалия находится на упругопластическом изгибе: R=480 D, максимальное растяжение на 0.8 час. | 0.9 | (c)
63084.009 | 9.22 | 9.09 | -1.79 | -1.92 | 668 | 684 | 716 | 668 | 1729 | 5786 |  | CORR | GENE | 04:21 | 04:24 | 04:29 | 191 | 96 | 13 | EXT | Аномалия находится на упругопластическом изгибе: R=470 D, максимальное растяжение на 0.8 час. | 0.91 | (c)
63093.48 | 7.681 | 7.671 | -3.734 | -3.744 | 1488 | 1542 | 1596 | 526 | 3700 | 5787 |  | CORR | CIGR | 06:33 | 06:41 | 06:50 | 44 | 216 | 10 | EXT | Аномалия находится на упругопластическом изгибе: R=520 D, максимальное растяжение на 0.4 час. | 0.89 | (c)
63098.624 | 1.41 | 1.382 | -10.1 | -10.128 | 1952 | 1994 | 2035 | 113 | 1382 | 5788 |  | CORR | CIGR | 08:05 | 08:12 | 08:19 | 40 | 166 | 10 | EXT |  | 0.89 | (c)
63098.641 | 1.427 | 1.412 | -10.083 | -10.098 | 1769 | 1806 | 1843 | 314 | 1412 | 5788 |  | CORR | CIGR | 07:36 | 07:42 | 07:48 | 46 | 148 | 12 | EXT |  | 0.89 | (c)
63098.773 | 1.559 | 1.503 | -9.951 | -10.007 | 1856 | 2053 | 1987 | 113 | 1503 | 5788 |  | CORR | GENE | 07:50 | 08:22 | 08:11 | 66 | 262 | 10 | EXT |  | 0.89 | (c)
63098.922 | 1.708 | 1.649 | -9.802 | -9.861 | 1769 | 1931 | 1904 | 192 | 1649 | 5788 |  | CORR | GENE | 07:36 | 08:02 | 07:57 | 66 | 270 | 10 | EXT |  | 0.89 | (c)
63100.892 | 3.678 | 3.657 | -7.832 | -7.853 | 1769 | 1869 | 1852 | 296 | 3657 | 5788 |  | CORR | CIGR | 07:36 | 07:52 | 07:49 | 45 | 166 | 14 | EXT |  | 0.89 | (c)
63101.062 | 3.848 | 3.828 | -7.662 | -7.682 | 1804 | 1831 | 1856 | 323 | 3828 | 5788 |  | CORR | CIGR | 07:41 | 07:46 | 07:50 | 25 | 104 | 10 | EXT |  | 0.89 | (c)
63101.135 | 3.921 | 3.917 | -7.589 | -7.593 | 1551 | 1595 | 1581 | 619 | 3917 | 5788 |  | CORR | CIGR | 07:00 | 07:08 | 07:05 | 20 | 61 | 14 | EXT |  | 0.89 | (c)
63101.219 | 4.005 | 3.995 | -7.505 | -7.515 | 1569 | 1610 | 1630 | 540 | 3995 | 5788 |  | CORR | CIGR | 07:03 | 07:10 | 07:13 | 20 | 122 | 12 | EXT |  | 0.89 | (c)
63101.783 | 4.569 | 4.534 | -6.941 | -6.976 | 183 | 465 | 405 | 183 | 4534 | 5788 |  | CORR | GENE | 03:20 | 04:05 | 03:56 | 91 | 445 | 11 | EXT |  | 0.89 | (c)
63101.909 | 4.695 | 4.652 | -6.815 | -6.858 | 129 | 174 | 157 | 129 | 4652 | 5788 |  | CORR | GENE | 03:11 | 03:18 | 03:16 | 213 | 57 | 15 | EXT |  | 0.92 | (c)
63101.989 | 4.775 | 4.721 | -6.735 | -6.789 | 138 | 347 | 242 | 138 | 4721 | 5788 |  | CORR | GENE | 03:12 | 03:46 | 03:29 | 61 | 209 | 23 | EXT |  | 0.89 | (c)
63101.989 | 4.775 | 4.766 | -6.735 | -6.744 | 323 | 348 | 358 | 323 | 4766 | 5788 |  | CORR | CIGR | 03:42 | 03:46 | 03:48 | 21 | 70 | 10 | EXT |  | 0.89 | (c)
63102.577 | 5.363 | 5.324 | -6.147 | -6.186 | 50 | 209 | 215 | 50 | 5324 | 5788 |  | CORR | GENE | 02:58 | 03:24 | 03:25 | 86 | 331 | 11 | EXT |  | 0.89 | (c)
63102.906 | 5.692 | 5.641 | -5.818 | -5.869 | 367 | 377 | 403 | 367 | 5613 | 5788 |  | CORR | GENE | 03:49 | 03:51 | 03:55 | 256 | 73 | 10 | EXT |  | 0.91 | (c)
63103.4 | 6.186 | 6.137 | -5.324 | -5.373 | 424 | 427 | 433 | 424 | 5295 | 5788 |  | CORR | AXGR | 03:59 | 03:59 | 04:00 | 78 | 19 | 12 | EXT |  | 0.89 | (c)
63103.682 | 6.468 | 6.362 | -5.042 | -5.148 | 281 | 298 | 305 | 281 | 4949 | 5788 |  | CORR | GENE | 03:35 | 03:38 | 03:39 | 199 | 49 | 22 | EXT |  | 0.93 | (c)
63103.834 | 6.62 | 6.575 | -4.89 | -4.935 | 308 | 320 | 320 | 308 | 4835 | 5788 |  | CORR | AXGR | 03:40 | 03:42 | 03:42 | 100 | 24 | 12 | EXT |  | 0.89 | (c)
63104.416 | 7.202 | 7.04 | -4.308 | -4.47 | 317 | 343 | 335 | 317 | 4276 | 5788 |  | CORR | AXGR | 03:41 | 03:46 | 03:44 | 194 | 37 | 14 | EXT |  | 0.91 | (c)
63105.127 | 7.913 | 7.257 | -3.597 | -4.253 | 402 | 429 | 420 | 402 | 3504 | 5788 |  | CORR | AXGR | 03:55 | 03:59 | 03:58 | 749 | 37 | 11 | EXT |  | 0.96 | (c)
63105.35 | 8.136 | 8.123 | -3.374 | -3.387 | 179 | 270 | 269 | 179 | 3346 | 5788 |  | CORR | CIGR | 03:19 | 03:34 | 03:34 | 41 | 180 | 11 | EXT |  | 0.89 | (c)
63106.257 | 9.043 | 9.025 | -2.467 | -2.485 | 1676 | 1728 | 1725 | 457 | 2458 | 5788 |  | CORR | CIGR | 07:21 | 07:29 | 07:29 | 27 | 98 | 10 | EXT |  | 0.89 | (c)
63107.06 | 9.846 | 9.813 | -1.664 | -1.697 | 278 | 292 | 290 | 278 | 1540 | 5788 |  | CORR | AXGR | 03:35 | 03:37 | 03:37 | 157 | 25 | 11 | EXT |  | 0.9 | (c)
63107.91 | 10.696 | 10.677 | -0.814 | -0.833 | 192 | 268 | 261 | 192 | 785 | 5788 |  | CORR | GENE | 03:21 | 03:33 | 03:32 | 48 | 136 | 11 | EXT |  | 0.89 | (c)
63110.49 | 1.766 | 1.747 | -6.344 | -6.363 | -1060 | -1002 | -1008 | 956 | 1747 | 5789 |  | CORR | CIGR | 07:26 | 07:35 | 07:34 | 24 | 104 | 11 | EXT |  | 0.89 | (c)
63111.278 | 2.554 | 2.538 | -5.556 | -5.572 | -1259 | -1197 | -1207 | 972 | 2538 | 5789 |  | CORR | CIGR | 06:54 | 07:04 | 07:02 | 26 | 103 | 11 | EXT |  | 0.89 | (c)
63113.091 | 4.367 | 4.334 | -3.743 | -3.776 | -1119 | -1039 | -1001 | 883 | 3726 | 5789 |  | CORR | GENE | 07:17 | 07:30 | 07:36 | 50 | 236 | 11 | EXT |  | 0.89 | (c)
63115.986 | 7.262 | 7.247 | -0.848 | -0.863 | -1879 | -1785 | -1770 | 351 | 772 | 5789 |  | CORR | GENE | 05:14 | 05:29 | 05:32 | 91 | 219 | 10 | EXT |  | 0.89 | (c)
63116.899 | 0.065 | 0.035 | -2.83 | -2.86 | -816 | -753 | -733 | 651 | 35 | 5790 |  | CORR | CIGR | 08:11 | 08:21 | 08:25 | 30 | 165 | 10 | EXT |  | 0.89 | (c)
63120.843 | 1.114 | 1.096 | -9.576 | -9.594 | -2154 | -2114 | -2105 | 76 | 1096 | 5791 |  | CORR | CIGR | 06:22 | 06:28 | 06:30 | 28 | 98 | 10 | EXT |  | 0.89 | (c)
63121.052 | 1.323 | 1.279 | -9.367 | -9.411 | -2146 | -2078 | -2030 | 85 | 1279 | 5791 |  | CORR | GENE | 06:23 | 06:34 | 06:42 | 62 | 232 | 10 | EXT |  | 0.89 | (c)
63128.307 | 8.578 | 8.54 | -2.112 | -2.15 | 1466 | 1699 | 1630 | 437 | 2100 | 5791 |  | CORR | GENE | 04:06 | 04:44 | 04:33 | 50 | 328 | 13 | EXT |  | 0.89 | (c)
63130.094 | 10.365 | 10.347 | -0.325 | -0.343 | 865 | 1019 | 987 | 865 | 298 | 5791 |  | CORR | CIGR | 02:29 | 02:54 | 02:49 | 45 | 245 | 11 | EXT |  | 0.89 | (c)
63132.898 | 2.479 | 2.479 | -7.776 | -7.776 | 1670 | 1770 | 1735 | 430 | 2479 | 5792 |  | CORR | CIGR | 04:46 | 05:02 | 04:56 | 41 | 130 | 10 | EXT |  | 0.89 | (c)
63134.956 | 4.537 | 4.511 | -5.718 | -5.744 | 1934 | 2073 | 2043 | 79 | 4511 | 5792 |  | CORR | GENE | 05:28 | 05:51 | 05:46 | 70 | 218 | 11 | EXT |  | 0.89 | (c)
63136.273 | 5.854 | 5.85 | -4.401 | -4.405 | -1542 | -1350 | -1413 | 689 | 4351 | 5792 |  | CORR | GENE | 08:07 | 08:38 | 08:28 | 54 | 258 | 10 | EXT |  | 0.89 | (c)
63136.588 | 6.169 | 6.138 | -4.086 | -4.117 | -1523 | -1458 | -1427 | 708 | 4072 | 5792 |  | CORR | CIGR | 08:10 | 08:21 | 08:26 | 45 | 191 | 10 | EXT |  | 0.89 | (c)
63137.214 | 6.795 | 6.793 | -3.46 | -3.462 | 1455 | 1500 | 1507 | 671 | 3432 | 5792 |  | CORR | CIGR | 04:11 | 04:18 | 04:19 | 30 | 104 | 10 | EXT |  | 0.89 | (c)
63140.674 | 0 | -0.036 | -11.25 | -11.286 | 1528 | 2196 | -1700 | 0 |  | 5793 | Нарушение формы кольцевого шва | GWAN |  | 06:24 | 08:12 | 09:43 | 0 | 2466 |  | EXT | Нарушение формы кольцевого шва |  | (c)
63158.873 | 6.949 | 6.949 | -4.101 | -4.101 | 117 | 137 | 165 | 117 | 4056 | 5794 |  | CORR | CIGR | 03:11 | 03:14 | 03:19 | 45 | 96 | 11 | EXT |  | 0.89 | (c)
63159.174 | 7.25 | 7.25 | -3.8 | -3.8 | 90 | 161 | 182 | 90 | 3760 | 5794 |  | CORR | CIGR | 03:07 | 03:18 | 03:22 | 40 | 183 | 10 | EXT |  | 0.89 | (c)
63159.888 | 7.964 | 7.907 | -3.086 | -3.143 | 80 | 348 | 412 | 80 | 3039 | 5794 |  | CORR | GENE | 03:05 | 03:49 | 03:59 | 104 | 664 | 11 | EXT |  | 0.89 | (c)
63160.886 | 8.962 | 8.954 | -2.088 | -2.096 | 969 | 1037 | 1052 | 969 | 2061 | 5794 |  | CORR | CIGR | 05:29 | 05:40 | 05:42 | 35 | 165 | 11 | EXT |  | 0.89 | (c)
63161.536 | 9.612 | 9.606 | -1.438 | -1.444 | 213 | 300 | 313 | 213 | 1404 | 5794 |  | CORR | CIGR | 03:27 | 03:41 | 03:43 | 40 | 200 | 10 | EXT |  | 0.89 | (c)
63162.03 | 10.106 | 10.097 | -0.944 | -0.953 | 817 | 905 | 913 | 817 | 907 | 5794 |  | CORR | CIGR | 05:04 | 05:18 | 05:20 | 46 | 192 | 15 | EXT |  | 0.89 | (c)
63162.084 | 10.16 | 10.143 | -0.89 | -0.907 | 980 | 1067 | 1045 | 980 | 867 | 5794 |  | CORR | CIGR | 05:31 | 05:44 | 05:41 | 40 | 130 | 11 | EXT |  | 0.89 | (c)
63162.235 | 10.311 | 10.308 | -0.739 | -0.742 | 1781 | 1833 | 1825 | 362 | 722 | 5794 |  | CORR | CIGR | 07:40 | 07:48 | 07:47 | 20 | 87 | 11 | EXT |  | 0.89 | (c)
63163.014 | 0.04 | 0.031 | -11.435 | -11.444 | 1329 | 1362 | 1401 | 757 | 31 | 5795 |  | CORR | CIGR | 05:05 | 05:10 | 05:16 | 21 | 145 | 14 | EXT |  | 0.89 | (c)
63163.065 | 0.091 | 0.075 | -11.384 | -11.4 | 1765 | 1837 | 1852 | 291 | 75 | 5795 |  | CORR | CIGR | 06:15 | 06:27 | 06:29 | 37 | 175 | 10 | EXT |  | 0.89 | (c)
63163.089 | 0.115 | 0.105 | -11.36 | -11.37 | 1187 | 1330 | 1277 | 863 | 105 | 5795 |  | CORR | CIGR | 04:42 | 05:05 | 04:56 | 22 | 181 | 13 | EXT |  | 0.89 | (c)
63218.523 | 10.209 | 10.183 | -1.051 | -1.077 | -1250 | -1195 | -1205 | 980 | 1051 | 5799 |  | CORR | CIGR | 07:13 | 07:22 | 07:20 | 26 | 91 | 12 | EXT | Аномалия находится на упругопластическом изгибе: R=698 D, максимальное растяжение на 5.8 час. | 0.89 | (c)
63220.442 | 0.868 | 0.854 | -10.587 | -10.601 | 2073 | 2157 | 2165 | 0 | 854 | 5800 |  | CORR | CIGR | 04:01 | 04:14 | 04:15 | 26 | 184 | 10 | EXT | Аномалия находится на упругопластическом изгибе: R=612 D, максимальное растяжение на 5.9 час. | 0.89 | (c)
63221.615 | 2.041 | 2.018 | -9.414 | -9.437 | 1655 | 1943 | 1900 | 85 | 2018 | 5800 |  | CORR | GENE | 02:53 | 03:40 | 03:33 | 73 | 490 | 13 | EXT | Аномалия находится на упругопластическом изгибе: R=567 D, максимальное растяжение на 5.9 час. | 0.89 | (c)
63241.271 | 10.242 | 10.217 | -1.258 | -1.283 | 1552 | 1616 | 1608 | 566 | 1252 | 5801 |  | CORR | CIGR | 03:31 | 03:41 | 03:40 | 31 | 112 | 10 | EXT |  | 0.89 | (c)
63249.815 | 7.286 | 7.257 | -3.274 | -3.303 | 1685 | 1732 | 1734 | 448 | 3274 | 5802 |  | CORR | CIGR | 03:43 | 03:50 | 03:51 | 29 | 98 | 10 | EXT |  | 0.89 | (c)
63255.231 | 2.142 | 2.1 | -9.158 | -9.2 | 881 | 931 | 929 | 881 | 2100 | 5803 |  | CORR | CIGR | 04:07 | 04:15 | 04:15 | 45 | 96 | 12 | EXT |  | 0.89 | (c)
63256.07 | 2.981 | 2.974 | -8.319 | -8.326 | 707 | 745 | 742 | 707 | 2974 | 5803 |  | CORR | CIGR | 03:39 | 03:45 | 03:45 | 21 | 70 | 10 | EXT |  | 0.89 | (c)
63256.093 | 3.004 | 2.946 | -8.296 | -8.354 | 1307 | 1708 | 1623 | 292 | 2946 | 5803 |  | CORR | GENE | 05:16 | 06:21 | 06:07 | 122 | 632 | 10 | EXT |  | 0.89 | (c)
63256.109 | 3.02 | 3.012 | -8.28 | -8.288 | 751 | 814 | 799 | 751 | 3012 | 5803 |  | CORR | CIGR | 03:46 | 03:57 | 03:54 | 20 | 96 | 11 | EXT |  | 0.89 | (c)
63257.747 | 4.658 | 4.651 | -6.642 | -6.649 | 681 | 740 | 725 | 681 | 4651 | 5803 |  | CORR | CIGR | 03:35 | 03:45 | 03:42 | 20 | 87 | 11 | EXT |  | 0.89 | (c)
63262.35 | 9.261 | 9.245 | -2.039 | -2.055 | 1178 | 1222 | 1217 | 974 | 2030 | 5803 |  | CORR | CIGR | 04:55 | 05:03 | 05:02 | 25 | 78 | 12 | EXT |  | 0.89 | (c)
63262.82 | 9.731 | 9.712 | -1.569 | -1.588 | 1178 | 1249 | 1226 | 956 | 1563 | 5803 |  | CORR | CIGR | 04:55 | 05:07 | 05:03 | 25 | 96 | 10 | EXT |  | 0.89 | (c)
63262.97 | 9.881 | 9.832 | -1.419 | -1.468 | 285 | 332 | 433 | 285 | 1416 | 5803 |  | CORR | GENE | 02:31 | 02:39 | 02:55 | 52 | 295 | 10 | EXT |  | 0.89 | (c)
63263.167 | 10.078 | 10.048 | -1.222 | -1.252 | 1136 | 1212 | 1232 | 903 | 1198 | 5803 |  | CORR | GENE | 04:49 | 05:01 | 05:04 | 54 | 191 | 10 | EXT |  | 0.89 | (c)
63263.213 | 10.124 | 10.099 | -1.176 | -1.201 | 925 | 976 | 982 | 925 | 1176 | 5803 |  | CORR | CIGR | 04:15 | 04:23 | 04:24 | 25 | 113 | 10 | EXT |  | 0.89 | (c)
63263.295 | 10.206 | 10.169 | -1.094 | -1.131 | 337 | 504 | 484 | 337 | 1065 | 5803 |  | CORR | GENE | 02:40 | 03:07 | 03:03 | 66 | 295 | 10 | EXT |  | 0.89 | (c)
63263.701 | 10.612 | 10.576 | -0.688 | -0.724 | 829 | 1156 | 1060 | 829 | 668 | 5803 |  | CORR | GENE | 03:59 | 04:52 | 04:36 | 56 | 462 | 11 | EXT |  | 0.89 | (c)
63275.348 | 10.959 | 10.933 | -0.506 | -0.532 | 1824 | 1951 | 1964 | 127 | 485 | 5804 |  | CORR | CIGR | 03:15 | 03:36 | 03:38 | 47 | 280 | 11 | EXT |  | 0.89 | (c)
63278.54 | 2.686 | 2.671 | -8.669 | -8.684 | -1353 | -1281 | -1231 | 878 | 2671 | 5805 |  | CORR | CIGR | 08:38 | 08:49 | 08:57 | 34 | 243 | 11 | EXT |  | 0.89 | (c)
63279.392 | 3.538 | 3.356 | -7.817 | -7.999 | 2191 | 2207 | 2224 | 0 | 3356 | 5805 |  | LWAN | GENE | 06:10 | 06:12 | 06:15 | 341 | 66 |  | EXT | Эквивалент потери металла 10%. |  | (c)
63283.155 | 7.301 | 7.27 | -4.054 | -4.085 | -2220 | -2151 | -2035 | 11 | 4025 | 5805 |  | CORR | GENE | 06:18 | 06:29 | 06:48 | 60 | 369 | 11 | EXT |  | 0.89 | (c)
63287.246 | 0.037 | 0.02 | -11.313 | -11.33 | -1797 | -1732 | -1733 | 433 | 20 | 5806 |  | CORR | CIGR | 06:50 | 07:00 | 07:00 | 28 | 128 | 10 | EXT |  | 0.89 | (c)
63287.517 | 0.308 | 0.29 | -11.042 | -11.06 | 2078 | 2131 | 2117 | 75 | 290 | 5806 |  | CORR | CIGR | 05:15 | 05:24 | 05:22 | 18 | 78 | 13 | EXT |  | 0.89 | (c)
63288.662 | 1.453 | 1.442 | -9.897 | -9.908 | -2184 | -2086 | -2132 | 46 | 1442 | 5806 |  | CORR | CIGR | 05:47 | 06:03 | 05:56 | 25 | 105 | 11 | EXT |  | 0.89 | (c)
63288.737 | 1.528 | 1.365 | -9.822 | -9.985 | 2067 | 2115 | 2117 | 63 | 1365 | 5806 |  | CORR | GENE | 05:13 | 05:21 | 05:22 | 227 | 101 | 19 | EXT |  | 0.93 | (c)
63291.84 | 4.631 | 4.611 | -6.719 | -6.739 | -2036 | -2036 | -1981 | 194 | 4611 | 5806 |  | CORR | CIGR | 06:11 | 06:11 | 06:20 | 22 | 111 | 10 | EXT |  | 0.89 | (c)
63305.61 | 7.051 | 7.031 | -4.549 | -4.569 | 1309 | 1355 | 1370 | 800 | 4544 | 5807 |  | CORR | CIGR | 05:36 | 05:43 | 05:46 | 25 | 122 | 10 | EXT |  | 0.89 | (c)
63305.86 | 7.301 | 7.284 | -4.299 | -4.316 | 1603 | 1649 | 1637 | 559 | 4298 | 5807 |  | CORR | CIGR | 06:23 | 06:31 | 06:29 | 18 | 69 | 11 | EXT |  | 0.89 | (c)
63306.388 | 7.829 | 7.805 | -3.771 | -3.795 | 1510 | 1543 | 1558 | 625 | 3769 | 5807 |  | CORR | CIGR | 06:08 | 06:14 | 06:16 | 26 | 96 | 10 | EXT |  | 0.89 | (c)
63306.679 | 8.12 | 8.102 | -3.48 | -3.498 | 1542 | 1612 | 1601 | 571 | 3479 | 5807 |  | CORR | CIGR | 06:14 | 06:25 | 06:23 | 19 | 118 | 12 | EXT |  | 0.89 | (c)
63307.316 | 8.757 | 8.735 | -2.843 | -2.865 | 1354 | 1417 | 1420 | 745 | 2843 | 5807 |  | CORR | CIGR | 05:43 | 05:54 | 05:54 | 22 | 132 | 10 | EXT |  | 0.89 | (c)
63307.441 | 8.882 | 8.871 | -2.718 | -2.729 | 1509 | 1581 | 1565 | 609 | 2699 | 5807 |  | CORR | CIGR | 06:08 | 06:20 | 06:17 | 30 | 113 | 12 | EXT |  | 0.89 | (c)
63316.917 | 6.758 | 6.714 | -4.512 | -4.556 | 1672 | 1754 | 1722 | 458 | 4116 | 5808 |  | CORR | GENE | 06:54 | 07:07 | 07:02 | 440 | 100 | 10 | EXT |  | 0.93 | (c)
63317.81 | 7.651 | 7.587 | -3.619 | -3.683 | 1732 | 1759 | 1761 | 440 | 3557 | 5808 |  | CORR | GENE | 07:03 | 07:07 | 07:08 | 126 | 58 | 11 | EXT |  | 0.9 | (c)
63321.019 | 10.86 | 10.843 | -0.41 | -0.427 | 1286 | 1349 | 1328 | 860 | 410 | 5808 |  | CORR | CIGR | 05:51 | 06:01 | 05:58 | 17 | 84 | 10 | EXT |  | 0.89 | (c)
63322.859 | 1.43 | 1.414 | -10.06 | -10.076 | -2100 | -2052 | -2037 | 130 | 1414 | 5809 |  | CORR | CIGR | 05:52 | 05:59 | 06:02 | 16 | 126 | 11 | EXT |  | 0.89 | (c)
63325.495 | 4.066 | 4.014 | -7.424 | -7.476 | -2161 | -2093 | -1996 | 70 | 4014 | 5809 |  | CORR | GENE | 05:42 | 05:53 | 06:08 | 74 | 330 | 11 | EXT |  | 0.89 | (c)
63327.456 | 6.027 | 5.916 | -5.463 | -5.574 | -1851 | -1830 | -1817 | 379 | 5396 | 5809 |  | CORR | GENE | 06:32 | 06:35 | 06:37 | 178 | 68 | 11 | EXT |  | 0.9 | (c)
63327.984 | 6.555 | 6.52 | -4.935 | -4.97 | -1823 | -1666 | -1717 | 407 | 4931 | 5809 |  | CORR | CIGR | 06:36 | 07:02 | 06:53 | 39 | 212 | 12 | EXT |  | 0.89 | (c)
63328.005 | 6.576 | 6.549 | -4.914 | -4.941 | 2127 | 2210 | 2193 | 0 | 4903 | 5809 |  | CORR | CIGR | 05:14 | 05:27 | 05:25 | 38 | 133 | 13 | EXT |  | 0.89 | (c)
63328.293 | 6.864 | 6.85 | -4.626 | -4.64 | -1717 | -1631 | -1665 | 513 | 4620 | 5809 |  | CORR | CIGR | 06:53 | 07:07 | 07:02 | 20 | 104 | 11 | EXT |  | 0.89 | (c)
63328.396 | 6.967 | 6.89 | -4.523 | -4.6 | 2159 | 2185 | 2183 | 23 | 4326 | 5809 |  | CORR | GENE | 05:19 | 05:23 | 05:23 | 274 | 49 | 10 | EXT |  | 0.92 | (c)
63328.401 | 6.972 | 6.954 | -4.518 | -4.536 | -1817 | -1774 | -1728 | 414 | 4502 | 5809 |  | CORR | CIGR | 06:37 | 06:44 | 06:52 | 34 | 179 | 10 | EXT |  | 0.89 | (c)
63328.565 | 7.136 | 7.112 | -4.354 | -4.378 | -2218 | -2152 | -2169 | 12 | 4350 | 5809 |  | CORR | CIGR | 05:33 | 05:43 | 05:41 | 28 | 98 | 10 | EXT |  | 0.89 | (c)
63328.714 | 7.285 | 7.215 | -4.205 | -4.275 | -1846 | -1818 | -1817 | 384 | 4154 | 5809 |  | CORR | GENE | 06:33 | 06:37 | 06:37 | 121 | 58 | 10 | EXT |  | 0.89 | (c)
63329.795 | 8.366 | 8.329 | -3.124 | -3.161 | -1865 | -1809 | -1813 | 365 | 3115 | 5809 |  | CORR | CIGR | 06:30 | 06:39 | 06:38 | 46 | 104 | 10 | EXT |  | 0.89 | (c)
63333.667 | 0.748 | 0.728 | -10.767 | -10.787 | 2053 | 2108 | 2093 | 98 | 728 | 5810 |  | CORR | CIGR | 05:57 | 06:05 | 06:03 | 23 | 80 | 10 | EXT |  | 0.89 | (c)
63358.536 | 2.777 | 2.704 | -8.628 | -8.701 | 2103 | 2160 | -2175 | 0 | 2704 | 5812 |  | CORR | GENE | 05:28 | 05:37 | 05:57 | 75 | 367 | 14 | EXT |  | 0.89 | (c)
63360.524 | 4.765 | 4.763 | -6.64 | -6.642 | 2103 | 2147 | 2138 | 58 | 4763 | 5812 |  | CORR | CIGR | 05:28 | 05:35 | 05:33 | 20 | 70 | 10 | EXT |  | 0.89 | (c)
63360.838 | 5.079 | 5.071 | -6.326 | -6.334 | -1965 | -1925 | -1914 | 265 | 5071 | 5812 |  | CORR | CIGR | 06:31 | 06:38 | 06:39 | 18 | 102 | 10 | EXT |  | 0.89 | (c)
63363.982 | 8.223 | 8.209 | -3.182 | -3.196 | -2158 | -2070 | -2099 | 72 | 3164 | 5812 |  | CORR | CIGR | 06:00 | 06:14 | 06:10 | 32 | 119 | 14 | EXT |  | 0.89 | (c)
63364.072 | 8.313 | 8.253 | -3.092 | -3.152 | -2182 | -2170 | -2167 | 49 | 3049 | 5812 |  | CORR | AXGR | 05:56 | 05:58 | 05:59 | 103 | 29 | 11 | EXT |  | 0.89 | (c)
63364.86 | 9.101 | 9.08 | -2.304 | -2.325 | -2227 | -2151 | -2163 | 3 | 2293 | 5812 |  | CORR | CIGR | 05:49 | 06:01 | 05:59 | 32 | 129 | 10 | EXT |  | 0.89 | (c)
63366.871 | 11.112 | 11.045 | -0.293 | -0.36 | -1893 | -1753 | -1763 | 338 | 199 | 5812 |  | CORR | GENE | 06:43 | 07:05 | 07:04 | 161 | 260 | 12 | EXT |  | 0.9 | (c)
63367.239 | 0.075 | 0.051 | -11.425 | -11.449 | -2118 | -1904 | -1972 | 112 | 51 | 5813 |  | CORR | GENE | 06:37 | 07:11 | 07:00 | 64 | 292 | 11 | EXT |  | 0.89 | (c)
63367.994 | 0.83 | 0.815 | -10.67 | -10.685 | -1717 | -1660 | -1646 | 514 | 815 | 5813 |  | CORR | CIGR | 07:41 | 07:50 | 07:53 | 30 | 143 | 11 | EXT |  | 0.89 | (c)
63372.024 | 4.86 | 4.822 | -6.64 | -6.678 | -2118 | -1997 | -2034 | 112 | 4822 | 5813 |  | CORR | CIGR | 06:37 | 06:56 | 06:50 | 38 | 169 | 11 | EXT |  | 0.89 | (c)
63374.002 | 6.838 | 5.985 | -4.662 | -5.515 | -2058 | -1972 | -2014 | 172 | 4662 | 5813 |  | CORR | GENE | 06:46 | 07:00 | 06:53 | 853 | 88 | 10 | EXT |  | 0.95 | (c)
63375.801 | 8.637 | 7.512 | -2.863 | -3.988 | -2086 | -2022 | -2015 | 144 | 2379 | 5813 |  | CORR | GENE | 06:42 | 06:52 | 06:53 | 1609 | 143 | 12 | EXT |  | 0.99 | (c)
63376.636 | 9.472 | 9.307 | -2.028 | -2.193 | 2168 | 2206 | 2197 | 5 | 1792 | 5813 |  | CORR | GENE | 06:08 | 06:14 | 06:13 | 401 | 58 | 10 | EXT |  | 0.93 | (c)
63377.073 | 9.909 | 9.884 | -1.591 | -1.616 | 2019 | 2113 | 2108 | 33 | 1588 | 5813 |  | CORR | CIGR | 05:44 | 05:59 | 05:59 | 28 | 179 | 11 | EXT |  | 0.89 | (c)
63378.834 | 0.17 | 0.156 | -11.085 | -11.099 | 1183 | 1271 | 1329 | 755 | 156 | 5814 | Дефект проката | MIAN | GENE | 04:57 | 05:11 | 05:21 | 54 | 292 |  | INT | Дефект проката Эквивалент потери металла 10%. |  | (c)
63381.654 | 2.99 | 2.518 | -8.265 | -8.737 | 1866 | 1873 | 1886 | 324 | 2518 | 5814 |  | CORR | AXGR | 06:47 | 06:48 | 06:50 | 523 | 41 | 10 | EXT |  | 0.94 | (c)
63395.497 | 5.578 | 5.505 | -5.587 | -5.66 | 1826 | 1847 | 1860 | 337 | 5505 | 5815 |  | CORR | GENE | 06:45 | 06:49 | 06:51 | 97 | 68 | 11 | EXT |  | 0.89 | (c)
63395.564 | 5.645 | 5.645 | -5.52 | -5.52 | 1897 | 1897 | 1905 | 318 | 5411 | 5815 |  | CORR | AXGR | 06:57 | 06:57 | 06:58 | 109 | 16 | 10 | EXT |  | 0.89 | (c)
63395.809 | 5.89 | 5.871 | -5.275 | -5.294 | 1640 | 1693 | 1698 | 474 | 5268 | 5815 |  | CORR | CIGR | 06:15 | 06:24 | 06:25 | 26 | 117 | 10 | EXT |  | 0.89 | (c)
63396.009 | 6.09 | 6.065 | -5.075 | -5.1 | 1659 | 1714 | 1698 | 494 | 5075 | 5815 |  | CORR | CIGR | 06:18 | 06:27 | 06:25 | 25 | 78 | 11 | EXT |  | 0.89 | (c)
63396.636 | 6.717 | 6.694 | -4.448 | -4.471 | 1685 | 1749 | 1728 | 459 | 4446 | 5815 |  | CORR | CIGR | 06:23 | 06:33 | 06:30 | 25 | 87 | 10 | EXT |  | 0.89 | (c)
63397.151 | 7.232 | 7.212 | -3.933 | -3.953 | 1720 | 1741 | 1754 | 442 | 3933 | 5815 |  | CORR | CIGR | 06:28 | 06:32 | 06:34 | 20 | 69 | 11 | EXT |  | 0.89 | (c)
63402.091 | 1.007 | 0.987 | -10.523 | -10.543 | -1037 | -877 | -930 | 823 | 987 | 5816 |  | CORR | GENE | 06:29 | 06:54 | 06:46 | 52 | 214 | 10 | EXT |  | 0.89 | (c)
63406.284 | 5.2 | 5.16 | -6.33 | -6.37 | -2170 | -2067 | -2065 | 60 | 5160 | 5816 |  | CORR | CIGR | 03:26 | 03:42 | 03:43 | 40 | 211 | 13 | EXT |  | 0.89 | (c)
63410.529 | 9.445 | 9.414 | -2.085 | -2.116 | -1040 | -998 | -971 | 901 | 2085 | 5816 |  | CORR | CIGR | 06:28 | 06:35 | 06:39 | 31 | 139 | 11 | EXT |  | 0.89 | (c)
63410.849 | 9.765 | 9.74 | -1.765 | -1.79 | -1153 | -1109 | -1119 | 1077 | 1760 | 5816 |  | CORR | CIGR | 06:10 | 06:17 | 06:15 | 30 | 69 | 11 | EXT |  | 0.89 | (c)
63411.659 | 10.575 | 10.552 | -0.955 | -0.978 | -1171 | -1130 | -1136 | 1059 | 952 | 5816 |  | CORR | CIGR | 06:07 | 06:14 | 06:13 | 26 | 70 | 11 | EXT |  | 0.89 | (c)
63411.859 | 10.775 | 10.753 | -0.755 | -0.777 | -1119 | -1086 | -1080 | 1040 | 752 | 5816 |  | CORR | CIGR | 06:15 | 06:21 | 06:22 | 25 | 79 | 11 | EXT |  | 0.89 | (c)
63413.104 | 0.49 | 0.454 | -10.945 | -10.981 | 1388 | 1507 | 1468 | 681 | 454 | 5817 |  | CORR | CIGR | 05:52 | 06:12 | 06:05 | 44 | 162 | 11 | EXT |  | 0.89 | (c)
63413.596 | 0.982 | 0.961 | -10.453 | -10.474 | 1300 | 1440 | 1382 | 766 | 961 | 5817 |  | CORR | CIGR | 05:38 | 06:01 | 05:51 | 26 | 165 | 10 | EXT |  | 0.89 | (c)
63422.667 | 10.053 | 10.039 | -1.382 | -1.396 | 1260 | 1303 | 1303 | 884 | 1374 | 5817 |  | CORR | CIGR | 05:32 | 05:39 | 05:39 | 22 | 87 | 10 | EXT |  | 0.89 | (c)
63435.552 | 0.078 | 0.067 | -11.397 | -11.408 | -698 | -634 | -639 | 580 | 67 | 5819 | Металлургический дефект | MIAN | CIGR | 07:40 | 07:51 | 07:50 | 25 | 118 |  | INT | Металлургический дефект Эквивалент потери металла 14%. |  | (c)
63444.291 | 8.817 | 8.796 | -2.658 | -2.679 | -1127 | -1089 | -1079 | 1031 | 2649 | 5819 |  | CORR | CIGR | 06:31 | 06:37 | 06:39 | 30 | 96 | 15 | EXT |  | 0.89 | (c)
63444.329 | 8.855 | 8.831 | -2.62 | -2.644 | -1275 | -1179 | -1210 | 955 | 2614 | 5819 |  | CORR | CIGR | 06:07 | 06:23 | 06:18 | 30 | 131 | 10 | EXT |  | 0.89 | (c)
63445.094 | 9.62 | 9.603 | -1.855 | -1.872 | -1284 | -1247 | -1249 | 946 | 1851 | 5819 |  | CORR | CIGR | 06:06 | 06:12 | 06:11 | 21 | 70 | 14 | EXT |  | 0.89 | (c)
63445.613 | 10.139 | 10.115 | -1.336 | -1.36 | -1301 | -1272 | -1253 | 929 | 1335 | 5819 |  | CORR | CIGR | 06:03 | 06:08 | 06:11 | 25 | 96 | 13 | EXT |  | 0.89 | (c)
63446.849 | 11.375 | 11.34 | -0.1 | -0.135 | -221 | -170 | -174 | 127 | 69 | 5819 |  | ARTD | GENE | 08:57 | 09:05 | 09:05 | 66 | 94 |  | EXT | Наплавка. |  | (c)
63450.332 | 3.383 | 3.291 | -6.612 | -6.704 | 1316 | 1335 | 1332 | 884 | 3291 | 5820 |  | CORR | AXGR | 04:27 | 04:30 | 04:30 | 268 | 30 | 12 | EXT |  | 0.92 | (c)
63457.073 | 0.129 | 0.109 | -1.201 | -1.221 | -1826 | -1743 | -1753 | 404 | 109 | 5821 |  | CORR | CIGR | 08:04 | 08:18 | 08:16 | 36 | 146 | 10 | EXT |  | 0.89 | (c)
63457.543 | 0.599 | 0.569 | -0.731 | -0.761 | 1686 | 1780 | 1791 | 335 | 569 | 5821 |  | CORR | CIGR | 05:31 | 05:46 | 05:48 | 43 | 210 | 10 | EXT |  | 0.89 | (c)
63457.595 | 0.651 | 0.633 | -0.679 | -0.697 | 1937 | 1961 | 1967 | 234 | 633 | 5821 |  | CORR | CIGR | 06:12 | 06:15 | 06:16 | 18 | 60 | 11 | EXT |  | 0.89 | (c)
63457.68 | 0.736 | 0.699 | -0.594 | -0.631 | 890 | 983 | 978 | 890 | 584 | 5821 |  | CORR | CIGR | 03:23 | 03:38 | 03:37 | 47 | 176 | 12 | EXT |  | 0.89 | (c)
63460.099 | 1.825 | 1.791 | -9.715 | -9.749 | 1142 | 1193 | 1222 | 928 | 1791 | 5822 |  | CORR | CIGR | 03:35 | 03:43 | 03:48 | 35 | 160 | 11 | EXT | Аномалия находится на упругопластическом изгибе: R=891 D, максимальное растяжение на 5.9 час. | 0.89 | (c)
63464.002 | 5.728 | 5.686 | -5.812 | -5.854 | 1865 | 1987 | 1972 | 152 | 5686 | 5822 |  | CORR | GENE | 05:32 | 05:52 | 05:49 | 55 | 213 | 10 | EXT | Аномалия находится на упругопластическом изгибе: R=615 D, максимальное растяжение на 6.6 час. | 0.89 | (c)
63464.409 | 6.135 | 6.114 | -5.405 | -5.426 | 2030 | 2103 | 2082 | 96 | 5401 | 5822 |  | CORR | CIGR | 05:59 | 06:10 | 06:07 | 25 | 104 | 10 | EXT | Аномалия находится на упругопластическом изгибе: R=601 D, максимальное растяжение на 6.6 час. | 0.89 | (c)
63464.773 | 6.499 | 6.363 | -5.041 | -5.177 | 2111 | 2144 | 2135 | 71 | 5025 | 5822 |  | CORR | GENE | 06:12 | 06:17 | 06:16 | 152 | 48 | 12 | EXT | Аномалия находится на упругопластическом изгибе: R=580 D, максимальное растяжение на 6.6 час. | 0.9 | (c)
63464.881 | 6.607 | 6.591 | -4.933 | -4.949 | 2039 | 2061 | 2070 | 130 | 4928 | 5822 |  | CORR | CIGR | 06:00 | 06:04 | 06:05 | 21 | 61 | 10 | EXT | Аномалия находится на упругопластическом изгибе: R=580 D, максимальное растяжение на 6.6 час. | 0.89 | (c)
63464.945 | 6.671 | 6.648 | -4.869 | -4.892 | 1877 | 1916 | 1959 | 191 | 4854 | 5822 |  | CORR | CIGR | 05:34 | 05:40 | 05:47 | 38 | 163 | 10 | EXT | Аномалия находится на упругопластическом изгибе: R=580 D, максимальное растяжение на 6.6 час. | 0.89 | (c)
63465.164 | 6.89 | 6.864 | -4.65 | -4.676 | 1910 | 1972 | 2030 | 80 | 4589 | 5822 |  | CORR | GENE | 05:39 | 05:49 | 05:59 | 87 | 240 | 10 | EXT | Аномалия находится на упругопластическом изгибе: R=573 D, максимальное растяжение на 6.6 час. | 0.89 | (c)
63473.307 | 3.493 | 3.09 | -7.692 | -8.095 | 1301 | 1323 | 1350 | 831 | 3090 | 5823 |  | CORR | GENE | 04:55 | 04:58 | 05:03 | 779 | 98 | 10 | EXT | Аномалия находится на упругопластическом изгибе: R=447 D, максимальное растяжение на 5.3 час. | 0.95 | (c)
63477.711 | 7.897 | 7.856 | -3.288 | -3.329 | 1984 | 2044 | 2093 | 29 | 3286 | 5823 |  | CORR | CIGR | 06:45 | 06:55 | 07:03 | 43 | 217 | 10 | EXT | Аномалия находится на упругопластическом изгибе: R=663 D, максимальное растяжение на 4.8 час. | 0.89 | (c)
63478.011 | 8.197 | 8.18 | -2.988 | -3.005 | 2022 | 2107 | 2107 | 38 | 2971 | 5823 |  | CORR | CIGR | 06:51 | 07:05 | 07:05 | 34 | 171 | 10 | EXT | Аномалия находится на упругопластическом изгибе: R=681 D, максимальное растяжение на 4.8 час. | 0.89 | (c)
63485.11 | 4.111 | 4.075 | -7.394 | -7.43 | -1767 | -1617 | -1602 | 463 | 4075 | 5824 |  | CORR | GENE | 05:47 | 06:11 | 06:14 | 90 | 331 | 10 | EXT |  | 0.89 | (c)
63487.266 | 6.267 | 6.246 | -5.238 | -5.259 | -1377 | -1311 | -1310 | 853 | 5232 | 5824 |  | CORR | CIGR | 06:50 | 07:01 | 07:01 | 27 | 134 | 14 | EXT |  | 0.89 | (c)
63492.2 | 11.201 | 11.17 | -0.304 | -0.335 | -1878 | -1810 | -1787 | 352 | 296 | 5824 |  | CORR | CIGR | 05:29 | 05:40 | 05:44 | 39 | 183 | 15 | EXT |  | 0.89 | (c)
63492.421 | 11.422 | 11.404 | -0.083 | -0.101 | -1514 | -1472 | -1341 | 717 | 48 | 5824 |  | CORR | GENE | 06:28 | 06:35 | 06:56 | 53 | 345 | 13 | EXT |  | 0.89 | (c)
63492.482 | 11.483 | 11.468 | -0.022 | -0.037 | -1731 | -1625 | -1650 | 499 | 13 | 5824 |  | CORR | CIGR | 05:53 | 06:10 | 06:06 | 24 | 162 | 13 | EXT |  | 0.89 | (c)
63496.552 | 4.048 | 4.042 | -7.372 | -7.378 | 2051 | 2079 | 2077 | 128 | 4042 | 5825 |  | CORR | CIGR | 06:30 | 06:34 | 06:34 | 20 | 52 | 11 | EXT |  | 0.89 | (c)
63496.957 | 4.453 | 4.385 | -6.967 | -7.035 | 1663 | 1770 | 1894 | 106 | 4385 | 5825 |  | CORR | GENE | 05:27 | 05:44 | 06:04 | 95 | 462 | 10 | EXT |  | 0.89 | (c)
63497.215 | 4.711 | 4.698 | -6.709 | -6.722 | 1955 | 2100 | 2042 | 102 | 4698 | 5825 |  | CORR | CIGR | 06:14 | 06:38 | 06:28 | 31 | 174 | 12 | EXT |  | 0.89 | (c)
63497.374 | 4.87 | 4.563 | -6.55 | -6.857 | 2157 | 2164 | 2192 | 4 | 4563 | 5825 |  | CORR | GENE | 06:47 | 06:48 | 06:52 | 409 | 70 | 11 | EXT |  | 0.94 | (c)
63497.753 | 5.249 | 5.243 | -6.171 | -6.177 | 1920 | 2040 | 1994 | 163 | 5243 | 5825 |  | CORR | CIGR | 06:08 | 06:28 | 06:20 | 25 | 148 | 10 | EXT |  | 0.89 | (c)
63499.384 | 6.88 | 6.876 | -4.54 | -4.544 | 1972 | 2014 | 2028 | 146 | 4524 | 5825 |  | CORR | CIGR | 06:17 | 06:24 | 06:26 | 20 | 113 | 10 | EXT |  | 0.89 | (c)
63499.571 | 7.067 | 7.06 | -4.353 | -4.36 | 1972 | 2068 | 2037 | 128 | 4320 | 5825 |  | CORR | CIGR | 06:17 | 06:32 | 06:27 | 40 | 131 | 13 | EXT |  | 0.89 | (c)
63500.401 | 7.897 | 7.883 | -3.523 | -3.537 | 1972 | 2015 | 2011 | 180 | 3507 | 5825 |  | CORR | CIGR | 06:17 | 06:24 | 06:23 | 30 | 79 | 10 | EXT |  | 0.89 | (c)
63501.281 | 8.777 | 8.774 | -2.643 | -2.646 | 1815 | 1858 | 1850 | 346 | 2626 | 5825 |  | CORR | CIGR | 05:52 | 05:58 | 05:57 | 20 | 70 | 10 | EXT |  | 0.89 | (c)
63506.832 | 2.908 | 2.903 | -8.382 | -8.387 | 2049 | 2110 | 2108 | 63 | 2903 | 5826 |  | CORR | CIGR | 06:56 | 07:06 | 07:05 | 20 | 119 | 15 | EXT | Аномалия находится на упругопластическом изгибе: R=818 D, максимальное растяжение на 0.7 час. | 0.89 | (c)
63507.54 | 3.616 | 3.589 | -7.674 | -7.701 | 2000 | 2088 | 2069 | 92 | 3589 | 5826 |  | CORR | CIGR | 06:48 | 07:02 | 06:59 | 40 | 139 | 10 | EXT | Аномалия находится на упругопластическом изгибе: R=740 D, максимальное растяжение на 0.8 час. | 0.89 | (c)
63509.615 | 5.691 | 5.583 | -5.599 | -5.707 | 1994 | 2113 | 2108 | 8 | 5580 | 5826 |  | CORR | GENE | 06:47 | 07:06 | 07:05 | 127 | 229 | 11 | EXT | Аномалия находится на упругопластическом изгибе: R=559 D, максимальное растяжение на 1 час. | 0.9 | (c)
63511.239 | 7.315 | 7.279 | -3.975 | -4.011 | 2064 | 2112 | 2143 | 9 | 3957 | 5826 |  | CORR | GENE | 06:58 | 07:06 | 07:11 | 54 | 158 | 10 | EXT | Аномалия находится на упругопластическом изгибе: R=511 D, максимальное растяжение на 1.1 час. | 0.89 | (c)
63513.768 | 9.844 | 9.6 | -1.446 | -1.69 | 2164 | 2180 | 2192 | 10 | 395 | 5826 |  | CORR | GENE | 07:14 | 07:17 | 07:19 | 1295 | 57 | 12 | EXT | Аномалия находится на упругопластическом изгибе: R=473 D, максимальное растяжение на 0.9 час. | 0.98 | (c)
63514.323 | 10.399 | 10.375 | -0.891 | -0.915 | 2059 | 2133 | 2123 | 44 | 886 | 5826 |  | CORR | CIGR | 06:57 | 07:09 | 07:08 | 29 | 128 | 10 | EXT | Аномалия находится на упругопластическом изгибе: R=463 D, максимальное растяжение на 0.9 час. | 0.89 | (c)
63515.116 | 11.192 | 11.166 | -0.098 | -0.124 | 1971 | 2097 | 2081 | 40 | 95 | 5826 |  | CORR | CIGR | 06:43 | 07:04 | 07:01 | 29 | 220 | 10 | EXT | Аномалия находится на упругопластическом изгибе: R=449 D, максимальное растяжение на 0.8 час. | 0.89 | (c)
63516.283 | 1.069 | 1.026 | -9.806 | -9.849 | -1781 | -1712 | -1650 | 449 | 1026 | 5827 |  | CORR | CIGR | 05:24 | 05:35 | 05:45 | 43 | 262 | 11 | EXT | Аномалия находится на упругопластическом изгибе: R=430 D, максимальное растяжение на 0.7 час. | 0.89 | (c)
63521.515 | 6.301 | 6.274 | -4.574 | -4.601 | -1830 | -1676 | -1723 | 400 | 4574 | 5827 |  | CORR | CIGR | 05:16 | 05:41 | 05:33 | 27 | 214 | 10 | EXT | Аномалия находится на упругопластическом изгибе: R=403 D, максимальное растяжение на 0.3 час. | 0.89 | (c)
63532.128 | 6.039 | 6.015 | -5.231 | -5.255 | -1859 | -1776 | -1754 | 371 | 5209 | 5828 |  | CORR | CIGR | 04:17 | 04:30 | 04:34 | 46 | 210 | 10 | EXT | Аномалия находится на упругопластическом изгибе: R=462 D, максимальное растяжение на 0.4 час. | 0.89 | (c)
63532.244 | 6.155 | 6.084 | -5.115 | -5.186 | -2076 | -2049 | -2062 | 154 | 5064 | 5828 |  | CORR | AXGR | 03:42 | 03:46 | 03:44 | 122 | 28 | 12 | EXT | Аномалия находится на упругопластическом изгибе: R=462 D, максимальное растяжение на 0.4 час. | 0.9 | (c)
63548.231 | 10.872 | 10.849 | -0.588 | -0.611 | -1399 | -1336 | -1305 | 831 | 582 | 5829 |  | CORR | CIGR | 05:33 | 05:43 | 05:48 | 29 | 189 | 10 | EXT |  | 0.89 | (c)
63550.663 | 1.844 | 1.817 | -9.486 | -9.513 | 1142 | 1302 | 1288 | 797 | 1817 | 5830 |  | CORR | CIGR | 04:57 | 05:23 | 05:21 | 45 | 291 | 12 | EXT |  | 0.89 | (c)
63566.551 | 6.402 | 6.384 | -3.288 | -3.306 | 1266 | 1351 | 1388 | 721 | 3265 | 5831 |  | CORR | CIGR | 04:07 | 04:20 | 04:26 | 41 | 244 | 14 | EXT |  | 0.89 | (c)
63580.091 | 10.252 | 10.142 | -1.103 | -1.213 | 598 | 647 | 631 | 598 | 731 | 5832 |  | CORR | GENE | 04:21 | 04:29 | 04:26 | 482 | 65 | 12 | EXT | Аномалия находится на отводе. | 0.95 | (c)
63588.409 | 7.215 | 7.193 | -4.19 | -4.212 | 246 | 324 | 315 | 246 | 4173 | 5833 |  | CORR | CIGR | 02:56 | 03:09 | 03:08 | 39 | 138 | 10 | EXT |  | 0.89 | (c)
63589.056 | 7.862 | 7.839 | -3.543 | -3.566 | 1949 | 1986 | 2001 | 177 | 3535 | 5833 |  | CORR | CIGR | 07:31 | 07:37 | 07:40 | 31 | 104 | 10 | EXT |  | 0.89 | (c)
63589.77 | 8.576 | 8.537 | -2.829 | -2.868 | 1827 | 1865 | 1906 | 246 | 2822 | 5833 |  | CORR | CIGR | 07:12 | 07:18 | 07:24 | 46 | 157 | 10 | EXT |  | 0.89 | (c)
63589.933 | 8.739 | 8.718 | -2.666 | -2.687 | 1966 | 2027 | 2040 | 116 | 2642 | 5833 |  | CORR | CIGR | 07:34 | 07:44 | 07:46 | 45 | 148 | 13 | EXT |  | 0.89 | (c)
63590.261 | 9.067 | 9.055 | -2.338 | -2.35 | 2010 | 2071 | 2058 | 124 | 2320 | 5833 |  | CORR | CIGR | 07:41 | 07:51 | 07:49 | 30 | 96 | 10 | EXT |  | 0.89 | (c)
63590.387 | 9.193 | 9.13 | -2.212 | -2.275 | 1653 | 1885 | 1775 | 333 | 2195 | 5833 |  | CORR | GENE | 06:44 | 07:21 | 07:03 | 80 | 244 | 13 | EXT |  | 0.89 | (c)
63590.769 | 9.575 | 9.512 | -1.83 | -1.893 | 1687 | 1759 | 1888 | 142 | 1798 | 5833 |  | CORR | GENE | 06:49 | 07:01 | 07:22 | 95 | 401 | 12 | EXT |  | 0.89 | (c)
63591.44 | 10.246 | 10.205 | -1.159 | -1.2 | 2172 | 2181 | 2198 | 6 | 786 | 5833 |  | CORR | GENE | 08:07 | 08:09 | 08:12 | 414 | 52 | 10 | EXT |  | 0.93 | (c)
63593.058 | 0.459 | 0.447 | -10.676 | -10.688 | 586 | 673 | 660 | 586 | 447 | 5834 |  | GOUG | CIGR | 04:07 | 04:21 | 04:19 | 36 | 148 | 8 | EXT | Задир. |  | (c)
63593.156 | 0.557 | 0.538 | -10.578 | -10.597 | 1882 | 1951 | 1949 | 215 | 538 | 5834 |  | CORR | CIGR | 07:36 | 07:47 | 07:47 | 27 | 133 | 12 | EXT |  | 0.89 | (c)
63594.009 | 1.41 | 1.393 | -9.725 | -9.742 | 1758 | 1843 | 1842 | 304 | 1393 | 5834 |  | CORR | CIGR | 07:16 | 07:30 | 07:30 | 44 | 168 | 10 | EXT |  | 0.89 | (c)
63714.866 | 9.007 | 8.992 | -2.238 | -2.253 | -1972 | -1923 | -1917 | 258 | 2227 | 5844 |  | CORR | CIGR | 06:44 | 06:52 | 06:53 | 26 | 111 | 11 | EXT |  | 0.89 | (c)
63741.979 | 0 | -0.036 | -11.435 | -11.471 | -978 | -855 | -835 | 692 |  | 5848 | Нарушение формы кольцевого шва | GWAN |  | 00:14 | 00:34 | 00:38 | 0 | 286 |  | EXT | Нарушение формы кольцевого шва |  | (c)
63741.979 | 0 | -0.023 | -11.435 | -11.458 | 706 | 893 | 1044 | 706 |  | 5848 | Нарушение формы кольцевого шва | GWAN |  | 04:46 | 05:16 | 05:41 | 0 | 676 |  | EXT | Нарушение формы кольцевого шва Аномалия находится на отводе. |  | (c)
63741.979 | 0 | -0.024 | -11.435 | -11.459 | -2094 | -1778 | -1698 | 137 |  | 5848 | Нарушение формы кольцевого шва | GWAN |  | 09:14 | 10:05 | 10:18 | 0 | 792 |  | EXT | Нарушение формы кольцевого шва Аномалия находится на отводе. |  | (c)
63750.631 | 8.652 | 8.644 | -2.783 | -2.791 | -2026 | -1941 | -1782 | 205 | 2756 | 5848 |  | CORR | CIGR | 09:25 | 09:39 | 10:05 | 35 | 488 | 11 | EXT | Аномалия находится на отводе. | 0.89 | (c)
63753.414 | 0 | -0.052 | -9.31 | -9.362 | -1185 | -831 | -478 | 229 |  | 5849 | Нарушение формы кольцевого шва | GWAN |  | 10:05 | 11:02 | 11:59 | 0 | 1414 |  | EXT | Нарушение формы кольцевого шва Аномалия находится на отводе. Аномалия находится на упругопластическом изгибе: R=328 D, максимальное растяжение на 6.2 час. |  | (c)
63762.793 | 0.069 | 0.027 | -11.506 | -11.548 | -952 | -643 | -722 | 492 | 27 | 5850 |  | CORR | GENE | 06:55 | 07:45 | 07:33 | 50 | 460 | 12 | EXT | Аномалия находится на упругопластическом изгибе: R=354 D, максимальное растяжение на 6.4 час. | 0.89 | (c)
63766.304 | 3.58 | 3.516 | -7.995 | -8.059 | -710 | -603 | -571 | 433 | 3516 | 5850 |  | CORR | GENE | 07:34 | 07:52 | 07:57 | 103 | 277 | 10 | EXT | Аномалия находится на упругопластическом изгибе: R=449 D, максимальное растяжение на 6.5 час. | 0.89 | (c)
63779.326 | 5.027 | 4.963 | -6.408 | -6.472 | 1558 | 1684 | 1679 | 430 | 4963 | 5851 |  | CORR | GENE | 06:32 | 06:53 | 06:52 | 84 | 242 | 10 | EXT |  | 0.89 | (c)
63862.034 | 0 | -0.048 | -11.475 | -11.523 | -968 | -879 | -762 | 556 |  | 5859 | Нарушение формы кольцевого шва | GWAN |  | 11:59 | 00:13 | 12:32 | 0 | 412 |  | EXT | Нарушение формы кольцевого шва Аномалия находится на отводе. |  | (c)
63873.509 | 0 | 0 | -11.61 | -11.61 | 2211 | -1597 | -1638 | 1026 | 0 | 5860 |  | GWAN |  | 10:41 | 00:27 | 12:20 | 0 | 1224 |  | EXT | Место ремонта. Эквивалент потери металла 16%. Аномалия находится на отводе. |  | (c)
63873.509 | 0 | -0.02 | -11.61 | -11.63 | 1680 | 1771 | 1762 | 1680 |  | 5860 | Нарушение формы кольцевого шва | GWAN |  | 09:16 | 09:30 | 09:29 | 0 | 163 |  | EXT | Нарушение формы кольцевого шва Аномалия находится на отводе. |  | (c)
63954.034 | 0 | -0.02 | -11.44 | -11.46 | 645 | 1639 | 1312 | 645 |  | 5867 | Нарушение формы кольцевого шва | GWAN |  | 04:38 | 07:19 | 06:26 | 0 | 1335 |  | EXT | Нарушение формы кольцевого шва Аномалия находится на отводе. |  | (c)
64162.991 | 5.217 | 5.018 | -6.278 | -6.477 | 957 | 1058 | 1056 | 957 | 5018 | 5885 |  | DENT | GENE | 04:18 | 04:34 | 04:34 | 307 | 196 | 0.8 | N/A | Глубина вмятины: 12 мм (0,8%). Линейка: 31 см в (502 см; 04:34 ч:мин) |  | (c)
64176.896 | 7.627 | 7.605 | -3.708 | -3.73 | 922 | 985 | 978 | 922 | 3668 | 5886 |  | CORR | GENE | 05:00 | 05:10 | 05:09 | 62 | 113 | 10 | EXT |  | 0.89 | (c)
64177.314 | 8.045 | 8.02 | -3.29 | -3.315 | 727 | 850 | 841 | 727 | 3276 | 5886 |  | CORR | CIGR | 04:29 | 04:49 | 04:47 | 39 | 228 | 11 | EXT |  | 0.89 | (c)
64203.422 | 11.088 | 10.714 | -0.297 | -0.671 | -1889 | -1857 | -1854 | 1819 | 55 | 5888 |  | CORR | GENE | 08:05 | 08:10 | 08:11 | 616 | 70 | 14 | EXT |  | 0.97 | (c)
64206.435 | 2.716 | 2.67 | -8.554 | -8.6 | -650 | -515 | -487 | 324 | 2670 | 5889 |  | CORR | CIGR | 08:23 | 08:45 | 08:50 | 55 | 326 | 11 | EXT |  | 0.89 | (c)
64215.069 | 0.08 | 0.047 | -11.56 | -11.593 | -1080 | -923 | -884 | 688 | 47 | 5890 |  | CORR | CIGR | 06:27 | 06:52 | 06:59 | 52 | 392 | 10 | EXT |  | 0.89 | (c)
64215.217 | 0.228 | 0.204 | -11.412 | -11.436 | -267 | -141 | -41 | 0 | 204 | 5890 |  | CORR | GENE | 08:38 | 08:58 | 09:15 | 67 | 453 | 10 | EXT |  | 0.89 | (c)
64220.051 | 5.062 | 5.032 | -6.578 | -6.608 | -406 | -98 | -194 | 0 | 5032 | 5890 |  | CORR | GENE | 08:16 | 09:05 | 08:50 | 115 | 425 | 14 | EXT |  | 0.9 | (c)
64222.114 | 7.125 | 7.093 | -4.515 | -4.547 | -993 | -402 | -609 | 224 | 4442 | 5890 |  | CORR | GENE | 06:41 | 08:16 | 07:43 | 105 | 769 | 13 | EXT |  | 0.9 | (c)
64447.325 | 7.601 | 7.586 | -4.069 | -4.084 | 275 | 418 | 379 | 275 | 4053 | 5910 |  | CORR | CIGR | 03:43 | 04:06 | 03:60 | 31 | 208 | 10 | EXT | Аномалия находится на отводе. | 0.89 | (c)
64451.112 | 11.388 | 11.277 | -0.282 | -0.393 | 2053 | 2227 | -2120 | 1833 | 238 | 5910 |  | CORR | GENE | 08:30 | 08:58 | 09:17 | 155 | 575 | 11 | EXT | Аномалия находится на отводе. | 0.9 | (c)
64451.149 | 11.425 | 11.398 | -0.245 | -0.272 | 1038 | 1148 | 1212 | 1038 | 215 | 5910 |  | CORR | GENE | 05:46 | 06:04 | 06:14 | 57 | 347 | 11 | EXT | Аномалия находится на отводе. | 0.89 | (c)
64469.096 | 6.152 | 6.133 | -5.098 | -5.117 | 1481 | 1575 | 1566 | 581 | 5094 | 5912 |  | CORR | CIGR | 04:36 | 04:51 | 04:49 | 23 | 169 | 10 | EXT |  | 0.89 | (c)
64481.467 | 7.273 | 7.234 | -4.202 | -4.241 | 2014 | 2173 | 2128 | 0 | 4179 | 5913 |  | CORR | GENE | 08:16 | 08:42 | 08:35 | 62 | 229 | 10 | EXT | Аномалия находится на упругопластическом изгибе: R=443 D, максимальное растяжение на 6.4 час. | 0.89 | (c)
64591.844 | 4.495 | 4.473 | -7.035 | -7.057 | 1626 | 1683 | 1665 | 528 | 4473 | 5923 |  | CORR | CIGR | 07:21 | 07:30 | 07:27 | 23 | 77 | 10 | EXT |  | 0.89 | (c)
64592.873 | 5.524 | 5.52 | -6.006 | -6.01 | 416 | 442 | 455 | 416 | 5520 | 5923 |  | CORR | CIGR | 04:05 | 04:10 | 04:12 | 25 | 78 | 11 | EXT |  | 0.89 | (c)
64597.119 | 9.77 | 9.757 | -1.76 | -1.773 | 1549 | 1667 | 1622 | 536 | 1724 | 5923 |  | CORR | GENE | 07:08 | 07:27 | 07:20 | 49 | 146 | 13 | EXT |  | 0.89 | (c)
64598.347 | 10.998 | 10.65 | -0.532 | -0.88 | 1721 | 1769 | 1768 | 416 | 258 | 5923 |  | CORR | GENE | 07:36 | 07:44 | 07:44 | 622 | 94 | 10 | EXT |  | 0.95 | (c)
64712.838 | 1.194 | 1.166 | -10.291 | -10.319 | -535 | -477 | -466 | 397 | 1166 | 5934 |  | CORR | GENE | 09:52 | 10:02 | 10:03 | 50 | 137 | 11 | EXT |  | 0.89 | (c)
64786.624 | 8.035 | 7.974 | -3.4 | -3.461 | 1653 | 1668 | 1667 | 550 | 3348 | 5940 |  | CORR | AXGR | 07:24 | 07:26 | 07:26 | 113 | 27 | 10 | EXT |  | 0.89 | (c)
64786.768 | 8.179 | 8.165 | -3.256 | -3.27 | 1661 | 1675 | 1674 | 544 | 3235 | 5940 |  | CORR | PITT | 07:25 | 07:27 | 07:27 | 35 | 25 | 19 | EXT |  | 0.89 | (c)
64790.024 | 0 | -0.036 | -11.085 | -11.121 | 996 | 1191 | 1136 | 955 |  | 5941 | Нарушение формы кольцевого шва | GWAN |  | 01:27 | 01:58 | 01:49 | 0 | 280 |  | EXT | Нарушение формы кольцевого шва |  | (c)
64790.024 | 0 | -0.009 | -11.085 | -11.094 | 1827 | 1994 | 2072 | 0 |  | 5941 | Нарушение формы кольцевого шва | GWAN |  | 03:41 | 04:08 | 04:20 | 0 | 490 |  | EXT | Нарушение формы кольцевого шва |  | (c)
64790.024 | 0 | -0.019 | -11.085 | -11.104 | -708 | -640 | -321 | 0 |  | 5941 | Нарушение формы кольцевого шва | GWAN |  | 08:52 | 09:03 | 09:54 | 0 | 775 |  | EXT | Нарушение формы кольцевого шва |  | (c)
64803.88 | 0.656 | 0.631 | -8.884 | -8.909 | 831 | 1004 | 939 | 831 | 631 | 5943 |  | CORR | CIGR | 02:34 | 03:02 | 02:51 | 45 | 216 | 12 | EXT |  | 0.89 | (c)
64807.546 | 4.322 | 4.315 | -5.218 | -5.225 | 1547 | 1593 | 1608 | 561 | 4315 | 5943 |  | CORR | CIGR | 04:29 | 04:37 | 04:39 | 20 | 123 | 11 | EXT | Аномалия находится на упругопластическом изгибе: R=773 D, максимальное растяжение на 8 час. | 0.89 | (c)
64856.755 | 10.011 | 9.994 | -1.154 | -1.171 | 1861 | 1917 | 1895 | 302 | 1154 | 5947 |  | CORR | CIGR | 07:05 | 07:15 | 07:11 | 17 | 68 | 10 | EXT | Аномалия находится на упругопластическом изгибе: R=311 D, максимальное растяжение на 6.3 час. | 0.98 | (c)
64879.563 | 10.289 | 10.247 | -1.171 | -1.213 | -1087 | -1011 | -982 | 878 | 1171 | 5949 |  | CORR | CIGR | 06:05 | 06:18 | 06:22 | 42 | 209 | 13 | EXT |  | 0.89 | (c)
64879.916 | 10.642 | 10.589 | -0.818 | -0.871 | -1163 | -1024 | -976 | 789 | 806 | 5949 |  | CORR | GENE | 05:53 | 06:15 | 06:23 | 65 | 374 | 11 | EXT |  | 0.89 | (c)
64881.538 | 0.804 | 0.762 | -10.641 | -10.683 | -1605 | -1532 | -1522 | 625 | 762 | 5950 |  | CORR | CIGR | 06:24 | 06:36 | 06:38 | 42 | 167 | 10 | EXT |  | 0.89 | (c)
64892.179 | 0 | -0.023 | -11.545 | -11.568 | 141 | 418 | 383 | 141 |  | 5951 | Нарушение формы кольцевого шва | GWAN |  | 02:28 | 03:13 | 03:07 | 0 | 483 |  | EXT | Нарушение формы кольцевого шва |  | (c)
64892.179 | 0 | -0.022 | -11.545 | -11.567 | 1231 | 1740 | 2129 | 0 |  | 5951 | Нарушение формы кольцевого шва | GWAN |  | 05:24 | 06:46 | 07:49 | 0 | 1795 |  | EXT | Нарушение формы кольцевого шва |  | (c)
64892.179 | 0 | 0 | -11.545 | -11.545 | 1677 | 1763 | 1917 | 74 | 0 | 5951 | Смещение кромок | GWAN |  | 06:36 | 06:50 | 07:14 | 0 | 479 | 31 | EXT | Смещение кромок Наружу Величина смещения - 4.8 мм. |  | (c)
64895.702 | 3.523 | 3.502 | -8.022 | -8.043 | 1872 | 2041 | 1969 | 165 | 3502 | 5951 |  | CORR | CIGR | 07:07 | 07:35 | 07:23 | 38 | 194 | 10 | EXT |  | 0.89 | (c)
64935.363 | 10.129 | 10.099 | -1.296 | -1.326 | -2141 | -2084 | -2072 | 89 | 1291 | 5954 |  | CORR | CIGR | 08:03 | 08:12 | 08:14 | 35 | 139 | 10 | EXT |  | 0.89 | (c)
64935.483 | 10.249 | 10.224 | -1.176 | -1.201 | -2126 | -2064 | -2091 | 104 | 1176 | 5954 |  | CORR | CIGR | 08:05 | 08:15 | 08:11 | 25 | 70 | 10 | EXT |  | 0.89 | (c)
64935.596 | 10.362 | 10.33 | -1.063 | -1.095 | -2126 | -2067 | -2065 | 104 | 1060 | 5954 |  | CORR | CIGR | 08:05 | 08:15 | 08:15 | 35 | 122 | 10 | EXT |  | 0.89 | (c)
64936.053 | 10.819 | 10.797 | -0.606 | -0.628 | -2100 | -2006 | -2044 | 130 | 598 | 5954 |  | CORR | CIGR | 08:09 | 08:25 | 08:18 | 30 | 113 | 10 | EXT |  | 0.89 | (c)
64941.606 | 4.947 | 4.925 | -6.223 | -6.245 | 973 | 1113 | 1058 | 973 | 4925 | 5955 |  | CORR | CIGR | 05:28 | 05:50 | 05:41 | 30 | 170 | 13 | EXT | Аномалия находится на отводе. | 0.89 | (c)
64944.471 | 7.812 | 7.799 | -3.358 | -3.371 | 111 | 185 | 184 | 111 | 3338 | 5955 |  | CORR | CIGR | 03:09 | 03:20 | 03:20 | 33 | 145 | 10 | EXT | Аномалия находится на отводе. | 0.89 | (c)
64948.379 | 0.55 | 0.531 | -10.86 | -10.879 | 1195 | 1317 | 1290 | 845 | 531 | 5956 |  | CORR | CIGR | 05:28 | 05:47 | 05:43 | 31 | 191 | 10 | EXT | Аномалия находится на упругопластическом изгибе: R=225 D, максимальное растяжение на 11.7 час. | 0.89 | (c)
64958.615 | 10.786 | 10.761 | -0.624 | -0.649 | 624 | 833 | 752 | 624 | 605 | 5956 |  | CORR | CIGR | 03:55 | 04:29 | 04:16 | 44 | 256 | 12 | EXT | Аномалия находится на упругопластическом изгибе: R=267 D, максимальное растяжение на 12 час. | 0.89 | (c)
64958.662 | 10.833 | 10.803 | -0.577 | -0.607 | 1546 | 1670 | 1644 | 487 | 559 | 5956 |  | CORR | GENE | 06:24 | 06:44 | 06:40 | 48 | 198 | 10 | EXT | Аномалия находится на упругопластическом изгибе: R=267 D, максимальное растяжение на 12 час. | 0.89 | (c)
64959.755 | 0.516 | 0.483 | -11.044 | -11.077 | 2003 | 2023 | 2037 | 160 | 483 | 5957 |  | CORR | GENE | 06:56 | 06:59 | 07:01 | 460 | 67 | 10 | EXT | Аномалия находится на упругопластическом изгибе: R=252 D, максимальное растяжение на 11.9 час. | 0.93 | (c)
64961.277 | 2.038 | 2.014 | -9.522 | -9.546 | 2010 | 2110 | 2079 | 83 | 2014 | 5957 |  | CORR | CIGR | 06:57 | 07:13 | 07:08 | 33 | 137 | 10 | EXT | Аномалия находится на упругопластическом изгибе: R=239 D, максимальное растяжение на 11.8 час. | 0.89 | (c)
64968.083 | 8.844 | 8.779 | -2.716 | -2.781 | 1102 | 1122 | 1113 | 1102 | 2689 | 5957 |  | CORR | AXGR | 04:30 | 04:34 | 04:32 | 92 | 22 | 12 | EXT | Аномалия находится на упругопластическом изгибе: R=227 D, максимальное растяжение на 11.7 час. | 0.89 | (c)
64969.957 | 10.718 | 10.696 | -0.842 | -0.864 | 1012 | 1131 | 1106 | 1012 | 828 | 5957 |  | CORR | CIGR | 04:16 | 04:35 | 04:31 | 36 | 188 | 11 | EXT | Аномалия находится на упругопластическом изгибе: R=232 D, максимальное растяжение на 11.7 час. | 0.89 | (c)
64970.799 | 0 | -0.028 | -11.395 | -11.423 | 719 | 1024 | 1086 | 719 |  | 5958 | Нарушение формы кольцевого шва | GWAN |  | 02:11 | 03:00 | 03:10 | 0 | 735 |  | EXT | Нарушение формы кольцевого шва Аномалия находится на упругопластическом изгибе: R=236 D, максимальное растяжение на 11.7 час. |  | (c)
64970.799 | 0 | -0.023 | -11.395 | -11.418 | -1298 | -1163 | -1111 | 924 |  | 5958 | Нарушение формы кольцевого шва | GWAN |  | 08:46 | 09:07 | 09:16 | 0 | 374 |  | EXT | Нарушение формы кольцевого шва Аномалия находится на упругопластическом изгибе: R=236 D, максимальное растяжение на 11.7 час. |  | (c)
64970.964 | 0.165 | 0.152 | -11.23 | -11.243 | 1473 | 1527 | 1525 | 653 | 152 | 5958 |  | CORR | CIGR | 04:13 | 04:22 | 04:21 | 26 | 105 | 14 | EXT | Аномалия находится на упругопластическом изгибе: R=236 D, максимальное растяжение на 11.7 час. | 0.89 | (c)
64971.738 | 0.939 | 0.927 | -10.456 | -10.468 | 1657 | 1717 | 1701 | 486 | 927 | 5958 |  | CORR | CIGR | 04:43 | 04:52 | 04:50 | 16 | 88 | 12 | EXT | Аномалия находится на упругопластическом изгибе: R=240 D, максимальное растяжение на 11.7 час. | 0.89 | (c)
64973.05 | 2.251 | 2.207 | -9.144 | -9.188 | 1598 | 1677 | 1683 | 463 | 2207 | 5958 |  | CORR | CIGR | 04:33 | 04:46 | 04:47 | 45 | 170 | 14 | EXT | Аномалия находится на упругопластическом изгибе: R=250 D, максимальное растяжение на 11.7 час. | 0.89 | (c)
64973.128 | 2.329 | 2.273 | -9.066 | -9.122 | 1598 | 1632 | 1627 | 575 | 2273 | 5958 |  | CORR | GENE | 04:33 | 04:39 | 04:38 | 142 | 57 | 10 | EXT | Аномалия находится на упругопластическом изгибе: R=250 D, максимальное растяжение на 11.7 час. | 0.9 | (c)
64977.367 | 6.568 | 6.524 | -4.827 | -4.871 | -1572 | -1523 | -1519 | 658 | 4822 | 5958 |  | CORR | GENE | 08:01 | 08:09 | 08:10 | 49 | 106 | 10 | EXT | Аномалия находится на упругопластическом изгибе: R=293 D, максимальное растяжение на 11.7 час. | 0.89 | (c)
64979.783 | 8.984 | 8.954 | -2.411 | -2.441 | 1822 | 1942 | 1919 | 214 | 2411 | 5958 |  | CORR | CIGR | 05:09 | 05:29 | 05:25 | 30 | 195 | 10 | EXT | Аномалия находится на упругопластическом изгибе: R=348 D, максимальное растяжение на 11.8 час. | 0.89 | (c)
64985.892 | 3.698 | 3.648 | -7.762 | -7.812 | -811 | -637 | -634 | 456 | 3648 | 5959 |  | CORR | GENE | 07:01 | 07:29 | 07:29 | 54 | 355 | 10 | EXT | Аномалия находится на упругопластическом изгибе: R=703 D, максимальное растяжение на 10.7 час. | 0.89 | (c)
65015.319 | 10.33 | 10.285 | -0.675 | -0.72 | -1949 | -1837 | -1819 | 281 | 673 | 5961 |  | CORR | CIGR | 05:42 | 06:00 | 06:03 | 47 | 261 | 11 | EXT | Аномалия находится на упругопластическом изгибе: R=406 D, максимальное растяжение на 6.8 час. | 0.9 | (c)
65034.26 | 6.741 | 6.678 | -4.399 | -4.462 | 493 | 626 | 612 | 493 | 4381 | 5963 |  | CORR | GENE | 04:06 | 04:27 | 04:25 | 81 | 237 | 11 | EXT | Аномалия находится на отводе. | 0.89 | (c)
65036.717 | 9.198 | 9.189 | -1.942 | -1.951 | 1809 | 1825 | 1824 | 1809 | 1934 | 5963 |  | CORR | PITT | 07:38 | 07:41 | 07:41 | 17 | 28 | 20 | EXT | Аномалия находится на отводе. | 0.89 | (c)
65040.006 | 1.347 | 1.339 | -10.083 | -10.091 | 1842 | 1925 | 1951 | 171 | 1339 | 5964 |  | CORR | GENE | 06:05 | 06:18 | 06:22 | 86 | 217 | 13 | EXT |  | 0.89 | (c)
65040.149 | 1.49 | 1.474 | -9.94 | -9.956 | -1871 | -1617 | -1675 | 360 | 1474 | 5964 |  | CORR | GENE | 08:06 | 08:47 | 08:37 | 53 | 392 | 10 | EXT |  | 0.89 | (c)
65040.226 | 1.567 | 1.546 | -9.863 | -9.884 | 457 | 672 | 631 | 457 | 1546 | 5964 |  | CORR | GENE | 02:21 | 02:56 | 02:50 | 61 | 350 | 10 | EXT |  | 0.89 | (c)
65040.409 | 1.75 | 1.667 | -9.68 | -9.763 | 1702 | 1704 | 1725 | 483 | 1667 | 5964 |  | CORR | AXGR | 05:42 | 05:43 | 05:46 | 145 | 45 | 15 | EXT |  | 0.9 | (c)
65040.493 | 1.834 | 1.832 | -9.596 | -9.598 | 1811 | 1870 | 1892 | 258 | 1832 | 5964 |  | CORR | CIGR | 05:60 | 06:09 | 06:13 | 45 | 161 | 13 | EXT |  | 0.89 | (c)
65041.548 | 2.889 | 2.889 | -8.541 | -8.541 | 830 | 899 | 882 | 830 | 2889 | 5964 |  | CORR | CIGR | 03:22 | 03:33 | 03:30 | 27 | 103 | 20 | EXT |  | 0.89 | (c)
65052.269 | 2.18 | 2.14 | -3.4 | -3.44 | -2202 | -2135 | -2064 | 29 | 2140 | 5965 |  | CORR | CIGR | 06:06 | 06:17 | 06:28 | 40 | 276 | 10 | EXT |  | 0.89 | (c)
65053.983 | 3.894 | 3.889 | -1.686 | -1.691 | -869 | -762 | -789 | 710 | 1660 | 5965 |  | CORR | CIGR | 09:41 | 09:58 | 09:54 | 31 | 159 | 11 | EXT |  | 0.89 | (c)
65054.316 | 4.227 | 4.203 | -1.353 | -1.377 | 1788 | 1892 | 1913 | 192 | 1329 | 5965 |  | CORR | GENE | 04:50 | 05:07 | 05:10 | 48 | 251 | 10 | EXT |  | 0.89 | (c)
65054.615 | 4.526 | 4.506 | -1.054 | -1.074 | -1938 | -1879 | -1875 | 293 | 1049 | 5965 |  | CORR | CIGR | 06:48 | 06:58 | 06:59 | 25 | 125 | 12 | EXT |  | 0.89 | (c)
65055.596 | 5.507 | 5.482 | -0.073 | -0.098 | 1365 | 1469 | 1497 | 601 | 53 | 5965 |  | CORR | CIGR | 03:42 | 03:58 | 04:03 | 45 | 265 | 11 | EXT |  | 0.89 | (c)
65055.94 | 0.271 | 0.251 | -10.959 | -10.979 | -1655 | -1555 | -1580 | 576 | 251 | 5966 |  | CORR | CIGR | 05:43 | 05:59 | 05:55 | 32 | 149 | 12 | EXT |  | 0.89 | (c)
65059.003 | 3.334 | 3.28 | -7.896 | -7.95 | -1427 | -1185 | -1101 | 776 | 3280 | 5966 |  | CORR | GENE | 06:19 | 06:59 | 07:12 | 72 | 651 | 10 | EXT |  | 0.89 | (c)
65060.483 | 4.814 | 4.814 | -6.416 | -6.416 | 1450 | 1623 | 1550 | 580 | 4814 | 5966 |  | CORR | CIGR | 02:04 | 02:32 | 02:20 | 45 | 200 | 11 | EXT |  | 0.89 | (c)
65073.251 | 6.352 | 6.333 | -4.893 | -4.912 | -953 | -856 | -876 | 800 | 4876 | 5967 |  | CORR | CIGR | 06:28 | 06:44 | 06:41 | 36 | 153 | 10 | EXT |  | 0.89 | (c)
65076.683 | 9.784 | 9.755 | -1.461 | -1.49 | 1742 | 1984 | 1935 | 102 | 1400 | 5967 |  | CORR | GENE | 01:43 | 02:22 | 02:14 | 90 | 386 | 10 | EXT |  | 0.89 | (c)
65078.929 | 0.785 | 0.757 | -10.7 | -10.728 | 2032 | 2141 | 2108 | 46 | 757 | 5968 |  | CORR | CIGR | 04:04 | 04:21 | 04:16 | 34 | 153 | 10 | EXT |  | 0.89 | (c)
65079.657 | 1.513 | 1.495 | -9.972 | -9.99 | 2037 | 2084 | 2099 | 70 | 1495 | 5968 |  | CORR | CIGR | 04:05 | 04:12 | 04:15 | 38 | 123 | 10 | EXT |  | 0.89 | (c)
65112.653 | 0.559 | 0.532 | -11.106 | -11.133 | 1233 | 1503 | 1468 | 1233 | 532 | 5971 |  | CORR | GENE | 06:46 | 07:30 | 07:24 | 78 | 471 | 11 | EXT |  | 0.89 | (c)
65151.882 | 4.768 | 4.75 | -6.712 | -6.73 | -2023 | -1958 | -1903 | 208 | 4750 | 5974 |  | CORR | GENE | 08:04 | 08:15 | 08:24 | 80 | 238 | 13 | EXT |  | 0.89 | (c)
65165.138 | 6.544 | 6.461 | -5.006 | -5.089 | 1041 | 1065 | 1070 | 1041 | 4918 | 5975 |  | CORR | GENE | 02:59 | 03:03 | 03:04 | 171 | 59 | 10 | EXT |  | 0.9 | (c)
65210.462 | 6.893 | 6.875 | -4.347 | -4.365 | 1637 | 1719 | 1709 | 450 | 4333 | 5979 |  | CORR | CIGR | 07:23 | 07:36 | 07:34 | 32 | 143 | 10 | EXT |  | 0.89 | (c)
65216.524 | 1.715 | 1.701 | -9.87 | -9.884 | 1100 | 1168 | 1206 | 918 | 1701 | 5980 |  | CORR | GENE | 05:33 | 05:44 | 05:50 | 49 | 212 | 11 | EXT | Аномалия находится на отводе. | 0.89 | (c)
65221.509 | 6.7 | 6.688 | -4.885 | -4.897 | 1162 | 1227 | 1215 | 964 | 4877 | 5980 |  | CORR | CIGR | 05:43 | 05:54 | 05:52 | 20 | 105 | 14 | EXT | Аномалия находится на отводе. | 0.89 | (c)
65221.538 | 6.729 | 6.693 | -4.856 | -4.892 | 1023 | 1052 | 1075 | 1023 | 4852 | 5980 |  | CORR | CIGR | 05:21 | 05:25 | 05:29 | 40 | 104 | 10 | EXT | Аномалия находится на отводе. | 0.89 | (c)
65221.56 | 6.751 | 6.698 | -4.834 | -4.887 | 883 | 977 | 949 | 883 | 4832 | 5980 |  | CORR | GENE | 04:58 | 05:13 | 05:09 | 55 | 131 | 10 | EXT | Аномалия находится на отводе. | 0.89 | (c)
65221.802 | 6.993 | 6.898 | -4.592 | -4.687 | 1133 | 1377 | 1362 | 641 | 4506 | 5980 |  | CORR | GENE | 05:38 | 06:18 | 06:15 | 181 | 457 | 11 | EXT | Аномалия находится на отводе. | 0.9 | (c)
65222.054 | 7.245 | 7.217 | -4.34 | -4.368 | 1240 | 1309 | 1354 | 764 | 4327 | 5980 |  | CORR | CIGR | 05:56 | 06:07 | 06:14 | 41 | 227 | 13 | EXT | Аномалия находится на отводе. | 0.89 | (c)
65222.169 | 7.36 | 7.338 | -4.225 | -4.247 | 1389 | 1413 | 1502 | 616 | 4211 | 5980 |  | CORR | CIGR | 06:20 | 06:24 | 06:38 | 36 | 226 | 13 | EXT | Аномалия находится на отводе. | 0.89 | (c)
65222.331 | 7.522 | 7.5 | -4.063 | -4.085 | 1301 | 1328 | 1393 | 747 | 4045 | 5980 |  | CORR | CIGR | 06:06 | 06:10 | 06:20 | 40 | 183 | 11 | EXT | Аномалия находится на отводе. | 0.89 | (c)
65222.404 | 7.595 | 7.57 | -3.99 | -4.015 | 840 | 973 | 936 | 840 | 3984 | 5980 |  | CORR | CIGR | 04:51 | 05:13 | 05:07 | 31 | 191 | 10 | EXT | Аномалия находится на отводе. | 0.89 | (c)
65222.444 | 7.635 | 7.562 | -3.95 | -4.023 | 1433 | 1493 | 1569 | 525 | 3933 | 5980 |  | CORR | GENE | 06:27 | 06:37 | 06:49 | 90 | 272 | 10 | EXT | Аномалия находится на отводе. | 0.89 | (c)
65222.799 | 7.99 | 7.899 | -3.595 | -3.686 | 1313 | 1424 | 1420 | 704 | 3586 | 5980 |  | CORR | GENE | 06:07 | 06:25 | 06:25 | 100 | 214 | 10 | EXT | Аномалия находится на отводе. | 0.89 | (c)
65223.041 | 8.232 | 7.79 | -3.353 | -3.795 | 1051 | 1206 | 1153 | 976 | 2638 | 5980 |  | CORR | GENE | 05:25 | 05:50 | 05:42 | 1157 | 204 | 13 | EXT | Аномалия находится на отводе. | 0.99 | (c)
65223.355 | 8.546 | 8.528 | -3.039 | -3.057 | 1600 | 1629 | 1648 | 535 | 3037 | 5980 |  | CORR | CIGR | 06:54 | 06:59 | 07:02 | 20 | 96 | 10 | EXT | Аномалия находится на отводе. | 0.89 | (c)
65223.66 | 8.851 | 8.843 | -2.734 | -2.742 | 1497 | 1531 | 1543 | 642 | 2717 | 5980 |  | CORR | CIGR | 06:37 | 06:43 | 06:45 | 25 | 92 | 10 | EXT | Аномалия находится на отводе. | 0.89 | (c)
65233.939 | 1.905 | 1.892 | -9.53 | -9.543 | -1915 | -1822 | -1811 | 316 | 1892 | 5982 |  | CORR | CIGR | 06:19 | 06:34 | 06:36 | 35 | 208 | 10 | EXT |  | 0.89 | (c)
65236.626 | 4.592 | 4.59 | -6.843 | -6.845 | -2131 | -2035 | -2044 | 100 | 4590 | 5982 |  | CORR | CIGR | 05:45 | 06:00 | 05:59 | 30 | 174 | 10 | EXT |  | 0.89 | (c)
65239.663 | 7.629 | 7.295 | -3.806 | -4.14 | -1784 | -1588 | -1645 | 446 | 3679 | 5982 |  | CORR | GENE | 06:41 | 07:12 | 07:03 | 461 | 279 | 11 | EXT | Аномалия находится на упругопластическом изгибе: R=513 D, максимальное растяжение на 10.5 час. | 0.94 | (c)
65241.43 | 9.396 | 9.396 | -2.039 | -2.039 | -1617 | -1557 | -1512 | 614 | 1999 | 5982 |  | CORR | CIGR | 07:08 | 07:17 | 07:24 | 40 | 209 | 14 | EXT | Аномалия находится на упругопластическом изгибе: R=471 D, максимальное растяжение на 10.9 час. | 0.89 | (c)
65241.748 | 9.714 | 9.709 | -1.721 | -1.726 | -1521 | -1476 | -1464 | 710 | 1705 | 5982 |  | CORR | CIGR | 07:23 | 07:30 | 07:32 | 21 | 113 | 11 | EXT | Аномалия находится на упругопластическом изгибе: R=469 D, максимальное растяжение на 10.9 час. | 0.89 | (c)
65247.535 | 4.066 | 4.041 | -6.839 | -6.864 | 1156 | 1215 | 1297 | 792 | 4041 | 5983 |  | CORR | CIGR | 03:15 | 03:25 | 03:38 | 42 | 282 | 10 | EXT | Аномалия находится на упругопластическом изгибе: R=461 D, максимальное растяжение на 0.3 час. | 0.89 | (c)
65249.361 | 5.892 | 5.862 | -5.013 | -5.043 | 911 | 982 | 1074 | 911 | 4995 | 5983 |  | CORR | GENE | 02:36 | 02:47 | 03:02 | 48 | 325 | 13 | EXT | Аномалия находится на упругопластическом изгибе: R=588 D, максимальное растяжение на 0.7 час. | 0.89 | (c)
65249.366 | 5.897 | 5.872 | -5.008 | -5.033 | -1815 | -1778 | -1746 | 415 | 5003 | 5983 |  | CORR | CIGR | 07:16 | 07:22 | 07:27 | 30 | 139 | 12 | EXT | Аномалия находится на упругопластическом изгибе: R=588 D, максимальное растяжение на 0.7 час. | 0.89 | (c)
65254.326 | 10.857 | 10.837 | -0.048 | -0.068 | -2032 | -1956 | -1893 | 198 | 26 | 5983 |  | CORR | CIGR | 06:41 | 06:53 | 07:03 | 42 | 279 | 10 | EXT |  | 0.89 | (c)
65254.338 | 10.869 | 10.825 | -0.036 | -0.08 | -1647 | -1549 | -1519 | 583 | 21 | 5983 |  | CORR | GENE | 07:43 | 07:59 | 08:04 | 59 | 256 | 12 | EXT |  | 0.89 | (c)
65269.528 | 3.779 | 3.747 | -7.571 | -7.603 | -1212 | -977 | -1016 | 820 | 3747 | 5985 |  | CORR | GENE | 06:26 | 07:04 | 06:58 | 71 | 393 | 10 | EXT |  | 0.89 | (c)
65275.006 | 9.257 | 9.237 | -2.093 | -2.113 | -2139 | -2069 | -2072 | 92 | 2080 | 5985 |  | CORR | CIGR | 03:57 | 04:08 | 04:08 | 33 | 134 | 10 | EXT |  | 0.89 | (c)
65278.366 | 1.267 | 1.203 | -9.483 | -9.547 | 603 | 670 | 720 | 603 | 1203 | 5986 |  | CORR | GENE | 03:43 | 03:54 | 04:02 | 79 | 234 | 10 | EXT |  | 0.89 | (c)
65280.909 | 3.81 | 3.795 | -6.94 | -6.955 | 73 | 185 | 175 | 73 | 3795 | 5986 |  | CORR | CIGR | 02:17 | 02:35 | 02:34 | 44 | 205 | 13 | EXT |  | 0.89 | (c)
65290.624 | 2.775 | 2.747 | -8.425 | -8.453 | 350 | 358 | 471 | 350 | 2747 | 5987 |  | CORR | CIGR | 03:28 | 03:30 | 03:48 | 45 | 243 | 11 | EXT | Аномалия находится на упругопластическом изгибе: R=627 D, максимальное растяжение на 2.6 час. | 0.89 | (c)
65291.412 | 3.563 | 3.539 | -7.637 | -7.661 | 689 | 727 | 780 | 689 | 3539 | 5987 |  | CORR | CIGR | 04:23 | 04:29 | 04:38 | 41 | 183 | 11 | EXT | Аномалия находится на упругопластическом изгибе: R=658 D, максимальное растяжение на 2.4 час. | 0.89 | (c)
65291.96 | 4.111 | 4.106 | -7.089 | -7.094 | 681 | 743 | 759 | 681 | 4106 | 5987 |  | CORR | CIGR | 04:22 | 04:32 | 04:34 | 45 | 156 | 10 | EXT | Аномалия находится на упругопластическом изгибе: R=686 D, максимальное растяжение на 2.3 час. | 0.89 | (c)
65299.049 | 0 | -0.023 | -11.455 | -11.478 | -745 | -529 | -593 | 441 |  | 5988 | Нарушение формы кольцевого шва | GWAN |  | 00:03 | 00:37 | 00:27 | 0 | 304 |  | EXT | Нарушение формы кольцевого шва Аномалия находится на упругопластическом изгибе: R=524 D, максимальное растяжение на 11.9 час. |  | (c)
65299.049 | 0 | -0.026 | -11.455 | -11.481 | 144 | 452 | 367 | 144 |  | 5988 | Нарушение формы кольцевого шва | GWAN |  | 02:26 | 03:16 | 03:02 | 0 | 445 |  | EXT | Нарушение формы кольцевого шва Аномалия находится на упругопластическом изгибе: R=524 D, максимальное растяжение на 11.9 час. |  | (c)
65299.049 | 0 | -0.026 | -11.455 | -11.481 | 1434 | 1976 | 1808 | 48 |  | 5988 | Нарушение формы кольцевого шва | GWAN |  | 05:54 | 07:22 | 06:55 | 0 | 748 |  | EXT | Нарушение формы кольцевого шва Аномалия находится на упругопластическом изгибе: R=524 D, максимальное растяжение на 11.9 час. |  | (c)
65299.049 | 0 | -0.032 | -11.455 | -11.487 | -2101 | -1726 | -1803 | 130 |  | 5988 | Нарушение формы кольцевого шва | GWAN |  | 08:24 | 09:24 | 09:12 | 0 | 596 |  | EXT | Нарушение формы кольцевого шва Аномалия находится на упругопластическом изгибе: R=524 D, максимальное растяжение на 11.9 час. |  | (c)
65300.513 | 1.464 | 1.431 | -9.991 | -10.024 | 1896 | 1983 | 1990 | 147 | 1431 | 5988 |  | CORR | CIGR | 07:09 | 07:23 | 07:24 | 33 | 188 | 10 | EXT | Аномалия находится на упругопластическом изгибе: R=497 D, максимальное растяжение на 12 час. | 0.89 | (c)
65309.939 | 10.89 | 10.857 | -0.565 | -0.598 | -1758 | -1653 | -1623 | 472 | 501 | 5988 | Металлургический дефект | MIAN | GENE | 09:19 | 09:36 | 09:41 | 97 | 270 |  | INT | Металлургический дефект Эквивалент потери металла 13%. Аномалия находится на упругопластическом изгибе: R=447 D, максимальное растяжение на 0.6 час. |  | (c)
65310.421 | 11.372 | 11.35 | -0.083 | -0.105 | 48 | 213 | 179 | 48 | 52 | 5988 |  | CORR | GENE | 02:11 | 02:37 | 02:32 | 53 | 263 | 11 | EXT | Аномалия находится на упругопластическом изгибе: R=455 D, максимальное растяжение на 0.5 час. | 0.89 | (c)
65316.665 | 6.161 | 6.143 | -5.284 | -5.302 | 1948 | 2028 | 2052 | 74 | 5265 | 5989 |  | CORR | CIGR | 05:33 | 05:46 | 05:50 | 37 | 209 | 10 | EXT | Аномалия находится на упругопластическом изгибе: R=753 D, максимальное растяжение на 1.1 час. | 0.89 | (c)
65331.214 | 9.265 | 9.253 | -2.11 | -2.122 | 1035 | 1127 | 1145 | 976 | 2077 | 5990 |  | CORR | CIGR | 03:35 | 03:50 | 03:53 | 45 | 219 | 10 | EXT |  | 0.89 | (c)
65346.428 | 1.669 | 1.648 | -9.746 | -9.767 | 1628 | 1783 | 1917 | 24 | 1648 | 5992 |  | CORR | CIGR | 05:34 | 05:59 | 06:21 | 32 | 578 | 10 | EXT |  | 0.89 | (c)
65352.688 | 7.929 | 7.912 | -3.486 | -3.503 | 1883 | 2130 | 2023 | 68 | 3433 | 5992 |  | CORR | GENE | 06:15 | 06:55 | 06:38 | 70 | 279 | 10 | EXT |  | 0.89 | (c)
65353.068 | 8.309 | 8.289 | -3.106 | -3.126 | 2023 | 2072 | 2093 | 68 | 3091 | 5992 |  | CORR | CIGR | 06:38 | 06:46 | 06:49 | 35 | 139 | 14 | EXT |  | 0.89 | (c)
65367.664 | 0 | -0.024 | -11.48 | -11.504 | 599 | 794 | 2043 | 0 |  | 5994 | Нарушение формы кольцевого шва | GWAN |  | 01:07 | 01:38 | 05:00 | 0 | 2889 |  | EXT | Нарушение формы кольцевого шва |  | (c)
65367.664 | 0 | -0.024 | -11.48 | -11.504 | -904 | -820 | -621 | 338 |  | 5994 | Нарушение формы кольцевого шва | GWAN |  | 09:04 | 09:18 | 09:50 | 0 | 566 |  | EXT | Нарушение формы кольцевого шва |  | (c)
65367.664 | 0 | -0.023 | -11.48 | -11.503 | -178 | -76 | -50 | 0 |  | 5994 | Нарушение формы кольцевого шва | GWAN |  | 11:02 | 11:18 | 11:22 | 0 | 254 |  | EXT | Нарушение формы кольцевого шва |  | (c)
65375.41 | 7.746 | 7.729 | -3.734 | -3.751 | -1849 | -1488 | -1612 | 382 | 3677 | 5994 |  | CORR | GENE | 06:32 | 07:30 | 07:10 | 74 | 474 | 10 | EXT |  | 0.89 | (c)
65401.769 | 0 | -0.019 | -11.32 | -11.339 | 120 | 1625 | -2182 | 23 |  | 5997 | Нарушение формы кольцевого шва | GWAN |  | 10:01 | 02:04 | 15:49 | 0 | 4318 |  | EXT | Нарушение формы кольцевого шва |  | (c)
65421.215 | 8.126 | 8.111 | -3.069 | -3.084 | 2011 | 2071 | 2094 | 53 | 3054 | 5998 |  | CORR | CIGR | 08:15 | 08:25 | 08:28 | 30 | 166 | 10 | EXT | Аномалия находится на отводе. | 0.89 | (c)
65421.381 | 8.292 | 8.266 | -2.903 | -2.929 | 225 | 286 | 312 | 225 | 2879 | 5998 |  | CORR | GENE | 03:27 | 03:37 | 03:41 | 50 | 174 | 11 | EXT | Аномалия находится на отводе. | 0.89 | (c)
65421.59 | 8.501 | 8.476 | -2.694 | -2.719 | 1976 | 2080 | 2055 | 97 | 2674 | 5998 |  | CORR | CIGR | 08:09 | 08:26 | 08:22 | 45 | 157 | 13 | EXT | Аномалия находится на отводе. | 0.89 | (c)
65424.284 | 0 | -0.032 | -11.265 | -11.297 | -47 | 1010 | 878 | 0 |  | 5999 | Нарушение формы кольцевого шва | GWAN |  | 10:06 | 00:57 | 12:36 | 0 | 1851 |  | EXT | Нарушение формы кольцевого шва Аномалия находится на отводе. |  | (c)
65424.365 | 0.081 | 0.044 | -11.184 | -11.221 | 1937 | 2021 | 2045 | 77 | 44 | 5999 |  | CORR | GENE | 03:27 | 03:40 | 03:44 | 65 | 216 | 13 | EXT |  | 0.89 | (c)
65431.21 | 6.926 | 6.905 | -4.339 | -4.36 | -1653 | -1622 | -1583 | 578 | 4335 | 5999 |  | CORR | CIGR | 05:47 | 05:52 | 05:59 | 25 | 140 | 11 | EXT |  | 0.89 | (c)
65434.825 | 10.541 | 10.515 | -0.724 | -0.75 | 1930 | 2088 | 2136 | 0 | 682 | 5999 |  | CORR | GENE | 03:26 | 03:51 | 03:59 | 68 | 412 | 11 | EXT |  | 0.89 | (c)
65435.053 | 10.769 | 10.744 | -0.496 | -0.521 | -1121 | -1018 | -1047 | 973 | 476 | 5999 |  | CORR | CIGR | 07:13 | 07:30 | 07:25 | 45 | 148 | 10 | EXT |  | 0.89 | (c)
65438.99 | 3.441 | 3.43 | -8.019 | -8.03 | -860 | -806 | -763 | 667 | 3430 | 6000 |  | CORR | CIGR | 07:30 | 07:39 | 07:45 | 39 | 193 | 10 | EXT |  | 0.89 | (c)
65439.733 | 4.184 | 4.174 | -7.276 | -7.286 | -1332 | -1184 | -1227 | 899 | 4174 | 6000 |  | CORR | CIGR | 06:14 | 06:38 | 06:31 | 29 | 209 | 10 | EXT |  | 0.89 | (c)
65439.889 | 4.34 | 4.323 | -7.12 | -7.137 | -1158 | -835 | -975 | 792 | 4323 | 6000 |  | CORR | GENE | 06:42 | 07:34 | 07:11 | 75 | 366 | 13 | EXT |  | 0.89 | (c)
65440.055 | 4.506 | 4.492 | -6.954 | -6.968 | -1856 | -1791 | -1782 | 374 | 4492 | 6000 |  | CORR | CIGR | 04:49 | 04:60 | 05:01 | 35 | 148 | 10 | EXT |  | 0.89 | (c)
65440.535 | 4.986 | 4.97 | -6.474 | -6.49 | -935 | -785 | -835 | 734 | 4970 | 6000 |  | CORR | CIGR | 07:18 | 07:42 | 07:34 | 30 | 200 | 10 | EXT |  | 0.89 | (c)
65440.895 | 5.346 | 5.319 | -6.114 | -6.141 | -2095 | -1924 | -1908 | 135 | 5319 | 6000 |  | CORR | GENE | 04:10 | 04:38 | 04:41 | 100 | 375 | 13 | EXT |  | 0.89 | (c)
65441.459 | 5.91 | 5.895 | -5.55 | -5.565 | -1139 | -1011 | -1013 | 887 | 5529 | 6000 |  | CORR | CIGR | 06:45 | 07:06 | 07:05 | 36 | 252 | 10 | EXT |  | 0.89 | (c)
65441.685 | 6.136 | 6.126 | -5.324 | -5.334 | -2021 | -1855 | -1847 | 209 | 5284 | 6000 |  | CORR | GENE | 04:22 | 04:49 | 04:51 | 50 | 349 | 10 | EXT |  | 0.89 | (c)
65442.412 | 6.863 | 6.834 | -4.597 | -4.626 | -949 | -787 | -842 | 734 | 4586 | 6000 |  | CORR | CIGR | 07:16 | 07:42 | 07:33 | 40 | 214 | 10 | EXT |  | 0.89 | (c)
65444.684 | 9.135 | 9.114 | -2.325 | -2.346 | -1590 | -1455 | -1469 | 640 | 2296 | 6000 |  | CORR | GENE | 05:32 | 05:54 | 05:52 | 50 | 243 | 10 | EXT |  | 0.89 | (c)
65444.928 | 9.379 | 9.353 | -2.081 | -2.107 | -1319 | -1195 | -1197 | 912 | 2062 | 6000 |  | CORR | CIGR | 06:16 | 06:36 | 06:35 | 45 | 244 | 12 | EXT |  | 0.89 | (c)
65446.711 | 11.162 | 11.149 | -0.298 | -0.311 | -1904 | -1813 | -1825 | 327 | 284 | 6000 |  | CORR | CIGR | 04:41 | 04:56 | 04:54 | 27 | 159 | 11 | EXT |  | 0.89 | (c)
65446.888 | 11.339 | 11.329 | -0.121 | -0.131 | -1591 | -1291 | -1422 | 640 | 51 | 6000 |  | CORR | GENE | 05:32 | 06:20 | 05:59 | 80 | 338 | 12 | EXT |  | 0.89 | (c)
65447.973 | 0.964 | 0.938 | -10.516 | -10.542 | 1612 | 1665 | 1677 | 489 | 938 | 6001 |  | CORR | CIGR | 03:52 | 04:01 | 04:03 | 30 | 130 | 10 | EXT |  | 0.89 | (c)
65448.976 | 1.967 | 1.93 | -9.513 | -9.55 | -2207 | -1885 | -1965 | 23 | 1930 | 6001 |  | CORR | GENE | 05:36 | 06:28 | 06:15 | 113 | 483 | 10 | EXT |  | 0.89 | (c)
65458.489 | 0 | -0.029 | -11.545 | -11.574 | -663 | -548 | -442 | 220 |  | 6002 | Нарушение формы кольцевого шва | GWAN |  | 07:46 | 08:05 | 08:22 | 0 | 444 |  | EXT | Нарушение формы кольцевого шва |  | (c)
65464.332 | 5.843 | 5.814 | -5.702 | -5.731 | -875 | -795 | -810 | 745 | 5690 | 6002 |  | CORR | CIGR | 07:12 | 07:25 | 07:22 | 41 | 130 | 11 | EXT |  | 0.89 | (c)
65467.73 | 9.241 | 9.232 | -2.304 | -2.313 | -2027 | -1979 | -1981 | 203 | 2291 | 6002 |  | CORR | CIGR | 04:06 | 04:14 | 04:13 | 22 | 93 | 10 | EXT |  | 0.89 | (c)
65479.325 | 9.291 | 9.257 | -2.094 | -2.128 | -1112 | -1045 | -997 | 883 | 2084 | 6003 |  | CORR | CIGR | 06:24 | 06:34 | 06:42 | 44 | 229 | 10 | EXT | Аномалия находится на упругопластическом изгибе: R=655 D, максимальное растяжение на 7.4 час. | 0.89 | (c)
65481.419 | 0 | -0.025 | -11.38 | -11.405 | -1647 | -1469 | -1495 | 583 |  | 6004 | Нарушение формы кольцевого шва | GWAN |  | 08:41 | 09:10 | 09:06 | 0 | 304 |  | EXT | Нарушение формы кольцевого шва Аномалия находится на упругопластическом изгибе: R=505 D, максимальное растяжение на 6.9 час. |  | (c)
65492.799 | 0 | -0.028 | -11.63 | -11.658 | 1225 | 1367 | 1418 | 620 |  | 6005 | Нарушение формы кольцевого шва | GWAN |  | 03:10 | 03:33 | 03:41 | 0 | 386 |  | EXT | Нарушение формы кольцевого шва Аномалия находится на упругопластическом изгибе: R=653 D, максимальное растяжение на 6.5 час. |  | (c)
65515.399 | 0 | -0.043 | -11.23 | -11.273 | -655 | -529 | -330 | 5 |  | 6008 | Нарушение формы кольцевого шва | GWAN |  | 01:02 | 01:23 | 01:55 | 0 | 650 |  | EXT | Нарушение формы кольцевого шва Аномалия находится на отводе. |  | (c)
65515.399 | 0 | -0.028 | -11.23 | -11.258 | 1589 | 1719 | 1764 | 291 |  | 6008 | Нарушение формы кольцевого шва | GWAN |  | 07:04 | 07:25 | 07:33 | 0 | 351 |  | EXT | Нарушение формы кольцевого шва Аномалия находится на отводе. |  | (c)
65515.399 | 0 | -0.049 | -11.23 | -11.279 | -1917 | -1695 | -1701 | 314 |  | 6008 | Нарушение формы кольцевого шва | GWAN |  | 09:38 | 10:14 | 10:13 | 0 | 432 |  | EXT | Нарушение формы кольцевого шва Аномалия находится на отводе. |  | (c)
65526.298 | 10.899 | 10.872 | -0.331 | -0.358 | 998 | 1209 | 1154 | 920 | 290 | 6008 |  | CORR | GENE | 05:29 | 06:03 | 05:54 | 68 | 312 | 10 | EXT | Аномалия находится на отводе. | 0.89 | (c)
65527.211 | 0.582 | 0.491 | -10.873 | -10.964 | -1751 | -1675 | -1580 | 480 | 491 | 6009 |  | CORR | GENE | 05:31 | 05:43 | 05:59 | 114 | 342 | 10 | EXT |  | 0.89 | (c)
65531.376 | 4.747 | 4.734 | -6.708 | -6.721 | -1488 | -1340 | -1385 | 743 | 4734 | 6009 |  | CORR | GENE | 06:13 | 06:37 | 06:30 | 59 | 206 | 10 | EXT |  | 0.89 | (c)
65538.084 | 0 | -0.026 | -11.42 | -11.446 | 722 | 1054 | 1001 | 722 |  | 6010 | Нарушение формы кольцевого шва | GWAN |  | 02:29 | 03:23 | 03:14 | 0 | 558 |  | EXT | Нарушение формы кольцевого шва |  | (c)
65538.084 | 0 | -0.014 | -11.42 | -11.434 | 1380 | 1655 | 1659 | 292 |  | 6010 | Нарушение формы кольцевого шва | GWAN |  | 04:16 | 04:60 | 05:01 | 0 | 558 |  | EXT | Нарушение формы кольцевого шва |  | (c)
65549.504 | 0 | -0.034 | -11.395 | -11.429 | -1959 | -1819 | -1551 | 271 |  | 6011 | Нарушение формы кольцевого шва | GWAN |  | 07:49 | 08:11 | 08:55 | 0 | 817 |  | EXT | Нарушение формы кольцевого шва |  | (c)
65549.702 | 0.198 | 0.109 | -11.197 | -11.286 | 1557 | 1908 | 1784 | 220 | 109 | 6011 |  | CORR | GENE | 05:16 | 06:13 | 05:53 | 124 | 454 | 11 | EXT |  | 0.9 | (c)
65563.422 | 2.523 | 2.503 | -8.637 | -8.657 | -525 | -486 | -477 | 430 | 2503 | 6012 |  | CORR | CIGR | 11:40 | 11:47 | 11:48 | 25 | 95 | 15 | EXT |  | 0.89 | (c)
65564.419 | 3.52 | 3.488 | -7.64 | -7.672 | 1434 | 1510 | 1519 | 627 | 3488 | 6012 |  | CORR | CIGR | 04:57 | 05:09 | 05:10 | 32 | 169 | 10 | EXT |  | 0.89 | (c)
65567.07 | 6.171 | 5.407 | -4.989 | -5.753 | 2193 | 2224 | 2222 | 0 | 4757 | 6012 |  | CORR | GENE | 06:59 | 07:04 | 07:04 | 996 | 57 | 10 | EXT |  | 0.96 | (c)
65572.059 | 0 | -0.04 | -10.925 | -10.965 | -640 | -457 | -455 | 270 |  | 6013 | Нарушение формы кольцевого шва | GWAN |  | 00:42 | 01:11 | 01:11 | 0 | 370 |  | EXT | Нарушение формы кольцевого шва |  | (c)
65572.059 | 0 | -0.039 | -10.925 | -10.964 | 1755 | 1998 | -2016 | 0 |  | 6013 | Нарушение формы кольцевого шва | GWAN |  | 07:08 | 07:47 | 08:60 | 0 | 1380 |  | EXT | Нарушение формы кольцевого шва |  | (c)
65572.664 | 0.605 | 0.571 | -10.32 | -10.354 | 1488 | 1576 | 1598 | 523 | 571 | 6013 |  | CORR | GENE | 06:25 | 06:39 | 06:43 | 54 | 219 | 11 | EXT |  | 0.89 | (c)
65590.302 | 7.318 | 7.307 | -3.782 | -3.793 | 1509 | 1641 | 1725 | 289 | 3650 | 6014 |  | CORR | GENE | 06:54 | 07:15 | 07:29 | 143 | 432 | 15 | EXT |  | 0.9 | (c)
65593.187 | 10.203 | 10.193 | -0.897 | -0.907 | 1925 | 2053 | 2055 | 46 | 866 | 6014 |  | CORR | CIGR | 08:01 | 08:22 | 08:22 | 41 | 259 | 12 | EXT |  | 0.89 | (c)
65627.321 | 11.307 | 11.254 | -0.053 | -0.106 | -2102 | -1999 | -1853 | 129 | 40 | 6017 |  | CORR | GENE | 05:47 | 06:04 | 06:27 | 66 | 496 | 10 | EXT |  | 0.89 | (c)
65627.374 | 0 | -0.037 | -11.41 | -11.447 | 1243 | 1783 | 1552 | 369 |  | 6018 | Нарушение формы кольцевого шва | GWAN |  | 01:03 | 02:30 | 01:53 | 0 | 619 |  | EXT | Нарушение формы кольцевого шва |  | (c)
65627.374 | 0 | -0.033 | -11.41 | -11.443 | -1922 | -1815 | -1679 | 309 |  | 6018 | Нарушение формы кольцевого шва | GWAN |  | 04:33 | 04:50 | 05:12 | 0 | 485 |  | EXT | Нарушение формы кольцевого шва |  | (c)
65627.446 | 0.072 | 0.043 | -11.338 | -11.367 | 1892 | -2116 | -1936 | 0 | 43 | 6018 |  | CORR | GENE | 02:48 | 04:01 | 04:30 | 140 | 1266 | 10 | EXT |  | 0.9 | (c)
65633.805 | 6.431 | 4.55 | -4.979 | -6.86 | 3 | 24 | 25 | 3 | 3302 | 6018 |  | LWAN | AXGR | 09:43 | 09:47 | 09:47 | 3558 | 43 |  | INT | Эквивалент потери металла 19%. |  | (c)
65637.679 | 10.305 | 8.398 | -1.105 | -3.012 | 18 | 63 | 56 | 18 | 124 | 6018 |  | LWAN | GENE | 09:46 | 09:53 | 09:52 | 2888 | 76 |  | INT | Эквивалент потери металла 13%. |  | (c)
65638.784 | 0 | -0.033 | -11.495 | -11.528 | 119 | 292 | 307 | 119 |  | 6019 | Нарушение формы кольцевого шва | GWAN |  | 00:55 | 01:23 | 01:26 | 0 | 377 |  | EXT | Нарушение формы кольцевого шва |  | (c)
65650.279 | 0 | -0.031 | -10.815 | -10.846 | 76 | 245 | 228 | 76 |  | 6020 | Нарушение формы кольцевого шва | GWAN |  | 01:10 | 01:37 | 01:35 | 0 | 303 |  | EXT | Нарушение формы кольцевого шва |  | (c)
65655.695 | 5.416 | 5.389 | -5.399 | -5.426 | -2210 | -2101 | -2131 | 21 | 5389 | 6020 |  | CORR | CIGR | 07:01 | 07:19 | 07:14 | 27 | 157 | 13 | EXT |  | 0.89 | (c)
65660.372 | 10.093 | 10.068 | -0.722 | -0.747 | 2003 | 2125 | 2125 | 0 | 718 | 6020 |  | CORR | CIGR | 06:21 | 06:41 | 06:41 | 29 | 243 | 11 | EXT |  | 0.89 | (c)
65661.094 | 0 | -0.039 | -11.54 | -11.579 | -1164 | 311 | -113 | 0 |  | 6021 | Нарушение формы кольцевого шва | GWAN |  | 06:22 | 10:20 | 09:12 | 0 | 2101 |  | EXT | Нарушение формы кольцевого шва |  | (c)
65695.106 | 10.992 | 10.917 | -0.373 | -0.448 | 628 | 667 | 695 | 628 | 364 | 6023 | Металлургический дефект | MIAN | GENE | 11:17 | 11:24 | 11:28 | 84 | 135 |  | INT | Металлургический дефект Эквивалент потери металла 19%. |  | (c)
65695.226 | 11.112 | 10.835 | -0.253 | -0.53 | -1406 | -1304 | -949 | 492 | 231 | 6023 | Металлургический дефект | MIAN | GENE | 05:49 | 06:06 | 07:03 | 299 | 914 |  | INT | Металлургический дефект Эквивалент потери металла 10%. |  | (c)
65697.036 | 1.557 | 1.556 | -9.728 | -9.729 | 435 | 465 | 488 | 435 | 1556 | 6024 |  | CORR | CIGR | 03:59 | 04:04 | 04:08 | 25 | 105 | 11 | EXT | Аномалия находится на отводе. | 0.89 | (c)
65697.506 | 2.027 | 1.713 | -9.258 | -9.572 | 2059 | 2071 | 2099 | 91 | 1713 | 6024 |  | CORR | GENE | 08:21 | 08:23 | 08:28 | 426 | 80 | 13 | EXT | Аномалия находится на отводе. | 0.95 | (c)
65697.629 | 2.15 | 2.108 | -9.135 | -9.177 | 348 | 416 | 475 | 348 | 2108 | 6024 |  | CORR | GENE | 03:45 | 03:56 | 04:05 | 76 | 253 | 13 | EXT | Аномалия находится на отводе. | 0.89 | (c)
65697.9 | 2.421 | 2.374 | -8.864 | -8.911 | 69 | 78 | 200 | 69 | 2374 | 6024 |  | CORR | GENE | 02:60 | 03:01 | 03:21 | 76 | 262 | 10 | EXT | Аномалия находится на отводе. | 0.89 | (c)
65697.934 | 2.455 | 2.437 | -8.83 | -8.848 | 235 | 411 | 422 | 235 | 2437 | 6024 |  | CORR | GENE | 03:27 | 03:55 | 03:57 | 95 | 374 | 11 | EXT | Аномалия находится на отводе. | 0.89 | (c)
65698.241 | 2.762 | 2.733 | -8.523 | -8.552 | 217 | 225 | 322 | 217 | 2733 | 6024 |  | CORR | CIGR | 03:24 | 03:25 | 03:41 | 45 | 209 | 10 | EXT | Аномалия находится на отводе. | 0.89 | (c)
65698.387 | 2.908 | 2.851 | -8.377 | -8.434 | 296 | 422 | 427 | 296 | 2851 | 6024 |  | CORR | GENE | 03:37 | 03:57 | 03:58 | 86 | 261 | 14 | EXT | Аномалия находится на отводе. | 0.89 | (c)
65699.312 | 3.833 | 3.826 | -7.452 | -7.459 | 385 | 538 | 472 | 385 | 3826 | 6024 |  | CORR | CIGR | 03:51 | 04:16 | 04:05 | 45 | 174 | 10 | EXT | Аномалия находится на отводе. | 0.89 | (c)
65699.625 | 4.146 | 4.136 | -7.139 | -7.149 | 444 | 536 | 510 | 444 | 4136 | 6024 |  | CORR | CIGR | 04:00 | 04:15 | 04:11 | 21 | 131 | 13 | EXT | Аномалия находится на отводе. | 0.89 | (c)
65699.788 | 4.309 | 4.266 | -6.976 | -7.019 | 414 | 532 | 612 | 414 | 4266 | 6024 |  | CORR | GENE | 03:56 | 04:15 | 04:27 | 59 | 395 | 10 | EXT | Аномалия находится на отводе. | 0.89 | (c)
65700.74 | 5.261 | 5.16 | -6.024 | -6.125 | 367 | 374 | 396 | 367 | 5160 | 6024 |  | CORR | GENE | 03:48 | 03:49 | 03:53 | 185 | 58 | 10 | EXT | Аномалия находится на отводе. | 0.9 | (c)
65701.197 | 5.718 | 5.698 | -5.567 | -5.587 | 470 | 498 | 518 | 470 | 5567 | 6024 |  | CORR | CIGR | 04:05 | 04:09 | 04:12 | 20 | 96 | 10 | EXT | Аномалия находится на отводе. | 0.89 | (c)
65701.314 | 5.835 | 5.803 | -5.45 | -5.482 | 409 | 477 | 483 | 409 | 5432 | 6024 |  | CORR | GENE | 03:55 | 04:06 | 04:07 | 50 | 148 | 12 | EXT | Аномалия находится на отводе. | 0.89 | (c)
65701.847 | 6.368 | 6.348 | -4.917 | -4.937 | 328 | 396 | 644 | 328 | 4774 | 6024 |  | CORR | GENE | 03:42 | 03:53 | 04:33 | 163 | 631 | 12 | EXT | Аномалия находится на отводе. | 0.9 | (c)
65702.719 | 7.24 | 7.196 | -4.045 | -4.089 | 395 | 484 | 679 | 395 | 3990 | 6024 |  | CORR | GENE | 03:53 | 04:07 | 04:38 | 99 | 567 | 16 | EXT | Аномалия находится на отводе. | 0.9 | (c)
65703.097 | 7.618 | 7.59 | -3.667 | -3.695 | 311 | 517 | 684 | 311 | 3534 | 6024 |  | CORR | GENE | 03:39 | 04:12 | 04:39 | 161 | 746 | 10 | EXT | Аномалия находится на отводе. | 0.9 | (c)
65706.847 | 0.083 | 0.037 | -8.167 | -8.213 | 1022 | 1174 | 1421 | 409 | 37 | 6025 |  | CORR | GENE | 04:10 | 04:34 | 05:14 | 89 | 799 | 12 | EXT |  | 0.89 | (c)
65707.001 | 0.237 | 0.2 | -8.013 | -8.05 | 394 | 915 | 754 | 394 | 200 | 6025 | Металлургический дефект | MIAN | GENE | 02:28 | 03:52 | 03:26 | 158 | 720 |  | INT | Металлургический дефект Эквивалент потери металла 10%. |  | (c)
65708.636 | 1.872 | 1.853 | -6.378 | -6.397 | 1978 | 2093 | 2080 | 49 | 1853 | 6025 |  | CORR | CIGR | 06:44 | 07:02 | 07:00 | 36 | 204 | 10 | EXT |  | 0.89 | (c)
65710.883 | 4.119 | 4.09 | -4.131 | -4.16 | 997 | 1188 | 1131 | 965 | 4090 | 6025 |  | CORR | CIGR | 04:05 | 04:36 | 04:27 | 45 | 269 | 13 | EXT |  | 0.89 | (c)
65713.5 | 6.736 | 6.717 | -1.514 | -1.533 | 2160 | 2179 | 2194 | 2 | 1513 | 6025 |  | CORR | CIGR | 07:13 | 07:16 | 07:19 | 20 | 69 | 13 | EXT |  | 0.89 | (c)
65713.645 | 6.881 | 6.852 | -1.369 | -1.398 | 2133 | 2167 | 2181 | 2 | 1362 | 6025 |  | CORR | CIGR | 07:09 | 07:14 | 07:17 | 36 | 96 | 11 | EXT |  | 0.89 | (c)
65717.808 | 2.794 | 2.777 | -2.711 | -2.728 | -2228 | -2123 | -2131 | 3 | 2696 | 6026 |  | CORR | CIGR | 03:52 | 04:09 | 04:08 | 32 | 193 | 10 | EXT |  | 0.89 | (c)
65722.302 | 1.783 | 1.771 | -9.667 | -9.679 | -515 | -485 | -428 | 341 | 1771 | 6027 |  | CORR | CIGR | 07:37 | 07:42 | 07:51 | 35 | 174 | 12 | EXT | Аномалия находится на отводе. | 0.89 | (c)
65722.746 | 2.227 | 2.222 | -9.223 | -9.228 | -1940 | -1902 | -1895 | 290 | 2222 | 6027 |  | CORR | CIGR | 03:47 | 03:53 | 03:54 | 21 | 90 | 12 | EXT | Аномалия находится на отводе. | 0.89 | (c)
65724.844 | 4.325 | 4.295 | -7.125 | -7.155 | -1657 | -1638 | -1583 | 573 | 4295 | 6027 |  | CORR | CIGR | 04:33 | 04:36 | 04:45 | 45 | 148 | 10 | EXT | Аномалия находится на отводе. | 0.89 | (c)
65725.315 | 4.796 | 4.765 | -6.654 | -6.685 | -1662 | -1535 | -1455 | 569 | 4765 | 6027 |  | CORR | GENE | 04:32 | 04:53 | 05:05 | 53 | 414 | 10 | EXT | Аномалия находится на отводе. | 0.89 | (c)
65727.047 | 6.528 | 6.411 | -4.922 | -5.039 | -1946 | -1848 | -1788 | 284 | 4900 | 6027 |  | CORR | GENE | 03:46 | 04:02 | 04:12 | 139 | 317 | 10 | EXT | Аномалия находится на отводе. | 0.9 | (c)
65740.824 | 0 | -0.014 | -11.41 | -11.424 | 842 | 946 | 993 | 842 |  | 6029 | Нарушение формы кольцевого шва | GWAN |  | 02:51 | 03:08 | 03:16 | 0 | 302 |  | EXT | Нарушение формы кольцевого шва Аномалия находится на упругопластическом изгибе: R=261 D, максимальное растяжение на 6.1 час. |  | (c)
65752.234 | 0 | -0.044 | -11.165 | -11.209 | 1366 | 1544 | 1596 | 404 |  | 6030 | Нарушение формы кольцевого шва | GWAN |  | 01:03 | 01:32 | 01:40 | 0 | 460 |  | EXT | Нарушение формы кольцевого шва Аномалия находится на упругопластическом изгибе: R=779 D, максимальное растяжение на 6.1 час. |  | (c)
65786.219 | 0 | -0.023 | -11.395 | -11.418 | -734 | -556 | -490 | 247 |  | 6033 | Нарушение формы кольцевого шва | GWAN |  | 07:34 | 08:02 | 08:13 | 0 | 487 |  | EXT | Нарушение формы кольцевого шва Аномалия находится на упругопластическом изгибе: R=690 D, максимальное растяжение на 1 час. |  | (c)
65788.878 | 2.659 | 2.408 | -8.736 | -8.987 | -2196 | -2161 | -2170 | 35 | 2408 | 6033 |  | CORR | GENE | 03:38 | 03:43 | 03:42 | 1228 | 51 | 11 | EXT | Аномалия находится на упругопластическом изгибе: R=592 D, максимальное растяжение на 1.1 час. | 0.97 | (c)
65794.944 | 8.725 | 8.702 | -2.67 | -2.693 | -2105 | -2001 | -1995 | 126 | 2658 | 6033 |  | CORR | CIGR | 03:52 | 04:09 | 04:10 | 35 | 219 | 11 | EXT | Аномалия находится на упругопластическом изгибе: R=401 D, максимальное растяжение на 0.5 час. | 0.89 | (c)
65797.614 | 0 | -0.028 | -11.4 | -11.428 | -1091 | -578 | -771 | 451 |  | 6034 | Нарушение формы кольцевого шва | GWAN |  | 11:41 | 01:04 | 12:33 | 0 | 640 |  | EXT | Нарушение формы кольцевого шва Аномалия находится на упругопластическом изгибе: R=441 D, максимальное растяжение на 0.2 час. |  | (c)
65797.614 | 0 | -0.023 | -11.4 | -11.423 | 404 | 540 | 650 | 404 |  | 6034 | Нарушение формы кольцевого шва | GWAN |  | 03:43 | 04:05 | 04:22 | 0 | 492 |  | EXT | Нарушение формы кольцевого шва Аномалия находится на упругопластическом изгибе: R=441 D, максимальное растяжение на 0.2 час. |  | (c)
65797.614 | 0 | -0.013 | -11.4 | -11.413 | 1253 | 1435 | 1475 | 534 |  | 6034 | Нарушение формы кольцевого шва | GWAN |  | 05:60 | 06:29 | 06:36 | 0 | 443 |  | EXT | Нарушение формы кольцевого шва Аномалия находится на упругопластическом изгибе: R=441 D, максимальное растяжение на 0.2 час. |  | (c)
65798.246 | 0.632 | 0.401 | -10.768 | -10.999 | 733 | 790 | 786 | 733 | 401 | 6034 |  | CORR | GENE | 04:36 | 04:45 | 04:44 | 604 | 105 | 15 | EXT | Аномалия находится на упругопластическом изгибе: R=448 D, максимальное растяжение на 0 час. | 0.98 | (c)
65801.27 | 3.656 | 3.655 | -7.744 | -7.745 | 1654 | 1724 | 1703 | 479 | 3655 | 6034 |  | CORR | CIGR | 07:04 | 07:16 | 07:12 | 25 | 98 | 12 | EXT | Аномалия находится на упругопластическом изгибе: R=430 D, максимальное растяжение на 11.7 час. | 0.89 | (c)
65801.905 | 4.291 | 4.277 | -7.109 | -7.123 | 949 | 1038 | 1013 | 949 | 4277 | 6034 |  | CORR | CIGR | 05:11 | 05:25 | 05:21 | 28 | 128 | 11 | EXT | Аномалия находится на упругопластическом изгибе: R=423 D, максимальное растяжение на 11.7 час. | 0.89 | (c)
65802.231 | 4.617 | 4.341 | -6.783 | -7.059 | 711 | 749 | 782 | 711 | 4341 | 6034 |  | CORR | GENE | 04:32 | 04:38 | 04:44 | 318 | 143 | 13 | EXT | Аномалия находится на упругопластическом изгибе: R=410 D, максимальное растяжение на 11.8 час. | 0.93 | (c)
65810.167 | 1.153 | 0.888 | -9.302 | -9.567 | -2178 | -2163 | -2139 | 53 | 888 | 6035 |  | CORR | GENE | 04:04 | 04:06 | 04:10 | 612 | 78 | 13 | EXT | Аномалия находится на упругопластическом изгибе: R=517 D, максимальное растяжение на 0.7 час. | 0.96 | (c)
65810.736 | 1.722 | 1.697 | -8.733 | -8.758 | -2091 | -2017 | -1968 | 140 | 1697 | 6035 |  | CORR | CIGR | 04:18 | 04:30 | 04:38 | 37 | 246 | 11 | EXT | Аномалия находится на упругопластическом изгибе: R=578 D, максимальное растяжение на 0.8 час. | 0.89 | (c)
65815.391 | 6.377 | 6.366 | -4.078 | -4.089 | -1914 | -1842 | -1873 | 317 | 4064 | 6035 |  | CORR | CIGR | 04:47 | 04:58 | 04:53 | 25 | 82 | 13 | EXT |  | 0.89 | (c)
65819.469 | 0 | -0.036 | -11.41 | -11.446 | -651 | -526 | -393 | 134 |  | 6036 | Нарушение формы кольцевого шва | GWAN |  | 10:57 | 11:17 | 11:39 | 0 | 517 |  | EXT | Нарушение формы кольцевого шва |  | (c)
65849.322 | 6.978 | 6.963 | -4.332 | -4.347 | 2028 | 2106 | 2135 | 0 | 4304 | 6038 |  | CORR | CIGR | 06:42 | 06:54 | 06:59 | 43 | 215 | 11 | EXT | Аномалия находится на упругопластическом изгибе: R=540 D, максимальное растяжение на 11.7 час. | 0.89 | (c)
65864.699 | 0 | -0.027 | -11.445 | -11.472 | 1231 | 1725 | 1809 | 0 |  | 6040 | Нарушение формы кольцевого шва | GWAN |  | 03:09 | 04:29 | 04:42 | 0 | 1156 |  | EXT | Нарушение формы кольцевого шва Аномалия находится на упругопластическом изгибе: R=387 D, максимальное растяжение на 11.6 час. |  | (c)
65864.699 | 0 | -0.029 | -11.445 | -11.474 | -1440 | -1030 | -1155 | 790 |  | 6040 | Нарушение формы кольцевого шва | GWAN |  | 07:58 | 09:04 | 08:44 | 0 | 571 |  | EXT | Нарушение формы кольцевого шва Аномалия находится на упругопластическом изгибе: R=387 D, максимальное растяжение на 11.6 час. |  | (c)
65992.25 | 2.701 | 2.649 | -8.744 | -8.796 | 1913 | 2043 | 2051 | 42 | 2649 | 6051 |  | CORR | GENE | 08:05 | 08:26 | 08:27 | 66 | 276 | 10 | EXT | Аномалия находится на отводе. | 0.89 | (c)
65992.738 | 3.189 | 3.188 | -8.256 | -8.257 | 1966 | 2022 | 2027 | 142 | 3188 | 6051 |  | CORR | CIGR | 08:14 | 08:23 | 08:23 | 25 | 122 | 15 | EXT | Аномалия находится на отводе. | 0.89 | (c)
65992.903 | 3.354 | 3.354 | -8.091 | -8.091 | 2071 | 2139 | 2110 | 81 | 3354 | 6051 |  | CORR | CIGR | 08:30 | 08:41 | 08:37 | 25 | 78 | 10 | EXT | Аномалия находится на отводе. | 0.89 | (c)
65996.092 | 6.543 | 6.423 | -4.902 | -5.022 | 1835 | 1890 | 1863 | 340 | 4677 | 6051 |  | CORR | GENE | 07:52 | 08:01 | 07:57 | 345 | 55 | 11 | EXT | Аномалия находится на отводе. | 0.93 | (c)
66005.129 | 4.135 | 4.094 | -7.08 | -7.121 | 1668 | 1810 | 1779 | 340 | 4094 | 6052 |  | CORR | GENE | 06:50 | 07:13 | 07:08 | 53 | 222 | 11 | EXT |  | 0.89 | (c)
66005.544 | 4.55 | 4.515 | -6.665 | -6.7 | 1756 | 1884 | 1846 | 295 | 4515 | 6052 |  | CORR | CIGR | 07:04 | 07:25 | 07:18 | 45 | 179 | 14 | EXT |  | 0.89 | (c)
66005.907 | 4.913 | 4.889 | -6.302 | -6.326 | 1648 | 1700 | 1715 | 448 | 4889 | 6052 |  | CORR | CIGR | 06:47 | 06:55 | 06:57 | 41 | 134 | 12 | EXT |  | 0.89 | (c)
66036.403 | 1.109 | 1.097 | -10.411 | -10.423 | -2008 | -1905 | -1905 | 223 | 1097 | 6055 |  | CORR | CIGR | 03:42 | 03:59 | 03:59 | 28 | 206 | 10 | EXT | Аномалия находится на отводе. | 0.89 | (c)
66069.274 | 0 | -0.017 | -11.44 | -11.457 | 1760 | 2135 | -2074 | 0 |  | 6059 | Нарушение формы кольцевого шва | GWAN |  | 02:29 | 03:29 | 04:10 | 0 | 1253 |  | EXT | Нарушение формы кольцевого шва Аномалия находится на упругопластическом изгибе: R=516 D, максимальное растяжение на 0.8 час. |  | (c)
66149.498 | 0.549 | 0.542 | -10.956 | -10.963 | -1977 | -1944 | -1940 | 253 | 542 | 6066 |  | CORR | CIGR | 03:47 | 03:53 | 03:53 | 17 | 75 | 11 | EXT | Аномалия находится на отводе. | 0.89 | (c)
66156.118 | 7.169 | 7.159 | -4.336 | -4.346 | -1865 | -1807 | -1802 | 366 | 4320 | 6066 |  | CORR | CIGR | 04:05 | 04:15 | 04:16 | 26 | 127 | 12 | EXT | Аномалия находится на отводе. | 0.89 | (c)
66160.454 | 0 | 0 | -11 | -11 | 1681 | 1801 | 1791 | 328 | 0 | 6067 |  | GWCR |  | 04:43 | 05:03 | 05:01 | 0 | 221 | 24 | EXT | Аномалия находится на отводе. Аномалия находится на упругопластическом изгибе: R=392 D, максимальное растяжение на 6 час. Вдоль оси шва. |  | (a)
66162.729 | 2.275 | 2.264 | -8.725 | -8.736 | 1553 | 1656 | 1647 | 489 | 2264 | 6067 |  | CORR | CIGR | 04:23 | 04:39 | 04:38 | 44 | 188 | 10 | EXT | Аномалия находится на упругопластическом изгибе: R=392 D, максимальное растяжение на 6 час. | 0.89 | (c)
66165.768 | 5.314 | 5.295 | -5.686 | -5.705 | -1683 | -1607 | -1602 | 548 | 5295 | 6067 |  | CORR | CIGR | 07:40 | 07:53 | 07:54 | 24 | 162 | 10 | EXT | Аномалия находится на упругопластическом изгибе: R=392 D, максимальное растяжение на 6 час. | 0.89 | (c)
66183.259 | 0.895 | 0.882 | -10.485 | -10.498 | -1914 | -1882 | -1812 | 316 | 882 | 6070 |  | CORR | CIGR | 04:33 | 04:38 | 04:50 | 29 | 205 | 10 | EXT |  | 0.89 | (c)
66191.163 | 8.799 | 8.764 | -2.581 | -2.616 | -1332 | -1284 | -1258 | 898 | 2576 | 6070 |  | CORR | CIGR | 06:07 | 06:15 | 06:19 | 40 | 148 | 11 | EXT | Аномалия находится на упругопластическом изгибе: R=367 D, максимальное растяжение на 0.3 час. | 0.89 | (c)
66191.283 | 8.919 | 8.831 | -2.461 | -2.549 | -1252 | -1218 | -1228 | 978 | 2419 | 6070 |  | CORR | GENE | 06:20 | 06:25 | 06:24 | 130 | 49 | 13 | EXT | Аномалия находится на упругопластическом изгибе: R=367 D, максимальное растяжение на 0.3 час. | 0.9 | (c)
66191.369 | 9.005 | 8.939 | -2.375 | -2.441 | -1174 | -1164 | -1158 | 1057 | 2293 | 6070 |  | CORR | AXGR | 06:33 | 06:34 | 06:35 | 148 | 31 | 10 | EXT | Аномалия находится на упругопластическом изгибе: R=367 D, максимальное растяжение на 0.2 час. | 0.9 | (c)
66191.485 | 9.121 | 9.085 | -2.259 | -2.295 | -1384 | -1268 | -1297 | 846 | 2255 | 6070 |  | CORR | CIGR | 05:59 | 06:17 | 06:13 | 40 | 174 | 14 | EXT | Аномалия находится на упругопластическом изгибе: R=367 D, максимальное растяжение на 0.2 час. | 0.89 | (c)
66192.544 | 10.18 | 10.157 | -1.2 | -1.223 | -2105 | -2078 | -2032 | 125 | 1191 | 6070 |  | CORR | CIGR | 04:02 | 04:07 | 04:14 | 32 | 147 | 10 | EXT | Аномалия находится на упругопластическом изгибе: R=367 D, максимальное растяжение на 0.2 час. | 0.89 | (c)
66196.273 | 2.529 | 2.517 | -9.006 | -9.018 | -1619 | -1567 | -1559 | 611 | 2517 | 6071 |  | CORR | CIGR | 04:43 | 04:52 | 04:53 | 20 | 121 | 10 | EXT | Аномалия находится на отводе. | 0.89 | (c)
66199.646 | 5.902 | 5.889 | -5.633 | -5.646 | -1143 | -1112 | -1104 | 1065 | 5616 | 6071 |  | CORR | CIGR | 06:00 | 06:05 | 06:06 | 30 | 78 | 10 | EXT | Аномалия находится на отводе. | 0.89 | (c)
66199.904 | 6.16 | 6.036 | -5.375 | -5.499 | -1138 | -1120 | -1119 | 1092 | 5262 | 6071 |  | CORR | AXGR | 06:01 | 06:04 | 06:04 | 237 | 39 | 11 | EXT | Аномалия находится на отводе. | 0.91 | (c)
66200.183 | 6.439 | 6.394 | -5.096 | -5.141 | -1379 | -1257 | -1296 | 852 | 5090 | 6071 |  | CORR | GENE | 05:22 | 05:42 | 05:35 | 51 | 166 | 11 | EXT | Аномалия находится на отводе. | 0.89 | (c)
66200.402 | 6.658 | 6.654 | -4.877 | -4.881 | -1239 | -1032 | -1117 | 992 | 4790 | 6071 |  | CORR | GENE | 05:45 | 06:18 | 06:04 | 91 | 244 | 10 | EXT | Аномалия находится на отводе. | 0.89 | (c)
66200.772 | 7.028 | 6.985 | -4.507 | -4.55 | -1142 | -1124 | -1127 | 1089 | 4371 | 6071 |  | CORR | AXGR | 06:00 | 06:03 | 06:03 | 179 | 29 | 12 | EXT | Аномалия находится на отводе. | 0.91 | (c)
66201.225 | 7.481 | 7.437 | -4.054 | -4.098 | -1361 | -1267 | -1243 | 870 | 4033 | 6071 |  | CORR | GENE | 05:25 | 05:40 | 05:44 | 65 | 235 | 12 | EXT | Аномалия находится на отводе. | 0.89 | (c)
66201.612 | 7.868 | 7.803 | -3.667 | -3.732 | -1512 | -1409 | -1282 | 719 | 3599 | 6071 |  | CORR | GENE | 05:00 | 05:17 | 05:38 | 133 | 459 | 13 | EXT | Аномалия находится на отводе. | 0.9 | (c)
66204.834 | 11.09 | 11.001 | -0.445 | -0.534 | -1649 | -1616 | -1422 | 582 | 428 | 6071 |  | CORR | GENE | 04:38 | 04:44 | 05:15 | 106 | 453 | 14 | EXT | Аномалия находится на отводе. | 0.9 | (c)
66205.521 | 0.242 | 0.223 | -11.048 | -11.067 | 2084 | 2154 | 2181 | 0 | 223 | 6072 |  | CORR | GENE | 06:02 | 06:13 | 06:18 | 59 | 194 | 10 | EXT |  | 0.89 | (c)
66205.64 | 0.361 | 0.336 | -10.929 | -10.954 | 1535 | 1717 | 1701 | 363 | 336 | 6072 |  | CORR | GENE | 04:33 | 05:03 | 05:00 | 48 | 333 | 10 | EXT |  | 0.89 | (c)
66205.886 | 0.607 | 0.575 | -10.683 | -10.715 | 1560 | 1716 | 1687 | 417 | 575 | 6072 |  | CORR | GENE | 04:38 | 05:03 | 04:58 | 73 | 254 | 10 | EXT |  | 0.89 | (c)
66206.77 | 1.491 | 1.091 | -9.799 | -10.199 | 1942 | 2018 | 1992 | 189 | 1091 | 6072 |  | CORR | GENE | 05:39 | 05:51 | 05:47 | 658 | 99 | 13 | EXT |  | 0.97 | (c)
66207.166 | 1.887 | 1.186 | -9.403 | -10.104 | 2103 | 2169 | 2159 | 16 | 1186 | 6072 |  | CORR | GENE | 06:05 | 06:16 | 06:14 | 1341 | 112 | 10 | EXT |  | 0.96 | (c)
66207.642 | 2.363 | 2.352 | -8.927 | -8.938 | 1879 | 1913 | 1927 | 255 | 2352 | 6072 |  | CORR | CIGR | 05:29 | 05:35 | 05:37 | 20 | 96 | 10 | EXT |  | 0.89 | (c)
66208.805 | 3.526 | 3.516 | -7.764 | -7.774 | -2204 | -2173 | -2169 | 27 | 3516 | 6072 |  | CORR | CIGR | 06:30 | 06:35 | 06:36 | 20 | 69 | 10 | EXT |  | 0.89 | (c)
66213.971 | 8.692 | 8.581 | -2.598 | -2.709 | 2214 | 2227 | 2230 | 0 | 2393 | 6072 |  | LWAN | AXGR | 06:23 | 06:25 | 06:26 | 316 | 32 |  | EXT | Эквивалент потери металла 13%. |  | (c)
66216.569 | 0 | -0.035 | -11.545 | -11.58 | -1381 | -1224 | -1147 | 850 |  | 6073 | Нарушение формы кольцевого шва | GWAN |  | 10:41 | 11:06 | 11:18 | 0 | 467 |  | EXT | Нарушение формы кольцевого шва |  | (c)
66228.114 | 0 | -0.029 | -10.88 | -10.909 | -1408 | -561 | -847 | 285 |  | 6074 | Нарушение формы кольцевого шва | GWAN |  | 08:55 | 11:12 | 10:26 | 0 | 1123 |  | EXT | Нарушение формы кольцевого шва |  | (c)
66234.344 | 6.23 | 6.194 | -4.65 | -4.686 | 1372 | 1503 | 1480 | 643 | 4638 | 6074 |  | CORR | GENE | 04:24 | 04:45 | 04:41 | 48 | 215 | 10 | EXT |  | 0.89 | (c)
66255.304 | 4.755 | 4.206 | -4.285 | -4.834 | -1629 | -1392 | -1346 | 601 | 4068 | 6076 |  | ARTD | GENE | 08:41 | 09:19 | 09:26 | 766 | 566 |  | EXT | Наплавка. |  | (c)
66282.084 | 0 | -0.045 | -11.405 | -11.45 | -1657 | -1195 | -757 | 143 |  | 6079 | Нарушение формы кольцевого шва | GWAN |  | 09:04 | 10:19 | 11:29 | 0 | 1800 |  | EXT | Нарушение формы кольцевого шва |  | (c)
66304.524 | 0 | -0.023 | -11.195 | -11.218 | 2137 | -2127 | -1898 | 0 |  | 6081 | Нарушение формы кольцевого шва | GWAN |  | 05:31 | 06:02 | 06:39 | 0 | 851 |  | EXT | Нарушение формы кольцевого шва Аномалия находится на упругопластическом изгибе: R=510 D, максимальное растяжение на 11.6 час. |  | (c)
66314.518 | 9.994 | 9.955 | -1.201 | -1.24 | 1362 | 1413 | 1420 | 753 | 1199 | 6081 |  | CORR | CIGR | 03:25 | 03:34 | 03:35 | 41 | 116 | 11 | EXT | Аномалия находится на упругопластическом изгибе: R=466 D, максимальное растяжение на 11.5 час. | 0.89 | (c)
66315.719 | 0 | -0.04 | -11.55 | -11.59 | -616 | -24 | -180 | 0 |  | 6082 | Нарушение формы кольцевого шва | GWAN |  | 09:16 | 10:51 | 10:26 | 0 | 872 |  | EXT | Нарушение формы кольцевого шва Аномалия находится на упругопластическом изгибе: R=438 D, максимальное растяжение на 11.3 час. |  | (c)
66327.269 | 0 | -0.023 | -11.45 | -11.473 | -2225 | -2004 | -2009 | 6 |  | 6083 | Нарушение формы кольцевого шва | GWAN |  | 06:34 | 07:10 | 07:09 | 0 | 431 |  | EXT | Нарушение формы кольцевого шва |  | (c)
66335.487 | 8.218 | 8.199 | -3.232 | -3.251 | -1813 | -1675 | -1710 | 418 | 3212 | 6083 |  | CORR | CIGR | 07:41 | 08:03 | 07:57 | 39 | 205 | 10 | EXT | Аномалия находится на упругопластическом изгибе: R=759 D, максимальное растяжение на 8.2 час. | 0.89 | (c)
66335.608 | 8.339 | 8.32 | -3.111 | -3.13 | -1706 | -1662 | -1658 | 525 | 3100 | 6083 |  | CORR | CIGR | 07:58 | 08:05 | 08:06 | 30 | 96 | 10 | EXT | Аномалия находится на упругопластическом изгибе: R=759 D, максимальное растяжение на 8.2 час. | 0.89 | (c)
66335.794 | 8.525 | 8.516 | -2.925 | -2.934 | -1784 | -1717 | -1731 | 447 | 2898 | 6083 |  | CORR | CIGR | 07:45 | 07:56 | 07:54 | 36 | 105 | 10 | EXT | Аномалия находится на упругопластическом изгибе: R=759 D, максимальное растяжение на 8.1 час. | 0.89 | (c)
66348.929 | 0 | 0 | -11.39 | -11.39 | 426 | 669 | 730 | 426 | 0 | 6085 | Смещение кромок | GWAN |  | 02:21 | 03:01 | 03:10 | 0 | 608 | 27 | EXT | Смещение кромок Наружу Величина смещения - 4.2 мм. Аномалия находится на упругопластическом изгибе: R=515 D, максимальное растяжение на 5.9 час. |  | (c)
66348.929 | 0 | 0 | -11.39 | -11.39 | 1228 | 2005 | 1698 | 63 | 0 | 6085 | Смещение кромок | GWAN |  | 04:31 | 06:36 | 05:47 | 0 | 939 | 25 | EXT | Смещение кромок Наружу Величина смещения - 3.9 мм. Аномалия находится на упругопластическом изгибе: R=515 D, максимальное растяжение на 5.9 час. |  | (c)
66348.929 | 0 | 0 | -11.39 | -11.39 | -1897 | -1596 | -1541 | 333 | 0 | 6085 | Смещение кромок | GWAN |  | 08:06 | 08:55 | 09:04 | 0 | 712 | 31 | EXT | Смещение кромок Наружу Величина смещения - 4.9 мм. Аномалия находится на упругопластическом изгибе: R=515 D, максимальное растяжение на 5.9 час. |  | (c)
66360.319 | 0 | -0.025 | -5.645 | -5.67 | 2097 | -1907 | -2010 | 0 |  | 6086 | Нарушение формы кольцевого шва | GWAN |  | 07:44 | 08:57 | 08:41 | 0 | 708 |  | EXT | Нарушение формы кольцевого шва Аномалия находится на упругопластическом изгибе: R=512 D, максимальное растяжение на 5.8 час. |  | (c)
66361.919 | 1.6 | 1.52 | -4.045 | -4.125 | 1414 | 1487 | 1574 | 495 | 1520 | 6086 |  | CORR | GENE | 05:53 | 06:05 | 06:19 | 152 | 321 | 10 | EXT | Аномалия находится на упругопластическом изгибе: R=482 D, максимальное растяжение на 5.5 час. | 0.9 | (c)
66371.555 | 1.041 | 0.976 | -10.719 | -10.784 | 359 | 404 | 516 | 359 | 976 | 6088 |  | CORR | GENE | 04:08 | 04:15 | 04:33 | 70 | 315 | 11 | EXT | Аномалия находится на отводе. | 0.89 | (c)
66373.566 | 3.052 | 3.017 | -8.708 | -8.743 | 261 | 305 | 339 | 261 | 3017 | 6088 |  | CORR | CIGR | 03:52 | 03:59 | 04:05 | 35 | 156 | 11 | EXT | Аномалия находится на отводе. | 0.89 | (c)
66375.442 | 4.928 | 4.913 | -6.832 | -6.847 | 258 | 300 | 321 | 258 | 4913 | 6088 |  | CORR | CIGR | 03:52 | 03:58 | 04:02 | 26 | 126 | 10 | EXT | Аномалия находится на отводе. | 0.89 | (c)
66375.692 | 5.178 | 5.132 | -6.582 | -6.628 | 1646 | 1776 | 1759 | 1646 | 5132 | 6088 |  | CORR | GENE | 07:36 | 07:57 | 07:54 | 55 | 227 | 11 | EXT | Аномалия находится на отводе. | 0.89 | (c)
66376.48 | 5.966 | 5.823 | -5.794 | -5.937 | 1181 | 1716 | 1625 | 1181 | 5686 | 6088 |  | CORR | GENE | 06:21 | 07:47 | 07:32 | 251 | 888 | 11 | EXT | Аномалия находится на отводе. | 0.92 | (c)
66376.567 | 6.053 | 6.009 | -5.707 | -5.751 | 26 | 133 | 417 | 26 | 5564 | 6088 |  | CORR | GENE | 03:14 | 03:31 | 04:17 | 187 | 781 | 11 | EXT | Аномалия находится на отводе. | 0.91 | (c)
66376.835 | 6.321 | 6.26 | -5.439 | -5.5 | -27 | 79 | 121 | 0 | 5439 | 6088 |  | CORR | GENE | 03:06 | 03:23 | 03:29 | 61 | 296 | 10 | EXT | Аномалия находится на отводе. | 0.89 | (c)
66376.875 | 6.361 | 6.331 | -5.399 | -5.429 | -375 | -217 | -288 | 201 | 5399 | 6088 |  | CORR | CIGR | 02:09 | 02:35 | 02:23 | 30 | 174 | 10 | EXT | Аномалия находится на отводе. | 0.89 | (c)
66376.978 | 6.464 | 6.416 | -5.296 | -5.344 | 1707 | 1898 | 1846 | 1707 | 5293 | 6088 |  | CORR | GENE | 07:45 | 08:16 | 08:08 | 51 | 279 | 11 | EXT | Аномалия находится на отводе. | 0.89 | (c)
66377.143 | 6.629 | 6.574 | -5.131 | -5.186 | 174 | 282 | 406 | 174 | 5117 | 6088 |  | CORR | GENE | 03:38 | 03:56 | 04:15 | 69 | 463 | 12 | EXT | Аномалия находится на отводе. | 0.89 | (c)
66377.452 | 6.938 | 6.708 | -4.822 | -5.052 | -527 | -148 | 182 | 0 | 4631 | 6088 |  | CORR | GENE | 01:45 | 02:46 | 03:39 | 421 | 1418 | 13 | EXT | Аномалия находится на отводе. | 0.95 | (c)
66377.483 | 6.969 | 6.946 | -4.791 | -4.814 | 1439 | 1766 | 1641 | 1439 | 4723 | 6088 |  | CORR | GENE | 07:02 | 07:55 | 07:35 | 91 | 406 | 12 | EXT | Аномалия находится на отводе. | 0.89 | (c)
66378.126 | 7.612 | 7.571 | -4.148 | -4.189 | 302 | 561 | 575 | 302 | 4092 | 6088 |  | CORR | GENE | 03:59 | 04:41 | 04:43 | 97 | 548 | 12 | EXT | Аномалия находится на отводе. | 0.89 | (c)
66378.763 | 8.249 | 8.155 | -3.511 | -3.605 | -361 | -150 | 139 | 0 | 3435 | 6088 |  | CORR | GENE | 02:12 | 02:46 | 03:32 | 170 | 1000 | 10 | EXT | Аномалия находится на отводе. | 0.9 | (c)
66378.859 | 8.345 | 8.338 | -3.415 | -3.422 | 510 | 655 | 621 | 510 | 3375 | 6088 |  | CORR | CIGR | 04:32 | 04:56 | 04:50 | 47 | 224 | 12 | EXT | Аномалия находится на отводе. | 0.89 | (c)
66378.967 | 8.453 | 8.416 | -3.307 | -3.344 | -201 | -122 | -97 | 0 | 3274 | 6088 |  | CORR | GENE | 02:38 | 02:50 | 02:54 | 70 | 209 | 10 | EXT | Аномалия находится на отводе. | 0.89 | (c)
66379.068 | 8.554 | 8.493 | -3.206 | -3.267 | -5 | 287 | 292 | 0 | 3144 | 6088 |  | CORR | GENE | 03:09 | 03:56 | 03:57 | 123 | 594 | 11 | EXT | Аномалия находится на отводе. | 0.9 | (c)
66382.332 | 0.058 | 0.042 | -11.072 | -11.088 | -1541 | -1130 | -1044 | 547 | 42 | 6089 |  | CORR | GENE | 07:37 | 08:43 | 08:57 | 85 | 993 | 16 | EXT |  | 0.9 | (c)
66387.386 | 5.112 | 5.043 | -6.018 | -6.087 | -1237 | -986 | -1072 | 907 | 5043 | 6089 |  | CORR | GENE | 08:26 | 09:06 | 08:53 | 112 | 330 | 10 | EXT |  | 0.89 | (c)
66389.152 | 6.878 | 6.865 | -4.252 | -4.265 | 1554 | 1679 | 1644 | 1554 | 4225 | 6089 |  | CORR | CIGR | 03:56 | 04:17 | 04:11 | 40 | 179 | 10 | EXT |  | 0.89 | (c)
66393.404 | 0 | 0 | -11.355 | -11.355 | 1245 | 1755 | 1830 | 1245 | 0 | 6090 | Смещение кромок | GWAN |  | 05:35 | 06:57 | 07:10 | 0 | 1171 | 29 | EXT | Смещение кромок Наружу Величина смещения - 4.6 мм. |  | (c)
66449.717 | 0.728 | 0.605 | -10.492 | -10.615 | 1028 | 1654 | 1375 | 1028 | 605 | 6096 |  | ARTD | GENE | 07:36 | 09:17 | 08:32 | 375 | 693 |  | EXT | Наплавка. |  | (c)
66452.896 | 3.907 | 3.332 | -7.313 | -7.888 | 1726 | 1805 | 1926 | 1726 | 3332 | 6096 |  | ARTD | GENE | 09:29 | 09:41 | 10:01 | 1221 | 399 |  | EXT | Наплавка. |  | (c)
66481.204 | 0 | -0.042 | -11.4 | -11.442 | 688 | 1149 | 1082 | 688 |  | 6099 | Нарушение формы кольцевого шва | GWAN |  | 00:13 | 01:28 | 01:17 | 0 | 789 |  | EXT | Нарушение формы кольцевого шва |  | (c)
66481.204 | 0 | -0.021 | -11.4 | -11.421 | -1478 | -1264 | -632 | 0 |  | 6099 | Нарушение формы кольцевого шва | GWAN |  | 06:24 | 06:58 | 08:40 | 0 | 1691 |  | EXT | Нарушение формы кольцевого шва |  | (c)
66490.885 | 9.681 | 9.664 | -1.719 | -1.736 | -364 | -276 | -273 | 181 | 1703 | 6099 |  | CORR | CIGR | 09:24 | 09:38 | 09:38 | 33 | 183 | 11 | EXT |  | 0.89 | (c)
66494.447 | 1.843 | 1.829 | -9.592 | -9.606 | 418 | 530 | 512 | 418 | 1829 | 6100 |  | CORR | CIGR | 03:48 | 04:07 | 04:04 | 28 | 189 | 10 | EXT |  | 0.89 | (c)
66509.536 | 5.497 | 5.479 | -5.748 | -5.766 | -2066 | -1892 | -1708 | 165 | 5479 | 6101 |  | CORR | CIGR | 06:41 | 07:09 | 07:38 | 47 | 716 | 10 | EXT |  | 0.89 | (c)
66515.284 | 0 | 0 | -10.595 | -10.595 | 430 | 598 | 591 | 430 | 0 | 6102 | Смещение кромок | GWAN |  | 11:44 | 00:11 | 12:10 | 0 | 323 | 25 | EXT | Смещение кромок Вовнутрь Величина смещения - 3.9 мм. |  | (c)
66515.284 | 0 | 0 | -10.595 | -10.595 | 847 | 1140 | 1109 | 847 | 0 | 6102 | Смещение кромок | GWAN |  | 00:51 | 01:39 | 01:34 | 0 | 525 | 28 | EXT | Смещение кромок Вовнутрь Величина смещения - 4.4 мм. |  | (c)
66515.284 | 0 | -0.02 | -10.595 | -10.615 | -1048 | -676 | -767 | 485 |  | 6102 | Нарушение формы кольцевого шва | GWAN |  | 07:46 | 08:46 | 08:31 | 0 | 563 |  | EXT | Нарушение формы кольцевого шва |  | (c)
66516.661 | 1.377 | 1.315 | -9.218 | -9.28 | -1794 | -1735 | -1587 | 436 | 1315 | 6102 |  | CORR | GENE | 05:45 | 05:55 | 06:19 | 76 | 414 | 10 | EXT |  | 0.89 | (c)
66525.879 | 0 | -0.032 | -10.995 | -11.027 | -737 | -607 | -470 | 202 |  | 6103 | Нарушение формы кольцевого шва | GWAN |  | 08:20 | 08:41 | 09:04 | 0 | 535 |  | EXT | Нарушение формы кольцевого шва Аномалия находится на упругопластическом изгибе: R=492 D, максимальное растяжение на 5.8 час. |  | (c)
66525.879 | 0 | -0.029 | -10.995 | -11.024 | 80 | 249 | 366 | 80 |  | 6103 | Нарушение формы кольцевого шва | GWAN |  | 10:32 | 10:60 | 11:19 | 0 | 573 |  | EXT | Нарушение формы кольцевого шва Аномалия находится на упругопластическом изгибе: R=492 D, максимальное растяжение на 5.8 час. |  | (c)
66525.957 | 0.078 | 0.029 | -10.917 | -10.966 | 1923 | 2073 | 2190 | 0 | 29 | 6103 |  | CORR | GENE | 03:30 | 03:54 | 04:13 | 81 | 533 | 12 | EXT | Аномалия находится на упругопластическом изгибе: R=492 D, максимальное растяжение на 5.8 час. | 0.89 | (c)
66533.502 | 7.623 | 7.604 | -3.372 | -3.391 | -2119 | -2009 | -2037 | 112 | 3368 | 6103 |  | CORR | CIGR | 04:37 | 04:55 | 04:51 | 23 | 163 | 10 | EXT | Аномалия находится на упругопластическом изгибе: R=357 D, максимальное растяжение на 6 час. | 0.9 | (c)
66533.873 | 7.994 | 7.928 | -3.001 | -3.067 | -1186 | -1076 | -976 | 766 | 2981 | 6103 |  | CORR | GENE | 07:08 | 07:26 | 07:42 | 86 | 420 | 10 | EXT | Аномалия находится на упругопластическом изгибе: R=353 D, максимальное растяжение на 6 час. | 0.89 | (c)
66534.144 | 8.265 | 8.237 | -2.73 | -2.758 | -2145 | -2044 | -2058 | 86 | 2719 | 6103 |  | CORR | CIGR | 04:33 | 04:49 | 04:47 | 39 | 174 | 11 | EXT | Аномалия находится на упругопластическом изгибе: R=352 D, максимальное растяжение на 6 час. | 0.89 | (c)
66543.093 | 6.219 | 6.185 | -5.291 | -5.325 | -2142 | -2046 | -2072 | 88 | 5291 | 6104 |  | CORR | CIGR | 04:38 | 04:54 | 04:49 | 34 | 140 | 10 | EXT |  | 0.89 | (c)
66548.384 | 0 | -0.025 | -11.53 | -11.555 | 314 | 961 | 777 | 314 |  | 6105 | Нарушение формы кольцевого шва | GWAN |  | 10:37 | 00:22 | 11:52 | 0 | 927 |  | EXT | Нарушение формы кольцевого шва |  | (c)
66548.384 | 0 | -0.016 | -11.53 | -11.546 | -717 | -402 | -455 | 193 |  | 6105 | Нарушение формы кольцевого шва | GWAN |  | 07:51 | 08:42 | 08:33 | 0 | 524 |  | EXT | Нарушение формы кольцевого шва |  | (c)
66559.194 | 10.81 | 10.755 | -0.72 | -0.775 | -2077 | -1728 | -1769 | 154 | 674 | 6105 |  | CORR | GENE | 04:11 | 05:08 | 05:01 | 101 | 615 | 10 | EXT |  | 0.89 | (c)
66559.914 | 0 | -0.036 | -11.36 | -11.396 | 146 | 237 | 303 | 146 |  | 6106 | Нарушение формы кольцевого шва | GWAN |  | 01:60 | 02:15 | 02:25 | 0 | 314 |  | EXT | Нарушение формы кольцевого шва |  | (c)
66559.914 | 0 | -0.049 | -11.36 | -11.409 | -2124 | -1925 | -1819 | 106 |  | 6106 | Нарушение формы кольцевого шва | GWAN |  | 07:54 | 08:26 | 08:43 | 0 | 611 |  | EXT | Нарушение формы кольцевого шва |  | (c)
66559.914 | 0 | -0.053 | -11.36 | -11.413 | -1048 | -908 | -891 | 734 |  | 6106 | Нарушение формы кольцевого шва | GWAN |  | 10:47 | 11:10 | 11:13 | 0 | 313 |  | EXT | Нарушение формы кольцевого шва |  | (c)
66561.366 | 1.452 | 1.433 | -9.908 | -9.927 | 710 | 928 | 872 | 710 | 1433 | 6106 |  | CORR | GENE | 03:31 | 04:06 | 03:57 | 83 | 324 | 10 | EXT |  | 0.89 | (c)
66561.584 | 1.67 | 1.644 | -9.69 | -9.716 | 630 | 921 | 816 | 630 | 1644 | 6106 |  | CORR | GENE | 03:18 | 04:05 | 03:48 | 70 | 373 | 10 | EXT |  | 0.89 | (c)
66561.894 | 1.98 | 1.96 | -9.38 | -9.4 | 798 | 884 | 859 | 798 | 1960 | 6106 |  | CORR | CIGR | 03:45 | 03:59 | 03:55 | 25 | 121 | 11 | EXT |  | 0.89 | (c)
66564.269 | 4.355 | 4.33 | -7.005 | -7.03 | 769 | 979 | 925 | 769 | 4330 | 6106 |  | CORR | CIGR | 03:41 | 04:14 | 04:06 | 46 | 312 | 12 | EXT |  | 0.89 | (c)
66567.876 | 7.962 | 7.931 | -3.398 | -3.429 | 1955 | 2047 | 2042 | 101 | 3394 | 6106 |  | CORR | CIGR | 06:52 | 07:07 | 07:06 | 35 | 174 | 10 | EXT |  | 0.89 | (c)
66570.721 | 10.807 | 10.782 | -0.553 | -0.578 | 914 | 1015 | 982 | 914 | 552 | 6106 |  | CORR | CIGR | 04:04 | 04:20 | 04:15 | 26 | 136 | 14 | EXT |  | 0.89 | (c)
66578.857 | 7.583 | 7.541 | -3.862 | -3.904 | 131 | 265 | 318 | 131 | 3828 | 6107 |  | CORR | GENE | 01:41 | 02:02 | 02:11 | 76 | 374 | 12 | EXT |  | 0.89 | (c)
66580.777 | 9.503 | 9.477 | -1.942 | -1.968 | 1917 | 2050 | 2026 | 95 | 1925 | 6107 |  | CORR | CIGR | 06:29 | 06:51 | 06:47 | 43 | 219 | 10 | EXT |  | 0.89 | (c)
66584.16 | 1.441 | 1.4 | -9.974 | -10.015 | -626 | -500 | -522 | 417 | 1400 | 6108 |  | CORR | GENE | 07:51 | 08:11 | 08:08 | 61 | 209 | 13 | EXT | Аномалия находится на упругопластическом изгибе: R=921 D, максимальное растяжение на 3.3 час. | 0.89 | (c)
66584.68 | 1.961 | 1.926 | -9.454 | -9.489 | -644 | -587 | -539 | 434 | 1926 | 6108 |  | CORR | GENE | 07:48 | 07:57 | 08:05 | 55 | 210 | 10 | EXT | Аномалия находится на упругопластическом изгибе: R=908 D, максимальное растяжение на 3.7 час. | 0.89 | (c)
66587.904 | 5.185 | 5.173 | -6.23 | -6.242 | -373 | -287 | -286 | 199 | 5173 | 6108 |  | CORR | CIGR | 08:32 | 08:46 | 08:46 | 41 | 174 | 11 | EXT | Аномалия находится на упругопластическом изгибе: R=754 D, максимальное растяжение на 5.2 час. | 0.89 | (c)
66589.456 | 6.737 | 6.733 | -4.678 | -4.682 | -626 | -528 | -565 | 504 | 4657 | 6108 |  | CORR | CIGR | 07:51 | 08:07 | 08:01 | 25 | 122 | 11 | EXT | Аномалия находится на упругопластическом изгибе: R=648 D, максимальное растяжение на 5.9 час. | 0.89 | (c)
66628.424 | 0 | -0.03 | -11.545 | -11.575 | 218 | 367 | 384 | 218 |  | 6112 | Нарушение формы кольцевого шва | GWAN |  | 00:31 | 00:55 | 00:58 | 0 | 332 |  | EXT | Нарушение формы кольцевого шва Аномалия находится на упругопластическом изгибе: R=985 D, максимальное растяжение на 6 час. |  | (c)
66628.424 | 0 | -0.024 | -11.545 | -11.569 | -980 | -786 | -817 | 654 |  | 6112 | Нарушение формы кольцевого шва | GWAN |  | 09:17 | 09:49 | 09:44 | 0 | 326 |  | EXT | Нарушение формы кольцевого шва Аномалия находится на упругопластическом изгибе: R=985 D, максимальное растяжение на 6 час. |  | (c)
66660.595 | 9.186 | 9.165 | -2.249 | -2.27 | 642 | 728 | 720 | 642 | 2233 | 6114 |  | CORR | CIGR | 03:25 | 03:38 | 03:37 | 37 | 157 | 10 | EXT |  | 0.89 | (c)
66660.908 | 9.499 | 9.219 | -1.936 | -2.216 | 1161 | 1196 | 1226 | 939 | 1364 | 6114 |  | CORR | GENE | 04:48 | 04:54 | 04:59 | 852 | 130 | 14 | EXT |  | 0.99 | (c)
66661.174 | 9.765 | 9.747 | -1.67 | -1.688 | 559 | 628 | 625 | 559 | 1648 | 6114 |  | CORR | CIGR | 03:11 | 03:22 | 03:22 | 40 | 131 | 12 | EXT |  | 0.89 | (c)
66661.625 | 10.216 | 10.192 | -1.219 | -1.243 | 622 | 722 | 731 | 622 | 1178 | 6114 |  | CORR | GENE | 03:21 | 03:38 | 03:39 | 65 | 218 | 10 | EXT |  | 0.89 | (c)
66661.912 | 10.503 | 10.345 | -0.932 | -1.09 | 577 | 597 | 596 | 577 | 855 | 6114 |  | CORR | AXGR | 03:14 | 03:17 | 03:17 | 235 | 38 | 10 | EXT |  | 0.91 | (c)
66662.195 | 10.786 | 10.642 | -0.649 | -0.793 | 699 | 712 | 749 | 699 | 159 | 6114 |  | CORR | GENE | 03:34 | 03:36 | 03:42 | 634 | 99 | 10 | EXT |  | 0.95 | (c)
66663.254 | 0.41 | 0.134 | -11.1 | -11.376 | 1430 | 1470 | 1451 | 758 | 134 | 6115 |  | CORR | AXGR | 03:54 | 04:00 | 03:57 | 405 | 43 | 13 | EXT |  | 0.94 | (c)
66663.818 | 0.974 | 0.495 | -10.536 | -11.015 | 1528 | 1590 | 1589 | 580 | 495 | 6115 |  | CORR | GENE | 04:10 | 04:19 | 04:19 | 523 | 123 | 14 | EXT |  | 0.96 | (c)
66663.911 | 1.067 | 1.033 | -10.443 | -10.477 | 1402 | 1609 | 1567 | 498 | 1033 | 6115 |  | CORR | GENE | 03:49 | 04:23 | 04:16 | 70 | 331 | 11 | EXT |  | 0.89 | (c)
66664.179 | 1.335 | 1.125 | -10.175 | -10.385 | 1588 | 1647 | 1629 | 560 | 1125 | 6115 |  | CORR | GENE | 04:19 | 04:29 | 04:26 | 513 | 83 | 19 | EXT |  | 1 | (c)
66664.907 | 2.063 | 1.684 | -9.447 | -9.826 | 1778 | 1818 | 1810 | 388 | 1684 | 6115 |  | CORR | GENE | 04:50 | 04:56 | 04:55 | 542 | 64 | 10 | EXT |  | 0.94 | (c)
66664.959 | 2.115 | 2.106 | -9.395 | -9.404 | 1524 | 1602 | 1611 | 533 | 2106 | 6115 |  | CORR | CIGR | 04:09 | 04:22 | 04:23 | 30 | 174 | 15 | EXT |  | 0.89 | (c)
66665.122 | 2.278 | 2.247 | -9.232 | -9.263 | 1554 | 1567 | 1592 | 600 | 2247 | 6115 |  | CORR | GENE | 04:14 | 04:16 | 04:20 | 257 | 77 | 12 | EXT |  | 0.92 | (c)
66665.176 | 2.332 | 2.322 | -9.178 | -9.188 | 1908 | 1955 | 1938 | 262 | 2322 | 6115 |  | CORR | CIGR | 05:11 | 05:18 | 05:16 | 20 | 61 | 10 | EXT |  | 0.89 | (c)
66665.206 | 2.362 | 2.357 | -9.148 | -9.153 | 1666 | 1666 | 1718 | 461 | 2357 | 6115 |  | CORR | CIGR | 04:32 | 04:32 | 04:40 | 26 | 104 | 11 | EXT |  | 0.89 | (c)
66665.467 | 2.623 | 2.604 | -8.887 | -8.906 | 1890 | 1985 | 1964 | 193 | 2604 | 6115 |  | CORR | CIGR | 05:08 | 05:23 | 05:20 | 46 | 148 | 14 | EXT |  | 0.89 | (c)
66665.521 | 2.677 | 2.529 | -8.833 | -8.981 | 1376 | 1666 | 1554 | 498 | 2529 | 6115 |  | CORR | GENE | 03:45 | 04:32 | 04:14 | 171 | 357 | 10 | EXT |  | 0.9 | (c)
66665.548 | 2.704 | 2.704 | -8.806 | -8.806 | 1653 | 1653 | 1675 | 533 | 2704 | 6115 |  | CORR | AXGR | 04:30 | 04:30 | 04:33 | 170 | 45 | 11 | EXT |  | 0.9 | (c)
66665.985 | 3.141 | 3.133 | -8.369 | -8.377 | 1454 | 1761 | 1611 | 463 | 3133 | 6115 |  | CORR | GENE | 03:58 | 04:47 | 04:23 | 71 | 314 | 15 | EXT |  | 0.89 | (c)
66666.819 | 3.975 | 3.827 | -7.535 | -7.683 | 1607 | 1630 | 1649 | 539 | 3827 | 6115 |  | CORR | GENE | 04:22 | 04:26 | 04:29 | 198 | 85 | 13 | EXT |  | 0.91 | (c)
66666.989 | 4.145 | 4.131 | -7.365 | -7.379 | 1167 | 1479 | 1376 | 646 | 4131 | 6115 |  | CORR | GENE | 03:11 | 04:02 | 03:45 | 115 | 418 | 20 | EXT |  | 0.9 | (c)
66667.102 | 4.258 | 4.134 | -7.252 | -7.376 | 1581 | 1608 | 1622 | 567 | 4134 | 6115 |  | CORR | GENE | 04:18 | 04:23 | 04:25 | 314 | 83 | 11 | EXT |  | 0.92 | (c)
66667.289 | 4.445 | 4.438 | -7.065 | -7.072 | 1202 | 1245 | 1237 | 959 | 4438 | 6115 |  | CORR | CIGR | 03:17 | 03:24 | 03:23 | 25 | 70 | 16 | EXT |  | 0.89 | (c)
66667.363 | 4.519 | 4.498 | -6.991 | -7.012 | 1437 | 1503 | 1493 | 681 | 4498 | 6115 |  | CORR | GENE | 03:55 | 04:06 | 04:04 | 56 | 113 | 12 | EXT |  | 0.89 | (c)
66667.619 | 4.775 | 4.76 | -6.735 | -6.75 | 1454 | 1595 | 1541 | 602 | 4760 | 6115 |  | CORR | CIGR | 03:58 | 04:20 | 04:12 | 30 | 175 | 14 | EXT |  | 0.89 | (c)
66667.892 | 5.048 | 5.042 | -6.462 | -6.468 | 1820 | 1857 | 1855 | 341 | 5042 | 6115 |  | CORR | CIGR | 04:57 | 05:03 | 05:02 | 20 | 70 | 14 | EXT |  | 0.89 | (c)
66667.926 | 5.082 | 5.065 | -6.428 | -6.445 | 1536 | 1603 | 1606 | 553 | 5065 | 6115 |  | CORR | CIGR | 04:11 | 04:22 | 04:22 | 28 | 142 | 12 | EXT |  | 0.89 | (c)
66668.754 | 5.91 | 5.888 | -5.6 | -5.622 | 1707 | 1851 | 1829 | 280 | 5566 | 6115 |  | CORR | GENE | 04:38 | 05:02 | 04:58 | 56 | 244 | 15 | EXT |  | 0.89 | (c)
66669.276 | 6.432 | 6.322 | -5.078 | -5.188 | 1289 | 1304 | 1594 | 332 | 5052 | 6115 |  | CORR | GENE | 03:31 | 03:33 | 04:20 | 136 | 610 | 17 | EXT |  | 0.91 | (c)
66669.567 | 6.723 | 6.702 | -4.787 | -4.808 | 1725 | 1808 | 1816 | 323 | 4768 | 6115 |  | CORR | CIGR | 04:41 | 04:55 | 04:56 | 40 | 183 | 15 | EXT |  | 0.89 | (c)
66670.025 | 7.181 | 7.175 | -4.329 | -4.335 | 1428 | 1559 | 1524 | 611 | 4310 | 6115 |  | CORR | CIGR | 03:53 | 04:15 | 04:09 | 25 | 192 | 13 | EXT |  | 0.89 | (c)
66670.262 | 7.418 | 6.879 | -4.092 | -4.631 | 1754 | 1769 | 1840 | 305 | 3972 | 6115 |  | CORR | GENE | 04:46 | 04:48 | 04:60 | 659 | 172 | 14 | EXT |  | 0.98 | (c)
66670.824 | 7.98 | 7.976 | -3.53 | -3.534 | 1559 | 1661 | 1628 | 533 | 3504 | 6115 |  | CORR | CIGR | 04:15 | 04:31 | 04:26 | 30 | 139 | 11 | EXT |  | 0.89 | (c)
66671.527 | 8.683 | 8.665 | -2.827 | -2.845 | 1344 | 1615 | 1520 | 534 | 2788 | 6115 |  | CORR | GENE | 03:40 | 04:24 | 04:08 | 57 | 353 | 15 | EXT |  | 0.89 | (c)
66674.533 | 0.179 | 0.071 | -1.351 | -1.459 | 1346 | 1360 | 1364 | 849 | 71 | 6116 |  | CORR | AXGR | 03:45 | 03:48 | 03:48 | 177 | 36 | 14 | EXT |  | 0.91 | (c)
66675.523 | 1.169 | 1.144 | -0.361 | -0.386 | 1130 | 1334 | 1256 | 849 | 352 | 6116 |  | CORR | CIGR | 03:11 | 03:44 | 03:31 | 34 | 251 | 13 | EXT |  | 0.89 | (c)
66683.064 | 7.18 | 7.166 | -1.865 | -1.879 | -2148 | -2031 | -2012 | 83 | 1844 | 6117 |  | CORR | CIGR | 06:16 | 06:35 | 06:38 | 35 | 271 | 10 | EXT |  | 0.89 | (c)
66683.294 | 7.41 | 7.311 | -1.635 | -1.734 | 1804 | 2081 | -2119 | 0 | 1553 | 6117 |  | CORR | GENE | 04:54 | 05:39 | 06:21 | 181 | 1075 | 16 | EXT |  | 0.91 | (c)
66683.866 | 7.982 | 7.969 | -1.063 | -1.076 | 1658 | 1829 | 1794 | 300 | 1039 | 6117 |  | CORR | CIGR | 04:31 | 04:58 | 04:53 | 37 | 272 | 10 | EXT |  | 0.89 | (c)
66684.119 | 8.235 | 8.153 | -0.81 | -0.892 | -2183 | -2157 | -2147 | 48 | 619 | 6117 |  | CORR | GENE | 06:11 | 06:15 | 06:16 | 273 | 71 | 10 | EXT |  | 0.92 | (c)
66684.761 | 8.877 | 8.869 | -0.168 | -0.176 | 1474 | 1524 | 1524 | 657 | 152 | 6117 |  | CORR | CIGR | 04:01 | 04:09 | 04:09 | 24 | 99 | 10 | EXT |  | 0.89 | (c)
66685.024 | 0.095 | 0.08 | -11.385 | -11.4 | 1666 | 1734 | 1726 | 445 | 80 | 6118 |  | CORR | GENE | 05:57 | 06:08 | 06:07 | 501 | 120 | 13 | EXT |  | 0.96 | (c)
66685.893 | 0.964 | 0.927 | -10.516 | -10.553 | 1127 | 1538 | 1442 | 475 | 927 | 6118 |  | CORR | GENE | 04:31 | 05:37 | 05:21 | 106 | 628 | 10 | EXT |  | 0.89 | (c)
66686.15 | 1.221 | 1.175 | -10.259 | -10.305 | 1862 | 2135 | 2039 | 15 | 1175 | 6118 |  | CORR | GENE | 06:29 | 07:13 | 06:58 | 141 | 354 | 12 | EXT |  | 0.9 | (c)
66687.054 | 2.125 | 2.05 | -9.355 | -9.43 | 1179 | 1827 | 1682 | 46 | 2050 | 6118 |  | CORR | GENE | 04:39 | 06:23 | 06:00 | 187 | 1005 | 11 | EXT |  | 0.91 | (c)
66696.409 | 0 | -0.021 | -11.515 | -11.536 | -967 | -584 | -643 | 320 |  | 6119 | Нарушение формы кольцевого шва | GWAN |  | 08:03 | 09:05 | 08:55 | 0 | 647 |  | EXT | Нарушение формы кольцевого шва |  | (c)
66705.824 | 9.415 | 9.387 | -2.1 | -2.128 | 1863 | 1919 | 1924 | 246 | 2086 | 6119 |  | CORR | CIGR | 03:40 | 03:49 | 03:50 | 42 | 122 | 11 | EXT |  | 0.89 | (c)
66707.924 | 0 | -0.015 | -11.48 | -11.495 | -2034 | -1711 | -1743 | 196 |  | 6120 | Нарушение формы кольцевого шва | GWAN |  | 06:12 | 07:04 | 06:59 | 0 | 583 |  | EXT | Нарушение формы кольцевого шва |  | (c)
66719.768 | 0.364 | 0.329 | -11.166 | -11.201 | -1256 | -1131 | -1068 | 881 | 329 | 6121 |  | CORR | GENE | 06:19 | 06:39 | 06:49 | 79 | 375 | 10 | EXT | Аномалия находится на упругопластическом изгибе: R=942 D, максимальное растяжение на 0 час. | 0.89 | (c)
66720.933 | 1.529 | 1.463 | -10.001 | -10.067 | -1690 | -1281 | -1340 | 541 | 1463 | 6121 |  | CORR | GENE | 05:09 | 06:15 | 06:05 | 118 | 700 | 12 | EXT | Аномалия находится на упругопластическом изгибе: R=721 D, максимальное растяжение на 0.2 час. | 0.9 | (c)
66726.076 | 6.672 | 6.577 | -4.858 | -4.953 | -2051 | -1880 | -1660 | 179 | 4790 | 6121 |  | CORR | GENE | 04:11 | 04:38 | 05:14 | 163 | 782 | 11 | EXT | Аномалия находится на упругопластическом изгибе: R=409 D, максимальное растяжение на 0.3 час. | 0.9 | (c)
66726.489 | 7.085 | 7.068 | -4.445 | -4.462 | -1584 | -1418 | -1439 | 646 | 4373 | 6121 |  | CORR | GENE | 05:26 | 05:53 | 05:49 | 89 | 290 | 10 | EXT | Аномалия находится на упругопластическом изгибе: R=413 D, максимальное растяжение на 0.2 час. | 0.89 | (c)
66730.934 | 0 | -0.016 | -11.04 | -11.056 | 2103 | -2188 | -2121 | 0 |  | 6122 | Нарушение формы кольцевого шва | GWAN |  | 04:38 | 05:06 | 05:16 | 0 | 474 |  | EXT | Нарушение формы кольцевого шва Аномалия находится на упругопластическом изгибе: R=354 D, максимальное растяжение на 0.1 час. |  | (c)
66731.039 | 0.105 | 0.039 | -10.935 | -11.001 | -1420 | -1223 | -1261 | 811 | 39 | 6122 |  | CORR | GENE | 07:09 | 07:41 | 07:35 | 66 | 318 | 15 | EXT | Аномалия находится на упругопластическом изгибе: R=354 D, максимальное растяжение на 0.1 час. | 0.89 | (c)
66738.479 | 7.545 | 7.45 | -3.495 | -3.59 | 1328 | 1685 | 1739 | 80 | 3445 | 6122 |  | CORR | GENE | 02:33 | 03:31 | 03:39 | 145 | 823 | 10 | EXT | Аномалия находится на упругопластическом изгибе: R=267 D, максимальное растяжение на 0.3 час. | 0.9 | (c)
66738.899 | 7.965 | 7.891 | -3.075 | -3.149 | 1427 | 1688 | 1758 | 142 | 3049 | 6122 |  | CORR | GENE | 02:49 | 03:31 | 03:42 | 100 | 662 | 10 | EXT | Аномалия находится на упругопластическом изгибе: R=268 D, максимальное растяжение на 0.3 час. | 0.89 | (c)
66741.974 | 0 | -0.023 | -11.54 | -11.563 | 686 | 1836 | 2158 | 0 |  | 6123 | Нарушение формы кольцевого шва | GWAN |  | 02:23 | 05:28 | 06:20 | 0 | 2945 |  | EXT | Нарушение формы кольцевого шва Аномалия находится на упругопластическом изгибе: R=329 D, максимальное растяжение на 0.4 час. |  | (c)
66744.391 | 2.417 | 2.098 | -9.123 | -9.442 | 2093 | 2141 | 2133 | 57 | 2098 | 6123 |  | CORR | GENE | 06:10 | 06:18 | 06:16 | 561 | 80 | 10 | EXT | Аномалия находится на упругопластическом изгибе: R=538 D, максимальное растяжение на 0.3 час. | 0.94 | (c)
66744.94 | 2.966 | 2.649 | -8.574 | -8.891 | 1973 | 1997 | 2010 | 184 | 2649 | 6123 |  | CORR | GENE | 05:51 | 05:54 | 05:56 | 712 | 74 | 11 | EXT | Аномалия находится на упругопластическом изгибе: R=666 D, максимальное растяжение на 0.3 час. | 0.96 | (c)
66760.114 | 6.6 | 6.295 | -4.6 | -4.905 | 1321 | 1530 | 1560 | 432 | 4392 | 6124 |  | GOUG | GENE | 04:16 | 04:50 | 04:54 | 513 | 478 | 9 | EXT | Зона задиров. Аномалия находится на упругопластическом изгибе: R=200 D, максимальное растяжение на 6.1 час. |  | (a)
66764.714 | 0 | -0.024 | -11.43 | -11.454 | 949 | 1342 | 1889 | 0 |  | 6125 | Нарушение формы кольцевого шва | GWAN |  | 01:21 | 02:25 | 03:53 | 0 | 1879 |  | EXT | Нарушение формы кольцевого шва Аномалия находится на упругопластическом изгибе: R=187 D, максимальное растяжение на 6.1 час. |  | (c)
66819.873 | 9.699 | 9.687 | -1.711 | -1.723 | -1966 | -1784 | -1844 | 265 | 1693 | 6129 |  | CORR | CIGR | 05:41 | 06:10 | 06:01 | 30 | 244 | 10 | EXT | Аномалия находится на упругопластическом изгибе: R=424 D, максимальное растяжение на 6.5 час. | 0.9 | (c)
66819.999 | 9.825 | 9.813 | -1.585 | -1.597 | -1341 | -1300 | -1292 | 889 | 1575 | 6129 |  | GOUG | CIGR | 07:22 | 07:28 | 07:30 | 22 | 99 | 15 | EXT | Задир. Аномалия находится на упругопластическом изгибе: R=424 D, максимальное растяжение на 6.5 час. |  | (c)
66823.401 | 1.817 | 1.805 | -9.743 | -9.755 | 1940 | 2158 | 2087 | 0 | 1805 | 6130 |  | CORR | GENE | 07:12 | 07:47 | 07:36 | 57 | 295 | 10 | EXT | Аномалия находится на упругопластическом изгибе: R=347 D, максимальное растяжение на 6.3 час. | 0.89 | (c)
66833.144 | 0 | -0.033 | -11.41 | -11.443 | 641 | 867 | 903 | 641 |  | 6131 | Нарушение формы кольцевого шва | GWAN |  | 11:59 | 00:35 | 12:41 | 0 | 525 |  | EXT | Нарушение формы кольцевого шва Аномалия находится на упругопластическом изгибе: R=309 D, максимальное растяжение на 6.2 час. |  | (c)
66844.554 | 0 | -0.026 | -11.325 | -11.351 | -1471 | -1230 | -994 | 517 |  | 6132 | Нарушение формы кольцевого шва | GWAN |  | 05:44 | 06:23 | 07:01 | 0 | 953 |  | EXT | Нарушение формы кольцевого шва Аномалия находится на упругопластическом изгибе: R=774 D, максимальное растяжение на 7.1 час. |  | (c)
66855.879 | 0 | -0.034 | -11.185 | -11.219 | -1302 | -1113 | -1045 | 787 |  | 6133 | Нарушение формы кольцевого шва | GWAN |  | 09:59 | 10:30 | 10:41 | 0 | 515 |  | EXT | Нарушение формы кольцевого шва |  | (c)
66858.394 | 2.515 | 2.504 | -8.67 | -8.681 | 2129 | 2175 | 2183 | 0 | 2504 | 6133 |  | CORR | CIGR | 07:13 | 07:20 | 07:22 | 20 | 106 | 10 | EXT |  | 0.89 | (c)
66867.064 | 0 | -0.024 | -11.54 | -11.564 | 702 | 1548 | 1171 | 591 |  | 6134 | Нарушение формы кольцевого шва | GWAN |  | 01:04 | 03:20 | 02:20 | 0 | 937 |  | EXT | Нарушение формы кольцевого шва |  | (c)
66867.064 | 0 | -0.038 | -11.54 | -11.578 | -1753 | -1560 | -1285 | 478 |  | 6134 | Нарушение формы кольцевого шва | GWAN |  | 06:28 | 06:59 | 07:43 | 0 | 935 |  | EXT | Нарушение формы кольцевого шва |  | (c)
66871.361 | 4.297 | 4.035 | -7.243 | -7.505 | -2141 | -2131 | -2120 | 89 | 4035 | 6134 |  | CORR | AXGR | 05:25 | 05:27 | 05:29 | 316 | 43 | 10 | EXT |  | 0.92 | (c)
66871.563 | 4.499 | 4.489 | -7.041 | -7.051 | -2173 | -2122 | -2124 | 58 | 4489 | 6134 |  | CORR | CIGR | 05:20 | 05:28 | 05:28 | 18 | 98 | 10 | EXT |  | 0.89 | (c)
66872.087 | 5.023 | 4.743 | -6.517 | -6.797 | -2165 | -2144 | -2141 | 66 | 4743 | 6134 |  | CORR | AXGR | 05:21 | 05:25 | 05:25 | 377 | 47 | 16 | EXT |  | 0.96 | (c)
66878.604 | 0 | -0.038 | -10.46 | -10.498 | -2145 | -1065 | -1282 | 86 |  | 6135 | Нарушение формы кольцевого шва | GWAN |  | 05:08 | 08:02 | 07:28 | 0 | 1726 |  | EXT | Нарушение формы кольцевого шва |  | (c)
66895.692 | 6.628 | 6.585 | -4.647 | -4.69 | -1240 | -1156 | -1064 | 888 | 4641 | 6136 |  | CORR | GENE | 09:30 | 09:43 | 09:58 | 49 | 352 | 12 | EXT |  | 0.89 | (c)
66903.972 | 3.633 | 3.535 | -7.762 | -7.86 | 237 | 351 | 330 | 237 | 3535 | 6137 |  | DENT | GENE | 03:29 | 03:47 | 03:44 | 205 | 187 | 0.6 | N/A | Глубина вмятины: 9 мм (0,6%). Линейка: 21 см в (354 см; 03:47 ч:мин) |  | (c)
66922.872 | 11.138 | 11.107 | -0.422 | -0.453 | 1349 | 1525 | 1506 | 567 | 385 | 6138 |  | CORR | GENE | 06:17 | 06:45 | 06:42 | 68 | 315 | 13 | EXT |  | 0.89 | (c)
66931.238 | 7.944 | 7.927 | -3.566 | -3.583 | -1247 | -1064 | -1156 | 983 | 3553 | 6139 |  | CORR | CIGR | 05:53 | 06:23 | 06:08 | 30 | 183 | 10 | EXT | Аномалия находится на отводе. | 0.89 | (c)
66932.289 | 8.995 | 8.981 | -2.515 | -2.529 | -1055 | -1029 | -1012 | 968 | 2509 | 6139 |  | CORR | CIGR | 06:24 | 06:28 | 06:31 | 20 | 87 | 11 | EXT | Аномалия находится на отводе. | 0.89 | (c)
66937.086 | 2.282 | 2.248 | -9.263 | -9.297 | -969 | -843 | -891 | 813 | 2248 | 6140 |  | CORR | CIGR | 06:37 | 06:58 | 06:50 | 34 | 156 | 13 | EXT |  | 0.89 | (c)
66940.936 | 6.132 | 6.079 | -5.413 | -5.466 | -1680 | -1654 | -1658 | 550 | 5308 | 6140 |  | CORR | AXGR | 04:42 | 04:47 | 04:46 | 158 | 45 | 10 | EXT | Аномалия находится на упругопластическом изгибе: R=891 D, максимальное растяжение на 11.7 час. | 0.9 | (c)
66944.787 | 9.983 | 9.955 | -1.562 | -1.59 | 1975 | 2034 | 2025 | 155 | 1544 | 6140 |  | CORR | CIGR | 02:32 | 02:42 | 02:40 | 46 | 101 | 13 | EXT | Аномалия находится на упругопластическом изгибе: R=487 D, максимальное растяжение на 11.7 час. | 0.89 | (c)
66946.349 | 0 | -0.019 | -11.485 | -11.504 | 2223 | -2052 | -2026 | 0 |  | 6141 | Нарушение формы кольцевого шва | GWAN |  | 05:31 | 06:01 | 06:05 | 0 | 423 |  | EXT | Нарушение формы кольцевого шва Аномалия находится на упругопластическом изгибе: R=440 D, максимальное растяжение на 11.9 час. |  | (c)
66946.349 | 0 | -0.027 | -11.485 | -11.512 | -1317 | -866 | -960 | 603 |  | 6141 | Нарушение формы кольцевого шва | GWAN |  | 07:59 | 09:12 | 08:57 | 0 | 714 |  | EXT | Нарушение формы кольцевого шва Аномалия находится на упругопластическом изгибе: R=440 D, максимальное растяжение на 11.9 час. |  | (c)
66957.834 | 0 | -0.055 | -11.465 | -11.52 | -459 | -342 | -119 | 0 |  | 6142 | Коррозия на шве | GWAN | GENE | 00:02 | 00:20 | 00:56 | 105 | 679 | 20 | N/A | Коррозия на шве Аномалия находится на упругопластическом изгибе: R=574 D, максимальное растяжение на 0.6 час. |  | (c)
66957.834 | 0 | -0.034 | -11.465 | -11.499 | -785 | -618 | -663 | 542 |  | 6142 | Нарушение формы кольцевого шва | GWAN |  | 11:09 | 11:36 | 11:29 | 0 | 243 |  | EXT | Нарушение формы кольцевого шва Аномалия находится на упругопластическом изгибе: R=574 D, максимальное растяжение на 0.6 час. |  | (c)
66972.243 | 2.944 | 2.912 | -8.276 | -8.308 | 1542 | 1614 | 1648 | 477 | 2912 | 6143 |  | CORR | CIGR | 05:25 | 05:37 | 05:42 | 36 | 211 | 15 | EXT |  | 0.89 | (c)
67010.438 | 7.274 | 7.262 | -4.026 | -4.038 | 1697 | 1736 | 1741 | 446 | 4017 | 6146 |  | CORR | CIGR | 05:49 | 05:55 | 05:56 | 21 | 87 | 10 | EXT |  | 0.89 | (c)
67011.258 | 8.094 | 8.065 | -3.206 | -3.235 | 1817 | 1889 | 1896 | 256 | 3200 | 6146 |  | CORR | CIGR | 06:08 | 06:20 | 06:21 | 35 | 157 | 11 | EXT |  | 0.89 | (c)
67011.375 | 8.211 | 8.18 | -3.089 | -3.12 | 1828 | 1889 | 1915 | 228 | 3085 | 6146 |  | CORR | CIGR | 06:10 | 06:20 | 06:24 | 35 | 174 | 11 | EXT |  | 0.89 | (c)
67014.464 | 0 | -0.027 | -11.2 | -11.227 | -1838 | -1441 | -1456 | 393 |  | 6147 | Нарушение формы кольцевого шва | GWAN |  | 09:19 | 10:23 | 10:20 | 0 | 764 |  | EXT | Нарушение формы кольцевого шва |  | (c)
67019.79 | 5.326 | 5.315 | -5.874 | -5.885 | 1767 | 1814 | 1817 | 363 | 5315 | 6147 |  | CORR | CIGR | 07:01 | 07:08 | 07:09 | 25 | 100 | 11 | EXT |  | 0.89 | (c)
67020.638 | 6.174 | 6.164 | -5.026 | -5.036 | 1366 | 1478 | 1449 | 698 | 5005 | 6147 |  | CORR | CIGR | 05:56 | 06:14 | 06:09 | 31 | 167 | 13 | EXT |  | 0.89 | (c)
67020.708 | 6.244 | 6.226 | -4.956 | -4.974 | 1396 | 1466 | 1437 | 752 | 4956 | 6147 |  | CORR | CIGR | 06:01 | 06:12 | 06:07 | 18 | 83 | 10 | EXT |  | 0.89 | (c)
67025.664 | 0 | -0.021 | -11.46 | -11.481 | 1930 | 2136 | 2133 | 0 |  | 6148 | Нарушение формы кольцевого шва | GWAN |  | 07:13 | 07:46 | 07:46 | 0 | 405 |  | EXT | Нарушение формы кольцевого шва |  | (c)
67025.664 | 0 | -0.026 | -11.46 | -11.486 | -1740 | -1522 | -1433 | 491 |  | 6148 | Нарушение формы кольцевого шва | GWAN |  | 09:21 | 09:56 | 10:10 | 0 | 613 |  | EXT | Нарушение формы кольцевого шва |  | (c)
67039.793 | 2.669 | 2.64 | -7.961 | -7.99 | -1683 | -1561 | -1611 | 547 | 2640 | 6149 |  | CORR | CIGR | 06:18 | 06:38 | 06:30 | 29 | 145 | 10 | EXT |  | 0.89 | (c)
67041.14 | 4.016 | 3.978 | -6.614 | -6.652 | 1646 | 1711 | 1722 | 432 | 3978 | 6149 |  | CORR | GENE | 03:16 | 03:26 | 03:28 | 51 | 152 | 10 | EXT |  | 0.89 | (c)
67045.766 | 8.642 | 8.603 | -1.988 | -2.027 | 2227 | -1984 | -2072 | 0 | 1974 | 6149 |  | CORR | GENE | 04:49 | 05:30 | 05:16 | 53 | 325 | 11 | EXT |  | 0.89 | (c)
67046.092 | 8.968 | 8.947 | -1.662 | -1.683 | 1780 | -2065 | 2229 | 0 | 1562 | 6149 |  | CORR | GENE | 03:37 | 05:17 | 04:50 | 121 | 898 | 10 | EXT |  | 0.89 | (c)
67046.571 | 9.447 | 9.366 | -1.183 | -1.264 | 2227 | -2098 | -2041 | 0 | 1167 | 6149 |  | CORR | GENE | 04:49 | 05:11 | 05:21 | 97 | 387 | 11 | EXT |  | 0.89 | (c)
67047.754 | 0 | -0.029 | -11.02 | -11.049 | 868 | -998 | -2023 | 0 |  | 6150 | Нарушение формы кольцевого шва | GWAN |  | 02:26 | 09:25 | 06:40 | 0 | 3140 |  | EXT | Нарушение формы кольцевого шва |  | (c)
67047.754 | 0 | -0.035 | -11.02 | -11.055 | -261 | -188 | 75 | 261 |  | 6150 | Нарушение формы кольцевого шва | GWAN |  | 11:24 | 11:36 | 12:18 | 0 | 673 |  | EXT | Нарушение формы кольцевого шва |  | (c)
67089.78 | 8.267 | 8.258 | -3.243 | -3.252 | -2220 | -2196 | -2194 | 11 | 3233 | 6153 |  | LWAN | CIGR | 07:03 | 07:07 | 07:07 | 19 | 51 |  | EXT | Эквивалент потери металла 10%. Аномалия находится на упругопластическом изгибе: R=330 D, максимальное растяжение на 6.6 час. |  | (c)
67093.023 | 0 | -0.037 | -11.43 | -11.467 | 791 | 1161 | 1189 | 644 |  | 6154 | Нарушение формы кольцевого шва | GWAN |  | 01:13 | 02:12 | 02:17 | 0 | 795 |  | EXT | Нарушение формы кольцевого шва Аномалия находится на упругопластическом изгибе: R=379 D, максимальное растяжение на 6.2 час. |  | (c)
67093.023 | 0 | -0.042 | -11.43 | -11.472 | 2218 | 231 | -901 | 0 |  | 6154 | Нарушение формы кольцевого шва | GWAN |  | 05:03 | 11:42 | 08:40 | 0 | 2684 |  | EXT | Нарушение формы кольцевого шва Аномалия находится на упругопластическом изгибе: R=379 D, максимальное растяжение на 6.2 час. |  | (c)
67115.523 | 0 | -0.032 | -11.51 | -11.542 | -843 | -696 | -602 | 361 |  | 6156 | Нарушение формы кольцевого шва | GWAN |  | 11:47 | 00:11 | 12:26 | 0 | 482 |  | EXT | Нарушение формы кольцевого шва Аномалия находится на упругопластическом изгибе: R=446 D, максимальное растяжение на 5.4 час. |  | (c)
67127.033 | 0 | -0.02 | -11.16 | -11.18 | 1579 | 1787 | 2014 | 0 |  | 6157 | Нарушение формы кольцевого шва | GWAN |  | 01:43 | 02:16 | 02:53 | 0 | 869 |  | EXT | Нарушение формы кольцевого шва |  | (c)
67127.033 | 0 | -0.011 | -11.16 | -11.171 | -877 | 117 | -248 | 0 |  | 6157 | Нарушение формы кольцевого шва | GWAN |  | 07:07 | 09:47 | 08:48 | 0 | 1258 |  | EXT | Нарушение формы кольцевого шва |  | (c)
67136.701 | 9.668 | 9.62 | -1.492 | -1.54 | -747 | -726 | -729 | 711 | 1426 | 6157 |  | CORR | AXGR | 07:27 | 07:31 | 07:30 | 114 | 36 | 16 | EXT |  | 0.9 | (c)
67140.695 | 2.502 | 2.44 | -9.003 | -9.065 | -1582 | -1490 | -1455 | 649 | 2440 | 6158 |  | CORR | GENE | 05:09 | 05:23 | 05:29 | 84 | 254 | 13 | EXT |  | 0.89 | (c)
67149.698 | 0 | -0.039 | -11.4 | -11.439 | 726 | 966 | 1162 | 633 |  | 6159 | Нарушение формы кольцевого шва | GWAN |  | 01:04 | 01:43 | 02:14 | 0 | 872 |  | EXT | Нарушение формы кольцевого шва |  | (c)
67161.098 | 0 | -0.031 | -11.225 | -11.256 | 976 | -2200 | 1693 | 0 |  | 6160 | Нарушение формы кольцевого шва | GWAN |  | 00:00 | 03:28 | 01:56 | 0 | 1435 |  | EXT | Нарушение формы кольцевого шва |  | (c)
67161.178 | 0.08 | 0.072 | -11.145 | -11.153 | -2172 | -2118 | -2127 | 59 | 72 | 6160 |  | CORR | CIGR | 03:32 | 03:41 | 03:39 | 30 | 90 | 14 | EXT |  | 0.89 | (c)
67162.383 | 1.285 | 1.253 | -9.94 | -9.972 | -1653 | -1535 | -1563 | 577 | 1253 | 6160 |  | CORR | CIGR | 04:56 | 05:15 | 05:10 | 44 | 181 | 10 | EXT |  | 0.89 | (c)
67162.483 | 1.385 | 1.362 | -9.84 | -9.863 | -1606 | -1513 | -1514 | 625 | 1362 | 6160 |  | CORR | CIGR | 05:03 | 05:18 | 05:18 | 28 | 184 | 11 | EXT |  | 0.89 | (c)
67168.111 | 7.013 | 6.998 | -4.212 | -4.227 | -1968 | -1916 | -1907 | 262 | 4201 | 6160 |  | CORR | CIGR | 04:05 | 04:13 | 04:15 | 26 | 123 | 11 | EXT |  | 0.89 | (c)
67172.9 | 0.577 | 0.542 | -10.943 | -10.978 | -1498 | -1410 | -1341 | 732 | 542 | 6161 |  | CORR | GENE | 06:16 | 06:30 | 06:41 | 51 | 314 | 10 | EXT |  | 0.89 | (c)
67173.429 | 1.106 | 1.091 | -10.414 | -10.429 | -2187 | -2116 | -2131 | 43 | 1091 | 6161 |  | CORR | CIGR | 04:25 | 04:36 | 04:34 | 40 | 114 | 11 | EXT |  | 0.89 | (c)
67173.952 | 1.629 | 1.612 | -9.891 | -9.908 | -2178 | -2126 | -2097 | 52 | 1612 | 6161 |  | CORR | CIGR | 04:26 | 04:35 | 04:39 | 31 | 163 | 10 | EXT |  | 0.89 | (c)
67174.726 | 2.403 | 2.113 | -9.117 | -9.407 | -2186 | -2164 | -2155 | 45 | 2113 | 6161 |  | CORR | GENE | 04:25 | 04:29 | 04:30 | 389 | 60 | 10 | EXT |  | 0.93 | (c)
67175.773 | 3.45 | 3.438 | -8.07 | -8.082 | -2201 | -2145 | -2143 | 30 | 3438 | 6161 |  | CORR | CIGR | 04:23 | 04:32 | 04:32 | 24 | 115 | 10 | EXT |  | 0.89 | (c)
67176.641 | 4.318 | 4.299 | -7.202 | -7.221 | -2132 | -2073 | -2072 | 99 | 4299 | 6161 |  | CORR | CIGR | 04:34 | 04:43 | 04:44 | 32 | 121 | 11 | EXT |  | 0.89 | (c)
67177.508 | 5.185 | 5.175 | -6.335 | -6.345 | 2209 | -2178 | -2185 | 0 | 5175 | 6161 |  | CORR | CIGR | 04:14 | 04:26 | 04:25 | 28 | 134 | 10 | EXT |  | 0.89 | (c)
67179.753 | 7.43 | 7.418 | -4.09 | -4.102 | 2131 | -2177 | -2218 | 0 | 4037 | 6161 |  | CORR | GENE | 04:02 | 04:27 | 04:20 | 65 | 223 | 10 | EXT |  | 0.89 | (c)
67179.896 | 7.573 | 7.559 | -3.947 | -3.961 | -2218 | -1951 | -2059 | 13 | 3914 | 6161 |  | CORR | CIGR | 04:20 | 05:03 | 04:45 | 47 | 317 | 10 | EXT |  | 0.89 | (c)
67180.733 | 8.41 | 8.383 | -3.11 | -3.137 | 2210 | -2147 | -2160 | 0 | 3102 | 6161 |  | CORR | CIGR | 04:15 | 04:31 | 04:29 | 35 | 183 | 15 | EXT |  | 0.89 | (c)
67181.522 | 9.199 | 9.176 | -2.321 | -2.344 | -2120 | -1930 | -2020 | 110 | 2284 | 6161 |  | CORR | GENE | 04:36 | 05:06 | 04:52 | 60 | 200 | 11 | EXT |  | 0.89 | (c)
67181.732 | 9.409 | 9.352 | -2.111 | -2.168 | -2202 | -2137 | -2032 | 28 | 2085 | 6161 |  | CORR | GENE | 04:22 | 04:33 | 04:50 | 83 | 340 | 11 | EXT |  | 0.89 | (c)
67182.354 | 10.031 | 10 | -1.489 | -1.52 | -2157 | -2072 | -2005 | 74 | 1475 | 6161 |  | CORR | CIGR | 04:30 | 04:43 | 04:54 | 45 | 303 | 10 | EXT |  | 0.89 | (c)
67182.756 | 10.433 | 10.421 | -1.087 | -1.099 | -2216 | -2178 | -2169 | 14 | 1076 | 6161 |  | CORR | CIGR | 04:20 | 04:26 | 04:28 | 23 | 94 | 11 | EXT |  | 0.89 | (c)
67183.843 | 0 | -0.034 | -11.515 | -11.549 | -1839 | -1392 | -1356 | 391 |  | 6162 | Нарушение формы кольцевого шва | GWAN |  | 08:14 | 09:26 | 09:32 | 0 | 967 |  | EXT | Нарушение формы кольцевого шва |  | (c)
67195.358 | 0 | -0.039 | -11.525 | -11.564 | 1293 | 1443 | 1438 | 647 |  | 6163 | Нарушение формы кольцевого шва | GWAN |  | 00:33 | 00:57 | 00:56 | 0 | 290 |  | EXT | Нарушение формы кольцевого шва |  | (c)
67195.358 | 0 | -0.038 | -11.525 | -11.563 | -1714 | -353 | -517 | 0 |  | 6163 | Нарушение формы кольцевого шва | GWAN |  | 04:27 | 08:07 | 07:40 | 0 | 2395 |  | EXT | Нарушение формы кольцевого шва |  | (c)
67199.609 | 4.251 | 4.231 | -7.274 | -7.294 | -1031 | -951 | -958 | 884 | 4231 | 6163 |  | CORR | CIGR | 06:17 | 06:30 | 06:29 | 39 | 147 | 11 | EXT |  | 0.89 | (c)
67199.78 | 4.422 | 4.235 | -7.103 | -7.29 | -374 | -356 | -354 | 333 | 4235 | 6163 |  | CORR | AXGR | 08:03 | 08:06 | 08:07 | 320 | 41 | 10 | EXT |  | 0.92 | (c)
67199.856 | 4.498 | 4.476 | -7.027 | -7.049 | -939 | -844 | -869 | 800 | 4476 | 6163 |  | CORR | CIGR | 06:32 | 06:48 | 06:44 | 25 | 139 | 10 | EXT |  | 0.89 | (c)
67199.886 | 4.528 | 4.501 | -6.997 | -7.024 | -1183 | -1032 | -1096 | 1009 | 4501 | 6163 |  | CORR | CIGR | 05:53 | 06:17 | 06:07 | 46 | 174 | 10 | EXT |  | 0.89 | (c)
67206.465 | 11.107 | 11.081 | -0.418 | -0.444 | -1786 | -1747 | -1750 | 445 | 418 | 6163 |  | CORR | CIGR | 04:16 | 04:22 | 04:21 | 26 | 71 | 11 | EXT |  | 0.89 | (c)
67207.238 | 0.355 | 0.345 | -11.175 | -11.185 | 624 | 685 | 681 | 624 | 345 | 6164 |  | CORR | CIGR | 04:35 | 04:45 | 04:44 | 19 | 114 | 13 | EXT | Аномалия находится на отводе. | 0.89 | (c)
67219.382 | 0.969 | 0.939 | -10.436 | -10.466 | 1346 | 1408 | 1411 | 754 | 939 | 6165 |  | CORR | CIGR | 06:17 | 06:27 | 06:27 | 42 | 130 | 11 | EXT |  | 0.89 | (c)
67221.028 | 2.615 | 2.606 | -8.79 | -8.799 | 1182 | 1271 | 1259 | 893 | 2606 | 6165 |  | CORR | CIGR | 05:50 | 06:04 | 06:03 | 32 | 156 | 11 | EXT |  | 0.89 | (c)
67229.818 | 0 | -0.04 | -11.58 | -11.62 | -122 | 98 | 92 | 0 |  | 6166 | Нарушение формы кольцевого шва | GWAN |  | 09:31 | 10:06 | 10:05 | 0 | 428 |  | EXT | Нарушение формы кольцевого шва |  | (c)
67240.149 | 10.331 | 10.31 | -1.249 | -1.27 | -2041 | -1969 | -1948 | 189 | 1234 | 6166 |  | CORR | CIGR | 04:21 | 04:33 | 04:36 | 36 | 186 | 10 | EXT |  | 0.89 | (c)
67241.821 | 0.423 | 0.249 | -10.472 | -10.646 | -1812 | -1797 | -1780 | 419 | 249 | 6167 |  | CORR | GENE | 04:24 | 04:27 | 04:29 | 269 | 64 | 11 | EXT |  | 0.92 | (c)
67243.755 | 2.357 | 2.343 | -8.538 | -8.552 | -300 | -231 | -201 | 101 | 2343 | 6167 |  | CORR | CIGR | 08:28 | 08:39 | 08:44 | 29 | 199 | 11 | EXT |  | 0.89 | (c)
67249.958 | 8.56 | 8.543 | -2.335 | -2.352 | -1230 | -1081 | -1120 | 1000 | 2316 | 6167 |  | CORR | CIGR | 05:58 | 06:22 | 06:16 | 36 | 220 | 10 | EXT |  | 0.89 | (c)
67263.773 | 0 | -0.031 | -11.415 | -11.446 | -2202 | -1996 | -1892 | 29 |  | 6169 | Нарушение формы кольцевого шва | GWAN |  | 07:27 | 08:00 | 08:17 | 0 | 620 |  | EXT | Нарушение формы кольцевого шва |  | (c)
67263.952 | 0.179 | 0.097 | -11.236 | -11.318 | 1645 | 1864 | 1813 | 250 | 97 | 6169 |  | CORR | GENE | 05:48 | 06:23 | 06:15 | 129 | 336 | 10 | EXT |  | 0.9 | (c)
67264.71 | 0.937 | 0.922 | -10.478 | -10.493 | 1905 | 1929 | 1927 | 282 | 922 | 6169 |  | CORR | CIGR | 06:30 | 06:34 | 06:33 | 20 | 43 | 10 | EXT |  | 0.89 | (c)
67265.134 | 1.361 | 1.332 | -10.054 | -10.083 | 1676 | 1701 | 1724 | 458 | 1332 | 6169 |  | CORR | CIGR | 05:53 | 05:57 | 06:01 | 30 | 96 | 13 | EXT |  | 0.89 | (c)
67265.198 | 1.425 | 1.412 | -9.99 | -10.003 | 1711 | 1799 | 1777 | 388 | 1412 | 6169 |  | CORR | CIGR | 05:59 | 06:13 | 06:09 | 21 | 131 | 14 | EXT |  | 0.89 | (c)
67265.316 | 1.543 | 1.53 | -9.872 | -9.885 | 1766 | 1909 | 1864 | 269 | 1530 | 6169 |  | CORR | CIGR | 06:07 | 06:31 | 06:23 | 34 | 195 | 11 | EXT |  | 0.89 | (c)
67266.663 | 2.89 | 2.806 | -8.525 | -8.609 | 1771 | 1822 | 1804 | 394 | 2806 | 6169 |  | CORR | GENE | 06:08 | 06:16 | 06:14 | 210 | 66 | 14 | EXT |  | 0.92 | (c)
67267.142 | 3.369 | 3.341 | -8.046 | -8.074 | 1789 | 1813 | 1859 | 301 | 3341 | 6169 |  | CORR | CIGR | 06:11 | 06:15 | 06:23 | 35 | 140 | 11 | EXT |  | 0.89 | (c)
67268.207 | 4.434 | 4.413 | -6.981 | -7.002 | -1644 | -1577 | -1578 | 587 | 4413 | 6169 |  | CORR | CIGR | 08:57 | 09:08 | 09:08 | 40 | 131 | 13 | EXT |  | 0.89 | (c)
67275.188 | 0 | -0.032 | -11.15 | -11.182 | -1072 | -402 | -635 | 199 |  | 6170 | Нарушение формы кольцевого шва | GWAN |  | 10:24 | 00:12 | 11:34 | 0 | 873 |  | EXT | Нарушение формы кольцевого шва |  | (c)
67275.188 | 0 | -0.024 | -11.15 | -11.174 | -2022 | -1641 | -1681 | 208 |  | 6170 | Нарушение формы кольцевого шва | GWAN |  | 07:50 | 08:52 | 08:45 | 0 | 683 |  | EXT | Нарушение формы кольцевого шва |  | (c)
67284.548 | 9.36 | 9.345 | -1.79 | -1.805 | 2114 | 2219 | 2212 | 0 | 1752 | 6170 |  | CORR | GENE | 06:58 | 07:15 | 07:14 | 53 | 196 | 10 | EXT | Аномалия находится на упругопластическом изгибе: R=662 D, максимальное растяжение на 0.5 час. | 0.89 | (c)
67286.338 | 0 | -0.014 | -11.255 | -11.269 | 2060 | -2188 | -2166 | 0 |  | 6171 | Нарушение формы кольцевого шва | GWAN |  | 05:40 | 06:14 | 06:18 | 0 | 469 |  | EXT | Нарушение формы кольцевого шва Аномалия находится на упругопластическом изгибе: R=689 D, максимальное растяжение на 1.1 час. |  | (c)
67286.424 | 0.086 | 0.042 | -11.169 | -11.213 | -1304 | -1266 | -1269 | 927 | 42 | 6171 |  | ARTD | GENE | 08:37 | 08:43 | 08:43 | 138 | 71 |  | EXT | Эквивалент потери металла 11%. Аномалия находится на упругопластическом изгибе: R=689 D, максимальное растяжение на 1.1 час. |  | (c)
67288.506 | 2.168 | 2.151 | -9.087 | -9.104 | 1720 | 1909 | 1855 | 241 | 2151 | 6171 |  | CORR | GENE | 04:45 | 05:16 | 05:07 | 74 | 270 | 10 | EXT | Аномалия находится на упругопластическом изгибе: R=645 D, максимальное растяжение на 1.7 час. | 0.89 | (c)
67289.83 | 3.492 | 3.477 | -7.763 | -7.778 | 2172 | -2219 | -2223 | 0 | 3477 | 6171 |  | CORR | CIGR | 05:58 | 06:09 | 06:09 | 23 | 133 | 11 | EXT | Аномалия находится на упругопластическом изгибе: R=593 D, максимальное растяжение на 1.9 час. | 0.89 | (c)
67290.6 | 4.262 | 4.246 | -6.993 | -7.009 | -2226 | -2193 | -2185 | 5 | 4246 | 6171 |  | CORR | CIGR | 06:08 | 06:14 | 06:15 | 24 | 82 | 10 | EXT | Аномалия находится на упругопластическом изгибе: R=576 D, максимальное растяжение на 1.9 час. | 0.89 | (c)
67292.147 | 5.809 | 5.791 | -5.446 | -5.464 | 2217 | -2177 | -2172 | 0 | 5430 | 6171 |  | CORR | CIGR | 06:05 | 06:16 | 06:17 | 34 | 144 | 10 | EXT | Аномалия находится на упругопластическом изгибе: R=503 D, максимальное растяжение на 1.6 час. | 0.89 | (c)
67293.72 | 7.382 | 7.372 | -3.873 | -3.883 | 2196 | -2064 | -2142 | 0 | 3839 | 6171 |  | CORR | CIGR | 06:02 | 06:34 | 06:22 | 44 | 245 | 10 | EXT | Аномалия находится на упругопластическом изгибе: R=429 D, максимальное растяжение на 1.3 час. | 0.89 | (c)
67294.205 | 7.867 | 7.857 | -3.388 | -3.398 | -2126 | -2074 | -2069 | 105 | 3380 | 6171 |  | CORR | CIGR | 06:24 | 06:33 | 06:34 | 18 | 114 | 10 | EXT | Аномалия находится на упругопластическом изгибе: R=419 D, максимальное растяжение на 1.2 час. | 0.89 | (c)
67296.85 | 10.512 | 10.491 | -0.743 | -0.764 | 1907 | 1957 | 1954 | 229 | 743 | 6171 |  | CORR | CIGR | 05:15 | 05:23 | 05:23 | 21 | 95 | 12 | EXT | Аномалия находится на упругопластическом изгибе: R=444 D, максимальное растяжение на 0.8 час. | 0.89 | (c)
67299.212 | 1.619 | 1.596 | -9.831 | -9.854 | 1441 | 1668 | 1600 | 473 | 1596 | 6172 |  | CORR | GENE | 06:39 | 07:16 | 07:05 | 50 | 317 | 11 | EXT | Аномалия находится на упругопластическом изгибе: R=472 D, максимальное растяжение на 0.6 час. | 0.89 | (c)
67300.926 | 3.333 | 3.318 | -8.117 | -8.132 | 800 | 857 | 859 | 800 | 3318 | 6172 |  | CORR | CIGR | 04:56 | 05:05 | 05:05 | 27 | 119 | 12 | EXT | Аномалия находится на упругопластическом изгибе: R=527 D, максимальное растяжение на 0.5 час. | 0.89 | (c)
67309.043 | 0 | -0.035 | -11.03 | -11.065 | -320 | -187 | -43 | 235 |  | 6173 | Нарушение формы кольцевого шва | GWAN |  | 11:29 | 11:50 | 12:13 | 0 | 554 |  | EXT | Нарушение формы кольцевого шва |  | (c)
67320.073 | 0 | -0.044 | -11.555 | -11.599 | -1110 | -794 | -778 | 446 |  | 6174 | Нарушение формы кольцевого шва | GWAN |  | 09:26 | 10:17 | 10:20 | 0 | 664 |  | EXT | Нарушение формы кольцевого шва Аномалия находится на упругопластическом изгибе: R=405 D, максимальное растяжение на 6.2 час. |  | (c)
67327.372 | 7.299 | 7.285 | -4.256 | -4.27 | -1777 | -1730 | -1729 | 454 | 4246 | 6174 |  | CORR | CIGR | 07:39 | 07:46 | 07:46 | 24 | 96 | 14 | EXT | Аномалия находится на упругопластическом изгибе: R=449 D, максимальное растяжение на 6.5 час. | 0.89 | (c)
67328.936 | 8.863 | 8.422 | -2.692 | -3.133 | -151 | 132 | 117 | 0 | 2349 | 6174 |  | DENT | GENE | 00:01 | 00:47 | 00:44 | 784 | 537 | 0.4 | N/A | Глубина вмятины: 5 мм (0,4%). Линейка: 78 см в (842 см; 00:47 ч:мин) Аномалия находится вблизи продольного шва. Аномалия находится на упругопластическом изгибе. |  | (c)
67331.628 | 0 | -0.029 | -11.56 | -11.589 | 1526 | 1855 | 1812 | 133 |  | 6175 | Нарушение формы кольцевого шва | GWAN |  | 02:49 | 03:42 | 03:35 | 0 | 571 |  | EXT | Нарушение формы кольцевого шва Аномалия находится на упругопластическом изгибе: R=588 D, максимальное растяжение на 6.1 час. |  | (c)
67331.628 | 0 | -0.016 | -11.56 | -11.576 | -2190 | -1864 | -1939 | 41 |  | 6175 | Нарушение формы кольцевого шва | GWAN |  | 04:49 | 05:42 | 05:30 | 0 | 503 |  | EXT | Нарушение формы кольцевого шва Аномалия находится на упругопластическом изгибе: R=588 D, максимальное растяжение на 6.1 час. |  | (c)
67331.628 | 0 | -0.047 | -11.56 | -11.607 | -561 | -266 | -80 | 0 |  | 6175 | Нарушение формы кольцевого шва | GWAN |  | 09:12 | 09:60 | 10:30 | 0 | 960 |  | EXT | Нарушение формы кольцевого шва Аномалия находится на упругопластическом изгибе: R=588 D, максимальное растяжение на 6.1 час. |  | (c)
67338.158 | 6.53 | 6.52 | -5.03 | -5.04 | -1121 | -1044 | -1025 | 929 | 5000 | 6175 |  | CORR | CIGR | 07:42 | 07:54 | 07:57 | 40 | 192 | 10 | EXT | Аномалия находится на упругопластическом изгибе: R=535 D, максимальное растяжение на 6.8 час. | 0.89 | (c)
67343.188 | 0 | -0.026 | -11.4 | -11.426 | -1803 | -1716 | -1655 | 428 |  | 6176 | Нарушение формы кольцевого шва | GWAN |  | 04:25 | 04:39 | 04:49 | 0 | 296 |  | EXT | Нарушение формы кольцевого шва Аномалия находится на упругопластическом изгибе: R=621 D, максимальное растяжение на 7.1 час. |  | (c)
67350.836 | 7.648 | 7.57 | -3.752 | -3.83 | -678 | -587 | -612 | 547 | 3743 | 6176 |  | CORR | GENE | 07:26 | 07:41 | 07:37 | 87 | 130 | 12 | EXT |  | 0.89 | (c)
67357.057 | 2.469 | 2.425 | -8.686 | -8.73 | -1680 | -1671 | -1670 | 550 | 2425 | 6177 |  | CORR | AXGR | 07:56 | 07:58 | 07:58 | 99 | 21 | 11 | EXT | Аномалия находится на отводе. | 0.89 | (c)
67359.036 | 4.448 | 4.346 | -6.707 | -6.809 | 1247 | 1262 | 1263 | 950 | 4346 | 6177 |  | CORR | AXGR | 03:48 | 03:51 | 03:51 | 245 | 33 | 13 | EXT | Аномалия находится на отводе. | 0.92 | (c)
67359.79 | 5.202 | 5.189 | -5.953 | -5.966 | 49 | 110 | 105 | 49 | 5189 | 6177 |  | CORR | CIGR | 00:35 | 00:45 | 00:44 | 21 | 111 | 10 | EXT | Аномалия находится на отводе. | 0.89 | (c)
67388.937 | 0.779 | 0.653 | -10.261 | -10.387 | 2170 | 2174 | 2186 | 29 | 653 | 6180 |  | CORR | AXGR | 08:21 | 08:22 | 08:24 | 226 | 32 | 12 | EXT |  | 0.91 | (c)
67390.495 | 2.337 | 2.314 | -8.703 | -8.726 | 1845 | 2009 | 2001 | 74 | 2314 | 6180 |  | CORR | GENE | 07:29 | 07:56 | 07:54 | 210 | 312 | 11 | EXT |  | 0.91 | (c)
67392.68 | 4.522 | 4.499 | -6.518 | -6.541 | 542 | 728 | 659 | 542 | 4499 | 6180 |  | CORR | GENE | 03:59 | 04:29 | 04:18 | 49 | 235 | 10 | EXT |  | 0.89 | (c)
67393.802 | 5.644 | 5.616 | -5.396 | -5.424 | -318 | -246 | -243 | 169 | 5379 | 6180 |  | CORR | CIGR | 01:40 | 01:52 | 01:52 | 45 | 149 | 10 | EXT |  | 0.89 | (c)
67398.361 | 10.203 | 10.181 | -0.837 | -0.859 | 558 | 678 | 691 | 558 | 821 | 6180 |  | CORR | CIGR | 04:01 | 04:21 | 04:23 | 38 | 266 | 11 | EXT |  | 0.89 | (c)
67398.54 | 10.382 | 10.37 | -0.658 | -0.67 | 1739 | 1815 | 1803 | 363 | 635 | 6180 |  | CORR | CIGR | 07:12 | 07:24 | 07:22 | 35 | 129 | 10 | EXT |  | 0.89 | (c)
67404.008 | 4.81 | 4.767 | -6.67 | -6.713 | 865 | 1042 | 1089 | 865 | 4767 | 6181 |  | CORR | GENE | 04:04 | 04:33 | 04:40 | 85 | 447 | 11 | EXT | Аномалия находится на отводе. | 0.89 | (c)
67405.587 | 6.389 | 6.152 | -5.091 | -5.328 | -2191 | -2171 | -2154 | 39 | 5013 | 6181 |  | CORR | GENE | 07:51 | 07:54 | 07:57 | 315 | 74 | 10 | EXT | Аномалия находится на отводе. | 0.92 | (c)
67406.9 | 7.702 | 7.348 | -3.778 | -4.132 | -2199 | -2167 | -2165 | 31 | 3497 | 6181 |  | CORR | GENE | 07:49 | 07:54 | 07:55 | 635 | 69 | 11 | EXT | Аномалия находится на отводе. | 0.95 | (c)
67407.892 | 8.694 | 8.647 | -2.786 | -2.833 | 1975 | 2104 | 2139 | 0 | 2765 | 6181 |  | CORR | GENE | 07:03 | 07:24 | 07:29 | 68 | 328 | 13 | EXT | Аномалия находится на отводе. | 0.89 | (c)
67408.146 | 8.948 | 8.891 | -2.532 | -2.589 | 795 | 869 | 864 | 795 | 2511 | 6181 |  | CORR | GENE | 03:53 | 04:05 | 04:04 | 78 | 138 | 10 | EXT | Аномалия находится на отводе. | 0.89 | (c)
67408.501 | 9.303 | 8.85 | -2.177 | -2.63 | 2126 | 2179 | 2167 | 24 | 1246 | 6181 |  | CORR | GENE | 07:28 | 07:36 | 07:34 | 1384 | 80 | 11 | EXT | Аномалия находится на отводе. | 0.97 | (c)
67410.535 | 11.337 | 11.307 | -0.143 | -0.173 | 655 | 884 | 851 | 655 | 100 | 6181 |  | CORR | GENE | 03:30 | 04:07 | 04:02 | 73 | 392 | 10 | EXT | Аномалия находится на отводе. | 0.89 | (c)
67415.87 | 5.192 | 5.192 | -6.423 | -6.423 | -2150 | -2116 | -2107 | 2064 | 5192 | 6182 |  | CORR | CIGR | 04:07 | 04:12 | 04:14 | 21 | 86 | 14 | EXT |  | 0.89 | (c)
67415.93 | 5.252 | 5.252 | -6.363 | -6.363 | -435 | -407 | -363 | 291 | 5252 | 6182 |  | CORR | CIGR | 08:44 | 08:48 | 08:56 | 19 | 144 | 11 | EXT |  | 0.89 | (c)
67417.669 | 6.991 | 6.894 | -4.624 | -4.721 | -996 | -970 | -970 | 945 | 4531 | 6182 |  | CORR | GENE | 07:13 | 07:18 | 07:17 | 190 | 52 | 11 | EXT |  | 0.91 | (c)
67419.909 | 9.231 | 9.226 | -2.384 | -2.389 | -1076 | -1045 | -1033 | 991 | 2368 | 6182 |  | CORR | CIGR | 07:00 | 07:05 | 07:07 | 21 | 85 | 11 | EXT |  | 0.89 | (c)
67445.173 | 0 | -0.023 | -11.525 | -11.548 | -1392 | -941 | -1003 | 614 |  | 6185 | Нарушение формы кольцевого шва | GWAN |  | 08:19 | 09:32 | 09:22 | 0 | 779 |  | EXT | Нарушение формы кольцевого шва Аномалия находится на упругопластическом изгибе: R=376 D, максимальное растяжение на 6.1 час. |  | (c)
67456.698 | 0 | -0.027 | -11.45 | -11.477 | -569 | -314 | 191 | 569 |  | 6186 | Нарушение формы кольцевого шва | GWAN |  | 11:46 | 00:28 | 13:49 | 0 | 1521 |  | EXT | Нарушение формы кольцевого шва Аномалия находится на упругопластическом изгибе: R=442 D, максимальное растяжение на 5.8 час. |  | (c)
67462.719 | 6.021 | 5.857 | -5.429 | -5.593 | 670 | 690 | 700 | 670 | 5361 | 6186 |  | CORR | GENE | 03:06 | 03:10 | 03:11 | 232 | 59 | 10 | EXT |  | 0.91 | (c)
67463.818 | 7.12 | 7.086 | -4.33 | -4.364 | 1117 | 1191 | 1268 | 811 | 4288 | 6186 |  | CORR | GENE | 04:19 | 04:30 | 04:43 | 76 | 302 | 11 | EXT |  | 0.89 | (c)
67466.432 | 9.734 | 9.553 | -1.716 | -1.897 | 934 | 1526 | 1339 | 487 | 1573 | 6186 |  | CORR | GENE | 03:49 | 05:25 | 04:54 | 324 | 810 | 10 | EXT |  | 0.92 | (c)
67467.56 | 10.862 | 10.85 | -0.588 | -0.6 | 806 | 982 | 1004 | 806 | 363 | 6186 |  | CORR | GENE | 03:28 | 03:57 | 04:00 | 237 | 396 | 11 | EXT |  | 0.91 | (c)
67468.063 | 11.365 | 11.328 | -0.085 | -0.122 | 467 | 678 | 645 | 467 | 48 | 6186 |  | CORR | GENE | 02:34 | 03:08 | 03:02 | 74 | 357 | 10 | EXT |  | 0.89 | (c)
67468.148 | 0 | -0.022 | -11.355 | -11.377 | -1381 | -534 | -872 | 363 |  | 6187 | Нарушение формы кольцевого шва | GWAN |  | 05:40 | 07:57 | 07:02 | 0 | 1019 |  | EXT | Нарушение формы кольцевого шва |  | (c)
67468.164 | 0.016 | 0.009 | -11.339 | -11.346 | -2147 | -1955 | -2031 | 83 | 9 | 6187 |  | CORR | GENE | 03:37 | 04:08 | 03:55 | 59 | 233 | 10 | EXT |  | 0.89 | (c)
67468.724 | 0.576 | 0.538 | -10.779 | -10.817 | -1616 | -1476 | -1337 | 615 | 538 | 6187 |  | CORR | GENE | 05:02 | 05:25 | 05:47 | 99 | 558 | 10 | EXT |  | 0.89 | (c)
67468.879 | 0.731 | 0.711 | -10.624 | -10.644 | 2094 | 2148 | 2179 | 0 | 711 | 6187 |  | CORR | CIGR | 03:01 | 03:10 | 03:15 | 28 | 170 | 11 | EXT |  | 0.89 | (c)
67479.503 | 0 | -0.026 | -11.17 | -11.196 | 1384 | 1634 | 1571 | 474 |  | 6188 | Нарушение формы кольцевого шва | GWAN |  | 03:41 | 04:21 | 04:11 | 0 | 373 |  | EXT | Нарушение формы кольцевого шва |  | (c)
67490.673 | 0 | -0.017 | -10.85 | -10.867 | 937 | 1221 | 1177 | 814 |  | 6189 | Нарушение формы кольцевого шва | GWAN |  | 03:35 | 04:21 | 04:14 | 0 | 479 |  | EXT | Нарушение формы кольцевого шва |  | (c)
67490.673 | 0 | -0.031 | -10.85 | -10.881 | -1957 | -1827 | -1741 | 274 |  | 6189 | Нарушение формы кольцевого шва | GWAN |  | 07:48 | 08:09 | 08:23 | 0 | 432 |  | EXT | Нарушение формы кольцевого шва |  | (c)
67508.962 | 7.439 | 7.388 | -4.061 | -4.112 | -2175 | -1842 | -1894 | 55 | 4002 | 6190 |  | CORR | GENE | 07:30 | 08:24 | 08:15 | 110 | 562 | 10 | EXT |  | 0.89 | (c)
67528.216 | 3.748 | 3.724 | -7.317 | -7.341 | -2155 | -2101 | -2061 | 75 | 3724 | 6192 |  | CORR | CIGR | 04:16 | 04:25 | 04:31 | 41 | 189 | 10 | EXT |  | 0.89 | (c)
67535.533 | 0 | 0 | -11.47 | -11.47 | -1642 | -1227 | -1086 | 531 | 0 | 6193 | Смещение кромок | GWAN |  | 04:54 | 06:01 | 06:23 | 0 | 1111 | 29 | EXT | Смещение кромок Наружу Аномалия находится на отводе. Величина смещения - 4.6 мм. |  | (c)
67535.689 | 0.156 | 0.093 | -11.314 | -11.377 | 1841 | -2012 | -2085 | 0 | 93 | 6193 |  | CORR | GENE | 02:16 | 03:54 | 03:42 | 166 | 1070 | 11 | EXT | Аномалия находится на отводе. | 0.9 | (c)
67536.769 | 1.236 | 1.199 | -10.234 | -10.271 | -2132 | -2071 | -2021 | 98 | 1199 | 6193 |  | CORR | GENE | 03:34 | 03:44 | 03:52 | 50 | 223 | 10 | EXT | Аномалия находится на отводе. | 0.89 | (c)
67537.611 | 2.078 | 2.045 | -9.392 | -9.425 | -2133 | -2108 | -2089 | 97 | 2045 | 6193 |  | CORR | CIGR | 03:34 | 03:38 | 03:41 | 33 | 88 | 10 | EXT | Аномалия находится на отводе. | 0.89 | (c)
67557.663 | 0 | -0.019 | -11.3 | -11.319 | 1810 | 2121 | 2173 | 0 |  | 6195 | Нарушение формы кольцевого шва | GWAN |  | 06:58 | 07:48 | 07:56 | 0 | 726 |  | EXT | Нарушение формы кольцевого шва Аномалия находится на упругопластическом изгибе: R=496 D, максимальное растяжение на 1.3 час. |  | (c)
67568.963 | 0 | -0.024 | -11.245 | -11.269 | -1524 | -1112 | -1170 | 707 |  | 6196 | Нарушение формы кольцевого шва | GWAN |  | 07:15 | 08:21 | 08:12 | 0 | 707 |  | EXT | Нарушение формы кольцевого шва Аномалия находится на упругопластическом изгибе: R=886 D, максимальное растяжение на 2.4 час. |  | (c)
67576.439 | 7.476 | 7.467 | -3.769 | -3.778 | 1412 | 1529 | 1494 | 654 | 3743 | 6196 |  | CORR | CIGR | 03:09 | 03:27 | 03:22 | 35 | 165 | 10 | EXT |  | 0.89 | (c)
67576.55 | 7.587 | 7.563 | -3.658 | -3.682 | -1960 | -1264 | -1589 | 270 | 3485 | 6196 |  | CORR | GENE | 06:04 | 07:57 | 07:04 | 197 | 743 | 13 | EXT |  | 0.91 | (c)
67576.658 | 7.695 | 7.692 | -3.55 | -3.553 | 1656 | 1701 | 1690 | 506 | 3533 | 6196 |  | CORR | CIGR | 03:48 | 03:55 | 03:53 | 20 | 69 | 11 | EXT |  | 0.89 | (c)
67577.403 | 8.44 | 8.413 | -2.805 | -2.832 | -2150 | -1252 | -1624 | 80 | 2633 | 6196 |  | CORR | GENE | 05:34 | 07:59 | 06:58 | 199 | 1052 | 14 | EXT |  | 0.91 | (c)
67578.234 | 9.271 | 9.226 | -1.974 | -2.019 | -1629 | -1147 | -1333 | 601 | 1874 | 6196 |  | CORR | GENE | 06:58 | 08:15 | 07:45 | 145 | 592 | 10 | EXT |  | 0.9 | (c)
67580.437 | 0.229 | 0.215 | -11.271 | -11.285 | 548 | 618 | 616 | 548 | 215 | 6197 |  | CORR | CIGR | 04:27 | 04:38 | 04:37 | 30 | 134 | 10 | EXT | Аномалия находится на отводе. | 0.89 | (c)
67587.887 | 7.679 | 7.656 | -3.821 | -3.844 | 697 | 770 | 781 | 697 | 3809 | 6197 |  | CORR | CIGR | 04:51 | 05:02 | 05:04 | 35 | 167 | 11 | EXT | Аномалия находится на отводе. | 0.89 | (c)
67588.554 | 8.346 | 8.316 | -3.154 | -3.184 | 447 | 581 | 552 | 447 | 3143 | 6197 |  | CORR | CIGR | 04:10 | 04:32 | 04:27 | 41 | 209 | 11 | EXT | Аномалия находится на отводе. | 0.89 | (c)
67588.678 | 8.47 | 8.452 | -3.03 | -3.048 | 1055 | 1119 | 1123 | 1040 | 3016 | 6197 |  | CORR | CIGR | 05:48 | 05:59 | 05:59 | 32 | 135 | 11 | EXT | Аномалия находится на отводе. | 0.89 | (c)
67591.708 | 0 | -0.031 | -10.63 | -10.661 | -53 | 172 | 453 | 0 |  | 6198 | Нарушение формы кольцевого шва | GWAN |  | 05:09 | 05:46 | 06:31 | 0 | 1012 |  | EXT | Нарушение формы кольцевого шва Аномалия находится на отводе. Аномалия находится на упругопластическом изгибе: R=388 D, максимальное растяжение на 0.5 час. |  | (c)
67591.756 | 0.048 | 0.033 | -10.582 | -10.597 | -470 | -54 | -119 | 0 | 33 | 6198 |  | CORR | GENE | 04:02 | 05:09 | 04:59 | 50 | 702 | 15 | EXT | Аномалия находится на упругопластическом изгибе: R=388 D, максимальное растяжение на 0.5 час. | 0.89 | (c)
67596.458 | 4.75 | 4.736 | -5.88 | -5.894 | 96 | 171 | 181 | 96 | 4736 | 6198 |  | CORR | CIGR | 05:33 | 05:46 | 05:47 | 28 | 171 | 10 | EXT | Аномалия находится на упругопластическом изгибе: R=446 D, максимальное растяжение на 0.4 час. | 0.89 | (c)
67610.811 | 8.473 | 8.428 | -2.737 | -2.782 | -905 | -477 | -577 | 248 | 2662 | 6199 |  | CORR | GENE | 06:37 | 07:46 | 07:30 | 120 | 657 | 10 | EXT | Аномалия находится на отводе. | 0.89 | (c)
67611.161 | 8.823 | 8.778 | -2.387 | -2.432 | -338 | -222 | -235 | 131 | 2363 | 6199 |  | CORR | GENE | 08:09 | 08:27 | 08:25 | 69 | 207 | 10 | EXT | Аномалия находится на отводе. | 0.89 | (c)
67613.649 | 0.101 | 0.06 | -10.849 | -10.89 | 1012 | -2069 | 2070 | 0 | 60 | 6200 |  | CORR | GENE | 03:49 | 07:32 | 06:40 | 95 | 2115 | 10 | EXT | Аномалия находится на упругопластическом изгибе: R=483 D, максимальное растяжение на 1.6 час. | 0.89 | (c)
67613.789 | 0.241 | 0.161 | -10.709 | -10.789 | 1016 | 1230 | 1306 | 635 | 161 | 6200 |  | CORR | GENE | 03:50 | 04:24 | 04:36 | 145 | 580 | 10 | EXT | Аномалия находится на упругопластическом изгибе: R=483 D, максимальное растяжение на 1.6 час. | 0.9 | (c)
67614.218 | 0.67 | 0.589 | -10.28 | -10.361 | 882 | 1250 | 1194 | 723 | 589 | 6200 |  | CORR | GENE | 03:28 | 04:27 | 04:18 | 144 | 625 | 10 | EXT | Аномалия находится на упругопластическом изгибе: R=483 D, максимальное растяжение на 1.6 час. | 0.9 | (c)
67617.2 | 3.652 | 3.526 | -7.298 | -7.424 | -2102 | -1544 | -1560 | 129 | 3526 | 6200 |  | CORR | GENE | 07:26 | 08:56 | 08:54 | 221 | 1083 | 10 | EXT | Аномалия находится на упругопластическом изгибе: R=483 D, максимальное растяжение на 1.6 час. | 0.91 | (c)
67618.153 | 4.605 | 4.547 | -6.345 | -6.403 | -1801 | -1702 | -1472 | 430 | 4547 | 6200 |  | CORR | GENE | 08:15 | 08:31 | 09:08 | 82 | 658 | 10 | EXT | Аномалия находится на упругопластическом изгибе: R=487 D, максимальное растяжение на 1.6 час. | 0.89 | (c)
67618.329 | 4.781 | 4.748 | -6.169 | -6.202 | -1423 | -1159 | -1249 | 808 | 4748 | 6200 |  | CORR | GENE | 09:16 | 09:58 | 09:44 | 71 | 347 | 10 | EXT | Аномалия находится на упругопластическом изгибе: R=486 D, максимальное растяжение на 1.6 час. | 0.89 | (c)
67627.113 | 2.615 | 2.596 | -8.585 | -8.604 | -1831 | -1693 | -1699 | 400 | 2596 | 6201 |  | CORR | CIGR | 04:23 | 04:45 | 04:44 | 41 | 264 | 10 | EXT |  | 0.89 | (c)
67632.549 | 8.051 | 7.982 | -3.149 | -3.218 | -1899 | -1363 | -1412 | 332 | 3071 | 6201 |  | CORR | GENE | 04:12 | 05:38 | 05:30 | 147 | 974 | 10 | EXT |  | 0.9 | (c)
67633.783 | 9.285 | 9.264 | -1.915 | -1.936 | 2070 | 2173 | 2163 | 0 | 1900 | 6201 |  | CORR | CIGR | 02:52 | 03:09 | 03:07 | 36 | 186 | 10 | EXT |  | 0.89 | (c)
67633.789 | 9.291 | 9.215 | -1.909 | -1.985 | -1960 | -1363 | -1437 | 270 | 1823 | 6201 |  | CORR | GENE | 04:02 | 05:38 | 05:26 | 162 | 1047 | 10 | EXT |  | 0.9 | (c)
67635.452 | 10.954 | 10.94 | -0.246 | -0.26 | 145 | 235 | 203 | 145 | 227 | 6201 |  | CORR | CIGR | 09:42 | 09:56 | 09:51 | 33 | 115 | 12 | EXT |  | 0.89 | (c)
67639.626 | 3.928 | 3.9 | -7.567 | -7.595 | -2099 | -1951 | -1944 | 132 | 3900 | 6202 |  | CORR | CIGR | 03:26 | 03:50 | 03:51 | 47 | 309 | 10 | EXT |  | 0.89 | (c)
67639.849 | 4.151 | 4.028 | -7.344 | -7.467 | 2222 | -2150 | -1867 | 0 | 4028 | 6202 |  | CORR | GENE | 03:03 | 03:18 | 04:03 | 143 | 743 | 10 | EXT |  | 0.9 | (c)
67640.579 | 4.881 | 4.87 | -6.614 | -6.625 | -2203 | -2074 | -1969 | 28 | 4870 | 6202 |  | CORR | GENE | 03:09 | 03:30 | 03:47 | 60 | 467 | 10 | EXT |  | 0.89 | (c)
67647.193 | 0 | 0 | -11.17 | -11.17 | -1588 | -1031 | -1184 | 643 | 0 | 6203 | Смещение кромок | GWAN |  | 05:33 | 07:03 | 06:38 | 0 | 807 | 23 | EXT | Смещение кромок Наружу Величина смещения - 3.5 мм. |  | (c)
67650.418 | 3.225 | 3.164 | -7.945 | -8.006 | -1897 | -1796 | -1671 | 333 | 3164 | 6203 |  | CORR | GENE | 04:43 | 04:60 | 05:20 | 84 | 451 | 10 | EXT |  | 0.89 | (c)
67653.179 | 5.986 | 5.959 | -5.184 | -5.211 | -1946 | -1713 | -1754 | 285 | 5147 | 6203 |  | CORR | GENE | 04:35 | 05:13 | 05:06 | 64 | 384 | 10 | EXT |  | 0.89 | (c)
67655.195 | 8.002 | 7.986 | -3.168 | -3.184 | 2053 | 2115 | 2119 | 46 | 3156 | 6203 |  | CORR | CIGR | 03:21 | 03:31 | 03:31 | 28 | 132 | 10 | EXT |  | 0.89 | (c)
67664.62 | 6.257 | 6.245 | -4.868 | -4.88 | 38 | 128 | 152 | 38 | 4821 | 6204 |  | CORR | GENE | 02:57 | 03:11 | 03:15 | 59 | 228 | 10 | EXT | Аномалия находится на отводе. | 0.89 | (c)
67668.264 | 9.901 | 9.88 | -1.224 | -1.245 | -1338 | -1225 | -1255 | 892 | 1204 | 6204 |  | CORR | CIGR | 11:15 | 11:33 | 11:28 | 41 | 166 | 10 | EXT | Аномалия находится на отводе. | 0.89 | (c)
67668.933 | 10.57 | 10.537 | -0.555 | -0.588 | 1216 | 1308 | 1308 | 832 | 555 | 6204 |  | CORR | CIGR | 06:07 | 06:22 | 06:22 | 33 | 183 | 10 | EXT | Аномалия находится на отводе. | 0.89 | (c)
67669.676 | 0.188 | 0.178 | -1.887 | -1.897 | -1617 | -1566 | -1567 | 613 | 178 | 6205 |  | CORR | CIGR | 05:42 | 05:51 | 05:50 | 19 | 100 | 11 | EXT | Аномалия находится на упругопластическом изгибе: R=191 D, максимальное растяжение на 6.1 час. | 1.44 | (a)
67669.757 | 0.269 | 0.103 | -1.806 | -1.972 | -1459 | -1427 | -1421 | 771 | 103 | 6205 |  | CORR | GENE | 06:08 | 06:13 | 06:14 | 166 | 76 | 13 | EXT | Аномалия находится на упругопластическом изгибе: R=191 D, максимальное растяжение на 6.1 час. | 1.5 | (a)
67669.822 | 0.334 | 0.29 | -1.741 | -1.785 | -1786 | -1608 | -1612 | 444 | 290 | 6205 |  | CORR | GENE | 05:15 | 05:44 | 05:43 | 91 | 348 | 14 | EXT | Аномалия находится на упругопластическом изгибе: R=191 D, максимальное растяжение на 6.1 час. | 1.55 | (a)
67669.919 | 0.431 | 0.412 | -1.644 | -1.663 | -1490 | -1447 | -1468 | 740 | 412 | 6205 |  | CORR | CIGR | 06:03 | 06:10 | 06:06 | 20 | 44 | 10 | EXT | Аномалия находится на упругопластическом изгибе: R=191 D, максимальное растяжение на 6.1 час. | 1.44 | (a)
67670.011 | 0.523 | 0.501 | -1.552 | -1.574 | -1551 | -1470 | -1442 | 679 | 501 | 6205 |  | CORR | CIGR | 05:53 | 06:06 | 06:11 | 36 | 218 | 14 | EXT | Аномалия находится на упругопластическом изгибе: R=191 D, максимальное растяжение на 6.1 час. | 1.52 | (a)
67670.234 | 0.746 | 0.712 | -1.329 | -1.363 | -1566 | -1463 | -1479 | 664 | 712 | 6205 |  | CORR | CIGR | 05:51 | 06:07 | 06:05 | 36 | 174 | 12 | EXT | Аномалия находится на упругопластическом изгибе: R=191 D, максимальное растяжение на 6.1 час. | 1.49 | (a)
67682.533 | 0 | -0.034 | -11.45 | -11.484 | -2012 | -1716 | -1739 | 218 |  | 6207 | Нарушение формы кольцевого шва | GWAN |  | 04:31 | 05:18 | 05:15 | 0 | 546 |  | EXT | Нарушение формы кольцевого шва Аномалия находится на упругопластическом изгибе: R=216 D, максимальное растяжение на 6.1 час. |  | (c)
67682.533 | 0 | -0.032 | -11.45 | -11.482 | -985 | -826 | -679 | 373 |  | 6207 | Нарушение формы кольцевого шва | GWAN |  | 07:17 | 07:42 | 08:06 | 0 | 611 |  | EXT | Нарушение формы кольцевого шва Аномалия находится на упругопластическом изгибе: R=216 D, максимальное растяжение на 6.1 час. |  | (c)
67682.533 | 0 | -0.042 | -11.45 | -11.492 | 202 | 380 | 393 | 202 |  | 6207 | Нарушение формы кольцевого шва | GWAN |  | 10:28 | 10:57 | 10:59 | 0 | 383 |  | EXT | Нарушение формы кольцевого шва Аномалия находится на упругопластическом изгибе: R=216 D, максимальное растяжение на 6.1 час. |  | (c)
67701.447 | 7.464 | 7.449 | -3.491 | -3.506 | 1875 | 2027 | 1979 | 148 | 3474 | 6208 |  | CORR | CIGR | 07:17 | 07:42 | 07:34 | 32 | 208 | 11 | EXT | Аномалия находится на упругопластическом изгибе: R=588 D, максимальное растяжение на 6.2 час. | 0.89 | (c)
67728.859 | 0.896 | 0.886 | -10.589 | -10.599 | -52 | -5 | -6 | 0 | 886 | 6211 |  | LWCR |  | 07:54 | 08:02 | 08:02 | 0 | 91 | 28 | EXT | Аномалия находится на упругопластическом изгибе: R=658 D, максимальное растяжение на 6.2 час. Поперёк оси шва. |  | (a)
67729.411 | 1.448 | 1.438 | -10.037 | -10.047 | -43 | -4 | -5 | 0 | 1438 | 6211 |  | LWCR |  | 07:56 | 08:02 | 08:02 | 0 | 76 | 29 | EXT | Аномалия находится на упругопластическом изгибе: R=635 D, максимальное растяжение на 6.2 час. Поперёк оси шва. |  | (a)
67729.876 | 1.913 | 1.902 | -9.572 | -9.583 | -40 | -7 | -7 | 0 | 1902 | 6211 |  | LWCR |  | 07:56 | 08:02 | 08:01 | 0 | 65 | 34 | EXT | Аномалия находится на упругопластическом изгибе: R=616 D, максимальное растяжение на 6.2 час. Поперёк оси шва. |  | (a)
67729.958 | 1.995 | 1.984 | -9.49 | -9.501 | -50 | -8 | -12 | 0 | 1984 | 6211 |  | LWCR |  | 07:55 | 08:01 | 08:01 | 0 | 76 | 31 | EXT | Аномалия находится на упругопластическом изгибе: R=616 D, максимальное растяжение на 6.2 час. Поперёк оси шва. |  | (a)
67730.442 | 2.479 | 2.464 | -9.006 | -9.021 | -54 | -10 | -10 | 0 | 2464 | 6211 |  | LWCR |  | 07:54 | 08:01 | 08:01 | 0 | 87 | 41 | EXT | Аномалия находится на упругопластическом изгибе: R=601 D, максимальное растяжение на 6.1 час. Поперёк оси шва. |  | (a)
67730.515 | 2.552 | 2.544 | -8.933 | -8.941 | -51 | -9 | -15 | 0 | 2544 | 6211 |  | LWCR |  | 07:54 | 08:01 | 08:00 | 0 | 71 | 36 | EXT | Аномалия находится на упругопластическом изгибе: R=601 D, максимальное растяжение на 6.1 час. Поперёк оси шва. |  | (a)
67731.263 | 3.3 | 3.29 | -8.185 | -8.195 | -49 | -11 | -12 | 0 | 3290 | 6211 |  | LWCR |  | 07:55 | 08:01 | 08:01 | 0 | 75 | 35 | EXT | Аномалия находится на упругопластическом изгибе: R=579 D, максимальное растяжение на 6.1 час. Поперёк оси шва. |  | (a)
67731.747 | 3.784 | 3.774 | -7.701 | -7.711 | -55 | -13 | -12 | 0 | 3774 | 6211 |  | LWCR |  | 07:54 | 08:00 | 08:01 | 0 | 88 | 31 | EXT | Аномалия находится на упругопластическом изгибе: R=562 D, максимальное растяжение на 6.1 час. Поперёк оси шва. |  | (a)
67731.976 | 4.013 | 4.001 | -7.472 | -7.484 | -48 | -14 | -13 | 0 | 4001 | 6211 |  | LWCR |  | 07:55 | 08:00 | 08:01 | 0 | 70 | 33 | EXT | Аномалия находится на упругопластическом изгибе: R=553 D, максимальное растяжение на 6 час. Поперёк оси шва. |  | (a)
67732.142 | 4.179 | 4.168 | -7.306 | -7.317 | -59 | -14 | -21 | 0 | 4168 | 6211 |  | LWCR |  | 07:53 | 08:00 | 07:59 | 0 | 77 | 39 | EXT | Аномалия находится на упругопластическом изгибе: R=547 D, максимальное растяжение на 6 час. Поперёк оси шва. |  | (a)
67732.508 | 4.545 | 4.533 | -6.94 | -6.952 | -75 | -16 | -24 | 0 | 4533 | 6211 |  | LWCR |  | 07:50 | 07:60 | 07:59 | 0 | 102 | 35 | EXT | Аномалия находится на упругопластическом изгибе: R=543 D, максимальное растяжение на 6 час. Поперёк оси шва. |  | (a)
67732.615 | 4.652 | 4.642 | -6.833 | -6.843 | -61 | -18 | -20 | 0 | 4642 | 6211 |  | LWCR |  | 07:53 | 07:60 | 07:59 | 0 | 83 | 37 | EXT | Аномалия находится на упругопластическом изгибе: R=541 D, максимальное растяжение на 6 час. Поперёк оси шва. |  | (a)
67732.696 | 4.733 | 4.724 | -6.752 | -6.761 | -42 | -18 | -13 | 0 | 4724 | 6211 |  | LWCR |  | 07:56 | 07:60 | 08:00 | 0 | 58 | 30 | EXT | Аномалия находится на упругопластическом изгибе: R=541 D, максимальное растяжение на 6 час. Поперёк оси шва. |  | (a)
67734.067 | 6.104 | 6.095 | -5.381 | -5.39 | -56 | -17 | -19 | 0 | 5368 | 6211 |  | LWCR |  | 07:53 | 07:60 | 07:60 | 0 | 75 | 31 | EXT | Аномалия находится на упругопластическом изгибе: R=594 D, максимальное растяжение на 6 час. Поперёк оси шва. |  | (a)
67734.622 | 6.659 | 6.649 | -4.826 | -4.836 | -82 | -33 | 0 | 0 | 4818 | 6211 |  | LWCR |  | 07:49 | 07:57 | 08:03 | 0 | 164 | 28 | EXT | Аномалия находится на упругопластическом изгибе: R=613 D, максимальное растяжение на 6 час. Поперёк оси шва. |  | (a)
67737.954 | 9.991 | 9.87 | -1.494 | -1.615 | -406 | -388 | -393 | 379 | 1419 | 6211 |  | CORR | AXGR | 06:57 | 06:60 | 06:59 | 196 | 27 | 11 | EXT | Аномалия находится на упругопластическом изгибе: R=976 D, максимальное растяжение на 6.6 час. | 0.91 | (c)
67738.332 | 10.369 | 10.359 | -1.116 | -1.126 | -69 | -33 | -33 | 0 | 1107 | 6211 |  | LWCR |  | 07:51 | 07:57 | 07:57 | 0 | 72 | 30 | EXT | Поперёк оси шва. |  | (a)
67738.734 | 10.771 | 10.754 | -0.714 | -0.731 | -440 | -380 | -402 | 364 | 709 | 6211 |  | CORR | CIGR | 06:52 | 07:01 | 06:58 | 22 | 76 | 14 | EXT |  | 0.89 | (c)
67771.959 | 9.631 | 9.609 | -1.714 | -1.736 | -1498 | -1442 | -1463 | 1429 | 1552 | 6214 |  | CORR | GENE | 05:24 | 05:33 | 05:29 | 184 | 69 | 11 | EXT | Аномалия находится на упругопластическом изгибе: R=520 D, максимальное растяжение на 0.1 час. | 0.91 | (c)
67785.264 | 0.911 | 0.899 | -10.449 | -10.461 | 1452 | 1519 | 1498 | 1452 | 899 | 6216 |  | CORR | CIGR | 05:52 | 06:03 | 05:59 | 23 | 91 | 10 | EXT | Аномалия находится на упругопластическом изгибе: R=325 D, максимальное растяжение на 0.2 час. | 0.89 | (c)
67786.006 | 1.653 | 1.596 | -9.707 | -9.764 | 1973 | 1990 | 1987 | 1973 | 1596 | 6216 |  | CORR | AXGR | 07:16 | 07:19 | 07:18 | 125 | 28 | 10 | EXT | Аномалия находится на упругопластическом изгибе: R=325 D, максимальное растяжение на 0.2 час. | 0.9 | (c)
67792.043 | 7.69 | 7.666 | -3.67 | -3.694 | 1912 | 1994 | 1970 | 1912 | 3664 | 6216 |  | CORR | CIGR | 07:06 | 07:19 | 07:16 | 30 | 116 | 11 | EXT | Аномалия находится на упругопластическом изгибе: R=367 D, максимальное растяжение на 0.3 час. | 0.89 | (c)
67806.11 | 10.397 | 10.346 | -0.583 | -0.634 | 2229 | -2141 | -2101 | 1969 | 566 | 6217 |  | CORR | GENE | 06:09 | 06:24 | 06:30 | 68 | 263 | 11 | EXT | Аномалия находится на упругопластическом изгибе: R=755 D, максимальное растяжение на 0.2 час. | 0.89 | (c)
67806.45 | 10.737 | 10.708 | -0.243 | -0.272 | -2166 | -2099 | -2077 | 1988 | 233 | 6217 |  | CORR | CIGR | 06:20 | 06:31 | 06:34 | 39 | 178 | 10 | EXT | Аномалия находится на упругопластическом изгибе: R=774 D, максимальное растяжение на 0.2 час. | 0.89 | (c)
67824.986 | 7.223 | 7.194 | -4.397 | -4.426 | -440 | -324 | -333 | 226 | 4394 | 6219 |  | CORR | CIGR | 07:48 | 08:06 | 08:05 | 32 | 214 | 11 | EXT |  | 0.89 | (c)
67840.993 | 0 | -0.029 | -11.07 | -11.099 | 1013 | 1531 | 1472 | 1013 |  | 6221 | Нарушение формы кольцевого шва | GWAN |  | 07:29 | 08:53 | 08:43 | 0 | 919 |  | EXT | Нарушение формы кольцевого шва |  | (c)
67843.364 | 2.371 | 2.347 | -8.699 | -8.723 | 217 | 257 | 276 | 217 | 2347 | 6221 |  | CORR | CIGR | 05:21 | 05:27 | 05:30 | 37 | 117 | 11 | EXT |  | 0.89 | (c)
67853.394 | 1.331 | 1.299 | -7.984 | -8.016 | 1566 | 1670 | 1624 | 548 | 1299 | 6222 |  | CORR | CIGR | 06:13 | 06:30 | 06:22 | 32 | 117 | 10 | EXT |  | 0.89 | (c)
67866.871 | 5.493 | 5.446 | -5.742 | -5.789 | -1136 | -1085 | -1085 | 1033 | 5446 | 6223 |  | DENT | GENE | 11:50 | 11:58 | 11:58 | 98 | 102 | 0.4 | N/A | Глубина вмятины: 5 мм (0,4%). Линейка: 10 см в (545 см; 11:58 ч:мин) |  | (c)
67870.75 | 9.372 | 9.304 | -1.863 | -1.931 | -1505 | -1432 | -1445 | 726 | 1651 | 6223 |  | DENT | GENE | 10:50 | 11:02 | 10:60 | 280 | 119 | 0.7 | N/A | Глубина вмятины: 10 мм (0,7%). Линейка: 28 см в (930 см; 11:02 ч:мин) |  | (c)
67884.628 | 0.795 | 0.265 | -10.27 | -10.8 | -2220 | -2179 | -2176 | 10 | 265 | 6225 |  | CORR | GENE | 03:41 | 03:48 | 03:48 | 1515 | 89 | 11 | EXT |  | 0.98 | (c)
67886.304 | 2.471 | 2.445 | -8.594 | -8.62 | 1309 | 1374 | 1361 | 817 | 2445 | 6225 |  | CORR | CIGR | 01:11 | 01:21 | 01:19 | 28 | 105 | 11 | EXT |  | 0.89 | (c)
67904.553 | 0 | -0.038 | -11.08 | -11.118 | 559 | 808 | 801 | 559 |  | 6227 | Нарушение формы кольцевого шва | GWAN |  | 11:58 | 00:39 | 12:38 | 0 | 486 |  | EXT | Нарушение формы кольцевого шва Аномалия находится на упругопластическом изгибе: R=281 D, максимальное растяжение на 6 час. |  | (c)
67904.553 | 0 | -0.042 | -11.08 | -11.122 | -1069 | -665 | -386 | 0 |  | 6227 | Нарушение формы кольцевого шва | GWAN |  | 07:36 | 08:41 | 09:26 | 0 | 1366 |  | EXT | Нарушение формы кольцевого шва Аномалия находится на упругопластическом изгибе: R=281 D, максимальное растяжение на 6 час. |  | (c)
67989.099 | 6.761 | 6.708 | -4.519 | -4.572 | -967 | -952 | -950 | 932 | 4414 | 6234 |  | CORR | AXGR | 04:30 | 04:33 | 04:33 | 158 | 34 | 11 | EXT |  | 0.9 | (c)
68027.523 | 0 | -0.029 | -11.41 | -11.439 | 512 | 1166 | 1388 | 35 |  | 6238 | Нарушение формы кольцевого шва | GWAN |  | 10:59 | 00:45 | 13:21 | 0 | 1754 |  | EXT | Нарушение формы кольцевого шва Аномалия находится на упругопластическом изгибе: R=496 D, максимальное растяжение на 6 час. |  | (c)
68027.523 | 0 | -0.018 | -11.41 | -11.428 | -779 | -404 | -490 | 201 |  | 6238 | Нарушение формы кольцевого шва | GWAN |  | 07:31 | 08:31 | 08:18 | 0 | 578 |  | EXT | Нарушение формы кольцевого шва Аномалия находится на упругопластическом изгибе: R=496 D, максимальное растяжение на 6 час. |  | (c)
68027.523 | 0 | -0.03 | -11.41 | -11.44 | -68 | 80 | 68 | 0 |  | 6238 | Нарушение формы кольцевого шва | GWAN |  | 09:26 | 09:49 | 09:48 | 0 | 273 |  | EXT | Нарушение формы кольцевого шва Аномалия находится на упругопластическом изгибе: R=496 D, максимальное растяжение на 6 час. |  | (c)
68029.36 | 1.837 | 1.415 | -9.573 | -9.995 | -2217 | -2199 | -2194 | 14 | 1415 | 6238 |  | CORR | AXGR | 03:39 | 03:42 | 03:43 | 526 | 46 | 11 | EXT | Аномалия находится на упругопластическом изгибе: R=411 D, максимальное растяжение на 6 час. | 0.95 | (c)
68038.276 | 10.753 | 10.729 | -0.657 | -0.681 | -2039 | -1935 | -1949 | 192 | 641 | 6238 |  | CORR | CIGR | 04:07 | 04:24 | 04:22 | 40 | 179 | 10 | EXT | Аномалия находится на упругопластическом изгибе: R=378 D, максимальное растяжение на 5.2 час. | 0.92 | (c)
68038.475 | 10.952 | 10.931 | -0.458 | -0.479 | 1943 | 2091 | 2123 | 0 | 423 | 6238 |  | CORR | GENE | 02:50 | 03:14 | 03:19 | 56 | 360 | 11 | EXT | Аномалия находится на упругопластическом изгибе: R=378 D, максимальное растяжение на 5.2 час. | 0.89 | (c)
68038.933 | 0 | -0.019 | -11.475 | -11.494 | -1529 | -1383 | -1358 | 701 |  | 6239 | Нарушение формы кольцевого шва | GWAN |  | 07:19 | 07:42 | 07:46 | 0 | 342 |  | EXT | Нарушение формы кольцевого шва Аномалия находится на упругопластическом изгибе: R=388 D, максимальное растяжение на 5.1 час. |  | (c)
68038.933 | 0 | -0.022 | -11.475 | -11.497 | -967 | -808 | -805 | 643 |  | 6239 | Нарушение формы кольцевого шва | GWAN |  | 08:49 | 09:15 | 09:15 | 0 | 323 |  | EXT | Нарушение формы кольцевого шва Аномалия находится на упругопластическом изгибе: R=388 D, максимальное растяжение на 5.1 час. |  | (c)
68160.626 | 8.023 | 7.784 | -3.432 | -3.671 | 2165 | 2194 | 2187 | 22 | 3296 | 6249 |  | CORR | AXGR | 06:38 | 06:43 | 06:42 | 375 | 44 | 15 | EXT |  | 0.95 | (c)
68164.604 | 0.546 | 0.517 | -10.914 | -10.943 | 1678 | 1729 | 1745 | 418 | 517 | 6250 |  | CORR | CIGR | 04:27 | 04:35 | 04:38 | 42 | 135 | 11 | EXT |  | 0.89 | (c)
68169.544 | 5.486 | 5.402 | -5.974 | -6.058 | 2047 | 2168 | 2156 | 0 | 5402 | 6250 |  | CORR | GENE | 05:26 | 05:46 | 05:44 | 96 | 218 | 11 | EXT |  | 0.89 | (c)
68173.817 | 9.759 | 9.657 | -1.701 | -1.803 | 70 | 88 | 87 | 70 | 1632 | 6250 |  | CORR | AXGR | 00:07 | 00:10 | 00:10 | 171 | 33 | 11 | EXT |  | 0.9 | (c)
68208.853 | 0 | -0.032 | -11.45 | -11.482 | 1436 | 1630 | 1652 | 364 |  | 6254 | Нарушение формы кольцевого шва | GWAN |  | 04:46 | 05:17 | 05:21 | 0 | 431 |  | EXT | Нарушение формы кольцевого шва |  | (c)
68208.853 | 0 | -0.042 | -11.45 | -11.492 | -1558 | -858 | -1092 | 625 |  | 6254 | Нарушение формы кольцевого шва | GWAN |  | 08:42 | 10:36 | 09:58 | 0 | 933 |  | EXT | Нарушение формы кольцевого шва |  | (c)
68220.303 | 0 | 0 | -11.475 | -11.475 | 2001 | -1977 | -1984 | 0 | 0 | 6255 | Смещение кромок | GWAN |  | 05:59 | 07:17 | 07:15 | 0 | 951 | 31 | EXT | Смещение кромок Наружу Величина смещения - 4.8 мм. |  | (c)
68223.57 | 3.267 | 3.24 | -8.208 | -8.235 | -2223 | -2121 | -2137 | 8 | 3240 | 6255 |  | CORR | CIGR | 06:37 | 06:53 | 06:51 | 32 | 171 | 12 | EXT |  | 0.89 | (c)
68225.736 | 5.433 | 5.408 | -6.042 | -6.067 | 1729 | 1870 | 1864 | 231 | 5408 | 6255 |  | CORR | CIGR | 05:15 | 05:37 | 05:37 | 45 | 270 | 10 | EXT |  | 0.89 | (c)
68227.544 | 7.241 | 7.175 | -4.234 | -4.3 | 1570 | 1594 | 1602 | 596 | 4092 | 6255 |  | CORR | GENE | 04:49 | 04:53 | 04:54 | 208 | 64 | 15 | EXT |  | 0.92 | (c)
68228.462 | 8.159 | 8.146 | -3.316 | -3.329 | 1612 | 1663 | 1668 | 506 | 3305 | 6255 |  | CORR | CIGR | 04:56 | 05:04 | 05:05 | 24 | 113 | 12 | EXT |  | 0.89 | (c)
68235.958 | 4.18 | 4.164 | -7.295 | -7.311 | -2106 | -2056 | -2061 | 125 | 4164 | 6256 |  | CORR | CIGR | 04:29 | 04:37 | 04:36 | 16 | 90 | 11 | EXT |  | 0.89 | (c)
68242.18 | 10.402 | 10.323 | -1.073 | -1.152 | -1838 | -1804 | -1816 | 393 | 1039 | 6256 |  | CORR | AXGR | 05:12 | 05:18 | 05:16 | 113 | 43 | 12 | EXT |  | 0.9 | (c)
68243.253 | 0 | -0.034 | -11.36 | -11.394 | 218 | 332 | 425 | 218 |  | 6257 | Нарушение формы кольцевого шва | GWAN |  | 09:48 | 10:07 | 10:22 | 0 | 415 |  | EXT | Нарушение формы кольцевого шва |  | (c)
68251.356 | 8.103 | 8.086 | -3.257 | -3.274 | -1770 | -1730 | -1721 | 461 | 3247 | 6257 |  | CORR | CIGR | 04:27 | 04:34 | 04:35 | 27 | 97 | 14 | EXT |  | 0.89 | (c)
68253.375 | 10.122 | 10.107 | -1.238 | -1.253 | -1676 | -1563 | -1595 | 555 | 1184 | 6257 |  | CORR | GENE | 04:43 | 05:01 | 04:56 | 69 | 161 | 12 | EXT |  | 0.89 | (c)
68254.613 | 0 | -0.045 | -11.19 | -11.235 | -576 | -346 | -311 | 45 |  | 6258 | Нарушение формы кольцевого шва | GWAN |  | 10:04 | 10:41 | 10:46 | 0 | 531 |  | EXT | Нарушение формы кольцевого шва |  | (c)
68263.603 | 8.99 | 8.965 | -2.2 | -2.225 | -2006 | -1945 | -1947 | 225 | 2198 | 6258 |  | CORR | CIGR | 06:13 | 06:23 | 06:22 | 27 | 117 | 10 | EXT |  | 0.89 | (c)
68272.213 | 6.41 | 6.211 | -4.82 | -5.019 | 1794 | 1811 | 1825 | 375 | 4705 | 6259 |  | CORR | GENE | 05:46 | 05:49 | 05:51 | 314 | 62 | 10 | EXT | Аномалия находится на упругопластическом изгибе: R=694 D, максимальное растяжение на 8 час. | 0.92 | (c)
68272.386 | 6.583 | 6.553 | -4.647 | -4.677 | 1717 | 1937 | 1980 | 0 | 4547 | 6259 |  | CORR | GENE | 05:33 | 06:09 | 06:16 | 130 | 525 | 10 | EXT | Аномалия находится на упругопластическом изгибе: R=694 D, максимальное растяжение на 8 час. | 0.9 | (c)
68272.536 | 6.733 | 6.672 | -4.497 | -4.558 | 1327 | 1525 | 1497 | 564 | 4431 | 6259 |  | CORR | GENE | 04:31 | 05:02 | 04:58 | 127 | 339 | 12 | EXT | Аномалия находится на упругопластическом изгибе: R=706 D, максимальное растяжение на 8 час. | 0.9 | (c)
68274.497 | 8.694 | 8.654 | -2.536 | -2.576 | 1351 | 1459 | 1429 | 724 | 2352 | 6259 |  | CORR | GENE | 04:34 | 04:52 | 04:47 | 224 | 155 | 10 | EXT | Аномалия находится на упругопластическом изгибе: R=848 D, максимальное растяжение на 7.5 час. | 0.91 | (c)
68277.033 | 0 | -0.034 | -11.44 | -11.474 | 1064 | 1242 | 1471 | 353 |  | 6260 | Нарушение формы кольцевого шва | GWAN |  | 04:01 | 04:29 | 05:06 | 0 | 813 |  | EXT | Нарушение формы кольцевого шва Аномалия находится на упругопластическом изгибе: R=886 D, максимальное растяжение на 6.5 час. |  | (c)
68277.033 | 0 | -0.046 | -11.44 | -11.486 | -727 | -521 | -28 | 670 |  | 6260 | Нарушение формы кольцевого шва | GWAN |  | 11:12 | 11:45 | 13:04 | 0 | 1397 |  | EXT | Нарушение формы кольцевого шва Аномалия находится на упругопластическом изгибе: R=886 D, максимальное растяжение на 6.5 час. |  | (c)
68313.328 | 2.115 | 2.105 | -9.42 | -9.43 | 1699 | 1723 | 1738 | 454 | 2105 | 6263 |  | CORR | CIGR | 05:54 | 05:58 | 06:01 | 20 | 78 | 12 | EXT |  | 0.89 | (c)
68313.742 | 2.529 | 2.51 | -9.006 | -9.025 | 1690 | 1717 | 1743 | 436 | 2510 | 6263 |  | CORR | CIGR | 05:53 | 05:57 | 06:01 | 25 | 105 | 10 | EXT |  | 0.89 | (c)
68317.685 | 6.472 | 6.44 | -5.063 | -5.095 | 1719 | 1769 | 1775 | 400 | 5062 | 6263 |  | CORR | CIGR | 05:58 | 06:06 | 06:07 | 33 | 112 | 10 | EXT |  | 0.89 | (c)
68328.058 | 5.31 | 5.257 | -5.67 | -5.723 | 1046 | 1290 | 1265 | 746 | 5257 | 6264 |  | CORR | GENE | 05:35 | 06:14 | 06:10 | 74 | 438 | 10 | EXT | Аномалия находится на отводе. | 0.89 | (c)
68343.718 | 0 | -0.02 | -11.4 | -11.42 | -1929 | -772 | -1264 | 301 |  | 6266 | Нарушение формы кольцевого шва | GWAN |  | 04:41 | 07:48 | 06:29 | 0 | 1330 |  | EXT | Нарушение формы кольцевого шва |  | (c)
68355.118 | 0 | -0.03 | -11.54 | -11.57 | 1644 | 1893 | 1960 | 0 |  | 6267 | Нарушение формы кольцевого шва | GWAN |  | 01:42 | 02:22 | 02:33 | 0 | 632 |  | EXT | Нарушение формы кольцевого шва |  | (c)
68355.118 | 0 | -0.02 | -11.54 | -11.56 | -1966 | -1704 | -1601 | 265 |  | 6267 | Нарушение формы кольцевого шва | GWAN |  | 03:59 | 04:41 | 04:58 | 0 | 730 |  | EXT | Нарушение формы кольцевого шва |  | (c)
68374.721 | 8.063 | 8.014 | -3.042 | -3.091 | 1654 | 1787 | 1855 | 174 | 2926 | 6268 |  | CORR | GENE | 06:49 | 07:11 | 07:22 | 165 | 402 | 13 | EXT |  | 0.91 | (c)
68374.852 | 8.194 | 8.115 | -2.911 | -2.99 | 677 | 863 | 934 | 677 | 2636 | 6268 |  | ARTD | GENE | 04:12 | 04:42 | 04:53 | 354 | 514 |  | EXT | Наплавка. |  | (c)
68377.763 | 0 | -0.044 | -11.35 | -11.394 | 114 | 203 | 377 | 114 |  | 6269 | Нарушение формы кольцевого шва | GWAN |  | 00:33 | 00:48 | 01:16 | 0 | 526 |  | EXT | Нарушение формы кольцевого шва |  | (c)
68377.763 | 0 | -0.041 | -11.35 | -11.391 | 1212 | 2219 | -1755 | 0 |  | 6269 | Нарушение формы кольцевого шва | GWAN |  | 03:31 | 06:13 | 07:32 | 0 | 2989 |  | EXT | Нарушение формы кольцевого шва |  | (c)
68390.103 | 0.99 | 0.949 | -10.47 | -10.511 | 1876 | 2011 | 2130 | 0 | 949 | 6270 |  | CORR | GENE | 04:32 | 04:54 | 05:13 | 129 | 509 | 10 | EXT |  | 0.9 | (c)
68390.699 | 1.586 | 1.543 | -9.874 | -9.917 | 1441 | 1552 | 1571 | 530 | 1543 | 6270 |  | CORR | CIGR | 03:22 | 03:40 | 03:43 | 47 | 259 | 12 | EXT |  | 0.89 | (c)
68395.283 | 6.17 | 5.572 | -5.29 | -5.888 | 1758 | 1833 | 1909 | 170 | 4711 | 6270 |  | CORR | GENE | 04:13 | 04:25 | 04:38 | 1177 | 303 | 12 | EXT |  | 0.98 | (c)
68396.166 | 7.053 | 6.787 | -4.407 | -4.673 | 1720 | 1845 | 1799 | 353 | 3866 | 6270 |  | CORR | GENE | 04:07 | 04:27 | 04:20 | 807 | 157 | 11 | EXT |  | 0.96 | (c)
68400.623 | 0.05 | 0.024 | -11.055 | -11.081 | 1345 | 1380 | 1378 | 821 | 24 | 6271 |  | CORR | GENE | 01:20 | 01:26 | 01:26 | 184 | 65 | 10 | EXT |  | 0.9 | (c)
68403.13 | 2.557 | 2.497 | -8.548 | -8.608 | -1773 | -1612 | -1653 | 457 | 2497 | 6271 |  | CORR | GENE | 04:57 | 05:23 | 05:16 | 74 | 241 | 11 | EXT |  | 0.89 | (c)
68406.658 | 6.085 | 6.047 | -5.02 | -5.058 | -339 | -217 | -184 | 28 | 4982 | 6271 |  | CORR | GENE | 08:48 | 09:08 | 09:14 | 76 | 311 | 10 | EXT |  | 0.89 | (c)
68407.806 | 7.233 | 7.202 | -3.872 | -3.903 | -392 | -259 | -180 | 0 | 3804 | 6271 |  | CORR | GENE | 08:40 | 09:01 | 09:14 | 99 | 424 | 10 | EXT |  | 0.89 | (c)
68410.621 | 10.048 | 9.685 | -1.057 | -1.42 | 2115 | 2196 | 2156 | 34 | 966 | 6271 |  | CORR | GENE | 03:24 | 03:38 | 03:31 | 454 | 82 | 14 | EXT |  | 0.96 | (c)
68411.564 | 10.991 | 10.943 | -0.114 | -0.162 | -1519 | -1263 | -1249 | 711 | 63 | 6271 |  | CORR | GENE | 05:38 | 06:19 | 06:22 | 99 | 540 | 10 | EXT |  | 0.89 | (c)
68411.678 | 0 | -0.019 | -11.43 | -11.449 | 1992 | -1901 | -1884 | 0 |  | 6272 | Нарушение формы кольцевого шва | GWAN |  | 04:20 | 05:52 | 05:55 | 0 | 1171 |  | EXT | Нарушение формы кольцевого шва |  | (c)
68411.678 | 0 | -0.025 | -11.43 | -11.455 | -1256 | -955 | -912 | 568 |  | 6272 | Нарушение формы кольцевого шва | GWAN |  | 07:36 | 08:24 | 08:31 | 0 | 689 |  | EXT | Нарушение формы кольцевого шва |  | (c)
68411.809 | 0.131 | 0.084 | -11.299 | -11.346 | 1996 | 2089 | 2045 | 136 | 84 | 6272 |  | CORR | GENE | 04:21 | 04:36 | 04:29 | 727 | 99 | 14 | EXT |  | 0.98 | (c)
68412.246 | 0.568 | 0.236 | -10.862 | -11.194 | -2204 | -2149 | -2148 | 27 | 236 | 6272 |  | CORR | GENE | 05:03 | 05:12 | 05:12 | 760 | 111 | 11 | EXT |  | 0.96 | (c)
68413.569 | 1.891 | 1.327 | -9.539 | -10.103 | 1856 | 2104 | 2014 | 59 | 1327 | 6272 |  | CORR | GENE | 03:58 | 04:38 | 04:24 | 694 | 315 | 15 | EXT |  | 0.99 | (c)
68413.599 | 1.921 | 1.774 | -9.509 | -9.656 | 1774 | 1797 | 1800 | 403 | 1774 | 6272 |  | CORR | GENE | 03:45 | 03:48 | 03:49 | 192 | 53 | 10 | EXT |  | 0.9 | (c)
68413.668 | 1.99 | 1.972 | -9.44 | -9.458 | 1496 | 1781 | 1653 | 421 | 1972 | 6272 |  | CORR | GENE | 02:60 | 03:46 | 03:25 | 86 | 314 | 10 | EXT |  | 0.89 | (c)
68413.766 | 2.088 | 2.053 | -9.342 | -9.377 | 1932 | 1945 | 2071 | 20 | 2053 | 6272 |  | CORR | GENE | 04:10 | 04:12 | 04:33 | 50 | 279 | 12 | EXT |  | 0.89 | (c)
68413.9 | 2.222 | 2.059 | -9.208 | -9.371 | -2224 | -2216 | -2211 | 7 | 2059 | 6272 |  | CORR | AXGR | 04:60 | 05:01 | 05:02 | 893 | 26 | 15 | EXT |  | 1 | (c)
68414.024 | 2.346 | 2.324 | -9.084 | -9.106 | 1923 | 1987 | 2019 | 116 | 2324 | 6272 |  | CORR | CIGR | 04:09 | 04:19 | 04:24 | 40 | 192 | 11 | EXT |  | 0.89 | (c)
68414.117 | 2.439 | 2.428 | -8.991 | -9.002 | 1520 | 1522 | 1572 | 606 | 2428 | 6272 |  | CORR | GENE | 03:04 | 03:04 | 03:12 | 838 | 105 | 13 | EXT |  | 0.98 | (c)
68414.171 | 2.493 | 2.475 | -8.937 | -8.955 | 1932 | 1981 | 1997 | 168 | 2475 | 6272 |  | CORR | CIGR | 04:10 | 04:18 | 04:21 | 35 | 131 | 11 | EXT |  | 0.89 | (c)
68414.23 | 2.552 | 2.476 | -8.878 | -8.954 | 2135 | 2155 | 2157 | 50 | 2476 | 6272 |  | CORR | AXGR | 04:43 | 04:46 | 04:47 | 448 | 45 | 11 | EXT |  | 0.94 | (c)
68414.598 | 2.92 | 2.873 | -8.51 | -8.557 | 1644 | 1886 | 1870 | 134 | 2873 | 6272 |  | CORR | GENE | 03:24 | 04:03 | 04:00 | 70 | 453 | 12 | EXT |  | 0.89 | (c)
68415.276 | 3.598 | 3.272 | -7.832 | -8.158 | 1646 | 1764 | 1745 | 386 | 3272 | 6272 |  | CORR | GENE | 03:24 | 03:43 | 03:40 | 2458 | 198 | 12 | EXT |  | 0.99 | (c)
68416.676 | 4.998 | 4.96 | -6.432 | -6.47 | 1932 | 1982 | 2041 | 81 | 4960 | 6272 |  | CORR | GENE | 04:10 | 04:18 | 04:28 | 56 | 218 | 10 | EXT |  | 0.89 | (c)
68418.555 | 6.877 | 6.488 | -4.553 | -4.942 | 1491 | 1508 | 1527 | 667 | 4478 | 6272 |  | CORR | GENE | 02:59 | 03:02 | 03:05 | 464 | 73 | 10 | EXT |  | 0.93 | (c)
68419.082 | 7.404 | 6.972 | -4.026 | -4.458 | 1563 | 1755 | 1739 | 316 | 3693 | 6272 |  | CORR | GENE | 03:11 | 03:42 | 03:39 | 765 | 351 | 11 | EXT |  | 0.96 | (c)
68419.547 | 7.869 | 7.752 | -3.561 | -3.678 | 1508 | 1647 | 1682 | 375 | 3532 | 6272 |  | CORR | GENE | 03:02 | 03:24 | 03:30 | 146 | 348 | 13 | EXT |  | 0.9 | (c)
68419.853 | 8.175 | 7.908 | -3.255 | -3.522 | 1808 | 1938 | 1911 | 216 | 2631 | 6272 |  | CORR | GENE | 03:50 | 04:11 | 04:07 | 891 | 206 | 10 | EXT |  | 0.96 | (c)
68421.122 | 9.444 | 9.344 | -1.986 | -2.086 | 1531 | 1879 | 1735 | 292 | 1928 | 6272 |  | CORR | GENE | 03:06 | 04:02 | 03:39 | 158 | 408 | 10 | EXT |  | 0.9 | (c)
68421.389 | 9.711 | 9.509 | -1.719 | -1.921 | 1865 | 1973 | 1945 | 206 | 1614 | 6272 |  | CORR | GENE | 03:60 | 04:17 | 04:12 | 307 | 160 | 13 | EXT |  | 0.93 | (c)
68421.56 | 9.882 | 9.59 | -1.548 | -1.84 | 1580 | 1690 | 1683 | 444 | 1409 | 6272 |  | CORR | GENE | 03:14 | 03:31 | 03:30 | 431 | 206 | 10 | EXT | Аномалия находится на упругопластическом изгибе: R=983 D, максимальное растяжение на 6.3 час. | 0.93 | (c)
68423.108 | 0 | -0.04 | -11.485 | -11.525 | 236 | 975 | 792 | 236 |  | 6273 | Нарушение формы кольцевого шва | GWAN |  | 00:44 | 02:43 | 02:14 | 0 | 1113 |  | EXT | Нарушение формы кольцевого шва Аномалия находится на упругопластическом изгибе: R=671 D, максимальное растяжение на 6.4 час. |  | (c)
68423.108 | 0 | -0.037 | -11.485 | -11.522 | -2027 | -1706 | -1628 | 204 |  | 6273 | Нарушение формы кольцевого шва | GWAN |  | 06:39 | 07:31 | 07:43 | 0 | 798 |  | EXT | Нарушение формы кольцевого шва Аномалия находится на упругопластическом изгибе: R=671 D, максимальное растяжение на 6.4 час. |  | (c)
68423.78 | 0.672 | 0.65 | -10.813 | -10.835 | 1192 | 1247 | 1240 | 942 | 650 | 6273 |  | CORR | CIGR | 03:18 | 03:27 | 03:26 | 28 | 97 | 10 | EXT | Аномалия находится на упругопластическом изгибе: R=582 D, максимальное растяжение на 6.4 час. | 0.89 | (c)
68428.358 | 5.25 | 4.61 | -6.235 | -6.875 | 1722 | 1785 | 1772 | 408 | 4610 | 6273 |  | CORR | GENE | 04:44 | 04:54 | 04:52 | 938 | 101 | 14 | EXT | Аномалия находится на упругопластическом изгибе: R=331 D, максимальное растяжение на 6.1 час. | 1.01 | (b)
68428.374 | 5.266 | 5.266 | -6.219 | -6.219 | -1063 | -1041 | -1031 | 998 | 5266 | 6273 |  | CORR | CIGR | 09:14 | 09:18 | 09:20 | 29 | 65 | 10 | EXT | Аномалия находится на упругопластическом изгибе: R=331 D, максимальное растяжение на 6.1 час. | 0.89 | (c)
68428.976 | 5.868 | 5.703 | -5.617 | -5.782 | 1620 | 1708 | 1706 | 438 | 5480 | 6273 |  | CORR | GENE | 04:27 | 04:42 | 04:41 | 302 | 173 | 21 | EXT | Аномалия находится на упругопластическом изгибе: R=312 D, максимальное растяжение на 6.1 час. | 1 | (b)
68429.228 | 6.12 | 6.036 | -5.365 | -5.449 | 1161 | 1411 | 1335 | 720 | 5345 | 6273 |  | CORR | GENE | 03:13 | 03:54 | 03:42 | 104 | 350 | 15 | EXT | Аномалия находится на упругопластическом изгибе: R=308 D, максимальное растяжение на 6.1 час. | 0.9 | (c)
68429.775 | 6.667 | 6.056 | -4.818 | -5.429 | 1540 | 1587 | 1598 | 575 | 3914 | 6273 |  | CORR | GENE | 04:15 | 04:22 | 04:24 | 1515 | 115 | 10 | EXT | Аномалия находится на упругопластическом изгибе: R=299 D, максимальное растяжение на 6.1 час. | 0.97 | (c)
68434.593 | 0 | -0.024 | -11.37 | -11.394 | 1936 | -1835 | -2093 | 0 |  | 6274 | Нарушение формы кольцевого шва | GWAN |  | 03:44 | 05:35 | 04:54 | 0 | 863 |  | EXT | Нарушение формы кольцевого шва Аномалия находится на упругопластическом изгибе: R=274 D, максимальное растяжение на 6 час. |  | (c)
68437.766 | 3.173 | 2.672 | -8.197 | -8.698 | -469 | -198 | -285 | 100 | 2672 | 6274 |  | GOUG | GENE | 09:16 | 09:59 | 09:46 | 1021 | 369 | 8 | EXT | Задир. Аномалия находится на упругопластическом изгибе: R=311 D, максимальное растяжение на 6 час. |  | (c)
68444.918 | 10.325 | 10.154 | -1.045 | -1.216 | 2074 | 2100 | 2097 | 111 | 859 | 6274 |  | ARTD | AXGR | 04:06 | 04:10 | 04:10 | 357 | 45 |  | EXT | Эквивалент потери металла 10%. Аномалия находится на упругопластическом изгибе: R=635 D, максимальное растяжение на 5.9 час. |  | (c)
68445.162 | 10.569 | 10.541 | -0.801 | -0.829 | -1078 | -1028 | -1022 | 966 | 796 | 6274 |  | CORR | CIGR | 07:37 | 07:46 | 07:46 | 33 | 112 | 13 | EXT | Аномалия находится на упругопластическом изгибе: R=651 D, максимальное растяжение на 5.9 час. | 0.89 | (c)
68445.443 | 10.85 | 10.758 | -0.52 | -0.612 | -1308 | -1236 | -1025 | 741 | 504 | 6274 |  | CORR | GENE | 07:00 | 07:12 | 07:46 | 108 | 567 | 11 | EXT | Аномалия находится на упругопластическом изгибе: R=666 D, максимальное растяжение на 5.9 час. | 0.89 | (c)
68446.365 | 0.402 | 0.309 | -10.948 | -11.041 | 1110 | 1302 | 1376 | 588 | 309 | 6275 |  | CORR | GENE | 05:07 | 05:38 | 05:50 | 122 | 533 | 10 | EXT | Аномалия находится на упругопластическом изгибе: R=728 D, максимальное растяжение на 5.9 час. | 0.89 | (c)
68446.681 | 0.718 | 0.689 | -10.632 | -10.661 | 2104 | 2166 | 2173 | 0 | 689 | 6275 |  | CORR | CIGR | 07:48 | 07:58 | 07:59 | 36 | 139 | 12 | EXT | Аномалия находится на упругопластическом изгибе: R=743 D, максимальное растяжение на 5.9 час. | 0.89 | (c)
68446.885 | 0.922 | 0.899 | -10.428 | -10.451 | -2193 | -2138 | -2112 | 37 | 899 | 6275 |  | CORR | GENE | 08:14 | 08:23 | 08:27 | 77 | 163 | 10 | EXT | Аномалия находится на упругопластическом изгибе: R=759 D, максимальное растяжение на 5.9 час. | 0.89 | (c)
68447.802 | 1.839 | 1.802 | -9.511 | -9.548 | 1522 | 1607 | 1590 | 573 | 1802 | 6275 |  | CORR | GENE | 06:14 | 06:28 | 06:25 | 59 | 136 | 10 | EXT | Аномалия находится на упругопластическом изгибе: R=808 D, максимальное растяжение на 6 час. | 0.89 | (c)
68447.951 | 1.988 | 1.78 | -9.362 | -9.57 | 885 | 917 | 908 | 885 | 1780 | 6275 |  | CORR | AXGR | 04:31 | 04:36 | 04:35 | 462 | 47 | 10 | EXT | Аномалия находится на упругопластическом изгибе: R=808 D, максимальное растяжение на 6 час. | 0.93 | (c)
68448.755 | 2.792 | 2.773 | -8.558 | -8.577 | -2149 | -2036 | -2048 | 81 | 2773 | 6275 |  | CORR | CIGR | 08:21 | 08:40 | 08:38 | 39 | 203 | 17 | EXT | Аномалия находится на упругопластическом изгибе: R=833 D, максимальное растяжение на 6 час. | 0.89 | (c)
68448.873 | 2.91 | 2.88 | -8.44 | -8.47 | -1744 | -1689 | -1681 | 486 | 2880 | 6275 |  | CORR | GENE | 09:27 | 09:36 | 09:37 | 52 | 127 | 12 | EXT | Аномалия находится на упругопластическом изгибе: R=842 D, максимальное растяжение на 6 час. | 0.89 | (c)
68449.37 | 3.407 | 2.552 | -7.943 | -8.798 | 692 | 760 | 814 | 692 | 2552 | 6275 |  | CORR | GENE | 03:60 | 04:11 | 04:20 | 1387 | 245 | 10 | EXT | Аномалия находится на упругопластическом изгибе: R=848 D, максимальное растяжение на 6 час. | 0.97 | (c)
68449.677 | 3.714 | 3.692 | -7.636 | -7.658 | -2090 | -2024 | -2017 | 140 | 3692 | 6275 |  | CORR | CIGR | 08:31 | 08:42 | 08:43 | 45 | 146 | 10 | EXT | Аномалия находится на упругопластическом изгибе: R=845 D, максимальное растяжение на 6 час. | 0.89 | (c)
68451.472 | 5.509 | 5.492 | -5.841 | -5.858 | 400 | 428 | 439 | 400 | 5492 | 6275 |  | CORR | CIGR | 03:13 | 03:17 | 03:19 | 30 | 78 | 11 | EXT | Аномалия находится на упругопластическом изгибе: R=820 D, максимальное растяжение на 6.2 час. | 0.89 | (c)
68451.81 | 5.847 | 5.818 | -5.503 | -5.532 | 711 | 739 | 768 | 711 | 5497 | 6275 |  | CORR | CIGR | 04:03 | 04:08 | 04:12 | 35 | 114 | 11 | EXT | Аномалия находится на упругопластическом изгибе: R=808 D, максимальное растяжение на 6.3 час. | 0.89 | (c)
68452.385 | 6.422 | 6.333 | -4.928 | -5.017 | 938 | 1213 | 1128 | 913 | 4860 | 6275 |  | CORR | GENE | 04:40 | 05:24 | 05:10 | 157 | 380 | 10 | EXT | Аномалия находится на упругопластическом изгибе: R=798 D, максимальное растяжение на 6.4 час. | 0.9 | (c)
68455.455 | 9.492 | 9.377 | -1.858 | -1.973 | 2153 | 2175 | 2175 | 33 | 1640 | 6275 |  | CORR | AXGR | 07:56 | 07:59 | 07:59 | 333 | 45 | 12 | EXT | Аномалия находится на упругопластическом изгибе: R=763 D, максимальное растяжение на 6.7 час. | 0.93 | (c)
68456.477 | 10.514 | 10.475 | -0.836 | -0.875 | 427 | 835 | 789 | 427 | 757 | 6275 |  | CORR | GENE | 03:17 | 04:23 | 04:16 | 118 | 725 | 11 | EXT | Аномалия находится на упругопластическом изгибе: R=780 D, максимальное растяжение на 6.8 час. | 0.89 | (c)
68456.553 | 10.59 | 10.169 | -0.76 | -1.181 | 2149 | 2176 | 2179 | 22 | 692 | 6275 |  | CORR | GENE | 07:55 | 07:59 | 07:60 | 489 | 60 | 11 | EXT | Аномалия находится на упругопластическом изгибе: R=780 D, максимальное растяжение на 6.8 час. | 0.94 | (c)
68456.742 | 10.779 | 10.763 | -0.571 | -0.587 | 2042 | 2134 | 2112 | 48 | 550 | 6275 |  | CORR | CIGR | 07:38 | 07:53 | 07:49 | 37 | 141 | 13 | EXT | Аномалия находится на упругопластическом изгибе: R=788 D, максимальное растяжение на 6.8 час. | 0.89 | (c)
68457.313 | 0 | -0.031 | -11.42 | -11.451 | 918 | 1942 | 1560 | 28 |  | 6276 | Нарушение формы кольцевого шва | GWAN |  | 00:49 | 03:35 | 02:33 | 0 | 1284 |  | EXT | Нарушение формы кольцевого шва Аномалия находится на упругопластическом изгибе: R=816 D, максимальное растяжение на 6.8 час. |  | (c)
68457.313 | 0 | -0.029 | -11.42 | -11.449 | -1225 | -596 | -666 | 108 |  | 6276 | Нарушение формы кольцевого шва | GWAN |  | 07:04 | 08:45 | 08:34 | 0 | 1117 |  | EXT | Нарушение формы кольцевого шва Аномалия находится на упругопластическом изгибе: R=816 D, максимальное растяжение на 6.8 час. |  | (c)
68479.878 | 11.145 | 10.982 | -0.31 | -0.473 | -1603 | -1571 | -1573 | 628 | 196 | 6277 |  | CORR | GENE | 07:38 | 07:44 | 07:43 | 277 | 61 | 12 | EXT |  | 0.92 | (c)
68480.188 | 0 | -0.023 | -11.475 | -11.498 | 1424 | 1753 | 1689 | 276 |  | 6278 | Нарушение формы кольцевого шва | GWAN |  | 00:53 | 01:46 | 01:36 | 0 | 530 |  | EXT | Нарушение формы кольцевого шва |  | (c)
68480.188 | 0 | -0.014 | -11.475 | -11.489 | -2201 | -1750 | -1603 | 29 |  | 6278 | Нарушение формы кольцевого шва | GWAN |  | 03:08 | 04:21 | 04:45 | 0 | 1196 |  | EXT | Нарушение формы кольцевого шва |  | (c)
68480.188 | 0 | -0.021 | -11.475 | -11.496 | -902 | -586 | -310 | 0 |  | 6278 | Нарушение формы кольцевого шва | GWAN |  | 06:38 | 07:29 | 08:14 | 0 | 1185 |  | EXT | Нарушение формы кольцевого шва |  | (c)
68493.816 | 2.153 | 2.139 | -9.262 | -9.276 | -990 | -935 | -920 | 850 | 2139 | 6279 |  | CORR | CIGR | 07:38 | 07:47 | 07:50 | 40 | 140 | 14 | EXT |  | 0.89 | (c)
68493.912 | 2.249 | 2.244 | -9.166 | -9.171 | -1469 | -1418 | -1403 | 762 | 2244 | 6279 |  | CORR | CIGR | 06:21 | 06:29 | 06:32 | 25 | 131 | 15 | EXT |  | 0.89 | (c)
68493.958 | 2.295 | 2.294 | -9.12 | -9.121 | -1730 | -1704 | -1695 | 501 | 2294 | 6279 |  | CORR | CIGR | 05:39 | 05:43 | 05:45 | 20 | 70 | 10 | EXT |  | 0.89 | (c)
68496.187 | 4.524 | 4.498 | -6.891 | -6.917 | -1469 | -1446 | -1373 | 762 | 4498 | 6279 |  | CORR | GENE | 06:21 | 06:25 | 06:37 | 55 | 192 | 11 | EXT |  | 0.89 | (c)
68496.221 | 4.558 | 4.558 | -6.857 | -6.857 | -1660 | -1569 | -1599 | 571 | 4558 | 6279 |  | CORR | CIGR | 05:50 | 06:05 | 06:00 | 25 | 122 | 11 | EXT |  | 0.89 | (c)
68500.807 | 9.144 | 9.12 | -2.271 | -2.295 | -1799 | -1546 | -1604 | 431 | 2224 | 6279 |  | CORR | GENE | 05:28 | 06:09 | 05:59 | 71 | 390 | 12 | EXT |  | 0.89 | (c)
68517.456 | 3.253 | 3.238 | -8.162 | -8.177 | -1142 | -1020 | -1076 | 1011 | 3238 | 6281 |  | CORR | CIGR | 07:40 | 07:59 | 07:50 | 35 | 131 | 11 | EXT |  | 0.89 | (c)
68519.028 | 4.825 | 4.821 | -6.59 | -6.594 | -1168 | -1109 | -1115 | 1063 | 4821 | 6281 |  | CORR | CIGR | 07:36 | 07:45 | 07:44 | 30 | 105 | 12 | EXT |  | 0.89 | (c)
68519.427 | 5.224 | 5.219 | -6.191 | -6.196 | -1159 | -1068 | -1107 | 1055 | 5219 | 6281 |  | CORR | CIGR | 07:37 | 07:52 | 07:45 | 35 | 104 | 10 | EXT |  | 0.89 | (c)
68525.618 | 0 | -0.028 | -11.23 | -11.258 | 189 | 376 | 417 | 189 |  | 6282 | Нарушение формы кольцевого шва | GWAN |  | 11:10 | 11:40 | 11:47 | 0 | 456 |  | EXT | Нарушение формы кольцевого шва |  | (c)
68547.52 | 10.672 | 10.648 | -0.793 | -0.817 | -1444 | -1326 | -1323 | 787 | 778 | 6283 |  | CORR | CIGR | 06:43 | 07:02 | 07:02 | 39 | 242 | 10 | EXT |  | 0.89 | (c)
68567.329 | 7.626 | 7.619 | -3.849 | -3.856 | 334 | 456 | 417 | 334 | 3818 | 6285 |  | CORR | CIGR | 03:51 | 04:11 | 04:05 | 38 | 167 | 11 | EXT |  | 0.89 | (c)
68578.958 | 0 | -0.029 | -11.455 | -11.484 | 1843 | 1937 | 1990 | 1843 |  | 6287 | Нарушение формы кольцевого шва | GWAN |  | 02:25 | 02:40 | 02:49 | 0 | 295 |  | EXT | Нарушение формы кольцевого шва |  | (c)
68590.413 | 0 | -0.021 | -11.505 | -11.526 | 2057 | -1723 | -1950 | 0 |  | 6288 | Нарушение формы кольцевого шва | GWAN |  | 03:27 | 05:17 | 04:40 | 0 | 907 |  | EXT | Нарушение формы кольцевого шва |  | (c)
68590.413 | 0 | -0.022 | -11.505 | -11.527 | -354 | -52 | -95 | 0 |  | 6288 | Нарушение формы кольцевого шва | GWAN |  | 08:58 | 09:47 | 09:40 | 0 | 517 |  | EXT | Нарушение формы кольцевого шва |  | (c)
68606.304 | 4.386 | 4.369 | -6.749 | -6.766 | 1309 | 1381 | 1348 | 844 | 4369 | 6289 |  | CORR | CIGR | 06:18 | 06:30 | 06:25 | 25 | 78 | 12 | EXT | Аномалия находится на отводе. | 0.89 | (c)
68606.586 | 4.668 | 4.659 | -6.467 | -6.476 | 1074 | 1107 | 1108 | 1074 | 4659 | 6289 |  | CORR | CIGR | 05:40 | 05:46 | 05:46 | 20 | 69 | 11 | EXT | Аномалия находится на отводе. | 0.89 | (c)
68606.819 | 4.901 | 4.889 | -6.234 | -6.246 | 1291 | 1339 | 1321 | 879 | 4889 | 6289 |  | CORR | CIGR | 06:15 | 06:23 | 06:20 | 20 | 61 | 10 | EXT | Аномалия находится на отводе. | 0.89 | (c)
68607.105 | 5.187 | 5.17 | -5.948 | -5.965 | 1257 | 1377 | 1331 | 826 | 5170 | 6289 |  | CORR | CIGR | 06:10 | 06:29 | 06:22 | 35 | 148 | 13 | EXT | Аномалия находится на отводе. | 0.89 | (c)
68607.797 | 5.879 | 5.856 | -5.256 | -5.279 | 1137 | 1216 | 1201 | 966 | 5247 | 6289 |  | CORR | CIGR | 05:51 | 06:03 | 06:01 | 32 | 128 | 10 | EXT | Аномалия находится на отводе. | 0.89 | (c)
68610.906 | 8.988 | 8.973 | -2.147 | -2.162 | 1884 | 1914 | 1919 | 277 | 2137 | 6289 |  | CORR | CIGR | 07:51 | 07:56 | 07:57 | 25 | 70 | 12 | EXT | Аномалия находится на отводе. | 0.89 | (c)
68611.481 | 9.563 | 9.544 | -1.572 | -1.591 | 1901 | 1951 | 1949 | 234 | 1566 | 6289 |  | CORR | CIGR | 07:54 | 08:02 | 08:02 | 25 | 96 | 13 | EXT | Аномалия находится на отводе. | 0.89 | (c)
68624.283 | 0 | -0.031 | -11.46 | -11.491 | -137 | 3 | 0 | 0 |  | 6291 | Нарушение формы кольцевого шва | GWAN |  | 08:47 | 09:09 | 09:09 | 0 | 274 |  | EXT | Нарушение формы кольцевого шва |  | (c)
68627.08 | 2.797 | 2.762 | -8.663 | -8.698 | -1237 | -998 | -1033 | 829 | 2762 | 6291 |  | CORR | GENE | 05:49 | 06:28 | 06:22 | 70 | 408 | 10 | EXT |  | 0.89 | (c)
68669.408 | 0 | 0 | -10.96 | -10.96 | 34 | 440 | 510 | 34 | 0 | 6295 | Смещение кромок | GWAN |  | 05:57 | 07:02 | 07:14 | 0 | 952 | 26 | EXT | Смещение кромок Наружу Величина смещения - 4.2 мм. |  | (c)
68680.368 | 0 | 0 | -11.045 | -11.045 | 106 | 340 | 468 | 106 | 0 | 6296 | Смещение кромок | GWAN |  | 06:11 | 06:49 | 07:10 | 0 | 723 | 27 | EXT | Смещение кромок Наружу Величина смещения - 4.2 мм. |  | (c)
68685.818 | 5.45 | 5.414 | -5.595 | -5.631 | 972 | 1061 | 1095 | 972 | 5414 | 6296 |  | CORR | GENE | 08:31 | 08:45 | 08:51 | 53 | 246 | 10 | EXT |  | 0.89 | (c)
68691.863 | 0.45 | 0.419 | -10.9 | -10.931 | 1214 | 1309 | 1332 | 1214 | 419 | 6297 |  | CORR | GENE | 07:07 | 07:23 | 07:26 | 53 | 237 | 10 | EXT |  | 0.89 | (c)
68698.218 | 6.805 | 6.571 | -4.545 | -4.779 | 1417 | 1459 | 1462 | 1417 | 4348 | 6297 |  | CORR | GENE | 07:40 | 07:47 | 07:47 | 431 | 90 | 12 | EXT |  | 0.94 | (c)
68698.471 | 7.058 | 7.027 | -4.292 | -4.323 | 1320 | 1418 | 1392 | 1320 | 4281 | 6297 |  | CORR | CIGR | 07:24 | 07:40 | 07:36 | 42 | 145 | 12 | EXT |  | 0.89 | (c)
68698.737 | 7.324 | 7.118 | -4.026 | -4.232 | 1298 | 1304 | 1341 | 1298 | 3838 | 6297 |  | CORR | GENE | 07:21 | 07:22 | 07:28 | 394 | 87 | 15 | EXT |  | 0.96 | (c)
68699.669 | 8.256 | 8.113 | -3.094 | -3.237 | 169 | 176 | 188 | 169 | 2981 | 6297 |  | CORR | AXGR | 04:19 | 04:20 | 04:22 | 256 | 39 | 13 | EXT |  | 0.92 | (c)
68701.752 | 10.339 | 10.284 | -1.011 | -1.066 | 2002 | 2087 | 2174 | 2002 | 931 | 6297 |  | CORR | GENE | 09:14 | 09:28 | 09:42 | 135 | 345 | 11 | EXT |  | 0.9 | (c)
68702.665 | 11.252 | 10.928 | -0.098 | -0.422 | 1536 | 1553 | 1566 | 1536 | 40 | 6297 |  | CORR | GENE | 07:59 | 08:02 | 08:04 | 382 | 62 | 22 | EXT |  | 0.99 | (c)
68702.763 | 0 | -0.02 | -11.23 | -11.25 | -1260 | -1095 | -828 | 396 |  | 6298 | Нарушение формы кольцевого шва | GWAN |  | 06:52 | 07:19 | 08:02 | 0 | 864 |  | EXT | Нарушение формы кольцевого шва |  | (c)
68702.841 | 0.078 | 0.049 | -11.152 | -11.181 | -879 | -834 | -854 | 828 | 49 | 6298 |  | CORR | GENE | 07:54 | 08:01 | 07:58 | 326 | 51 | 15 | EXT |  | 0.94 | (c)
68703.373 | 0.61 | 0.517 | -10.62 | -10.713 | -1136 | -1078 | -1103 | 1070 | 517 | 6298 |  | CORR | GENE | 07:12 | 07:21 | 07:17 | 245 | 66 | 10 | EXT |  | 0.91 | (c)
68712.524 | 9.761 | 9.706 | -1.469 | -1.524 | 2026 | 2175 | 2168 | 2026 | 1447 | 6298 |  | CORR | GENE | 03:42 | 04:07 | 04:05 | 77 | 285 | 10 | EXT |  | 0.89 | (c)
68713.903 | 11.14 | 10.896 | -0.09 | -0.334 | -1976 | -1941 | -1904 | 1833 | 42 | 6298 |  | CORR | GENE | 04:57 | 05:02 | 05:08 | 292 | 143 | 11 | EXT |  | 0.92 | (c)
68714.118 | 0.125 | 0.03 | -11.33 | -11.425 | 1079 | 1171 | 1152 | 1005 | 30 | 6299 |  | CORR | GENE | 04:39 | 04:54 | 04:51 | 445 | 147 | 10 | EXT |  | 0.93 | (c)
68714.865 | 0.872 | 0.748 | -10.583 | -10.707 | 946 | 1089 | 1066 | 946 | 748 | 6299 |  | CORR | GENE | 04:18 | 04:41 | 04:37 | 802 | 241 | 11 | EXT |  | 0.96 | (c)
68736.663 | 11.215 | 11.2 | -0.15 | -0.165 | -1328 | -1195 | -1201 | 902 | 124 | 6300 |  | CORR | CIGR | 07:37 | 07:59 | 07:57 | 41 | 253 | 10 | EXT |  | 0.89 | (c)
68736.813 | 0 | -0.02 | -11.325 | -11.345 | 1245 | 1692 | 1577 | 322 |  | 6301 | Нарушение формы кольцевого шва | GWAN |  | 02:08 | 03:20 | 03:01 | 0 | 663 |  | EXT | Нарушение формы кольцевого шва |  | (c)
68759.283 | 0 | -0.024 | -10.95 | -10.974 | 870 | 1226 | 1212 | 870 |  | 6303 | Нарушение формы кольцевого шва | GWAN |  | 03:37 | 04:34 | 04:32 | 0 | 683 |  | EXT | Нарушение формы кольцевого шва |  | (c)
68759.283 | 0 | -0.025 | -10.95 | -10.975 | 2047 | -1924 | -2022 | 1630 |  | 6303 | Нарушение формы кольцевого шва | GWAN |  | 06:47 | 08:06 | 07:50 | 0 | 785 |  | EXT | Нарушение формы кольцевого шва |  | (c)
68788.485 | 7.052 | 7.03 | -4.248 | -4.27 | 493 | 652 | 640 | 493 | 4234 | 6305 |  | CORR | CIGR | 04:17 | 04:43 | 04:41 | 36 | 294 | 10 | EXT | Аномалия находится на отводе. | 0.89 | (c)
68794.502 | 1.769 | 1.748 | -8.821 | -8.842 | -1777 | -1727 | -1713 | 453 | 1748 | 6306 |  | CORR | CIGR | 04:15 | 04:23 | 04:25 | 30 | 129 | 11 | EXT |  | 0.89 | (c)
68803.323 | 0 | -0.02 | -11.435 | -11.455 | -1708 | -1373 | -1408 | 523 |  | 6307 | Нарушение формы кольцевого шва | GWAN |  | 07:06 | 07:60 | 07:54 | 0 | 599 |  | EXT | Нарушение формы кольцевого шва |  | (c)
68803.323 | 0 | -0.031 | -11.435 | -11.466 | -810 | -661 | -567 | 323 |  | 6307 | Нарушение формы кольцевого шва | GWAN |  | 09:31 | 09:55 | 10:10 | 0 | 487 |  | EXT | Нарушение формы кольцевого шва |  | (c)
68814.758 | 0 | -0.024 | -11.255 | -11.279 | 1592 | 1835 | 1860 | 104 |  | 6308 | Нарушение формы кольцевого шва | GWAN |  | 02:14 | 02:53 | 02:57 | 0 | 534 |  | EXT | Нарушение формы кольцевого шва |  | (c)
68814.758 | 0 | -0.024 | -11.255 | -11.279 | -2110 | -1787 | -1703 | 120 |  | 6308 | Нарушение формы кольцевого шва | GWAN |  | 04:16 | 05:08 | 05:22 | 0 | 814 |  | EXT | Нарушение формы кольцевого шва |  | (c)
68833.867 | 7.854 | 7.824 | -3.531 | -3.561 | -2063 | -1487 | -1733 | 167 | 3456 | 6309 |  | CORR | GENE | 07:18 | 08:51 | 08:11 | 105 | 660 | 10 | EXT |  | 0.89 | (c)
68851.908 | 3.51 | 3.483 | -7.815 | -7.842 | -1643 | -1495 | -1543 | 587 | 3483 | 6311 |  | CORR | CIGR | 07:05 | 07:29 | 07:21 | 39 | 201 | 10 | EXT |  | 0.89 | (c)
68867.406 | 7.683 | 7.669 | -3.617 | -3.631 | 1620 | 1723 | 1723 | 1620 | 3603 | 6312 |  | CORR | CIGR | 04:10 | 04:27 | 04:27 | 28 | 206 | 10 | EXT | Аномалия находится на упругопластическом изгибе: R=793 D, максимальное растяжение на 5.6 час. | 0.89 | (c)
68893.713 | 0 | -0.054 | -11.51 | -11.564 | -1087 | -878 | -870 | 653 |  | 6315 | Нарушение формы кольцевого шва | GWAN |  | 11:46 | 00:20 | 12:21 | 0 | 434 |  | EXT | Нарушение формы кольцевого шва Аномалия находится на отводе. Аномалия находится на упругопластическом изгибе: R=448 D, максимальное растяжение на 5.6 час. |  | (c)
68893.713 | 0 | -0.024 | -11.51 | -11.534 | 1319 | 1710 | 1626 | 298 |  | 6315 | Нарушение формы кольцевого шва | GWAN |  | 06:15 | 07:18 | 07:04 | 0 | 614 |  | EXT | Нарушение формы кольцевого шва Аномалия находится на отводе. Аномалия находится на упругопластическом изгибе: R=448 D, максимальное растяжение на 5.6 час. |  | (c)
68895.477 | 1.764 | 1.722 | -9.746 | -9.788 | 2162 | -2070 | -2162 | 0 | 1722 | 6315 |  | CORR | GENE | 08:31 | 09:08 | 08:53 | 49 | 274 | 13 | EXT | Аномалия находится на отводе. | 0.89 | (c)
68895.495 | 1.782 | 1.753 | -9.728 | -9.757 | 1887 | 1960 | 1947 | 224 | 1753 | 6315 |  | CORR | CIGR | 07:46 | 07:58 | 07:56 | 37 | 119 | 12 | EXT | Аномалия находится на отводе. | 0.89 | (c)
68899.9 | 6.187 | 6.107 | -5.323 | -5.403 | 1617 | 1685 | 1819 | 209 | 5300 | 6315 |  | CORR | GENE | 07:03 | 07:14 | 07:35 | 103 | 405 | 13 | EXT | Аномалия находится на отводе. | 0.89 | (c)
68899.991 | 6.278 | 6.26 | -5.232 | -5.25 | -334 | -213 | -221 | 107 | 5207 | 6315 |  | CORR | CIGR | 01:48 | 02:07 | 02:06 | 43 | 227 | 12 | EXT | Аномалия находится на отводе. | 0.89 | (c)
68900.25 | 6.537 | 6.516 | -4.973 | -4.994 | 426 | 496 | 528 | 426 | 4954 | 6315 |  | CORR | CIGR | 03:51 | 04:02 | 04:07 | 40 | 203 | 10 | EXT | Аномалия находится на отводе. | 0.89 | (c)
68913.411 | 8.188 | 8.046 | -2.762 | -2.904 | 1449 | 1544 | 1553 | 574 | 2747 | 6316 |  | CORR | GENE | 03:45 | 04:00 | 04:02 | 157 | 207 | 10 | EXT |  | 0.9 | (c)
68914.049 | 8.826 | 8.79 | -2.124 | -2.16 | -1215 | -1097 | -1124 | 1016 | 2090 | 6316 |  | CORR | GENE | 08:35 | 08:54 | 08:50 | 70 | 182 | 10 | EXT |  | 0.89 | (c)
68914.248 | 9.025 | 9 | -1.925 | -1.95 | 1561 | 1645 | 1651 | 490 | 1908 | 6316 |  | CORR | CIGR | 04:03 | 04:17 | 04:18 | 42 | 179 | 12 | EXT |  | 0.89 | (c)
68914.965 | 9.742 | 9.728 | -1.208 | -1.222 | 1321 | 1452 | 1423 | 704 | 1184 | 6316 |  | CORR | CIGR | 03:24 | 03:46 | 03:41 | 38 | 205 | 10 | EXT |  | 0.89 | (c)
68915.497 | 10.274 | 10.237 | -0.676 | -0.713 | 1667 | 1677 | 1678 | 541 | 644 | 6316 |  | CORR | AXGR | 04:20 | 04:22 | 04:22 | 69 | 23 | 11 | EXT |  | 0.89 | (c)
68916.465 | 0.292 | 0.05 | -10.803 | -11.045 | 1416 | 1468 | 1483 | 680 | 50 | 6317 |  | CORR | GENE | 04:48 | 04:57 | 04:59 | 467 | 135 | 16 | EXT |  | 0.97 | (c)
68917.115 | 0.942 | 0.925 | -10.153 | -10.17 | 1132 | 1183 | 1195 | 973 | 925 | 6317 |  | CORR | CIGR | 04:03 | 04:11 | 04:13 | 32 | 125 | 10 | EXT |  | 0.89 | (c)
68918.822 | 2.649 | 2.508 | -8.446 | -8.587 | 1365 | 1389 | 1391 | 814 | 2508 | 6317 |  | CORR | GENE | 04:40 | 04:44 | 04:44 | 303 | 52 | 12 | EXT |  | 0.93 | (c)
68923.603 | 7.43 | 7.41 | -3.665 | -3.685 | 783 | 874 | 895 | 783 | 3638 | 6317 |  | CORR | CIGR | 03:06 | 03:21 | 03:24 | 47 | 224 | 12 | EXT |  | 0.89 | (c)
68978.884 | 5.866 | 5.857 | -5.314 | -5.323 | 552 | 617 | 629 | 552 | 5291 | 6322 |  | CORR | CIGR | 08:27 | 08:37 | 08:39 | 32 | 156 | 11 | EXT |  | 0.89 | (c)
69054.268 | 0 | -0.016 | -11.515 | -11.531 | -643 | -477 | -481 | 318 |  | 6330 | Нарушение формы кольцевого шва | GWAN |  | 00:08 | 00:35 | 00:34 | 0 | 325 |  | EXT | Нарушение формы кольцевого шва |  | (c)
69054.268 | 0 | -0.016 | -11.515 | -11.531 | 554 | 872 | 808 | 554 |  | 6330 | Нарушение формы кольцевого шва | GWAN |  | 03:21 | 04:12 | 04:02 | 0 | 508 |  | EXT | Нарушение формы кольцевого шва |  | (c)
69054.268 | 0 | -0.023 | -11.515 | -11.538 | -1839 | -1652 | -1561 | 391 |  | 6330 | Нарушение формы кольцевого шва | GWAN |  | 08:55 | 09:25 | 09:40 | 0 | 557 |  | EXT | Нарушение формы кольцевого шва |  | (c)
69055.383 | 1.115 | 0.434 | -10.4 | -11.081 | 947 | 981 | 1017 | 947 | 434 | 6330 |  | CORR | GENE | 04:24 | 04:30 | 04:36 | 1287 | 141 | 11 | EXT |  | 0.97 | (c)
69059.683 | 5.415 | 5.34 | -6.1 | -6.175 | 791 | 807 | 810 | 791 | 5340 | 6330 |  | CORR | AXGR | 03:59 | 04:02 | 04:02 | 150 | 37 | 10 | EXT |  | 0.9 | (c)
69062.332 | 8.064 | 8.055 | -3.451 | -3.46 | 968 | 1020 | 998 | 968 | 3444 | 6330 |  | CORR | CIGR | 04:28 | 04:36 | 04:33 | 16 | 59 | 13 | EXT |  | 0.89 | (c)
69063.867 | 9.599 | 9.587 | -1.916 | -1.928 | 1080 | 1136 | 1120 | 1071 | 1903 | 6330 |  | CORR | CIGR | 04:46 | 04:55 | 04:52 | 25 | 79 | 13 | EXT |  | 0.89 | (c)
69064.755 | 10.487 | 10.467 | -1.028 | -1.048 | 1088 | 1149 | 1133 | 1052 | 998 | 6330 |  | CORR | GENE | 04:47 | 04:57 | 04:55 | 50 | 90 | 12 | EXT |  | 0.89 | (c)
69065.783 | 0 | -0.027 | -11.205 | -11.232 | 142 | 553 | 462 | 142 |  | 6331 | Нарушение формы кольцевого шва | GWAN |  | 11:39 | 00:46 | 12:31 | 0 | 640 |  | EXT | Нарушение формы кольцевого шва |  | (c)
69065.783 | 0 | -0.03 | -11.205 | -11.235 | 1558 | 1884 | 1829 | 130 |  | 6331 | Нарушение формы кольцевого шва | GWAN |  | 03:28 | 04:20 | 04:11 | 0 | 542 |  | EXT | Нарушение формы кольцевого шва |  | (c)
69065.783 | 0 | -0.028 | -11.205 | -11.233 | -1880 | -1515 | -1535 | 351 |  | 6331 | Нарушение формы кольцевого шва | GWAN |  | 06:13 | 07:12 | 07:08 | 0 | 689 |  | EXT | Нарушение формы кольцевого шва |  | (c)
69065.783 | 0 | -0.035 | -11.205 | -11.24 | -783 | -512 | -542 | 302 |  | 6331 | Нарушение формы кольцевого шва | GWAN |  | 09:10 | 09:53 | 09:49 | 0 | 480 |  | EXT | Нарушение формы кольцевого шва |  | (c)
69068.263 | 2.48 | 2.47 | -8.725 | -8.735 | 1937 | 1977 | 1984 | 200 | 2470 | 6331 |  | CORR | CIGR | 04:29 | 04:35 | 04:36 | 20 | 93 | 12 | EXT |  | 0.89 | (c)
69095.208 | 7.48 | 7.184 | -4.035 | -4.331 | -2170 | -2131 | -2080 | 1990 | 3941 | 6333 |  | CORR | GENE | 03:47 | 03:53 | 04:01 | 390 | 179 | 12 | EXT |  | 0.94 | (c)
69131.942 | 9.654 | 9.593 | -1.411 | -1.472 | 1789 | 1845 | 1946 | 1789 | 1403 | 6336 |  | CORR | GENE | 03:55 | 04:04 | 04:21 | 69 | 315 | 13 | EXT | Аномалия находится на упругопластическом изгибе: R=211 D, максимальное растяжение на 6.3 час. | 0.89 | (c)
69133.353 | 0 | -0.033 | -10.435 | -10.468 | -1310 | -1014 | -1111 | 911 |  | 6337 | Нарушение формы кольцевого шва | GWAN |  | 06:23 | 07:11 | 06:55 | 0 | 399 |  | EXT | Нарушение формы кольцевого шва Аномалия находится на упругопластическом изгибе: R=191 D, максимальное растяжение на 6.3 час. |  | (c)
69133.353 | 0 | -0.026 | -10.435 | -10.461 | -685 | -386 | -434 | 184 |  | 6337 | Нарушение формы кольцевого шва | GWAN |  | 08:04 | 08:52 | 08:44 | 0 | 500 |  | EXT | Нарушение формы кольцевого шва Аномалия находится на упругопластическом изгибе: R=191 D, максимальное растяжение на 6.3 час. |  | (c)
69133.353 | 0 | -0.038 | -10.435 | -10.473 | 136 | 393 | 410 | 136 |  | 6337 | Нарушение формы кольцевого шва | GWAN |  | 10:16 | 10:58 | 11:01 | 0 | 547 |  | EXT | Нарушение формы кольцевого шва Аномалия находится на упругопластическом изгибе: R=191 D, максимальное растяжение на 6.3 час. |  | (c)
69155.243 | 0 | -0.031 | -11.265 | -11.296 | 425 | 629 | 741 | 425 |  | 6339 | Нарушение формы кольцевого шва | GWAN |  | 00:58 | 01:30 | 01:49 | 0 | 631 |  | EXT | Нарушение формы кольцевого шва |  | (c)
69177.988 | 0.085 | 0.042 | -10.525 | -10.568 | -2150 | -1923 | -1975 | 81 | 42 | 6341 |  | CORR | GENE | 04:16 | 04:52 | 04:44 | 142 | 349 | 10 | EXT |  | 0.9 | (c)
69192.281 | 3.768 | 3.755 | -5.007 | -5.02 | 2114 | 2154 | 2152 | 40 | 3755 | 6342 |  | CORR | CIGR | 07:01 | 07:08 | 07:07 | 31 | 76 | 13 | EXT |  | 0.89 | (c)
69219.063 | 8.615 | 8.601 | -2.11 | -2.124 | 1568 | 1617 | 1617 | 565 | 2100 | 6345 |  | CORR | CIGR | 07:04 | 07:11 | 07:11 | 24 | 97 | 10 | EXT |  | 0.89 | (c)
69219.469 | 9.021 | 9.002 | -1.704 | -1.723 | 1503 | 1542 | 1541 | 652 | 1704 | 6345 |  | CORR | CIGR | 06:53 | 06:59 | 06:59 | 19 | 76 | 10 | EXT |  | 0.89 | (c)
69221.152 | 10.704 | 10.655 | -0.021 | -0.07 | 1334 | 1356 | 1359 | 847 | 10 | 6345 |  | CORR | GENE | 06:26 | 06:29 | 06:30 | 60 | 50 | 11 | EXT |  | 0.89 | (c)
69221.173 | 0 | -0.039 | -11.365 | -11.404 | 1568 | 1693 | 1704 | 390 |  | 6346 | Вышлифовка на шве | GWAN | GENE | 06:23 | 06:43 | 06:45 | 78 | 273 | 11 | EXT | Вышлифовка на шве |  | (c)
69266.033 | 0 | -0.061 | -10.75 | -10.811 | -383 | -104 | -99 | 0 |  | 6350 | Нарушение формы кольцевого шва | GWAN |  | 01:16 | 02:02 | 02:02 | 0 | 569 |  | EXT | Нарушение формы кольцевого шва |  | (c)
69266.033 | 0 | -0.048 | -10.75 | -10.798 | -1380 | -957 | -1084 | 788 |  | 6350 | Нарушение формы кольцевого шва | GWAN |  | 10:36 | 11:44 | 11:23 | 0 | 592 |  | EXT | Нарушение формы кольцевого шва |  | (c)
69266.363 | 0.33 | 0.33 | -10.42 | -10.42 | 320 | 355 | 391 | 320 | 330 | 6350 |  | CORR | CIGR | 03:10 | 03:16 | 03:22 | 26 | 143 | 13 | EXT |  | 0.89 | (c)
69273.868 | 7.835 | 7.825 | -2.915 | -2.925 | 371 | 415 | 420 | 371 | 2905 | 6350 |  | CORR | CIGR | 03:18 | 03:25 | 03:26 | 20 | 99 | 11 | EXT |  | 0.89 | (c)
69305.108 | 5.36 | 5.315 | -6.065 | -6.11 | -2102 | -1970 | -2023 | 1943 | 5211 | 6353 |  | CORR | GENE | 03:52 | 04:13 | 04:05 | 899 | 160 | 10 | EXT |  | 0.96 | (c)
69345.483 | 0 | -0.06 | -11.585 | -11.645 | -782 | -497 | -526 | 270 |  | 6357 | Нарушение формы кольцевого шва | GWAN |  | 10:01 | 10:47 | 10:43 | 0 | 512 |  | EXT | Нарушение формы кольцевого шва Аномалия находится на упругопластическом изгибе: R=556 D, максимальное растяжение на 1.2 час. |  | (c)
69345.491 | 0.008 | 0.001 | -11.577 | -11.584 | -688 | -583 | -515 | 342 | 1 | 6357 |  | CORR | CIGR | 10:17 | 10:34 | 10:44 | 36 | 345 | 12 | EXT | Аномалия находится на упругопластическом изгибе: R=556 D, максимальное растяжение на 1.2 час. | 0.89 | (c)
69347.86 | 2.377 | 2.36 | -9.208 | -9.225 | -1697 | -1610 | -1630 | 533 | 2360 | 6357 |  | CORR | CIGR | 07:34 | 07:48 | 07:44 | 27 | 134 | 12 | EXT | Аномалия находится на упругопластическом изгибе: R=444 D, максимальное растяжение на 0.8 час. | 0.89 | (c)
69362.751 | 5.683 | 5.639 | -5.657 | -5.701 | 2029 | 2065 | 2069 | 122 | 5622 | 6358 |  | DENT | GENE | 03:53 | 03:59 | 03:60 | 79 | 79 | 0.4 | N/A | Глубина вмятины: 6 мм (0,4%). Линейка: 8 см в (564 см; 03:59 ч:мин) Аномалия находится вблизи продольного шва. Аномалия находится на упругопластическом изгибе. |  | (c)
69368.408 | 0 | -0.031 | -11.24 | -11.271 | -2152 | -1920 | -1712 | 78 |  | 6359 | Нарушение формы кольцевого шва | GWAN |  | 04:01 | 04:39 | 05:12 | 0 | 880 |  | EXT | Нарушение формы кольцевого шва |  | (c)
69368.408 | 0 | -0.036 | -11.24 | -11.276 | -905 | -566 | -562 | 219 |  | 6359 | Нарушение формы кольцевого шва | GWAN |  | 07:22 | 08:17 | 08:18 | 0 | 686 |  | EXT | Нарушение формы кольцевого шва |  | (c)
69382.617 | 0 | -0.037 | -8.136 | -8.173 | -437 | 480 | 115 | 437 |  | 6360б | Нарушение формы кольцевого шва | GWAN |  | 11:09 | 01:37 | 12:38 | 0 | 1105 |  | EXT | Нарушение формы кольцевого шва Аномалия находится на упругопластическом изгибе: R=562 D, максимальное растяжение на 6.3 час. |  | (c)
69382.617 | 0 | -0.039 | -8.136 | -8.175 | -1002 | -809 | -833 | 665 |  | 6360б | Нарушение формы кольцевого шва | GWAN |  | 09:38 | 10:09 | 10:05 | 0 | 337 |  | EXT | Нарушение формы кольцевого шва Аномалия находится на упругопластическом изгибе: R=562 D, максимальное растяжение на 6.3 час. |  | (c)
69436.113 | 0 | -0.017 | -11.59 | -11.607 | 1995 | 2196 | -1984 | 1502 |  | 6365 | Нарушение формы кольцевого шва | GWAN |  | 05:37 | 06:10 | 06:55 | 0 | 964 |  | EXT | Нарушение формы кольцевого шва |  | (c)
69446.484 | 10.371 | 10.356 | -1.219 | -1.234 | 1633 | 1707 | 1720 | 1633 | 1193 | 6365 |  | CORR | CIGR | 04:39 | 04:51 | 04:53 | 41 | 173 | 11 | EXT |  | 0.89 | (c)
69450.12 | 2.417 | 2.385 | -8.893 | -8.925 | -1592 | -1506 | -1458 | 639 | 2385 | 6366 |  | CORR | GENE | 04:48 | 05:02 | 05:10 | 74 | 267 | 10 | EXT | Аномалия находится на отводе. | 0.89 | (c)
69456.584 | 8.881 | 8.82 | -2.429 | -2.49 | -1262 | -1150 | -1112 | 961 | 2413 | 6366 |  | CORR | GENE | 05:41 | 05:60 | 06:06 | 77 | 301 | 10 | EXT | Аномалия находится на отводе. | 0.89 | (c)
69457.663 | 9.96 | 9.935 | -1.35 | -1.375 | -1913 | -1808 | -1825 | 317 | 1348 | 6366 |  | CORR | CIGR | 03:56 | 04:13 | 04:10 | 27 | 176 | 12 | EXT | Аномалия находится на отводе. | 0.89 | (c)
69469.647 | 1.004 | 0.967 | -10.506 | -10.543 | -1948 | -1909 | -1890 | 282 | 967 | 6368 |  | CORR | GENE | 04:05 | 04:11 | 04:14 | 51 | 116 | 10 | EXT | Аномалия находится на отводе. | 0.89 | (c)
69472.634 | 3.991 | 3.918 | -7.519 | -7.592 | -1752 | -1572 | -1405 | 479 | 3918 | 6368 |  | CORR | GENE | 04:37 | 05:06 | 05:33 | 261 | 694 | 13 | EXT | Аномалия находится на отводе. | 0.92 | (c)
69472.944 | 4.301 | 4.252 | -7.209 | -7.258 | -1636 | -1561 | -1472 | 594 | 4252 | 6368 |  | CORR | GENE | 04:55 | 05:07 | 05:22 | 53 | 329 | 12 | EXT | Аномалия находится на отводе. | 0.89 | (c)
69473.235 | 4.592 | 4.546 | -6.918 | -6.964 | -1549 | -1433 | -1462 | 681 | 4546 | 6368 |  | CORR | GENE | 05:09 | 05:28 | 05:23 | 50 | 174 | 10 | EXT | Аномалия находится на отводе. | 0.89 | (c)
69475.6 | 6.957 | 5.865 | -4.553 | -5.645 | -750 | -619 | -552 | 354 | 4238 | 6368 |  | CORR | GENE | 07:18 | 07:40 | 07:50 | 1407 | 396 | 10 | EXT | Аномалия находится на отводе. | 0.97 | (c)
69475.938 | 7.295 | 7.257 | -4.215 | -4.253 | -354 | 17 | -118 | 0 | 4184 | 6368 |  | CORR | GENE | 08:22 | 09:22 | 09:00 | 69 | 472 | 10 | EXT | Аномалия находится на отводе. | 0.89 | (c)
69477.425 | 8.782 | 8.762 | -2.728 | -2.748 | -661 | -591 | -564 | 468 | 2712 | 6368 |  | CORR | CIGR | 07:33 | 07:44 | 07:48 | 36 | 193 | 11 | EXT | Аномалия находится на отводе. | 0.89 | (c)
69478.659 | 10.016 | 9.991 | -1.494 | -1.519 | -2171 | -2138 | -2103 | 59 | 1484 | 6368 |  | CORR | CIGR | 03:29 | 03:34 | 03:40 | 35 | 137 | 10 | EXT | Аномалия находится на отводе. | 0.89 | (c)
69479.995 | 11.352 | 11.307 | -0.158 | -0.203 | 1627 | 1735 | 1811 | 234 | 132 | 6368 |  | CORR | GENE | 01:42 | 01:59 | 02:12 | 71 | 370 | 10 | EXT | Аномалия находится на отводе. | 0.89 | (c)
69481.371 | 1.218 | 1.17 | -10.127 | -10.175 | 1914 | 2066 | 2140 | 0 | 1170 | 6369 |  | CORR | GENE | 06:40 | 07:04 | 07:16 | 122 | 452 | 10 | EXT |  | 0.89 | (c)
69487.632 | 7.479 | 7.385 | -3.866 | -3.96 | 1333 | 1527 | 1728 | 108 | 3832 | 6369 |  | CORR | GENE | 05:06 | 05:37 | 06:10 | 128 | 790 | 11 | EXT |  | 0.9 | (c)
69487.909 | 7.756 | 7.726 | -3.589 | -3.619 | 1929 | 2012 | 1990 | 180 | 3589 | 6369 |  | CORR | CIGR | 06:42 | 06:56 | 06:52 | 30 | 122 | 10 | EXT |  | 0.89 | (c)
69488.118 | 7.965 | 7.927 | -3.38 | -3.418 | 1523 | 2210 | 1912 | 0 | 3199 | 6369 |  | CORR | GENE | 05:37 | 07:28 | 06:40 | 219 | 779 | 11 | EXT |  | 0.91 | (c)
69493.684 | 2.186 | 2.175 | -9.384 | -9.395 | -1847 | -1808 | -1793 | 384 | 2175 | 6370 |  | CORR | CIGR | 04:10 | 04:16 | 04:19 | 23 | 107 | 11 | EXT |  | 0.89 | (c)
69502.307 | 10.809 | 10.795 | -0.761 | -0.775 | -1196 | -1110 | -1075 | 955 | 725 | 6370 |  | CORR | GENE | 05:55 | 06:09 | 06:15 | 50 | 241 | 11 | EXT |  | 0.89 | (c)
69503.068 | 0 | -0.042 | -11.41 | -11.452 | 2176 | -1604 | -1644 | 0 |  | 6371 | Нарушение формы кольцевого шва | GWAN |  | 04:30 | 06:20 | 06:14 | 0 | 1281 |  | EXT | Нарушение формы кольцевого шва |  | (c)
69518.802 | 4.324 | 4.299 | -6.776 | -6.801 | 54 | 131 | 203 | 54 | 4299 | 6372 |  | CORR | GENE | 02:40 | 02:52 | 03:04 | 177 | 298 | 10 | EXT |  | 0.9 | (c)
69525.578 | 0 | -0.021 | -11.145 | -11.166 | 1984 | 2097 | 2160 | 0 |  | 6373 | Нарушение формы кольцевого шва | GWAN |  | 04:16 | 04:34 | 04:45 | 0 | 352 |  | EXT | Нарушение формы кольцевого шва |  | (c)
69525.578 | 0 | -0.026 | -11.145 | -11.171 | -1566 | -1307 | -1336 | 664 |  | 6373 | Нарушение формы кольцевого шва | GWAN |  | 06:43 | 07:25 | 07:20 | 0 | 460 |  | EXT | Нарушение формы кольцевого шва |  | (c)
69527.794 | 2.216 | 2.197 | -8.929 | -8.948 | -1805 | -1725 | -1733 | 425 | 2197 | 6373 |  | CORR | CIGR | 06:04 | 06:18 | 06:16 | 34 | 146 | 10 | EXT |  | 0.89 | (c)
69527.856 | 2.278 | 1.702 | -8.867 | -9.443 | -2220 | -2209 | -2189 | 11 | 1702 | 6373 |  | CORR | GENE | 04:58 | 04:59 | 05:02 | 1642 | 61 | 11 | EXT |  | 0.98 | (c)
69528.561 | 2.983 | 2.933 | -8.162 | -8.212 | -1862 | -1728 | -1745 | 368 | 2933 | 6373 |  | CORR | GENE | 05:55 | 06:17 | 06:14 | 62 | 235 | 10 | EXT |  | 0.89 | (c)
69528.829 | 3.251 | 3.238 | -7.894 | -7.907 | -1780 | -1722 | -1713 | 451 | 3238 | 6373 |  | CORR | CIGR | 06:09 | 06:18 | 06:19 | 28 | 134 | 10 | EXT |  | 0.89 | (c)
69534.096 | 8.518 | 8.477 | -2.627 | -2.668 | -2163 | -2066 | -1979 | 68 | 2618 | 6373 |  | CORR | GENE | 05:07 | 05:22 | 05:36 | 50 | 368 | 10 | EXT |  | 0.89 | (c)
69649.74 | 0.112 | 0.079 | -11.253 | -11.286 | -1341 | -1262 | -759 | 177 | 79 | 6384 |  | CORR | GENE | 04:10 | 04:23 | 05:44 | 49 | 1164 | 11 | EXT | Аномалия находится на упругопластическом изгибе: R=578 D, максимальное растяжение на 0.2 час. | 0.89 | (c)
69651.273 | 1.645 | 1.57 | -9.72 | -9.795 | -1334 | -1119 | -1188 | 1043 | 1570 | 6384 |  | DENT | GENE | 04:11 | 04:46 | 04:35 | 134 | 292 | 0.8 | N/A | Глубина вмятины: 12 мм (0,8%). Линейка: 13 см в (157 см; 04:46 ч:мин) Аномалия находится на упругопластическом изгибе. |  | (c)
69705.088 | 0 | -0.02 | -11.23 | -11.25 | 1168 | 1616 | 1654 | 90 |  | 6389 | Нарушение формы кольцевого шва | GWAN |  | 02:15 | 03:27 | 03:33 | 0 | 973 |  | EXT | Нарушение формы кольцевого шва Аномалия находится на упругопластическом изгибе: R=843 D, максимальное растяжение на 5.8 час. |  | (c)
69716.318 | 0 | -0.023 | -11.065 | -11.088 | 195 | 614 | 807 | 195 |  | 6390 | Нарушение формы кольцевого шва | GWAN |  | 02:38 | 03:46 | 04:17 | 0 | 1224 |  | EXT | Нарушение формы кольцевого шва Аномалия находится на упругопластическом изгибе: R=465 D, максимальное растяжение на 6.4 час. |  | (c)
69742.698 | 3.985 | 3.958 | -7.395 | -7.422 | 1945 | 2132 | 2102 | 0 | 3958 | 6392 |  | CORR | CIGR | 03:49 | 04:19 | 04:14 | 36 | 314 | 10 | EXT |  | 0.89 | (c)
69747.896 | 9.183 | 9.158 | -2.197 | -2.222 | -2138 | -2041 | -2038 | 92 | 2188 | 6392 |  | CORR | CIGR | 04:50 | 05:05 | 05:06 | 34 | 201 | 11 | EXT | Аномалия находится на упругопластическом изгибе: R=717 D, максимальное растяжение на 6.1 час. | 0.89 | (c)
69748.597 | 9.884 | 9.871 | -1.496 | -1.509 | -1760 | -1582 | -1617 | 471 | 1449 | 6392 |  | CORR | GENE | 05:51 | 06:19 | 06:14 | 60 | 285 | 10 | EXT | Аномалия находится на упругопластическом изгибе: R=661 D, максимальное растяжение на 6.1 час. | 0.89 | (c)
69748.915 | 10.202 | 10.172 | -1.178 | -1.208 | -840 | -671 | -717 | 593 | 1161 | 6392 |  | CORR | CIGR | 08:19 | 08:46 | 08:39 | 47 | 247 | 10 | EXT | Аномалия находится на упругопластическом изгибе: R=648 D, максимальное растяжение на 6.1 час. | 0.89 | (c)
69748.996 | 10.283 | 10.148 | -1.097 | -1.232 | -1687 | -1559 | -1293 | 543 | 1092 | 6392 |  | CORR | GENE | 06:02 | 06:23 | 07:06 | 140 | 789 | 12 | EXT | Аномалия находится на упругопластическом изгибе: R=648 D, максимальное растяжение на 6.1 час. | 0.9 | (c)
69750.093 | 0 | 0 | -11.02 | -11.02 | 2147 | -1926 | -1982 | 0 | 0 | 6393 | Непровар / утяжина | GWAN |  | 04:54 | 05:57 | 05:48 | 0 | 664 | 24 | INT | Непровар / утяжина Аномалия находится на упругопластическом изгибе: R=581 D, максимальное растяжение на 6.2 час. |  | (a)
69750.093 | 0 | -0.032 | -11.02 | -11.052 | -208 | 21 | 3 | 0 |  | 6393 | Нарушение формы кольцевого шва | GWAN |  | 10:34 | 11:11 | 11:08 | 0 | 423 |  | EXT | Нарушение формы кольцевого шва Аномалия находится на упругопластическом изгибе: R=581 D, максимальное растяжение на 6.2 час. |  | (c)
69770.977 | 0.754 | 0.56 | -10.701 | -10.895 | -2222 | -2211 | -2181 | 9 | 560 | 6395 |  | CORR | GENE | 03:32 | 03:34 | 03:38 | 574 | 80 | 12 | EXT | Аномалия находится на упругопластическом изгибе: R=316 D, максимальное растяжение на 5.9 час. | 0.96 | (c)
69772.456 | 2.233 | 1.96 | -9.222 | -9.495 | -2216 | -2202 | -2200 | 15 | 1960 | 6395 |  | CORR | AXGR | 03:33 | 03:35 | 03:35 | 332 | 31 | 10 | EXT | Аномалия находится на упругопластическом изгибе: R=327 D, максимальное растяжение на 6 час. | 0.92 | (c)
69772.716 | 2.493 | 2.326 | -8.962 | -9.129 | -2216 | -2204 | -2201 | 15 | 2326 | 6395 |  | CORR | AXGR | 03:33 | 03:35 | 03:35 | 298 | 30 | 10 | EXT | Аномалия находится на упругопластическом изгибе: R=330 D, максимальное растяжение на 6 час. | 0.92 | (c)
69772.99 | 2.767 | 2.662 | -8.688 | -8.793 | -2220 | -2209 | -2174 | 11 | 2662 | 6395 |  | CORR | GENE | 03:32 | 03:34 | 03:40 | 763 | 92 | 10 | EXT | Аномалия находится на упругопластическом изгибе: R=333 D, максимальное растяжение на 6 час. | 0.95 | (c)
69774.401 | 4.178 | 4.155 | -7.277 | -7.3 | 1895 | 1975 | 1983 | 158 | 4155 | 6395 |  | CORR | GENE | 02:36 | 02:49 | 02:51 | 50 | 178 | 10 | EXT | Аномалия находится на упругопластическом изгибе: R=359 D, максимальное растяжение на 6.1 час. | 0.89 | (c)
69776.435 | 6.212 | 5.016 | -5.243 | -6.439 | -2221 | -2206 | -2185 | 10 | 5016 | 6395 |  | CORR | GENE | 03:32 | 03:34 | 03:38 | 1262 | 72 | 10 | EXT | Аномалия находится на упругопластическом изгибе: R=476 D, максимальное растяжение на 6.3 час. | 0.96 | (c)
69777.234 | 7.011 | 6.713 | -4.444 | -4.742 | -2210 | -2178 | -2188 | 20 | 4347 | 6395 |  | CORR | AXGR | 03:34 | 03:39 | 03:37 | 395 | 45 | 10 | EXT | Аномалия находится на упругопластическом изгибе: R=540 D, максимальное растяжение на 6.3 час. | 0.93 | (c)
69777.509 | 7.286 | 7.147 | -4.169 | -4.308 | -2185 | -2171 | -2165 | 46 | 4079 | 6395 |  | CORR | AXGR | 03:38 | 03:40 | 03:41 | 229 | 39 | 11 | EXT | Аномалия находится на упругопластическом изгибе: R=563 D, максимальное растяжение на 6.3 час. | 0.91 | (c)
69778.315 | 8.092 | 7.439 | -3.363 | -4.016 | -2183 | -2166 | -2158 | 48 | 3280 | 6395 |  | CORR | GENE | 03:38 | 03:41 | 03:42 | 736 | 49 | 10 | EXT | Аномалия находится на упругопластическом изгибе: R=633 D, максимальное растяжение на 6.4 час. | 0.95 | (c)
69778.688 | 8.465 | 8.203 | -2.99 | -3.252 | -2206 | -2195 | -2190 | 24 | 2916 | 6395 |  | CORR | AXGR | 03:34 | 03:36 | 03:37 | 336 | 33 | 11 | EXT | Аномалия находится на упругопластическом изгибе: R=677 D, максимальное растяжение на 6.4 час. | 0.93 | (c)
69778.808 | 8.585 | 8.544 | -2.87 | -2.911 | 2140 | 2228 | 2195 | 0 | 2857 | 6395 |  | CORR | GENE | 03:16 | 03:30 | 03:25 | 54 | 111 | 10 | EXT | Аномалия находится на упругопластическом изгибе: R=677 D, максимальное растяжение на 6.4 час. | 0.89 | (c)
69781.763 | 0.085 | 0.022 | -11.33 | -11.393 | 451 | 474 | 466 | 451 | 22 | 6396 |  | CORR | AXGR | 03:56 | 04:00 | 03:59 | 248 | 31 | 11 | EXT | Аномалия находится на упругопластическом изгибе: R=869 D, максимальное растяжение на 6.4 час. | 0.91 | (c)
69781.856 | 0.178 | 0.107 | -11.237 | -11.308 | -2002 | -1955 | -1940 | 229 | 107 | 6396 |  | DENT | GENE | 09:20 | 09:28 | 09:30 | 142 | 123 | 0.4 | N/A | Глубина вмятины: 5 мм (0,4%). Линейка: 14 см в (11 см; 09:28 ч:мин) Аномалия находится вблизи кольцевого сварного шва. Аномалия находится на упругопластическом изгибе. |  | (c)
69781.894 | 0.216 | 0.054 | -11.199 | -11.361 | 2171 | 2203 | 2197 | 7 | 54 | 6396 |  | CORR | GENE | 08:34 | 08:39 | 08:38 | 328 | 53 | 14 | EXT | Аномалия находится на упругопластическом изгибе: R=869 D, максимальное растяжение на 6.4 час. | 0.94 | (c)
69782.046 | 0.368 | 0.336 | -11.047 | -11.079 | 1028 | 1422 | 1270 | 719 | 336 | 6396 |  | CORR | GENE | 05:29 | 06:33 | 06:08 | 109 | 484 | 11 | EXT | Аномалия находится на упругопластическом изгибе: R=876 D, максимальное растяжение на 6.4 час. | 0.89 | (c)
69782.844 | 1.166 | 1.128 | -10.249 | -10.287 | 1302 | 1392 | 1374 | 785 | 1128 | 6396 |  | CORR | GENE | 06:14 | 06:28 | 06:25 | 56 | 144 | 13 | EXT | Аномалия находится на упругопластическом изгибе: R=868 D, максимальное растяжение на 6.4 час. | 0.89 | (c)
69783.445 | 1.767 | 1.754 | -9.648 | -9.661 | 1979 | 2031 | 2023 | 163 | 1754 | 6396 |  | CORR | CIGR | 08:03 | 08:11 | 08:10 | 20 | 89 | 12 | EXT | Аномалия находится на упругопластическом изгибе: R=835 D, максимальное растяжение на 6.4 час. | 0.89 | (c)
69784.517 | 2.839 | 2.595 | -8.576 | -8.82 | -2138 | -2094 | -2054 | 92 | 2595 | 6396 |  | GOUG | GENE | 08:58 | 09:06 | 09:12 | 405 | 168 | 10 | EXT | Зона задиров. Аномалия находится на упругопластическом изгибе: R=770 D, максимальное растяжение на 6.4 час. |  | (c)
69790.559 | 8.881 | 8.869 | -2.534 | -2.546 | -1978 | -1922 | -1941 | 252 | 2523 | 6396 |  | CORR | CIGR | 09:24 | 09:33 | 09:30 | 23 | 75 | 10 | EXT | Аномалия находится на упругопластическом изгибе: R=584 D, максимальное растяжение на 6.3 час. | 0.89 | (c)
69792.097 | 10.419 | 10.405 | -0.996 | -1.01 | 1009 | 1063 | 1053 | 1009 | 986 | 6396 |  | CORR | CIGR | 05:26 | 05:35 | 05:34 | 24 | 89 | 10 | EXT | Аномалия находится на упругопластическом изгибе: R=640 D, максимальное растяжение на 6.3 час. | 0.89 | (c)
69792.496 | 10.818 | 10.804 | -0.597 | -0.611 | 939 | 1059 | 1014 | 939 | 584 | 6396 |  | CORR | CIGR | 05:15 | 05:34 | 05:27 | 27 | 150 | 11 | EXT | Аномалия находится на упругопластическом изгибе: R=653 D, максимальное растяжение на 6.3 час. | 0.89 | (c)
69792.999 | 11.321 | 10.975 | -0.094 | -0.44 | -465 | -437 | -435 | 405 | 48 | 6396 |  | ARTD | GENE | 01:29 | 01:33 | 01:33 | 392 | 60 |  | EXT | Эквивалент потери металла 18%. Аномалия находится на упругопластическом изгибе: R=668 D, максимальное растяжение на 6.3 час. |  | (c)
69793.093 | 0 | -0.031 | -11.41 | -11.441 | 1534 | 1928 | 1826 | 112 |  | 6397 | Нарушение формы кольцевого шва | GWAN |  | 06:42 | 07:46 | 07:29 | 0 | 585 |  | EXT | Нарушение формы кольцевого шва Аномалия находится на упругопластическом изгибе: R=668 D, максимальное растяжение на 6.3 час. |  | (c)
69793.093 | 0 | -0.031 | -11.41 | -11.441 | -1737 | -1390 | -1015 | 292 |  | 6397 | Нарушение формы кольцевого шва | GWAN |  | 09:54 | 10:50 | 11:51 | 0 | 1445 |  | EXT | Нарушение формы кольцевого шва Аномалия находится на упругопластическом изгибе: R=668 D, максимальное растяжение на 6.3 час. |  | (c)
69822.301 | 6.413 | 6.4 | -4.982 | -4.995 | 512 | 580 | 568 | 512 | 4935 | 6399 |  | CORR | GENE | 04:10 | 04:21 | 04:19 | 60 | 113 | 12 | EXT | Аномалия находится на упругопластическом изгибе: R=697 D, максимальное растяжение на 12 час. | 0.89 | (c)
69823.651 | 7.763 | 7.756 | -3.632 | -3.639 | 1578 | 1717 | 1697 | 415 | 3617 | 6399 |  | CORR | CIGR | 07:02 | 07:25 | 07:21 | 22 | 238 | 10 | EXT | Аномалия находится на упругопластическом изгибе: R=580 D, максимальное растяжение на 0.1 час. | 0.89 | (c)
69824.355 | 8.467 | 8.451 | -2.928 | -2.944 | 1675 | 1789 | 1808 | 289 | 2917 | 6399 |  | CORR | CIGR | 07:18 | 07:36 | 07:39 | 27 | 267 | 10 | EXT | Аномалия находится на упругопластическом изгибе: R=542 D, максимальное растяжение на 0.2 час. | 0.89 | (c)
69824.355 | 8.467 | 8.393 | -2.928 | -3.002 | 2117 | 2174 | 2178 | 0 | 2868 | 6399 |  | DENT | GENE | 08:29 | 08:38 | 08:39 | 134 | 122 | 0.3 | N/A | Глубина вмятины: 4 мм (0,3%). Линейка: 13 см в (839 см; 08:38 ч:мин) Аномалия находится вблизи продольного шва. Аномалия находится вблизи дефекта потери металла. Аномалия находится на упругопластическом изгибе. |  | (c)
69824.363 | 8.475 | 8.469 | -2.92 | -2.926 | 2124 | 2191 | 2173 | 8 | 2913 | 6399 |  | GOUG | CISL | 08:30 | 08:41 | 08:38 | 13 | 98 | 7 | EXT | Задир. Аномалия находится на упругопластическом изгибе: R=542 D, максимальное растяжение на 0.2 час. |  | (c)
69835.697 | 8.414 | 8.379 | -3.016 | -3.051 | -2230 | -2211 | -2210 | 0 | 2862 | 6400 |  | LWAN | AXGR | 07:39 | 07:42 | 07:42 | 189 | 40 |  | INT | Эквивалент потери металла 10%. Аномалия находится на упругопластическом изгибе: R=405 D, максимальное растяжение на 0 час. |  | (c)
69841.691 | 2.978 | 2.941 | -8.287 | -8.324 | 878 | 976 | 989 | 878 | 2941 | 6401 |  | CORR | GENE | 04:08 | 04:24 | 04:26 | 59 | 223 | 10 | EXT | Аномалия находится на упругопластическом изгибе: R=415 D, максимальное растяжение на 11.7 час. | 0.89 | (c)
69841.888 | 3.175 | 3.162 | -8.09 | -8.103 | 883 | 1212 | 1058 | 883 | 3162 | 6401 |  | CORR | GENE | 04:09 | 05:02 | 04:37 | 90 | 349 | 11 | EXT | Аномалия находится на упругопластическом изгибе: R=415 D, максимальное растяжение на 11.7 час. | 0.89 | (c)
69844.261 | 5.548 | 5.524 | -5.717 | -5.741 | 814 | 1136 | 1039 | 814 | 5524 | 6401 |  | CORR | GENE | 03:58 | 04:50 | 04:34 | 77 | 450 | 13 | EXT | Аномалия находится на упругопластическом изгибе: R=413 D, максимальное растяжение на 11.9 час. | 0.89 | (c)
69844.662 | 5.949 | 5.949 | -5.316 | -5.316 | 988 | 1125 | 1058 | 988 | 5276 | 6401 |  | CORR | CIGR | 04:26 | 04:48 | 04:37 | 40 | 139 | 10 | EXT | Аномалия находится на упругопластическом изгибе: R=414 D, максимальное растяжение на 12 час. | 0.89 | (c)
69861.203 | 0 | -0.033 | -11.52 | -11.553 | 722 | 824 | 870 | 722 |  | 6403 | Нарушение формы кольцевого шва | GWAN |  | 04:51 | 05:08 | 05:15 | 0 | 296 |  | EXT | Нарушение формы кольцевого шва |  | (c)
69861.203 | 0 | -0.03 | -11.52 | -11.55 | 2120 | -1667 | -1941 | 0 |  | 6403 | Нарушение формы кольцевого шва | GWAN |  | 08:37 | 10:26 | 09:41 | 0 | 799 |  | EXT | Нарушение формы кольцевого шва |  | (c)
69862.232 | 1.029 | 1.006 | -10.491 | -10.514 | 1044 | 1129 | 1149 | 978 | 1006 | 6403 |  | CORR | GENE | 05:43 | 05:57 | 06:00 | 59 | 208 | 10 | EXT |  | 0.89 | (c)
69864.071 | 2.868 | 2.857 | -8.652 | -8.663 | 1068 | 1126 | 1146 | 1007 | 2857 | 6403 |  | CORR | CIGR | 05:47 | 05:56 | 05:60 | 19 | 156 | 11 | EXT |  | 0.89 | (c)
69872.634 | 11.431 | 11.282 | -0.089 | -0.238 | 1897 | 1925 | 1920 | 287 | 28 | 6403 |  | ARTD | AXGR | 08:01 | 08:05 | 08:05 | 210 | 46 |  | EXT | Эквивалент потери металла 11%. |  | (c)
69875.507 | 2.784 | 2.685 | -8.406 | -8.505 | 2202 | 2216 | 2215 | 3 | 2685 | 6404 |  | LWAN | AXGR | 03:40 | 03:42 | 03:42 | 187 | 25 |  | EXT | Эквивалент потери металла 10%. |  | (c)
69879.805 | 7.082 | 7.048 | -4.108 | -4.142 | -1009 | -915 | -871 | 734 | 4085 | 6404 |  | CORR | GENE | 07:01 | 07:17 | 07:24 | 57 | 276 | 10 | EXT |  | 0.89 | (c)
69884.603 | 0.69 | 0.673 | -1.79 | -1.807 | -1754 | -1561 | -1618 | 477 | 673 | 6405 |  | CORR | CIGR | 05:49 | 06:20 | 06:10 | 33 | 271 | 11 | EXT |  | 0.89 | (c)
69911.405 | 4.047 | 4.026 | -7.023 | -7.044 | 1319 | 1446 | 1404 | 1319 | 4026 | 6409 |  | CORR | CIGR | 06:23 | 06:43 | 06:36 | 30 | 169 | 12 | EXT | Аномалия находится на отводе. | 0.89 | (c)
69918.672 | 0.244 | 0.218 | -10.646 | -10.672 | -2206 | -2075 | -2078 | 25 | 218 | 6410 |  | CORR | CIGR | 05:17 | 05:38 | 05:37 | 39 | 256 | 11 | EXT |  | 0.89 | (c)
69931.904 | 2.586 | 2.515 | -8.334 | -8.405 | -1650 | -1604 | -1625 | 580 | 2515 | 6411 |  | CORR | GENE | 06:50 | 06:58 | 06:54 | 282 | 51 | 14 | EXT |  | 0.93 | (c)
69938.876 | 9.558 | 9.541 | -1.362 | -1.379 | 1759 | 1812 | 1799 | 391 | 1348 | 6411 |  | CORR | CIGR | 04:00 | 04:09 | 04:07 | 31 | 81 | 13 | EXT |  | 0.89 | (c)
69996.238 | 0 | -0.021 | -11.44 | -11.461 | 186 | 289 | 1087 | 186 |  | 6417 | Нарушение формы кольцевого шва | GWAN |  | 10:25 | 10:41 | 12:50 | 0 | 1802 |  | EXT | Нарушение формы кольцевого шва |  | (c)
70002.705 | 6.467 | 6.374 | -4.973 | -5.066 | -1927 | -1898 | -1905 | 303 | 4753 | 6417 |  | CORR | AXGR | 04:43 | 04:48 | 04:47 | 313 | 44 | 13 | EXT |  | 0.93 | (c)
70003.487 | 7.249 | 7.237 | -4.191 | -4.203 | 1196 | 1240 | 1242 | 942 | 4183 | 6417 |  | CORR | CIGR | 01:07 | 01:15 | 01:15 | 20 | 92 | 10 | EXT |  | 0.89 | (c)
70003.522 | 7.284 | 7.259 | -4.156 | -4.181 | -1583 | -1562 | -1548 | 647 | 4156 | 6417 |  | CORR | CIGR | 05:39 | 05:42 | 05:45 | 25 | 70 | 10 | EXT |  | 0.89 | (c)
70003.727 | 7.489 | 7.46 | -3.951 | -3.98 | -1435 | -1376 | -1405 | 795 | 3950 | 6417 |  | CORR | CIGR | 06:03 | 06:12 | 06:08 | 30 | 61 | 14 | EXT |  | 0.89 | (c)
70003.748 | 7.51 | 7.499 | -3.93 | -3.941 | -1708 | -1676 | -1672 | 523 | 3920 | 6417 |  | CORR | CIGR | 05:19 | 05:24 | 05:25 | 21 | 71 | 11 | EXT |  | 0.89 | (c)
70004.033 | 7.795 | 7.765 | -3.645 | -3.675 | -1679 | -1591 | -1627 | 551 | 3645 | 6417 |  | CORR | CIGR | 05:23 | 05:38 | 05:32 | 30 | 105 | 13 | EXT |  | 0.89 | (c)
70007.678 | 0 | -0.038 | -11.1 | -11.138 | 508 | 749 | 699 | 508 |  | 6418 | Нарушение формы кольцевого шва | GWAN |  | 11:22 | 00:01 | 11:53 | 0 | 382 |  | EXT | Нарушение формы кольцевого шва |  | (c)
70007.678 | 0 | -0.031 | -11.1 | -11.131 | -820 | -677 | -583 | 347 |  | 6418 | Нарушение формы кольцевого шва | GWAN |  | 07:48 | 08:11 | 08:26 | 0 | 473 |  | EXT | Нарушение формы кольцевого шва |  | (c)
70033.74 | 3.577 | 3.559 | -7.878 | -7.896 | 2024 | 2160 | 2110 | 35 | 3559 | 6420 |  | CORR | CIGR | 06:38 | 07:00 | 06:52 | 40 | 172 | 14 | EXT |  | 0.89 | (c)
70086.768 | 0 | -0.032 | -10.6 | -10.632 | -1608 | -1312 | -1270 | 623 |  | 6425 | Нарушение формы кольцевого шва | GWAN |  | 07:48 | 08:35 | 08:42 | 0 | 675 |  | EXT | Нарушение формы кольцевого шва |  | (c)
70086.768 | 0 | -0.033 | -10.6 | -10.633 | -439 | -149 | -126 | 187 |  | 6425 | Нарушение формы кольцевого шва | GWAN |  | 10:56 | 11:43 | 11:47 | 0 | 626 |  | EXT | Нарушение формы кольцевого шва |  | (c)
70089.229 | 2.461 | 2.445 | -8.139 | -8.155 | -2046 | -2005 | -1940 | 185 | 2445 | 6425 |  | CORR | GENE | 06:37 | 06:44 | 06:54 | 49 | 212 | 10 | EXT |  | 0.89 | (c)
70127.059 | 7.181 | 6.988 | -4.254 | -4.447 | 2150 | -1729 | -1855 | 0 | 4232 | 6428 |  | CORR | GENE | 06:13 | 07:47 | 07:26 | 215 | 911 | 16 | EXT |  | 0.92 | (c)
70139.908 | 8.595 | 8.555 | -2.61 | -2.65 | 449 | 953 | 819 | 449 | 2535 | 6429 |  | CORR | GENE | 04:04 | 05:26 | 05:04 | 115 | 739 | 14 | EXT | Аномалия находится на отводе. | 0.9 | (c)
70141.064 | 9.751 | 9.682 | -1.454 | -1.523 | 1136 | 1257 | 1500 | 366 | 1238 | 6429 |  | CORR | GENE | 05:55 | 06:15 | 06:54 | 285 | 728 | 13 | EXT | Аномалия находится на отводе. | 0.93 | (c)
70141.512 | 10.199 | 10.176 | -1.006 | -1.029 | 1411 | 1480 | 1606 | 430 | 986 | 6429 |  | CORR | CIGR | 06:40 | 06:51 | 07:11 | 43 | 389 | 11 | EXT | Аномалия находится на отводе. | 0.89 | (c)
70147.467 | 4.949 | 4.916 | -6.456 | -6.489 | -2005 | -1842 | -1819 | 225 | 4916 | 6430 |  | CORR | GENE | 06:04 | 06:30 | 06:34 | 62 | 372 | 10 | EXT |  | 0.89 | (c)
70148.609 | 6.091 | 6.072 | -5.314 | -5.333 | -2058 | -1820 | -1906 | 173 | 5283 | 6430 |  | CORR | GENE | 05:55 | 06:34 | 06:20 | 50 | 304 | 10 | EXT |  | 0.89 | (c)
70148.973 | 6.455 | 6.417 | -4.95 | -4.988 | -1637 | -1591 | -1537 | 594 | 4935 | 6430 |  | CORR | GENE | 07:03 | 07:11 | 07:19 | 53 | 200 | 10 | EXT |  | 0.89 | (c)
70153.837 | 11.319 | 11.279 | -0.086 | -0.126 | -2204 | -1848 | -1893 | 27 | 49 | 6430 |  | CORR | GENE | 05:32 | 06:29 | 06:22 | 77 | 621 | 12 | EXT |  | 0.89 | (c)
70197.434 | 9.341 | 9.161 | -2.004 | -2.184 | 314 | 360 | 403 | 314 | 1938 | 6434 |  | GOUG | GENE | 00:29 | 00:36 | 00:43 | 246 | 177 | 11 | EXT | Задир. |  | (c)
70208.963 | 9.525 | 9.514 | -1.845 | -1.856 | 2128 | 2170 | 2168 | 23 | 1835 | 6435 |  | CORR | CIGR | 04:10 | 04:17 | 04:16 | 21 | 80 | 11 | EXT | Аномалия находится на упругопластическом изгибе: R=319 D, максимальное растяжение на 6.1 час. | 0.89 | (c)
70227.406 | 0 | -0.022 | -6.307 | -6.329 | -1123 | -619 | -506 | 111 |  | 6437б | Нарушение формы кольцевого шва | GWAN |  | 11:37 | 00:59 | 13:17 | 0 | 1234 |  | EXT | Нарушение формы кольцевого шва Аномалия находится на упругопластическом изгибе: R=325 D, максимальное растяжение на 5.5 час. |  | (c)
70227.406 | 0 | -0.009 | -6.307 | -6.316 | 1176 | 1186 | 1187 | 1032 | 0 | 6437б | Внутришовный дефект | GWAN |  | 05:48 | 05:50 | 05:50 | 0 | 23 | 13 | MID | Внутришовный дефект Аномалия находится на упругопластическом изгибе: R=325 D, максимальное растяжение на 5.5 час. |  | (c)
70235.973 | 2.26 | 0.987 | -9.195 | -10.468 | -2186 | -1941 | -1811 | 44 | 987 | 6438 |  | ARTD | GENE | 07:10 | 07:49 | 08:10 | 1330 | 750 |  | EXT | Наплавка. Аномалия находится на упругопластическом изгибе: R=309 D, максимальное растяжение на 5.8 час. |  | (c)
70244.602 | 10.889 | 10.865 | -0.566 | -0.59 | -2209 | -2151 | -2148 | 21 | 551 | 6438 |  | CORR | CIGR | 07:06 | 07:16 | 07:16 | 39 | 122 | 13 | EXT | Аномалия находится на упругопластическом изгибе: R=286 D, максимальное растяжение на 5.9 час. | 0.95 | (c)
70256.593 | 0 | -0.018 | -11.34 | -11.358 | -1495 | -1242 | -1121 | 736 |  | 6440 | Нарушение формы кольцевого шва | GWAN |  | 05:59 | 06:40 | 06:60 | 0 | 748 |  | EXT | Нарушение формы кольцевого шва Аномалия находится на отводе. |  | (c)
70273.695 | 5.762 | 5.743 | -5.603 | -5.622 | -1848 | -1648 | -1677 | 383 | 5564 | 6441 |  | CORR | GENE | 04:17 | 04:49 | 04:44 | 58 | 341 | 10 | EXT | Аномалия находится на упругопластическом изгибе: R=649 D, максимальное растяжение на 11.7 час. | 0.89 | (c)
70276.916 | 8.983 | 8.946 | -2.382 | -2.419 | -1348 | -1275 | -1225 | 882 | 2382 | 6441 |  | CORR | CIGR | 05:37 | 05:49 | 05:57 | 37 | 246 | 11 | EXT | Аномалия находится на упругопластическом изгибе: R=677 D, максимальное растяжение на 11.6 час. | 0.89 | (c)
70277.733 | 9.8 | 9.731 | -1.565 | -1.634 | -1507 | -1262 | -1250 | 723 | 1533 | 6441 |  | CORR | GENE | 05:12 | 05:51 | 05:53 | 101 | 514 | 15 | EXT | Аномалия находится на упругопластическом изгибе: R=675 D, максимальное растяжение на 11.6 час. | 0.9 | (c)
70277.839 | 9.906 | 9.886 | -1.459 | -1.479 | -2042 | -1944 | -1966 | 188 | 1448 | 6441 |  | CORR | CIGR | 03:45 | 04:01 | 03:58 | 31 | 152 | 11 | EXT | Аномалия находится на упругопластическом изгибе: R=676 D, максимальное растяжение на 11.6 час. | 0.89 | (c)
70279.298 | 0 | -0.037 | -11.38 | -11.417 | -735 | -338 | -471 | 207 |  | 6442 | Нарушение формы кольцевого шва | GWAN |  | 09:33 | 10:37 | 10:16 | 0 | 528 |  | EXT | Нарушение формы кольцевого шва Аномалия находится на упругопластическом изгибе: R=675 D, максимальное растяжение на 11.6 час. |  | (c)
70280.249 | 0.951 | 0.159 | -10.429 | -11.221 | -2203 | -2163 | -2167 | 27 | 159 | 6442 |  | CORR | GENE | 05:36 | 05:43 | 05:42 | 931 | 72 | 11 | EXT | Аномалия находится на упругопластическом изгибе: R=682 D, максимальное растяжение на 11.6 час. | 0.96 | (c)
70280.746 | 1.448 | 1.342 | -9.932 | -10.038 | -2156 | -2141 | -2133 | 75 | 1342 | 6442 |  | CORR | AXGR | 05:44 | 05:46 | 05:47 | 371 | 46 | 10 | EXT | Аномалия находится на упругопластическом изгибе: R=676 D, максимальное растяжение на 11.7 час. | 0.93 | (c)
70282.282 | 2.984 | 2.96 | -8.396 | -8.42 | -2181 | -2124 | -2118 | 50 | 2960 | 6442 |  | CORR | CIGR | 05:40 | 05:49 | 05:50 | 29 | 126 | 11 | EXT | Аномалия находится на упругопластическом изгибе: R=663 D, максимальное растяжение на 11.8 час. | 0.89 | (c)
70283.088 | 3.79 | 3.53 | -7.59 | -7.85 | -2163 | -2142 | -2147 | 68 | 3530 | 6442 |  | CORR | AXGR | 05:43 | 05:46 | 05:45 | 318 | 32 | 10 | EXT | Аномалия находится на упругопластическом изгибе: R=642 D, максимальное растяжение на 11.9 час. | 0.92 | (c)
70283.46 | 4.162 | 3.984 | -7.218 | -7.396 | -2166 | -2147 | -2152 | 64 | 3984 | 6442 |  | CORR | AXGR | 05:42 | 05:45 | 05:44 | 309 | 30 | 11 | EXT | Аномалия находится на упругопластическом изгибе: R=635 D, максимальное растяжение на 11.9 час. | 0.92 | (c)
70284.162 | 4.864 | 4.53 | -6.516 | -6.85 | -2148 | -2138 | -2126 | 83 | 4530 | 6442 |  | CORR | AXGR | 05:45 | 05:47 | 05:49 | 441 | 44 | 12 | EXT | Аномалия находится на упругопластическом изгибе: R=610 D, максимальное растяжение на 12 час. | 0.94 | (c)
70387.918 | 7.3 | 7.174 | -4.12 | -4.246 | -1481 | -1352 | -1197 | 749 | 4114 | 6452 |  | CORR | GENE | 07:20 | 07:41 | 08:06 | 132 | 568 | 10 | EXT |  | 0.9 | (c)
70388.3 | 7.682 | 7.556 | -3.738 | -3.864 | -1836 | -1318 | -1404 | 394 | 3663 | 6452 |  | CORR | GENE | 06:22 | 07:46 | 07:32 | 201 | 865 | 10 | EXT |  | 0.91 | (c)
70388.623 | 8.005 | 7.994 | -3.415 | -3.426 | -1375 | -1329 | -1322 | 856 | 3405 | 6452 |  | CORR | CIGR | 07:37 | 07:44 | 07:45 | 21 | 106 | 11 | EXT |  | 0.89 | (c)
70389.514 | 8.896 | 8.882 | -2.524 | -2.538 | -1452 | -1426 | -1426 | 778 | 2518 | 6452 |  | CORR | CIGR | 07:24 | 07:29 | 07:29 | 20 | 53 | 11 | EXT |  | 0.89 | (c)
70399.819 | 7.781 | 7.763 | -3.559 | -3.577 | 608 | 678 | 672 | 608 | 3550 | 6453 |  | CORR | CIGR | 04:28 | 04:40 | 04:39 | 27 | 128 | 12 | EXT | Аномалия находится на отводе. | 0.89 | (c)
70400.607 | 8.569 | 8.561 | -2.771 | -2.779 | 621 | 674 | 758 | 621 | 2740 | 6453 |  | CORR | CIGR | 04:31 | 04:39 | 04:53 | 39 | 275 | 10 | EXT | Аномалия находится на отводе. | 0.89 | (c)
70402.901 | 10.863 | 10.822 | -0.477 | -0.518 | 337 | 405 | 478 | 337 | 461 | 6453 |  | CORR | GENE | 03:45 | 03:56 | 04:07 | 57 | 281 | 12 | EXT | Аномалия находится на отводе. | 0.89 | (c)
70425.568 | 0 | -0.024 | -11.49 | -11.514 | 1410 | 1722 | 1616 | 409 |  | 6456 | Нарушение формы кольцевого шва | GWAN |  | 04:35 | 05:26 | 05:09 | 0 | 411 |  | EXT | Нарушение формы кольцевого шва |  | (c)
70429.389 | 3.821 | 3.788 | -7.669 | -7.702 | 1181 | 1252 | 1258 | 895 | 3788 | 6456 |  | CORR | CIGR | 03:58 | 04:10 | 04:11 | 47 | 154 | 10 | EXT |  | 0.89 | (c)
70440.149 | 3.091 | 3.082 | -7.764 | -7.773 | -1511 | -1456 | -1463 | 719 | 3082 | 6457 |  | CORR | CIGR | 05:16 | 05:25 | 05:24 | 20 | 96 | 10 | EXT |  | 0.89 | (c)
70440.413 | 3.355 | 3.342 | -7.5 | -7.513 | -1360 | -1300 | -1308 | 870 | 3342 | 6457 |  | CORR | CIGR | 05:40 | 05:50 | 05:49 | 30 | 104 | 13 | EXT |  | 0.89 | (c)
70441.904 | 4.846 | 4.809 | -6.009 | -6.046 | -1343 | -1249 | -1265 | 887 | 4809 | 6457 |  | CORR | GENE | 05:43 | 05:58 | 05:56 | 51 | 157 | 10 | EXT |  | 0.89 | (c)
70442.173 | 5.115 | 5.096 | -5.74 | -5.759 | -1151 | -1108 | -1108 | 1064 | 5096 | 6457 |  | CORR | CIGR | 06:14 | 06:21 | 06:21 | 25 | 87 | 13 | EXT |  | 0.89 | (c)
70442.209 | 5.151 | 5.094 | -5.704 | -5.761 | -1405 | -1384 | -1382 | 825 | 5094 | 6457 |  | CORR | AXGR | 05:33 | 05:36 | 05:37 | 190 | 46 | 10 | EXT |  | 0.9 | (c)
70442.657 | 5.599 | 5.491 | -5.256 | -5.364 | -1430 | -1406 | -1413 | 800 | 5173 | 6457 |  | CORR | AXGR | 05:29 | 05:33 | 05:32 | 191 | 34 | 11 | EXT |  | 0.91 | (c)
70443.681 | 6.623 | 6.603 | -4.232 | -4.252 | -1500 | -1434 | -1439 | 730 | 4221 | 6457 |  | CORR | CIGR | 05:18 | 05:29 | 05:28 | 31 | 122 | 14 | EXT |  | 0.89 | (c)
70447.913 | 0 | -0.021 | -11.41 | -11.431 | -595 | -369 | -329 | 62 |  | 6458 | Нарушение формы кольцевого шва | GWAN |  | 01:14 | 01:50 | 01:57 | 0 | 533 |  | EXT | Нарушение формы кольцевого шва Аномалия находится на отводе. |  | (c)
70447.913 | 0 | -0.026 | -11.41 | -11.436 | -1685 | -1475 | -1519 | 545 |  | 6458 | Нарушение формы кольцевого шва | GWAN |  | 10:18 | 10:52 | 10:44 | 0 | 331 |  | EXT | Нарушение формы кольцевого шва Аномалия находится на отводе. |  | (c)
70465.677 | 6.354 | 6.206 | -4.906 | -5.054 | 1059 | 1182 | 1415 | 1059 | 4892 | 6459 |  | CORR | GENE | 03:58 | 04:18 | 04:56 | 162 | 713 | 12 | EXT |  | 0.9 | (c)
70465.942 | 6.619 | 6.565 | -4.641 | -4.695 | 1345 | 1504 | 1478 | 1345 | 4625 | 6459 |  | CORR | GENE | 04:45 | 05:10 | 05:06 | 70 | 266 | 10 | EXT |  | 0.89 | (c)
70466.405 | 7.082 | 6.994 | -4.178 | -4.266 | 1245 | 1505 | 1489 | 1245 | 4135 | 6459 |  | CORR | GENE | 04:29 | 05:10 | 05:08 | 131 | 488 | 15 | EXT |  | 0.9 | (c)
70466.595 | 7.272 | 7.167 | -3.988 | -4.093 | 1052 | 1548 | 1519 | 1052 | 3785 | 6459 |  | CORR | GENE | 03:57 | 05:17 | 05:13 | 308 | 934 | 16 | EXT |  | 0.95 | (c)
70467.134 | 7.811 | 7.783 | -3.449 | -3.477 | 1829 | 2104 | 1999 | 1829 | 3402 | 6459 |  | CORR | GENE | 06:03 | 06:47 | 06:30 | 75 | 340 | 10 | EXT |  | 0.89 | (c)
70467.352 | 8.029 | 7.904 | -3.231 | -3.356 | 1095 | 1484 | 1428 | 1095 | 3207 | 6459 |  | CORR | GENE | 04:04 | 05:07 | 04:58 | 149 | 667 | 11 | EXT |  | 0.9 | (c)
70468.157 | 8.834 | 8.662 | -2.426 | -2.598 | 1084 | 1599 | 1476 | 1084 | 2407 | 6459 |  | CORR | GENE | 04:03 | 05:26 | 05:06 | 191 | 784 | 12 | EXT |  | 0.91 | (c)
70482.782 | 0.554 | 0.358 | -10.661 | -10.857 | -2153 | -2106 | -2117 | 2080 | 358 | 6461 |  | CORR | GENE | 06:33 | 06:40 | 06:39 | 441 | 73 | 21 | EXT |  | 1 | (b)
70485.137 | 2.909 | 2.859 | -8.306 | -8.356 | 1745 | 1849 | 1828 | 1745 | 2859 | 6461 |  | CORR | GENE | 05:02 | 05:19 | 05:15 | 51 | 166 | 10 | EXT |  | 0.89 | (c)
70485.815 | 3.587 | 3.584 | -7.628 | -7.631 | -2107 | -2073 | -2081 | 2054 | 3584 | 6461 |  | CORR | GENE | 06:40 | 06:46 | 06:45 | 380 | 53 | 14 | EXT |  | 0.95 | (c)
70486.736 | 4.508 | 4.43 | -6.707 | -6.785 | 1871 | 1932 | 1927 | 1871 | 4430 | 6461 |  | CORR | GENE | 05:22 | 05:32 | 05:31 | 90 | 112 | 14 | EXT |  | 0.89 | (c)
70490.123 | 7.895 | 7.875 | -3.32 | -3.34 | 1716 | 1806 | 1783 | 1716 | 3320 | 6461 |  | CORR | CIGR | 04:57 | 05:12 | 05:08 | 20 | 133 | 12 | EXT |  | 0.89 | (c)
70494.382 | 0.939 | 0.895 | -10.491 | -10.535 | 933 | 1007 | 1017 | 933 | 895 | 6462 |  | CORR | CIGR | 04:04 | 04:16 | 04:18 | 47 | 168 | 11 | EXT |  | 0.89 | (c)
70496.442 | 2.999 | 2.812 | -8.431 | -8.618 | 2034 | 2035 | 2050 | 164 | 2812 | 6462 |  | CORR | AXGR | 07:02 | 07:02 | 07:05 | 348 | 32 | 12 | EXT |  | 0.93 | (c)
70496.813 | 3.37 | 3.35 | -8.06 | -8.08 | 2163 | 2230 | 2210 | 0 | 3350 | 6462 |  | CORR | CIGR | 07:23 | 07:34 | 07:30 | 35 | 93 | 14 | EXT |  | 0.89 | (c)
70497.18 | 3.737 | 3.708 | -7.693 | -7.722 | 2061 | 2061 | 2079 | 133 | 3708 | 6462 |  | CORR | AXGR | 07:06 | 07:06 | 07:09 | 164 | 36 | 14 | EXT |  | 0.91 | (c)
70504.873 | 0 | -0.024 | -11.27 | -11.294 | 1434 | 1570 | 1658 | 349 |  | 6463 | Нарушение формы кольцевого шва | GWAN |  | 02:42 | 03:04 | 03:18 | 0 | 448 |  | EXT | Нарушение формы кольцевого шва |  | (c)
70516.62 | 0.477 | 0.407 | -10.938 | -11.008 | 2034 | 2067 | 2069 | 127 | 407 | 6464 |  | CORR | GENE | 05:17 | 05:23 | 05:23 | 140 | 70 | 13 | EXT |  | 0.9 | (c)
70519.852 | 3.709 | 3.693 | -7.706 | -7.722 | -1641 | -1565 | -1576 | 589 | 3693 | 6464 |  | CORR | CIGR | 07:24 | 07:37 | 07:35 | 35 | 131 | 12 | EXT |  | 0.89 | (c)
70519.86 | 3.717 | 3.71 | -7.698 | -7.705 | -2120 | -2055 | -2064 | 110 | 3710 | 6464 |  | CORR | CIGR | 06:07 | 06:18 | 06:16 | 25 | 113 | 13 | EXT |  | 0.89 | (c)
70531.598 | 4.04 | 3.946 | -7.27 | -7.364 | 1284 | 1329 | 1329 | 857 | 3946 | 6465 |  | CORR | GENE | 04:51 | 04:59 | 04:59 | 180 | 90 | 10 | EXT |  | 0.9 | (c)
70537.552 | 9.994 | 9.97 | -1.316 | -1.34 | 1990 | 2097 | 2093 | 35 | 1286 | 6465 |  | CORR | GENE | 06:45 | 07:02 | 07:02 | 54 | 206 | 10 | EXT |  | 0.89 | (c)
70541.009 | 2.141 | 1.986 | -9.154 | -9.309 | 570 | 647 | 628 | 570 | 1986 | 6466 |  | CORR | GENE | 04:11 | 04:23 | 04:20 | 325 | 114 | 13 | EXT |  | 0.93 | (c)
70553.865 | 3.702 | 3.692 | -7.708 | -7.718 | 1841 | 1894 | 1876 | 320 | 3692 | 6467 |  | CORR | CIGR | 07:55 | 08:04 | 08:01 | 25 | 70 | 12 | EXT |  | 0.89 | (c)
70555.185 | 5.022 | 5.022 | -6.388 | -6.388 | -1828 | -1788 | -1789 | 403 | 5022 | 6467 |  | CORR | CIGR | 10:03 | 10:10 | 10:10 | 20 | 78 | 10 | EXT |  | 0.89 | (c)
70583.886 | 10.943 | 10.907 | -0.492 | -0.528 | 1601 | 1628 | 1651 | 529 | 441 | 6469 |  | CORR | GENE | 04:19 | 04:24 | 04:27 | 87 | 100 | 11 | EXT | Аномалия находится на упругопластическом изгибе: R=464 D, максимальное растяжение на 6.1 час. | 0.89 | (c)
70584.21 | 11.267 | 11.213 | -0.168 | -0.222 | 1741 | 1765 | 1753 | 465 | 68 | 6469 |  | CORR | AXGR | 04:42 | 04:46 | 04:44 | 154 | 24 | 11 | EXT | Аномалия находится на упругопластическом изгибе: R=465 D, максимальное растяжение на 6.2 час. | 0.9 | (c)
70641.193 | 0 | -0.024 | -11.395 | -11.419 | -1215 | -1118 | -1065 | 916 |  | 6475 | Нарушение формы кольцевого шва | GWAN |  | 08:02 | 08:18 | 08:26 | 0 | 299 |  | EXT | Нарушение формы кольцевого шва Аномалия находится на упругопластическом изгибе: R=485 D, максимальное растяжение на 0.1 час. |  | (c)
70668.603 | 4.5 | 4.421 | -6.985 | -7.064 | 1322 | 1373 | 1418 | 1322 | 4421 | 6477 |  | DENT | GENE | 05:50 | 05:58 | 06:05 | 133 | 192 | 0.6 | N/A | Глубина вмятины: 8 мм (0,6%). Линейка: 13 см в (442 см; 05:58 ч:мин) |  | (c)
70713.624 | 4.611 | 4.544 | -6.969 | -7.036 | -1686 | -1656 | -1663 | 544 | 4544 | 6481 |  | CORR | AXGR | 07:43 | 07:48 | 07:47 | 175 | 46 | 14 | EXT |  | 0.91 | (c)
70718.317 | 9.304 | 9.172 | -2.276 | -2.408 | 2192 | -2026 | -2115 | 0 | 2253 | 6481 |  | CORR | GENE | 06:09 | 06:48 | 06:34 | 155 | 307 | 10 | EXT |  | 0.9 | (c)
70720.701 | 0.108 | 0.035 | -11.337 | -11.41 | 1654 | 1944 | 1920 | 45 | 35 | 6482 |  | CORR | GENE | 05:38 | 06:25 | 06:21 | 118 | 532 | 14 | EXT |  | 0.9 | (c)
70723.991 | 3.398 | 3.381 | -8.047 | -8.064 | 1869 | 2000 | 1964 | 170 | 3381 | 6482 |  | CORR | CIGR | 06:13 | 06:34 | 06:28 | 47 | 192 | 10 | EXT |  | 0.89 | (c)
70725.856 | 5.263 | 5.249 | -6.182 | -6.196 | 1807 | 1902 | 1887 | 264 | 5249 | 6482 |  | CORR | CIGR | 06:03 | 06:18 | 06:16 | 34 | 160 | 10 | EXT |  | 0.89 | (c)
70746.994 | 5.656 | 5.597 | -5.424 | -5.483 | 552 | 603 | 602 | 552 | 5365 | 6484 |  | DENT | GENE | 11:55 | 00:04 | 12:03 | 118 | 99 | 0.4 | N/A | Глубина вмятины: 5 мм (0,4%). Линейка: 12 см в (560 см; 00:04 ч:мин) |  | (c)
70747.729 | 6.391 | 6.38 | -4.689 | -4.7 | -1834 | -1675 | -1733 | 1633 | 4675 | 6484 |  | CORR | CIGR | 05:30 | 05:56 | 05:47 | 25 | 201 | 12 | EXT |  | 0.89 | (c)
70750.914 | 9.576 | 9.549 | -1.504 | -1.531 | -1845 | -1774 | -1709 | 1574 | 1486 | 6484 |  | CORR | CIGR | 05:29 | 05:40 | 05:50 | 45 | 271 | 10 | EXT |  | 0.89 | (c)
70751.042 | 9.704 | 9.686 | -1.376 | -1.394 | -1790 | -1605 | -1654 | 1518 | 1342 | 6484 |  | CORR | GENE | 05:37 | 06:07 | 05:59 | 52 | 272 | 10 | EXT |  | 0.89 | (c)
70751.679 | 10.341 | 10.221 | -0.739 | -0.859 | -1874 | -1564 | -1603 | 1332 | 679 | 6484 |  | CORR | GENE | 05:24 | 06:14 | 06:08 | 180 | 542 | 10 | EXT |  | 0.9 | (c)
70751.85 | 10.512 | 10.453 | -0.568 | -0.627 | -1992 | -1732 | -1733 | 1473 | 525 | 6484 |  | CORR | GENE | 05:05 | 05:47 | 05:47 | 102 | 519 | 10 | EXT |  | 0.89 | (c)
70764.051 | 0.563 | 0.54 | -10.832 | -10.855 | 1235 | 1338 | 1326 | 1235 | 540 | 6486 |  | CORR | CIGR | 06:59 | 07:16 | 07:14 | 29 | 182 | 10 | EXT | Аномалия находится на упругопластическом изгибе: R=436 D, максимальное растяжение на 0.3 час. | 0.89 | (c)
70778.608 | 3.725 | 3.706 | -7.765 | -7.784 | -167 | -110 | -92 | 17 | 3706 | 6487 |  | CORR | CIGR | 02:45 | 02:54 | 02:57 | 37 | 150 | 11 | EXT |  | 0.89 | (c)
70783.602 | 8.719 | 8.709 | -2.771 | -2.781 | -806 | -780 | -765 | 724 | 2761 | 6487 |  | CORR | CIGR | 01:02 | 01:06 | 01:08 | 20 | 82 | 11 | EXT |  | 0.89 | (c)
70809.218 | 0 | -0.024 | -11.41 | -11.434 | -646 | -541 | -485 | 324 |  | 6490 | Нарушение формы кольцевого шва | GWAN |  | 11:13 | 11:30 | 11:39 | 0 | 322 |  | EXT | Нарушение формы кольцевого шва Аномалия находится на упругопластическом изгибе: R=574 D, максимальное растяжение на 11.8 час. |  | (c)
70815.207 | 5.989 | 5.828 | -5.421 | -5.582 | -2131 | -2112 | -2118 | 99 | 5362 | 6490 |  | CORR | AXGR | 07:13 | 07:16 | 07:15 | 220 | 27 | 14 | EXT | Аномалия находится на упругопластическом изгибе: R=306 D, максимальное растяжение на 12 час. | 0.92 | (c)
70816.991 | 7.773 | 7.15 | -3.637 | -4.26 | -2192 | -2159 | -2160 | 38 | 3413 | 6490 |  | CORR | GENE | 07:03 | 07:08 | 07:08 | 847 | 64 | 10 | EXT | Аномалия находится на упругопластическом изгибе: R=293 D, максимальное растяжение на 11.8 час. | 0.95 | (c)
70825.479 | 4.851 | 4.836 | -5.414 | -5.429 | -599 | -536 | -557 | 515 | 4836 | 6491 |  | CORR | CIGR | 08:13 | 08:23 | 08:20 | 26 | 84 | 11 | EXT | Аномалия находится на упругопластическом изгибе: R=848 D, максимальное растяжение на 11.6 час. | 0.89 | (c)
70857.123 | 3.065 | 3.05 | -8.565 | -8.58 | 573 | 633 | 633 | 573 | 3050 | 6494 |  | CORR | CIGR | 07:28 | 07:37 | 07:37 | 35 | 120 | 11 | EXT | Аномалия находится на упругопластическом изгибе: R=412 D, максимальное растяжение на 6.3 час. | 0.89 | (c)
70857.299 | 3.241 | 3.23 | -8.389 | -8.4 | 739 | 794 | 793 | 739 | 3230 | 6494 |  | CORR | CIGR | 07:55 | 08:03 | 08:03 | 25 | 108 | 10 | EXT | Аномалия находится на упругопластическом изгибе: R=419 D, максимальное растяжение на 6.3 час. | 0.89 | (c)
70865.233 | 11.175 | 11.163 | -0.455 | -0.467 | 351 | 401 | 402 | 351 | 440 | 6494 |  | GOUG | CIGR | 06:52 | 06:60 | 07:00 | 27 | 101 | 13 | EXT | Задир. Аномалия находится на упругопластическом изгибе: R=609 D, максимальное растяжение на 6.6 час. |  | (c)
70973.359 | 5.451 | 5.435 | -5.904 | -5.92 | 1295 | 1308 | 1306 | 1295 | 5435 | 6504 |  | CORR | PITT | 06:38 | 06:40 | 06:39 | 33 | 23 | 16 | EXT | Аномалия находится на упругопластическом изгибе: R=504 D, максимальное растяжение на 0 час. | 0.89 | (c)
70987.554 | 8.291 | 8.24 | -2.949 | -3 | -1906 | -1876 | -1870 | 1834 | 2932 | 6505 |  | CORR | GENE | 06:00 | 06:05 | 06:06 | 68 | 72 | 13 | EXT |  | 0.89 | (c)
70987.562 | 8.299 | 7.881 | -2.941 | -3.359 | -2115 | -1991 | -2027 | 1938 | 2761 | 6505 |  | CORR | GENE | 05:26 | 05:46 | 05:41 | 598 | 177 | 17 | EXT |  | 0.99 | (c)
70987.801 | 8.538 | 8.502 | -2.702 | -2.738 | -2001 | -1874 | -1916 | 1830 | 2694 | 6505 |  | CORR | CIGR | 05:45 | 06:05 | 05:59 | 44 | 171 | 10 | EXT |  | 0.89 | (c)
70987.873 | 8.61 | 8.59 | -2.63 | -2.65 | -2120 | -1925 | -1933 | 1747 | 2453 | 6505 |  | CORR | GENE | 05:26 | 05:57 | 05:56 | 197 | 373 | 10 | EXT |  | 0.91 | (c)
70988.397 | 9.134 | 8.896 | -2.106 | -2.344 | -2050 | -2018 | -2005 | 1960 | 1994 | 6505 |  | CORR | GENE | 05:37 | 05:42 | 05:44 | 350 | 90 | 10 | EXT |  | 0.93 | (c)
70988.616 | 9.353 | 9.33 | -1.887 | -1.91 | 2210 | -2070 | -2098 | 1944 | 1861 | 6505 |  | CORR | GENE | 05:04 | 05:33 | 05:29 | 49 | 307 | 15 | EXT |  | 0.89 | (c)
70989.055 | 9.792 | 9.396 | -1.448 | -1.844 | -1982 | -1966 | -1944 | 1905 | 1156 | 6505 |  | CORR | GENE | 05:48 | 05:50 | 05:54 | 688 | 78 | 9 | EXT |  | 0.94 | (c)
70989.357 | 10.094 | 9.922 | -1.146 | -1.318 | -1304 | -1275 | -1281 | 1258 | 1036 | 6505 |  | CORR | AXGR | 07:37 | 07:42 | 07:41 | 282 | 46 | 9 | EXT |  | 0.91 | (c)
70989.511 | 10.248 | 10.24 | -0.992 | -1 | -1585 | -1554 | -1550 | 1514 | 984 | 6505 |  | CORR | CIGR | 06:52 | 06:57 | 06:58 | 16 | 71 | 21 | EXT |  | 0.89 | (c)
70989.513 | 10.25 | 10.241 | -0.99 | -0.999 | -1772 | -1713 | -1718 | 1664 | 980 | 6505 |  | CORR | CIGR | 06:22 | 06:31 | 06:30 | 19 | 108 | 15 | EXT |  | 0.89 | (c)
70989.533 | 10.27 | 10.264 | -0.97 | -0.976 | -1523 | -1493 | -1491 | 1460 | 960 | 6505 |  | CORR | CIGR | 07:02 | 07:07 | 07:07 | 16 | 63 | 12 | EXT |  | 0.89 | (c)
70989.549 | 10.286 | 10.276 | -0.954 | -0.964 | -1350 | -1330 | -1326 | 1302 | 942 | 6505 |  | CORR | CIGR | 07:30 | 07:33 | 07:34 | 22 | 48 | 15 | EXT |  | 0.89 | (c)
70989.855 | 10.592 | 10.574 | -0.648 | -0.666 | 856 | 889 | 887 | 856 | 604 | 6505 | Металлургический дефект | MIAN | GENE | 01:26 | 01:31 | 01:31 | 62 | 61 |  | INT | Металлургический дефект Эквивалент потери металла 10%. |  | (c)
71001.783 | 0 | 0 | -11.04 | -11.04 | -2102 | -1235 | -1204 | 307 | 0 | 6507 | Смещение кромок | GWAN |  | 11:32 | 01:52 | 13:57 | 0 | 1795 | 18 | EXT | Смещение кромок Вовнутрь Величина смещения - 2.8 мм. |  | (c)
71001.783 | 0 | 0 | -11.04 | -11.04 | 1660 | 1732 | 1871 | 1660 | 0 | 6507 | Смещение кромок | GWAN |  | 09:40 | 09:51 | 10:14 | 0 | 422 | 18 | EXT | Смещение кромок Вовнутрь Величина смещения - 2.9 мм. |  | (c)
71001.783 | 0 | -0.051 | -11.04 | -11.091 | 1746 | 1849 | 1847 | 1746 |  | 6507 | Нарушение формы кольцевого шва | GWAN |  | 09:54 | 10:10 | 10:10 | 0 | 202 |  | EXT | Нарушение формы кольцевого шва |  | (c)
71012.589 | 10.806 | 10.642 | -0.234 | -0.398 | 918 | 971 | 959 | 918 | 53 | 6507 |  | CORR | GENE | 07:40 | 07:48 | 07:46 | 345 | 82 | 9 | EXT |  | 0.92 | (c)
71012.97 | 0.147 | 0.128 | -10.903 | -10.922 | -1907 | -1871 | -1861 | 1815 | 128 | 6508 |  | CORR | CIGR | 06:37 | 06:43 | 06:44 | 33 | 92 | 10 | EXT |  | 0.89 | (c)
71055.397 | 9.429 | 9.318 | -1.831 | -1.942 | 20 | 29 | 32 | 20 | 1714 | 6511 |  | CORR | AXGR | 06:11 | 06:13 | 06:13 | 228 | 24 | 15 | EXT |  | 0.92 | (c)
71059.029 | 1.801 | 1.79 | -9.294 | -9.305 | -187 | -159 | -160 | 133 | 1790 | 6512 |  | CORR | CIGR | 06:16 | 06:20 | 06:20 | 22 | 54 | 10 | EXT |  | 0.89 | (c)
71059.464 | 2.236 | 2.226 | -8.859 | -8.869 | -434 | -404 | -406 | 378 | 2226 | 6512 |  | CORR | CIGR | 05:36 | 05:41 | 05:41 | 18 | 57 | 12 | EXT |  | 0.89 | (c)
71059.514 | 2.286 | 2.264 | -8.809 | -8.831 | -274 | -184 | -203 | 132 | 2264 | 6512 |  | CORR | CIGR | 06:02 | 06:16 | 06:13 | 36 | 142 | 11 | EXT |  | 0.89 | (c)
71136.429 | 2.296 | 2.278 | -8.979 | -8.997 | -191 | -67 | -103 | 15 | 2278 | 6519 |  | CORR | GENE | 04:57 | 05:17 | 05:11 | 131 | 176 | 15 | EXT |  | 0.9 | (c)
71147.416 | 2.008 | 1.985 | -9.482 | -9.505 | 1973 | 2010 | 2025 | 1973 | 1985 | 6520 |  | CORR | CIGR | 08:25 | 08:31 | 08:33 | 35 | 105 | 11 | EXT |  | 0.89 | (c)
71157.178 | 0.28 | 0.266 | -11.05 | -11.064 | 2165 | -2101 | -2169 | 2043 | 266 | 6521 |  | CORR | CIGR | 05:55 | 06:27 | 06:16 | 41 | 253 | 15 | EXT |  | 0.89 | (c)
71157.448 | 0.55 | 0.536 | -10.78 | -10.794 | 2124 | 2170 | 2161 | 2124 | 536 | 6521 |  | CORR | CIGR | 05:49 | 05:56 | 05:55 | 25 | 74 | 9 | EXT |  | 0.89 | (c)
71159.644 | 2.746 | 2.349 | -8.584 | -8.981 | -2046 | -2004 | -2017 | 1987 | 2349 | 6521 |  | CORR | GENE | 06:36 | 06:42 | 06:41 | 624 | 60 | 15 | EXT |  | 0.98 | (c)
71166.37 | 9.472 | 9.421 | -1.858 | -1.909 | 2104 | 2181 | -2228 | 2098 | 1822 | 6521 |  | CORR | GENE | 05:46 | 05:58 | 06:06 | 87 | 259 | 11 | EXT |  | 0.89 | (c)
71182.309 | 3.091 | 3.026 | -8.339 | -8.404 | 1786 | 1808 | 1809 | 399 | 3026 | 6523 |  | CORR | AXGR | 03:35 | 03:39 | 03:39 | 137 | 46 | 11 | EXT |  | 0.9 | (c)
71185.174 | 5.956 | 5.925 | -5.474 | -5.505 | -1226 | -1204 | -1209 | 1005 | 5434 | 6523 |  | CORR | AXGR | 07:29 | 07:33 | 07:32 | 71 | 33 | 14 | EXT |  | 0.89 | (c)
71185.301 | 6.083 | 6.074 | -5.347 | -5.356 | -1293 | -1276 | -1273 | 938 | 5338 | 6523 |  | CORR | CIGR | 07:18 | 07:21 | 07:22 | 18 | 40 | 9 | EXT |  | 0.89 | (c)
71185.332 | 6.114 | 6.058 | -5.316 | -5.372 | -1531 | -1510 | -1460 | 699 | 5301 | 6523 |  | CORR | GENE | 06:40 | 06:43 | 06:51 | 71 | 142 | 10 | EXT |  | 0.89 | (c)
71185.499 | 6.281 | 6.229 | -5.149 | -5.201 | -1487 | -1465 | -1450 | 744 | 5117 | 6523 |  | CORR | GENE | 06:47 | 06:51 | 06:53 | 84 | 74 | 30 | EXT |  | 0.9 | (c)
71185.704 | 6.486 | 6.471 | -4.944 | -4.959 | -1320 | -1296 | -1297 | 911 | 4928 | 6523 |  | CORR | PITT | 07:14 | 07:18 | 07:18 | 31 | 46 | 41 | EXT |  | 0.89 | (c)
71185.957 | 6.739 | 6.706 | -4.691 | -4.724 | -1395 | -1381 | -1379 | 836 | 4658 | 6523 |  | CORR | AXGR | 07:02 | 07:04 | 07:05 | 66 | 32 | 18 | EXT |  | 0.89 | (c)
71186.026 | 6.808 | 6.79 | -4.622 | -4.64 | -1384 | -1340 | -1321 | 847 | 4584 | 6523 |  | CORR | GENE | 07:04 | 07:11 | 07:14 | 56 | 126 | 15 | EXT |  | 0.89 | (c)
71187.26 | 8.042 | 8.028 | -3.388 | -3.402 | -1831 | -1710 | -1746 | 399 | 3374 | 6523 |  | CORR | CIGR | 05:52 | 06:11 | 06:05 | 28 | 170 | 10 | EXT |  | 0.89 | (c)
71196.352 | 5.704 | 5.664 | -0.061 | -0.101 | 801 | 927 | 978 | 801 | 27 | 6524 |  | CORR | GENE | 05:06 | 05:26 | 05:35 | 74 | 354 | 10 | EXT |  | 0.89 | (c)
71222.359 | 10.761 | 10.734 | -0.059 | -0.086 | -1942 | -1101 | -1449 | 957 | 20 | 6528 |  | CORR | GENE | 04:29 | 06:45 | 05:49 | 66 | 985 | 10 | EXT |  | 0.89 | (c)
71247.18 | 2.177 | 2.132 | -8.563 | -8.608 | 684 | 736 | 778 | 684 | 2132 | 6531 |  | CORR | GENE | 07:08 | 07:16 | 07:23 | 90 | 190 | 12 | EXT |  | 0.89 | (c)
71247.395 | 2.392 | 2.376 | -8.348 | -8.364 | 721 | 730 | 730 | 721 | 2376 | 6531 |  | CORR | PITT | 07:14 | 07:15 | 07:16 | 33 | 18 | 20 | EXT |  | 0.89 | (c)
71252.121 | 7.118 | 7.104 | -3.622 | -3.636 | 210 | 230 | 227 | 210 | 3606 | 6531 |  | CORR | PITT | 05:52 | 05:55 | 05:54 | 30 | 35 | 16 | EXT |  | 0.89 | (c)
71255.626 | 10.623 | 10.605 | -0.117 | -0.135 | 42 | 173 | 126 | 42 | 103 | 6531 |  | CORR | CIGR | 05:24 | 05:46 | 05:38 | 32 | 168 | 13 | EXT |  | 0.89 | (c)
71255.866 | 0.123 | 0.111 | -11.512 | -11.524 | 1206 | 1242 | 1279 | 1206 | 111 | 6532 |  | CORR | GENE | 06:10 | 06:16 | 06:22 | 131 | 146 | 9 | EXT |  | 0.9 | (c)
71258.905 | 3.162 | 3.144 | -8.473 | -8.491 | 1055 | 1151 | 1135 | 1055 | 3144 | 6532 |  | CORR | CIGR | 05:46 | 06:02 | 05:59 | 29 | 160 | 11 | EXT |  | 0.89 | (c)
71261.677 | 5.934 | 5.812 | -5.701 | -5.823 | 1171 | 1253 | 1259 | 1171 | 5673 | 6532 |  | CORR | GENE | 06:05 | 06:18 | 06:19 | 150 | 177 | 9 | EXT |  | 0.9 | (c)
71267.531 | 0.153 | 0.138 | -10.872 | -10.887 | 912 | 974 | 978 | 912 | 138 | 6533 |  | CORR | GENE | 06:15 | 06:26 | 06:26 | 56 | 133 | 10 | EXT |  | 0.89 | (c)
71267.539 | 0.161 | 0.135 | -10.864 | -10.89 | 1367 | 1422 | 1435 | 1367 | 135 | 6533 |  | CORR | CIGR | 07:29 | 07:38 | 07:40 | 40 | 137 | 10 | EXT |  | 0.89 | (c)
71281.04 | 2.637 | 2.622 | -8.748 | -8.763 | 1980 | 1985 | 1989 | 232 | 2622 | 6534 |  | CORR | AXGR | 05:06 | 05:07 | 05:07 | 56 | 19 | 14 | EXT |  | 0.89 | (c)
71284.761 | 6.358 | 6.346 | -5.027 | -5.039 | 2185 | 2208 | 2212 | 0 | 5014 | 6534 |  | CORR | CIGR | 05:39 | 05:43 | 05:43 | 25 | 56 | 14 | EXT |  | 0.89 | (c)
71285.067 | 6.664 | 6.646 | -4.721 | -4.739 | -2180 | -2131 | -2141 | 50 | 4719 | 6534 |  | CORR | CIGR | 05:54 | 06:02 | 06:01 | 20 | 78 | 10 | EXT |  | 0.89 | (c)
71285.362 | 6.959 | 6.945 | -4.426 | -4.44 | 2188 | 2223 | 2217 | 0 | 4413 | 6534 |  | CORR | CIGR | 05:39 | 05:45 | 05:44 | 27 | 58 | 9 | EXT |  | 0.89 | (c)
71285.377 | 6.974 | 6.961 | -4.411 | -4.424 | -2170 | -2152 | -2150 | 61 | 4399 | 6534 |  | CORR | PITT | 05:56 | 05:59 | 05:59 | 25 | 40 | 20 | EXT |  | 0.89 | (c)
71285.492 | 7.089 | 7.056 | -4.296 | -4.329 | -2207 | -2191 | -2191 | 23 | 4268 | 6534 |  | CORR | PITT | 05:50 | 05:53 | 05:53 | 61 | 34 | 15 | EXT |  | 0.89 | (c)
71285.692 | 7.289 | 7.217 | -4.096 | -4.168 | 2173 | -2124 | -2161 | 0 | 4048 | 6534 |  | CORR | GENE | 05:37 | 06:04 | 05:58 | 120 | 254 | 9 | EXT |  | 0.89 | (c)
71285.873 | 7.47 | 7.459 | -3.915 | -3.926 | -2222 | -2175 | -2179 | 8 | 3904 | 6534 |  | CORR | CIGR | 05:48 | 05:55 | 05:55 | 22 | 85 | 15 | EXT |  | 0.89 | (c)
71323.542 | 10.789 | 10.76 | -0.046 | -0.075 | 1462 | 1556 | 1568 | 557 | 12 | 6537 |  | CORR | GENE | 04:59 | 05:14 | 05:16 | 63 | 212 | 11 | EXT | Аномалия находится на упругопластическом изгибе: R=543 D, максимальное растяжение на 5.8 час. | 0.89 | (c)
71325.887 | 2.299 | 2.277 | -9.246 | -9.268 | -2204 | -2181 | -2093 | 26 | 2277 | 6538 |  | CORR | CIGR | 03:42 | 03:46 | 03:60 | 44 | 222 | 9 | EXT | Аномалия находится на упругопластическом изгибе: R=561 D, максимальное растяжение на 5.8 час. | 0.89 | (c)
71326.163 | 2.575 | 2.544 | -8.97 | -9.001 | -2148 | -2036 | -2073 | 83 | 2544 | 6538 |  | CORR | CIGR | 03:51 | 04:09 | 04:03 | 42 | 151 | 9 | EXT | Аномалия находится на упругопластическом изгибе: R=565 D, максимальное растяжение на 5.8 час. | 0.89 | (c)
71327.356 | 3.768 | 3.759 | -7.777 | -7.786 | -2200 | -2179 | -2180 | 31 | 3759 | 6538 |  | CORR | CIGR | 03:42 | 03:46 | 03:46 | 17 | 40 | 10 | EXT | Аномалия находится на упругопластическом изгибе: R=591 D, максимальное растяжение на 5.9 час. | 0.89 | (c)
71330.983 | 7.395 | 7.386 | -4.15 | -4.159 | -1905 | -1844 | -1847 | 325 | 4133 | 6538 |  | CORR | CIGR | 04:30 | 04:40 | 04:40 | 26 | 117 | 10 | EXT | Аномалия находится на упругопластическом изгибе: R=560 D, максимальное растяжение на 6.4 час. | 0.89 | (c)
71334.874 | 11.286 | 11.225 | -0.259 | -0.32 | -2071 | -1845 | -1858 | 160 | 225 | 6538 |  | CORR | GENE | 04:03 | 04:40 | 04:38 | 95 | 426 | 9 | EXT | Аномалия находится на упругопластическом изгибе: R=509 D, максимальное растяжение на 6.5 час. | 0.89 | (c)
71335.133 | 0 | -0.051 | -11.095 | -11.146 | -1977 | -1781 | -341 | 0 |  | 6539 | Нарушение формы кольцевого шва | GWAN |  | 05:28 | 05:59 | 09:52 | 0 | 3273 |  | EXT | Нарушение формы кольцевого шва Аномалия находится на упругопластическом изгибе: R=508 D, максимальное растяжение на 6.5 час. |  | (c)
71335.133 | 0 | 0 | -11.095 | -11.095 | -2113 | -1750 | -1806 | 118 | 0 | 6539 | Смещение кромок | GWAN |  | 05:06 | 06:04 | 05:55 | 0 | 613 | 27 | EXT | Смещение кромок Наружу Величина смещения - 4.3 мм. Аномалия находится на упругопластическом изгибе: R=508 D, максимальное растяжение на 6.5 час. |  | (c)
71335.133 | 0 | 0 | -11.095 | -11.095 | -1121 | -946 | -962 | 804 | 0 | 6539 | Смещение кромок | GWAN |  | 07:46 | 08:14 | 08:12 | 0 | 317 | 15 | EXT | Смещение кромок Наружу Величина смещения - 2.4 мм. Аномалия находится на упругопластическом изгибе: R=508 D, максимальное растяжение на 6.5 час. |  | (c)
71335.446 | 0.313 | 0.303 | -10.782 | -10.792 | -1068 | -1050 | -854 | 639 | 303 | 6539 | Дефект проката | MIAN | GENE | 07:55 | 07:57 | 08:29 | 569 | 429 |  | INT | Дефект проката Эквивалент потери металла 18%. Аномалия находится на упругопластическом изгибе: R=506 D, максимальное растяжение на 6.5 час. |  | (c)
71336.249 | 1.116 | 1.09 | -9.979 | -10.005 | -1799 | -1790 | -1790 | 431 | 1090 | 6539 |  | CORR | AXGR | 05:57 | 05:58 | 05:58 | 54 | 18 | 12 | EXT | Аномалия находится на упругопластическом изгибе: R=507 D, максимальное растяжение на 6.4 час. | 0.89 | (c)
71336.916 | 1.783 | 1.654 | -9.312 | -9.441 | -2212 | -2203 | -2201 | 18 | 1654 | 6539 |  | CORR | AXGR | 04:50 | 04:51 | 04:52 | 284 | 23 | 11 | EXT | Аномалия находится на упругопластическом изгибе: R=506 D, максимальное растяжение на 6.4 час. | 0.92 | (c)
71341.164 | 6.031 | 5.999 | -5.064 | -5.096 | -2189 | -2183 | -2173 | 41 | 4700 | 6539 |  | CORR | AXGR | 04:54 | 04:55 | 04:56 | 396 | 33 | 14 | EXT | Аномалия находится на упругопластическом изгибе: R=598 D, максимальное растяжение на 5.8 час. | 0.95 | (c)
71341.271 | 6.138 | 6.125 | -4.957 | -4.97 | 2164 | 2183 | 2186 | 23 | 4943 | 6539 |  | CORR | PITT | 04:36 | 04:39 | 04:40 | 27 | 43 | 19 | EXT | Аномалия находится на упругопластическом изгибе: R=598 D, максимальное растяжение на 5.8 час. | 0.89 | (c)
71341.349 | 6.216 | 6.208 | -4.879 | -4.887 | 2083 | 2110 | 2113 | 86 | 4869 | 6539 |  | CORR | CIGR | 04:23 | 04:27 | 04:28 | 18 | 62 | 15 | EXT | Аномалия находится на упругопластическом изгибе: R=610 D, максимальное растяжение на 5.8 час. | 0.89 | (c)
71342.38 | 7.247 | 7.23 | -3.848 | -3.865 | -1910 | -1878 | -1883 | 320 | 3843 | 6539 |  | CORR | CIGR | 05:39 | 05:44 | 05:43 | 22 | 55 | 11 | EXT | Аномалия находится на упругопластическом изгибе: R=643 D, максимальное растяжение на 5.8 час. | 0.89 | (c)
71342.44 | 7.307 | 7.288 | -3.788 | -3.807 | -1961 | -1934 | -1940 | 269 | 3788 | 6539 |  | CORR | CIGR | 05:30 | 05:35 | 05:34 | 19 | 42 | 13 | EXT | Аномалия находится на упругопластическом изгибе: R=643 D, максимальное растяжение на 5.8 час. | 0.89 | (c)
71342.463 | 7.33 | 7.321 | -3.765 | -3.774 | -1511 | -1488 | -1486 | 719 | 3755 | 6539 |  | CORR | CIGR | 06:43 | 06:47 | 06:47 | 19 | 50 | 13 | EXT | Аномалия находится на упругопластическом изгибе: R=643 D, максимальное растяжение на 5.8 час. | 0.89 | (c)
71343.084 | 7.951 | 7.939 | -3.144 | -3.156 | -1499 | -1453 | -1442 | 731 | 3126 | 6539 |  | CORR | CIGR | 06:45 | 06:52 | 06:54 | 30 | 114 | 10 | EXT | Аномалия находится на упругопластическом изгибе: R=636 D, максимальное растяжение на 5.8 час. | 0.89 | (c)
71343.349 | 8.216 | 8.143 | -2.879 | -2.952 | 1895 | 1993 | 2043 | 40 | 2831 | 6539 |  | CORR | GENE | 03:53 | 04:09 | 04:17 | 121 | 295 | 10 | EXT | Аномалия находится на упругопластическом изгибе: R=630 D, максимальное растяжение на 5.8 час. | 0.89 | (c)
71345.011 | 9.878 | 9.857 | -1.217 | -1.238 | 1932 | 2034 | 2025 | 112 | 1190 | 6539 |  | CORR | GENE | 03:59 | 04:15 | 04:14 | 48 | 187 | 10 | EXT | Аномалия находится на упругопластическом изгибе: R=576 D, максимальное растяжение на 5.8 час. | 0.89 | (c)
71345.729 | 10.596 | 10.473 | -0.499 | -0.622 | 1837 | 1976 | 2002 | 63 | 483 | 6539 |  | CORR | GENE | 03:43 | 04:06 | 04:10 | 139 | 331 | 9 | EXT | Аномалия находится на упругопластическом изгибе: R=552 D, максимальное растяжение на 5.8 час. | 0.9 | (c)
71351.772 | 5.544 | 5.53 | -5.741 | -5.755 | 866 | 975 | 944 | 866 | 5530 | 6540 |  | CORR | CIGR | 04:06 | 04:24 | 04:19 | 27 | 155 | 11 | EXT | Аномалия находится на упругопластическом изгибе: R=464 D, максимальное растяжение на 5.7 час. | 0.89 | (c)
71358.96 | 1.447 | 1.434 | -9.868 | -9.881 | 302 | 350 | 345 | 302 | 1434 | 6541 |  | GOUG | CIGR | 01:41 | 01:49 | 01:48 | 24 | 88 | 16 | EXT | Задир. |  | (c)
71359.631 | 2.118 | 2.103 | -9.197 | -9.212 | 1273 | 1287 | 1289 | 925 | 2103 | 6541 |  | CORR | PITT | 04:18 | 04:20 | 04:21 | 32 | 32 | 25 | EXT |  | 0.89 | (c)
71361.759 | 4.246 | 4.167 | -7.069 | -7.148 | -2135 | -1798 | -1781 | 95 | 4167 | 6541 |  | CORR | GENE | 07:08 | 08:02 | 08:05 | 157 | 709 | 9 | EXT |  | 0.9 | (c)
71363.566 | 6.053 | 6.036 | -5.262 | -5.279 | 1237 | 1278 | 1288 | 891 | 5248 | 6541 |  | CORR | CIGR | 04:12 | 04:19 | 04:21 | 31 | 102 | 13 | EXT |  | 0.89 | (c)
71366.998 | 9.485 | 8.029 | -1.83 | -3.286 | 2180 | -2223 | 2225 | 0 | 549 | 6541 |  | CORR | GENE | 06:44 | 06:54 | 06:52 | 2737 | 89 | 11 | EXT |  | 0.98 | (c)
71367.907 | 10.394 | 10.378 | -0.921 | -0.937 | 628 | 752 | 715 | 628 | 883 | 6541 |  | CORR | GENE | 02:34 | 02:54 | 02:48 | 54 | 173 | 11 | EXT |  | 0.89 | (c)
71371.514 | 2.686 | 2.362 | -8.824 | -9.148 | 1914 | 1982 | 1961 | 222 | 2362 | 6542 |  | CORR | GENE | 06:01 | 06:12 | 06:08 | 750 | 95 | 11 | EXT |  | 0.96 | (c)
71386.368 | 6.03 | 5.094 | -5.465 | -6.401 | 2133 | 2151 | 2159 | 46 | 5094 | 6543 |  | CORR | GENE | 07:38 | 07:41 | 07:42 | 1243 | 52 | 10 | EXT |  | 0.96 | (c)
71388.292 | 7.954 | 7.859 | -3.541 | -3.636 | -2154 | -1982 | -1980 | 77 | 3489 | 6543 |  | DENT | GENE | 08:06 | 08:34 | 08:34 | 147 | 348 | 0.3 | N/A | Глубина вмятины: 4 мм (0,3%). Линейка: 15 см в (786 см; 08:34 ч:мин) Аномалия находится вблизи продольного шва. |  | (c)
71389.826 | 9.488 | 9.47 | -2.007 | -2.025 | 741 | 921 | 907 | 741 | 1975 | 6543 |  | CORR | GENE | 03:53 | 04:22 | 04:20 | 50 | 331 | 10 | EXT |  | 0.89 | (c)
71392.409 | 0.576 | 0.565 | -10.944 | -10.955 | 1171 | 1172 | 1183 | 1036 | 565 | 6544 |  | CORR | PITT | 05:14 | 05:14 | 05:16 | 37 | 23 | 15 | EXT |  | 0.89 | (c)
71396.48 | 4.647 | 4.61 | -6.873 | -6.91 | -2210 | -2196 | -2193 | 20 | 4610 | 6544 |  | CORR | AXGR | 08:08 | 08:10 | 08:11 | 88 | 35 | 14 | EXT |  | 0.89 | (c)
71399.943 | 8.11 | 8.09 | -3.41 | -3.43 | 1337 | 1419 | 1405 | 757 | 3398 | 6544 |  | CORR | CIGR | 05:41 | 05:54 | 05:52 | 32 | 136 | 12 | EXT |  | 0.89 | (c)
71400.565 | 8.732 | 8.715 | -2.788 | -2.805 | 1563 | 1593 | 1614 | 567 | 2780 | 6544 |  | CORR | CIGR | 06:17 | 06:22 | 06:25 | 25 | 100 | 9 | EXT |  | 0.89 | (c)
71401.435 | 9.602 | 9.562 | -1.918 | -1.958 | -1874 | -1854 | -1778 | 357 | 1910 | 6544 |  | CORR | GENE | 09:02 | 09:06 | 09:18 | 48 | 192 | 14 | EXT |  | 0.89 | (c)
71402.66 | 10.827 | 10.323 | -0.693 | -1.197 | 118 | 249 | 403 | 118 | 666 | 6544 |  | CORR | GENE | 02:24 | 02:45 | 03:10 | 531 | 572 | 10 | EXT |  | 0.94 | (c)
71403.22 | 11.387 | 11.176 | -0.133 | -0.344 | 101 | 339 | 376 | 101 | 119 | 6544 |  | CORR | GENE | 02:21 | 02:60 | 03:06 | 225 | 550 | 10 | EXT |  | 0.91 | (c)
71403.843 | 0.49 | 0.48 | -10.89 | -10.9 | -146 | -128 | -128 | 110 | 480 | 6545 |  | CORR | PITT | 08:42 | 08:45 | 08:45 | 19 | 36 | 25 | EXT |  | 0.89 | (c)
71404.293 | 0.94 | 0.927 | -10.44 | -10.453 | -174 | -158 | -154 | 133 | 927 | 6545 |  | CORR | PITT | 08:38 | 08:40 | 08:41 | 27 | 41 | 20 | EXT |  | 0.89 | (c)
71404.535 | 1.182 | 1.136 | -10.198 | -10.244 | -269 | -255 | -249 | 230 | 1136 | 6545 |  | CORR | AXGR | 08:22 | 08:25 | 08:25 | 116 | 39 | 10 | EXT |  | 0.89 | (c)
71405.468 | 2.115 | 2.077 | -9.265 | -9.303 | -1771 | -1751 | -1732 | 460 | 2077 | 6545 |  | CORR | GENE | 04:20 | 04:23 | 04:26 | 200 | 77 | 12 | EXT |  | 0.91 | (c)
71406.107 | 2.754 | 2.599 | -8.626 | -8.781 | -165 | -135 | -133 | 100 | 2599 | 6545 |  | CORR | GENE | 08:39 | 08:44 | 08:44 | 283 | 66 | 17 | EXT |  | 0.94 | (c)
71406.876 | 3.523 | 3.507 | -7.857 | -7.873 | -228 | -206 | -197 | 166 | 3507 | 6545 |  | CORR | CIGR | 08:29 | 08:32 | 08:34 | 16 | 62 | 13 | EXT |  | 0.89 | (c)
71407.034 | 3.681 | 3.681 | -7.699 | -7.699 | -531 | -450 | -489 | 446 | 3681 | 6545 |  | CORR | GENE | 07:40 | 07:53 | 07:47 | 71 | 85 | 10 | EXT |  | 0.89 | (c)
71408.136 | 4.783 | 4.743 | -6.597 | -6.637 | -1152 | -1017 | -1054 | 957 | 4743 | 6545 |  | CORR | CIGR | 05:60 | 06:21 | 06:15 | 41 | 195 | 12 | EXT |  | 0.89 | (c)
71408.777 | 5.424 | 5.392 | -5.956 | -5.988 | -1299 | -886 | -1081 | 863 | 5392 | 6545 |  | CORR | GENE | 05:36 | 06:43 | 06:11 | 60 | 436 | 11 | EXT |  | 0.89 | (c)
71409.546 | 6.193 | 6.182 | -5.187 | -5.198 | -2064 | -2047 | -2047 | 166 | 5175 | 6545 |  | CORR | PITT | 03:32 | 03:35 | 03:35 | 23 | 35 | 23 | EXT |  | 0.89 | (c)
71409.737 | 6.384 | 6.324 | -4.996 | -5.056 | -1167 | -1144 | -1143 | 1064 | 4734 | 6545 |  | CORR | GENE | 05:57 | 06:01 | 06:01 | 322 | 48 | 12 | EXT |  | 0.93 | (c)
71410.099 | 6.746 | 6.699 | -4.634 | -4.681 | -1020 | -937 | -924 | 828 | 4616 | 6545 |  | CORR | GENE | 06:21 | 06:34 | 06:37 | 65 | 192 | 14 | EXT |  | 0.89 | (c)
71410.201 | 6.848 | 6.81 | -4.532 | -4.57 | -1417 | -1382 | -1384 | 813 | 4226 | 6545 |  | CORR | GENE | 05:17 | 05:23 | 05:22 | 344 | 67 | 9 | EXT |  | 0.92 | (c)
71411.256 | 7.903 | 7.875 | -3.477 | -3.505 | -1342 | -1303 | -1263 | 889 | 3470 | 6545 |  | CORR | CIGR | 05:29 | 05:35 | 05:42 | 35 | 157 | 12 | EXT |  | 0.89 | (c)
71411.685 | 8.332 | 8.298 | -3.048 | -3.082 | -1055 | -959 | -968 | 881 | 3027 | 6545 |  | CORR | GENE | 06:15 | 06:31 | 06:29 | 55 | 174 | 10 | EXT |  | 0.89 | (c)
71412.172 | 8.819 | 8.775 | -2.561 | -2.605 | -417 | -405 | -400 | 384 | 2499 | 6545 |  | CORR | AXGR | 07:58 | 08:00 | 08:01 | 106 | 33 | 11 | EXT |  | 0.89 | (c)
71414.15 | 10.797 | 10.786 | -0.583 | -0.594 | 2057 | 2165 | 2137 | 13 | 560 | 6545 |  | CORR | CIGR | 02:38 | 02:55 | 02:51 | 34 | 160 | 11 | EXT |  | 0.89 | (c)
71414.773 | 0.04 | 0.009 | -11.355 | -11.386 | 110 | 352 | 335 | 110 | 9 | 6546 |  | CORR | GENE | 00:54 | 01:33 | 01:31 | 116 | 450 | 13 | EXT |  | 0.9 | (c)
71414.84 | 0.107 | 0.093 | -11.288 | -11.302 | 1951 | 2075 | 2071 | 40 | 93 | 6546 |  | CORR | GENE | 05:52 | 06:11 | 06:11 | 50 | 239 | 15 | EXT |  | 0.89 | (c)
71414.903 | 0.17 | 0.063 | -11.225 | -11.332 | 762 | 929 | 936 | 762 | 63 | 6546 |  | CORR | GENE | 02:40 | 03:07 | 03:08 | 118 | 347 | 15 | EXT |  | 0.9 | (c)
71414.938 | 0.205 | 0.179 | -11.19 | -11.216 | 340 | 464 | 439 | 340 | 179 | 6546 |  | CORR | GENE | 01:32 | 01:52 | 01:48 | 73 | 199 | 10 | EXT |  | 0.89 | (c)
71414.984 | 0.251 | 0.076 | -11.144 | -11.319 | 1358 | 1375 | 1379 | 830 | 76 | 6546 |  | CORR | AXGR | 04:16 | 04:18 | 04:19 | 281 | 42 | 11 | EXT |  | 0.92 | (c)
71415.052 | 0.319 | 0.191 | -11.076 | -11.204 | 2018 | 2080 | 2070 | 109 | 191 | 6546 |  | CORR | GENE | 06:02 | 06:12 | 06:11 | 351 | 104 | 13 | EXT |  | 0.94 | (c)
71415.099 | 0.366 | 0.357 | -11.029 | -11.038 | 866 | 896 | 899 | 866 | 357 | 6546 |  | CORR | CIGR | 02:56 | 03:01 | 03:02 | 17 | 65 | 10 | EXT |  | 0.89 | (c)
71415.427 | 0.694 | 0.61 | -10.701 | -10.785 | 323 | 437 | 702 | 323 | 610 | 6546 |  | CORR | GENE | 01:29 | 01:47 | 02:30 | 446 | 758 | 9 | EXT |  | 0.93 | (c)
71415.453 | 0.72 | 0.558 | -10.675 | -10.837 | 1253 | 1313 | 1303 | 877 | 558 | 6546 |  | CORR | GENE | 03:59 | 04:09 | 04:07 | 346 | 100 | 9 | EXT |  | 0.92 | (c)
71415.545 | 0.812 | 0.801 | -10.583 | -10.594 | 1460 | 1484 | 1483 | 724 | 801 | 6546 |  | CORR | CIGR | 04:32 | 04:36 | 04:36 | 23 | 47 | 10 | EXT |  | 0.89 | (c)
71415.646 | 0.913 | 0.864 | -10.482 | -10.531 | -1845 | -1844 | -1837 | 386 | 864 | 6546 |  | CORR | AXGR | 07:39 | 07:39 | 07:40 | 100 | 16 | 11 | EXT |  | 0.89 | (c)
71415.99 | 1.257 | 0.558 | -10.138 | -10.837 | 1899 | 2141 | 2032 | 65 | 558 | 6546 |  | CORR | GENE | 05:43 | 06:22 | 06:05 | 953 | 266 | 10 | EXT |  | 0.96 | (c)
71416.279 | 1.546 | 1.484 | -9.849 | -9.911 | 310 | 616 | 538 | 310 | 1484 | 6546 |  | CORR | GENE | 01:27 | 02:16 | 02:03 | 130 | 455 | 10 | EXT |  | 0.9 | (c)
71416.408 | 1.675 | 1.519 | -9.72 | -9.876 | 1834 | 2164 | 2033 | 0 | 1519 | 6546 |  | CORR | GENE | 05:33 | 06:26 | 06:05 | 179 | 399 | 15 | EXT |  | 0.91 | (c)
71416.425 | 1.692 | 1.682 | -9.703 | -9.713 | -1668 | -1652 | -1651 | 562 | 1682 | 6546 |  | CORR | PITT | 08:07 | 08:10 | 08:10 | 20 | 34 | 15 | EXT |  | 0.89 | (c)
71416.561 | 1.828 | 1.817 | -9.567 | -9.578 | -1704 | -1678 | -1678 | 527 | 1817 | 6546 |  | CORR | CIGR | 08:02 | 08:06 | 08:06 | 23 | 52 | 8 | EXT |  | 0.89 | (c)
71417.166 | 2.433 | 2.421 | -8.962 | -8.974 | -1605 | -1561 | -1575 | 626 | 2421 | 6546 |  | CORR | CIGR | 08:18 | 08:25 | 08:23 | 20 | 61 | 10 | EXT |  | 0.89 | (c)
71417.268 | 2.535 | 2.517 | -8.86 | -8.878 | 2038 | 2121 | 2091 | 87 | 2517 | 6546 |  | CORR | CIGR | 06:06 | 06:19 | 06:14 | 25 | 105 | 13 | EXT |  | 0.89 | (c)
71417.545 | 2.812 | 2.709 | -8.583 | -8.686 | -1808 | -1801 | -1792 | 423 | 2709 | 6546 |  | CORR | AXGR | 07:45 | 07:46 | 07:47 | 314 | 33 | 10 | EXT |  | 0.92 | (c)
71417.555 | 2.822 | 2.797 | -8.573 | -8.598 | 2030 | 2068 | 2082 | 96 | 2797 | 6546 |  | CORR | CIGR | 06:04 | 06:10 | 06:13 | 25 | 104 | 11 | EXT |  | 0.89 | (c)
71417.735 | 3.002 | 2.996 | -8.393 | -8.399 | -1508 | -1472 | -1473 | 723 | 2996 | 6546 |  | CORR | CIGR | 08:33 | 08:39 | 08:39 | 20 | 70 | 10 | EXT |  | 0.89 | (c)
71417.877 | 3.144 | 3.136 | -8.251 | -8.259 | -1630 | -1510 | -1552 | 601 | 3136 | 6546 |  | CORR | GENE | 08:14 | 08:33 | 08:26 | 136 | 157 | 10 | EXT |  | 0.9 | (c)
71417.884 | 3.151 | 3.128 | -8.244 | -8.267 | -1909 | -1845 | -1852 | 322 | 3128 | 6546 |  | CORR | CIGR | 07:29 | 07:39 | 07:38 | 30 | 114 | 15 | EXT |  | 0.89 | (c)
71418.073 | 3.34 | 3.292 | -8.055 | -8.103 | -1552 | -1538 | -1526 | 679 | 3292 | 6546 |  | CORR | GENE | 08:26 | 08:28 | 08:30 | 80 | 53 | 11 | EXT |  | 0.89 | (c)
71418.927 | 4.194 | 4.188 | -7.201 | -7.207 | -1568 | -1568 | -1560 | 663 | 4188 | 6546 |  | CORR | AXGR | 08:24 | 08:24 | 08:25 | 76 | 17 | 12 | EXT |  | 0.89 | (c)
71419.353 | 4.62 | 4.579 | -6.775 | -6.816 | -1781 | -1764 | -1657 | 450 | 4579 | 6546 |  | CORR | GENE | 07:49 | 07:52 | 08:09 | 73 | 248 | 11 | EXT |  | 0.89 | (c)
71419.356 | 4.623 | 4.612 | -6.772 | -6.783 | -1447 | -1429 | -1429 | 784 | 4612 | 6546 |  | CORR | PITT | 08:43 | 08:46 | 08:46 | 20 | 36 | 15 | EXT |  | 0.89 | (c)
71419.37 | 4.637 | 4.621 | -6.758 | -6.774 | -1821 | -1803 | -1803 | 409 | 4621 | 6546 |  | CORR | PITT | 07:43 | 07:46 | 07:46 | 26 | 36 | 20 | EXT |  | 0.89 | (c)
71420.241 | 5.508 | 5.466 | -5.887 | -5.929 | 1751 | 1931 | 1956 | 70 | 5466 | 6546 |  | CORR | GENE | 05:19 | 05:48 | 05:52 | 191 | 409 | 14 | EXT |  | 0.91 | (c)
71420.475 | 5.742 | 5.677 | -5.653 | -5.718 | 1905 | 1971 | 1947 | 241 | 5414 | 6546 |  | CORR | GENE | 05:44 | 05:55 | 05:51 | 304 | 84 | 11 | EXT |  | 0.92 | (c)
71420.898 | 6.165 | 6.146 | -5.23 | -5.249 | 1977 | 2017 | 2012 | 183 | 5224 | 6546 |  | CORR | CIGR | 05:56 | 06:02 | 06:01 | 25 | 70 | 10 | EXT |  | 0.89 | (c)
71421.173 | 6.44 | 6.203 | -4.955 | -5.192 | 1983 | 2035 | 2024 | 166 | 4811 | 6546 |  | CORR | GENE | 05:57 | 06:05 | 06:03 | 381 | 81 | 11 | EXT |  | 0.93 | (c)
71421.366 | 6.633 | 6.612 | -4.762 | -4.783 | 1855 | 1899 | 1982 | 122 | 4753 | 6546 |  | CORR | CIGR | 05:36 | 05:43 | 05:56 | 30 | 253 | 10 | EXT |  | 0.89 | (c)
71421.595 | 6.862 | 6.812 | -4.533 | -4.583 | 1462 | 1589 | 1605 | 484 | 4474 | 6546 |  | CORR | GENE | 04:33 | 04:53 | 04:56 | 109 | 285 | 9 | EXT |  | 0.89 | (c)
71422.055 | 7.322 | 7.312 | -4.073 | -4.083 | 1914 | 1961 | 1951 | 242 | 4063 | 6546 |  | CORR | CIGR | 05:45 | 05:53 | 05:51 | 20 | 75 | 9 | EXT |  | 0.89 | (c)
71422.087 | 7.354 | 7.341 | -4.041 | -4.054 | 1761 | 1797 | 1813 | 366 | 4032 | 6546 |  | CORR | CIGR | 05:21 | 05:27 | 05:29 | 22 | 103 | 9 | EXT |  | 0.89 | (c)
71422.497 | 7.764 | 7.756 | -3.631 | -3.639 | -1359 | -1322 | -1317 | 872 | 3618 | 6546 |  | CORR | CIGR | 08:57 | 09:03 | 09:04 | 21 | 84 | 11 | EXT |  | 0.89 | (c)
71423.011 | 8.278 | 8.2 | -3.117 | -3.195 | 1391 | 1508 | 1479 | 664 | 3054 | 6546 |  | CORR | GENE | 04:21 | 04:40 | 04:35 | 141 | 175 | 12 | EXT |  | 0.9 | (c)
71423.654 | 8.921 | 8.898 | -2.474 | -2.497 | -1796 | -1786 | -1785 | 435 | 2443 | 6546 |  | CORR | AXGR | 07:47 | 07:48 | 07:49 | 54 | 22 | 14 | EXT |  | 0.89 | (c)
71423.78 | 9.047 | 8.963 | -2.348 | -2.432 | 1122 | 1151 | 1150 | 1052 | 2176 | 6546 |  | CORR | GENE | 03:38 | 03:42 | 03:42 | 256 | 56 | 15 | EXT |  | 0.93 | (c)
71423.876 | 9.143 | 9.107 | -2.252 | -2.288 | -1773 | -1758 | -1759 | 458 | 2210 | 6546 |  | CORR | AXGR | 07:50 | 07:53 | 07:53 | 78 | 28 | 12 | EXT |  | 0.89 | (c)
71424.893 | 10.16 | 10.096 | -1.235 | -1.299 | 1852 | 2005 | 1944 | 194 | 1222 | 6546 |  | CORR | GENE | 05:36 | 06:00 | 05:50 | 77 | 185 | 10 | EXT |  | 0.89 | (c)
71425.014 | 10.281 | 10.221 | -1.114 | -1.174 | 1358 | 1437 | 1625 | 338 | 1010 | 6546 |  | CORR | GENE | 04:16 | 04:29 | 04:59 | 164 | 534 | 12 | EXT |  | 0.9 | (c)
71433.279 | 7.151 | 7.09 | -4.319 | -4.38 | 1120 | 1129 | 1146 | 1058 | 4169 | 6547 |  | CORR | GENE | 05:57 | 05:59 | 06:01 | 211 | 52 | 10 | EXT |  | 0.91 | (c)
71438.4 | 0.802 | 0.766 | -10.653 | -10.689 | 1738 | 1977 | 1888 | 192 | 766 | 6548 |  | CORR | GENE | 04:15 | 04:54 | 04:40 | 61 | 301 | 10 | EXT |  | 0.89 | (c)
71438.429 | 0.831 | 0.82 | -10.624 | -10.635 | -2064 | -2018 | -2028 | 166 | 820 | 6548 |  | CORR | CIGR | 06:02 | 06:09 | 06:08 | 30 | 73 | 10 | EXT |  | 0.89 | (c)
71438.542 | 0.944 | 0.86 | -10.511 | -10.595 | -2142 | -2141 | -2126 | 88 | 860 | 6548 |  | CORR | AXGR | 05:49 | 05:49 | 05:52 | 149 | 32 | 13 | EXT |  | 0.9 | (c)
71438.704 | 1.106 | 1.097 | -10.349 | -10.358 | -2084 | -2058 | -2027 | 147 | 1097 | 6548 |  | CORR | CIGR | 05:59 | 06:03 | 06:08 | 45 | 114 | 10 | EXT |  | 0.89 | (c)
71439.088 | 1.49 | 1.467 | -9.965 | -9.988 | -2153 | -2017 | -2028 | 77 | 1467 | 6548 |  | CORR | GENE | 05:47 | 06:09 | 06:08 | 57 | 251 | 11 | EXT |  | 0.89 | (c)
71439.211 | 1.613 | 1.425 | -9.842 | -10.03 | -2166 | -2166 | -2148 | 64 | 1425 | 6548 |  | CORR | AXGR | 05:45 | 05:45 | 05:48 | 260 | 37 | 10 | EXT |  | 0.91 | (c)
71439.288 | 1.69 | 1.632 | -9.765 | -9.823 | -2091 | -2054 | -2064 | 139 | 1632 | 6548 |  | CORR | GENE | 05:57 | 06:03 | 06:02 | 185 | 55 | 13 | EXT |  | 0.91 | (c)
71439.447 | 1.849 | 1.764 | -9.606 | -9.691 | -1905 | -1746 | -1646 | 325 | 1764 | 6548 |  | CORR | GENE | 06:27 | 06:53 | 07:09 | 100 | 519 | 13 | EXT |  | 0.89 | (c)
71439.58 | 1.982 | 1.896 | -9.473 | -9.559 | 1869 | 1969 | 2164 | 0 | 1896 | 6548 |  | CORR | GENE | 04:36 | 04:53 | 05:24 | 97 | 590 | 14 | EXT |  | 0.89 | (c)
71439.675 | 2.077 | 2.012 | -9.378 | -9.443 | 2107 | 2164 | 2161 | 15 | 2012 | 6548 |  | CORR | GENE | 05:15 | 05:24 | 05:24 | 407 | 109 | 10 | EXT |  | 0.93 | (c)
71440.046 | 2.448 | 2.436 | -9.007 | -9.019 | -2096 | -1995 | -2029 | 134 | 2436 | 6548 |  | CORR | GENE | 05:56 | 06:13 | 06:07 | 59 | 136 | 10 | EXT |  | 0.89 | (c)
71440.132 | 2.534 | 2.456 | -8.921 | -8.999 | 2128 | 2182 | 2167 | 25 | 2456 | 6548 |  | CORR | GENE | 05:18 | 05:27 | 05:25 | 270 | 78 | 9 | EXT |  | 0.91 | (c)
71440.703 | 3.105 | 2.783 | -8.35 | -8.672 | 2041 | 2166 | 2130 | 11 | 2783 | 6548 |  | CORR | GENE | 05:04 | 05:24 | 05:19 | 649 | 178 | 10 | EXT |  | 0.95 | (c)
71441.472 | 3.874 | 3.864 | -7.581 | -7.591 | 2211 | -2209 | -2218 | 0 | 3864 | 6548 |  | CORR | CIGR | 05:32 | 05:38 | 05:37 | 27 | 64 | 8 | EXT |  | 0.89 | (c)
71441.643 | 4.045 | 4.021 | -7.41 | -7.434 | 1986 | 2156 | 2128 | 0 | 4021 | 6548 |  | CORR | GENE | 04:55 | 05:23 | 05:18 | 106 | 284 | 9 | EXT |  | 0.89 | (c)
71442.354 | 4.756 | 4.377 | -6.699 | -7.078 | 1971 | 2073 | 2038 | 125 | 4377 | 6548 |  | CORR | GENE | 04:53 | 05:09 | 05:04 | 401 | 134 | 9 | EXT |  | 0.92 | (c)
71442.431 | 4.833 | 4.805 | -6.622 | -6.65 | -2203 | -2168 | -2164 | 27 | 4805 | 6548 |  | CORR | GENE | 05:39 | 05:45 | 05:46 | 56 | 79 | 11 | EXT |  | 0.89 | (c)
71442.913 | 5.315 | 4.703 | -6.14 | -6.752 | 2137 | 2179 | 2184 | 0 | 4703 | 6548 |  | CORR | GENE | 05:20 | 05:27 | 05:27 | 795 | 95 | 13 | EXT |  | 0.98 | (c)
71443.062 | 5.464 | 5.454 | -5.991 | -6.001 | -2106 | -2072 | -2075 | 125 | 5454 | 6548 |  | CORR | CIGR | 05:55 | 06:00 | 05:60 | 23 | 61 | 12 | EXT |  | 0.89 | (c)
71443.59 | 5.992 | 5.976 | -5.463 | -5.479 | 2003 | 2003 | 2020 | 193 | 5080 | 6548 |  | CORR | AXGR | 04:58 | 04:58 | 05:01 | 399 | 35 | 10 | EXT |  | 0.93 | (c)
71445.527 | 7.929 | 7.893 | -3.526 | -3.562 | 1871 | 1923 | 2026 | 49 | 3508 | 6548 |  | CORR | GENE | 04:37 | 04:45 | 05:02 | 54 | 311 | 15 | EXT |  | 0.89 | (c)
71446.303 | 8.705 | 8.689 | -2.75 | -2.766 | 2116 | 2137 | 2138 | 71 | 2746 | 6548 |  | CORR | CIGR | 05:16 | 05:20 | 05:20 | 20 | 44 | 10 | EXT |  | 0.89 | (c)
71446.764 | 9.166 | 9.115 | -2.289 | -2.34 | 1675 | 1742 | 1851 | 203 | 2287 | 6548 |  | CORR | GENE | 04:05 | 04:16 | 04:34 | 53 | 353 | 14 | EXT |  | 0.89 | (c)
71447.103 | 9.505 | 9.478 | -1.95 | -1.977 | 1611 | 2143 | 1931 | 0 | 1865 | 6548 |  | CORR | GENE | 03:55 | 05:21 | 04:47 | 112 | 641 | 10 | EXT |  | 0.89 | (c)
71447.551 | 9.953 | 9.89 | -1.502 | -1.565 | 1597 | 1829 | 1903 | 21 | 1470 | 6548 |  | CORR | GENE | 03:53 | 04:30 | 04:42 | 95 | 613 | 10 | EXT |  | 0.89 | (c)
71447.978 | 10.38 | 10.298 | -1.075 | -1.157 | 1627 | 1701 | 1908 | 41 | 1067 | 6548 |  | CORR | GENE | 03:57 | 04:09 | 04:43 | 90 | 563 | 10 | EXT |  | 0.89 | (c)
71448.719 | 11.121 | 11.096 | -0.334 | -0.359 | 1816 | 1989 | 1966 | 115 | 296 | 6548 |  | CORR | GENE | 04:28 | 04:56 | 04:52 | 63 | 299 | 9 | EXT |  | 0.89 | (c)
71451.209 | 2.156 | 2.156 | -9.379 | -9.379 | -1500 | -1134 | -1255 | 731 | 2156 | 6549 |  | CORR | GENE | 08:19 | 09:18 | 08:58 | 91 | 489 | 10 | EXT |  | 0.89 | (c)
71453.197 | 4.144 | 4.098 | -7.391 | -7.437 | -1146 | -1104 | -973 | 801 | 4098 | 6549 |  | CORR | GENE | 09:16 | 09:23 | 09:44 | 60 | 345 | 10 | EXT |  | 0.89 | (c)
71453.649 | 4.596 | 4.547 | -6.939 | -6.988 | -1437 | -1367 | -1260 | 794 | 4547 | 6549 |  | CORR | GENE | 08:29 | 08:40 | 08:57 | 60 | 353 | 11 | EXT |  | 0.89 | (c)
71457.506 | 8.453 | 8.417 | -3.082 | -3.118 | 2092 | -2219 | -2218 | 0 | 3063 | 6549 |  | CORR | GENE | 05:58 | 06:23 | 06:23 | 55 | 304 | 10 | EXT |  | 0.89 | (c)
71458.361 | 9.308 | 9.283 | -2.227 | -2.252 | -1323 | -1229 | -1231 | 908 | 2216 | 6549 |  | CORR | CIGR | 08:47 | 09:02 | 09:02 | 36 | 184 | 13 | EXT |  | 0.89 | (c)
71459.707 | 10.654 | 10.622 | -0.881 | -0.913 | -2134 | -1864 | -1911 | 97 | 824 | 6549 |  | CORR | GENE | 06:36 | 07:20 | 07:12 | 89 | 446 | 10 | EXT |  | 0.89 | (c)
71460.13 | 11.077 | 10.977 | -0.458 | -0.558 | -2156 | -2089 | -1879 | 74 | 443 | 6549 |  | CORR | GENE | 06:33 | 06:44 | 07:18 | 115 | 555 | 11 | EXT |  | 0.89 | (c)
71460.198 | 11.145 | 10.913 | -0.39 | -0.622 | 2139 | 2173 | 2171 | 28 | 153 | 6549 |  | CORR | GENE | 06:06 | 06:11 | 06:11 | 469 | 63 | 9 | EXT |  | 0.93 | (c)
71461.179 | 0.591 | 0.555 | -10.789 | -10.825 | -2096 | -1488 | -1695 | 135 | 555 | 6550 |  | CORR | GENE | 07:17 | 08:55 | 08:22 | 165 | 801 | 11 | EXT |  | 0.9 | (c)
71461.569 | 0.981 | 0.914 | -10.399 | -10.466 | -2064 | -1531 | -1602 | 166 | 914 | 6550 |  | CORR | GENE | 07:22 | 08:48 | 08:37 | 192 | 926 | 10 | EXT |  | 0.9 | (c)
71462.732 | 2.144 | 2.117 | -9.236 | -9.263 | -1928 | -1322 | -1564 | 303 | 2117 | 6550 |  | CORR | GENE | 07:44 | 09:22 | 08:43 | 167 | 727 | 10 | EXT |  | 0.9 | (c)
71462.954 | 2.366 | 2.248 | -9.014 | -9.132 | 1301 | 1456 | 1379 | 774 | 2248 | 6550 |  | CORR | GENE | 04:25 | 04:50 | 04:38 | 540 | 156 | 10 | EXT |  | 0.94 | (c)
71463.137 | 2.549 | 2.5 | -8.831 | -8.88 | 1926 | 1992 | 1976 | 204 | 2500 | 6550 |  | DENT | GENE | 06:06 | 06:17 | 06:14 | 123 | 100 | 0.4 | N/A | Глубина вмятины: 6 мм (0,4%). Линейка: 12 см в (250 см; 06:17 ч:мин) |  | (c)
71463.541 | 2.953 | 2.918 | -8.427 | -8.462 | 1283 | 1326 | 1309 | 896 | 2918 | 6550 |  | CORR | GENE | 04:22 | 04:29 | 04:26 | 298 | 52 | 10 | EXT |  | 0.92 | (c)
71468.162 | 7.574 | 7.518 | -3.806 | -3.862 | 564 | 625 | 653 | 564 | 3773 | 6550 |  | CORR | GENE | 02:26 | 02:36 | 02:41 | 89 | 178 | 10 | EXT |  | 0.89 | (c)
71468.36 | 7.772 | 7.67 | -3.608 | -3.71 | 715 | 730 | 740 | 715 | 3505 | 6550 |  | CORR | GENE | 02:51 | 02:53 | 02:55 | 205 | 50 | 14 | EXT |  | 0.92 | (c)
71470.175 | 9.587 | 9.557 | -1.793 | -1.823 | 2080 | 2153 | 2150 | 11 | 1793 | 6550 |  | CORR | CIGR | 06:31 | 06:43 | 06:42 | 30 | 140 | 13 | EXT |  | 0.89 | (c)
71470.423 | 9.835 | 9.824 | -1.545 | -1.556 | -1707 | -1678 | -1671 | 524 | 1532 | 6550 |  | CORR | CIGR | 08:20 | 08:24 | 08:26 | 24 | 71 | 11 | EXT |  | 0.89 | (c)
71470.696 | 10.108 | 9.922 | -1.272 | -1.458 | -1662 | -1632 | -1628 | 568 | 936 | 6550 |  | CORR | GENE | 08:27 | 08:32 | 08:33 | 522 | 69 | 12 | EXT |  | 0.95 | (c)
71470.953 | 10.365 | 10.312 | -1.015 | -1.068 | -2045 | -1894 | -1937 | 186 | 992 | 6550 |  | CORR | GENE | 07:25 | 07:50 | 07:43 | 76 | 216 | 9 | EXT |  | 0.89 | (c)
71471.314 | 10.726 | 10.711 | -0.654 | -0.669 | -1997 | -1939 | -1950 | 233 | 649 | 6550 |  | CORR | CIGR | 07:33 | 07:42 | 07:41 | 20 | 95 | 10 | EXT |  | 0.89 | (c)
71478.705 | 6.737 | 6.698 | -4.413 | -4.452 | 1053 | 1134 | 1169 | 946 | 4397 | 6551 |  | CORR | GENE | 05:22 | 05:35 | 05:40 | 55 | 232 | 11 | EXT |  | 0.89 | (c)
71479.076 | 7.108 | 7.069 | -4.042 | -4.081 | 1256 | 1355 | 1340 | 807 | 4019 | 6551 |  | CORR | GENE | 05:54 | 06:10 | 06:08 | 62 | 168 | 16 | EXT |  | 0.89 | (c)
71479.268 | 7.3 | 7.214 | -3.85 | -3.936 | 1210 | 1301 | 1273 | 894 | 3751 | 6551 |  | CORR | GENE | 05:47 | 06:02 | 05:57 | 185 | 127 | 10 | EXT |  | 0.9 | (c)
71479.473 | 7.505 | 7.467 | -3.645 | -3.683 | 1293 | 1393 | 1365 | 794 | 3618 | 6551 |  | CORR | GENE | 06:00 | 06:16 | 06:12 | 65 | 143 | 15 | EXT |  | 0.89 | (c)
71479.956 | 7.988 | 7.924 | -3.162 | -3.226 | 1307 | 1357 | 1342 | 852 | 3053 | 6551 |  | CORR | GENE | 06:02 | 06:11 | 06:08 | 173 | 72 | 9 | EXT |  | 0.9 | (c)
71480.689 | 8.721 | 8.672 | -2.429 | -2.478 | 1169 | 1262 | 1336 | 727 | 2320 | 6551 |  | CORR | GENE | 05:40 | 05:55 | 06:07 | 158 | 334 | 9 | EXT |  | 0.9 | (c)
71481.571 | 9.603 | 9.573 | -1.547 | -1.577 | 560 | 720 | 728 | 560 | 1440 | 6551 |  | CORR | GENE | 04:02 | 04:28 | 04:29 | 137 | 336 | 10 | EXT |  | 0.9 | (c)
71483.047 | 11.079 | 11.038 | -0.071 | -0.112 | 1826 | 2163 | 2227 | 0 | 34 | 6551 |  | CORR | GENE | 07:26 | 08:21 | 08:31 | 78 | 801 | 12 | EXT |  | 0.89 | (c)
71484.034 | 0.916 | 0.897 | -10.554 | -10.573 | -998 | -678 | -749 | 501 | 897 | 6552 |  | CORR | GENE | 07:53 | 08:44 | 08:33 | 84 | 497 | 11 | EXT |  | 0.89 | (c)
71487.667 | 4.549 | 4.541 | -6.921 | -6.929 | 2180 | 2203 | 2205 | 2 | 4541 | 6552 |  | CORR | CIGR | 04:26 | 04:29 | 04:30 | 19 | 48 | 9 | EXT |  | 0.89 | (c)
71487.932 | 4.814 | 4.804 | -6.656 | -6.666 | 1979 | 2074 | 2036 | 137 | 4804 | 6552 |  | CORR | CIGR | 03:53 | 04:09 | 04:03 | 40 | 114 | 13 | EXT |  | 0.89 | (c)
71488.44 | 5.322 | 5.23 | -6.148 | -6.24 | -1055 | -611 | -658 | 261 | 5230 | 6552 |  | CORR | GENE | 07:44 | 08:55 | 08:48 | 154 | 794 | 10 | EXT |  | 0.9 | (c)
71488.68 | 5.562 | 5.541 | -5.908 | -5.929 | 2150 | -2121 | -2151 | 0 | 5541 | 6552 |  | CORR | GENE | 04:21 | 04:52 | 04:47 | 63 | 321 | 12 | EXT |  | 0.89 | (c)
71489.181 | 6.063 | 6.049 | -5.407 | -5.421 | -765 | -648 | -634 | 504 | 5341 | 6552 |  | CORR | GENE | 08:30 | 08:49 | 08:52 | 80 | 261 | 11 | EXT |  | 0.89 | (c)
71489.217 | 6.099 | 6.089 | -5.371 | -5.381 | -870 | -800 | -835 | 800 | 5351 | 6552 |  | CORR | CIGR | 08:14 | 08:25 | 08:19 | 30 | 70 | 10 | EXT |  | 0.89 | (c)
71489.504 | 6.386 | 6.28 | -5.084 | -5.19 | 1761 | 2109 | -2181 | 0 | 4978 | 6552 |  | CORR | GENE | 03:18 | 04:14 | 04:42 | 212 | 1038 | 9 | EXT |  | 0.9 | (c)
71489.846 | 6.728 | 6.721 | -4.742 | -4.749 | -2063 | -2010 | -2011 | 168 | 4724 | 6552 |  | CORR | CIGR | 05:01 | 05:10 | 05:09 | 25 | 104 | 10 | EXT |  | 0.89 | (c)
71491.113 | 7.995 | 7.966 | -3.475 | -3.504 | 1851 | 2017 | 2013 | 54 | 3438 | 6552 |  | CORR | GENE | 03:33 | 03:60 | 03:59 | 66 | 326 | 10 | EXT |  | 0.89 | (c)
71491.222 | 8.104 | 8.019 | -3.366 | -3.451 | -1141 | -860 | -773 | 405 | 3302 | 6552 |  | CORR | GENE | 07:30 | 08:15 | 08:29 | 149 | 736 | 12 | EXT |  | 0.9 | (c)
71491.34 | 8.222 | 8.2 | -3.248 | -3.27 | -1680 | -1463 | -1527 | 551 | 3205 | 6552 |  | CORR | GENE | 06:03 | 06:38 | 06:27 | 65 | 305 | 13 | EXT |  | 0.89 | (c)
71491.786 | 8.668 | 8.654 | -2.802 | -2.816 | -1706 | -1680 | -1667 | 525 | 2796 | 6552 |  | CORR | CIGR | 05:59 | 06:03 | 06:05 | 20 | 78 | 10 | EXT |  | 0.89 | (c)
71492.036 | 8.918 | 8.91 | -2.552 | -2.56 | -1183 | -884 | -1009 | 835 | 2480 | 6552 |  | CORR | GENE | 07:23 | 08:11 | 07:51 | 80 | 348 | 10 | EXT |  | 0.89 | (c)
71492.43 | 9.312 | 9.252 | -2.158 | -2.218 | -1949 | -1805 | -1832 | 281 | 2140 | 6552 |  | CORR | GENE | 05:19 | 05:43 | 05:38 | 78 | 235 | 11 | EXT |  | 0.89 | (c)
71494.128 | 11.01 | 10.85 | -0.46 | -0.62 | -1250 | -1196 | -875 | 499 | 446 | 6552 |  | CORR | GENE | 07:12 | 07:21 | 08:13 | 174 | 751 | 11 | EXT |  | 0.9 | (c)
71494.588 | 0 | -0.044 | -11.35 | -11.394 | -153 | 378 | 820 | 0 |  | 6553 | Нарушение формы кольцевого шва | GWAN |  | 01:19 | 02:45 | 03:56 | 0 | 1946 |  | EXT | Нарушение формы кольцевого шва |  | (c)
71494.588 | 0 | -0.034 | -11.35 | -11.384 | 2064 | 2192 | 2223 | 0 |  | 6553 | Нарушение формы кольцевого шва | GWAN |  | 07:17 | 07:38 | 07:43 | 0 | 318 |  | EXT | Нарушение формы кольцевого шва |  | (c)
71494.887 | 0.299 | 0.283 | -11.051 | -11.067 | -2200 | -2104 | -2106 | 31 | 283 | 6553 |  | CORR | CIGR | 07:49 | 08:04 | 08:04 | 33 | 187 | 10 | EXT |  | 0.89 | (c)
71496.075 | 1.487 | 1.398 | -9.863 | -9.952 | -2178 | -2058 | -1858 | 52 | 1398 | 6553 |  | CORR | GENE | 07:52 | 08:12 | 08:44 | 115 | 639 | 11 | EXT |  | 0.89 | (c)
71496.403 | 1.815 | 1.761 | -9.535 | -9.589 | -1822 | -1762 | -1696 | 409 | 1761 | 6553 |  | CORR | GENE | 08:50 | 08:60 | 09:10 | 76 | 253 | 10 | EXT |  | 0.89 | (c)
71496.892 | 2.304 | 2.277 | -9.046 | -9.073 | -2217 | -2155 | -2124 | 13 | 2277 | 6553 |  | CORR | GENE | 07:46 | 07:56 | 08:01 | 48 | 185 | 9 | EXT |  | 0.89 | (c)
71497.29 | 2.702 | 2.535 | -8.648 | -8.815 | 2219 | -2049 | -1796 | 0 | 2535 | 6553 |  | CORR | GENE | 07:42 | 08:13 | 08:54 | 217 | 892 | 9 | EXT |  | 0.91 | (c)
71499.437 | 4.849 | 4.83 | -6.501 | -6.52 | 1527 | 1587 | 1599 | 560 | 4830 | 6553 |  | CORR | CIGR | 05:50 | 06:00 | 06:02 | 35 | 144 | 9 | EXT |  | 0.89 | (c)
71499.77 | 5.182 | 5.158 | -6.168 | -6.192 | 1893 | 2051 | 2044 | 36 | 5158 | 6553 |  | CORR | GENE | 06:49 | 07:15 | 07:14 | 53 | 302 | 10 | EXT |  | 0.89 | (c)
71504.276 | 9.688 | 9.641 | -1.662 | -1.709 | 965 | 1354 | 1229 | 737 | 1601 | 6553 |  | CORR | GENE | 04:20 | 05:22 | 05:02 | 108 | 528 | 14 | EXT |  | 0.9 | (c)
71504.752 | 10.164 | 10.147 | -1.186 | -1.203 | 870 | 992 | 981 | 870 | 1149 | 6553 |  | CORR | GENE | 04:04 | 04:24 | 04:22 | 54 | 222 | 10 | EXT |  | 0.89 | (c)
71505.938 | 0 | -0.032 | -9.385 | -9.417 | -284 | -180 | -172 | 60 |  | 6554 | Нарушение формы кольцевого шва | GWAN |  | 01:38 | 01:55 | 01:56 | 0 | 225 |  | EXT | Нарушение формы кольцевого шва |  | (c)
71508.374 | 2.436 | 2.425 | -6.949 | -6.96 | -1907 | -1758 | -1809 | 324 | 2425 | 6554 |  | CORR | CIGR | 09:16 | 09:40 | 09:32 | 33 | 196 | 10 | EXT |  | 0.89 | (c)
71511.222 | 5.284 | 5.251 | -4.101 | -4.134 | 96 | 202 | 200 | 96 | 4101 | 6554 |  | CORR | CIGR | 02:39 | 02:56 | 02:56 | 33 | 207 | 12 | EXT |  | 0.89 | (c)
71515.323 | 0 | 0 | -11.485 | -11.485 | -1684 | -996 | -1035 | 386 | 0 | 6555 | Смещение кромок | GWAN |  | 04:55 | 06:46 | 06:40 | 0 | 1298 | 25 | EXT | Смещение кромок Наружу Величина смещения - 3.9 мм. |  | (c)
71515.788 | 0.465 | 0.426 | -11.02 | -11.059 | -1197 | -1107 | -1083 | 970 | 426 | 6555 |  | CORR | GENE | 06:14 | 06:29 | 06:32 | 56 | 227 | 11 | EXT |  | 0.89 | (c)
71515.873 | 0.55 | 0.528 | -10.935 | -10.957 | -1567 | -1553 | -1551 | 664 | 528 | 6555 |  | CORR | PITT | 05:14 | 05:17 | 05:17 | 24 | 32 | 19 | EXT |  | 0.89 | (c)
71516.168 | 0.845 | 0.828 | -10.64 | -10.657 | -1075 | -1029 | -1027 | 979 | 828 | 6555 |  | CORR | CIGR | 06:34 | 06:41 | 06:42 | 25 | 96 | 10 | EXT |  | 0.89 | (c)
71516.418 | 1.095 | 1.084 | -10.39 | -10.401 | -849 | -821 | -818 | 788 | 1084 | 6555 |  | CORR | CIGR | 07:10 | 07:15 | 07:15 | 20 | 61 | 10 | EXT |  | 0.89 | (c)
71516.664 | 1.341 | 1.251 | -10.144 | -10.234 | -1908 | -1561 | -1514 | 323 | 1251 | 6555 |  | CORR | GENE | 04:19 | 05:15 | 05:23 | 141 | 788 | 13 | EXT |  | 0.9 | (c)
71516.845 | 1.522 | 1.428 | -9.963 | -10.057 | -2157 | -2098 | -2109 | 74 | 1428 | 6555 |  | CORR | GENE | 03:39 | 03:49 | 03:47 | 131 | 95 | 9 | EXT |  | 0.89 | (c)
71516.958 | 1.635 | 1.563 | -9.85 | -9.922 | -2154 | -2133 | -2137 | 76 | 1563 | 6555 |  | CORR | AXGR | 03:40 | 03:43 | 03:42 | 211 | 36 | 15 | EXT |  | 0.92 | (c)
71517.012 | 1.689 | 1.599 | -9.796 | -9.886 | -1575 | -1337 | -1232 | 656 | 1599 | 6555 |  | CORR | GENE | 05:13 | 05:51 | 06:08 | 135 | 686 | 15 | EXT |  | 0.9 | (c)
71517.245 | 1.922 | 1.781 | -9.563 | -9.704 | -2211 | -2164 | -2175 | 20 | 1781 | 6555 |  | CORR | GENE | 03:30 | 03:38 | 03:36 | 241 | 72 | 9 | EXT |  | 0.91 | (c)
71517.552 | 2.229 | 2.114 | -9.256 | -9.371 | -2117 | -2040 | -1752 | 114 | 2114 | 6555 |  | CORR | GENE | 03:46 | 03:58 | 04:45 | 124 | 730 | 19 | EXT |  | 0.9 | (c)
71517.575 | 2.252 | 1.974 | -9.233 | -9.511 | -1394 | -1362 | -1322 | 837 | 1974 | 6555 |  | CORR | GENE | 05:42 | 05:47 | 05:54 | 326 | 143 | 13 | EXT |  | 0.93 | (c)
71517.775 | 2.452 | 2.418 | -9.033 | -9.067 | -1067 | -1021 | -988 | 910 | 2418 | 6555 |  | CORR | CIGR | 06:35 | 06:42 | 06:48 | 36 | 157 | 12 | EXT |  | 0.89 | (c)
71517.832 | 2.509 | 2.474 | -8.976 | -9.011 | -1603 | -1344 | -1404 | 628 | 2474 | 6555 |  | CORR | GENE | 05:09 | 05:50 | 05:41 | 69 | 397 | 10 | EXT |  | 0.89 | (c)
71517.897 | 2.574 | 2.034 | -8.911 | -9.451 | -2181 | -2158 | -2158 | 49 | 2034 | 6555 |  | CORR | AXGR | 03:35 | 03:39 | 03:39 | 721 | 47 | 27 | EXT |  | 1.1 | (b)
71518.077 | 2.754 | 2.679 | -8.731 | -8.806 | -530 | -443 | -301 | 73 | 2679 | 6555 |  | CORR | GENE | 08:02 | 08:16 | 08:39 | 92 | 458 | 9 | EXT |  | 0.89 | (c)
71518.112 | 2.789 | 2.708 | -8.696 | -8.777 | 2230 | -2203 | -2204 | 0 | 2708 | 6555 |  | CORR | GENE | 03:27 | 03:32 | 03:32 | 283 | 54 | 23 | EXT |  | 0.97 | (c)
71518.266 | 2.943 | 2.909 | -8.542 | -8.576 | -1581 | -1432 | -1449 | 650 | 2909 | 6555 |  | CORR | GENE | 05:12 | 05:36 | 05:33 | 55 | 263 | 10 | EXT |  | 0.89 | (c)
71518.299 | 2.976 | 2.94 | -8.509 | -8.545 | -1241 | -1219 | -1175 | 990 | 2940 | 6555 |  | CORR | GENE | 06:07 | 06:10 | 06:18 | 50 | 131 | 10 | EXT |  | 0.89 | (c)
71518.545 | 3.222 | 3.059 | -8.263 | -8.426 | -2230 | -2170 | -2183 | 0 | 3059 | 6555 |  | CORR | GENE | 03:27 | 03:37 | 03:35 | 490 | 95 | 15 | EXT |  | 0.97 | (c)
71518.569 | 3.246 | 3.221 | -8.239 | -8.264 | -1084 | -1058 | -957 | 831 | 3221 | 6555 |  | CORR | CIGR | 06:32 | 06:37 | 06:53 | 45 | 253 | 10 | EXT |  | 0.89 | (c)
71518.602 | 3.279 | 3.254 | -8.206 | -8.231 | -1222 | -1163 | -1174 | 1009 | 3254 | 6555 |  | CORR | CIGR | 06:10 | 06:20 | 06:18 | 27 | 96 | 14 | EXT |  | 0.89 | (c)
71518.611 | 3.288 | 3.056 | -8.197 | -8.429 | 2046 | 2070 | 2127 | 22 | 3056 | 6555 |  | CORR | GENE | 02:57 | 03:01 | 03:11 | 283 | 163 | 21 | EXT |  | 0.96 | (c)
71518.768 | 3.445 | 3.435 | -8.04 | -8.05 | -2130 | -2091 | -2087 | 101 | 3435 | 6555 |  | CORR | CIGR | 03:44 | 03:50 | 03:50 | 19 | 86 | 15 | EXT |  | 0.89 | (c)
71519.178 | 3.855 | 3.84 | -7.63 | -7.645 | -2095 | -2002 | -2013 | 135 | 3840 | 6555 |  | CORR | CIGR | 03:49 | 04:04 | 04:02 | 38 | 165 | 15 | EXT |  | 0.89 | (c)
71519.239 | 3.916 | 3.903 | -7.569 | -7.582 | 2076 | 2155 | 2148 | 10 | 3903 | 6555 |  | CORR | GENE | 03:02 | 03:15 | 03:14 | 74 | 145 | 10 | EXT |  | 0.89 | (c)
71519.267 | 3.944 | 3.844 | -7.541 | -7.641 | -2172 | -2140 | -2144 | 59 | 3844 | 6555 |  | CORR | GENE | 03:37 | 03:42 | 03:41 | 286 | 56 | 17 | EXT |  | 0.94 | (c)
71519.596 | 4.273 | 4.265 | -7.212 | -7.22 | 2077 | 2095 | 2096 | 115 | 4265 | 6555 |  | CORR | CIGR | 03:02 | 03:05 | 03:06 | 16 | 38 | 12 | EXT |  | 0.89 | (c)
71519.997 | 4.674 | 4.565 | -6.811 | -6.92 | -2203 | -2147 | -2151 | 28 | 4565 | 6555 |  | CORR | GENE | 03:32 | 03:41 | 03:40 | 356 | 105 | 11 | EXT |  | 0.93 | (c)
71520.501 | 5.178 | 5.026 | -6.307 | -6.459 | 2224 | -2217 | -2211 | 0 | 5026 | 6555 |  | CORR | GENE | 03:26 | 03:29 | 03:30 | 424 | 52 | 9 | EXT |  | 0.93 | (c)
71520.755 | 5.432 | 5.404 | -6.053 | -6.081 | 2114 | 2146 | 2158 | 29 | 5404 | 6555 |  | CORR | CIGR | 03:09 | 03:14 | 03:16 | 35 | 87 | 10 | EXT |  | 0.89 | (c)
71521.256 | 5.933 | 5.916 | -5.552 | -5.569 | 1843 | 1853 | 1865 | 343 | 5549 | 6555 |  | CORR | CIGR | 02:25 | 02:26 | 02:28 | 20 | 44 | 11 | EXT |  | 0.89 | (c)
71521.461 | 6.138 | 6.12 | -5.347 | -5.365 | -110 | -60 | -56 | 1 | 5326 | 6555 |  | CORR | CIGR | 09:10 | 09:18 | 09:18 | 39 | 108 | 9 | EXT |  | 0.89 | (c)
71521.484 | 6.161 | 6.11 | -5.324 | -5.375 | -1754 | -1143 | -1378 | 477 | 5195 | 6555 |  | CORR | GENE | 04:44 | 06:23 | 05:45 | 180 | 752 | 9 | EXT |  | 0.9 | (c)
71521.539 | 6.216 | 6.197 | -5.269 | -5.288 | 2122 | 2140 | 2162 | 29 | 5263 | 6555 |  | CORR | CIGR | 03:10 | 03:13 | 03:16 | 25 | 79 | 10 | EXT |  | 0.89 | (c)
71521.648 | 6.325 | 6.307 | -5.16 | -5.178 | 2056 | 2106 | 2134 | 18 | 5145 | 6555 |  | CORR | CIGR | 02:59 | 03:07 | 03:12 | 33 | 156 | 10 | EXT |  | 0.89 | (c)
71522.274 | 6.951 | 6.662 | -4.534 | -4.823 | -1229 | -1143 | -1167 | 1001 | 4374 | 6555 |  | CORR | GENE | 06:09 | 06:23 | 06:19 | 449 | 124 | 9 | EXT |  | 0.93 | (c)
71522.313 | 6.99 | 6.974 | -4.495 | -4.511 | 2105 | 2107 | 2157 | 21 | 4481 | 6555 |  | CORR | CIGR | 03:07 | 03:07 | 03:15 | 30 | 104 | 11 | EXT |  | 0.89 | (c)
71522.443 | 7.12 | 7.108 | -4.365 | -4.377 | -536 | -39 | -265 | 0 | 4260 | 6555 |  | CORR | GENE | 08:01 | 09:21 | 08:45 | 117 | 544 | 9 | EXT |  | 0.89 | (c)
71522.458 | 7.135 | 7.127 | -4.35 | -4.358 | 2070 | 2160 | 2137 | 27 | 4333 | 6555 |  | CORR | CIGR | 03:01 | 03:16 | 03:12 | 25 | 134 | 9 | EXT |  | 0.89 | (c)
71522.658 | 7.335 | 7.315 | -4.15 | -4.17 | -1398 | -1276 | -1250 | 833 | 4114 | 6555 |  | CORR | GENE | 05:42 | 06:01 | 06:06 | 56 | 296 | 10 | EXT |  | 0.89 | (c)
71522.729 | 7.406 | 7.366 | -4.079 | -4.119 | -2002 | -1518 | -1740 | 228 | 3978 | 6555 |  | CORR | GENE | 04:04 | 05:22 | 04:46 | 141 | 525 | 9 | EXT |  | 0.9 | (c)
71523.145 | 7.822 | 7.756 | -3.663 | -3.729 | -1820 | -1552 | -1577 | 411 | 3627 | 6555 |  | CORR | GENE | 04:34 | 05:17 | 05:13 | 102 | 486 | 10 | EXT |  | 0.89 | (c)
71523.242 | 7.919 | 7.872 | -3.566 | -3.613 | 2117 | -2146 | -2128 | 0 | 3524 | 6555 |  | CORR | GENE | 03:09 | 03:41 | 03:44 | 89 | 431 | 9 | EXT |  | 0.89 | (c)
71523.639 | 8.316 | 8.298 | -3.169 | -3.187 | 2114 | 2159 | 2169 | 6 | 3158 | 6555 |  | CORR | CIGR | 03:09 | 03:16 | 03:17 | 29 | 110 | 11 | EXT |  | 0.89 | (c)
71523.686 | 8.363 | 8.356 | -3.122 | -3.129 | 1997 | 2027 | 2035 | 157 | 3112 | 6555 |  | CORR | CIGR | 02:50 | 02:54 | 02:56 | 17 | 77 | 10 | EXT |  | 0.89 | (c)
71523.978 | 8.655 | 8.64 | -2.83 | -2.845 | 2017 | 2083 | 2094 | 59 | 2811 | 6555 |  | CORR | CIGR | 02:53 | 03:03 | 03:05 | 34 | 154 | 10 | EXT |  | 0.89 | (c)
71524.505 | 9.182 | 9.143 | -2.303 | -2.342 | -230 | -95 | -80 | 0 | 2281 | 6555 |  | CORR | GENE | 08:50 | 09:12 | 09:14 | 61 | 300 | 10 | EXT |  | 0.89 | (c)
71525.257 | 9.934 | 9.871 | -1.551 | -1.614 | 2137 | -2163 | -2094 | 0 | 1504 | 6555 |  | CORR | GENE | 03:12 | 03:38 | 03:49 | 110 | 461 | 11 | EXT |  | 0.89 | (c)
71525.28 | 9.957 | 9.416 | -1.528 | -2.069 | -1810 | -1785 | -1748 | 421 | 1186 | 6555 |  | CORR | GENE | 04:35 | 04:39 | 04:45 | 883 | 123 | 12 | EXT |  | 0.97 | (c)
71525.582 | 10.259 | 10.179 | -1.226 | -1.306 | -1964 | -1866 | -1905 | 267 | 787 | 6555 |  | CORR | GENE | 04:10 | 04:26 | 04:20 | 519 | 118 | 14 | EXT |  | 0.96 | (c)
71526.172 | 10.849 | 10.417 | -0.636 | -1.068 | -2186 | -2056 | -2104 | 44 | 602 | 6555 |  | CORR | GENE | 03:34 | 03:55 | 03:48 | 466 | 164 | 20 | EXT |  | 1 | (c)
71526.508 | 11.185 | 11.086 | -0.3 | -0.399 | -1906 | -1877 | -1883 | 325 | 286 | 6555 |  | CORR | AXGR | 04:20 | 04:24 | 04:23 | 113 | 45 | 11 | EXT |  | 0.89 | (c)
71526.752 | 11.429 | 11.341 | -0.056 | -0.144 | 1841 | -2169 | 2129 | 0 | 36 | 6555 |  | CORR | GENE | 02:24 | 03:37 | 03:11 | 108 | 576 | 15 | EXT |  | 0.9 | (c)
71536.335 | 9.527 | 9.498 | -1.953 | -1.982 | 1344 | 1617 | 1521 | 532 | 1911 | 6556 |  | CORR | GENE | 06:14 | 06:58 | 06:42 | 71 | 355 | 11 | EXT | Аномалия находится на упругопластическом изгибе: R=624 D, максимальное растяжение на 1.1 час. | 0.89 | (c)
71537.799 | 10.991 | 10.988 | -0.489 | -0.492 | 1847 | 1924 | 1910 | 258 | 472 | 6556 |  | CORR | CIGR | 07:35 | 07:47 | 07:45 | 20 | 126 | 14 | EXT | Аномалия находится на упругопластическом изгибе: R=535 D, максимальное растяжение на 0.7 час. | 0.89 | (c)
71538.288 | 0 | 0 | -11.405 | -11.405 | 1017 | 1405 | 1413 | 422 | 0 | 6557 | Смещение кромок | GWAN |  | 03:58 | 05:01 | 05:02 | 0 | 792 | 26 | EXT | Смещение кромок Наружу Величина смещения - 4.1 мм. Аномалия находится на упругопластическом изгибе: R=507 D, максимальное растяжение на 0.6 час. |  | (c)
71539.314 | 1.026 | 0.969 | -10.379 | -10.436 | 2157 | 2172 | 2175 | 37 | 969 | 6557 |  | CORR | AXGR | 07:02 | 07:04 | 07:05 | 111 | 37 | 9 | EXT | Аномалия находится на упругопластическом изгибе: R=456 D, максимальное растяжение на 0.4 час. | 0.89 | (c)
71540.101 | 1.813 | 1.648 | -9.592 | -9.757 | 2130 | 2165 | 2147 | 66 | 1648 | 6557 |  | CORR | AXGR | 06:58 | 07:03 | 07:01 | 308 | 35 | 10 | EXT | Аномалия находится на упругопластическом изгибе: R=422 D, максимальное растяжение на 0.2 час. | 0.92 | (c)
71540.891 | 2.603 | 2.558 | -8.802 | -8.847 | 1199 | 1354 | 1386 | 658 | 2558 | 6557 |  | CORR | GENE | 04:27 | 04:52 | 04:58 | 78 | 373 | 9 | EXT | Аномалия находится на упругопластическом изгибе: R=387 D, максимальное растяжение на 0.1 час. | 0.89 | (c)
71544.165 | 5.877 | 5.828 | -5.528 | -5.577 | 1865 | 1954 | 2027 | 41 | 5516 | 6557 |  | CORR | GENE | 06:15 | 06:29 | 06:41 | 61 | 325 | 10 | EXT | Аномалия находится на упругопластическом изгибе: R=333 D, максимальное растяжение на 11.9 час. | 0.89 | (c)
71547.845 | 9.557 | 9.485 | -1.848 | -1.92 | -1940 | -1475 | -1516 | 290 | 1750 | 6557 |  | CORR | GENE | 08:01 | 09:16 | 09:09 | 170 | 848 | 10 | EXT | Аномалия находится на упругопластическом изгибе: R=363 D, максимальное растяжение на 0.1 час. | 0.9 | (c)
71553.547 | 3.854 | 3.829 | -7.576 | -7.601 | -2025 | -1801 | -1744 | 206 | 3829 | 6558 |  | CORR | GENE | 07:48 | 08:24 | 08:33 | 67 | 561 | 11 | EXT | Аномалия находится на упругопластическом изгибе: R=612 D, максимальное растяжение на 1.3 час. | 0.89 | (c)
71554.363 | 4.67 | 4.615 | -6.76 | -6.815 | -2138 | -1865 | -1925 | 92 | 4615 | 6558 |  | CORR | GENE | 07:29 | 08:14 | 08:04 | 121 | 426 | 9 | EXT | Аномалия находится на упругопластическом изгибе: R=688 D, максимальное растяжение на 1.4 час. | 0.89 | (c)
71556.169 | 6.476 | 6.445 | -4.954 | -4.985 | -1607 | -1341 | -1416 | 623 | 4827 | 6558 |  | CORR | GENE | 08:55 | 09:38 | 09:26 | 158 | 382 | 10 | EXT | Аномалия находится на упругопластическом изгибе: R=925 D, максимальное растяжение на 1.2 час. | 0.9 | (c)
71556.948 | 7.255 | 7.094 | -4.175 | -4.336 | 1097 | 1486 | 1473 | 382 | 4065 | 6558 |  | CORR | GENE | 04:12 | 05:14 | 05:12 | 271 | 752 | 9 | EXT |  | 0.91 | (c)
71561.098 | 11.405 | 11.366 | -0.025 | -0.064 | -2137 | -2056 | -1978 | 93 | 13 | 6558 |  | CORR | GENE | 07:30 | 07:43 | 07:55 | 51 | 317 | 15 | EXT |  | 0.89 | (c)
71562.047 | 0.924 | 0.657 | -3.938 | -4.205 | 1895 | 1915 | 1965 | 197 | 657 | 6559а |  | CORR | GENE | 06:52 | 06:55 | 07:03 | 358 | 139 | 10 | EXT |  | 0.93 | (c)
71562.314 | 1.191 | 0.977 | -3.671 | -3.885 | -2168 | -2121 | -2107 | 62 | 977 | 6559а |  | CORR | GENE | 07:56 | 08:03 | 08:06 | 520 | 122 | 12 | EXT |  | 0.95 | (c)
71563.312 | 2.189 | 2.168 | -2.673 | -2.694 | 2192 | -2204 | -2168 | 0 | 2168 | 6559а |  | CORR | GENE | 07:40 | 07:50 | 07:56 | 118 | 203 | 15 | EXT |  | 0.9 | (c)
71563.415 | 2.292 | 2.05 | -2.57 | -2.812 | -2073 | -2026 | -2030 | 158 | 2050 | 6559а |  | CORR | GENE | 08:11 | 08:19 | 08:18 | 321 | 85 | 15 | EXT |  | 0.94 | (c)
71563.48 | 2.357 | 2.335 | -2.505 | -2.527 | 1022 | 1091 | 1181 | 890 | 2335 | 6559а |  | CORR | CIGR | 04:31 | 04:42 | 04:57 | 36 | 319 | 8 | EXT |  | 0.89 | (c)
71563.482 | 2.359 | 2.314 | -2.503 | -2.548 | 1848 | 2041 | 2013 | 53 | 2314 | 6559а |  | CORR | GENE | 06:44 | 07:15 | 07:11 | 99 | 329 | 21 | EXT |  | 0.9 | (c)
71563.53 | 2.407 | 2.271 | -2.455 | -2.591 | 626 | 627 | 658 | 626 | 2271 | 6559а |  | CORR | GENE | 03:27 | 03:27 | 03:32 | 147 | 64 | 15 | EXT |  | 0.9 | (c)
71563.612 | 2.489 | 2.47 | -2.373 | -2.392 | 755 | 816 | 843 | 755 | 2354 | 6559а |  | CORR | CIGR | 03:48 | 03:58 | 04:02 | 38 | 175 | 10 | EXT |  | 0.89 | (c)
71564.054 | 2.931 | 2.916 | -1.931 | -1.946 | 1187 | 1227 | 1248 | 922 | 1922 | 6559а |  | CORR | CIGR | 04:57 | 05:04 | 05:07 | 24 | 122 | 10 | EXT |  | 0.89 | (c)
71572.578 | 0 | -0.045 | -11.15 | -11.195 | -154 | 200 | 107 | 0 |  | 6560 | Нарушение формы кольцевого шва | GWAN |  | 01:51 | 02:48 | 02:33 | 0 | 522 |  | EXT | Нарушение формы кольцевого шва Аномалия находится на упругопластическом изгибе: R=400 D, максимальное растяжение на 6.1 час. |  | (c)
71578.107 | 5.529 | 5.501 | -5.621 | -5.649 | 2033 | 2089 | 2107 | 50 | 5501 | 6560 |  | CORR | GENE | 07:44 | 07:53 | 07:56 | 56 | 147 | 10 | EXT | Аномалия находится на упругопластическом изгибе: R=453 D, максимальное растяжение на 6.1 час. | 0.89 | (c)
71590.621 | 6.893 | 6.657 | -4.257 | -4.493 | -1362 | -1338 | -1327 | 868 | 3932 | 6561 |  | CORR | GENE | 07:50 | 07:53 | 07:55 | 561 | 71 | 11 | EXT |  | 0.95 | (c)
71592.259 | 8.531 | 8.429 | -2.619 | -2.721 | 1494 | 1550 | 1545 | 634 | 2320 | 6561 |  | CORR | GENE | 03:30 | 03:40 | 03:39 | 401 | 103 | 11 | EXT |  | 0.93 | (c)
71606.939 | 0.666 | 0.173 | -10.914 | -11.407 | 1555 | 1761 | 1778 | 229 | 173 | 6563 |  | CORR | GENE | 04:38 | 05:11 | 05:14 | 764 | 446 | 9 | EXT |  | 0.94 | (c)
71607.476 | 1.203 | 1.023 | -10.377 | -10.557 | 1542 | 1580 | 1619 | 535 | 1023 | 6563 |  | CORR | GENE | 04:36 | 04:42 | 04:48 | 507 | 153 | 15 | EXT |  | 0.97 | (c)
71608.207 | 1.934 | 1.93 | -9.646 | -9.65 | 1226 | 1288 | 1298 | 860 | 1930 | 6563 |  | CORR | CIGR | 03:45 | 03:55 | 03:56 | 26 | 144 | 12 | EXT |  | 0.89 | (c)
71637.821 | 8.393 | 7.916 | -2.612 | -3.089 | 1406 | 1503 | 1493 | 651 | 2270 | 6565 |  | CORR | GENE | 04:16 | 04:32 | 04:30 | 819 | 174 | 9 | EXT |  | 0.95 | (c)
71638.776 | 9.348 | 9.331 | -1.657 | -1.674 | 1427 | 1482 | 1474 | 709 | 1641 | 6565 |  | CORR | CIGR | 04:19 | 04:28 | 04:27 | 33 | 94 | 9 | EXT |  | 0.89 | (c)
71639.451 | 10.023 | 10.006 | -0.982 | -0.999 | 1534 | 1587 | 1603 | 558 | 965 | 6565 |  | CORR | CIGR | 04:37 | 04:45 | 04:48 | 34 | 139 | 9 | EXT |  | 0.89 | (c)
71640.381 | 10.953 | 10.88 | -0.052 | -0.125 | 1452 | 1711 | 1649 | 384 | 9 | 6565 |  | CORR | GENE | 04:24 | 05:05 | 04:55 | 116 | 394 | 13 | EXT |  | 0.9 | (c)
71640.618 | 0.185 | 0.077 | -11.3 | -11.408 | -1879 | -1578 | -1666 | 352 | 77 | 6566 |  | CORR | GENE | 05:16 | 06:05 | 05:50 | 121 | 425 | 10 | EXT |  | 0.89 | (c)
71643.846 | 3.413 | 3.403 | -8.072 | -8.082 | -1989 | -1958 | -1957 | 241 | 3403 | 6566 |  | CORR | CIGR | 04:58 | 05:03 | 05:04 | 24 | 66 | 9 | EXT |  | 0.89 | (c)
71643.943 | 3.51 | 3.501 | -7.975 | -7.984 | -1547 | -1508 | -1514 | 683 | 3501 | 6566 |  | CORR | CIGR | 06:10 | 06:16 | 06:15 | 19 | 67 | 11 | EXT |  | 0.89 | (c)
71644.2 | 3.767 | 3.754 | -7.718 | -7.731 | -1557 | -1507 | -1512 | 674 | 3754 | 6566 |  | CORR | CIGR | 06:08 | 06:16 | 06:15 | 28 | 89 | 9 | EXT |  | 0.89 | (c)
71645.058 | 4.625 | 4.198 | -6.86 | -7.287 | -1792 | -1775 | -1756 | 438 | 4198 | 6566 |  | CORR | GENE | 05:30 | 05:33 | 05:36 | 1000 | 72 | 10 | EXT |  | 0.96 | (c)
71650.581 | 10.148 | 10.02 | -1.337 | -1.465 | -2176 | -2155 | -2160 | 54 | 1218 | 6566 |  | CORR | AXGR | 04:28 | 04:31 | 04:31 | 247 | 33 | 13 | EXT |  | 0.92 | (c)
71651.702 | 11.269 | 10.554 | -0.216 | -0.931 | 1865 | 1980 | 2025 | 45 | 4 | 6566 |  | CORR | GENE | 03:20 | 03:39 | 03:46 | 927 | 321 | 14 | EXT |  | 0.99 | (c)
71652.096 | 0.178 | 0.04 | -11.257 | -11.395 | 1964 | 1977 | 2050 | 94 | 40 | 6567 |  | CORR | GENE | 03:12 | 03:14 | 03:26 | 508 | 173 | 9 | EXT |  | 0.93 | (c)
71652.709 | 0.791 | 0.599 | -10.644 | -10.836 | 2030 | 2108 | 2102 | 56 | 599 | 6567 |  | CORR | GENE | 03:23 | 03:35 | 03:34 | 562 | 144 | 15 | EXT |  | 0.97 | (c)
71653.231 | 1.313 | 1.223 | -10.122 | -10.212 | 2118 | 2143 | 2140 | 69 | 1223 | 6567 |  | CORR | AXGR | 03:37 | 03:41 | 03:40 | 176 | 43 | 9 | EXT |  | 0.9 | (c)
71653.527 | 1.609 | 1.45 | -9.826 | -9.985 | 2157 | 2193 | 2183 | 21 | 1450 | 6567 |  | CORR | GENE | 03:43 | 03:49 | 03:47 | 211 | 53 | 15 | EXT |  | 0.92 | (c)
71655.316 | 3.398 | 3.189 | -8.037 | -8.246 | -1734 | -1722 | -1707 | 497 | 3189 | 6567 |  | CORR | GENE | 05:15 | 05:17 | 05:19 | 268 | 54 | 9 | EXT |  | 0.91 | (c)
71655.37 | 3.452 | 3.236 | -7.983 | -8.199 | -2088 | -2060 | -2051 | 143 | 3236 | 6567 |  | CORR | GENE | 04:18 | 04:22 | 04:24 | 300 | 74 | 10 | EXT |  | 0.92 | (c)
71655.829 | 3.911 | 3.899 | -7.524 | -7.536 | -1828 | -1783 | -1786 | 403 | 3899 | 6567 |  | CORR | CIGR | 04:60 | 05:07 | 05:07 | 23 | 84 | 11 | EXT |  | 0.89 | (c)
71658.62 | 6.702 | 6.642 | -4.733 | -4.793 | -2037 | -1955 | -1951 | 194 | 4698 | 6567 |  | CORR | GENE | 04:26 | 04:39 | 04:40 | 95 | 172 | 9 | EXT |  | 0.89 | (c)
71659.826 | 7.908 | 7.886 | -3.527 | -3.549 | -1903 | -1807 | -1782 | 328 | 3506 | 6567 |  | CORR | CIGR | 04:48 | 05:03 | 05:07 | 43 | 242 | 9 | EXT |  | 0.89 | (c)
71685.373 | 0.09 | 0.041 | -11.04 | -11.089 | 722 | 796 | 786 | 722 | 41 | 6570 |  | CORR | GENE | 04:43 | 04:55 | 04:53 | 528 | 129 | 10 | EXT |  | 0.94 | (c)
71686.364 | 1.081 | 0.906 | -10.049 | -10.224 | 725 | 807 | 791 | 725 | 906 | 6570 |  | CORR | GENE | 04:43 | 04:56 | 04:54 | 611 | 131 | 9 | EXT |  | 0.94 | (c)
71686.914 | 1.631 | 1.29 | -9.499 | -9.84 | 528 | 623 | 602 | 528 | 1290 | 6570 |  | CORR | GENE | 04:11 | 04:27 | 04:23 | 730 | 149 | 15 | EXT |  | 0.99 | (c)
71688.655 | 3.372 | 2.9 | -7.758 | -8.23 | 576 | 580 | 669 | 576 | 2900 | 6570 |  | CORR | GENE | 04:19 | 04:20 | 04:34 | 1303 | 186 | 10 | EXT |  | 0.96 | (c)
71690.975 | 5.692 | 5.58 | -5.438 | -5.55 | 1069 | 1070 | 1188 | 925 | 4873 | 6570 |  | CORR | GENE | 05:39 | 05:39 | 05:58 | 677 | 237 | 12 | EXT |  | 0.96 | (c)
71691.529 | 6.246 | 6.221 | -4.884 | -4.909 | 1910 | 1957 | 1966 | 209 | 4873 | 6570 |  | CORR | CIGR | 07:54 | 08:02 | 08:03 | 36 | 111 | 9 | EXT |  | 0.89 | (c)
71703.241 | 6.828 | 6.472 | -4.627 | -4.983 | -2186 | -2148 | -2155 | 44 | 4414 | 6571 |  | CORR | GENE | 04:50 | 04:56 | 04:55 | 569 | 63 | 10 | EXT |  | 0.94 | (c)
71703.257 | 6.844 | 6.814 | -4.611 | -4.641 | -1654 | -1588 | -1606 | 576 | 4606 | 6571 |  | CORR | CIGR | 06:16 | 06:27 | 06:24 | 35 | 97 | 11 | EXT |  | 0.89 | (c)
71704.69 | 8.277 | 8.256 | -3.178 | -3.199 | -1932 | -1877 | -1858 | 299 | 3169 | 6571 |  | CORR | CIGR | 05:31 | 05:40 | 05:43 | 30 | 148 | 17 | EXT |  | 0.89 | (c)
71705.487 | 9.074 | 9.047 | -2.381 | -2.408 | -1999 | -1931 | -1936 | 231 | 2381 | 6571 |  | CORR | CIGR | 05:20 | 05:31 | 05:30 | 27 | 127 | 12 | EXT |  | 0.89 | (c)
71705.567 | 9.154 | 9.121 | -2.301 | -2.334 | 2040 | 2203 | 2137 | 0 | 2253 | 6571 |  | CORR | GENE | 04:12 | 04:38 | 04:28 | 81 | 195 | 13 | EXT |  | 0.89 | (c)
71706.561 | 10.148 | 10.033 | -1.307 | -1.422 | -2128 | -1871 | -1746 | 102 | 1272 | 6571 |  | CORR | GENE | 04:59 | 05:41 | 06:01 | 150 | 765 | 9 | EXT |  | 0.9 | (c)
71707.064 | 10.651 | 10.579 | -0.804 | -0.876 | -1908 | -1875 | -1737 | 323 | 765 | 6571 |  | CORR | GENE | 05:35 | 05:40 | 06:03 | 111 | 341 | 10 | EXT |  | 0.89 | (c)
71707.849 | 11.436 | 11.398 | -0.019 | -0.057 | -1925 | -1836 | -1804 | 305 | 19 | 6571 |  | CORR | CIGR | 05:32 | 05:47 | 05:52 | 38 | 243 | 13 | EXT |  | 0.89 | (c)
71707.909 | 0.041 | 0.025 | -11.229 | -11.245 | -2148 | -2031 | -2066 | 83 | 25 | 6572 |  | CORR | CIGR | 05:01 | 05:20 | 05:14 | 29 | 163 | 15 | EXT |  | 0.89 | (c)
71708.092 | 0.224 | 0.006 | -11.046 | -11.264 | -2210 | -2206 | -2195 | 21 | 6 | 6572 |  | CORR | AXGR | 04:51 | 04:52 | 04:54 | 292 | 30 | 15 | EXT |  | 0.94 | (c)
71708.261 | 0.393 | 0.359 | -10.877 | -10.911 | -2189 | -2149 | -2162 | 42 | 359 | 6572 |  | CORR | GENE | 04:55 | 05:01 | 04:59 | 491 | 54 | 15 | EXT |  | 0.97 | (c)
71713.792 | 5.924 | 5.727 | -5.346 | -5.543 | -2011 | -2002 | -1986 | 219 | 5317 | 6572 |  | CORR | GENE | 05:23 | 05:25 | 05:27 | 226 | 51 | 10 | EXT |  | 0.91 | (c)
71713.855 | 5.987 | 5.969 | -5.283 | -5.301 | -2051 | -2033 | -2034 | 180 | 5267 | 6572 |  | CORR | PITT | 05:17 | 05:20 | 05:19 | 34 | 34 | 26 | EXT |  | 0.89 | (c)
71713.952 | 6.084 | 6.037 | -5.186 | -5.233 | 2080 | 2106 | 2207 | 0 | 5172 | 6572 |  | CORR | GENE | 04:23 | 04:28 | 04:44 | 61 | 254 | 11 | EXT |  | 0.89 | (c)
71716.542 | 8.674 | 7.925 | -2.596 | -3.345 | 1947 | 2054 | 2029 | 121 | 2177 | 6572 |  | CORR | GENE | 04:02 | 04:19 | 04:15 | 1168 | 163 | 14 | EXT |  | 1 | (c)
71717.795 | 9.927 | 9.857 | -1.343 | -1.413 | 1763 | 1789 | 1792 | 410 | 1288 | 6572 |  | CORR | GENE | 03:32 | 03:37 | 03:37 | 125 | 58 | 14 | EXT |  | 0.9 | (c)
71719.087 | 11.219 | 11.131 | -0.051 | -0.139 | 2045 | 2067 | 2064 | 147 | 6 | 6572 |  | CORR | AXGR | 04:18 | 04:21 | 04:21 | 133 | 39 | 21 | EXT |  | 0.91 | (c)
71719.138 | 0 | -0.034 | -11.255 | -11.289 | 1365 | 1408 | 1415 | 766 |  | 6573 | Нарушение формы кольцевого шва | GWAN |  | 04:18 | 04:25 | 04:26 | 0 | 99 |  | EXT | Нарушение формы кольцевого шва |  | (c)
71719.138 | 0 | -0.053 | -11.255 | -11.308 | 2197 | -2203 | -2182 | 0 |  | 6573 | Нарушение формы кольцевого шва | GWAN |  | 06:33 | 06:42 | 06:46 | 0 | 164 |  | EXT | Нарушение формы кольцевого шва |  | (c)
71719.174 | 0.036 | 0.002 | -11.219 | -11.253 | 1370 | 1392 | 1387 | 826 | 2 | 6573 |  | CORR | AXGR | 04:19 | 04:23 | 04:22 | 93 | 35 | 15 | EXT |  | 0.89 | (c)
71719.4 | 0.262 | 0.131 | -10.993 | -11.124 | 1354 | 1421 | 1404 | 776 | 131 | 6573 |  | CORR | GENE | 04:17 | 04:27 | 04:25 | 240 | 100 | 11 | EXT |  | 0.91 | (c)
71720.225 | 1.087 | 0.716 | -10.168 | -10.539 | -2188 | -2131 | -2103 | 42 | 716 | 6573 |  | CORR | GENE | 06:45 | 06:54 | 06:59 | 479 | 170 | 15 | EXT |  | 0.97 | (c)
71720.419 | 1.281 | 1.236 | -9.974 | -10.019 | 2213 | -2227 | -2209 | 0 | 1236 | 6573 |  | CORR | GENE | 06:35 | 06:39 | 06:42 | 80 | 78 | 17 | EXT |  | 0.89 | (c)
71720.465 | 1.327 | 1.244 | -9.928 | -10.011 | 1643 | 1961 | 1829 | 216 | 1244 | 6573 |  | CORR | GENE | 05:03 | 05:55 | 05:33 | 182 | 372 | 10 | EXT |  | 0.9 | (c)
71720.636 | 1.498 | 1.425 | -9.757 | -9.83 | 2034 | 2171 | 2132 | 0 | 1425 | 6573 |  | CORR | GENE | 06:06 | 06:28 | 06:22 | 108 | 196 | 9 | EXT |  | 0.89 | (c)
71724.379 | 5.241 | 5.088 | -6.014 | -6.167 | 1493 | 1514 | 1508 | 708 | 5088 | 6573 |  | CORR | AXGR | 04:39 | 04:42 | 04:41 | 368 | 29 | 10 | EXT |  | 0.93 | (c)
71725.899 | 6.761 | 6.68 | -4.494 | -4.575 | -1769 | -1767 | -1748 | 462 | 4400 | 6573 |  | CORR | AXGR | 07:53 | 07:53 | 07:56 | 175 | 41 | 11 | EXT |  | 0.9 | (c)
71727.234 | 8.096 | 8.073 | -3.159 | -3.182 | -2206 | -2180 | -2166 | 24 | 3121 | 6573 |  | CORR | GENE | 06:42 | 06:46 | 06:49 | 61 | 82 | 30 | EXT |  | 0.9 | (c)
71749.517 | 7.634 | 7.608 | -3.491 | -3.517 | -2134 | -1988 | -2046 | 96 | 3481 | 6575 |  | CORR | CIGR | 06:21 | 06:45 | 06:35 | 36 | 176 | 13 | EXT |  | 0.89 | (c)
71752.513 | 10.63 | 10.595 | -0.495 | -0.53 | -2158 | -2067 | -2092 | 72 | 479 | 6575 |  | CORR | GENE | 06:17 | 06:32 | 06:28 | 51 | 133 | 12 | EXT |  | 0.89 | (c)
71752.96 | 11.077 | 11.041 | -0.048 | -0.084 | -2140 | -2071 | -1809 | 91 | 12 | 6575 |  | CORR | GENE | 06:20 | 06:31 | 07:13 | 72 | 662 | 15 | EXT |  | 0.89 | (c)
71777.275 | 1.647 | 1.573 | -9.858 | -9.932 | 2097 | 2121 | 2120 | 87 | 1573 | 6578 |  | CORR | AXGR | 03:59 | 04:03 | 04:03 | 316 | 46 | 10 | EXT |  | 0.92 | (c)
71778.438 | 2.81 | 2.693 | -8.695 | -8.812 | -2098 | -2075 | -2062 | 133 | 2693 | 6578 |  | CORR | GENE | 04:42 | 04:45 | 04:48 | 252 | 72 | 10 | EXT |  | 0.91 | (c)
71786.668 | 11.04 | 10.976 | -0.465 | -0.529 | -1133 | -1110 | -1113 | 1093 | 431 | 6578 |  | CORR | AXGR | 07:18 | 07:21 | 07:21 | 98 | 40 | 13 | EXT |  | 0.89 | (c)
71789.929 | 2.796 | 2.485 | -8.689 | -9 | 2050 | 2122 | 2098 | 84 | 2485 | 6579 |  | CORR | GENE | 04:01 | 04:13 | 04:09 | 420 | 96 | 11 | EXT |  | 0.94 | (c)
71792.644 | 5.511 | 5.194 | -5.974 | -6.291 | 2137 | 2154 | 2157 | 54 | 5194 | 6579 |  | CORR | AXGR | 04:15 | 04:18 | 04:19 | 526 | 39 | 10 | EXT |  | 0.94 | (c)
71793.761 | 6.628 | 6.611 | -4.857 | -4.874 | -1883 | -1702 | -1757 | 348 | 4832 | 6579 |  | CORR | CIGR | 05:27 | 05:56 | 05:47 | 42 | 251 | 11 | EXT |  | 0.89 | (c)
71796.439 | 9.306 | 9.233 | -2.179 | -2.252 | 1931 | 1942 | 1943 | 275 | 2056 | 6579 |  | CORR | AXGR | 03:42 | 03:44 | 03:44 | 196 | 25 | 9 | EXT |  | 0.9 | (c)
71802.403 | 3.785 | 3.715 | -7.585 | -7.655 | -1793 | -1768 | -1762 | 438 | 3715 | 6580 |  | CORR | GENE | 04:59 | 05:03 | 05:04 | 74 | 62 | 13 | EXT |  | 0.89 | (c)
71819.678 | 9.69 | 9.655 | -1.765 | -1.8 | -1840 | -1634 | -1700 | 390 | 1756 | 6581 |  | CORR | CIGR | 04:49 | 05:22 | 05:11 | 44 | 280 | 11 | EXT |  | 0.89 | (c)
71822.859 | 1.416 | 1.406 | -9.424 | -9.434 | 2198 | 2227 | 2220 | 0 | 1406 | 6582 |  | CORR | CIGR | 04:41 | 04:46 | 04:44 | 19 | 45 | 10 | EXT |  | 0.89 | (c)
71824.668 | 3.225 | 3.198 | -7.615 | -7.642 | 2178 | 2223 | 2229 | 0 | 3198 | 6582 |  | CORR | CIGR | 04:38 | 04:45 | 04:46 | 28 | 103 | 15 | EXT |  | 0.89 | (c)
71829.192 | 7.749 | 7.726 | -3.091 | -3.114 | -2201 | -2140 | -2169 | 29 | 3091 | 6582 |  | CORR | CIGR | 04:51 | 05:01 | 04:56 | 23 | 64 | 12 | EXT |  | 0.89 | (c)
71833.528 | 1.245 | 1.237 | -9.585 | -9.593 | 462 | 487 | 492 | 462 | 1237 | 6583 |  | GOUG | CIGR | 01:18 | 01:22 | 01:23 | 20 | 60 | 12 | EXT | Задир. |  | (b)
71833.537 | 1.254 | 1.238 | -9.576 | -9.592 | 496 | 513 | 515 | 496 | 1238 | 6583 |  | DENT | PITT | 01:24 | 01:26 | 01:27 | 28 | 39 | 0.3 | N/A | Глубина вмятины: 4 мм (0,3%). Линейка: 3 см в (124 см; 01:26 ч:мин) Аномалия находится вблизи дефекта потери металла. |  | (b)
71833.767 | 1.484 | 1.48 | -9.346 | -9.35 | 290 | 303 | 319 | 290 | 1480 | 6583 |  | GOUG | CISL | 00:50 | 00:52 | 00:55 | 11 | 58 | 7 | EXT | Задир. |  | (c)
71833.997 | 1.714 | 1.706 | -9.116 | -9.124 | 325 | 333 | 354 | 325 | 1706 | 6583 |  | GOUG | CISL | 00:56 | 00:57 | 01:01 | 15 | 59 | 7 | EXT | Задир. |  | (c)
71843.113 | 0 | 0 | -11.505 | -11.505 | -628 | -38 | 234 | 0 | 0 | 6584 | Смещение кромок | GWAN |  | 07:22 | 08:57 | 09:41 | 0 | 1725 | 23 | EXT | Смещение кромок Наружу Величина смещения - 3.6 мм. Аномалия находится на упругопластическом изгибе: R=518 D, максимальное растяжение на 7.5 час. |  | (c)
71849.398 | 6.285 | 6.249 | -5.22 | -5.256 | -1670 | -1670 | -1518 | 560 | 4846 | 6584 |  | ARTD | GENE | 04:34 | 04:34 | 04:58 | 410 | 304 |  | EXT | Наплавка/вышлифовка 10%. Аномалия находится на упругопластическом изгибе: R=331 D, максимальное растяжение на 6.7 час. |  | (c)
71849.71 | 6.597 | 6.471 | -4.908 | -5.034 | -1065 | -1010 | -952 | 840 | 4896 | 6584 |  | CORR | GENE | 06:11 | 06:20 | 06:29 | 138 | 224 | 12 | EXT | Аномалия находится на упругопластическом изгибе: R=330 D, максимальное растяжение на 6.7 час. | 1.03 | (b)
71851.348 | 8.235 | 8.15 | -3.27 | -3.355 | -1858 | -1421 | -1619 | 373 | 3134 | 6584 |  | ARTD | GENE | 04:03 | 05:14 | 04:42 | 221 | 478 |  | EXT | Наплавка/вышлифовка 10%. Аномалия находится на упругопластическом изгибе: R=344 D, максимальное растяжение на 6.7 час. |  | (c)
71852.142 | 9.029 | 8.885 | -2.476 | -2.62 | -1726 | -1321 | -1480 | 505 | 2239 | 6584 |  | ARTD | GENE | 04:25 | 05:30 | 05:04 | 381 | 491 |  | EXT | Наплавка/вышлифовка 10%. Аномалия находится на упругопластическом изгибе: R=357 D, максимальное растяжение на 6.7 час. |  | (c)
71852.147 | 9.034 | 9.006 | -2.471 | -2.499 | -584 | -447 | -418 | 251 | 2413 | 6584 |  | CORR | GENE | 07:29 | 07:51 | 07:56 | 86 | 333 | 10 | EXT | Аномалия находится на упругопластическом изгибе: R=357 D, максимальное растяжение на 6.7 час. | 0.91 | (c)
71852.867 | 9.754 | 9.728 | -1.751 | -1.777 | -264 | -212 | -229 | 194 | 1747 | 6584 |  | CORR | CIGR | 08:21 | 08:29 | 08:26 | 30 | 70 | 13 | EXT | Аномалия находится на упругопластическом изгибе: R=371 D, максимальное растяжение на 6.7 час. | 0.89 | (c)
71853.781 | 10.668 | 10.615 | -0.837 | -0.89 | -1752 | -1745 | -1733 | 479 | 734 | 6584 |  | CORR | AXGR | 04:20 | 04:22 | 04:23 | 156 | 37 | 10 | EXT | Аномалия находится на упругопластическом изгибе: R=386 D, максимальное растяжение на 6.8 час. | 0.9 | (c)
71854.502 | 11.389 | 11.361 | -0.116 | -0.144 | -1623 | -1541 | -1526 | 608 | 98 | 6584 |  | CORR | CIGR | 04:41 | 04:55 | 04:57 | 46 | 194 | 10 | EXT | Аномалия находится на упругопластическом изгибе: R=400 D, максимальное растяжение на 6.8 час. | 0.89 | (c)
71856.753 | 2.135 | 2.075 | -9.245 | -9.305 | -2164 | -2113 | -2114 | 66 | 2075 | 6585 |  | CORR | GENE | 08:12 | 08:20 | 08:20 | 146 | 100 | 11 | EXT | Аномалия находится на упругопластическом изгибе: R=439 D, максимальное растяжение на 6.9 час. | 0.9 | (c)
71858.259 | 3.641 | 3.577 | -7.739 | -7.803 | 2180 | 2209 | 2220 | 0 | 3577 | 6585 |  | CORR | GENE | 07:53 | 07:58 | 07:60 | 120 | 79 | 23 | EXT | Аномалия находится на упругопластическом изгибе: R=463 D, максимальное растяжение на 6.8 час. | 0.91 | (c)
71859.301 | 4.683 | 4.654 | -6.697 | -6.726 | 2192 | 2225 | 2222 | 0 | 4654 | 6585 |  | CORR | GENE | 07:55 | 08:00 | 07:60 | 73 | 60 | 11 | EXT | Аномалия находится на упругопластическом изгибе: R=493 D, максимальное растяжение на 6.8 час. | 0.89 | (c)
71859.834 | 5.216 | 5.097 | -6.164 | -6.283 | 1973 | 2140 | 2087 | 30 | 5097 | 6585 |  | CORR | GENE | 07:20 | 07:47 | 07:38 | 176 | 228 | 20 | EXT | Аномалия находится на упругопластическом изгибе: R=534 D, максимальное растяжение на 6.7 час. | 0.92 | (c)
71859.995 | 5.377 | 5.362 | -6.003 | -6.018 | 2155 | 2190 | 2189 | 8 | 5362 | 6585 |  | CORR | CIGR | 07:49 | 07:55 | 07:55 | 30 | 67 | 12 | EXT | Аномалия находится на упругопластическом изгибе: R=534 D, максимальное растяжение на 6.7 час. | 0.89 | (c)
71860.57 | 5.952 | 5.919 | -5.428 | -5.461 | -2162 | -2105 | -2111 | 69 | 5420 | 6585 |  | CORR | CIGR | 08:12 | 08:22 | 08:21 | 41 | 101 | 15 | EXT | Аномалия находится на упругопластическом изгибе: R=566 D, максимальное растяжение на 6.6 час. | 0.89 | (c)
71862.327 | 7.709 | 7.665 | -3.671 | -3.715 | 979 | 1041 | 1028 | 979 | 3642 | 6585 |  | DENT | GENE | 04:39 | 04:49 | 04:47 | 73 | 98 | 0.4 | N/A | Глубина вмятины: 5 мм (0,4%). Линейка: 7 см в (767 см; 04:49 ч:мин) Аномалия находится на упругопластическом изгибе. |  | (c)
71862.443 | 7.825 | 7.773 | -3.555 | -3.607 | 2065 | 2160 | 2116 | 64 | 3396 | 6585 |  | CORR | GENE | 07:35 | 07:50 | 07:43 | 211 | 101 | 13 | EXT | Аномалия находится на упругопластическом изгибе: R=740 D, максимальное растяжение на 6.1 час. | 0.91 | (c)
71863.663 | 9.045 | 8.958 | -2.335 | -2.422 | -2228 | -2214 | -2219 | 3 | 2287 | 6585 |  | CORR | AXGR | 08:02 | 08:04 | 08:03 | 135 | 18 | 12 | EXT | Аномалия находится на упругопластическом изгибе: R=878 D, максимальное растяжение на 5.1 час. | 0.9 | (c)
71865.14 | 10.522 | 10.335 | -0.858 | -1.045 | 2097 | 2153 | 2144 | 39 | 704 | 6585 |  | CORR | GENE | 07:40 | 07:49 | 07:47 | 341 | 94 | 15 | EXT | Аномалия находится на упругопластическом изгибе: R=514 D, максимальное растяжение на 3.6 час. | 0.95 | (c)
71865.288 | 10.67 | 10.655 | -0.71 | -0.725 | 2003 | 2030 | 2053 | 128 | 688 | 6585 |  | CORR | CIGR | 07:25 | 07:29 | 07:33 | 37 | 99 | 15 | EXT | Аномалия находится на упругопластическом изгибе: R=514 D, максимальное растяжение на 3.6 час. | 0.89 | (c)
71865.54 | 10.922 | 10.907 | -0.458 | -0.473 | 2144 | 2182 | 2187 | 0 | 440 | 6585 |  | CORR | CIGR | 07:47 | 07:54 | 07:54 | 33 | 86 | 15 | EXT | Аномалия находится на упругопластическом изгибе: R=452 D, максимальное растяжение на 3.5 час. | 0.89 | (c)
71872.42 | 6.422 | 6.094 | -4.988 | -5.316 | -1582 | -1484 | -1457 | 649 | 4644 | 6586 |  | ARTD | GENE | 07:41 | 07:57 | 08:02 | 672 | 249 |  | EXT | Аномалия находится на отводе. Наплавка/вышлифовка 10%. |  | (c)
71883.443 | 6.035 | 6.022 | -5.39 | -5.403 | -1330 | -1299 | -1295 | 901 | 5377 | 6587 |  | CORR | CIGR | 07:53 | 07:58 | 07:58 | 26 | 70 | 11 | EXT | Аномалия находится на отводе. | 0.89 | (c)
71885.03 | 7.622 | 7.608 | -3.803 | -3.817 | 1851 | 1925 | 1913 | 256 | 3790 | 6587 |  | CORR | CIGR | 04:26 | 04:38 | 04:36 | 27 | 123 | 9 | EXT | Аномалия находится на отводе. | 0.89 | (c)
71886.369 | 8.961 | 8.913 | -2.464 | -2.512 | -1223 | -1196 | -1207 | 1007 | 2293 | 6587 |  | CORR | AXGR | 08:10 | 08:14 | 08:13 | 219 | 33 | 13 | EXT | Аномалия находится на отводе. | 0.92 | (c)
71888.941 | 0.108 | 0.055 | -11.197 | -11.25 | 1906 | 1984 | 1973 | 190 | 55 | 6588 |  | CORR | GENE | 06:15 | 06:27 | 06:25 | 69 | 134 | 15 | EXT |  | 0.89 | (c)
71889.081 | 0.248 | 0.239 | -11.057 | -11.066 | 1983 | 2019 | 2013 | 187 | 239 | 6588 |  | CORR | CIGR | 06:27 | 06:33 | 06:32 | 20 | 60 | 13 | EXT |  | 0.89 | (c)
71889.457 | 0.624 | 0.613 | -10.681 | -10.692 | 2070 | 2119 | 2108 | 84 | 613 | 6588 |  | CORR | CIGR | 06:41 | 06:49 | 06:47 | 22 | 76 | 11 | EXT |  | 0.89 | (c)
71889.483 | 0.65 | 0.635 | -10.655 | -10.67 | 1984 | 2000 | 2006 | 203 | 635 | 6588 |  | CORR | PITT | 06:27 | 06:30 | 06:31 | 31 | 44 | 27 | EXT |  | 0.89 | (c)
71889.721 | 0.888 | 0.871 | -10.417 | -10.434 | 2204 | -2226 | -2226 | 0 | 871 | 6588 |  | CORR | CIGR | 07:03 | 07:08 | 07:08 | 31 | 64 | 9 | EXT |  | 0.89 | (c)
71890.186 | 1.353 | 1.294 | -9.952 | -10.011 | -2103 | -2073 | -2053 | 127 | 1294 | 6588 |  | CORR | GENE | 07:27 | 07:32 | 07:36 | 246 | 99 | 20 | EXT |  | 0.94 | (c)
71891.055 | 2.222 | 2.095 | -9.083 | -9.21 | -2009 | -1962 | -1977 | 222 | 2095 | 6588 |  | CORR | GENE | 07:43 | 07:50 | 07:48 | 216 | 64 | 19 | EXT |  | 0.93 | (c)
71891.987 | 3.154 | 3.128 | -8.151 | -8.177 | 1095 | 1178 | 1181 | 963 | 3128 | 6588 |  | CORR | CIGR | 04:04 | 04:17 | 04:18 | 42 | 172 | 11 | EXT |  | 0.89 | (c)
71899.285 | 10.452 | 10.408 | -0.853 | -0.897 | 2160 | 2186 | 2173 | 44 | 727 | 6588 |  | CORR | AXGR | 06:56 | 06:60 | 06:58 | 170 | 26 | 11 | EXT |  | 0.9 | (c)
71920.577 | 9.219 | 9.21 | -2.261 | -2.27 | -1179 | -1153 | -1154 | 1051 | 2253 | 6590 |  | CORR | CIGR | 06:13 | 06:17 | 06:17 | 17 | 50 | 11 | EXT |  | 0.89 | (c)
71928.377 | 5.539 | 5.521 | -5.846 | -5.864 | -1840 | -1709 | -1734 | 391 | 5521 | 6591 |  | CORR | GENE | 04:51 | 05:13 | 05:09 | 69 | 213 | 10 | EXT |  | 0.89 | (c)
71929.581 | 6.743 | 6.695 | -4.642 | -4.69 | -1799 | -1737 | -1746 | 431 | 4628 | 6591 |  | CORR | GENE | 04:58 | 05:08 | 05:07 | 62 | 107 | 9 | EXT |  | 0.89 | (c)
71950.873 | 5.315 | 5.121 | -6.195 | -6.389 | -1840 | -1839 | -1815 | 391 | 5121 | 6593 |  | CORR | GENE | 05:13 | 05:13 | 05:17 | 195 | 49 | 11 | EXT |  | 0.91 | (c)
71951.015 | 5.457 | 5.412 | -6.053 | -6.098 | -1816 | -1793 | -1797 | 415 | 5412 | 6593 |  | CORR | AXGR | 05:16 | 05:20 | 05:20 | 151 | 38 | 23 | EXT |  | 0.92 | (c)
71951.757 | 6.199 | 6.164 | -5.311 | -5.346 | -1904 | -1839 | -1859 | 327 | 5184 | 6593 |  | CORR | GENE | 05:02 | 05:13 | 05:09 | 162 | 89 | 10 | EXT |  | 0.9 | (c)
71952.123 | 6.565 | 6.535 | -4.945 | -4.975 | -2228 | -2184 | -2191 | 3 | 4917 | 6593 |  | CORR | GENE | 04:10 | 04:17 | 04:16 | 58 | 74 | 9 | EXT |  | 0.89 | (c)
71954.016 | 8.458 | 8.445 | -3.052 | -3.065 | -553 | -485 | -491 | 428 | 3038 | 6593 |  | CORR | CIGR | 08:40 | 08:51 | 08:50 | 27 | 125 | 10 | EXT |  | 0.89 | (c)
71954.297 | 8.739 | 8.688 | -2.771 | -2.822 | -2102 | -2080 | -2083 | 129 | 2730 | 6593 |  | CORR | AXGR | 04:30 | 04:34 | 04:33 | 92 | 37 | 20 | EXT |  | 0.9 | (c)
71955.648 | 10.09 | 10.08 | -1.42 | -1.43 | -1995 | -1872 | -1920 | 236 | 1293 | 6593 |  | CORR | GENE | 04:48 | 05:07 | 04:60 | 137 | 149 | 12 | EXT |  | 0.9 | (c)
71956.474 | 10.916 | 10.898 | -0.594 | -0.612 | -2037 | -1944 | -1985 | 194 | 594 | 6593 |  | CORR | CIGR | 04:41 | 04:56 | 04:49 | 18 | 104 | 15 | EXT |  | 0.89 | (c)
71968.12 | 11.052 | 11.041 | -0.463 | -0.474 | 2158 | 2196 | 2209 | 0 | 444 | 6594 |  | CORR | CIGR | 05:03 | 05:09 | 05:11 | 30 | 102 | 10 | EXT |  | 0.89 | (c)
71969.901 | 1.318 | 1.164 | -9.622 | -9.776 | -2191 | -1830 | -1832 | 40 | 1164 | 6595 |  | CORR | GENE | 03:59 | 04:57 | 04:57 | 290 | 718 | 11 | EXT |  | 0.92 | (c)
71971.747 | 3.164 | 3.153 | -7.776 | -7.787 | -2145 | -2085 | -2102 | 85 | 3153 | 6595 |  | CORR | CIGR | 04:06 | 04:16 | 04:13 | 25 | 87 | 11 | EXT |  | 0.89 | (c)
71971.859 | 3.276 | 3.258 | -7.664 | -7.682 | -1954 | -1877 | -1880 | 276 | 3258 | 6595 |  | CORR | CIGR | 04:37 | 04:49 | 04:49 | 36 | 149 | 10 | EXT |  | 0.89 | (c)
71972.589 | 4.006 | 3.996 | -6.934 | -6.944 | -1474 | -1440 | -1426 | 756 | 3996 | 6595 |  | CORR | CIGR | 05:54 | 05:60 | 06:02 | 26 | 96 | 10 | EXT |  | 0.89 | (c)
71972.863 | 4.28 | 4.252 | -6.66 | -6.688 | -1884 | -1655 | -1753 | 346 | 4252 | 6595 |  | CORR | GENE | 04:48 | 05:25 | 05:09 | 56 | 262 | 11 | EXT |  | 0.89 | (c)
71974.834 | 6.251 | 6.223 | -4.689 | -4.717 | 315 | 343 | 340 | 315 | 4650 | 6595 |  | DENT | GENE | 10:43 | 10:48 | 10:47 | 67 | 50 | 0.3 | N/A | Глубина вмятины: 4 мм (0,3%). Линейка: 7 см в (622 см; 10:48 ч:мин) |  | (c)
71982.354 | 2.831 | 2.79 | -1.739 | -1.78 | -2221 | -2214 | -2212 | 10 | 1698 | 6596 |  | LWAN | AXGR | 03:32 | 03:33 | 03:33 | 82 | 17 |  | EXT | Эквивалент потери металла 10%. |  | (c)
71989.107 | 5.014 | 4.87 | -1.281 | -1.425 | -2025 | -1991 | -2000 | 206 | 1141 | 6597 |  | CORR | GENE | 04:02 | 04:08 | 04:06 | 284 | 50 | 12 | EXT |  | 0.92 | (c)
72027.54 | 3.417 | 3.325 | -7.513 | -7.605 | 2048 | 2183 | 2126 | 28 | 3325 | 6601а |  | CORR | GENE | 03:15 | 03:37 | 03:27 | 642 | 155 | 9 | EXT | Аномалия находится на упругопластическом изгибе: R=501 D, максимальное растяжение на 0.1 час. | 0.94 | (c)
72033.392 | 9.269 | 9.156 | -1.661 | -1.774 | -2183 | -2135 | -2107 | 47 | 851 | 6601а |  | CORR | GENE | 03:52 | 03:60 | 04:04 | 923 | 152 | 15 | EXT | Аномалия находится на упругопластическом изгибе: R=657 D, максимальное растяжение на 7.1 час. | 1 | (c)
72034.767 | 10.644 | 10.093 | -0.286 | -0.837 | -2162 | -2083 | -2081 | 69 | 19 | 6601а |  | CORR | GENE | 03:55 | 04:08 | 04:08 | 818 | 160 | 9 | EXT | Аномалия находится на упругопластическом изгибе: R=570 D, максимальное растяжение на 7 час. | 0.95 | (c)
72048.368 | 1.955 | 1.943 | -5.375 | -5.387 | 1504 | 1564 | 1557 | 620 | 1943 | 6604а |  | CORR | CIGR | 04:17 | 04:27 | 04:26 | 27 | 107 | 10 | EXT | Аномалия находится на упругопластическом изгибе: R=638 D, максимальное растяжение на 6.2 час. | 0.89 | (c)
72048.446 | 2.033 | 2.02 | -5.297 | -5.31 | 1590 | 1656 | 1640 | 541 | 2020 | 6604а |  | CORR | CIGR | 04:31 | 04:42 | 04:39 | 24 | 100 | 10 | EXT | Аномалия находится на упругопластическом изгибе: R=638 D, максимальное растяжение на 6.2 час. | 0.89 | (c)
72053.679 | 7.266 | 7.052 | -0.064 | -0.278 | 1570 | 1597 | 1592 | 616 | 30 | 6604а |  | CORR | AXGR | 04:28 | 04:32 | 04:32 | 248 | 45 | 15 | EXT |  | 0.93 | (c)
72053.8 | 0.057 | 0.02 | -2.963 | -3 | 1539 | 1570 | 1558 | 653 | 20 | 6605 |  | CORR | AXGR | 04:27 | 04:32 | 04:30 | 219 | 38 | 12 | EXT |  | 0.91 | (c)
72059.421 | 2.658 | 2.506 | -8.682 | -8.834 | -1978 | -1972 | -1955 | 252 | 2506 | 6606 |  | CORR | AXGR | 07:49 | 07:50 | 07:53 | 358 | 46 | 13 | EXT |  | 0.94 | (c)
72060.185 | 3.422 | 3.295 | -7.918 | -8.045 | -2022 | -1955 | -1981 | 208 | 3295 | 6606 |  | CORR | GENE | 07:42 | 07:53 | 07:49 | 381 | 82 | 13 | EXT |  | 0.94 | (c)
72061.194 | 4.431 | 4.325 | -6.909 | -7.015 | 2180 | 2199 | 2204 | 3 | 4325 | 6606 |  | CORR | GENE | 07:00 | 07:03 | 07:04 | 221 | 48 | 10 | EXT |  | 0.91 | (c)
72066.274 | 9.511 | 9.165 | -1.829 | -2.175 | 2185 | 2222 | 2221 | 0 | 160 | 6606 |  | CORR | GENE | 07:01 | 07:07 | 07:07 | 2015 | 71 | 9 | EXT |  | 0.96 | (c)
72075.803 | 7.7 | 7.084 | -3.255 | -3.871 | 129 | 334 | 324 | 129 | 2341 | 6607 |  | GOUG | GENE | 02:31 | 03:04 | 03:03 | 1530 | 390 | 7 | EXT | Зона задиров. |  | (c)
72076.311 | 8.208 | 8.174 | -2.747 | -2.781 | -1770 | -1746 | -1737 | 461 | 2718 | 6607 |  | DENT | GENE | 09:25 | 09:29 | 09:30 | 63 | 66 | 0.3 | N/A | Глубина вмятины: 4 мм (0,3%). Линейка: 6 см в (817 см; 09:29 ч:мин) |  | (c)
72082.364 | 3.306 | 3.281 | -8.229 | -8.254 | -1877 | -1843 | -1846 | 353 | 3281 | 6608 |  | DENT | GENE | 09:04 | 09:09 | 09:09 | 54 | 63 | 0.3 | N/A | Глубина вмятины: 4 мм (0,3%). Линейка: 5 см в (328 см; 09:09 ч:мин) Аномалия находится вблизи дефекта потери металла. |  | (c)
72082.4 | 3.342 | 3.336 | -8.193 | -8.199 | -2026 | -1779 | -1855 | 205 | 3336 | 6608 |  | GOUG | CIGR | 08:40 | 09:20 | 09:07 | 20 | 342 | 7 | EXT | Задир. |  | (c)
72087.763 | 8.705 | 8.484 | -2.83 | -3.051 | 782 | 844 | 826 | 782 | 2518 | 6608 |  | CORR | GENE | 04:13 | 04:23 | 04:20 | 533 | 86 | 9 | EXT |  | 0.93 | (c)
72088.485 | 9.427 | 9.415 | -2.108 | -2.12 | 812 | 830 | 830 | 812 | 2099 | 6608 |  | CORR | PITT | 04:18 | 04:21 | 04:21 | 21 | 36 | 16 | EXT |  | 0.89 | (c)
72092.25 | 1.657 | 1.647 | -9.698 | -9.708 | 1651 | 1666 | 1668 | 546 | 1647 | 6609 |  | CORR | PITT | 04:31 | 04:33 | 04:33 | 22 | 34 | 25 | EXT |  | 0.89 | (c)
72092.441 | 1.848 | 1.84 | -9.507 | -9.515 | 1517 | 1545 | 1545 | 657 | 1840 | 6609 |  | CORR | CIGR | 04:09 | 04:14 | 04:14 | 18 | 57 | 15 | EXT |  | 0.89 | (c)
72094.754 | 4.161 | 3.635 | -7.194 | -7.72 | -1295 | -922 | -1034 | 772 | 3635 | 6609 |  | GOUG | GENE | 08:35 | 09:35 | 09:17 | 592 | 523 | 7 | EXT | Зона задиров. |  | (c)
72094.939 | 4.346 | 3.703 | -7.009 | -7.652 | 1574 | 1708 | 1693 | 420 | 3703 | 6609 |  | CORR | GENE | 04:18 | 04:40 | 04:37 | 1133 | 237 | 14 | EXT |  | 1 | (c)
72095.297 | 4.704 | 4.683 | -6.651 | -6.672 | 1995 | 2088 | 2078 | 70 | 4683 | 6609 |  | CORR | CIGR | 05:26 | 05:41 | 05:40 | 25 | 166 | 11 | EXT |  | 0.89 | (c)
72095.902 | 5.309 | 5.257 | -6.046 | -6.098 | -1114 | -880 | -962 | 809 | 5257 | 6609 |  | GOUG | GENE | 09:04 | 09:42 | 09:29 | 148 | 305 | 7 | EXT | Задир. |  | (c)
72096.597 | 6.004 | 5.907 | -5.351 | -5.448 | -1327 | -902 | -1040 | 753 | 3951 | 6609 |  | GOUG | GENE | 08:30 | 09:39 | 09:16 | 1497 | 574 | 7 | EXT | Зона задиров. |  | (c)
72096.897 | 6.304 | 5.467 | -5.051 | -5.888 | 1708 | 1840 | 1778 | 383 | 4759 | 6609 |  | CORR | GENE | 04:40 | 05:01 | 04:51 | 1129 | 140 | 11 | EXT |  | 0.97 | (c)
72098.156 | 7.563 | 7.461 | -3.792 | -3.894 | 1445 | 1485 | 1473 | 730 | 3497 | 6609 |  | CORR | GENE | 03:57 | 04:04 | 04:02 | 397 | 56 | 9 | EXT |  | 0.92 | (c)
72108.902 | 6.954 | 6.938 | -4.491 | -4.507 | 1712 | 1770 | 1771 | 401 | 4478 | 6610 |  | CORR | CIGR | 04:17 | 04:27 | 04:27 | 29 | 117 | 10 | EXT |  | 0.89 | (c)
72109.665 | 7.717 | 7.142 | -3.728 | -4.303 | 2093 | -2207 | 2206 | 0 | 3168 | 6610 |  | CORR | GENE | 05:19 | 05:45 | 05:37 | 1135 | 226 | 13 | EXT |  | 0.99 | (c)
72110.103 | 8.155 | 8.143 | -3.29 | -3.302 | 883 | 949 | 944 | 883 | 3275 | 6610 |  | CORR | CIGR | 02:04 | 02:14 | 02:13 | 27 | 121 | 14 | EXT |  | 0.89 | (c)
72110.446 | 8.498 | 8.291 | -2.947 | -3.154 | 2202 | 2229 | 2229 | 0 | 2809 | 6610 |  | CORR | GENE | 05:36 | 05:41 | 05:41 | 345 | 55 | 9 | EXT |  | 0.92 | (c)
72113.248 | 11.3 | 11.048 | -0.145 | -0.397 | 828 | 860 | 851 | 828 | 35 | 6610 |  | CORR | AXGR | 01:55 | 01:60 | 01:58 | 362 | 46 | 10 | EXT |  | 0.93 | (c)
72114.725 | 1.332 | 1.298 | -8.566 | -8.6 | 685 | 702 | 701 | 685 | 1298 | 6611а |  | CORR | AXGR | 02:55 | 02:58 | 02:58 | 84 | 32 | 10 | EXT |  | 0.89 | (c)
72115.141 | 1.748 | 1.707 | -8.15 | -8.191 | 917 | 1007 | 975 | 917 | 1707 | 6611а |  | CORR | GENE | 03:33 | 03:47 | 03:42 | 171 | 116 | 14 | EXT |  | 0.91 | (c)
72115.726 | 2.333 | 1.901 | -7.565 | -7.997 | 848 | 904 | 894 | 848 | 1901 | 6611а |  | CORR | GENE | 03:22 | 03:31 | 03:29 | 566 | 92 | 10 | EXT |  | 0.94 | (c)
72115.954 | 2.561 | 2.473 | -7.337 | -7.425 | 688 | 927 | 866 | 688 | 2473 | 6611а |  | CORR | GENE | 02:56 | 03:34 | 03:25 | 454 | 356 | 14 | EXT |  | 0.96 | (c)
72116.74 | 3.347 | 3.152 | -6.551 | -6.746 | 656 | 866 | 902 | 656 | 3152 | 6611а |  | CORR | GENE | 02:51 | 03:25 | 03:30 | 578 | 493 | 9 | EXT |  | 0.94 | (c)
72116.981 | 3.588 | 3.527 | -6.31 | -6.371 | 509 | 639 | 759 | 509 | 3527 | 6611а |  | CORR | GENE | 02:27 | 02:48 | 03:07 | 96 | 500 | 15 | EXT |  | 0.89 | (c)
72117.67 | 4.277 | 4.22 | -5.621 | -5.678 | -1334 | -1269 | -1269 | 896 | 4220 | 6611а |  | DENT | GENE | 09:29 | 09:40 | 09:40 | 104 | 130 | 0.3 | N/A | Глубина вмятины: 4 мм (0,3%). Линейка: 10 см в (422 см; 09:40 ч:мин) |  | (c)
72117.887 | 4.494 | 4.052 | -5.404 | -5.846 | -1705 | -1704 | -1645 | 525 | 4052 | 6611а |  | CORR | GENE | 08:30 | 08:30 | 08:39 | 873 | 121 | 14 | EXT |  | 0.99 | (c)
72118.332 | 4.939 | 4.877 | -4.959 | -5.021 | -1407 | -1358 | -1348 | 824 | 4877 | 6611а |  | DENT | GENE | 09:18 | 09:26 | 09:27 | 117 | 118 | 0.4 | N/A | Глубина вмятины: 5 мм (0,4%). Линейка: 12 см в (488 см; 09:26 ч:мин) |  | (c)
72119.149 | 5.756 | 5.673 | -4.142 | -4.225 | -1791 | -1740 | -1602 | 439 | 4123 | 6611а |  | CORR | GENE | 08:16 | 08:24 | 08:46 | 102 | 379 | 10 | EXT |  | 0.89 | (c)
72119.302 | 5.909 | 5.699 | -3.989 | -4.199 | -1857 | -1835 | -1809 | 373 | 3575 | 6611а |  | CORR | GENE | 08:05 | 08:09 | 08:13 | 624 | 97 | 12 | EXT |  | 0.96 | (c)
72119.45 | 6.057 | 6.045 | -3.841 | -3.853 | 747 | 855 | 822 | 747 | 3827 | 6611а |  | CORR | CIGR | 03:05 | 03:23 | 03:17 | 26 | 151 | 12 | EXT |  | 0.89 | (c)
72120.366 | 6.973 | 6.423 | -2.925 | -3.475 | -2174 | -2143 | -2045 | 56 | 2827 | 6611а |  | CORR | GENE | 07:14 | 07:19 | 07:35 | 648 | 258 | 11 | EXT |  | 0.95 | (c)
72120.418 | 7.025 | 7.012 | -2.873 | -2.886 | 2211 | -2193 | -2204 | 0 | 2861 | 6611а |  | CORR | CIGR | 07:02 | 07:11 | 07:09 | 25 | 93 | 11 | EXT |  | 0.89 | (c)
72120.667 | 7.274 | 7.193 | -2.624 | -2.705 | -1549 | -1497 | -1491 | 681 | 1742 | 6611а |  | CORR | GENE | 08:55 | 09:03 | 09:04 | 963 | 116 | 11 | EXT |  | 0.97 | (c)
72121.113 | 7.72 | 7.321 | -2.178 | -2.577 | 518 | 652 | 676 | 518 | 1353 | 6611а |  | CORR | GENE | 02:28 | 02:50 | 02:54 | 1224 | 316 | 10 | EXT |  | 0.96 | (c)
72121.214 | 7.821 | 7.706 | -2.077 | -2.192 | -2145 | -2118 | -2122 | 86 | 1759 | 6611а |  | CORR | AXGR | 07:19 | 07:23 | 07:22 | 433 | 45 | 13 | EXT |  | 0.95 | (c)
72122.909 | 9.516 | 9.479 | -0.382 | -0.419 | 1347 | 1435 | 1425 | 727 | 371 | 6611а |  | CORR | GENE | 04:42 | 04:56 | 04:55 | 48 | 157 | 11 | EXT |  | 0.89 | (c)
72123.041 | 9.648 | 9.139 | -0.25 | -0.759 | 669 | 754 | 727 | 669 | 115 | 6611а |  | CORR | GENE | 02:53 | 03:06 | 03:02 | 644 | 118 | 10 | EXT |  | 0.95 | (c)
72123.204 | 9.811 | 9.783 | -0.087 | -0.115 | 981 | 1090 | 1066 | 981 | 69 | 6611а |  | CORR | CIGR | 03:43 | 04:01 | 03:57 | 46 | 171 | 15 | EXT |  | 0.89 | (c)
72123.255 | 9.862 | 9.847 | -0.036 | -0.051 | 814 | 921 | 899 | 814 | 11 | 6611а |  | CORR | CIGR | 03:16 | 03:33 | 03:30 | 40 | 171 | 15 | EXT |  | 0.89 | (c)
72134.398 | 0 | -0.047 | -1.744 | -1.791 | 1973 | 2173 | 2153 | 1973 |  | 6612а | Нарушение формы кольцевого шва | GWAN |  | 03:57 | 04:30 | 04:27 | 0 | 360 |  | EXT | Нарушение формы кольцевого шва Аномалия находится на отводе. |  | (c)
72136.142 | 0 | 0 | -2.962 | -2.962 | 2200 | -1277 | -1623 | 0 | 0 | 6613а | Смещение кромок | GWAN |  | 05:50 | 08:29 | 07:33 | 0 | 1276 | 15 | EXT | Смещение кромок Наружу Аномалия находится на отводе. Величина смещения - 2.4 мм. |  | (c)
72136.261 | 0.119 | 0.006 | -2.843 | -2.956 | -1150 | -995 | -986 | 822 | 6 | 6613а |  | GOUG | GENE | 08:50 | 09:15 | 09:16 | 610 | 328 | 7 | EXT | Зона задиров. |  | (b)
72136.59 | 0.448 | 0.363 | -2.514 | -2.599 | 2211 | 2230 | 2225 | 0 | 363 | 6613а |  | CORR | AXGR | 05:52 | 05:55 | 05:54 | 218 | 28 | 10 | EXT |  | 0.91 | (c)
72136.717 | 0.575 | 0.501 | -2.387 | -2.461 | -1468 | -1441 | -1444 | 763 | 501 | 6613а |  | CORR | AXGR | 07:58 | 08:03 | 08:02 | 220 | 47 | 14 | EXT |  | 0.92 | (c)
72136.97 | 0.828 | 0.621 | -2.134 | -2.341 | 2084 | 2159 | 2139 | 37 | 621 | 6613а |  | CORR | GENE | 05:32 | 05:44 | 05:41 | 528 | 110 | 11 | EXT |  | 0.95 | (c)
72137.004 | 0.862 | 0.766 | -2.1 | -2.196 | -1527 | -1291 | -1361 | 704 | 766 | 6613а |  | CORR | GENE | 07:49 | 08:27 | 08:16 | 132 | 332 | 15 | EXT |  | 0.9 | (c)
72137.742 | 1.6 | 1.248 | -1.362 | -1.714 | 2049 | 2131 | 2118 | 44 | 705 | 6613а |  | CORR | GENE | 05:26 | 05:39 | 05:37 | 1009 | 138 | 12 | EXT |  | 0.98 | (c)
72138.091 | 1.949 | 1.634 | -1.013 | -1.328 | -1284 | -1043 | -1054 | 824 | 14 | 6613а |  | GOUG | GENE | 08:28 | 09:07 | 09:05 | 1314 | 460 | 7 | EXT | Зона задиров. |  | (b)
72138.761 | 2.619 | 2.39 | -0.343 | -0.572 | 2144 | -2218 | -2219 | 0 | 9 | 6613а |  | CORR | GENE | 05:41 | 05:57 | 05:57 | 563 | 195 | 16 | EXT |  | 0.98 | (c)
72139.104 | 0 | 0 | -2.712 | -2.712 | -2055 | -1681 | -1662 | 176 | 0 | 6613б | Смещение кромок | GWAN |  | 08:55 | 09:55 | 09:59 | 0 | 785 | 26 | EXT | Смещение кромок Наружу Величина смещения - 4 мм. |  | (c)
72139.104 | 0 | -0.038 | -2.712 | -2.75 | -2160 | -1607 | -1712 | 71 |  | 6613б | Нарушение формы кольцевого шва | GWAN |  | 08:38 | 10:07 | 09:50 | 0 | 896 |  | EXT | Нарушение формы кольцевого шва |  | (c)
72153.214 | 0.151 | 0.064 | -5.344 | -5.431 | -305 | -296 | -257 | 208 | 64 | 6614а |  | CORR | GENE | 08:37 | 08:38 | 08:44 | 456 | 97 | 10 | EXT |  | 0.93 | (c)
72153.507 | 0.444 | 0.164 | -5.051 | -5.331 | -489 | -462 | -461 | 432 | 164 | 6614а |  | CORR | GENE | 08:07 | 08:11 | 08:12 | 364 | 57 | 13 | EXT |  | 0.94 | (c)
72154.932 | 1.869 | 1.268 | -3.626 | -4.227 | -611 | -585 | -525 | 439 | 1268 | 6614а |  | CORR | GENE | 07:47 | 07:51 | 08:01 | 1215 | 173 | 9 | EXT |  | 0.95 | (c)
72165.282 | 6.724 | 6.704 | -4.726 | -4.746 | 1902 | 1987 | 1995 | 142 | 4703 | 6615 |  | CORR | CIGR | 06:60 | 07:14 | 07:15 | 43 | 187 | 10 | EXT |  | 0.89 | (c)
72185.143 | 3.9 | 3.878 | -7.56 | -7.582 | 640 | 797 | 782 | 640 | 3878 | 6617 |  | CORR | GENE | 03:27 | 03:52 | 03:50 | 56 | 284 | 10 | EXT |  | 0.89 | (c)
72185.971 | 4.728 | 4.607 | -6.732 | -6.853 | -2217 | -2217 | -2204 | 13 | 4607 | 6617 |  | CORR | AXGR | 07:46 | 07:46 | 07:48 | 286 | 26 | 11 | EXT |  | 0.92 | (c)
72206.466 | 2.398 | 2.301 | -9.047 | -9.144 | -2121 | -1437 | -1743 | 110 | 2301 | 6619 |  | CORR | GENE | 07:18 | 09:09 | 08:19 | 270 | 755 | 9 | EXT |  | 0.91 | (c)
72208.345 | 4.277 | 4.26 | -7.168 | -7.185 | 1137 | 1299 | 1248 | 871 | 4260 | 6619 |  | CORR | CIGR | 04:04 | 04:30 | 04:22 | 46 | 223 | 11 | EXT |  | 0.89 | (c)
72210.154 | 6.086 | 6.056 | -5.359 | -5.389 | -546 | -527 | -520 | 494 | 5330 | 6619 |  | DENT | GENE | 11:32 | 11:36 | 11:37 | 59 | 52 | 0.7 | N/A | Глубина вмятины: 10 мм (0,7%). Линейка: 6 см в (606 см; 11:36 ч:мин) |  | (c)
72210.368 | 6.3 | 6.276 | -5.145 | -5.169 | 975 | 1325 | 1213 | 779 | 5108 | 6619 |  | CORR | GENE | 03:38 | 04:34 | 04:16 | 61 | 477 | 11 | EXT |  | 0.89 | (c)
72210.473 | 6.405 | 6.395 | -5.04 | -5.05 | 955 | 967 | 968 | 955 | 5024 | 6619 |  | CORR | PITT | 03:35 | 03:37 | 03:37 | 26 | 26 | 19 | EXT |  | 0.89 | (c)
72215.865 | 0.352 | 0.333 | -11.208 | -11.227 | 904 | 977 | 987 | 904 | 333 | 6620 |  | CORR | CIGR | 03:60 | 04:11 | 04:13 | 39 | 166 | 11 | EXT |  | 0.89 | (c)
72222.988 | 7.475 | 7.454 | -4.085 | -4.106 | 594 | 881 | 820 | 594 | 4030 | 6620 |  | CORR | GENE | 03:10 | 03:56 | 03:46 | 76 | 452 | 10 | EXT |  | 0.89 | (c)
72225.671 | 10.158 | 10.149 | -1.402 | -1.411 | 750 | 818 | 813 | 750 | 1375 | 6620 |  | CORR | CIGR | 03:35 | 03:46 | 03:45 | 36 | 127 | 10 | EXT |  | 0.89 | (c)
72233.527 | 6.454 | 6.435 | -4.541 | -4.56 | 1712 | 1866 | 1822 | 299 | 4514 | 6621 |  | CORR | CIGR | 04:06 | 04:31 | 04:24 | 46 | 219 | 12 | EXT |  | 0.89 | (c)
72234.78 | 7.707 | 7.663 | -3.288 | -3.332 | 1825 | 1959 | 1982 | 91 | 3278 | 6621 |  | CORR | GENE | 04:25 | 04:46 | 04:50 | 54 | 314 | 11 | EXT |  | 0.89 | (c)
72235.017 | 7.944 | 7.913 | -3.051 | -3.082 | 1740 | 1839 | 1850 | 270 | 3036 | 6621 |  | CORR | CIGR | 04:11 | 04:27 | 04:29 | 46 | 220 | 14 | EXT |  | 0.89 | (c)
72242.681 | 4.613 | 4.604 | -6.827 | -6.836 | 2225 | -2209 | -2208 | 0 | 4604 | 6622 |  | CORR | CIGR | 03:05 | 03:09 | 03:10 | 20 | 56 | 11 | EXT |  | 0.89 | (c)
72244.609 | 6.541 | 6.521 | -4.899 | -4.919 | -1721 | -1604 | -1628 | 509 | 4881 | 6622 |  | CORR | CIGR | 04:28 | 04:47 | 04:43 | 38 | 186 | 10 | EXT |  | 0.89 | (c)
72250.272 | 0.764 | 0.101 | -10.426 | -11.089 | 2065 | 2154 | 2128 | 40 | 101 | 6623 |  | CORR | GENE | 04:48 | 05:02 | 04:58 | 2788 | 126 | 9 | EXT |  | 0.96 | (c)
72263.535 | 2.837 | 2.548 | -8.723 | -9.012 | -2217 | -2211 | -2122 | 14 | 2548 | 6624 |  | CORR | GENE | 06:13 | 06:14 | 06:28 | 707 | 190 | 10 | EXT |  | 0.95 | (c)
72263.685 | 2.987 | 2.917 | -8.573 | -8.643 | 1959 | 2185 | 2115 | 0 | 2917 | 6624 |  | CORR | GENE | 05:27 | 06:03 | 05:52 | 154 | 311 | 10 | EXT |  | 0.9 | (c)
72263.9 | 3.202 | 3.172 | -8.358 | -8.388 | 2015 | 2150 | 2119 | 8 | 3172 | 6624 |  | CORR | GENE | 05:36 | 05:58 | 05:52 | 60 | 208 | 10 | EXT |  | 0.89 | (c)
72264.029 | 3.331 | 3.32 | -8.229 | -8.24 | 2036 | 2143 | 2109 | 48 | 3320 | 6624 |  | CORR | CIGR | 05:39 | 05:56 | 05:51 | 28 | 147 | 9 | EXT |  | 0.89 | (c)
72264.424 | 3.726 | 3.3 | -7.834 | -8.26 | 2201 | -2172 | -2193 | 0 | 3300 | 6624 |  | CORR | GENE | 06:06 | 06:20 | 06:17 | 703 | 135 | 14 | EXT |  | 0.98 | (c)
72264.827 | 4.129 | 4.019 | -7.431 | -7.541 | -2221 | -2185 | -2186 | 10 | 4019 | 6624 |  | CORR | GENE | 06:12 | 06:18 | 06:18 | 720 | 70 | 15 | EXT |  | 0.99 | (c)
72265.414 | 4.716 | 4.1 | -6.844 | -7.46 | 2125 | 2139 | 2160 | 35 | 4100 | 6624 |  | CORR | GENE | 05:53 | 05:56 | 05:59 | 626 | 71 | 10 | EXT |  | 0.95 | (c)
72265.549 | 4.851 | 4.762 | -6.709 | -6.798 | -2220 | -2207 | -2204 | 11 | 4762 | 6624 |  | CORR | AXGR | 06:12 | 06:14 | 06:15 | 172 | 32 | 15 | EXT |  | 0.91 | (c)
72265.603 | 4.905 | 4.881 | -6.655 | -6.679 | 2086 | 2129 | 2156 | 5 | 4881 | 6624 |  | CORR | CIGR | 05:47 | 05:54 | 05:58 | 29 | 140 | 13 | EXT |  | 0.89 | (c)
72265.813 | 5.115 | 4.97 | -6.445 | -6.59 | 2220 | -2204 | -2200 | 0 | 4970 | 6624 |  | CORR | GENE | 06:09 | 06:15 | 06:16 | 569 | 83 | 13 | EXT |  | 0.96 | (c)
72269.667 | 8.969 | 8.927 | -2.591 | -2.633 | 2115 | 2186 | -2185 | 0 | 2571 | 6624 |  | CORR | GENE | 05:52 | 06:03 | 06:18 | 62 | 323 | 9 | EXT |  | 0.89 | (c)
72270.799 | 10.101 | 10.087 | -1.459 | -1.473 | 1563 | 1588 | 1598 | 597 | 1454 | 6624 |  | CORR | CIGR | 04:23 | 04:27 | 04:28 | 19 | 71 | 10 | EXT |  | 0.89 | (c)
72273.219 | 0.961 | 0.471 | -10.529 | -11.019 | 2186 | 2211 | 2215 | 0 | 471 | 6625 |  | CORR | GENE | 06:42 | 06:46 | 06:47 | 549 | 58 | 10 | EXT |  | 0.94 | (c)
72275.03 | 2.772 | 2.408 | -8.718 | -9.082 | 2158 | 2219 | 2196 | 0 | 2408 | 6625 |  | CORR | GENE | 06:38 | 06:48 | 06:44 | 1551 | 78 | 9 | EXT |  | 0.96 | (c)
72276.963 | 4.705 | 4.517 | -6.785 | -6.973 | 1945 | 1956 | 1969 | 239 | 4517 | 6625 |  | CORR | AXGR | 06:03 | 06:05 | 06:07 | 359 | 46 | 10 | EXT |  | 0.93 | (c)
72277.755 | 5.497 | 5.372 | -5.993 | -6.118 | 2073 | 2117 | 2108 | 89 | 5372 | 6625 |  | CORR | GENE | 06:24 | 06:31 | 06:30 | 386 | 69 | 10 | EXT |  | 0.93 | (c)
72285.216 | 1.468 | 1.456 | -10.037 | -10.049 | 1121 | 1138 | 1140 | 1072 | 1456 | 6626 |  | CORR | PITT | 03:30 | 03:33 | 03:33 | 27 | 38 | 17 | EXT |  | 0.89 | (c)
72287.156 | 3.408 | 3.351 | -8.097 | -8.154 | 2209 | -2230 | 2225 | 0 | 3351 | 6626 |  | CORR | AXGR | 06:26 | 06:29 | 06:29 | 156 | 32 | 15 | EXT |  | 0.91 | (c)
72287.934 | 4.186 | 4.178 | -7.319 | -7.327 | 1632 | 1847 | 1768 | 328 | 4178 | 6626 |  | CORR | GENE | 04:53 | 05:27 | 05:15 | 51 | 271 | 12 | EXT |  | 0.89 | (c)
72288.106 | 4.358 | 4.044 | -7.147 | -7.461 | 2072 | 2131 | 2145 | 12 | 4044 | 6626 |  | CORR | GENE | 06:04 | 06:13 | 06:16 | 605 | 147 | 25 | EXT |  | 1.06 | (b)
72288.28 | 4.532 | 4.515 | -6.973 | -6.99 | 1888 | 1991 | 1963 | 193 | 4515 | 6626 |  | CORR | GENE | 05:34 | 05:51 | 05:46 | 79 | 150 | 12 | EXT |  | 0.89 | (c)
72288.353 | 4.605 | 4.561 | -6.9 | -6.944 | 1655 | 1689 | 1721 | 443 | 4561 | 6626 |  | CORR | GENE | 04:56 | 05:02 | 05:07 | 58 | 133 | 10 | EXT |  | 0.89 | (c)
72288.424 | 4.676 | 3.637 | -6.829 | -7.868 | -1953 | -1579 | -1702 | 277 | 3637 | 6626 |  | CORR | GENE | 07:14 | 08:14 | 07:55 | 1304 | 504 | 10 | EXT |  | 0.96 | (c)
72288.549 | 4.801 | 4.791 | -6.704 | -6.714 | 2036 | 2073 | 2075 | 116 | 4791 | 6626 |  | CORR | CIGR | 05:58 | 06:04 | 06:04 | 20 | 79 | 13 | EXT |  | 0.89 | (c)
72288.911 | 5.163 | 5.142 | -6.342 | -6.363 | 1906 | 2059 | 2002 | 132 | 5142 | 6626 |  | CORR | CIGR | 05:37 | 06:02 | 05:53 | 42 | 193 | 10 | EXT |  | 0.89 | (c)
72289.26 | 5.512 | 5.448 | -5.993 | -6.057 | 797 | 1043 | 1110 | 797 | 5448 | 6626 |  | CORR | GENE | 02:38 | 03:18 | 03:29 | 109 | 626 | 14 | EXT |  | 0.9 | (c)
72292.411 | 8.663 | 8.576 | -2.842 | -2.929 | 1296 | 1416 | 1523 | 480 | 2822 | 6626 |  | CORR | GENE | 03:59 | 04:18 | 04:35 | 107 | 455 | 9 | EXT |  | 0.89 | (c)
72293.98 | 10.232 | 10 | -1.273 | -1.505 | -2155 | -2146 | -2132 | 75 | 1158 | 6626 |  | CORR | AXGR | 06:42 | 06:43 | 06:45 | 347 | 47 | 13 | EXT |  | 0.94 | (c)
72294.766 | 11.018 | 10.017 | -0.487 | -1.488 | 2206 | -2195 | -2216 | 0 | 186 | 6626 |  | CORR | GENE | 06:25 | 06:35 | 06:32 | 1302 | 78 | 13 | EXT |  | 0.99 | (c)
72295.156 | 11.408 | 11.313 | -0.097 | -0.192 | 1684 | 2118 | 2106 | 0 | 8 | 6626 |  | CORR | GENE | 05:01 | 06:11 | 06:09 | 184 | 843 | 12 | EXT |  | 0.91 | (c)
72295.253 | 0 | -0.038 | -10.96 | -10.998 | 2151 | -2067 | -2127 | 0 |  | 6627 | Коррозия на шве | GWAN | GENE | 04:12 | 04:51 | 04:41 | 82 | 365 | 28 | EXT | Коррозия на шве |  | (c)
72295.287 | 0.034 | 0.022 | -10.926 | -10.938 | -2156 | -2139 | -2141 | 75 | 22 | 6627 |  | CORR | AXGR | 04:37 | 04:40 | 04:39 | 65 | 30 | 13 | EXT |  | 0.89 | (c)
72295.329 | 0.076 | 0.027 | -10.884 | -10.933 | -1846 | -1788 | -1650 | 384 | 27 | 6627 |  | CORR | GENE | 05:27 | 05:36 | 05:58 | 49 | 392 | 10 | EXT |  | 0.89 | (c)
72295.386 | 0.133 | 0.056 | -10.827 | -10.904 | -1443 | -1383 | -1404 | 787 | 56 | 6627 |  | CORR | GENE | 06:32 | 06:42 | 06:38 | 118 | 79 | 10 | EXT |  | 0.89 | (c)
72296.042 | 0.789 | 0.732 | -10.171 | -10.228 | -2173 | -2158 | -2160 | 57 | 732 | 6627 |  | CORR | AXGR | 04:34 | 04:36 | 04:36 | 156 | 28 | 17 | EXT |  | 0.91 | (c)
72297.574 | 2.321 | 2.291 | -8.639 | -8.669 | -298 | -234 | -216 | 133 | 2291 | 6627 |  | CORR | CIGR | 09:37 | 09:47 | 09:50 | 40 | 165 | 10 | EXT |  | 0.89 | (c)
72298.373 | 3.12 | 3.072 | -7.84 | -7.888 | -636 | -329 | -357 | 77 | 3072 | 6627 |  | CORR | GENE | 08:42 | 09:32 | 09:27 | 127 | 559 | 9 | EXT |  | 0.89 | (c)
72299.367 | 4.114 | 4.094 | -6.846 | -6.866 | -756 | -719 | -677 | 598 | 4094 | 6627 |  | CORR | CIGR | 08:23 | 08:29 | 08:35 | 41 | 158 | 9 | EXT |  | 0.89 | (c)
72302.318 | 7.065 | 7.009 | -3.895 | -3.951 | 1865 | 2073 | 2001 | 94 | 3879 | 6627 |  | CORR | GENE | 03:26 | 03:59 | 03:48 | 72 | 272 | 9 | EXT |  | 0.89 | (c)
72304.966 | 9.713 | 9.696 | -1.247 | -1.264 | 2063 | 2122 | 2143 | 7 | 1216 | 6627 |  | CORR | GENE | 03:58 | 04:07 | 04:11 | 48 | 161 | 11 | EXT |  | 0.89 | (c)
72306.322 | 0.109 | 0.045 | -11.426 | -11.49 | 1937 | 2067 | 2209 | 0 | 45 | 6628 |  | CORR | GENE | 03:16 | 03:37 | 03:60 | 95 | 544 | 10 | EXT |  | 0.89 | (c)
72306.571 | 0.358 | 0.283 | -11.177 | -11.252 | -2193 | -2164 | -2155 | 38 | 283 | 6628 |  | CORR | GENE | 04:09 | 04:14 | 04:15 | 380 | 76 | 10 | EXT |  | 0.93 | (c)
72309.002 | 2.789 | 2.64 | -8.746 | -8.895 | -2131 | -2111 | -2108 | 100 | 2640 | 6628 |  | CORR | AXGR | 04:19 | 04:22 | 04:23 | 269 | 45 | 13 | EXT |  | 0.92 | (c)
72309.567 | 3.354 | 3.341 | -8.181 | -8.194 | 2157 | 2222 | 2219 | 0 | 3341 | 6628 |  | CORR | CIGR | 03:51 | 04:02 | 04:01 | 27 | 123 | 10 | EXT |  | 0.89 | (c)
72309.69 | 3.477 | 3.007 | -8.058 | -8.528 | -2146 | -2140 | -2122 | 85 | 3007 | 6628 |  | CORR | AXGR | 04:17 | 04:18 | 04:21 | 505 | 47 | 13 | EXT |  | 0.96 | (c)
72311.702 | 5.489 | 5.307 | -6.046 | -6.228 | -2129 | -2129 | -2079 | 102 | 5307 | 6628 |  | CORR | GENE | 04:20 | 04:20 | 04:28 | 218 | 100 | 11 | EXT |  | 0.91 | (c)
72312.902 | 6.689 | 6.645 | -4.846 | -4.89 | -2126 | -2079 | -1977 | 105 | 4830 | 6628 |  | CORR | GENE | 04:20 | 04:28 | 04:44 | 60 | 297 | 10 | EXT |  | 0.89 | (c)
72316.162 | 9.949 | 9.915 | -1.586 | -1.62 | -2136 | -2076 | -2069 | 94 | 1276 | 6628 |  | CORR | GENE | 04:18 | 04:28 | 04:29 | 344 | 136 | 11 | EXT |  | 0.93 | (c)
72316.94 | 10.727 | 10.683 | -0.808 | -0.852 | -2116 | -2068 | -1990 | 115 | 787 | 6628 |  | CORR | GENE | 04:22 | 04:29 | 04:42 | 65 | 252 | 12 | EXT |  | 0.89 | (c)
72317.028 | 10.815 | 10.806 | -0.72 | -0.729 | -2211 | -2189 | -2190 | 19 | 712 | 6628 |  | CORR | CIGR | 04:06 | 04:10 | 04:10 | 17 | 42 | 12 | EXT |  | 0.89 | (c)
72317.048 | 10.835 | 10.815 | -0.7 | -0.72 | -2132 | -2070 | -2059 | 99 | 646 | 6628 |  | CORR | GENE | 04:19 | 04:29 | 04:31 | 74 | 146 | 9 | EXT |  | 0.89 | (c)
72317.28 | 11.067 | 11.049 | -0.468 | -0.486 | -2115 | -2086 | -2071 | 116 | 461 | 6628 |  | CORR | CIGR | 04:22 | 04:26 | 04:29 | 25 | 87 | 11 | EXT |  | 0.89 | (c)
72320.106 | 2.358 | 2.339 | -9.077 | -9.096 | -2104 | -1731 | -1863 | 127 | 2339 | 6629 |  | CORR | GENE | 06:11 | 07:11 | 06:49 | 109 | 482 | 10 | EXT |  | 0.89 | (c)
72324.865 | 7.117 | 7.085 | -4.318 | -4.35 | 1685 | 1786 | 1771 | 374 | 4311 | 6629 |  | CORR | CIGR | 04:22 | 04:38 | 04:36 | 39 | 171 | 11 | EXT |  | 0.89 | (c)
72329.183 | 0 | -0.045 | -11.53 | -11.575 | 2173 | -2189 | -2172 | 0 |  | 6630 | Нарушение формы кольцевого шва | GWAN |  | 03:31 | 03:47 | 03:49 | 0 | 231 |  | EXT | Нарушение формы кольцевого шва |  | (c)
72340.859 | 0.146 | 0.11 | -11.344 | -11.38 | 1516 | 1523 | 1528 | 691 | 110 | 6631 |  | CORR | AXGR | 04:36 | 04:37 | 04:38 | 81 | 24 | 13 | EXT |  | 0.89 | (c)
72340.949 | 0.236 | 0.21 | -11.254 | -11.28 | 1744 | 1968 | 1923 | 127 | 210 | 6631 |  | CORR | GENE | 05:12 | 05:49 | 05:41 | 97 | 360 | 15 | EXT |  | 0.9 | (c)
72341.394 | 0.681 | 0.612 | -10.809 | -10.878 | 1604 | 1667 | 1867 | 100 | 612 | 6631 |  | CORR | GENE | 04:50 | 05:00 | 05:32 | 88 | 526 | 9 | EXT |  | 0.89 | (c)
72350.612 | 9.899 | 9.778 | -1.591 | -1.712 | 2130 | 2173 | 2165 | 30 | 1412 | 6631 |  | CORR | GENE | 06:15 | 06:22 | 06:20 | 300 | 71 | 14 | EXT |  | 0.93 | (c)
72357.661 | 5.458 | 5.415 | -5.747 | -5.79 | -1387 | -1182 | -1170 | 844 | 5415 | 6632 |  | CORR | GENE | 06:06 | 06:39 | 06:41 | 78 | 434 | 9 | EXT |  | 0.89 | (c)
72359.756 | 7.553 | 7.534 | -3.652 | -3.671 | -2062 | -1760 | -1832 | 169 | 3588 | 6632 |  | CORR | GENE | 04:17 | 05:06 | 04:54 | 83 | 460 | 9 | EXT |  | 0.89 | (c)
72363.526 | 0.118 | 0.111 | -11.407 | -11.414 | 613 | 638 | 637 | 613 | 111 | 6633 |  | CORR | CIGR | 04:35 | 04:39 | 04:39 | 17 | 47 | 12 | EXT | Аномалия находится на отводе. | 0.89 | (c)
72363.609 | 0.201 | 0.171 | -11.324 | -11.354 | 668 | 682 | 681 | 668 | 171 | 6633 |  | CORR | AXGR | 04:44 | 04:46 | 04:46 | 62 | 27 | 15 | EXT | Аномалия находится на отводе. | 0.89 | (c)
72365.505 | 2.097 | 2.09 | -9.428 | -9.435 | 680 | 734 | 732 | 680 | 2090 | 6633 |  | CORR | CIGR | 04:46 | 04:54 | 04:54 | 25 | 104 | 11 | EXT | Аномалия находится на отводе. | 0.89 | (c)
72365.655 | 2.247 | 2.234 | -9.278 | -9.291 | 436 | 466 | 497 | 436 | 2234 | 6633 |  | CORR | CIGR | 04:06 | 04:11 | 04:16 | 30 | 122 | 11 | EXT | Аномалия находится на отводе. | 0.89 | (c)
72365.984 | 2.576 | 2.522 | -8.949 | -9.003 | 1018 | 1035 | 1029 | 1018 | 2522 | 6633 |  | CORR | AXGR | 05:40 | 05:43 | 05:42 | 113 | 21 | 13 | EXT | Аномалия находится на отводе. | 0.9 | (c)
72367.995 | 4.587 | 4.573 | -6.938 | -6.952 | 1011 | 1046 | 1050 | 1011 | 4573 | 6633 |  | CORR | CIGR | 05:39 | 05:45 | 05:45 | 20 | 78 | 10 | EXT | Аномалия находится на отводе. | 0.89 | (c)
72368.393 | 4.985 | 4.925 | -6.54 | -6.6 | 978 | 1260 | 1186 | 838 | 4925 | 6633 |  | CORR | GENE | 05:34 | 06:19 | 06:07 | 173 | 415 | 10 | EXT | Аномалия находится на отводе. | 0.9 | (c)
72368.702 | 5.294 | 5.086 | -6.231 | -6.439 | 2157 | 2194 | 2192 | 4 | 5086 | 6633 |  | CORR | GENE | 08:44 | 08:50 | 08:50 | 390 | 70 | 9 | EXT | Аномалия находится на отводе. | 0.92 | (c)
72372.712 | 9.304 | 9.294 | -2.221 | -2.231 | 1197 | 1223 | 1227 | 974 | 2208 | 6633 |  | CORR | CIGR | 06:09 | 06:13 | 06:14 | 23 | 60 | 9 | EXT | Аномалия находится на отводе. | 0.89 | (c)
72374.497 | 11.089 | 10.992 | -0.436 | -0.533 | -2224 | -2213 | -2213 | 6 | 229 | 6633 |  | LWAN | AXGR | 08:57 | 08:59 | 08:59 | 304 | 22 |  | EXT | Эквивалент потери металла 11%. Аномалия находится на отводе. |  | (c)
72375.022 | 0.089 | 0.032 | -11.286 | -11.343 | 1914 | 2066 | 2097 | 0 | 32 | 6634 |  | CORR | GENE | 06:11 | 06:35 | 06:40 | 84 | 365 | 10 | EXT |  | 0.89 | (c)
72379.847 | 4.914 | 4.833 | -6.461 | -6.542 | 1322 | 1418 | 1481 | 591 | 4833 | 6634 |  | CORR | GENE | 04:35 | 04:50 | 05:01 | 109 | 318 | 10 | EXT |  | 0.89 | (c)
72381.228 | 6.295 | 6.251 | -5.08 | -5.124 | 1081 | 1097 | 1096 | 1081 | 5044 | 6634 |  | CORR | AXGR | 03:56 | 03:59 | 03:58 | 80 | 30 | 18 | EXT |  | 0.89 | (c)
72381.341 | 6.408 | 6.392 | -4.967 | -4.983 | 1066 | 1085 | 1086 | 1066 | 4943 | 6634 |  | CORR | PITT | 03:54 | 03:57 | 03:57 | 40 | 39 | 26 | EXT |  | 0.89 | (c)
72383.089 | 8.156 | 8.104 | -3.219 | -3.271 | 1325 | 1390 | 1457 | 642 | 3195 | 6634 |  | CORR | GENE | 04:35 | 04:46 | 04:57 | 76 | 264 | 9 | EXT |  | 0.89 | (c)
72383.906 | 8.973 | 8.931 | -2.402 | -2.444 | 1175 | 1269 | 1356 | 693 | 2360 | 6634 |  | CORR | GENE | 04:11 | 04:26 | 04:41 | 84 | 363 | 12 | EXT |  | 0.89 | (c)
72383.988 | 9.055 | 9.036 | -2.32 | -2.339 | 1489 | 1632 | 1607 | 505 | 2295 | 6634 |  | CORR | CIGR | 05:02 | 05:25 | 05:21 | 44 | 237 | 10 | EXT |  | 0.89 | (c)
72384.952 | 10.019 | 9.973 | -1.356 | -1.402 | 1103 | 1203 | 1293 | 748 | 1283 | 6634 |  | CORR | GENE | 03:60 | 04:16 | 04:30 | 119 | 380 | 9 | EXT |  | 0.89 | (c)
72385.414 | 10.481 | 10.444 | -0.894 | -0.931 | 1134 | 1150 | 1150 | 1065 | 804 | 6634 |  | CORR | AXGR | 04:05 | 04:07 | 04:07 | 127 | 31 | 9 | EXT |  | 0.89 | (c)
72386.084 | 11.151 | 10.841 | -0.224 | -0.534 | -2174 | -2130 | -2133 | 56 | 51 | 6634 |  | CORR | GENE | 07:11 | 07:18 | 07:17 | 483 | 83 | 9 | EXT |  | 0.93 | (c)
72387.328 | 1.02 | 0.839 | -9.9 | -10.081 | 245 | 443 | 644 | 245 | 839 | 6635 |  | CORR | GENE | 01:21 | 01:53 | 02:26 | 318 | 797 | 10 | EXT |  | 0.92 | (c)
72388.619 | 2.311 | 2.277 | -8.609 | -8.643 | 498 | 712 | 710 | 498 | 2277 | 6635 |  | CORR | GENE | 02:02 | 02:37 | 02:36 | 81 | 426 | 10 | EXT |  | 0.89 | (c)
72388.919 | 2.611 | 2.586 | -8.309 | -8.334 | 474 | 658 | 606 | 474 | 2586 | 6635 |  | CORR | CIGR | 01:58 | 02:28 | 02:20 | 44 | 265 | 8 | EXT |  | 0.89 | (c)
72389.436 | 3.128 | 3.048 | -7.792 | -7.872 | 521 | 642 | 843 | 521 | 3048 | 6635 |  | CORR | GENE | 02:06 | 02:25 | 02:58 | 101 | 644 | 10 | EXT |  | 0.89 | (c)
72392.147 | 5.839 | 5.825 | -5.081 | -5.095 | 1677 | 1747 | 1770 | 368 | 5062 | 6635 |  | CORR | CIGR | 05:12 | 05:24 | 05:27 | 33 | 186 | 10 | EXT | Аномалия находится на упругопластическом изгибе: R=947 D, максимальное растяжение на 11.9 час. | 0.89 | (c)
72392.492 | 6.184 | 6.14 | -4.736 | -4.78 | 1969 | 2028 | 2069 | 61 | 4712 | 6635 |  | CORR | GENE | 05:60 | 06:09 | 06:16 | 68 | 200 | 10 | EXT | Аномалия находится на упругопластическом изгибе: R=874 D, максимальное растяжение на 11.8 час. | 0.89 | (c)
72393.693 | 7.385 | 7.363 | -3.535 | -3.557 | 1837 | 1953 | 1925 | 218 | 3516 | 6635 |  | CORR | CIGR | 05:38 | 05:57 | 05:52 | 41 | 176 | 11 | EXT | Аномалия находится на упругопластическом изгибе: R=731 D, максимальное растяжение на 11.8 час. | 0.89 | (c)
72394.894 | 8.586 | 7.559 | -2.334 | -3.361 | 2174 | -2225 | 2218 | 0 | 1522 | 6635 |  | CORR | GENE | 06:33 | 06:43 | 06:40 | 1839 | 87 | 11 | EXT | Аномалия находится на упругопластическом изгибе: R=577 D, максимальное растяжение на 11.9 час. | 0.98 | (c)
72394.895 | 8.587 | 8.562 | -2.333 | -2.358 | 887 | 1332 | 1217 | 684 | 2149 | 6635 |  | CORR | GENE | 03:05 | 04:17 | 03:58 | 209 | 660 | 9 | EXT | Аномалия находится на упругопластическом изгибе: R=577 D, максимальное растяжение на 11.9 час. | 0.9 | (c)
72395.323 | 9.015 | 8.814 | -1.905 | -2.106 | -2177 | -2169 | -2145 | 54 | 1853 | 6635 |  | CORR | GENE | 06:50 | 06:52 | 06:55 | 253 | 63 | 9 | EXT | Аномалия находится на упругопластическом изгибе: R=528 D, максимальное растяжение на 0 час. | 0.91 | (c)
72395.629 | 9.321 | 9.193 | -1.599 | -1.727 | -2012 | -1950 | -1962 | 219 | 1190 | 6635 |  | CORR | GENE | 07:17 | 07:27 | 07:25 | 537 | 100 | 10 | EXT | Аномалия находится на упругопластическом изгибе: R=507 D, максимальное растяжение на 0 час. | 0.94 | (c)
72395.748 | 9.44 | 9.418 | -1.48 | -1.502 | 961 | 1096 | 1055 | 961 | 1454 | 6635 |  | CORR | GENE | 03:17 | 03:39 | 03:32 | 48 | 189 | 11 | EXT | Аномалия находится на упругопластическом изгибе: R=487 D, максимальное растяжение на 0.1 час. | 0.89 | (c)
72396.441 | 10.133 | 9.899 | -0.787 | -1.021 | -1991 | -1873 | -1906 | 239 | 518 | 6635 |  | CORR | GENE | 07:20 | 07:39 | 07:34 | 503 | 170 | 9 | EXT | Аномалия находится на упругопластическом изгибе: R=454 D, максимальное растяжение на 0.1 час. | 0.93 | (c)
72398.161 | 0.933 | 0.911 | -10.487 | -10.509 | -1168 | -1112 | -1129 | 1063 | 911 | 6636 |  | CORR | CIGR | 06:02 | 06:11 | 06:08 | 25 | 77 | 12 | EXT | Аномалия находится на упругопластическом изгибе: R=373 D, максимальное растяжение на 0.3 час. | 0.89 | (c)
72400.188 | 2.96 | 2.948 | -8.46 | -8.472 | -856 | -839 | -840 | 823 | 2948 | 6636 |  | CORR | PITT | 06:52 | 06:55 | 06:55 | 28 | 34 | 18 | EXT | Аномалия находится на упругопластическом изгибе: R=322 D, максимальное растяжение на 0.3 час. | 0.89 | (c)
72400.982 | 3.754 | 3.738 | -7.666 | -7.682 | -1677 | -1614 | -1629 | 554 | 3738 | 6636 |  | CORR | CIGR | 04:40 | 04:50 | 04:48 | 30 | 96 | 11 | EXT | Аномалия находится на упругопластическом изгибе: R=310 D, максимальное растяжение на 0.3 час. | 0.89 | (c)
72401.188 | 3.96 | 3.929 | -7.46 | -7.491 | -1912 | -1875 | -1868 | 319 | 3929 | 6636 |  | CORR | CIGR | 04:02 | 04:08 | 04:09 | 40 | 87 | 11 | EXT | Аномалия находится на упругопластическом изгибе: R=307 D, максимальное растяжение на 0.3 час. | 0.89 | (c)
72401.214 | 3.986 | 3.974 | -7.434 | -7.446 | -1817 | -1799 | -1777 | 414 | 3974 | 6636 |  | CORR | CIGR | 04:17 | 04:20 | 04:24 | 31 | 79 | 11 | EXT | Аномалия находится на упругопластическом изгибе: R=307 D, максимальное растяжение на 0.3 час. | 0.89 | (c)
72402.486 | 5.258 | 5.156 | -6.162 | -6.264 | -1849 | -1802 | -1642 | 381 | 5156 | 6636 |  | CORR | GENE | 04:12 | 04:20 | 04:45 | 141 | 414 | 12 | EXT | Аномалия находится на упругопластическом изгибе: R=295 D, максимальное растяжение на 0.2 час. | 0.9 | (c)
72403.063 | 5.835 | 5.761 | -5.585 | -5.659 | -605 | -412 | -472 | 339 | 5571 | 6636 |  | CORR | GENE | 07:33 | 08:04 | 07:54 | 88 | 265 | 9 | EXT | Аномалия находится на упругопластическом изгибе: R=290 D, максимальное растяжение на 0.1 час. | 0.89 | (c)
72408.57 | 11.342 | 11.319 | -0.078 | -0.101 | -1310 | -1050 | -940 | 570 | 10 | 6636 |  | CORR | GENE | 05:39 | 06:21 | 06:39 | 91 | 740 | 10 | EXT | Аномалия находится на упругопластическом изгибе: R=330 D, максимальное растяжение на 11.8 час. | 0.89 | (c)
72408.648 | 0 | -0.008 | -11.485 | -11.493 | 1729 | -1937 | -2006 | 0 |  | 6637 | Коррозия на шве | GWAN | CIGR | 04:13 | 06:21 | 06:10 | 36 | 1452 | 24 | N/A | Коррозия на шве Аномалия находится на упругопластическом изгибе: R=337 D, максимальное растяжение на 11.8 час. |  | (c)
72409.588 | 0.94 | 0.534 | -10.545 | -10.951 | 2113 | 2208 | 2161 | 22 | 534 | 6637 |  | CORR | GENE | 05:15 | 05:30 | 05:23 | 4482 | 95 | 10 | EXT | Аномалия находится на упругопластическом изгибе: R=360 D, максимальное растяжение на 11.7 час. | 0.98 | (c)
72409.98 | 1.332 | 1.006 | -10.153 | -10.479 | -2165 | -2129 | -2113 | 66 | 1006 | 6637 |  | CORR | GENE | 05:45 | 05:50 | 05:53 | 1228 | 104 | 11 | EXT | Аномалия находится на упругопластическом изгибе: R=381 D, максимальное растяжение на 11.6 час. | 0.97 | (c)
72410.417 | 1.769 | 1.493 | -9.716 | -9.992 | -2216 | -2209 | -2205 | 14 | 1493 | 6637 |  | LWAN | AXGR | 05:36 | 05:37 | 05:38 | 389 | 22 |  | EXT | Эквивалент потери металла 11%. Аномалия находится на упругопластическом изгибе: R=406 D, максимальное растяжение на 11.5 час. |  | (c)
72411.138 | 2.49 | 2.476 | -8.995 | -9.009 | -2149 | -2078 | -2063 | 82 | 2476 | 6637 |  | CORR | CIGR | 05:47 | 05:59 | 06:01 | 31 | 171 | 12 | EXT | Аномалия находится на упругопластическом изгибе: R=457 D, максимальное растяжение на 11.4 час. | 0.89 | (c)
72411.751 | 3.103 | 3.056 | -8.382 | -8.429 | -2127 | -2037 | -1930 | 104 | 3056 | 6637 |  | CORR | GENE | 05:51 | 06:05 | 06:22 | 103 | 393 | 9 | EXT | Аномалия находится на упругопластическом изгибе: R=505 D, максимальное растяжение на 11.2 час. | 0.89 | (c)
72412.297 | 3.649 | 2.692 | -7.836 | -8.793 | -2176 | -2168 | -2138 | 55 | 2692 | 6637 |  | CORR | GENE | 05:43 | 05:44 | 05:49 | 1296 | 76 | 13 | EXT | Аномалия находится на упругопластическом изгибе: R=568 D, максимальное растяжение на 11 час. | 0.99 | (c)
72412.665 | 4.017 | 3.965 | -7.468 | -7.52 | -2028 | -1923 | -1929 | 203 | 3965 | 6637 |  | CORR | GENE | 06:07 | 06:24 | 06:23 | 71 | 198 | 10 | EXT | Аномалия находится на упругопластическом изгибе: R=660 D, максимальное растяжение на 10.8 час. | 0.89 | (c)
72412.969 | 4.321 | 4.158 | -7.164 | -7.327 | -2176 | -2164 | -2152 | 55 | 4158 | 6637 |  | CORR | GENE | 05:43 | 05:45 | 05:47 | 423 | 48 | 13 | EXT | Аномалия находится на упругопластическом изгибе: R=717 D, максимальное растяжение на 10.7 час. | 0.95 | (c)
72413.214 | 4.566 | 4.225 | -6.919 | -7.26 | -2143 | -2062 | -2051 | 87 | 4225 | 6637 |  | CORR | GENE | 05:48 | 06:01 | 06:03 | 400 | 185 | 11 | EXT | Аномалия находится на упругопластическом изгибе: R=779 D, максимальное растяжение на 10.6 час. | 0.93 | (c)
72414.575 | 5.927 | 5.912 | -5.558 | -5.573 | -1130 | -1114 | -1114 | 1097 | 5543 | 6637 |  | CORR | PITT | 08:32 | 08:34 | 08:34 | 30 | 34 | 20 | EXT |  | 0.89 | (c)
72418.598 | 9.95 | 9.719 | -1.535 | -1.766 | -2229 | -2217 | -2210 | 1 | 1440 | 6637 |  | CORR | AXGR | 05:34 | 05:36 | 05:37 | 326 | 39 | 9 | EXT |  | 0.92 | (c)
72467.49 | 1.662 | 1.573 | -9.813 | -9.902 | -1989 | -1942 | -1876 | 241 | 1573 | 6642 |  | CORR | GENE | 07:60 | 08:07 | 08:18 | 107 | 227 | 12 | EXT | Аномалия находится на упругопластическом изгибе: R=448 D, максимальное растяжение на 6.4 час. | 0.89 | (c)
72468.828 | 3 | 2.971 | -8.475 | -8.504 | -2102 | -1990 | -1998 | 128 | 2971 | 6642 |  | CORR | GENE | 07:41 | 07:59 | 07:58 | 72 | 209 | 10 | EXT | Аномалия находится на упругопластическом изгибе: R=417 D, максимальное растяжение на 6.4 час. | 0.89 | (c)
72468.856 | 3.028 | 2.991 | -8.447 | -8.484 | 1284 | 1413 | 1546 | 423 | 2991 | 6642 |  | CORR | GENE | 04:48 | 05:09 | 05:30 | 141 | 523 | 9 | EXT | Аномалия находится на упругопластическом изгибе: R=417 D, максимальное растяжение на 6.4 час. | 0.9 | (c)
72469.435 | 3.607 | 3.586 | -7.868 | -7.889 | -2146 | -1881 | -1955 | 84 | 3586 | 6642 |  | CORR | GENE | 07:34 | 08:17 | 08:05 | 154 | 383 | 10 | EXT | Аномалия находится на упругопластическом изгибе: R=408 D, максимальное растяжение на 6.4 час. | 0.9 | (c)
72469.756 | 3.928 | 3.887 | -7.547 | -7.588 | 559 | 615 | 642 | 559 | 3887 | 6642 |  | CORR | GENE | 02:51 | 02:60 | 03:04 | 64 | 167 | 10 | EXT | Аномалия находится на упругопластическом изгибе: R=404 D, максимальное растяжение на 6.4 час. | 0.89 | (c)
72469.759 | 3.931 | 3.909 | -7.544 | -7.566 | -2102 | -2051 | -2033 | 128 | 3909 | 6642 |  | CORR | CIGR | 07:41 | 07:50 | 07:52 | 41 | 139 | 11 | EXT | Аномалия находится на упругопластическом изгибе: R=404 D, максимальное растяжение на 6.4 час. | 0.89 | (c)
72470.098 | 4.27 | 4.212 | -7.205 | -7.263 | -1946 | -1864 | -1857 | 284 | 4212 | 6642 |  | CORR | GENE | 08:06 | 08:20 | 08:21 | 201 | 178 | 10 | EXT | Аномалия находится на упругопластическом изгибе: R=402 D, максимальное растяжение на 6.4 час. | 0.91 | (c)
72471.014 | 5.186 | 5.053 | -6.289 | -6.422 | -2126 | -2010 | -1980 | 105 | 5053 | 6642 |  | CORR | GENE | 07:37 | 07:56 | 08:01 | 227 | 292 | 11 | EXT | Аномалия находится на упругопластическом изгибе: R=400 D, максимальное растяжение на 6.4 час. | 0.91 | (c)
72471.495 | 5.667 | 5.547 | -5.808 | -5.928 | 718 | 740 | 741 | 718 | 5547 | 6642 |  | CORR | AXGR | 03:16 | 03:20 | 03:20 | 231 | 45 | 10 | EXT | Аномалия находится на упругопластическом изгибе: R=407 D, максимальное растяжение на 6.3 час. | 0.91 | (c)
72471.667 | 5.839 | 5.8 | -5.636 | -5.675 | -1866 | -1750 | -1729 | 364 | 5614 | 6642 |  | CORR | GENE | 08:19 | 08:38 | 08:42 | 61 | 275 | 15 | EXT | Аномалия находится на упругопластическом изгибе: R=407 D, максимальное растяжение на 6.3 час. | 0.89 | (c)
72471.904 | 6.076 | 6.057 | -5.399 | -5.418 | -2020 | -1960 | -1969 | 211 | 5381 | 6642 |  | CORR | CIGR | 07:55 | 08:04 | 08:03 | 37 | 102 | 15 | EXT | Аномалия находится на упругопластическом изгибе: R=411 D, максимальное растяжение на 6.3 час. | 0.89 | (c)
72472.125 | 6.297 | 6.276 | -5.178 | -5.199 | 853 | 874 | 875 | 853 | 5155 | 6642 |  | CORR | PITT | 03:38 | 03:42 | 03:42 | 44 | 44 | 23 | EXT | Аномалия находится на упругопластическом изгибе: R=416 D, максимальное растяжение на 6.3 час. | 0.89 | (c)
72472.636 | 6.808 | 6.663 | -4.667 | -4.812 | -1673 | -1638 | -1643 | 557 | 4585 | 6642 |  | CORR | GENE | 08:50 | 08:56 | 08:55 | 227 | 62 | 14 | EXT | Аномалия находится на упругопластическом изгибе: R=429 D, максимальное растяжение на 6.3 час. | 0.92 | (c)
72473.452 | 7.624 | 7.533 | -3.851 | -3.942 | 1879 | 1961 | 1931 | 247 | 3612 | 6642 |  | CORR | GENE | 06:24 | 06:37 | 06:32 | 330 | 105 | 14 | EXT | Аномалия находится на упругопластическом изгибе: R=450 D, максимальное растяжение на 6.2 час. | 0.94 | (c)
72474.228 | 8.4 | 8.107 | -3.075 | -3.368 | 1757 | 1918 | 1872 | 244 | 2753 | 6642 |  | CORR | GENE | 06:04 | 06:30 | 06:23 | 615 | 230 | 11 | EXT | Аномалия находится на упругопластическом изгибе: R=459 D, максимальное растяжение на 6.2 час. | 0.95 | (c)
72474.618 | 8.79 | 8.759 | -2.685 | -2.716 | 1832 | 1878 | 1911 | 240 | 2671 | 6642 |  | CORR | CIGR | 06:16 | 06:24 | 06:29 | 45 | 158 | 15 | EXT | Аномалия находится на упругопластическом изгибе: R=462 D, максимальное растяжение на 6.1 час. | 0.89 | (c)
72474.713 | 8.885 | 8.87 | -2.59 | -2.605 | 1820 | 1906 | 1883 | 284 | 2561 | 6642 |  | CORR | CIGR | 06:14 | 06:28 | 06:25 | 44 | 126 | 13 | EXT | Аномалия находится на упругопластическом изгибе: R=462 D, максимальное растяжение на 6.1 час. | 0.89 | (c)
72474.726 | 8.898 | 7.289 | -2.577 | -4.186 | -2107 | -1999 | -1990 | 123 | 2250 | 6642 |  | CORR | GENE | 07:40 | 07:58 | 07:59 | 1936 | 235 | 12 | EXT | Аномалия находится на упругопластическом изгибе: R=462 D, максимальное растяжение на 6.1 час. | 0.99 | (c)
72475.043 | 9.215 | 9.13 | -2.26 | -2.345 | 2064 | 2198 | 2194 | 0 | 2182 | 6642 |  | CORR | GENE | 06:54 | 07:15 | 07:15 | 163 | 260 | 10 | EXT | Аномалия находится на упругопластическом изгибе: R=466 D, максимальное растяжение на 6.1 час. | 0.9 | (c)
72475.129 | 9.301 | 9.284 | -2.174 | -2.191 | 1735 | 1795 | 1785 | 397 | 2155 | 6642 |  | CORR | CIGR | 06:01 | 06:10 | 06:09 | 36 | 99 | 8 | EXT | Аномалия находится на упругопластическом изгибе: R=466 D, максимальное растяжение на 6.1 час. | 0.89 | (c)
72475.427 | 9.599 | 9.383 | -1.876 | -2.092 | 838 | 970 | 968 | 838 | 1802 | 6642 |  | CORR | GENE | 03:36 | 03:57 | 03:57 | 290 | 260 | 12 | EXT | Аномалия находится на упругопластическом изгибе: R=470 D, максимальное растяжение на 6.1 час. | 0.92 | (c)
72476.464 | 10.636 | 10.618 | -0.839 | -0.857 | -1817 | -1746 | -1755 | 413 | 819 | 6642 |  | CORR | CIGR | 08:27 | 08:39 | 08:37 | 38 | 124 | 14 | EXT | Аномалия находится на упругопластическом изгибе: R=490 D, максимальное растяжение на 6.1 час. | 0.89 | (c)
72478.028 | 0.725 | 0.715 | -10.455 | -10.465 | 1868 | 2017 | 1962 | 174 | 715 | 6643 |  | CORR | GENE | 05:18 | 05:42 | 05:34 | 62 | 189 | 12 | EXT | Аномалия находится на упругопластическом изгибе: R=540 D, максимальное растяжение на 6.2 час. | 0.89 | (c)
72478.94 | 1.637 | 1.551 | -9.543 | -9.629 | 893 | 1037 | 1001 | 893 | 1551 | 6643 |  | CORR | GENE | 02:41 | 03:04 | 02:58 | 164 | 215 | 14 | EXT | Аномалия находится на упругопластическом изгибе: R=589 D, максимальное растяжение на 6.3 час. | 0.91 | (c)
72481.42 | 4.117 | 4.096 | -7.063 | -7.084 | 1620 | 1713 | 1691 | 468 | 4096 | 6643 |  | CORR | CIGR | 04:38 | 04:53 | 04:50 | 43 | 142 | 10 | EXT | Аномалия находится на упругопластическом изгибе: R=848 D, максимальное растяжение на 6.8 час. | 0.89 | (c)
72482.298 | 4.995 | 4.988 | -6.185 | -6.192 | 1377 | 1429 | 1429 | 749 | 4988 | 6643 |  | CORR | CIGR | 03:59 | 04:07 | 04:08 | 35 | 105 | 11 | EXT |  | 0.89 | (c)
72483.292 | 5.989 | 5.975 | -5.191 | -5.205 | -1838 | -1713 | -1724 | 392 | 5163 | 6643 |  | CORR | CIGR | 07:20 | 07:40 | 07:39 | 42 | 228 | 10 | EXT |  | 0.89 | (c)
72484.404 | 7.101 | 7.078 | -4.079 | -4.102 | -1758 | -1705 | -1661 | 472 | 4063 | 6643 |  | CORR | CIGR | 07:33 | 07:42 | 07:49 | 39 | 194 | 10 | EXT |  | 0.89 | (c)
72485.047 | 7.744 | 7.719 | -3.436 | -3.461 | 1636 | 1687 | 1736 | 394 | 3402 | 6643 |  | CORR | GENE | 04:41 | 04:49 | 04:57 | 59 | 201 | 10 | EXT |  | 0.89 | (c)
72485.186 | 7.883 | 7.847 | -3.297 | -3.333 | 2084 | 2210 | 2167 | 0 | 3283 | 6643 |  | CORR | GENE | 05:53 | 06:14 | 06:06 | 50 | 166 | 11 | EXT |  | 0.89 | (c)
72485.403 | 8.1 | 8.09 | -3.08 | -3.09 | 1543 | 1813 | 1691 | 392 | 3009 | 6643 |  | CORR | GENE | 04:26 | 05:09 | 04:50 | 81 | 296 | 10 | EXT |  | 0.89 | (c)
72487.614 | 10.311 | 10.31 | -0.869 | -0.87 | -1707 | -1638 | -1651 | 523 | 844 | 6643 |  | CORR | CIGR | 07:41 | 07:52 | 07:50 | 26 | 113 | 11 | EXT |  | 0.89 | (c)
72487.845 | 10.542 | 10.53 | -0.638 | -0.65 | 1490 | 1598 | 1564 | 592 | 615 | 6643 |  | CORR | CIGR | 04:17 | 04:35 | 04:29 | 35 | 149 | 10 | EXT |  | 0.89 | (c)
72487.912 | 10.609 | 10.609 | -0.571 | -0.571 | -1507 | -1333 | -1337 | 723 | 470 | 6643 |  | CORR | GENE | 08:14 | 08:42 | 08:41 | 101 | 340 | 15 | EXT |  | 0.9 | (c)
72488.015 | 10.712 | 10.548 | -0.468 | -0.632 | 1615 | 1705 | 1675 | 496 | 375 | 6643 |  | CORR | GENE | 04:37 | 04:52 | 04:47 | 257 | 120 | 9 | EXT |  | 0.91 | (c)
72488.235 | 10.932 | 10.927 | -0.248 | -0.253 | 1490 | 1555 | 1551 | 619 | 217 | 6643 |  | CORR | CIGR | 04:17 | 04:28 | 04:27 | 36 | 122 | 11 | EXT |  | 0.89 | (c)
72488.311 | 11.008 | 10.965 | -0.172 | -0.215 | 881 | 1309 | 1143 | 826 | 140 | 6643 |  | CORR | GENE | 02:39 | 03:48 | 03:21 | 75 | 524 | 10 | EXT |  | 0.89 | (c)
72488.35 | 11.047 | 10.972 | -0.133 | -0.208 | -1810 | -1363 | -1547 | 420 | 48 | 6643 |  | CORR | GENE | 07:25 | 08:37 | 08:07 | 160 | 526 | 11 | EXT |  | 0.9 | (c)
72489.983 | 1.5 | 1.48 | -9.535 | -9.555 | 69 | 298 | 207 | 69 | 1480 | 6644 |  | CORR | GENE | 03:02 | 03:39 | 03:24 | 115 | 275 | 9 | EXT |  | 0.89 | (c)
72497.105 | 8.622 | 8.6 | -2.413 | -2.435 | 1471 | 1525 | 1538 | 626 | 2408 | 6644 |  | CORR | CIGR | 06:48 | 06:57 | 06:59 | 27 | 133 | 12 | EXT |  | 0.89 | (c)
72500.401 | 0.883 | 0.75 | -10.552 | -10.685 | -1235 | -1172 | -960 | 684 | 750 | 6645 |  | CORR | GENE | 06:13 | 06:23 | 06:57 | 172 | 551 | 12 | EXT |  | 0.9 | (c)
72500.538 | 1.02 | 1.01 | -10.415 | -10.425 | 2160 | 2197 | 2196 | 0 | 1010 | 6645 |  | CORR | CIGR | 03:21 | 03:27 | 03:26 | 23 | 71 | 10 | EXT |  | 0.89 | (c)
72501.106 | 1.588 | 1.546 | -9.847 | -9.889 | -890 | -755 | -710 | 530 | 1546 | 6645 |  | CORR | GENE | 07:08 | 07:30 | 07:37 | 74 | 360 | 11 | EXT |  | 0.89 | (c)
72501.339 | 1.821 | 1.797 | -9.614 | -9.638 | 2154 | 2199 | 2207 | 0 | 1797 | 6645 |  | CORR | CIGR | 03:20 | 03:27 | 03:28 | 35 | 105 | 10 | EXT |  | 0.89 | (c)
72501.706 | 2.188 | 1.889 | -9.247 | -9.546 | -561 | -523 | -488 | 415 | 1889 | 6645 |  | CORR | GENE | 08:01 | 08:08 | 08:13 | 489 | 146 | 10 | EXT |  | 0.94 | (c)
72502.257 | 2.739 | 2.357 | -8.696 | -9.078 | -2175 | -1676 | -1806 | 55 | 2357 | 6645 |  | CORR | GENE | 03:41 | 05:01 | 04:40 | 432 | 737 | 11 | EXT |  | 0.94 | (c)
72502.429 | 2.911 | 2.841 | -8.524 | -8.594 | -768 | -686 | -714 | 659 | 2841 | 6645 |  | CORR | GENE | 07:28 | 07:41 | 07:37 | 288 | 109 | 15 | EXT |  | 0.94 | (c)
72502.686 | 3.168 | 3.126 | -8.267 | -8.309 | -2034 | -1921 | -1853 | 196 | 3126 | 6645 |  | CORR | GENE | 04:04 | 04:22 | 04:33 | 83 | 363 | 11 | EXT |  | 0.89 | (c)
72502.72 | 3.202 | 3.183 | -8.233 | -8.252 | 2180 | 2196 | 2220 | 0 | 3183 | 6645 |  | CORR | CIGR | 03:24 | 03:26 | 03:30 | 30 | 79 | 14 | EXT |  | 0.89 | (c)
72502.806 | 3.288 | 3.236 | -8.147 | -8.199 | -2140 | -2090 | -2053 | 91 | 3236 | 6645 |  | CORR | GENE | 03:47 | 03:55 | 04:01 | 74 | 173 | 10 | EXT |  | 0.89 | (c)
72503.128 | 3.61 | 3.56 | -7.825 | -7.875 | -631 | -216 | -321 | 11 | 3560 | 6645 |  | CORR | GENE | 07:50 | 08:57 | 08:40 | 153 | 620 | 10 | EXT |  | 0.9 | (c)
72503.211 | 3.693 | 3.684 | -7.742 | -7.751 | 2180 | 2209 | 2211 | 0 | 3684 | 6645 |  | CORR | CIGR | 03:24 | 03:28 | 03:29 | 21 | 61 | 10 | EXT |  | 0.89 | (c)
72503.597 | 4.079 | 4.066 | -7.356 | -7.369 | -625 | -591 | -573 | 521 | 4066 | 6645 |  | CORR | CIGR | 07:51 | 07:57 | 07:60 | 35 | 104 | 11 | EXT |  | 0.89 | (c)
72503.606 | 4.088 | 4.086 | -7.347 | -7.349 | -181 | -64 | -94 | 7 | 4086 | 6645 |  | CORR | CIGR | 09:03 | 09:22 | 09:17 | 40 | 174 | 10 | EXT |  | 0.89 | (c)
72503.679 | 4.161 | 3.554 | -7.274 | -7.881 | -2005 | -1915 | -1819 | 225 | 3554 | 6645 |  | CORR | GENE | 04:08 | 04:23 | 04:38 | 1435 | 373 | 9 | EXT |  | 0.96 | (c)
72504.744 | 5.226 | 5.02 | -6.209 | -6.415 | -2200 | -2173 | -2145 | 31 | 5020 | 6645 |  | CORR | GENE | 03:37 | 03:41 | 03:46 | 476 | 110 | 14 | EXT |  | 0.96 | (c)
72505.191 | 5.673 | 5.631 | -5.762 | -5.804 | -848 | -761 | -702 | 556 | 5631 | 6645 |  | CORR | GENE | 07:15 | 07:29 | 07:39 | 62 | 292 | 9 | EXT |  | 0.89 | (c)
72505.2 | 5.682 | 5.662 | -5.753 | -5.773 | -416 | -394 | -363 | 311 | 5662 | 6645 |  | CORR | CIGR | 08:25 | 08:28 | 08:33 | 40 | 105 | 11 | EXT |  | 0.89 | (c)
72505.583 | 6.065 | 6.027 | -5.37 | -5.408 | -2200 | -2027 | -2042 | 30 | 5354 | 6645 |  | CORR | GENE | 03:37 | 04:05 | 04:02 | 54 | 317 | 9 | EXT |  | 0.89 | (c)
72505.712 | 6.194 | 6.169 | -5.241 | -5.266 | 2167 | -2165 | -2189 | 0 | 5189 | 6645 |  | CORR | GENE | 03:22 | 03:43 | 03:39 | 77 | 212 | 13 | EXT |  | 0.89 | (c)
72505.819 | 6.301 | 6.288 | -5.134 | -5.147 | -2183 | -2074 | -2098 | 48 | 5109 | 6645 |  | CORR | CIGR | 03:40 | 03:57 | 03:53 | 38 | 170 | 9 | EXT |  | 0.89 | (c)
72506.67 | 7.152 | 7.049 | -4.283 | -4.386 | -2179 | -2047 | -2092 | 52 | 3720 | 6645 |  | CORR | GENE | 03:40 | 04:02 | 03:54 | 666 | 173 | 9 | EXT |  | 0.94 | (c)
72506.691 | 7.173 | 7.138 | -4.262 | -4.297 | -616 | -420 | -446 | 277 | 4207 | 6645 |  | CORR | GENE | 07:53 | 08:24 | 08:20 | 90 | 339 | 10 | EXT |  | 0.89 | (c)
72506.768 | 7.25 | 7.244 | -4.185 | -4.191 | 2041 | 2119 | 2094 | 84 | 4171 | 6645 |  | CORR | CIGR | 03:01 | 03:14 | 03:10 | 20 | 105 | 11 | EXT |  | 0.89 | (c)
72507.296 | 7.778 | 7.752 | -3.657 | -3.683 | -1677 | -1609 | -1602 | 554 | 3646 | 6645 |  | CORR | CIGR | 05:01 | 05:12 | 05:13 | 37 | 150 | 15 | EXT |  | 0.89 | (c)
72507.6 | 8.082 | 7.975 | -3.353 | -3.46 | -2088 | -2050 | -2035 | 142 | 3271 | 6645 |  | CORR | GENE | 03:55 | 04:01 | 04:04 | 189 | 107 | 11 | EXT |  | 0.91 | (c)
72509.528 | 10.01 | 9.997 | -1.425 | -1.438 | -784 | -749 | -747 | 709 | 1416 | 6645 |  | CORR | CIGR | 07:25 | 07:31 | 07:31 | 22 | 75 | 10 | EXT |  | 0.89 | (c)
72511.885 | 0.932 | 0.889 | -10.278 | -10.321 | -2006 | -1905 | -1868 | 225 | 889 | 6646 |  | CORR | GENE | 07:42 | 07:59 | 08:05 | 66 | 276 | 11 | EXT |  | 0.89 | (c)
72513.179 | 2.226 | 2.215 | -8.984 | -8.995 | 1160 | 1258 | 1226 | 939 | 2215 | 6646 |  | CORR | CIGR | 04:13 | 04:29 | 04:24 | 30 | 131 | 10 | EXT |  | 0.89 | (c)
72513.657 | 2.704 | 2.641 | -8.506 | -8.569 | 1237 | 1395 | 1523 | 421 | 2641 | 6646 |  | CORR | GENE | 04:26 | 04:51 | 05:12 | 109 | 573 | 11 | EXT |  | 0.89 | (c)
72513.688 | 2.735 | 2.722 | -8.475 | -8.488 | 551 | 597 | 603 | 551 | 2722 | 6646 |  | CORR | CIGR | 02:35 | 02:43 | 02:43 | 26 | 106 | 10 | EXT |  | 0.89 | (c)
72516.621 | 5.668 | 5.645 | -5.542 | -5.565 | -2152 | -1976 | -2013 | 79 | 5511 | 6646 |  | CORR | GENE | 07:19 | 07:47 | 07:41 | 54 | 278 | 11 | EXT |  | 0.89 | (c)
72517.315 | 6.362 | 6.353 | -4.848 | -4.857 | 1221 | 1252 | 1273 | 904 | 4837 | 6646 |  | CORR | CIGR | 04:23 | 04:28 | 04:32 | 20 | 105 | 11 | EXT |  | 0.89 | (c)
72517.757 | 6.804 | 6.758 | -4.406 | -4.452 | 1081 | 1169 | 1254 | 804 | 4364 | 6646 |  | CORR | GENE | 04:01 | 04:15 | 04:28 | 88 | 346 | 10 | EXT |  | 0.89 | (c)
72522.259 | 0.096 | 0.052 | -11.244 | -11.288 | -1204 | -978 | -929 | 654 | 52 | 6647 |  | CORR | GENE | 06:59 | 07:35 | 07:43 | 100 | 550 | 9 | EXT |  | 0.89 | (c)
72524.037 | 1.874 | 1.862 | -9.466 | -9.478 | -1935 | -1893 | -1898 | 295 | 1862 | 6647 |  | CORR | CIGR | 05:01 | 05:07 | 05:07 | 26 | 75 | 15 | EXT |  | 0.89 | (c)
72524.816 | 2.653 | 2.641 | -8.687 | -8.699 | -1920 | -1869 | -1876 | 311 | 2641 | 6647 |  | CORR | CIGR | 05:03 | 05:11 | 05:10 | 27 | 88 | 15 | EXT |  | 0.89 | (c)
72526.309 | 4.146 | 4.133 | -7.194 | -7.207 | 2195 | 2226 | 2228 | 0 | 4133 | 6647 |  | CORR | CIGR | 04:07 | 04:12 | 04:13 | 26 | 66 | 10 | EXT |  | 0.89 | (c)
72544.788 | 0 | -0.049 | -11.355 | -11.404 | 1192 | 1302 | 1578 | 267 |  | 6649 | Нарушение формы кольцевого шва | GWAN |  | 00:30 | 00:48 | 01:32 | 0 | 772 |  | EXT | Нарушение формы кольцевого шва |  | (c)
72544.788 | 0 | -0.047 | -11.355 | -11.402 | -1994 | -1623 | -1413 | 236 |  | 6649 | Нарушение формы кольцевого шва | GWAN |  | 03:56 | 04:56 | 05:30 | 0 | 1163 |  | EXT | Нарушение формы кольцевого шва |  | (c)
72544.788 | 0 | -0.061 | -11.355 | -11.416 | 446 | 631 | 642 | 446 |  | 6649 | Нарушение формы кольцевого шва | GWAN |  | 10:30 | 10:60 | 11:01 | 0 | 394 |  | EXT | Нарушение формы кольцевого шва |  | (c)
72549.508 | 4.72 | 4.691 | -6.635 | -6.664 | -1903 | -1476 | -1574 | 328 | 4691 | 6649 |  | CORR | GENE | 04:11 | 05:20 | 05:04 | 113 | 658 | 15 | EXT |  | 0.9 | (c)
72549.864 | 5.076 | 5.007 | -6.279 | -6.348 | -1363 | -1313 | -1313 | 867 | 5007 | 6649 |  | CORR | GENE | 05:38 | 05:46 | 05:46 | 118 | 100 | 10 | EXT |  | 0.89 | (c)
72550.163 | 5.375 | 5.266 | -5.98 | -6.089 | -1765 | -1463 | -1321 | 466 | 5266 | 6649 |  | CORR | GENE | 04:33 | 05:22 | 05:45 | 191 | 889 | 13 | EXT |  | 0.91 | (c)
72550.32 | 5.532 | 5.502 | -5.823 | -5.853 | -1721 | -1680 | -1617 | 509 | 5502 | 6649 |  | CORR | CIGR | 04:40 | 04:47 | 04:57 | 35 | 209 | 13 | EXT |  | 0.89 | (c)
72550.766 | 5.978 | 5.928 | -5.377 | -5.427 | -1267 | -932 | -927 | 588 | 5224 | 6649 |  | CORR | GENE | 05:53 | 06:47 | 06:48 | 203 | 679 | 15 | EXT |  | 0.92 | (c)
72551.841 | 7.053 | 7.02 | -4.302 | -4.335 | -1930 | -1888 | -1852 | 300 | 4294 | 6649 |  | CORR | CIGR | 04:06 | 04:13 | 04:19 | 41 | 157 | 10 | EXT |  | 0.89 | (c)
72552.031 | 7.243 | 7.221 | -4.112 | -4.134 | -1806 | -1737 | -1702 | 424 | 4099 | 6649 |  | CORR | CIGR | 04:26 | 04:37 | 04:43 | 35 | 209 | 12 | EXT |  | 0.89 | (c)
72552.34 | 7.552 | 7.532 | -3.803 | -3.823 | -1817 | -1745 | -1761 | 413 | 3803 | 6649 |  | CORR | CIGR | 04:24 | 04:36 | 04:33 | 20 | 113 | 11 | EXT |  | 0.89 | (c)
72552.771 | 7.983 | 7.963 | -3.372 | -3.392 | -1930 | -1774 | -1835 | 300 | 3327 | 6649 |  | CORR | GENE | 04:06 | 04:31 | 04:22 | 65 | 191 | 10 | EXT |  | 0.89 | (c)
72566.435 | 10.292 | 10.248 | -1.218 | -1.262 | 1537 | 1775 | 1699 | 370 | 1188 | 6650 |  | CORR | GENE | 06:02 | 06:41 | 06:28 | 74 | 324 | 13 | EXT |  | 0.89 | (c)
72581.306 | 2.843 | 2.82 | -8.622 | -8.645 | 363 | 398 | 429 | 363 | 2820 | 6652 |  | CORR | CIGR | 03:13 | 03:19 | 03:24 | 43 | 132 | 10 | EXT |  | 0.89 | (c)
72583.766 | 5.303 | 5.275 | -6.162 | -6.19 | 1422 | 1508 | 1500 | 652 | 5275 | 6652 |  | CORR | GENE | 06:04 | 06:18 | 06:17 | 55 | 157 | 14 | EXT |  | 0.89 | (c)
72584.684 | 6.221 | 6.213 | -5.244 | -5.252 | 1427 | 1450 | 1459 | 740 | 5234 | 6652 |  | CORR | CIGR | 06:05 | 06:09 | 06:10 | 18 | 64 | 10 | EXT |  | 0.89 | (c)
72585.795 | 7.332 | 7.299 | -4.133 | -4.166 | 1316 | 1344 | 1407 | 732 | 4124 | 6652 |  | CORR | CIGR | 05:47 | 05:52 | 06:02 | 42 | 182 | 10 | EXT |  | 0.89 | (c)
72586.117 | 7.654 | 7.581 | -3.811 | -3.884 | 1329 | 1400 | 1441 | 678 | 3789 | 6652 |  | CORR | GENE | 05:49 | 06:01 | 06:07 | 95 | 223 | 10 | EXT |  | 0.89 | (c)
72586.404 | 7.941 | 7.894 | -3.524 | -3.571 | 1288 | 1348 | 1392 | 734 | 3481 | 6652 |  | CORR | GENE | 05:43 | 05:52 | 05:60 | 90 | 209 | 15 | EXT |  | 0.89 | (c)
72586.478 | 8.015 | 8.003 | -3.45 | -3.462 | 1320 | 1454 | 1387 | 776 | 3045 | 6652 |  | CORR | GENE | 05:48 | 06:10 | 05:59 | 417 | 135 | 11 | EXT |  | 0.94 | (c)
72612.999 | 0 | -0.086 | -6.281 | -6.367 | -401 | -215 | -197 | 0 |  | 6655а | Нарушение формы кольцевого шва | GWAN |  | 01:40 | 02:10 | 02:13 | 0 | 409 |  | EXT | Нарушение формы кольцевого шва |  | (c)
72614.507 | 1.508 | 1.367 | -4.773 | -4.914 | 811 | 896 | 866 | 811 | 1367 | 6655а |  | CORR | GENE | 04:55 | 05:09 | 05:04 | 178 | 110 | 10 | EXT |  | 0.9 | (c)
72614.643 | 1.644 | 1.635 | -4.637 | -4.646 | 2057 | 2144 | 2118 | 51 | 1635 | 6655а |  | CORR | CIGR | 08:16 | 08:30 | 08:26 | 36 | 122 | 12 | EXT |  | 0.89 | (c)
72614.754 | 1.755 | 1.751 | -4.526 | -4.53 | 2109 | 2180 | 2162 | 16 | 1751 | 6655а |  | CORR | CIGR | 08:25 | 08:36 | 08:33 | 25 | 105 | 11 | EXT |  | 0.89 | (c)
72614.77 | 1.771 | 1.761 | -4.51 | -4.52 | -2160 | -2081 | -2108 | 71 | 1761 | 6655а |  | CORR | CIGR | 08:56 | 09:09 | 09:04 | 40 | 104 | 10 | EXT |  | 0.89 | (c)
72614.903 | 1.904 | 1.89 | -4.377 | -4.391 | 2141 | 2176 | 2175 | 22 | 1890 | 6655а |  | CORR | CIGR | 08:30 | 08:36 | 08:35 | 26 | 67 | 9 | EXT |  | 0.89 | (c)
72615.832 | 2.833 | 2.814 | -3.448 | -3.467 | 1874 | 1996 | 1979 | 147 | 2814 | 6655а |  | CORR | GENE | 07:47 | 08:07 | 08:04 | 56 | 209 | 11 | EXT |  | 0.89 | (c)
72616.402 | 3.403 | 3.396 | -2.878 | -2.885 | 1961 | 2048 | 2013 | 165 | 2860 | 6655а |  | CORR | CIGR | 08:01 | 08:15 | 08:09 | 25 | 104 | 10 | EXT |  | 0.89 | (c)
72617.251 | 4.252 | 4.216 | -2.029 | -2.065 | 1629 | 1811 | 1818 | 225 | 1928 | 6655а |  | CORR | GENE | 07:07 | 07:37 | 07:38 | 137 | 376 | 10 | EXT |  | 0.9 | (c)
72618.032 | 5.033 | 4.997 | -1.248 | -1.284 | 1676 | 2017 | 1864 | 178 | 941 | 6655а |  | CORR | GENE | 07:15 | 08:10 | 07:45 | 343 | 376 | 9 | EXT |  | 0.92 | (c)
72618.885 | 5.886 | 5.829 | -0.395 | -0.452 | 1576 | 1651 | 1806 | 194 | 192 | 6655а |  | CORR | GENE | 06:59 | 07:11 | 07:36 | 260 | 461 | 9 | EXT |  | 0.91 | (c)
72619.233 | 6.234 | 6.161 | -0.047 | -0.12 | 1226 | 1658 | 1712 | 33 | 18 | 6655а |  | CORR | GENE | 06:02 | 07:12 | 07:21 | 102 | 971 | 12 | EXT |  | 0.89 | (c)
72620.114 | 0.834 | 0.821 | -10.392 | -10.405 | 1783 | 1808 | 1836 | 342 | 821 | 6655б |  | CORR | CIGR | 03:58 | 04:02 | 04:06 | 35 | 105 | 13 | EXT |  | 0.89 | (c)
72624.013 | 4.733 | 4.722 | -6.493 | -6.504 | -2104 | -2104 | -2052 | 127 | 4722 | 6655б |  | CORR | CIGR | 05:31 | 05:31 | 05:39 | 45 | 104 | 12 | EXT |  | 0.89 | (c)
72625.312 | 6.032 | 5.975 | -5.194 | -5.251 | -2067 | -2046 | -2043 | 164 | 5097 | 6655б |  | CORR | AXGR | 05:37 | 05:40 | 05:40 | 154 | 47 | 9 | EXT |  | 0.9 | (c)
72626.094 | 6.814 | 6.81 | -4.412 | -4.416 | -1982 | -1941 | -1943 | 249 | 4391 | 6655б |  | CORR | CIGR | 05:50 | 05:57 | 05:57 | 25 | 78 | 13 | EXT |  | 0.89 | (c)
72627.559 | 8.279 | 8.275 | -2.947 | -2.951 | -2043 | -1943 | -1982 | 188 | 2931 | 6655б |  | CORR | CIGR | 05:40 | 05:57 | 05:50 | 20 | 122 | 11 | EXT |  | 0.89 | (c)
72627.628 | 8.348 | 7.43 | -2.878 | -3.796 | -2165 | -2146 | -2122 | 65 | 2800 | 6655б |  | CORR | GENE | 05:21 | 05:24 | 05:28 | 996 | 86 | 14 | EXT |  | 0.99 | (c)
72627.801 | 8.521 | 8.439 | -2.705 | -2.787 | -2164 | -2127 | -2113 | 67 | 2330 | 6655б |  | CORR | GENE | 05:21 | 05:27 | 05:29 | 457 | 102 | 10 | EXT |  | 0.93 | (c)
72628.926 | 9.646 | 8.917 | -1.58 | -2.309 | -2168 | -2111 | -2100 | 63 | 1152 | 6655б |  | CORR | GENE | 05:20 | 05:29 | 05:31 | 1157 | 136 | 12 | EXT |  | 0.98 | (c)
72629.728 | 10.448 | 10.35 | -0.778 | -0.876 | -2145 | -2114 | -2113 | 86 | 549 | 6655б |  | CORR | GENE | 05:24 | 05:29 | 05:29 | 327 | 64 | 10 | EXT |  | 0.92 | (c)
72694.254 | 2.266 | 2.255 | -8.899 | -8.91 | 597 | 702 | 689 | 597 | 2255 | 6662 |  | CORR | CIGR | 08:07 | 08:24 | 08:22 | 31 | 183 | 11 | EXT |  | 0.89 | (c)
72714.388 | 0.245 | 0.101 | -11.13 | -11.274 | -2186 | -2161 | -2130 | 45 | 101 | 6664 |  | CORR | GENE | 07:25 | 07:29 | 07:34 | 459 | 112 | 9 | EXT |  | 0.93 | (c)
72722.688 | 8.545 | 8.329 | -2.83 | -3.046 | -2138 | -2106 | -2094 | 93 | 2016 | 6664 |  | CORR | GENE | 07:33 | 07:38 | 07:40 | 1030 | 88 | 9 | EXT |  | 0.95 | (c)
72723.23 | 9.087 | 9.056 | -2.288 | -2.319 | 1070 | 1078 | 1085 | 1070 | 2224 | 6664 |  | CORR | AXGR | 04:10 | 04:12 | 04:13 | 95 | 30 | 10 | EXT |  | 0.89 | (c)
72748.044 | 0.151 | 0.107 | -11.014 | -11.058 | 1228 | 1290 | 1336 | 786 | 107 | 6667 |  | CORR | GENE | 01:43 | 01:53 | 02:00 | 81 | 217 | 12 | EXT |  | 0.89 | (c)
72755.483 | 7.59 | 6.661 | -3.575 | -4.504 | -2213 | -2187 | -2172 | 17 | 3237 | 6667 |  | CORR | GENE | 04:28 | 04:32 | 04:34 | 1267 | 83 | 13 | EXT |  | 0.99 | (c)
72757.987 | 10.094 | 10.025 | -1.071 | -1.14 | -2187 | -2176 | -2170 | 43 | 911 | 6667 |  | CORR | AXGR | 04:32 | 04:34 | 04:35 | 229 | 34 | 10 | EXT |  | 0.91 | (c)
72785.84 | 4.692 | 4.676 | -6.548 | -6.564 | -2171 | -1598 | -1849 | 60 | 4676 | 6670 |  | CORR | GENE | 03:21 | 04:53 | 04:13 | 516 | 644 | 9 | EXT | Аномалия находится на отводе. | 0.93 | (c)
72787.203 | 6.055 | 3.96 | -5.185 | -7.28 | -638 | -541 | -497 | 356 | 3413 | 6670 |  | CORR | GENE | 07:28 | 07:44 | 07:51 | 3867 | 282 | 11 | EXT | Аномалия находится на отводе. | 0.99 | (c)
72789.034 | 7.886 | 7.836 | -3.354 | -3.404 | -406 | -207 | -259 | 112 | 3331 | 6670 |  | CORR | GENE | 08:06 | 08:38 | 08:29 | 73 | 294 | 13 | EXT | Аномалия находится на отводе. | 0.89 | (c)
72789.805 | 8.657 | 8.625 | -2.583 | -2.615 | -569 | -300 | -341 | 113 | 2505 | 6670 |  | CORR | GENE | 07:39 | 08:23 | 08:16 | 110 | 455 | 12 | EXT | Аномалия находится на отводе. | 0.89 | (c)
72790.16 | 9.012 | 8.997 | -2.228 | -2.243 | -731 | -222 | -424 | 117 | 2114 | 6670 |  | CORR | GENE | 07:13 | 08:35 | 08:03 | 129 | 614 | 9 | EXT | Аномалия находится на отводе. | 0.89 | (c)
72792.388 | 0 | -0.052 | -10.9 | -10.952 | -296 | 61 | -70 | 0 |  | 6671 | Нарушение формы кольцевого шва | GWAN |  | 01:49 | 02:46 | 02:25 | 0 | 453 |  | EXT | Нарушение формы кольцевого шва Аномалия находится на отводе. |  | (c)
72811.582 | 8.294 | 8.246 | -2.911 | -2.959 | 1073 | 1093 | 1107 | 1073 | 2856 | 6672 |  | DENT | GENE | 00:46 | 00:49 | 00:52 | 103 | 69 | 0.5 | N/A | Глубина вмятины: 7 мм (0,5%). Линейка: 10 см в (825 см; 00:49 ч:мин) |  | (c)
72814.493 | 0 | -0.059 | -11.35 | -11.409 | -164 | -56 | -49 | 0 |  | 6673 | Нарушение формы кольцевого шва | GWAN |  | 01:21 | 01:39 | 01:40 | 0 | 229 |  | EXT | Нарушение формы кольцевого шва |  | (c)
72814.493 | 0 | -0.047 | -11.35 | -11.397 | 284 | 604 | 868 | 284 |  | 6673 | Нарушение формы кольцевого шва | GWAN |  | 02:34 | 03:25 | 04:08 | 0 | 1169 |  | EXT | Нарушение формы кольцевого шва |  | (c)
72814.493 | 0 | -0.027 | -11.35 | -11.377 | 2065 | -2173 | -2155 | 1914 |  | 6673 | Нарушение формы кольцевого шва | GWAN |  | 07:21 | 07:57 | 08:00 | 0 | 481 |  | EXT | Нарушение формы кольцевого шва |  | (c)
72828.723 | 2.88 | 2.846 | -8.605 | -8.639 | 874 | 931 | 987 | 874 | 2846 | 6674 |  | CORR | CIGR | 02:25 | 02:34 | 02:43 | 45 | 227 | 11 | EXT | Аномалия находится на упругопластическом изгибе: R=405 D, максимальное растяжение на 6.1 час. | 0.89 | (c)
72839.94 | 2.612 | 2.586 | -8.548 | -8.574 | -1597 | -1507 | -1527 | 634 | 2586 | 6675 |  | CORR | CIGR | 07:40 | 07:54 | 07:51 | 42 | 139 | 13 | EXT | Аномалия находится на упругопластическом изгибе: R=328 D, максимальное растяжение на 6.3 час. | 0.89 | (c)
72841.477 | 4.149 | 3.95 | -7.011 | -7.21 | 574 | -2062 | 1786 | 0 | 3950 | 6675 |  | GOUG | GENE | 01:30 | 06:25 | 04:46 | 1579 | 2424 | 7 | EXT | Зона задиров. Аномалия находится на упругопластическом изгибе: R=354 D, максимальное растяжение на 6.2 час. |  | (c)
72857.177 | 8.689 | 8.672 | -1.781 | -1.798 | -1961 | -1919 | -1921 | 270 | 1768 | 6676 |  | CORR | CIGR | 03:49 | 03:56 | 03:56 | 30 | 80 | 10 | EXT |  | 0.89 | (c)
72858.452 | 9.964 | 9.946 | -0.506 | -0.524 | -2062 | -2016 | -2014 | 169 | 496 | 6676 |  | CORR | CIGR | 03:33 | 03:40 | 03:41 | 28 | 95 | 13 | EXT |  | 0.89 | (c)
72869.203 | 10.245 | 10.032 | -0.55 | -0.763 | 2144 | 2173 | 2170 | 35 | 469 | 6677 |  | CORR | GENE | 07:16 | 07:20 | 07:20 | 294 | 52 | 9 | EXT |  | 0.91 | (c)
72869.491 | 10.533 | 10.464 | -0.262 | -0.331 | -2159 | -2130 | -2099 | 72 | 142 | 6677 | Дефект проката | MIAN | GENE | 07:41 | 07:46 | 07:51 | 189 | 119 |  | INT | Дефект проката Эквивалент потери металла 13%. |  | (c)
72869.753 | 0 | 0 | -11.38 | -11.38 | -792 | -362 | -449 | 105 | 0 | 6678 |  | GWAN |  | 11:44 | 00:54 | 12:40 | 0 | 687 |  | EXT | Место ремонта. |  | (c)
72869.753 | 0 | -0.045 | -11.38 | -11.425 | 875 | 1207 | 1149 | 808 |  | 6678 | Нарушение формы кольцевого шва | GWAN |  | 04:14 | 05:07 | 04:58 | 0 | 547 |  | EXT | Нарушение формы кольцевого шва |  | (c)
72869.753 | 0 | 0 | -11.38 | -11.38 | -1814 | -1237 | -1471 | 417 | 0 | 6678 |  | GWAN |  | 08:59 | 10:33 | 09:55 | 0 | 687 |  | EXT | Место ремонта. |  | (c)
72870.545 | 0.792 | 0.727 | -10.588 | -10.653 | 1194 | 1650 | 1537 | 352 | 727 | 6678 |  | CORR | GENE | 05:05 | 06:19 | 06:00 | 155 | 685 | 11 | EXT |  | 0.9 | (c)
72912.588 | 8.81 | 8.66 | -2.62 | -2.77 | 2066 | 2188 | 2163 | 2066 | 2440 | 6681 |  | CORR | GENE | 04:18 | 04:37 | 04:33 | 330 | 195 | 9 | EXT |  | 0.92 | (c)
72912.793 | 9.015 | 8.995 | -2.415 | -2.435 | 1907 | 2078 | 2066 | 1907 | 2349 | 6681 |  | CORR | GENE | 03:52 | 04:20 | 04:18 | 86 | 317 | 13 | EXT |  | 0.89 | (c)
72927.125 | 0.752 | 0.744 | -10.608 | -10.616 | 1986 | 2004 | 2026 | 164 | 744 | 6683 |  | CORR | CIGR | 03:20 | 03:23 | 03:27 | 22 | 81 | 13 | EXT |  | 0.89 | (c)
72927.189 | 0.816 | 0.705 | -10.544 | -10.655 | 2080 | 2170 | 2132 | 46 | 705 | 6683 |  | CORR | GENE | 03:35 | 03:50 | 03:44 | 525 | 104 | 9 | EXT |  | 0.93 | (c)
72927.807 | 1.434 | 1.382 | -9.926 | -9.978 | -1772 | -1523 | -1549 | 459 | 1382 | 6683 |  | CORR | GENE | 05:14 | 05:54 | 05:50 | 111 | 445 | 10 | EXT |  | 0.89 | (c)
72932.674 | 6.301 | 5.518 | -5.059 | -5.842 | 2155 | 2200 | 2185 | 15 | 4476 | 6683 |  | CORR | GENE | 03:48 | 03:55 | 03:52 | 1366 | 61 | 10 | EXT |  | 0.97 | (c)
72936.956 | 10.583 | 10.571 | -0.777 | -0.789 | -1913 | -1872 | -1852 | 318 | 768 | 6683 |  | CORR | CIGR | 04:51 | 04:58 | 05:01 | 21 | 120 | 10 | EXT |  | 0.89 | (c)
72937.373 | 11 | 10.966 | -0.36 | -0.394 | -1828 | -1748 | -1743 | 402 | 328 | 6683 |  | CORR | GENE | 05:05 | 05:18 | 05:18 | 66 | 171 | 12 | EXT |  | 0.89 | (c)
72938.287 | 0.554 | 0.343 | -10.521 | -10.732 | 1340 | 1446 | 1431 | 708 | 343 | 6684 |  | CORR | GENE | 05:12 | 05:29 | 05:26 | 586 | 183 | 9 | EXT |  | 0.94 | (c)
72948.808 | 0 | 0 | -11.465 | -11.465 | 1270 | 1590 | 1475 | 550 | 0 | 6685 | Смещение кромок | GWAN |  | 01:21 | 02:13 | 01:54 | 0 | 411 | 19 | EXT | Смещение кромок Наружу Величина смещения - 3 мм. |  | (c)
72948.808 | 0 | 0 | -11.465 | -11.465 | 2166 | -1271 | -1611 | 0 | 0 | 6685 | Смещение кромок | GWAN |  | 03:46 | 06:31 | 05:36 | 0 | 1368 | 26 | EXT | Смещение кромок Наружу Величина смещения - 4.1 мм. |  | (c)
72948.808 | 0 | -0.059 | -11.465 | -11.524 | -509 | -216 | -330 | 150 |  | 6685 | Нарушение формы кольцевого шва | GWAN |  | 08:34 | 09:21 | 09:03 | 0 | 359 |  | EXT | Нарушение формы кольцевого шва |  | (c)
72948.808 | 0 | 0 | -11.465 | -11.465 | -429 | -174 | -244 | 60 | 0 | 6685 | Смещение кромок | GWAN |  | 08:47 | 09:28 | 09:17 | 0 | 369 | 20 | EXT | Смещение кромок Вовнутрь Величина смещения - 3.2 мм. |  | (c)
72960.273 | 0 | 0 | -11.515 | -11.515 | -1911 | -1217 | -1130 | 320 | 0 | 6686 | Смещение кромок | GWAN |  | 04:27 | 06:19 | 06:33 | 0 | 1561 | 16 | EXT | Смещение кромок Наружу Величина смещения - 2.5 мм. |  | (c)
72960.273 | 0 | 0 | -11.515 | -11.515 | -122 | 59 | 94 | 0 | 0 | 6686 | Смещение кромок | GWAN |  | 09:16 | 09:45 | 09:51 | 0 | 432 | 25 | EXT | Смещение кромок Вовнутрь Величина смещения - 3.9 мм. |  | (c)
72967.925 | 7.652 | 7.395 | -3.863 | -4.12 | -1878 | -1774 | -1797 | 353 | 3390 | 6686 |  | CORR | GENE | 04:33 | 04:49 | 04:46 | 730 | 162 | 12 | EXT |  | 0.96 | (c)
72968.699 | 8.426 | 8.391 | -3.089 | -3.124 | -1936 | -1906 | -1893 | 294 | 3043 | 6686 |  | CORR | GENE | 04:23 | 04:28 | 04:30 | 81 | 86 | 10 | EXT |  | 0.89 | (c)
72968.819 | 8.546 | 8.497 | -2.969 | -3.018 | -1914 | -1828 | -1861 | 316 | 2904 | 6686 |  | CORR | GENE | 04:27 | 04:41 | 04:35 | 114 | 105 | 14 | EXT |  | 0.9 | (c)
72970.544 | 10.271 | 10.216 | -1.244 | -1.299 | -1817 | -1804 | -1806 | 414 | 1222 | 6686 |  | CORR | AXGR | 04:43 | 04:45 | 04:44 | 77 | 21 | 9 | EXT |  | 0.89 | (c)
72971.104 | 10.831 | 10.751 | -0.684 | -0.764 | -1751 | -1713 | -1710 | 479 | 364 | 6686 |  | CORR | GENE | 04:53 | 04:59 | 04:60 | 400 | 82 | 12 | EXT |  | 0.94 | (c)
72971.855 | 0.067 | 0.042 | -11.428 | -11.453 | 1347 | 1468 | 1456 | 667 | 42 | 6687 |  | CORR | CIGR | 04:34 | 04:53 | 04:51 | 25 | 217 | 10 | EXT |  | 0.89 | (c)
72973.871 | 2.083 | 1.993 | -9.412 | -9.502 | 2108 | 2178 | 2156 | 26 | 1993 | 6687 |  | CORR | GENE | 06:36 | 06:48 | 06:44 | 294 | 96 | 9 | EXT |  | 0.91 | (c)
72975.774 | 3.986 | 3.963 | -7.509 | -7.532 | 1558 | 1640 | 1632 | 525 | 3963 | 6687 |  | CORR | CIGR | 05:08 | 05:21 | 05:20 | 23 | 148 | 13 | EXT |  | 0.89 | (c)
72977.47 | 5.682 | 5.646 | -5.813 | -5.849 | 253 | 421 | 383 | 253 | 5646 | 6687 |  | CORR | GENE | 01:37 | 02:04 | 01:58 | 67 | 259 | 10 | EXT |  | 0.89 | (c)
72977.682 | 5.894 | 5.85 | -5.601 | -5.645 | 198 | 268 | 322 | 198 | 5593 | 6687 |  | CORR | GENE | 01:28 | 01:39 | 01:48 | 52 | 247 | 10 | EXT |  | 0.89 | (c)
72983.384 | 0.101 | 0.041 | -11.394 | -11.454 | 1370 | 1929 | 1723 | 154 | 41 | 6688 |  | CORR | GENE | 05:28 | 06:58 | 06:25 | 168 | 706 | 11 | EXT |  | 0.9 | (c)
72988.645 | 5.362 | 5.341 | -6.133 | -6.154 | 204 | 238 | 273 | 204 | 5341 | 6688 |  | CORR | CIGR | 02:20 | 02:25 | 02:31 | 36 | 137 | 9 | EXT |  | 0.89 | (c)
72989.31 | 6.027 | 6.013 | -5.468 | -5.482 | 1857 | 1877 | 1875 | 337 | 5456 | 6688 |  | CORR | PITT | 06:46 | 06:50 | 06:49 | 26 | 37 | 16 | EXT |  | 0.89 | (c)
72990.106 | 6.823 | 6.788 | -4.672 | -4.707 | 1959 | 1979 | 1982 | 227 | 4597 | 6688 |  | CORR | AXGR | 07:03 | 07:06 | 07:06 | 110 | 44 | 25 | EXT |  | 0.91 | (c)
72990.119 | 6.836 | 6.806 | -4.659 | -4.689 | 1893 | 1918 | 1908 | 308 | 4613 | 6688 |  | CORR | AXGR | 06:52 | 06:56 | 06:55 | 76 | 29 | 12 | EXT |  | 0.89 | (c)
72993.467 | 10.184 | 10.116 | -1.311 | -1.379 | 1946 | 1971 | 1967 | 243 | 1161 | 6688 |  | CORR | AXGR | 07:01 | 07:05 | 07:04 | 218 | 42 | 10 | EXT |  | 0.91 | (c)
72993.47 | 10.187 | 10.168 | -1.308 | -1.327 | 1658 | 1743 | 1742 | 405 | 1221 | 6688 |  | CORR | GENE | 06:14 | 06:28 | 06:28 | 106 | 167 | 13 | EXT |  | 0.89 | (c)
73001.807 | 7.029 | 7.019 | -4.371 | -4.381 | 2217 | -2198 | -2209 | 0 | 4358 | 6689 |  | CORR | CIGR | 06:11 | 06:18 | 06:16 | 23 | 71 | 10 | EXT |  | 0.89 | (c)
73015.956 | 9.778 | 9.732 | -1.752 | -1.798 | -1418 | -1391 | -1386 | 813 | 1712 | 6690 |  | DENT | GENE | 10:52 | 10:56 | 10:57 | 86 | 63 | 0.6 | N/A | Глубина вмятины: 8 мм (0,6%). Линейка: 9 см в (973 см; 10:56 ч:мин) |  | (c)
73051.113 | 0 | -0.044 | -11.42 | -11.464 | -35 | 2153 | 1146 | 0 |  | 6694 | Нарушение формы кольцевого шва | GWAN |  | 10:00 | 03:54 | 13:11 | 0 | 2362 |  | EXT | Нарушение формы кольцевого шва |  | (c)
73077.863 | 4.06 | 4.019 | -7.225 | -7.266 | 1801 | 1824 | 1828 | 376 | 4019 | 6696 |  | CORR | GENE | 04:42 | 04:46 | 04:47 | 233 | 54 | 10 | EXT |  | 0.91 | (c)
73080.753 | 6.95 | 6.931 | -4.335 | -4.354 | 1916 | 1931 | 1933 | 280 | 4318 | 6696 |  | DENT | PITT | 05:01 | 05:03 | 05:04 | 36 | 35 | 0.3 | N/A | Глубина вмятины: 4 мм (0,3%). Линейка: 4 см в (693 см; 05:03 ч:мин) |  | (c)
73108.118 | 0 | 0 | -11.465 | -11.465 | 651 | 896 | 990 | 651 | 0 | 6699 | Смещение кромок | GWAN |  | 00:03 | 00:42 | 00:58 | 0 | 678 | 27 | EXT | Смещение кромок Вовнутрь Величина смещения - 4.3 мм. Аномалия находится на упругопластическом изгибе: R=637 D, максимальное растяжение на 5.9 час. |  | (c)
73108.118 | 0 | 0 | -11.465 | -11.465 | 1515 | -1902 | -2125 | 0 | 0 | 6699 | Смещение кромок | GWAN |  | 02:22 | 05:11 | 04:35 | 0 | 1642 | 19 | EXT | Смещение кромок Наружу Величина смещения - 3 мм. Аномалия находится на упругопластическом изгибе: R=637 D, максимальное растяжение на 5.9 час. |  | (c)
73108.118 | 0 | 0 | -11.465 | -11.465 | -142 | 326 | 200 | 0 | 0 | 6699 | Смещение кромок | GWAN |  | 09:55 | 11:10 | 10:50 | 0 | 683 | 22 | EXT | Смещение кромок Вовнутрь Величина смещения - 3.5 мм. Аномалия находится на упругопластическом изгибе: R=637 D, максимальное растяжение на 5.9 час. |  | (c)
73112.307 | 4.189 | 4.18 | -7.276 | -7.285 | -1810 | -1716 | -1743 | 421 | 4180 | 6699 |  | CORR | CIGR | 05:26 | 05:41 | 05:36 | 27 | 134 | 10 | EXT | Аномалия находится на упругопластическом изгибе: R=730 D, максимальное растяжение на 6.8 час. | 0.89 | (c)
73165.086 | 0.193 | 0.18 | -11.172 | -11.185 | 1472 | 1493 | 1490 | 1472 | 180 | 6704 | Металлургический дефект | MIAN | PITT | 05:23 | 05:27 | 05:26 | 42 | 37 |  | INT | Металлургический дефект Эквивалент потери металла 10%. |  | (c)
73171.835 | 6.942 | 6.914 | -4.423 | -4.451 | -770 | -744 | -747 | 724 | 4392 | 6704 |  | DENT | PITT | 11:21 | 11:26 | 11:25 | 59 | 46 | 0.3 | N/A | Глубина вмятины: 4 мм (0,3%). Линейка: 6 см в (691 см; 11:26 ч:мин) |  | (c)
73176.258 | 0 | -0.04 | -11.51 | -11.55 | 2202 | -1934 | -1534 | 808 |  | 6705 | Нарушение формы кольцевого шва | GWAN |  | 05:11 | 06:04 | 07:08 | 0 | 1451 |  | EXT | Нарушение формы кольцевого шва |  | (c)
73176.258 | 0 | 0 | -11.51 | -11.51 | -2183 | -1928 | -1904 | 1625 | 0 | 6705 | Смещение кромок | GWAN |  | 05:24 | 06:05 | 06:09 | 0 | 558 | 20 | EXT | Смещение кромок Вовнутрь Величина смещения - 3.2 мм. |  | (c)
73181.44 | 5.182 | 5.144 | -6.328 | -6.366 | -632 | -573 | -569 | 506 | 5144 | 6705 |  | ARTD | GENE | 09:34 | 09:43 | 09:44 | 233 | 126 |  | EXT | Наплавка. |  | (c)
73182.777 | 6.519 | 6.48 | -4.991 | -5.03 | 136 | 157 | 160 | 136 | 4948 | 6705 |  | DENT | GENE | 11:38 | 11:41 | 11:42 | 82 | 48 | 0.4 | N/A | Глубина вмятины: 6 мм (0,4%). Линейка: 8 см в (648 см; 11:41 ч:мин) Аномалия находится вблизи продольного шва. |  | (c)
73187.768 | 0 | -0.037 | -11.655 | -11.692 | -1287 | 328 | 493 | 0 |  | 6706 | Нарушение формы кольцевого шва | GWAN |  | 06:47 | 11:08 | 11:34 | 0 | 3559 |  | EXT | Нарушение формы кольцевого шва |  | (c)
73289.747 | 2.759 | 2.697 | -7.846 | -7.908 | -931 | -868 | -872 | 813 | 2697 | 6715 |  | DENT | GENE | 07:31 | 07:41 | 07:40 | 118 | 118 | 0.7 | N/A | Глубина вмятины: 10 мм (0,7%). Линейка: 12 см в (270 см; 07:41 ч:мин) |  | (c)
73290.111 | 3.123 | 3.075 | -7.482 | -7.53 | -29 | 11 | -6 | 0 | 3075 | 6715 |  | LWAN | AXGR | 09:56 | 10:03 | 10:00 | 144 | 47 |  | INT | Эквивалент потери металла 10%. |  | (c)
73317.773 | 8.805 | 8.662 | -2.745 | -2.888 | 1771 | 1966 | 1955 | 92 | 2629 | 6717 |  | DENT | GENE | 05:32 | 06:04 | 06:02 | 259 | 367 | 0.4 | N/A | Глубина вмятины: 6 мм (0,4%). Линейка: 26 см в (866 см; 06:04 ч:мин) Аномалия находится вблизи продольного шва. |  | (c)
73326.84 | 6.322 | 6.317 | -5.133 | -5.138 | -1579 | -1497 | -1524 | 651 | 5114 | 6718 |  | CORR | CIGR | 05:48 | 06:02 | 05:57 | 24 | 110 | 13 | EXT |  | 0.89 | (c)
73330.623 | 10.105 | 10.054 | -1.35 | -1.401 | -1653 | -1479 | -1464 | 577 | 1322 | 6718 |  | CORR | GENE | 05:36 | 06:04 | 06:07 | 79 | 378 | 10 | EXT |  | 0.89 | (c)
73343.504 | 0.111 | 0.1 | -11.429 | -11.44 | 212 | 317 | 297 | 212 | 100 | 6720 |  | CORR | CIGR | 03:34 | 03:51 | 03:47 | 28 | 169 | 10 | EXT | Аномалия находится на отводе. | 0.89 | (c)
73345.925 | 2.532 | 2.468 | -9.008 | -9.072 | 1376 | 1643 | 1543 | 520 | 2468 | 6720 |  | CORR | GENE | 06:42 | 07:25 | 07:09 | 81 | 334 | 10 | EXT | Аномалия находится на отводе. | 0.89 | (c)
73347.087 | 3.694 | 3.684 | -7.846 | -7.856 | 319 | 343 | 347 | 319 | 3684 | 6720 |  | CORR | CIGR | 03:51 | 03:55 | 03:55 | 19 | 56 | 9 | EXT | Аномалия находится на отводе. | 0.89 | (c)
73347.194 | 3.801 | 3.792 | -7.739 | -7.748 | 273 | 302 | 303 | 273 | 3792 | 6720 |  | CORR | CIGR | 03:43 | 03:48 | 03:48 | 19 | 60 | 9 | EXT | Аномалия находится на отводе. | 0.89 | (c)
73349.048 | 5.655 | 5.568 | -5.885 | -5.972 | 220 | 274 | 440 | 220 | 5568 | 6720 |  | CORR | GENE | 03:35 | 03:44 | 04:10 | 139 | 439 | 9 | EXT | Аномалия находится на отводе. | 0.9 | (c)
73354.933 | 0 | 0 | -10.915 | -10.915 | 628 | 1308 | 1312 | 236 | 0 | 6721 | Смещение кромок | GWAN |  | 04:35 | 06:25 | 06:25 | 0 | 1366 | 21 | EXT | Смещение кромок Наружу Аномалия находится на отводе. Величина смещения - 3.3 мм. |  | (c)
73354.933 | 0 | -0.056 | -10.915 | -10.971 | 1098 | 1716 | 1507 | 315 |  | 6721 | Коррозия на шве | GWAN | GENE | 05:51 | 07:30 | 06:57 | 100 | 818 | 30 | EXT | Коррозия на шве Аномалия находится на отводе. |  | (c)
73356.794 | 1.861 | 1.813 | -9.054 | -9.102 | 20 | 48 | 41 | 20 | 1813 | 6721 |  | CORR | AXGR | 02:57 | 03:01 | 02:60 | 235 | 42 | 9 | EXT | Аномалия находится на отводе. | 0.91 | (c)
73359.616 | 4.683 | 4.668 | -6.232 | -6.247 | 161 | 428 | 331 | 161 | 4668 | 6721 |  | CORR | GENE | 03:19 | 04:02 | 03:47 | 79 | 340 | 11 | EXT | Аномалия находится на отводе. | 0.89 | (c)
73361.874 | 6.941 | 6.886 | -3.974 | -4.029 | 493 | 527 | 550 | 493 | 3962 | 6721 |  | CORR | GENE | 04:13 | 04:18 | 04:22 | 67 | 114 | 9 | EXT | Аномалия находится на отводе. | 0.89 | (c)
73363.494 | 8.561 | 8.523 | -2.354 | -2.392 | 1474 | 1664 | 1613 | 478 | 2268 | 6721 |  | CORR | GENE | 06:51 | 07:22 | 07:14 | 124 | 278 | 11 | EXT | Аномалия находится на отводе. | 0.9 | (c)
73363.819 | 8.886 | 8.855 | -2.029 | -2.06 | 1321 | 1420 | 1400 | 752 | 2010 | 6721 |  | CORR | GENE | 06:27 | 06:43 | 06:39 | 50 | 158 | 9 | EXT | Аномалия находится на отводе. | 0.89 | (c)
73364.238 | 9.305 | 9.061 | -1.61 | -1.854 | 1285 | 1328 | 1469 | 578 | 1592 | 6721 |  | CORR | GENE | 06:21 | 06:28 | 06:50 | 262 | 368 | 9 | EXT | Аномалия находится на отводе. | 0.91 | (c)
73364.274 | 9.341 | 9.32 | -1.574 | -1.595 | 1472 | 1530 | 1548 | 606 | 1568 | 6721 |  | CORR | CIGR | 06:51 | 07:00 | 07:03 | 27 | 153 | 10 | EXT | Аномалия находится на отводе. | 0.89 | (c)
73364.584 | 9.651 | 9.621 | -1.264 | -1.294 | 1407 | 1512 | 1563 | 511 | 1186 | 6721 |  | CORR | GENE | 06:40 | 06:57 | 07:06 | 108 | 313 | 13 | EXT | Аномалия находится на отводе. | 0.9 | (c)
73364.716 | 9.783 | 9.758 | -1.132 | -1.157 | 1462 | 1510 | 1550 | 594 | 1117 | 6721 |  | CORR | CIGR | 06:49 | 06:57 | 07:03 | 40 | 175 | 12 | EXT | Аномалия находится на отводе. | 0.89 | (c)
73364.925 | 9.992 | 9.958 | -0.923 | -0.957 | 1313 | 1439 | 1414 | 715 | 863 | 6721 |  | CORR | GENE | 06:25 | 06:46 | 06:42 | 94 | 203 | 9 | EXT | Аномалия находится на отводе. | 0.89 | (c)
73365.481 | 10.548 | 10.371 | -0.367 | -0.544 | 524 | 856 | 956 | 524 | 279 | 6721 |  | CORR | GENE | 04:18 | 05:12 | 05:28 | 265 | 863 | 11 | EXT | Аномалия находится на отводе. | 0.92 | (c)
73365.8 | 10.867 | 10.822 | -0.048 | -0.093 | 537 | 844 | 1195 | 379 | 6 | 6721 |  | CORR | GENE | 04:20 | 05:10 | 06:06 | 87 | 1314 | 14 | EXT | Аномалия находится на отводе. | 0.89 | (c)
73368.034 | 2.186 | 1.412 | -9.344 | -10.118 | -1687 | -1639 | -1623 | 543 | 1412 | 6722 |  | CORR | GENE | 05:38 | 05:46 | 05:48 | 1295 | 128 | 10 | EXT |  | 0.96 | (c)
73368.287 | 2.439 | 2.417 | -9.091 | -9.113 | -1802 | -1802 | -1768 | 428 | 2417 | 6722 |  | CORR | CIGR | 05:20 | 05:20 | 05:25 | 22 | 69 | 12 | EXT |  | 0.89 | (c)
73377.738 | 0.36 | 0.337 | -10.74 | -10.763 | 2040 | 2123 | 2133 | 4 | 337 | 6723 |  | CORR | CIGR | 06:17 | 06:30 | 06:32 | 43 | 187 | 9 | EXT |  | 0.89 | (c)
73377.803 | 0.425 | 0.394 | -10.675 | -10.706 | 1602 | 1767 | 1774 | 285 | 394 | 6723 |  | CORR | GENE | 05:06 | 05:33 | 05:34 | 62 | 343 | 10 | EXT |  | 0.89 | (c)
73381.156 | 3.778 | 3.766 | -7.322 | -7.334 | 1471 | 1512 | 1504 | 693 | 3766 | 6723 |  | CORR | CIGR | 04:45 | 04:51 | 04:50 | 24 | 67 | 10 | EXT |  | 0.89 | (c)
73386.948 | 9.57 | 9.547 | -1.53 | -1.553 | 1489 | 1544 | 1565 | 588 | 1511 | 6723 |  | CORR | CIGR | 04:48 | 04:57 | 05:00 | 42 | 153 | 10 | EXT |  | 0.89 | (c)
73418.63 | 7.612 | 7.6 | -3.713 | -3.725 | 287 | 330 | 335 | 287 | 3701 | 6726 |  | CORR | CIGR | 04:19 | 04:27 | 04:27 | 24 | 97 | 9 | EXT |  | 0.89 | (c)
73422.242 | 11.224 | 11.212 | -0.101 | -0.113 | 90 | 125 | 125 | 90 | 89 | 6726 |  | CORR | CIGR | 03:48 | 03:53 | 03:53 | 24 | 70 | 12 | EXT |  | 0.89 | (c)
73422.952 | 0.609 | 0.591 | -10.916 | -10.934 | 1963 | 2141 | 2090 | 1963 | 591 | 6727 |  | CORR | GENE | 04:07 | 04:36 | 04:28 | 78 | 254 | 9 | EXT |  | 0.89 | (c)
73426.248 | 3.905 | 3.86 | -7.62 | -7.665 | -2170 | -2112 | -2008 | 1846 | 3860 | 6727 |  | CORR | GENE | 04:60 | 05:09 | 05:26 | 61 | 324 | 9 | EXT | Аномалия находится на упругопластическом изгибе: R=522 D, максимальное растяжение на 6.9 час. | 0.89 | (c)
73438.285 | 4.417 | 4.346 | -6.908 | -6.979 | 1367 | 1496 | 1623 | 351 | 4346 | 6728 |  | CORR | GENE | 04:58 | 05:19 | 05:39 | 99 | 512 | 10 | EXT | Аномалия находится на упругопластическом изгибе: R=394 D, максимальное растяжение на 6 час. | 0.94 | (c)
73438.675 | 4.807 | 4.791 | -6.518 | -6.534 | 761 | 1244 | 1026 | 761 | 4791 | 6728 |  | CORR | GENE | 03:20 | 04:38 | 04:03 | 193 | 529 | 10 | EXT | Аномалия находится на упругопластическом изгибе: R=397 D, максимальное растяжение на 6 час. | 0.9 | (c)
73445.193 | 0 | 0 | -11.33 | -11.33 | -1972 | -1839 | -1832 | 258 | 0 | 6729 | Смещение кромок | GWAN |  | 08:11 | 08:32 | 08:34 | 0 | 281 | 29 | EXT | Смещение кромок Вовнутрь Величина смещения - 4.5 мм. Аномалия находится на упругопластическом изгибе: R=474 D, максимальное растяжение на 6.5 час. |  | (c)
73445.193 | 0 | -0.034 | -11.33 | -11.364 | -1942 | -1824 | -1854 | 288 |  | 6729 | Нарушение формы кольцевого шва | GWAN |  | 08:16 | 08:35 | 08:30 | 0 | 177 |  | EXT | Нарушение формы кольцевого шва Аномалия находится на упругопластическом изгибе: R=474 D, максимальное растяжение на 6.5 час. |  | (c)
73449.814 | 4.621 | 4.545 | -6.709 | -6.785 | 1402 | 1595 | 1635 | 363 | 4545 | 6729 |  | CORR | GENE | 05:16 | 05:47 | 05:53 | 121 | 466 | 15 | EXT | Аномалия находится на упругопластическом изгибе: R=390 D, максимальное растяжение на 6.3 час. | 0.98 | (c)
73460.591 | 0.288 | 0.026 | -7.107 | -7.369 | 2082 | 2140 | 2129 | 54 | 26 | 6731 |  | CORR | GENE | 03:14 | 03:23 | 03:22 | 568 | 95 | 9 | EXT |  | 0.94 | (c)
73460.626 | 0.323 | 0.301 | -7.072 | -7.094 | 2207 | -2127 | -2122 | 0 | 301 | 6731 |  | CORR | CIGR | 03:34 | 03:55 | 03:55 | 38 | 264 | 10 | EXT |  | 0.89 | (c)
73461.414 | 1.111 | 1.025 | -6.284 | -6.37 | -2203 | -2198 | -2175 | 27 | 1025 | 6731 |  | CORR | GENE | 03:42 | 03:43 | 03:47 | 515 | 56 | 10 | EXT |  | 0.94 | (c)
73462.008 | 1.705 | 1.66 | -5.69 | -5.735 | -828 | -676 | -654 | 480 | 1660 | 6731 |  | CORR | GENE | 07:24 | 07:49 | 07:52 | 140 | 348 | 10 | EXT |  | 0.9 | (c)
73462.115 | 1.812 | 1.36 | -5.583 | -6.035 | 2085 | 2163 | 2140 | 37 | 1360 | 6731 |  | CORR | GENE | 03:14 | 03:27 | 03:23 | 794 | 109 | 8 | EXT |  | 0.94 | (c)
73462.241 | 1.938 | 1.921 | -5.457 | -5.474 | -2211 | -1992 | -2053 | 19 | 1921 | 6731 |  | CORR | GENE | 03:41 | 04:16 | 04:06 | 52 | 316 | 9 | EXT |  | 0.89 | (c)
73464.274 | 3.971 | 3.93 | -3.424 | -3.465 | -2215 | -2176 | -2043 | 15 | 3399 | 6731 |  | CORR | GENE | 03:40 | 03:47 | 04:08 | 66 | 344 | 10 | EXT |  | 0.89 | (c)
73464.425 | 4.122 | 4.008 | -3.273 | -3.387 | -2202 | -2177 | -2176 | 29 | 2864 | 6731 |  | CORR | GENE | 03:43 | 03:47 | 03:47 | 523 | 51 | 10 | EXT |  | 0.94 | (c)
73464.755 | 4.452 | 4.432 | -2.943 | -2.963 | -2162 | -2135 | -2113 | 68 | 2929 | 6731 |  | CORR | CIGR | 03:49 | 03:53 | 03:57 | 34 | 100 | 10 | EXT |  | 0.89 | (c)
73464.85 | 4.547 | 4.515 | -2.848 | -2.88 | 2012 | 2081 | 2111 | 21 | 2839 | 6731 |  | CORR | CIGR | 03:03 | 03:14 | 03:19 | 41 | 198 | 11 | EXT |  | 0.89 | (c)
73465.293 | 4.99 | 4.969 | -2.405 | -2.426 | 2036 | 2107 | 2100 | 67 | 2384 | 6731 |  | CORR | CIGR | 03:06 | 03:18 | 03:17 | 42 | 128 | 10 | EXT |  | 0.89 | (c)
73466.068 | 5.765 | 4.99 | -1.63 | -2.405 | 2229 | -2203 | -2180 | 0 | 1177 | 6731 |  | CORR | GENE | 03:38 | 03:42 | 03:46 | 1228 | 104 | 10 | EXT |  | 0.96 | (c)
73467.188 | 6.885 | 6.35 | -0.51 | -1.045 | -2224 | -2215 | -2196 | 6 | 448 | 6731 |  | CORR | GENE | 03:39 | 03:40 | 03:43 | 597 | 56 | 9 | EXT |  | 0.94 | (c)
73479.619 | 0.561 | 0.086 | -10.904 | -11.379 | 1700 | 1811 | 1814 | 1700 | 86 | 6733 |  | CORR | GENE | 03:39 | 03:57 | 03:58 | 1242 | 229 | 10 | EXT |  | 0.96 | (c)
73481.329 | 2.271 | 2.22 | -9.194 | -9.245 | 1985 | 2109 | 2073 | 1985 | 2220 | 6733 |  | CORR | GENE | 04:25 | 04:45 | 04:39 | 63 | 177 | 14 | EXT |  | 0.89 | (c)
73483.635 | 4.577 | 4.382 | -6.888 | -7.083 | 1245 | 1521 | 1582 | 1245 | 4382 | 6733 |  | CORR | GENE | 02:26 | 03:10 | 03:20 | 290 | 674 | 12 | EXT |  | 0.93 | (c)
73484.399 | 5.341 | 5.212 | -6.124 | -6.253 | 1182 | 1454 | 1557 | 1182 | 5212 | 6733 |  | CORR | GENE | 02:15 | 02:59 | 03:16 | 159 | 751 | 11 | EXT |  | 0.9 | (c)
73484.71 | 5.652 | 5.572 | -5.813 | -5.893 | 1261 | 1460 | 1540 | 1261 | 5572 | 6733 |  | CORR | GENE | 02:28 | 03:00 | 03:13 | 148 | 558 | 15 | EXT |  | 0.91 | (c)
73485.164 | 6.106 | 6.071 | -5.359 | -5.394 | 1441 | 1508 | 1541 | 1441 | 5353 | 6733 |  | CORR | CIGR | 02:57 | 03:08 | 03:13 | 41 | 200 | 10 | EXT |  | 0.89 | (c)
73486.024 | 6.966 | 6.945 | -4.499 | -4.52 | 1476 | 1558 | 1528 | 1476 | 4485 | 6733 |  | CORR | CIGR | 03:03 | 03:16 | 03:11 | 35 | 104 | 12 | EXT |  | 0.89 | (c)
73487.179 | 8.121 | 8.095 | -3.344 | -3.37 | 1911 | 1947 | 1941 | 1911 | 3340 | 6733 |  | CORR | CIGR | 04:13 | 04:19 | 04:18 | 30 | 61 | 10 | EXT |  | 0.89 | (c)
73487.651 | 8.593 | 7.757 | -2.872 | -3.708 | 1972 | 2036 | 2094 | 1972 | 2603 | 6733 |  | CORR | GENE | 04:23 | 04:33 | 04:43 | 1105 | 245 | 10 | EXT |  | 0.96 | (c)
73488.282 | 9.224 | 9.161 | -2.241 | -2.304 | 2054 | 2080 | 2077 | 2054 | 2199 | 6733 |  | CORR | AXGR | 04:36 | 04:40 | 04:40 | 105 | 47 | 9 | EXT |  | 0.89 | (c)
73490.603 | 0.08 | 0.002 | -11.4 | -11.478 | -57 | 48 | 8 | 0 | 2 | 6734 |  | CORR | GENE | 03:52 | 04:08 | 04:02 | 528 | 131 | 13 | EXT |  | 0.96 | (c)
73493.027 | 2.504 | 2.412 | -8.976 | -9.068 | -159 | -158 | -136 | 113 | 2412 | 6734 |  | CORR | AXGR | 03:35 | 03:35 | 03:39 | 251 | 46 | 12 | EXT |  | 0.92 | (c)
73493.554 | 3.031 | 2.927 | -8.449 | -8.553 | 1547 | 1561 | 1568 | 1547 | 2927 | 6734 |  | CORR | AXGR | 08:10 | 08:13 | 08:14 | 270 | 42 | 10 | EXT |  | 0.92 | (c)
73494.428 | 3.905 | 3.733 | -7.575 | -7.747 | 54 | 80 | 80 | 54 | 3733 | 6734 |  | CORR | GENE | 04:09 | 04:14 | 04:14 | 380 | 53 | 9 | EXT |  | 0.92 | (c)
73495.15 | 4.627 | 4.258 | -6.853 | -7.222 | -155 | -85 | -84 | 13 | 4258 | 6734 |  | CORR | GENE | 03:36 | 03:47 | 03:47 | 625 | 142 | 9 | EXT |  | 0.94 | (c)
73507.532 | 5.529 | 5.504 | -5.621 | -5.646 | 726 | 791 | 775 | 726 | 5504 | 6735 |  | CORR | GENE | 03:51 | 04:02 | 03:59 | 53 | 97 | 10 | EXT |  | 0.89 | (c)
73509.413 | 7.41 | 7.385 | -3.74 | -3.765 | -2137 | -2038 | -2030 | 94 | 3721 | 6735 |  | CORR | CIGR | 08:09 | 08:25 | 08:27 | 44 | 213 | 11 | EXT |  | 0.89 | (c)
73510.913 | 8.91 | 8.784 | -2.24 | -2.366 | 2200 | 2212 | -2220 | 0 | 2021 | 6735 |  | LWAN | GENE | 07:49 | 07:51 | 07:56 | 345 | 83 |  | EXT | Эквивалент потери металла 10%. |  | (c)
73514.584 | 1.431 | 1.42 | -10.039 | -10.05 | 1921 | 1993 | 2078 | 0 | 1420 | 6736 |  | CORR | GENE | 04:25 | 04:36 | 04:50 | 64 | 314 | 11 | EXT |  | 0.89 | (c)
73521.411 | 8.258 | 8.124 | -3.212 | -3.346 | -2216 | -2208 | -2203 | 14 | 3151 | 6736 |  | CORR | AXGR | 05:17 | 05:19 | 05:19 | 195 | 26 | 9 | EXT |  | 0.9 | (c)
73523.428 | 10.275 | 9.861 | -1.195 | -1.609 | -1992 | -1949 | -1926 | 238 | 1077 | 6736 |  | CORR | GENE | 05:53 | 06:00 | 06:04 | 532 | 133 | 10 | EXT |  | 0.94 | (c)
73535.043 | 10.42 | 10.403 | -0.55 | -0.567 | -1176 | -1166 | -1165 | 1055 | 528 | 6737 |  | CORR | PITT | 08:00 | 08:02 | 08:02 | 39 | 22 | 15 | EXT | Аномалия находится на упругопластическом изгибе: R=554 D, максимальное растяжение на 11.9 час. | 0.89 | (c)
73542.329 | 6.736 | 6.505 | -4.434 | -4.665 | 702 | 744 | 741 | 702 | 4312 | 6738 |  | CORR | GENE | 04:52 | 04:58 | 04:58 | 353 | 77 | 10 | EXT | Аномалия находится на упругопластическом изгибе: R=443 D, максимальное растяжение на 11.9 час. | 0.92 | (c)
73542.548 | 6.955 | 6.725 | -4.215 | -4.445 | 620 | 630 | 642 | 620 | 3988 | 6738 |  | CORR | AXGR | 04:38 | 04:40 | 04:42 | 457 | 43 | 10 | EXT | Аномалия находится на упругопластическом изгибе: R=443 D, максимальное растяжение на 11.8 час. | 0.93 | (c)
73589.763 | 8.71 | 8.693 | -2.595 | -2.612 | -824 | -807 | -807 | 791 | 2580 | 6742 |  | DENT | PITT | 07:54 | 07:57 | 07:57 | 32 | 33 | 0.3 | N/A | Глубина вмятины: 4 мм (0,3%). Линейка: 3 см в (869 см; 07:57 ч:мин) |  | (c)
73591.825 | 10.772 | 10.682 | -0.533 | -0.623 | -1589 | -1560 | -1554 | 642 | 267 | 6742 |  | CORR | GENE | 05:51 | 05:55 | 05:56 | 356 | 69 | 10 | EXT |  | 0.92 | (c)
73648.828 | 0 | -0.055 | -11.01 | -11.065 | -110 | 53 | 53 | 0 |  | 6748 | Нарушение формы кольцевого шва | GWAN |  | 02:38 | 03:05 | 03:05 | 0 | 325 |  | EXT | Нарушение формы кольцевого шва |  | (c)
73655.649 | 6.821 | 6.788 | -4.189 | -4.222 | -769 | -747 | -744 | 720 | 4163 | 6748 |  | DENT | GENE | 00:52 | 00:56 | 00:56 | 59 | 49 | 0.6 | N/A | Глубина вмятины: 8 мм (0,6%). Линейка: 6 см в (679 см; 00:56 ч:мин) |  | (c)
73671.143 | 0.48 | 0.404 | -10.86 | -10.936 | -1136 | -1086 | -1096 | 1055 | 404 | 6750 |  | CORR | GENE | 07:06 | 07:15 | 07:13 | 397 | 81 | 12 | EXT |  | 0.94 | (c)
73671.893 | 1.23 | 0.216 | -10.11 | -11.124 | -2019 | -1895 | -1941 | 212 | 216 | 6750 |  | CORR | GENE | 04:44 | 05:04 | 04:56 | 1231 | 154 | 10 | EXT |  | 0.96 | (c)
73725.91 | 9.907 | 9.508 | -1.768 | -2.167 | 757 | 782 | 779 | 757 | 1635 | 6754 |  | CORR | AXGR | 06:56 | 07:00 | 06:60 | 532 | 44 | 10 | EXT |  | 0.94 | (c)
73735.235 | 7.557 | 7.289 | -3.613 | -3.881 | 439 | 488 | 472 | 439 | 3538 | 6755 |  | CORR | GENE | 07:12 | 07:20 | 07:17 | 343 | 67 | 10 | EXT |  | 0.93 | (c)
73760.595 | 10.517 | 10.404 | -0.993 | -1.106 | 2172 | 2207 | 2199 | 5 | 680 | 6757 |  | CORR | GENE | 06:34 | 06:39 | 06:38 | 426 | 53 | 10 | EXT |  | 0.93 | (c)
73761.302 | 11.224 | 11.088 | -0.286 | -0.422 | -1970 | -1952 | -1937 | 261 | 90 | 6757 |  | CORR | GENE | 07:25 | 07:28 | 07:30 | 332 | 66 | 10 | EXT |  | 0.92 | (c)
73762.155 | 0.567 | 0.125 | -10.488 | -10.93 | 2162 | 2222 | -2210 | 0 | 125 | 6758 |  | CORR | GENE | 07:13 | 07:22 | 07:27 | 537 | 177 | 11 | EXT |  | 0.95 | (c)
73766.463 | 4.875 | 3.11 | -6.18 | -7.945 | 2148 | 2186 | 2182 | 15 | 3110 | 6758 |  | CORR | GENE | 07:10 | 07:16 | 07:16 | 2512 | 67 | 11 | EXT | Аномалия находится на упругопластическом изгибе: R=808 D, максимальное растяжение на 7 час. | 0.98 | (c)
73768.366 | 6.778 | 6.766 | -4.277 | -4.289 | -1852 | -1787 | -1795 | 379 | 4264 | 6758 |  | CORR | CIGR | 08:25 | 08:35 | 08:34 | 25 | 113 | 10 | EXT | Аномалия находится на упругопластическом изгибе: R=586 D, максимальное растяжение на 6.1 час. | 0.89 | (c)
73772.013 | 10.425 | 10.362 | -0.63 | -0.693 | 2092 | 2155 | 2140 | 42 | 525 | 6758 |  | CORR | GENE | 07:01 | 07:12 | 07:09 | 168 | 96 | 10 | EXT | Аномалия находится на упругопластическом изгибе: R=528 D, максимальное растяжение на 6 час. | 0.9 | (c)
73844.526 | 4.168 | 4.152 | -6.622 | -6.638 | -1779 | -1636 | -1673 | 452 | 4152 | 6765 |  | CORR | CIGR | 04:50 | 05:13 | 05:07 | 31 | 212 | 10 | EXT |  | 0.89 | (c)
73853.671 | 2.523 | 2.456 | -8.902 | -8.969 | -1508 | -1168 | -1246 | 723 | 2456 | 6766 |  | CORR | GENE | 06:16 | 07:11 | 06:58 | 100 | 524 | 11 | EXT |  | 0.89 | (c)
73854.555 | 3.407 | 3.335 | -8.018 | -8.09 | -1586 | -1511 | -1462 | 644 | 3335 | 6766 |  | CORR | GENE | 06:03 | 06:15 | 06:23 | 111 | 248 | 12 | EXT |  | 0.89 | (c)
73862.662 | 0.089 | 0.022 | -11.246 | -11.313 | 1829 | 1861 | 1894 | 270 | 22 | 6767 |  | ARTD | GENE | 03:42 | 03:47 | 03:53 | 231 | 132 |  | EXT | Эквивалент потери металла 11%. |  | (c)
73873.658 | 11.085 | 10.819 | -0.25 | -0.516 | -1855 | -1835 | -1795 | 376 | 206 | 6767 |  | CORR | GENE | 05:48 | 05:51 | 05:57 | 310 | 119 | 12 | EXT |  | 0.93 | (c)
73876.182 | 2.274 | 2.009 | -9.061 | -9.326 | -2213 | -2185 | -2162 | 17 | 2009 | 6768 |  | CORR | GENE | 05:28 | 05:33 | 05:37 | 362 | 103 | 12 | EXT |  | 0.93 | (c)
73881.252 | 7.344 | 7.288 | -3.991 | -4.047 | -2162 | -2127 | -2136 | 69 | 3724 | 6768 |  | CORR | GENE | 05:37 | 05:42 | 05:41 | 323 | 52 | 10 | EXT |  | 0.92 | (c)
73945.477 | 2.869 | 2.721 | -8.556 | -8.704 | -1651 | -1637 | -1619 | 579 | 2721 | 6774 |  | CORR | GENE | 06:57 | 06:59 | 07:02 | 348 | 64 | 10 | EXT |  | 0.92 | (c)
73947.645 | 5.037 | 4.858 | -6.388 | -6.567 | 2013 | 2109 | 2076 | 92 | 4858 | 6774 |  | CORR | GENE | 04:48 | 05:04 | 04:58 | 454 | 126 | 10 | EXT |  | 0.93 | (c)
73949.984 | 7.376 | 7.309 | -4.049 | -4.116 | -2169 | -2154 | -2150 | 61 | 3814 | 6774 |  | CORR | AXGR | 05:33 | 05:36 | 05:36 | 302 | 38 | 12 | EXT |  | 0.93 | (c)
73950.464 | 7.856 | 7.829 | -3.569 | -3.596 | -2211 | -2165 | -2119 | 19 | 3558 | 6774 |  | CORR | CIGR | 05:27 | 05:34 | 05:41 | 38 | 184 | 11 | EXT |  | 0.89 | (c)
73950.797 | 8.189 | 8.158 | -3.236 | -3.267 | -2169 | -2158 | -2129 | 61 | 2862 | 6774 |  | CORR | GENE | 05:33 | 05:35 | 05:40 | 405 | 81 | 10 | EXT |  | 0.93 | (c)
73950.898 | 8.29 | 8.262 | -3.135 | -3.163 | 2155 | 2185 | 2175 | 36 | 2889 | 6774 |  | CORR | AXGR | 05:11 | 05:16 | 05:14 | 274 | 39 | 10 | EXT |  | 0.92 | (c)
73952.498 | 9.89 | 9.876 | -1.535 | -1.549 | 728 | 792 | 815 | 728 | 1520 | 6774 |  | CORR | CIGR | 01:21 | 01:31 | 01:35 | 29 | 174 | 11 | EXT |  | 0.89 | (c)
73958.196 | 4.163 | 4.154 | -7.192 | -7.201 | 1722 | 1766 | 1762 | 429 | 4154 | 6775 |  | CORR | CIGR | 06:40 | 06:47 | 06:46 | 17 | 80 | 12 | EXT |  | 0.89 | (c)
73962.1 | 8.067 | 8.056 | -3.288 | -3.299 | 1683 | 1802 | 1781 | 351 | 3264 | 6775 |  | CORR | CIGR | 06:34 | 06:53 | 06:50 | 35 | 197 | 10 | EXT |  | 0.89 | (c)
73968.648 | 3.26 | 1.893 | -8.07 | -9.437 | 2117 | 2165 | 2156 | 35 | 1893 | 6776 |  | CORR | GENE | 05:12 | 05:20 | 05:18 | 2028 | 79 | 10 | EXT |  | 0.97 | (c)
73971.146 | 5.758 | 5.749 | -5.572 | -5.581 | -909 | -864 | -863 | 817 | 5560 | 6776 |  | CORR | CIGR | 09:04 | 09:11 | 09:11 | 21 | 92 | 10 | EXT |  | 0.89 | (c)
73972.008 | 6.62 | 6.612 | -4.71 | -4.718 | 1504 | 1556 | 1556 | 623 | 4697 | 6776 |  | CORR | CIGR | 03:33 | 03:42 | 03:42 | 21 | 104 | 11 | EXT |  | 0.89 | (c)
73974.686 | 9.298 | 9.283 | -2.032 | -2.047 | 2143 | 2200 | -2217 | 0 | 2018 | 6776 |  | CORR | CIGR | 05:16 | 05:25 | 05:33 | 29 | 203 | 10 | EXT |  | 0.89 | (c)
73976.044 | 10.656 | 10.544 | -0.674 | -0.786 | -1546 | -1519 | -1508 | 684 | 547 | 6776 |  | CORR | GENE | 07:21 | 07:25 | 07:27 | 239 | 76 | 10 | EXT |  | 0.91 | (c)
73981.226 | 4.508 | 4.498 | -6.877 | -6.887 | -1569 | -1532 | -1528 | 1488 | 4498 | 6777 |  | CORR | CIGR | 04:25 | 04:31 | 04:32 | 29 | 81 | 11 | EXT |  | 0.89 | (c)
74088.135 | 9.632 | 9.578 | -1.608 | -1.662 | -4 | 8 | 7 | 0 | 1499 | 6786 |  | LWAN | AXGR | 00:54 | 00:56 | 00:56 | 163 | 22 |  | EXT | Эквивалент потери металла 10%. |  | (c)
74093.572 | 3.829 | 3.543 | -7.446 | -7.732 | 1332 | 1608 | 1680 | 202 | 3543 | 6787 |  | WRIN | GENE | 05:01 | 05:46 | 05:57 | 532 | 697 | 0.8 | N/A | Высота гофр: 12 мм (0,8%). Длина волны: 359 мм |  | (c)
74112.453 | 0 | 0 | -11.29 | -11.29 | -1792 | -1496 | -1572 | 438 | 0 | 6789 | Смещение кромок | GWAN |  | 05:04 | 05:52 | 05:39 | 0 | 440 | 22 | EXT | Смещение кромок Наружу Величина смещения - 3.4 мм. Аномалия находится на упругопластическом изгибе: R=435 D, максимальное растяжение на 6.3 час. |  | (c)
74112.453 | 0 | 0 | -11.29 | -11.29 | -634 | -263 | -102 | 0 | 0 | 6789 | Смещение кромок | GWAN |  | 08:11 | 09:11 | 09:37 | 0 | 1063 | 16 | EXT | Смещение кромок Вовнутрь Величина смещения - 2.5 мм. Аномалия находится на упругопластическом изгибе: R=435 D, максимальное растяжение на 6.3 час. |  | (c)
74160.236 | 2.103 | 1.337 | -9.152 | -9.918 | 2121 | 2156 | 2153 | 45 | 1337 | 6793 |  | CORR | GENE | 06:19 | 06:24 | 06:24 | 1908 | 64 | 12 | EXT | Аномалия находится на упругопластическом изгибе: R=702 D, максимальное растяжение на 5.2 час. | 0.99 | (c)
74169.388 | 0 | 0 | -11.465 | -11.465 | -1209 | -1106 | -1092 | 975 | 0 | 6794 | Смещение кромок | GWAN |  | 11:45 | 00:01 | 12:04 | 0 | 234 | 18 | EXT | Смещение кромок Вовнутрь Величина смещения - 2.8 мм. Аномалия находится на упругопластическом изгибе: R=373 D, максимальное растяжение на 5.4 час. |  | (c)
74169.388 | 0 | 0 | -11.465 | -11.465 | -901 | -704 | -740 | 579 | 0 | 6794 | Смещение кромок | GWAN |  | 00:35 | 01:06 | 01:01 | 0 | 323 | 23 | EXT | Смещение кромок Наружу Величина смещения - 3.6 мм. Аномалия находится на упругопластическом изгибе: R=373 D, максимальное растяжение на 5.4 час. |  | (c)
74169.388 | 0 | 0 | -11.465 | -11.465 | 407 | 582 | 640 | 407 | 0 | 6794 | Смещение кромок | GWAN |  | 04:06 | 04:34 | 04:43 | 0 | 466 | 20 | EXT | Смещение кромок Наружу Величина смещения - 3.2 мм. Аномалия находится на упругопластическом изгибе: R=373 D, максимальное растяжение на 5.4 час. |  | (c)
74169.388 | 0 | 0 | -11.465 | -11.465 | 909 | 1012 | 1051 | 909 | 0 | 6794 | Смещение кромок | GWAN |  | 05:27 | 05:43 | 05:50 | 0 | 284 | 18 | EXT | Смещение кромок Вовнутрь Величина смещения - 2.9 мм. Аномалия находится на упругопластическом изгибе: R=373 D, максимальное растяжение на 5.4 час. |  | (c)
74169.388 | 0 | 0 | -11.465 | -11.465 | 1226 | 2050 | 2123 | 0 | 0 | 6794 | Смещение кромок | GWAN |  | 06:18 | 08:31 | 08:43 | 0 | 1795 | 19 | EXT | Смещение кромок Наружу Величина смещения - 2.9 мм. Аномалия находится на упругопластическом изгибе: R=373 D, максимальное растяжение на 5.4 час. |  | (c)
74187.197 | 6.344 | 6.331 | -5.096 | -5.109 | -2197 | -2102 | -2112 | 33 | 5077 | 6795 |  | CORR | CIGR | 05:52 | 06:08 | 06:06 | 32 | 169 | 10 | EXT | Аномалия находится на упругопластическом изгибе: R=847 D, максимальное растяжение на 6.4 час. | 0.89 | (c)
74191.024 | 10.171 | 9.98 | -1.269 | -1.46 | 2099 | 2131 | 2123 | 84 | 1049 | 6795 |  | CORR | AXGR | 05:26 | 05:31 | 05:30 | 411 | 47 | 13 | EXT |  | 0.95 | (c)
74198.482 | 6.189 | 6.142 | -5.211 | -5.258 | -1513 | -1488 | -1494 | 718 | 5094 | 6796 |  | CORR | AXGR | 08:35 | 08:39 | 08:38 | 164 | 37 | 11 | EXT |  | 0.9 | (c)
74201.061 | 8.768 | 8.751 | -2.632 | -2.649 | 1791 | 2055 | 1967 | 87 | 2603 | 6796 |  | CORR | CIGR | 05:29 | 06:11 | 05:57 | 46 | 352 | 11 | EXT |  | 0.89 | (c)
74201.512 | 9.219 | 9.014 | -2.181 | -2.386 | -2133 | -2111 | -2107 | 98 | 2033 | 6796 |  | CORR | GENE | 06:55 | 06:59 | 06:59 | 353 | 50 | 10 | EXT |  | 0.92 | (c)
74203.543 | 11.25 | 10.883 | -0.15 | -0.517 | -2157 | -2119 | -2093 | 74 | 19 | 6796 |  | CORR | GENE | 06:51 | 06:58 | 07:02 | 498 | 128 | 10 | EXT |  | 0.94 | (c)
74249.476 | 11.508 | 11.487 | -0.067 | -0.088 | -1101 | -863 | -883 | 665 | 33 | 6800 |  | CORR | GENE | 06:51 | 07:30 | 07:26 | 55 | 436 | 10 | EXT |  | 0.89 | (c)
74270.877 | 10.214 | 10.203 | -0.941 | -0.952 | 1986 | 2136 | 2107 | 1986 | 907 | 6802 |  | CORR | CIGR | 05:42 | 06:06 | 06:01 | 45 | 243 | 12 | EXT |  | 0.89 | (c)
74271.64 | 10.977 | 10.954 | -0.178 | -0.201 | 2167 | -2204 | -2192 | 2089 | 159 | 6802 |  | CORR | CIGR | 06:11 | 06:25 | 06:27 | 42 | 205 | 10 | EXT |  | 0.89 | (c)
74271.706 | 11.043 | 11.022 | -0.112 | -0.133 | 1804 | 1884 | 1887 | 1804 | 98 | 6802 |  | CORR | CIGR | 05:12 | 05:25 | 05:26 | 35 | 167 | 13 | EXT |  | 0.89 | (c)
74285.062 | 1.944 | 1.922 | -9.726 | -9.748 | 2129 | 2213 | -2216 | 2100 | 1922 | 6804 |  | CORR | CIGR | 05:56 | 06:10 | 06:15 | 42 | 232 | 12 | EXT |  | 0.89 | (c)
74294.788 | 0 | 0 | -11.6 | -11.6 | -1917 | -1870 | -1842 | 1767 | 0 | 6805 | Смещение кромок | GWAN |  | 00:50 | 00:57 | 01:02 | 0 | 150 | 35 | EXT | Смещение кромок Вовнутрь Величина смещения - 5.5 мм. |  | (c)
74340.167 | 10.664 | 10.178 | -0.306 | -0.792 | 2112 | 2205 | 2173 | 0 | 0 | 6808 |  | CORR | GENE | 07:25 | 07:40 | 07:35 | 792 | 124 | 10 | EXT |  | 0.95 | (c)
74340.473 | 0 | -0.029 | -11.41 | -11.439 | -1945 | -1358 | -865 | 0 |  | 6809 | Нарушение формы кольцевого шва | GWAN |  | 04:08 | 05:43 | 07:02 | 0 | 2160 |  | EXT | Нарушение формы кольцевого шва |  | (c)
74345.518 | 5.045 | 5.034 | -6.365 | -6.376 | -1761 | -1618 | -1665 | 470 | 5034 | 6809 |  | CORR | CIGR | 04:38 | 05:01 | 04:53 | 45 | 191 | 10 | EXT |  | 0.89 | (c)
74363.173 | 0 | -0.045 | -11.355 | -11.4 | -412 | -195 | -211 | 10 |  | 6811 | Нарушение формы кольцевого шва | GWAN |  | 01:16 | 01:51 | 01:49 | 0 | 402 |  | EXT | Нарушение формы кольцевого шва |  | (c)
74363.173 | 0 | 0 | -11.355 | -11.355 | -355 | -135 | -159 | 0 | 0 | 6811 | Смещение кромок | GWAN |  | 01:26 | 02:01 | 01:57 | 0 | 392 | 24 | EXT | Смещение кромок Вовнутрь Величина смещения - 3.8 мм. |  | (c)
74363.173 | 0 | 0 | -11.355 | -11.355 | 616 | 885 | 917 | 616 | 0 | 6811 | Смещение кромок | GWAN |  | 04:02 | 04:46 | 04:51 | 0 | 602 | 21 | EXT | Смещение кромок Вовнутрь Величина смещения - 3.4 мм. |  | (c)
74363.173 | 0 | 0 | -11.355 | -11.355 | 1230 | 1380 | 1500 | 460 | 0 | 6811 | Смещение кромок | GWAN |  | 05:41 | 06:06 | 06:25 | 0 | 540 | 18 | EXT | Смещение кромок Наружу Величина смещения - 2.8 мм. |  | (c)
74363.173 | 0 | -0.038 | -11.355 | -11.393 | 1797 | 1979 | 1989 | 49 |  | 6811 | Нарушение формы кольцевого шва | GWAN |  | 07:13 | 07:42 | 07:44 | 0 | 385 |  | EXT | Нарушение формы кольцевого шва |  | (c)
74418.936 | 10.323 | 9.533 | -0.637 | -1.427 | -2227 | -2174 | -2193 | 4 | 319 | 6815 |  | CORR | GENE | 07:28 | 07:37 | 07:34 | 1108 | 67 | 12 | EXT |  | 0.98 | (c)
74419.992 | 0.419 | 0.363 | -10.446 | -10.502 | 1789 | 1864 | 1947 | 125 | 363 | 6816 |  | CORR | GENE | 05:35 | 05:48 | 06:01 | 60 | 316 | 12 | EXT |  | 0.89 | (c)
74425.256 | 5.683 | 5.648 | -5.182 | -5.217 | -2129 | -1674 | -1830 | 102 | 5152 | 6816 |  | CORR | GENE | 07:03 | 08:16 | 07:51 | 65 | 598 | 14 | EXT |  | 0.89 | (c)
74452.693 | 0.37 | 0.364 | -2.545 | -2.551 | 1993 | 2078 | 2094 | 35 | 364 | 6819 |  | CORR | CIGR | 05:33 | 05:47 | 05:50 | 45 | 203 | 11 | EXT |  | 0.89 | (c)
74452.707 | 0.384 | 0.359 | -2.531 | -2.556 | -2183 | -2076 | -2077 | 47 | 359 | 6819 |  | CORR | CIGR | 06:19 | 06:37 | 06:37 | 44 | 213 | 10 | EXT |  | 0.89 | (c)
74454.714 | 2.391 | 2.299 | -0.524 | -0.616 | -2193 | -2180 | -2168 | 37 | 360 | 6819 |  | CORR | GENE | 06:18 | 06:20 | 06:22 | 256 | 52 | 10 | EXT |  | 0.91 | (c)
74460.564 | 5.326 | 5.318 | -6.009 | -6.017 | 421 | 447 | 453 | 421 | 5318 | 6820 |  | CORR | CIGR | 03:52 | 03:57 | 03:58 | 18 | 65 | 10 | EXT |  | 0.89 | (c)
74461.196 | 5.958 | 5.785 | -5.377 | -5.55 | 372 | 402 | 399 | 372 | 4839 | 6820 |  | CORR | GENE | 03:45 | 03:49 | 03:49 | 711 | 53 | 10 | EXT |  | 0.95 | (c)
74462.065 | 6.827 | 6.663 | -4.508 | -4.672 | 2129 | 2169 | 2165 | 30 | 4295 | 6820 |  | CORR | GENE | 08:28 | 08:35 | 08:34 | 377 | 72 | 10 | EXT |  | 0.93 | (c)
74462.143 | 6.905 | 6.871 | -4.43 | -4.464 | 1264 | 1502 | 1419 | 657 | 4419 | 6820 |  | CORR | CIGR | 06:08 | 06:47 | 06:33 | 45 | 310 | 10 | EXT |  | 0.89 | (c)
74462.427 | 7.189 | 7.182 | -4.146 | -4.153 | 791 | 926 | 885 | 791 | 4113 | 6820 |  | CORR | CIGR | 04:52 | 05:14 | 05:07 | 40 | 188 | 11 | EXT |  | 0.89 | (c)
74462.776 | 7.538 | 7.149 | -3.797 | -4.186 | 667 | 683 | 696 | 667 | 3757 | 6820 |  | CORR | GENE | 04:32 | 04:35 | 04:37 | 429 | 57 | 10 | EXT |  | 0.93 | (c)
74463.027 | 7.789 | 7.782 | -3.546 | -3.553 | 1199 | 1266 | 1258 | 914 | 3537 | 6820 |  | CORR | CIGR | 05:58 | 06:09 | 06:08 | 16 | 117 | 11 | EXT |  | 0.89 | (c)
74463.351 | 8.113 | 8.093 | -3.222 | -3.242 | 1057 | 1401 | 1300 | 687 | 3167 | 6820 |  | CORR | GENE | 05:35 | 06:31 | 06:14 | 75 | 487 | 11 | EXT |  | 0.89 | (c)
74463.461 | 8.223 | 8.184 | -3.112 | -3.151 | -21 | 804 | 431 | 0 | 3101 | 6820 |  | CORR | GENE | 02:41 | 04:54 | 03:54 | 50 | 904 | 10 | EXT |  | 0.89 | (c)
74463.47 | 8.232 | 8.222 | -3.103 | -3.113 | 1622 | 1667 | 1664 | 524 | 3096 | 6820 |  | CORR | CIGR | 07:06 | 07:13 | 07:13 | 17 | 85 | 11 | EXT |  | 0.89 | (c)
74464.591 | 9.353 | 9.31 | -1.982 | -2.025 | 1098 | 1300 | 1410 | 509 | 1960 | 6820 |  | CORR | GENE | 05:42 | 06:14 | 06:32 | 65 | 624 | 12 | EXT |  | 0.89 | (c)
74464.945 | 9.707 | 9.69 | -1.628 | -1.645 | 556 | 625 | 690 | 556 | 1585 | 6820 |  | CORR | GENE | 04:14 | 04:25 | 04:36 | 60 | 268 | 12 | EXT |  | 0.89 | (c)
74507.38 | 9.752 | 9.746 | -1.613 | -1.619 | -1549 | -1496 | -1435 | 681 | 1580 | 6825 |  | CORR | CIGR | 05:41 | 05:50 | 05:60 | 39 | 229 | 10 | EXT |  | 0.89 | (c)
74531.983 | 0 | -0.027 | -11.445 | -11.472 | 695 | 1655 | -1566 | 633 |  | 6828 | Нарушение формы кольцевого шва | GWAN |  | 11:53 | 02:28 | 17:48 | 0 | 4399 |  | EXT | Нарушение формы кольцевого шва |  | (c)
74558.816 | 3.888 | 3.878 | -7.607 | -7.617 | -2132 | -2090 | -2082 | 98 | 3878 | 6830 |  | CORR | CIGR | 04:32 | 04:39 | 04:40 | 20 | 100 | 13 | EXT | Аномалия находится на упругопластическом изгибе: R=561 D, максимальное растяжение на 7.5 час. | 0.89 | (c)
74559.069 | 4.141 | 4.134 | -7.354 | -7.361 | -2175 | -2109 | -2110 | 55 | 4134 | 6830 |  | CORR | CIGR | 04:25 | 04:36 | 04:36 | 23 | 132 | 10 | EXT | Аномалия находится на упругопластическом изгибе: R=547 D, максимальное растяжение на 7.5 час. | 0.89 | (c)
74572.875 | 6.452 | 6.443 | -4.013 | -4.022 | 1472 | 1694 | 1606 | 491 | 3937 | 6831 |  | CORR | GENE | 04:50 | 05:26 | 05:12 | 85 | 268 | 10 | EXT | Аномалия находится на упругопластическом изгибе: R=517 D, максимальное растяжение на 6.4 час. | 0.89 | (c)
74574.017 | 7.594 | 5.419 | -2.871 | -5.046 | 2195 | -2227 | 2218 | 0 | 2675 | 6831 |  | CORR | GENE | 06:47 | 06:53 | 06:50 | 2371 | 48 | 11 | EXT | Аномалия находится на упругопластическом изгибе: R=517 D, максимальное растяжение на 6 час. | 0.98 | (c)
74575.339 | 8.916 | 8.903 | -1.549 | -1.562 | 1987 | 2081 | 2080 | 57 | 1525 | 6831 |  | CORR | CIGR | 06:13 | 06:28 | 06:28 | 37 | 186 | 11 | EXT | Аномалия находится на упругопластическом изгибе: R=509 D, максимальное растяжение на 5.7 час. | 0.89 | (c)
74576.819 | 10.396 | 10.383 | -0.069 | -0.082 | 1374 | 1495 | 1499 | 606 | 13 | 6831 |  | CORR | GENE | 04:34 | 04:54 | 04:54 | 69 | 250 | 11 | EXT | Аномалия находится на упругопластическом изгибе: R=527 D, максимальное растяжение на 5.4 час. | 0.89 | (c)
74580.052 | 3.164 | 3.156 | -8.271 | -8.279 | -2070 | -2019 | -2008 | 161 | 3156 | 6832 |  | CORR | CIGR | 06:54 | 07:03 | 07:04 | 19 | 123 | 11 | EXT | Аномалия находится на упругопластическом изгибе: R=608 D, максимальное растяжение на 5.1 час. | 0.89 | (c)
74581.27 | 4.382 | 4.374 | -7.053 | -7.061 | 1636 | 1708 | 1714 | 437 | 4374 | 6832 |  | CORR | CIGR | 04:52 | 05:04 | 05:05 | 21 | 157 | 10 | EXT | Аномалия находится на упругопластическом изгибе: R=722 D, максимальное растяжение на 5.1 час. | 0.89 | (c)
74582.568 | 5.68 | 5.528 | -5.755 | -5.907 | 2166 | 2197 | 2184 | 29 | 5528 | 6832 |  | CORR | AXGR | 06:18 | 06:23 | 06:21 | 209 | 35 | 10 | EXT | Аномалия находится на упругопластическом изгибе: R=989 D, максимальное растяжение на 5.2 час. | 0.91 | (c)
74582.821 | 5.933 | 5.921 | -5.502 | -5.514 | 2132 | 2190 | 2181 | 1 | 5493 | 6832 |  | CORR | CIGR | 06:13 | 06:22 | 06:20 | 21 | 97 | 10 | EXT |  | 0.89 | (c)
74583.332 | 6.444 | 6.428 | -4.991 | -5.007 | 2105 | 2140 | 2174 | 0 | 4963 | 6832 |  | CORR | CIGR | 06:08 | 06:14 | 06:19 | 44 | 137 | 14 | EXT |  | 0.89 | (c)
74593.14 | 4.817 | 4.804 | -6.558 | -6.571 | -987 | -942 | -937 | 887 | 4804 | 6833 |  | CORR | CIGR | 07:38 | 07:46 | 07:46 | 24 | 100 | 9 | EXT |  | 0.89 | (c)
74598.244 | 9.921 | 9.678 | -1.454 | -1.697 | -2162 | -2136 | -2126 | 68 | 1319 | 6833 |  | CORR | GENE | 04:29 | 04:33 | 04:34 | 378 | 72 | 10 | EXT |  | 0.93 | (c)
74621 | 9.977 | 9.787 | -1.163 | -1.353 | -1142 | -1061 | -1091 | 1041 | 864 | 6835 |  | CORR | GENE | 06:57 | 07:10 | 07:05 | 489 | 101 | 10 | EXT |  | 0.94 | (c)
74622.961 | 0.798 | 0.312 | -10.757 | -11.243 | -2209 | -2156 | -2163 | 21 | 312 | 6836 |  | CORR | GENE | 04:22 | 04:31 | 04:29 | 3729 | 92 | 10 | EXT |  | 0.98 | (c)
74639.112 | 5.394 | 5.332 | -5.801 | -5.863 | 1588 | 1737 | 1689 | 442 | 5332 | 6837 |  | CORR | GENE | 06:24 | 06:48 | 06:40 | 88 | 200 | 10 | EXT |  | 0.89 | (c)
74662.746 | 6.413 | 6.382 | -4.897 | -4.928 | 1799 | 1981 | 1924 | 182 | 4875 | 6839 |  | CORR | GENE | 05:16 | 05:45 | 05:36 | 53 | 249 | 10 | EXT |  | 0.89 | (c)
74662.969 | 6.636 | 6.629 | -4.674 | -4.681 | 1372 | 1423 | 1420 | 762 | 4664 | 6839 |  | CORR | CIGR | 04:07 | 04:15 | 04:15 | 17 | 96 | 11 | EXT |  | 0.89 | (c)
74664.735 | 8.402 | 8.389 | -2.908 | -2.921 | -1622 | -1551 | -1561 | 609 | 2893 | 6839 |  | CORR | CIGR | 08:04 | 08:15 | 08:14 | 28 | 122 | 10 | EXT |  | 0.89 | (c)
74664.922 | 8.589 | 8.557 | -2.721 | -2.753 | 1803 | 1878 | 1915 | 204 | 2698 | 6839 |  | CORR | GENE | 05:17 | 05:29 | 05:35 | 55 | 223 | 15 | EXT |  | 0.89 | (c)
74666.361 | 10.028 | 9.959 | -1.282 | -1.351 | 1769 | 1926 | 1981 | 38 | 1215 | 6839 |  | CORR | GENE | 05:11 | 05:36 | 05:45 | 136 | 424 | 10 | EXT |  | 0.9 | (c)
74667.027 | 10.694 | 10.629 | -0.616 | -0.681 | 1861 | 1999 | 1991 | 109 | 611 | 6839 |  | CORR | GENE | 05:26 | 05:48 | 05:47 | 70 | 260 | 14 | EXT |  | 0.89 | (c)
74667.277 | 10.944 | 10.897 | -0.366 | -0.413 | -1800 | -1699 | -1648 | 431 | 347 | 6839 |  | CORR | GENE | 07:35 | 07:51 | 07:60 | 66 | 304 | 11 | EXT |  | 0.89 | (c)
74684.095 | 4.932 | 4.915 | -6.518 | -6.535 | -1242 | -1138 | -1168 | 988 | 4915 | 6841 |  | CORR | CIGR | 05:46 | 06:02 | 05:57 | 33 | 148 | 8 | EXT |  | 0.89 | (c)
74703.31 | 1.232 | 1.206 | -10.258 | -10.284 | -946 | -827 | -807 | 667 | 1206 | 6843 |  | CORR | CIGR | 06:57 | 07:16 | 07:19 | 47 | 280 | 10 | EXT |  | 0.89 | (c)
74713.568 | 0 | 0 | -11.11 | -11.11 | 1453 | 1837 | 1745 | 193 | 0 | 6844 | Смещение кромок | GWAN |  | 05:08 | 06:10 | 05:56 | 0 | 585 | 22 | EXT | Смещение кромок Наружу Величина смещения - 3.5 мм. |  | (c)
74752.446 | 0.873 | 0.859 | -10.247 | -10.261 | -87 | -9 | -20 | 0 | 859 | 6848 |  | CORR | CIGR | 04:26 | 04:38 | 04:37 | 29 | 136 | 14 | EXT | Аномалия находится на упругопластическом изгибе: R=791 D, максимальное растяжение на 0.5 час. | 0.89 | (c)
74756.697 | 5.124 | 5.066 | -5.996 | -6.054 | 855 | 954 | 931 | 855 | 5066 | 6848 |  | CORR | GENE | 06:58 | 07:14 | 07:10 | 79 | 152 | 10 | EXT | Аномалия находится на упругопластическом изгибе: R=469 D, максимальное растяжение на 0.3 час. | 0.89 | (c)
74758.13 | 6.557 | 6.508 | -4.563 | -4.612 | 861 | 974 | 948 | 861 | 4449 | 6848 |  | CORR | GENE | 06:59 | 07:17 | 07:13 | 163 | 174 | 18 | EXT | Аномалия находится на упругопластическом изгибе: R=444 D, максимальное растяжение на 0.3 час. | 0.91 | (c)
74758.564 | 6.991 | 6.855 | -4.129 | -4.265 | 653 | 692 | 702 | 653 | 4075 | 6848 |  | CORR | GENE | 06:25 | 06:32 | 06:33 | 190 | 98 | 13 | EXT | Аномалия находится на упругопластическом изгибе: R=436 D, максимальное растяжение на 0.3 час. | 0.91 | (c)
74758.679 | 7.106 | 7.047 | -4.014 | -4.073 | 214 | 403 | 364 | 214 | 3926 | 6848 |  | CORR | GENE | 05:14 | 05:45 | 05:39 | 147 | 300 | 11 | EXT | Аномалия находится на упругопластическом изгибе: R=431 D, максимальное растяжение на 0.3 час. | 0.9 | (c)
74766.099 | 3.406 | 3.385 | -8.254 | -8.275 | 568 | 627 | 623 | 568 | 3385 | 6849 |  | CORR | CIGR | 05:42 | 05:52 | 05:51 | 33 | 110 | 10 | EXT | Аномалия находится на упругопластическом изгибе: R=390 D, максимальное растяжение на 11.9 час. | 0.89 | (c)
74766.495 | 3.802 | 3.793 | -7.858 | -7.867 | 964 | 1018 | 1016 | 964 | 3793 | 6849 |  | CORR | CIGR | 06:46 | 06:55 | 06:55 | 20 | 104 | 10 | EXT | Аномалия находится на упругопластическом изгибе: R=401 D, максимальное растяжение на 11.9 час. | 0.89 | (c)
74774.435 | 0.082 | 0.024 | -11.243 | -11.301 | -1218 | -966 | -891 | 565 | 24 | 6850 |  | CORR | GENE | 04:34 | 05:14 | 05:26 | 59 | 653 | 14 | EXT |  | 0.89 | (c)
74785.678 | 0 | -0.048 | -11.355 | -11.403 | 1122 | 1317 | 1301 | 1122 |  | 6851 | Вышлифовка на шве | GWAN | GENE | 11:33 | 00:04 | 12:01 | 89 | 358 | 15 | EXT | Вышлифовка на шве Аномалия находится на упругопластическом изгибе: R=509 D, максимальное растяжение на 5.7 час. |  | (c)
74797.227 | 0.194 | 0.141 | -11.176 | -11.229 | 251 | 281 | 281 | 251 | 141 | 6852 |  | CORR | GENE | 06:33 | 06:38 | 06:38 | 117 | 60 | 10 | EXT | Аномалия находится на упругопластическом изгибе: R=526 D, максимальное растяжение на 5.9 час. | 0.89 | (c)
74802.317 | 5.284 | 5.176 | -6.086 | -6.194 | -1308 | -1033 | -1094 | 880 | 5176 | 6852 |  | CORR | GENE | 02:21 | 03:06 | 02:56 | 146 | 428 | 12 | EXT | Аномалия находится на упругопластическом изгибе: R=873 D, максимальное растяжение на 6 час. | 0.9 | (c)
74813.677 | 5.274 | 5.257 | -6.116 | -6.133 | -1393 | -1296 | -1306 | 1219 | 5257 | 6853 |  | CORR | CIGR | 02:01 | 02:16 | 02:15 | 37 | 175 | 11 | EXT |  | 0.89 | (c)
74816.047 | 7.644 | 7.29 | -3.746 | -4.1 | -623 | -601 | -463 | 302 | 3136 | 6853 |  | GOUG | GENE | 04:05 | 04:09 | 04:31 | 964 | 321 | 6 | EXT | Зона задиров. |  | (c)
74817.945 | 9.542 | 9.434 | -1.848 | -1.956 | -717 | -699 | -693 | 669 | 1712 | 6853 |  | CORR | AXGR | 03:50 | 03:53 | 03:54 | 244 | 48 | 10 | EXT |  | 0.91 | (c)
74826.426 | 6.633 | 6.623 | -4.162 | -4.172 | 803 | 847 | 845 | 803 | 4152 | 6854 |  | CORR | CIGR | 05:57 | 06:05 | 06:04 | 20 | 85 | 13 | EXT |  | 0.89 | (c)
74832.148 | 1.56 | 1.548 | -9.755 | -9.767 | -25 | 19 | 23 | 0 | 1548 | 6855 |  | CORR | CIGR | 08:23 | 08:30 | 08:30 | 28 | 96 | 13 | EXT | Аномалия находится на упругопластическом изгибе: R=577 D, максимальное растяжение на 11.8 час. | 0.89 | (c)
74842.959 | 1.056 | 0.644 | -10.214 | -10.626 | 1695 | 1725 | 1745 | 1695 | 644 | 6856 |  | CORR | GENE | 04:40 | 04:45 | 04:48 | 442 | 99 | 10 | EXT | Аномалия находится на упругопластическом изгибе: R=320 D, максимальное растяжение на 11.7 час. | 0.93 | (c)
74865.753 | 1.05 | 1.021 | -10.035 | -10.064 | -847 | -758 | -720 | 593 | 1021 | 6858 |  | CORR | CIGR | 03:06 | 03:21 | 03:27 | 51 | 254 | 10 | EXT | Аномалия находится на упругопластическом изгибе: R=587 D, максимальное растяжение на 6.8 час. | 0.89 | (c)
74901.027 | 3.214 | 3.156 | -8.336 | -8.394 | -1286 | -1197 | -1227 | 945 | 3156 | 6861 |  | CORR | GENE | 07:46 | 08:01 | 07:56 | 70 | 118 | 10 | EXT |  | 0.89 | (c)
74909.363 | 0 | 0 | -11.435 | -11.435 | 2153 | -1838 | -2000 | 0 | 0 | 6862 | Смещение кромок | GWAN |  | 04:38 | 05:54 | 05:28 | 0 | 616 | 20 | EXT | Смещение кромок Вовнутрь Величина смещения - 3.1 мм. |  | (c)
74909.363 | 0 | 0 | -11.435 | -11.435 | -1084 | -906 | -933 | 781 | 0 | 6862 | Смещение кромок | GWAN |  | 07:56 | 08:25 | 08:20 | 0 | 303 | 25 | EXT | Смещение кромок Наружу Величина смещения - 3.9 мм. |  | (c)
74909.363 | 0 | 0 | -11.435 | -11.435 | -743 | -228 | -324 | 0 | 0 | 6862 | Смещение кромок | GWAN |  | 08:51 | 10:14 | 09:59 | 0 | 838 | 23 | EXT | Смещение кромок Вовнутрь Величина смещения - 3.7 мм. |  | (c)
74924.663 | 3.865 | 3.632 | -6.75 | -6.983 | -1698 | -1681 | -1660 | 532 | 3632 | 6863 |  | CORR | GENE | 09:22 | 09:24 | 09:28 | 401 | 77 | 10 | EXT |  | 0.93 | (c)
74926.213 | 5.415 | 4.535 | -5.2 | -6.08 | -1702 | -1669 | -1664 | 529 | 4535 | 6863 |  | CORR | GENE | 09:21 | 09:26 | 09:27 | 979 | 76 | 13 | EXT |  | 0.98 | (c)
74926.509 | 5.711 | 5.696 | -4.904 | -4.919 | -1935 | -1707 | -1789 | 295 | 4861 | 6863 |  | CORR | GENE | 08:43 | 09:20 | 09:07 | 58 | 292 | 14 | EXT |  | 0.89 | (c)
74932.139 | 0.726 | 0.687 | -10.719 | -10.758 | 664 | 988 | 999 | 664 | 687 | 6864 |  | CORR | GENE | 02:39 | 03:31 | 03:33 | 157 | 670 | 10 | EXT |  | 0.9 | (c)
74937.789 | 6.376 | 6.337 | -5.069 | -5.108 | 519 | 877 | 779 | 519 | 4991 | 6864 |  | CORR | GENE | 02:15 | 03:13 | 02:57 | 117 | 520 | 10 | EXT |  | 0.89 | (c)
74942.154 | 10.741 | 10.717 | -0.704 | -0.728 | -2006 | -1946 | -1951 | 225 | 700 | 6864 |  | CORR | CIGR | 07:28 | 07:38 | 07:37 | 28 | 110 | 10 | EXT |  | 0.89 | (c)
74942.858 | 0 | -0.043 | -11.25 | -11.293 | 1811 | -1046 | -1555 | 0 |  | 6865 | Нарушение формы кольцевого шва | GWAN |  | 03:21 | 07:40 | 06:18 | 0 | 2189 |  | EXT | Нарушение формы кольцевого шва |  | (c)
74952.402 | 9.544 | 7.66 | -1.706 | -3.59 | -2202 | -2192 | -2134 | 28 | 285 | 6865 |  | CORR | GENE | 04:34 | 04:35 | 04:45 | 3305 | 137 | 10 | EXT |  | 0.98 | (c)
74966.477 | 0.944 | 0.466 | -10.451 | -10.929 | 2074 | 2134 | 2123 | 58 | 466 | 6867 |  | CORR | GENE | 03:40 | 03:50 | 03:48 | 923 | 98 | 10 | EXT |  | 0.96 | (c)
74966.782 | 1.249 | 0.196 | -10.146 | -11.199 | -2217 | -2149 | -2168 | 14 | 196 | 6867 |  | CORR | GENE | 04:07 | 04:18 | 04:15 | 1348 | 96 | 10 | EXT |  | 0.96 | (c)
74968.232 | 2.699 | 2.699 | -8.696 | -8.696 | -2197 | -2149 | -2141 | 33 | 2699 | 6867 |  | CORR | GENE | 04:11 | 04:18 | 04:20 | 2791 | 112 | 10 | EXT |  | 0.97 | (c)
74983.899 | 6.971 | 6.953 | -4.429 | -4.447 | -1415 | -1256 | -1295 | 816 | 4404 | 6868 |  | CORR | CIGR | 05:57 | 06:23 | 06:17 | 43 | 239 | 10 | EXT |  | 0.89 | (c)
74998.327 | 9.999 | 9.957 | -1.416 | -1.458 | -426 | -294 | -293 | 160 | 1386 | 6869 |  | CORR | GENE | 08:51 | 09:12 | 09:12 | 72 | 266 | 13 | EXT |  | 0.89 | (c)
74999.581 | 11.253 | 11.164 | -0.162 | -0.251 | 2186 | -2160 | -2026 | 0 | 129 | 6869 |  | CORR | GENE | 03:52 | 04:11 | 04:33 | 122 | 499 | 11 | EXT |  | 0.9 | (c)
75005.423 | 5.68 | 5.662 | -5.75 | -5.768 | 1613 | 1686 | 1689 | 465 | 5662 | 6870 |  | CORR | CIGR | 03:54 | 04:05 | 04:06 | 36 | 152 | 10 | EXT |  | 0.89 | (c)
75007.466 | 7.723 | 7.674 | -3.707 | -3.756 | 1777 | 1919 | 1899 | 210 | 3696 | 6870 |  | CORR | GENE | 04:20 | 04:43 | 04:40 | 60 | 244 | 11 | EXT |  | 0.89 | (c)
75019.592 | 8.419 | 8.384 | -2.871 | -2.906 | 1491 | 1740 | 1666 | 389 | 2849 | 6871 |  | CORR | GENE | 04:57 | 05:37 | 05:25 | 57 | 350 | 10 | EXT |  | 0.89 | (c)
75023.868 | 1.405 | 1.395 | -9.645 | -9.655 | 1943 | 2004 | 2012 | 149 | 1395 | 6872 |  | CORR | CIGR | 04:35 | 04:44 | 04:46 | 30 | 139 | 11 | EXT |  | 0.89 | (c)
75024.35 | 1.887 | 1.881 | -9.163 | -9.169 | 1454 | 1502 | 1509 | 666 | 1881 | 6872 |  | CORR | CIGR | 03:16 | 03:23 | 03:25 | 19 | 111 | 12 | EXT |  | 0.89 | (c)
75035.412 | 1.899 | 1.889 | -9.506 | -9.516 | 1081 | 1117 | 1123 | 1065 | 1889 | 6873 |  | CORR | CIGR | 04:01 | 04:07 | 04:08 | 21 | 84 | 10 | EXT |  | 0.89 | (c)
75044.964 | 0.046 | 0.031 | -11.409 | -11.424 | -195 | -125 | -133 | 71 | 31 | 6874 |  | CORR | CIGR | 00:06 | 00:18 | 00:16 | 27 | 124 | 15 | EXT |  | 0.89 | (c)
75065.096 | 8.723 | 8.682 | -2.752 | -2.793 | -808 | -476 | -521 | 234 | 2690 | 6875 |  | CORR | GENE | 09:01 | 09:54 | 09:47 | 103 | 574 | 10 | EXT |  | 0.89 | (c)
75078.359 | 10.511 | 10.494 | -0.919 | -0.936 | 1999 | 2088 | 2071 | 87 | 902 | 6876 |  | CORR | CIGR | 06:34 | 06:48 | 06:45 | 34 | 144 | 10 | EXT |  | 0.89 | (c)
75101.743 | 0 | -0.047 | -11.11 | -11.157 | 1160 | -1827 | -1445 | 0 |  | 6879 | Нарушение формы кольцевого шва | GWAN |  | 03:04 | 07:01 | 08:03 | 0 | 3711 |  | EXT | Нарушение формы кольцевого шва |  | (c)
75124.193 | 0 | 0 | -11.635 | -11.635 | 1014 | 1156 | 1363 | 1014 | 0 | 6881 | Смещение кромок | GWAN |  | 05:34 | 05:57 | 06:30 | 0 | 699 | 25 | EXT | Смещение кромок Наружу Величина смещения - 4.7 мм. |  | (c)
75130.71 | 6.517 | 6.486 | -5.118 | -5.149 | 917 | 1102 | 1085 | 917 | 5075 | 6881 |  | CORR | GENE | 05:18 | 05:48 | 05:46 | 74 | 337 | 11 | EXT |  | 0.89 | (c)
75131.53 | 7.337 | 7.328 | -4.298 | -4.307 | 1657 | 1717 | 1746 | 1657 | 4275 | 6881 |  | CORR | CIGR | 07:18 | 07:27 | 07:32 | 32 | 179 | 11 | EXT |  | 0.89 | (c)
75157.405 | 9.887 | 9.869 | -1.358 | -1.376 | -1451 | -1358 | -1356 | 1261 | 1342 | 6883 |  | CORR | CIGR | 04:41 | 04:56 | 04:56 | 34 | 190 | 11 | EXT |  | 0.89 | (c)
75157.468 | 9.95 | 9.931 | -1.295 | -1.314 | -1156 | -1099 | -1071 | 985 | 1272 | 6883 |  | CORR | CIGR | 05:28 | 05:38 | 05:42 | 42 | 171 | 11 | EXT |  | 0.89 | (c)
75158.763 | 0 | -0.036 | -11.175 | -11.211 | -1986 | -1801 | -1846 | 1706 |  | 6884 | Нарушение формы кольцевого шва | GWAN |  | 03:20 | 03:50 | 03:43 | 0 | 280 |  | EXT | Нарушение формы кольцевого шва |  | (c)
75170.066 | 0.128 | 0.103 | -11.307 | -11.332 | 2 | 95 | 80 | 2 | 103 | 6885 |  | CORR | GENE | 03:15 | 03:30 | 03:28 | 157 | 155 | 15 | EXT |  | 0.91 | (c)
75170.88 | 0.942 | 0.752 | -10.493 | -10.683 | 37 | 127 | 90 | 37 | 752 | 6885 |  | CORR | GENE | 03:21 | 03:36 | 03:30 | 246 | 106 | 11 | EXT |  | 0.91 | (c)
75174.97 | 5.032 | 5.024 | -6.403 | -6.411 | 1579 | 1690 | 1666 | 1579 | 5024 | 6885 |  | CORR | CIGR | 07:30 | 07:48 | 07:44 | 38 | 174 | 12 | EXT |  | 0.89 | (c)
75180.55 | 10.612 | 10.59 | -0.823 | -0.845 | 110 | 212 | 183 | 110 | 806 | 6885 |  | CORR | CIGR | 03:33 | 03:49 | 03:45 | 39 | 146 | 14 | EXT |  | 0.89 | (c)
75180.688 | 10.75 | 10.737 | -0.685 | -0.698 | 106 | 217 | 203 | 106 | 666 | 6885 |  | CORR | CIGR | 03:32 | 03:50 | 03:48 | 32 | 193 | 10 | EXT |  | 0.89 | (c)
75181.279 | 11.341 | 11.321 | -0.094 | -0.114 | 25 | 267 | 185 | 25 | 54 | 6885 |  | CORR | GENE | 03:19 | 03:58 | 03:45 | 60 | 320 | 11 | EXT |  | 0.89 | (c)
75182.155 | 0.782 | 0.77 | -10.518 | -10.53 | -2091 | -2045 | -2056 | 2022 | 770 | 6886 |  | CORR | CIGR | 03:47 | 03:54 | 03:52 | 20 | 69 | 15 | EXT |  | 0.89 | (c)
75182.309 | 0.936 | 0.916 | -10.364 | -10.384 | -726 | -626 | -627 | 529 | 916 | 6886 |  | CORR | CIGR | 07:27 | 07:43 | 07:43 | 36 | 197 | 12 | EXT |  | 0.89 | (c)
75184.553 | 3.18 | 3.171 | -8.12 | -8.129 | -2048 | -2015 | -2016 | 1985 | 3171 | 6886 |  | CORR | CIGR | 03:54 | 03:59 | 03:59 | 20 | 63 | 10 | EXT |  | 0.89 | (c)
75186.319 | 4.946 | 4.938 | -6.354 | -6.362 | 2043 | 2081 | 2082 | 2043 | 4938 | 6886 |  | CORR | CIGR | 02:54 | 02:60 | 03:00 | 20 | 78 | 11 | EXT |  | 0.89 | (c)
75186.716 | 5.343 | 5.335 | -5.957 | -5.965 | -327 | -254 | -272 | 217 | 5335 | 6886 |  | CORR | CIGR | 08:31 | 08:43 | 08:40 | 25 | 110 | 17 | EXT |  | 0.89 | (c)
75187.606 | 6.233 | 6.226 | -5.067 | -5.074 | -1145 | -948 | -1016 | 888 | 5003 | 6886 |  | CORR | GENE | 06:19 | 06:51 | 06:40 | 71 | 257 | 10 | EXT |  | 0.89 | (c)
75189.48 | 8.107 | 8.097 | -3.193 | -3.203 | -494 | -447 | -440 | 387 | 3181 | 6886 |  | CORR | CIGR | 08:05 | 08:12 | 08:13 | 22 | 107 | 16 | EXT |  | 0.89 | (c)
75190.71 | 9.337 | 9.312 | -1.963 | -1.988 | -539 | -465 | -475 | 412 | 1949 | 6886 |  | CORR | CIGR | 07:57 | 08:09 | 08:07 | 39 | 127 | 15 | EXT |  | 0.89 | (c)
75191.676 | 10.303 | 10.292 | -0.997 | -1.008 | -508 | -450 | -454 | 399 | 982 | 6886 |  | CORR | CIGR | 08:02 | 08:12 | 08:11 | 26 | 109 | 11 | EXT |  | 0.89 | (c)
75191.81 | 10.437 | 10.425 | -0.863 | -0.875 | -519 | -462 | -466 | 414 | 850 | 6886 |  | CORR | CIGR | 08:00 | 08:10 | 08:09 | 25 | 105 | 11 | EXT |  | 0.89 | (c)
75191.921 | 10.548 | 10.539 | -0.752 | -0.761 | -696 | -657 | -653 | 611 | 741 | 6886 |  | CORR | CIGR | 07:32 | 07:38 | 07:39 | 20 | 86 | 12 | EXT |  | 0.89 | (c)
75193.574 | 0.901 | 0.864 | -10.704 | -10.741 | 618 | 618 | 633 | 618 | 864 | 6887 |  | CORR | AXGR | 03:22 | 03:22 | 03:24 | 69 | 30 | 12 | EXT |  | 0.89 | (c)
75193.702 | 1.029 | 0.978 | -10.576 | -10.627 | -2168 | -2160 | -2140 | 2112 | 978 | 6887 |  | CORR | AXGR | 07:52 | 07:54 | 07:57 | 185 | 56 | 12 | EXT |  | 0.91 | (c)
75193.883 | 1.21 | 1.199 | -10.395 | -10.406 | 461 | 509 | 503 | 461 | 1199 | 6887 |  | CORR | CIGR | 02:57 | 03:04 | 03:03 | 21 | 83 | 10 | EXT |  | 0.89 | (c)
75194.01 | 1.337 | 1.326 | -10.268 | -10.279 | 582 | 626 | 622 | 582 | 1326 | 6887 |  | CORR | CIGR | 03:16 | 03:23 | 03:23 | 25 | 80 | 10 | EXT |  | 0.89 | (c)
75198.629 | 5.956 | 5.943 | -5.649 | -5.662 | 330 | 370 | 378 | 330 | 5635 | 6887 |  | CORR | CIGR | 02:35 | 02:42 | 02:43 | 27 | 97 | 14 | EXT |  | 0.89 | (c)
75199.264 | 6.591 | 6.562 | -5.014 | -5.043 | 2088 | 2169 | 2156 | 2088 | 4996 | 6887 |  | CORR | CIGR | 07:19 | 07:32 | 07:30 | 47 | 137 | 14 | EXT |  | 0.89 | (c)
75200.795 | 8.122 | 8.111 | -3.483 | -3.494 | 729 | 839 | 869 | 729 | 3451 | 6887 |  | CORR | CIGR | 03:40 | 03:58 | 04:03 | 43 | 280 | 10 | EXT |  | 0.89 | (c)
75204.219 | 11.546 | 11.523 | -0.059 | -0.082 | 1279 | 1476 | 1416 | 1279 | 34 | 6887 |  | CORR | CIGR | 05:09 | 05:40 | 05:31 | 48 | 275 | 14 | EXT |  | 0.89 | (c)
75235.268 | 7.86 | 7.852 | -3.355 | -3.363 | -1986 | -1935 | -1944 | 1902 | 3342 | 6890 |  | CORR | CIGR | 03:18 | 03:26 | 03:25 | 21 | 85 | 12 | EXT |  | 0.89 | (c)
75250.17 | 11.547 | 11.52 | -0.153 | -0.18 | -1723 | -1589 | -1582 | 1441 | 116 | 6891 |  | CORR | GENE | 01:02 | 01:24 | 01:25 | 64 | 282 | 17 | EXT |  | 0.89 | (c)
75252.705 | 2.382 | 2.379 | -9.288 | -9.291 | -1382 | -1333 | -1323 | 1264 | 2379 | 6892 |  | CORR | CIGR | 08:04 | 08:12 | 08:14 | 32 | 118 | 11 | EXT |  | 0.89 | (c)
75253.253 | 2.93 | 2.579 | -8.74 | -9.091 | -1528 | -1400 | -1441 | 1354 | 2579 | 6892 |  | CORR | GENE | 07:41 | 08:01 | 07:55 | 907 | 174 | 10 | EXT |  | 0.96 | (c)
75261.993 | 0 | -0.047 | -9.29 | -9.337 | -2190 | -2010 | -2021 | 1853 |  | 6893 | Нарушение формы кольцевого шва | GWAN |  | 06:22 | 06:51 | 06:49 | 0 | 338 |  | EXT | Нарушение формы кольцевого шва |  | (c)
75266.317 | 4.324 | 4.292 | -4.966 | -4.998 | -1463 | -1218 | -1277 | 1091 | 4292 | 6893 |  | CORR | GENE | 08:19 | 08:59 | 08:49 | 65 | 372 | 10 | EXT |  | 0.89 | (c)
75271.38 | 0.097 | 0.081 | -11.398 | -11.414 | 323 | 390 | 416 | 323 | 81 | 6894 |  | CORR | CIGR | 05:08 | 05:19 | 05:23 | 26 | 187 | 11 | EXT |  | 0.89 | (c)
75348.991 | 9.243 | 9.23 | -2.452 | -2.465 | 302 | 350 | 342 | 302 | 2440 | 6900 |  | CORR | CIGR | 07:15 | 07:22 | 07:21 | 25 | 80 | 11 | EXT |  | 0.89 | (c)
75390.942 | 5.364 | 5.347 | -5.921 | -5.938 | 1648 | 1718 | 1703 | 1648 | 5347 | 6904 |  | CORR | CIGR | 07:30 | 07:42 | 07:39 | 28 | 109 | 11 | EXT |  | 0.89 | (c)
75432.506 | 1.753 | 0.473 | -9.617 | -10.897 | -2197 | -2178 | -2154 | 34 | 473 | 6908 |  | CORR | GENE | 04:11 | 04:14 | 04:18 | 2157 | 85 | 10 | EXT |  | 0.97 | (c)
75437.439 | 6.686 | 6.678 | -4.684 | -4.692 | 2194 | -2199 | -2220 | 0 | 4673 | 6908 |  | CORR | CIGR | 03:60 | 04:11 | 04:08 | 19 | 94 | 10 | EXT |  | 0.89 | (c)
75438.365 | 7.612 | 7.434 | -3.758 | -3.936 | -1059 | -1033 | -1037 | 1015 | 3593 | 6908 |  | CORR | AXGR | 07:15 | 07:19 | 07:18 | 343 | 44 | 10 | EXT |  | 0.92 | (c)
75438.97 | 8.217 | 8.076 | -3.153 | -3.294 | -1058 | -1045 | -1046 | 1034 | 3020 | 6908 |  | CORR | AXGR | 07:15 | 07:17 | 07:17 | 274 | 24 | 14 | EXT |  | 0.93 | (c)
75441.176 | 10.423 | 10.411 | -0.947 | -0.959 | -1000 | -957 | -962 | 924 | 933 | 6908 |  | CORR | CIGR | 07:24 | 07:31 | 07:31 | 26 | 76 | 10 | EXT |  | 0.89 | (c)
75441.831 | 11.078 | 10.581 | -0.292 | -0.789 | -2167 | -2147 | -2123 | 63 | 173 | 6908 |  | CORR | GENE | 04:16 | 04:19 | 04:23 | 616 | 88 | 10 | EXT |  | 0.94 | (c)
75442.123 | 0 | -0.058 | -11.355 | -11.413 | -373 | 201 | 166 | 0 |  | 6909 | Нарушение формы кольцевого шва | GWAN |  | 00:44 | 02:16 | 02:11 | 0 | 1078 |  | EXT | Нарушение формы кольцевого шва |  | (c)
75442.123 | 0 | -0.043 | -11.355 | -11.398 | 910 | 1370 | 1550 | 41 |  | 6909 | Нарушение формы кольцевого шва | GWAN |  | 04:10 | 05:25 | 05:54 | 0 | 1280 |  | EXT | Нарушение формы кольцевого шва |  | (c)
75442.123 | 0 | -0.043 | -11.355 | -11.398 | -1397 | -1341 | -1321 | 833 |  | 6909 | Нарушение формы кольцевого шва | GWAN |  | 09:58 | 10:07 | 10:11 | 0 | 153 |  | EXT | Нарушение формы кольцевого шва |  | (c)
75449.079 | 6.956 | 6.204 | -4.399 | -5.151 | 711 | 728 | 759 | 711 | 4314 | 6909 |  | CORR | GENE | 03:39 | 03:41 | 03:46 | 837 | 96 | 10 | EXT |  | 0.95 | (c)
75449.184 | 7.061 | 6.972 | -4.294 | -4.383 | 874 | 1021 | 981 | 874 | 4162 | 6909 |  | CORR | GENE | 04:05 | 04:28 | 04:22 | 221 | 215 | 11 | EXT |  | 0.91 | (c)
75476.888 | 1.34 | 1.332 | -9.755 | -9.763 | -2081 | -2030 | -2034 | 149 | 1332 | 6912 |  | CORR | CIGR | 05:58 | 06:06 | 06:06 | 23 | 94 | 12 | EXT | Аномалия находится на упругопластическом изгибе: R=835 D, максимальное растяжение на 0 час. | 0.89 | (c)
75487.017 | 0.374 | 0.008 | -10.196 | -10.562 | 1662 | 1677 | 1697 | 498 | 8 | 6913 |  | CORR | GENE | 04:48 | 04:50 | 04:54 | 1196 | 70 | 10 | EXT | Аномалия находится на упругопластическом изгибе: R=277 D, максимальное растяжение на 0.2 час. | 0.96 | (c)
75500.662 | 3.449 | 3.441 | -7.926 | -7.934 | -1964 | -1919 | -1918 | 267 | 3441 | 6914 |  | CORR | CIGR | 04:26 | 04:33 | 04:34 | 17 | 93 | 10 | EXT |  | 0.89 | (c)
75508.088 | 10.875 | 10.842 | -0.5 | -0.533 | -1502 | -1431 | -1429 | 729 | 490 | 6914 |  | CORR | CIGR | 05:41 | 05:52 | 05:52 | 43 | 145 | 10 | EXT |  | 0.89 | (c)
75508.588 | 0 | -0.043 | -11.48 | -11.523 | 1594 | -502 | -715 | 0 |  | 6915 | Нарушение формы кольцевого шва | GWAN |  | 04:55 | 11:16 | 10:42 | 0 | 4303 |  | EXT | Нарушение формы кольцевого шва |  | (c)
75513.087 | 4.499 | 4.353 | -6.981 | -7.127 | 1441 | 1472 | 1465 | 741 | 4353 | 6915 |  | CORR | GENE | 04:30 | 04:35 | 04:34 | 234 | 49 | 14 | EXT |  | 0.92 | (c)
75513.109 | 4.521 | 4.495 | -6.959 | -6.985 | 1500 | 1561 | 1569 | 593 | 4495 | 6915 |  | CORR | CIGR | 04:40 | 04:49 | 04:51 | 39 | 138 | 13 | EXT |  | 0.89 | (c)
75513.447 | 4.859 | 4.828 | -6.621 | -6.652 | 1527 | 1577 | 1604 | 551 | 4828 | 6915 |  | CORR | CIGR | 04:44 | 04:52 | 04:56 | 45 | 152 | 10 | EXT |  | 0.89 | (c)
75520.068 | 0 | 0 | -11.03 | -11.03 | 1771 | 2072 | 2004 | 0 | 0 | 6916 | Смещение кромок | GWAN |  | 03:06 | 03:55 | 03:44 | 0 | 467 | 18 | EXT | Смещение кромок Наружу Величина смещения - 2.8 мм. |  | (c)
75520.068 | 0 | 0 | -11.03 | -11.03 | 145 | 500 | 505 | 145 | 0 | 6916 | Смещение кромок | GWAN |  | 10:44 | 11:41 | 11:42 | 0 | 720 | 25 | EXT | Смещение кромок Вовнутрь Величина смещения - 4 мм. |  | (c)
75534.463 | 3.365 | 3.347 | -8.09 | -8.108 | -244 | -243 | -169 | 94 | 3347 | 6917 |  | GOUG | CIGR | 09:15 | 09:15 | 09:27 | 33 | 149 | 6 | EXT | Задир. |  | (c)
75534.474 | 3.376 | 3.309 | -8.079 | -8.146 | -239 | -154 | -154 | 69 | 3309 | 6917 |  | DENT | GENE | 09:16 | 09:29 | 09:29 | 131 | 169 | 0.6 | N/A | Глубина вмятины: 8 мм (0,6%). Линейка: 13 см в (331 см; 09:29 ч:мин) Аномалия находится вблизи продольного шва. Аномалия находится вблизи дефекта потери металла. |  | (c)
75542.553 | 0 | -0.036 | -11.425 | -11.461 | 1278 | 1885 | 1712 | 85 |  | 6918 | Нарушение формы кольцевого шва | GWAN |  | 01:57 | 03:35 | 03:07 | 0 | 868 |  | EXT | Нарушение формы кольцевого шва |  | (c)
75542.553 | 0 | -0.027 | -11.425 | -11.452 | -1412 | -1273 | -1172 | 819 |  | 6918 | Нарушение формы кольцевого шва | GWAN |  | 06:43 | 07:05 | 07:22 | 0 | 480 |  | EXT | Нарушение формы кольцевого шва |  | (c)
75542.553 | 0 | -0.042 | -11.425 | -11.467 | -432 | 426 | 103 | 0 |  | 6918 | Нарушение формы кольцевого шва | GWAN |  | 09:21 | 11:40 | 10:47 | 0 | 1071 |  | EXT | Нарушение формы кольцевого шва |  | (c)
75576.853 | 0 | 0 | -11.4 | -11.4 | 377 | 668 | 591 | 377 | 0 | 6921 | Смещение кромок | GWAN |  | 02:32 | 03:19 | 03:06 | 0 | 429 | 17 | EXT | Смещение кромок Вовнутрь Величина смещения - 2.6 мм. |  | (c)
75576.853 | 0 | -0.031 | -11.4 | -11.431 | 808 | 1213 | 1236 | 566 |  | 6921 | Нарушение формы кольцевого шва | GWAN |  | 03:41 | 04:47 | 04:51 | 0 | 856 |  | EXT | Нарушение формы кольцевого шва |  | (c)
75576.853 | 0 | 0 | -11.4 | -11.4 | 845 | 1404 | 1409 | 258 | 0 | 6921 | Смещение кромок | GWAN |  | 03:47 | 05:18 | 05:18 | 0 | 1128 | 27 | EXT | Смещение кромок Наружу Величина смещения - 4.2 мм. |  | (c)
75581.345 | 4.492 | 4.48 | -6.908 | -6.92 | 1299 | 1342 | 1343 | 844 | 4480 | 6921 |  | CORR | CIGR | 05:01 | 05:08 | 05:08 | 29 | 88 | 13 | EXT |  | 0.89 | (c)
75586.209 | 9.356 | 9.316 | -2.044 | -2.084 | 2084 | 2122 | 2175 | 0 | 2036 | 6921 |  | CORR | GENE | 07:07 | 07:14 | 07:22 | 48 | 182 | 11 | EXT |  | 0.89 | (c)
75594.044 | 5.791 | 5.712 | -5.394 | -5.473 | -1464 | -1430 | -1432 | 767 | 5327 | 6922 |  | ARTD | GENE | 07:53 | 07:59 | 07:58 | 146 | 63 |  | EXT | Эквивалент потери металла 10%. |  | (c)
75594.605 | 6.352 | 6.308 | -4.833 | -4.877 | -1493 | -1428 | -1418 | 737 | 4811 | 6922 |  | ARTD | GENE | 07:48 | 07:59 | 08:01 | 66 | 151 |  | EXT | Эквивалент потери металла 13%. |  | (c)
75605.388 | 5.95 | 5.896 | -5.515 | -5.569 | 562 | 645 | 779 | 562 | 5486 | 6923 |  | CORR | GENE | 04:09 | 04:22 | 04:44 | 83 | 433 | 10 | EXT | Аномалия находится на отводе. | 0.89 | (c)
75605.603 | 6.165 | 6.153 | -5.3 | -5.312 | 502 | 642 | 605 | 502 | 5281 | 6923 |  | CORR | CIGR | 03:59 | 04:22 | 04:16 | 31 | 207 | 10 | EXT | Аномалия находится на отводе. | 0.89 | (c)
75610.903 | 0 | -0.052 | -11.505 | -11.557 | -231 | 487 | 180 | 0 |  | 6924 | Нарушение формы кольцевого шва | GWAN |  | 00:35 | 02:31 | 01:41 | 0 | 822 |  | EXT | Нарушение формы кольцевого шва Аномалия находится на отводе. |  | (c)
75622.408 | 0 | -0.041 | -11.515 | -11.556 | 99 | 251 | 229 | 99 |  | 6925 | Нарушение формы кольцевого шва | GWAN |  | 11:18 | 11:42 | 11:39 | 0 | 260 |  | EXT | Нарушение формы кольцевого шва Аномалия находится на упругопластическом изгибе: R=486 D, максимальное растяжение на 5.7 час. |  | (c)
75622.455 | 0.047 | 0.024 | -11.468 | -11.491 | -849 | -781 | -797 | 745 | 24 | 6925 |  | CORR | CIGR | 08:45 | 08:56 | 08:53 | 23 | 104 | 14 | EXT | Аномалия находится на упругопластическом изгибе: R=485 D, максимальное растяжение на 5.7 час. | 0.89 | (c)
75622.745 | 0.337 | 0.329 | -11.178 | -11.186 | 2010 | 2045 | 2047 | 147 | 329 | 6925 |  | CORR | CIGR | 04:26 | 04:32 | 04:32 | 28 | 73 | 11 | EXT | Аномалия находится на упругопластическом изгибе: R=484 D, максимальное растяжение на 5.7 час. | 0.89 | (c)
75624.05 | 1.642 | 1.619 | -9.873 | -9.896 | -1322 | -1201 | -1245 | 908 | 1619 | 6925 |  | CORR | CIGR | 07:28 | 07:48 | 07:41 | 39 | 155 | 10 | EXT | Аномалия находится на упругопластическом изгибе: R=488 D, максимальное растяжение на 5.7 час. | 0.89 | (c)
75624.516 | 2.108 | 2.099 | -9.407 | -9.416 | -1376 | -1333 | -1334 | 854 | 2099 | 6925 |  | CORR | CIGR | 07:20 | 07:27 | 07:26 | 18 | 85 | 13 | EXT | Аномалия находится на упругопластическом изгибе: R=497 D, максимальное растяжение на 5.7 час. | 0.89 | (c)
75625.182 | 2.774 | 2.74 | -8.741 | -8.775 | -1536 | -1509 | -1522 | 694 | 2740 | 6925 |  | CORR | AXGR | 06:54 | 06:58 | 06:56 | 70 | 28 | 10 | EXT | Аномалия находится на упругопластическом изгибе: R=507 D, максимальное растяжение на 5.8 час. | 0.89 | (c)
75625.199 | 2.791 | 2.755 | -8.724 | -8.76 | 2031 | 2067 | 2079 | 102 | 2755 | 6925 |  | CORR | GENE | 04:29 | 04:35 | 04:37 | 51 | 97 | 13 | EXT | Аномалия находится на упругопластическом изгибе: R=507 D, максимальное растяжение на 5.8 час. | 0.89 | (c)
75625.763 | 3.355 | 3.342 | -8.16 | -8.173 | 2182 | 2223 | 2221 | 0 | 3342 | 6925 |  | CORR | CIGR | 04:54 | 05:00 | 05:00 | 27 | 79 | 14 | EXT | Аномалия находится на упругопластическом изгибе: R=534 D, максимальное растяжение на 5.9 час. | 0.89 | (c)
75627.972 | 5.564 | 5.554 | -5.951 | -5.961 | 2067 | 2108 | 2107 | 83 | 5554 | 6925 |  | CORR | CIGR | 04:35 | 04:42 | 04:42 | 20 | 81 | 11 | EXT | Аномалия находится на упругопластическом изгибе: R=630 D, максимальное растяжение на 6.2 час. | 0.89 | (c)
75628.244 | 5.836 | 5.822 | -5.679 | -5.693 | -1394 | -1354 | -1351 | 837 | 5668 | 6925 |  | CORR | CIGR | 07:17 | 07:23 | 07:24 | 25 | 86 | 10 | EXT | Аномалия находится на упругопластическом изгибе: R=659 D, максимальное растяжение на 6.3 час. | 0.89 | (c)
75628.251 | 5.843 | 5.833 | -5.672 | -5.682 | 2110 | 2154 | 2148 | 44 | 5660 | 6925 |  | CORR | CIGR | 04:42 | 04:49 | 04:48 | 22 | 77 | 15 | EXT | Аномалия находится на упругопластическом изгибе: R=659 D, максимальное растяжение на 6.3 час. | 0.89 | (c)
75628.3 | 5.892 | 5.885 | -5.623 | -5.63 | -1485 | -1454 | -1449 | 746 | 5614 | 6925 |  | CORR | CIGR | 07:02 | 07:07 | 07:08 | 16 | 72 | 11 | EXT | Аномалия находится на упругопластическом изгибе: R=659 D, максимальное растяжение на 6.3 час. | 0.89 | (c)
75628.324 | 5.916 | 5.806 | -5.599 | -5.709 | -1547 | -1521 | -1529 | 684 | 5538 | 6925 |  | CORR | AXGR | 06:52 | 06:56 | 06:55 | 171 | 36 | 10 | EXT | Аномалия находится на упругопластическом изгибе: R=659 D, максимальное растяжение на 6.3 час. | 0.9 | (c)
75628.509 | 6.101 | 6.093 | -5.414 | -5.422 | 2101 | 2137 | 2137 | 58 | 5400 | 6925 |  | CORR | CIGR | 04:41 | 04:46 | 04:47 | 22 | 71 | 13 | EXT | Аномалия находится на упругопластическом изгибе: R=675 D, максимальное растяжение на 6.4 час. | 0.89 | (c)
75629.081 | 6.673 | 6.505 | -4.842 | -5.01 | -1669 | -1654 | -1633 | 562 | 4668 | 6925 |  | CORR | GENE | 06:32 | 06:35 | 06:38 | 342 | 71 | 10 | EXT | Аномалия находится на упругопластическом изгибе: R=712 D, максимальное растяжение на 6.5 час. | 0.92 | (c)
75629.217 | 6.809 | 6.797 | -4.706 | -4.718 | 2015 | 2044 | 2070 | 104 | 4686 | 6925 |  | CORR | CIGR | 04:27 | 04:32 | 04:36 | 32 | 112 | 11 | EXT | Аномалия находится на упругопластическом изгибе: R=712 D, максимальное растяжение на 6.5 час. | 0.89 | (c)
75638.61 | 4.687 | 4.677 | -6.778 | -6.788 | 1089 | 1141 | 1140 | 1039 | 4677 | 6926 |  | CORR | CIGR | 05:51 | 05:59 | 05:59 | 25 | 102 | 11 | EXT |  | 0.89 | (c)
75641.626 | 7.703 | 7.69 | -3.762 | -3.775 | 1604 | 1676 | 1681 | 473 | 3741 | 6926 |  | CORR | CIGR | 07:14 | 07:25 | 07:26 | 34 | 154 | 10 | EXT |  | 0.89 | (c)
75644.836 | 10.913 | 10.903 | -0.552 | -0.562 | 1599 | 1671 | 1678 | 475 | 528 | 6926 |  | CORR | CIGR | 07:13 | 07:25 | 07:26 | 34 | 157 | 10 | EXT |  | 0.89 | (c)
75644.943 | 11.02 | 10.942 | -0.445 | -0.523 | 1792 | 1805 | 1805 | 412 | 363 | 6926 |  | CORR | AXGR | 07:44 | 07:46 | 07:46 | 160 | 27 | 11 | EXT |  | 0.9 | (c)
75645.95 | 0.562 | 0.23 | -10.928 | -11.26 | 831 | 867 | 915 | 831 | 230 | 6927 |  | CORR | GENE | 04:44 | 04:50 | 04:57 | 521 | 166 | 10 | EXT |  | 0.94 | (c)
75648.216 | 2.828 | 2.777 | -8.662 | -8.713 | 1101 | 1388 | 1345 | 641 | 2777 | 6927 |  | CORR | GENE | 05:28 | 06:14 | 06:07 | 101 | 488 | 11 | EXT |  | 0.89 | (c)
75656.994 | 0.116 | 0.035 | -11.349 | -11.43 | -1334 | -1195 | -1130 | 896 | 35 | 6928 |  | CORR | GENE | 05:25 | 05:47 | 05:58 | 103 | 409 | 14 | EXT |  | 0.9 | (c)
75658.801 | 1.923 | 1.901 | -9.542 | -9.564 | -572 | -443 | -420 | 268 | 1901 | 6928 |  | CORR | GENE | 07:28 | 07:49 | 07:53 | 55 | 304 | 11 | EXT |  | 0.89 | (c)
75659.4 | 2.522 | 2.508 | -8.943 | -8.957 | -993 | -858 | -900 | 807 | 2508 | 6928 |  | CORR | CIGR | 06:20 | 06:42 | 06:35 | 38 | 186 | 11 | EXT |  | 0.89 | (c)
75660.15 | 3.272 | 3.245 | -8.193 | -8.22 | -658 | -597 | -577 | 496 | 3245 | 6928 |  | CORR | CIGR | 07:14 | 07:24 | 07:27 | 30 | 162 | 10 | EXT |  | 0.89 | (c)
75665.324 | 8.446 | 8.438 | -3.019 | -3.027 | -731 | -683 | -690 | 649 | 3010 | 6928 |  | CORR | CIGR | 07:03 | 07:10 | 07:09 | 17 | 81 | 11 | EXT |  | 0.89 | (c)
75667.682 | 10.804 | 10.765 | -0.661 | -0.7 | -940 | -903 | -860 | 780 | 647 | 6928 |  | CORR | GENE | 06:29 | 06:35 | 06:42 | 53 | 160 | 10 | EXT |  | 0.89 | (c)
75668.343 | 0 | -0.034 | -11.005 | -11.039 | 1582 | 1795 | 1845 | 123 |  | 6929 | Нарушение формы кольцевого шва | GWAN |  | 04:48 | 05:23 | 05:31 | 0 | 526 |  | EXT | Нарушение формы кольцевого шва |  | (c)
75668.343 | 0 | -0.062 | -11.005 | -11.067 | -908 | -766 | -759 | 610 |  | 6929 | Нарушение формы кольцевого шва | GWAN |  | 10:07 | 10:30 | 10:31 | 0 | 298 |  | EXT | Нарушение формы кольцевого шва |  | (c)
75671.363 | 3.02 | 2.996 | -7.985 | -8.009 | -2138 | -2067 | -2057 | 93 | 2996 | 6929 |  | CORR | CIGR | 06:48 | 06:60 | 07:01 | 45 | 161 | 10 | EXT |  | 0.89 | (c)
75676.2 | 7.857 | 7.849 | -3.148 | -3.156 | 1720 | 1772 | 1801 | 349 | 3115 | 6929 |  | CORR | CIGR | 05:11 | 05:19 | 05:24 | 41 | 161 | 10 | EXT |  | 0.89 | (c)
75677.659 | 9.316 | 8.783 | -1.689 | -2.222 | -1850 | -1825 | -1805 | 380 | 1627 | 6929 |  | CORR | GENE | 07:34 | 07:39 | 07:42 | 595 | 90 | 11 | EXT |  | 0.95 | (c)
75679.742 | 0.394 | 0.323 | -11.101 | -11.172 | 1365 | 1776 | 1626 | 343 | 323 | 6930 |  | CORR | GENE | 05:10 | 06:16 | 05:52 | 92 | 522 | 13 | EXT |  | 0.89 | (c)
75681.062 | 1.714 | 1.435 | -9.781 | -10.06 | 2182 | 2225 | 2208 | 0 | 1435 | 6930 |  | CORR | GENE | 07:22 | 07:29 | 07:26 | 417 | 52 | 10 | EXT |  | 0.93 | (c)
75685.054 | 5.706 | 5.691 | -5.789 | -5.804 | 2100 | 2148 | 2145 | 41 | 5691 | 6930 |  | CORR | CIGR | 07:09 | 07:17 | 07:16 | 27 | 89 | 10 | EXT |  | 0.89 | (c)
75686.368 | 7.02 | 7.013 | -4.475 | -4.482 | -2153 | -2085 | -2080 | 77 | 4447 | 6930 |  | CORR | CIGR | 07:42 | 07:53 | 07:54 | 35 | 147 | 10 | EXT |  | 0.89 | (c)
75694.922 | 4.079 | 3.661 | -7.256 | -7.674 | 1019 | 1038 | 1063 | 1019 | 3661 | 6931 |  | CORR | GENE | 05:02 | 05:05 | 05:09 | 487 | 88 | 10 | EXT |  | 0.94 | (c)
75696.33 | 5.487 | 5.483 | -5.848 | -5.852 | 1480 | 1519 | 1530 | 651 | 5483 | 6931 |  | CORR | CIGR | 06:17 | 06:23 | 06:25 | 25 | 100 | 10 | EXT |  | 0.89 | (c)
75698.781 | 7.938 | 7.923 | -3.397 | -3.412 | -1933 | -1858 | -1869 | 297 | 3379 | 6931 |  | CORR | CIGR | 09:06 | 09:18 | 09:16 | 33 | 129 | 10 | EXT |  | 0.89 | (c)
75702.076 | 11.233 | 11.084 | -0.102 | -0.251 | 813 | 841 | 839 | 813 | 43 | 6931 |  | CORR | GENE | 04:29 | 04:34 | 04:33 | 208 | 52 | 10 | EXT |  | 0.91 | (c)
75706.954 | 4.776 | 4.743 | -3.312 | -3.345 | 2013 | -2099 | -2230 | 0 | 3243 | 6932а |  | CORR | GENE | 05:39 | 06:35 | 06:14 | 102 | 435 | 15 | EXT |  | 0.9 | (c)
75707.877 | 5.699 | 5.687 | -2.389 | -2.401 | -2022 | -1938 | -1942 | 209 | 2369 | 6932а |  | CORR | CIGR | 06:48 | 07:01 | 07:00 | 32 | 159 | 12 | EXT |  | 0.89 | (c)
75708.594 | 6.416 | 6.41 | -1.672 | -1.678 | 1917 | 1942 | 1965 | 217 | 1653 | 6932а |  | CORR | CIGR | 05:23 | 05:27 | 05:31 | 25 | 96 | 13 | EXT |  | 0.89 | (c)
75710.083 | 7.905 | 7.893 | -0.183 | -0.195 | -2209 | -2138 | -2122 | 21 | 155 | 6932а |  | CORR | CIGR | 06:17 | 06:29 | 06:31 | 40 | 174 | 11 | EXT |  | 0.89 | (c)
75710.229 | 8.051 | 8.026 | -0.037 | -0.062 | 1937 | 2131 | 2085 | 0 | 18 | 6932а |  | CORR | CIGR | 05:27 | 05:58 | 05:51 | 44 | 296 | 10 | EXT |  | 0.89 | (c)
75726.121 | 1.163 | 1.096 | -10.292 | -10.359 | 1710 | 1836 | 1825 | 290 | 1096 | 6934 |  | CORR | GENE | 06:59 | 07:19 | 07:17 | 88 | 230 | 12 | EXT | Аномалия находится на упругопластическом изгибе: R=318 D, максимальное растяжение на 6.8 час. | 1.04 | (b)
75728.038 | 3.08 | 3.025 | -8.375 | -8.43 | 1815 | 1827 | 1825 | 395 | 3025 | 6934 |  | CORR | AXGR | 07:16 | 07:18 | 07:17 | 149 | 21 | 10 | EXT | Аномалия находится на упругопластическом изгибе: R=309 D, максимальное растяжение на 6.8 час. | 1.03 | (b)
75730.183 | 5.225 | 5.213 | -6.23 | -6.242 | 1245 | 1325 | 1307 | 861 | 5213 | 6934 |  | CORR | CIGR | 05:44 | 05:57 | 05:54 | 29 | 124 | 10 | EXT | Аномалия находится на упругопластическом изгибе: R=333 D, максимальное растяжение на 6.7 час. | 0.96 | (c)
75730.357 | 5.399 | 5.326 | -6.056 | -6.129 | 1337 | 1490 | 1455 | 658 | 5326 | 6934 |  | CORR | GENE | 05:59 | 06:23 | 06:18 | 106 | 235 | 15 | EXT | Аномалия находится на упругопластическом изгибе: R=340 D, максимальное растяжение на 6.7 час. | 1.03 | (b)
75730.561 | 5.603 | 5.584 | -5.852 | -5.871 | 1389 | 1488 | 1476 | 667 | 5584 | 6934 |  | CORR | GENE | 06:07 | 06:23 | 06:21 | 61 | 174 | 13 | EXT | Аномалия находится на упругопластическом изгибе: R=347 D, максимальное растяжение на 6.7 час. | 0.99 | (c)
75730.995 | 6.037 | 6.03 | -5.418 | -5.425 | 1424 | 1504 | 1498 | 658 | 5390 | 6934 |  | CORR | CIGR | 06:13 | 06:26 | 06:25 | 35 | 148 | 14 | EXT | Аномалия находится на упругопластическом изгибе: R=362 D, максимальное растяжение на 6.7 час. | 0.97 | (c)
75731.437 | 6.479 | 6.39 | -4.976 | -5.065 | 1154 | 1269 | 1363 | 658 | 4939 | 6934 |  | CORR | GENE | 05:29 | 05:48 | 06:03 | 126 | 418 | 13 | EXT | Аномалия находится на упругопластическом изгибе: R=371 D, максимальное растяжение на 6.7 час. | 0.95 | (c)
75731.998 | 7.04 | 6.837 | -4.415 | -4.618 | 1250 | 1497 | 1469 | 543 | 4383 | 6934 |  | CORR | GENE | 05:45 | 06:24 | 06:20 | 235 | 437 | 10 | EXT | Аномалия находится на упругопластическом изгибе: R=402 D, максимальное растяжение на 6.7 час. | 0.96 | (c)
75732.269 | 7.311 | 7.195 | -4.144 | -4.26 | 1215 | 1464 | 1459 | 527 | 4094 | 6934 |  | CORR | GENE | 05:39 | 06:19 | 06:18 | 166 | 488 | 14 | EXT | Аномалия находится на упругопластическом изгибе: R=415 D, максимальное растяжение на 6.7 час. | 0.97 | (c)
75733.62 | 8.662 | 8.348 | -2.793 | -3.107 | 1351 | 1361 | 1372 | 838 | 2627 | 6934 |  | CORR | AXGR | 06:01 | 06:02 | 06:04 | 480 | 41 | 13 | EXT | Аномалия находится на упругопластическом изгибе: R=500 D, максимальное растяжение на 6.6 час. | 0.95 | (c)
75733.796 | 8.838 | 8.808 | -2.617 | -2.647 | 1633 | 1694 | 1738 | 388 | 2551 | 6934 |  | CORR | GENE | 06:46 | 06:56 | 07:03 | 96 | 209 | 14 | EXT | Аномалия находится на упругопластическом изгибе: R=525 D, максимальное растяжение на 6.6 час. | 0.89 | (c)
75733.893 | 8.935 | 8.833 | -2.52 | -2.622 | 901 | 1209 | 1215 | 702 | 2460 | 6934 |  | CORR | GENE | 04:48 | 05:38 | 05:39 | 162 | 627 | 13 | EXT | Аномалия находится на упругопластическом изгибе: R=525 D, максимальное растяжение на 6.6 час. | 0.9 | (c)
75735.681 | 10.723 | 10.701 | -0.732 | -0.754 | 527 | 602 | 627 | 527 | 699 | 6934 |  | CORR | GENE | 03:48 | 03:60 | 04:04 | 55 | 200 | 13 | EXT | Аномалия находится на упругопластическом изгибе: R=838 D, максимальное растяжение на 6.6 час. | 0.89 | (c)
75735.894 | 10.936 | 10.924 | -0.519 | -0.531 | 962 | 1073 | 1045 | 962 | 481 | 6934 |  | CORR | GENE | 04:58 | 05:16 | 05:11 | 50 | 166 | 13 | EXT | Аномалия находится на упругопластическом изгибе: R=923 D, максимальное растяжение на 6.6 час. | 0.89 | (c)
75735.996 | 11.038 | 11.019 | -0.417 | -0.436 | 456 | 535 | 538 | 456 | 397 | 6934 |  | CORR | CIGR | 03:36 | 03:49 | 03:50 | 39 | 162 | 12 | EXT | Аномалия находится на упругопластическом изгибе: R=923 D, максимальное растяжение на 6.6 час. | 0.89 | (c)
75735.999 | 11.041 | 11.03 | -0.414 | -0.425 | 1037 | 1173 | 1146 | 975 | 240 | 6934 |  | CORR | GENE | 05:10 | 05:32 | 05:28 | 185 | 219 | 11 | EXT | Аномалия находится на упругопластическом изгибе: R=923 D, максимальное растяжение на 6.6 час. | 0.91 | (c)
75747.273 | 10.86 | 10.831 | -0.595 | -0.624 | 2058 | 2178 | 2176 | 0 | 593 | 6935 |  | CORR | CIGR | 03:30 | 03:50 | 03:49 | 31 | 236 | 10 | EXT |  | 0.89 | (c)
75752.085 | 4.217 | 4.125 | -7.163 | -7.255 | 1364 | 1645 | 1526 | 542 | 4125 | 6936 |  | CORR | GENE | 05:36 | 06:21 | 06:02 | 107 | 324 | 13 | EXT |  | 0.9 | (c)
75761.444 | 2.196 | 2.184 | -9.279 | -9.291 | 30 | 163 | 158 | 30 | 2184 | 6937 |  | CORR | GENE | 09:27 | 09:49 | 09:48 | 59 | 257 | 10 | EXT |  | 0.89 | (c)
75761.705 | 2.457 | 2.447 | -9.018 | -9.028 | 138 | 215 | 205 | 138 | 2447 | 6937 |  | CORR | CIGR | 09:45 | 09:57 | 09:55 | 34 | 135 | 10 | EXT |  | 0.89 | (c)
75766.791 | 7.543 | 7.522 | -3.932 | -3.953 | -1751 | -1647 | -1659 | 479 | 3916 | 6937 |  | CORR | CIGR | 04:40 | 04:57 | 04:55 | 37 | 184 | 11 | EXT |  | 0.89 | (c)
75766.995 | 7.747 | 7.721 | -3.728 | -3.754 | -1570 | -1407 | -1418 | 660 | 3693 | 6937 |  | CORR | GENE | 05:09 | 05:35 | 05:34 | 61 | 304 | 11 | EXT |  | 0.89 | (c)
75767.392 | 8.144 | 8.116 | -3.331 | -3.359 | -1221 | -1165 | -1131 | 1009 | 3284 | 6937 |  | CORR | GENE | 06:05 | 06:14 | 06:20 | 75 | 180 | 14 | EXT |  | 0.89 | (c)
75769.245 | 9.997 | 9.902 | -1.478 | -1.573 | -1736 | -1405 | -1394 | 494 | 1464 | 6937 |  | CORR | GENE | 04:42 | 05:36 | 05:37 | 109 | 684 | 11 | EXT |  | 0.89 | (c)
75770.723 | 0 | -0.037 | -11.48 | -11.517 | 819 | 1259 | 1201 | 647 |  | 6938 | Нарушение формы кольцевого шва | GWAN |  | 03:48 | 04:59 | 04:50 | 0 | 765 |  | EXT | Нарушение формы кольцевого шва |  | (c)
75771.091 | 0.368 | 0.34 | -11.112 | -11.14 | 1479 | 1763 | 1691 | 327 | 340 | 6938 |  | CORR | GENE | 05:35 | 06:20 | 06:09 | 94 | 425 | 11 | EXT |  | 0.89 | (c)
75775.238 | 4.515 | 4.495 | -6.965 | -6.985 | 1711 | 1809 | 1800 | 341 | 4495 | 6938 |  | CORR | CIGR | 06:12 | 06:28 | 06:26 | 34 | 179 | 11 | EXT |  | 0.89 | (c)
75775.303 | 4.58 | 4.547 | -6.9 | -6.933 | 1336 | 1435 | 1464 | 639 | 4547 | 6938 |  | CORR | GENE | 05:11 | 05:27 | 05:32 | 53 | 255 | 11 | EXT |  | 0.89 | (c)
75780.607 | 9.884 | 9.794 | -1.596 | -1.686 | 2219 | -2228 | -2225 | 0 | 1269 | 6938 |  | CORR | AXGR | 07:34 | 07:36 | 07:37 | 417 | 34 | 10 | EXT |  | 0.93 | (c)
75783.325 | 1.122 | 1.054 | -10.073 | -10.141 | 920 | 1081 | 1156 | 839 | 1054 | 6939 |  | CORR | GENE | 04:23 | 04:49 | 05:01 | 96 | 471 | 14 | EXT |  | 0.89 | (c)
75783.532 | 1.329 | 1.321 | -9.866 | -9.874 | 1259 | 1315 | 1315 | 860 | 1321 | 6939 |  | CORR | CIGR | 05:18 | 05:27 | 05:27 | 23 | 112 | 11 | EXT |  | 0.89 | (c)
75784.156 | 1.953 | 1.938 | -9.242 | -9.257 | 976 | 1046 | 1059 | 976 | 1938 | 6939 |  | CORR | CIGR | 04:32 | 04:43 | 04:45 | 30 | 167 | 10 | EXT |  | 0.89 | (c)
75784.692 | 2.489 | 2.482 | -8.706 | -8.713 | -2224 | -2159 | -2158 | 7 | 2482 | 6939 |  | CORR | CIGR | 07:56 | 08:06 | 08:06 | 22 | 131 | 10 | EXT |  | 0.89 | (c)
75784.75 | 2.547 | 2.509 | -8.648 | -8.686 | 1639 | 1796 | 1805 | 260 | 2509 | 6939 |  | CORR | GENE | 06:19 | 06:44 | 06:46 | 66 | 332 | 15 | EXT |  | 0.89 | (c)
75784.803 | 2.6 | 2.42 | -8.595 | -8.775 | 2105 | 2150 | 2151 | 34 | 2420 | 6939 |  | CORR | GENE | 07:34 | 07:41 | 07:42 | 388 | 92 | 10 | EXT |  | 0.93 | (c)
75785.56 | 3.357 | 3.289 | -7.838 | -7.906 | 2046 | 2063 | 2113 | 52 | 3289 | 6939 |  | CORR | GENE | 07:25 | 07:27 | 07:35 | 433 | 132 | 11 | EXT |  | 0.94 | (c)
75786.33 | 4.127 | 3.994 | -7.068 | -7.201 | 2069 | 2104 | 2102 | 97 | 3994 | 6939 |  | CORR | GENE | 07:28 | 07:34 | 07:34 | 440 | 64 | 10 | EXT |  | 0.93 | (c)
75786.855 | 4.652 | 4.522 | -6.543 | -6.673 | 2138 | 2185 | 2169 | 30 | 4522 | 6939 |  | CORR | GENE | 07:39 | 07:47 | 07:45 | 418 | 63 | 10 | EXT |  | 0.93 | (c)
75787.458 | 5.255 | 5.194 | -5.94 | -6.001 | 2143 | 2162 | 2166 | 40 | 5194 | 6939 |  | CORR | GENE | 07:40 | 07:43 | 07:44 | 153 | 48 | 10 | EXT |  | 0.9 | (c)
75788.52 | 6.317 | 6.189 | -4.878 | -5.006 | 660 | 675 | 681 | 660 | 4824 | 6939 |  | CORR | AXGR | 03:41 | 03:43 | 03:44 | 182 | 43 | 11 | EXT |  | 0.9 | (c)
75788.664 | 6.461 | 6.447 | -4.734 | -4.748 | 658 | 760 | 745 | 658 | 4699 | 6939 |  | CORR | GENE | 03:41 | 03:57 | 03:55 | 49 | 174 | 13 | EXT |  | 0.89 | (c)
75793.096 | 10.893 | 10.869 | -0.302 | -0.326 | 2208 | 2229 | 2222 | 0 | 192 | 6939 |  | CORR | AXGR | 07:51 | 07:54 | 07:53 | 134 | 28 | 13 | EXT | Аномалия находится на упругопластическом изгибе: R=940 D, максимальное растяжение на 7 час. | 0.9 | (c)
75801.294 | 7.896 | 7.884 | -3.369 | -3.381 | -717 | -645 | -659 | 602 | 3353 | 6940 |  | CORR | CIGR | 07:13 | 07:25 | 07:23 | 28 | 115 | 10 | EXT | Аномалия находится на упругопластическом изгибе: R=333 D, максимальное растяжение на 6.2 час. | 0.91 | (c)
75804.663 | 0 | -0.037 | -11.095 | -11.132 | -1621 | -1411 | -1210 | 609 |  | 6941 | Нарушение формы кольцевого шва | GWAN |  | 10:09 | 10:43 | 11:16 | 0 | 823 |  | EXT | Нарушение формы кольцевого шва Аномалия находится на упругопластическом изгибе: R=308 D, максимальное растяжение на 6.2 час. |  | (c)
75810.968 | 6.305 | 6.288 | -4.79 | -4.807 | 1882 | 1952 | 1944 | 224 | 4776 | 6941 |  | CORR | CIGR | 07:35 | 07:46 | 07:45 | 31 | 125 | 11 | EXT | Аномалия находится на упругопластическом изгибе: R=264 D, максимальное растяжение на 6.1 час. | 0.92 | (c)
75822.81 | 7.052 | 5.484 | -4.263 | -5.831 | -727 | -659 | -641 | 555 | 4023 | 6942 |  | CORR | GENE | 07:11 | 07:22 | 07:25 | 1808 | 172 | 12 | EXT |  | 0.99 | (c)
75837.729 | 10.656 | 10.638 | -0.544 | -0.562 | 1943 | 2003 | 2016 | 142 | 532 | 6943 |  | CORR | CIGR | 06:07 | 06:17 | 06:19 | 30 | 145 | 10 | EXT | Аномалия находится на упругопластическом изгибе: R=348 D, максимальное растяжение на 0.3 час. | 0.89 | (c)
75837.891 | 10.818 | 10.809 | -0.382 | -0.391 | 1905 | 1955 | 1963 | 210 | 371 | 6943 |  | CORR | CIGR | 06:01 | 06:09 | 06:10 | 20 | 116 | 12 | EXT | Аномалия находится на упругопластическом изгибе: R=349 D, максимальное растяжение на 0.4 час. | 0.89 | (c)
75844.816 | 6.543 | 6.517 | -4.927 | -4.953 | 2208 | -2194 | -2192 | 0 | 4912 | 6944 |  | CORR | CIGR | 07:52 | 08:01 | 08:02 | 41 | 121 | 10 | EXT | Аномалия находится на упругопластическом изгибе: R=359 D, максимальное растяжение на 0.2 час. | 0.89 | (c)
75845.179 | 6.906 | 6.889 | -4.564 | -4.581 | -2215 | -2197 | -2197 | 16 | 4553 | 6944 |  | LWAN | PITT | 07:58 | 08:01 | 08:01 | 28 | 35 |  | EXT | Эквивалент потери металла 10%. Аномалия находится на упругопластическом изгибе: R=364 D, максимальное растяжение на 0.2 час. |  | (c)
75846.243 | 7.97 | 7.956 | -3.5 | -3.514 | 590 | 690 | 739 | 590 | 3474 | 6944 |  | GOUG | CIGR | 03:31 | 03:47 | 03:55 | 40 | 300 | 7 | EXT | Задир. Аномалия находится на упругопластическом изгибе: R=391 D, максимальное растяжение на 0.2 час. |  | (c)
75848.076 | 9.803 | 9.55 | -1.667 | -1.92 | 655 | 1029 | 922 | 655 | 1562 | 6944 |  | GOUG | GENE | 03:41 | 04:41 | 04:24 | 358 | 533 | 7 | EXT | Зона задиров. Аномалия находится на упругопластическом изгибе: R=545 D, максимальное растяжение на 0.5 час. |  | (c)
75852.463 | 2.72 | 2.669 | -7.055 | -7.106 | -2168 | -1743 | -1858 | 63 | 2669 | 6945 |  | GOUG | GENE | 03:51 | 04:59 | 04:41 | 1667 | 619 | 7 | EXT | Зона задиров. Аномалия находится на упругопластическом изгибе: R=923 D, максимальное растяжение на 5 час. |  | (c)
75857.505 | 7.762 | 7.705 | -2.013 | -2.07 | -806 | -670 | -660 | 515 | 1969 | 6945 |  | CORR | GENE | 07:31 | 07:53 | 07:54 | 101 | 291 | 13 | EXT | Аномалия находится на упругопластическом изгибе: R=461 D, максимальное растяжение на 5.8 час. | 0.89 | (c)
75858.21 | 8.467 | 8.364 | -1.308 | -1.411 | -726 | -683 | -675 | 624 | 831 | 6945 |  | CORR | GENE | 07:44 | 07:51 | 07:52 | 580 | 102 | 13 | EXT | Аномалия находится на упругопластическом изгибе: R=450 D, максимальное растяжение на 5.8 час. | 0.96 | (c)
75858.941 | 9.198 | 9.177 | -0.577 | -0.598 | -749 | -669 | -677 | 604 | 556 | 6945 |  | CORR | CIGR | 07:40 | 07:53 | 07:52 | 42 | 145 | 13 | EXT | Аномалия находится на упругопластическом изгибе: R=445 D, максимальное растяжение на 5.8 час. | 0.89 | (c)
75859.133 | 9.39 | 9.37 | -0.385 | -0.405 | -783 | -654 | -679 | 574 | 359 | 6945 |  | CORR | CIGR | 07:34 | 07:55 | 07:51 | 46 | 209 | 11 | EXT | Аномалия находится на упругопластическом изгибе: R=443 D, максимальное растяжение на 5.8 час. | 0.89 | (c)
75862.165 | 2.647 | 2.616 | -8.848 | -8.879 | 1817 | 1953 | 1929 | 190 | 2616 | 6946 |  | CORR | GENE | 07:26 | 07:48 | 07:44 | 51 | 224 | 10 | EXT | Аномалия находится на упругопластическом изгибе: R=431 D, максимальное растяжение на 5.7 час. | 0.89 | (c)
75862.286 | 2.768 | 2.604 | -8.727 | -8.891 | -2183 | -2163 | -2151 | 48 | 2604 | 6946 |  | CORR | GENE | 08:40 | 08:43 | 08:45 | 358 | 63 | 13 | EXT | Аномалия находится на упругопластическом изгибе: R=431 D, максимальное растяжение на 5.7 час. | 0.94 | (c)
75862.409 | 2.891 | 2.862 | -8.604 | -8.633 | 1791 | 1932 | 2010 | 1 | 2862 | 6946 |  | CORR | GENE | 07:21 | 07:44 | 07:57 | 58 | 439 | 14 | EXT | Аномалия находится на упругопластическом изгибе: R=430 D, максимальное растяжение на 5.7 час. | 0.89 | (c)
75864.794 | 5.276 | 5.259 | -6.219 | -6.236 | 2084 | 2188 | 2181 | 0 | 5259 | 6946 |  | CORR | CIGR | 08:09 | 08:25 | 08:24 | 42 | 193 | 12 | EXT | Аномалия находится на упругопластическом изгибе: R=366 D, максимальное растяжение на 5.7 час. | 0.89 | (c)
75880.609 | 9.596 | 9.579 | -1.509 | -1.526 | -2196 | -2098 | -2092 | 34 | 1469 | 6947 |  | CORR | GENE | 06:31 | 06:47 | 06:48 | 57 | 208 | 13 | EXT | Аномалия находится на упругопластическом изгибе: R=613 D, максимальное растяжение на 6.6 час. | 0.89 | (c)
75884.694 | 2.576 | 2.499 | -8.889 | -8.966 | -1777 | -1633 | -1599 | 453 | 2499 | 6948 |  | CORR | GENE | 06:00 | 06:23 | 06:29 | 110 | 357 | 11 | EXT |  | 0.89 | (c)
75887.173 | 5.055 | 5.028 | -6.41 | -6.437 | 2039 | 2113 | -2126 | 0 | 5028 | 6948 |  | CORR | GENE | 04:16 | 04:28 | 05:04 | 80 | 592 | 12 | EXT |  | 0.89 | (c)
75887.399 | 5.281 | 5.272 | -6.184 | -6.193 | -578 | -464 | -484 | 391 | 5272 | 6948 |  | CORR | CIGR | 09:14 | 09:32 | 09:29 | 31 | 188 | 10 | EXT |  | 0.89 | (c)
75894.107 | 0.524 | 0.497 | -10.351 | -10.378 | -1237 | -1064 | -1018 | 799 | 497 | 6949 |  | CORR | GENE | 05:54 | 06:22 | 06:30 | 89 | 438 | 10 | EXT |  | 0.89 | (c)
75905.746 | 1.288 | 1.227 | -10.097 | -10.158 | -709 | -641 | -580 | 450 | 1227 | 6950 |  | CORR | GENE | 08:10 | 08:21 | 08:31 | 82 | 259 | 13 | EXT |  | 0.89 | (c)
75911.068 | 6.61 | 6.46 | -4.775 | -4.925 | -797 | -750 | -755 | 713 | 4748 | 6950 |  | CORR | GENE | 07:55 | 08:03 | 08:02 | 177 | 84 | 16 | EXT |  | 0.91 | (c)
75912.122 | 7.664 | 7.641 | -3.721 | -3.744 | -680 | -635 | -618 | 555 | 3706 | 6950 |  | CORR | CIGR | 08:14 | 08:22 | 08:24 | 38 | 125 | 11 | EXT |  | 0.89 | (c)
75912.775 | 8.317 | 7.827 | -3.068 | -3.558 | -2197 | -2170 | -2147 | 33 | 2559 | 6950 |  | CORR | GENE | 04:10 | 04:14 | 04:18 | 999 | 100 | 10 | EXT |  | 0.96 | (c)
75915.292 | 10.834 | 10.816 | -0.551 | -0.569 | -1601 | -1543 | -1534 | 630 | 542 | 6950 |  | CORR | CIGR | 05:46 | 05:55 | 05:57 | 27 | 134 | 10 | EXT |  | 0.89 | (c)
75915.3 | 10.842 | 10.822 | -0.543 | -0.563 | -2018 | -1957 | -1983 | 212 | 538 | 6950 |  | CORR | CIGR | 04:38 | 04:48 | 04:44 | 25 | 70 | 10 | EXT |  | 0.89 | (c)
75935.862 | 8.569 | 8.48 | -2.876 | -2.965 | 1541 | 1564 | 1571 | 631 | 2742 | 6952 |  | CORR | GENE | 06:11 | 06:15 | 06:16 | 223 | 58 | 10 | EXT |  | 0.91 | (c)
75936.861 | 9.568 | 9.547 | -1.877 | -1.898 | 1357 | 1412 | 1475 | 637 | 1861 | 6952 |  | CORR | CIGR | 05:41 | 05:50 | 06:00 | 37 | 237 | 10 | EXT |  | 0.89 | (c)
75940.32 | 1.582 | 1.415 | -9.903 | -10.07 | 1854 | 1912 | 1904 | 276 | 1415 | 6953 |  | CORR | GENE | 06:10 | 06:19 | 06:18 | 216 | 100 | 14 | EXT |  | 0.92 | (c)
75941.957 | 3.219 | 3.202 | -8.266 | -8.283 | 1983 | 2069 | 2080 | 54 | 3202 | 6953 |  | CORR | CIGR | 06:31 | 06:45 | 06:46 | 36 | 194 | 10 | EXT |  | 0.89 | (c)
75943.577 | 4.839 | 4.831 | -6.646 | -6.654 | 2104 | 2163 | 2176 | 0 | 4831 | 6953 |  | CORR | CIGR | 06:50 | 06:60 | 07:02 | 38 | 143 | 10 | EXT |  | 0.89 | (c)
75944.064 | 5.326 | 5.317 | -6.159 | -6.168 | 1808 | 1850 | 1906 | 227 | 5317 | 6953 |  | CORR | CIGR | 06:02 | 06:09 | 06:18 | 36 | 196 | 10 | EXT |  | 0.89 | (c)
75945.084 | 6.346 | 6.1 | -5.139 | -5.385 | 1788 | 1833 | 1817 | 384 | 5074 | 6953 |  | CORR | GENE | 05:59 | 06:07 | 06:04 | 311 | 58 | 10 | EXT |  | 0.92 | (c)
75945.289 | 6.551 | 6.538 | -4.934 | -4.947 | 1813 | 1911 | 1886 | 272 | 4904 | 6953 |  | CORR | CIGR | 06:03 | 06:19 | 06:15 | 43 | 146 | 10 | EXT |  | 0.89 | (c)
75953.605 | 3.382 | 3.328 | -1.163 | -1.217 | 1156 | 1173 | 1173 | 1040 | 1068 | 6954 |  | CORR | AXGR | 05:59 | 06:02 | 06:01 | 149 | 35 | 10 | EXT |  | 0.9 | (c)
75954.146 | 3.923 | 3.864 | -0.622 | -0.681 | 1267 | 1355 | 1361 | 777 | 419 | 6954 |  | CORR | GENE | 06:17 | 06:31 | 06:32 | 262 | 187 | 10 | EXT |  | 0.91 | (c)
75961.185 | 6.417 | 6.369 | -0.063 | -0.111 | 1486 | 1711 | 1675 | 366 | 48 | 6955 |  | CORR | GENE | 06:53 | 07:29 | 07:23 | 63 | 379 | 11 | EXT |  | 0.89 | (c)
75961.248 | 0 | -0.061 | -10.865 | -10.926 | 387 | 970 | 746 | 387 |  | 6956 | Нарушение формы кольцевого шва | GWAN |  | 02:41 | 04:16 | 03:39 | 0 | 718 |  | EXT | Нарушение формы кольцевого шва |  | (c)
75963.507 | 2.259 | 2.246 | -8.606 | -8.619 | 1983 | 2043 | 2053 | 109 | 2246 | 6956 |  | CORR | CIGR | 06:59 | 07:09 | 07:10 | 28 | 138 | 10 | EXT |  | 0.89 | (c)
75973.02 | 0.907 | 0.842 | -10.338 | -10.403 | 2175 | 2190 | 2190 | 24 | 842 | 6957 |  | CORR | AXGR | 07:40 | 07:43 | 07:43 | 187 | 32 | 10 | EXT |  | 0.9 | (c)
75973.343 | 1.23 | 1.187 | -10.015 | -10.058 | -2216 | -2054 | -2091 | 14 | 1187 | 6957 |  | CORR | GENE | 07:52 | 08:18 | 08:12 | 67 | 250 | 13 | EXT |  | 0.89 | (c)
75974.653 | 2.54 | 2.47 | -8.705 | -8.775 | 2169 | 2177 | 2187 | 26 | 2470 | 6957 |  | CORR | AXGR | 07:40 | 07:41 | 07:42 | 403 | 35 | 10 | EXT |  | 0.93 | (c)
75976.391 | 4.278 | 4.243 | -6.967 | -7.002 | 1645 | 1702 | 1731 | 413 | 4243 | 6957 |  | CORR | GENE | 06:15 | 06:24 | 06:29 | 88 | 172 | 10 | EXT |  | 0.89 | (c)
75983.806 | 0.448 | 0.157 | -11.027 | -11.318 | 2146 | 2180 | 2175 | 27 | 157 | 6958 |  | CORR | GENE | 06:14 | 06:19 | 06:18 | 628 | 57 | 12 | EXT |  | 0.96 | (c)
75997.201 | 2.368 | 2.288 | -9.077 | -9.157 | 1583 | 1787 | 1729 | 356 | 2288 | 6959 |  | CORR | GENE | 05:22 | 05:55 | 05:46 | 108 | 292 | 11 | EXT |  | 0.89 | (c)
75999.158 | 4.325 | 4.312 | -7.12 | -7.133 | 1826 | 1919 | 1921 | 214 | 4312 | 6959 |  | CORR | GENE | 06:02 | 06:17 | 06:17 | 108 | 190 | 14 | EXT |  | 0.9 | (c)
76007.179 | 0.901 | 0.881 | -10.594 | -10.614 | 1360 | 1468 | 1450 | 691 | 881 | 6960 |  | CORR | CIGR | 05:32 | 05:49 | 05:46 | 37 | 179 | 10 | EXT |  | 0.89 | (c)
76011.956 | 5.678 | 5.667 | -5.817 | -5.828 | 1527 | 1597 | 1583 | 592 | 5667 | 6960 |  | CORR | CIGR | 05:59 | 06:10 | 06:08 | 21 | 111 | 11 | EXT |  | 0.89 | (c)
76019.479 | 1.706 | 1.693 | -9.464 | -9.477 | 1214 | 1269 | 1266 | 913 | 1693 | 6961 |  | CORR | CIGR | 05:37 | 05:46 | 05:46 | 22 | 103 | 10 | EXT |  | 0.89 | (c)
76020.299 | 2.526 | 2.516 | -8.644 | -8.654 | 1140 | 1203 | 1211 | 948 | 2516 | 6961 |  | CORR | CIGR | 05:25 | 05:35 | 05:37 | 30 | 142 | 11 | EXT |  | 0.89 | (c)
76022.357 | 4.584 | 4.566 | -6.586 | -6.604 | 1016 | 1080 | 1064 | 1016 | 4566 | 6961 |  | CORR | CIGR | 05:05 | 05:15 | 05:13 | 25 | 96 | 11 | EXT |  | 0.89 | (c)
76022.796 | 5.023 | 4.988 | -6.147 | -6.182 | 998 | 1075 | 1094 | 998 | 4988 | 6961 |  | CORR | CIGR | 05:02 | 05:15 | 05:18 | 36 | 192 | 11 | EXT |  | 0.89 | (c)
76023.976 | 6.203 | 6.194 | -4.967 | -4.976 | 794 | 839 | 842 | 794 | 4958 | 6961 |  | CORR | CIGR | 04:29 | 04:37 | 04:37 | 18 | 94 | 11 | EXT |  | 0.89 | (c)
76025.388 | 7.615 | 7.599 | -3.555 | -3.571 | 1256 | 1339 | 1344 | 798 | 3539 | 6961 |  | CORR | CIGR | 05:44 | 05:57 | 05:58 | 32 | 177 | 11 | EXT |  | 0.89 | (c)
76026.444 | 8.671 | 8.655 | -2.499 | -2.515 | 1303 | 1360 | 1378 | 778 | 2481 | 6961 |  | CORR | CIGR | 05:52 | 06:01 | 06:04 | 34 | 149 | 10 | EXT |  | 0.89 | (c)
76027.735 | 9.962 | 9.932 | -1.208 | -1.238 | 715 | 832 | 823 | 715 | 1197 | 6961 |  | CORR | CIGR | 04:17 | 04:35 | 04:34 | 41 | 216 | 14 | EXT |  | 0.89 | (c)
76031.074 | 2.131 | 2.103 | -8.889 | -8.917 | 1449 | 1575 | 1565 | 548 | 2103 | 6962 |  | CORR | GENE | 03:34 | 03:55 | 03:53 | 58 | 233 | 10 | EXT |  | 0.89 | (c)
76031.924 | 2.981 | 2.968 | -8.039 | -8.052 | 1580 | 1632 | 1676 | 458 | 2968 | 6962 |  | CORR | CIGR | 03:56 | 04:04 | 04:11 | 24 | 192 | 13 | EXT |  | 0.89 | (c)
76038.768 | 9.825 | 9.806 | -1.195 | -1.214 | -1585 | -1510 | -1523 | 645 | 1187 | 6962 |  | CORR | CIGR | 07:25 | 07:37 | 07:35 | 27 | 125 | 13 | EXT |  | 0.89 | (c)
76046.812 | 6.849 | 6.838 | -4.646 | -4.657 | -1479 | -1414 | -1422 | 752 | 4633 | 6963 |  | CORR | CIGR | 06:07 | 06:18 | 06:16 | 24 | 113 | 10 | EXT |  | 0.89 | (c)
76048.749 | 8.786 | 8.747 | -2.709 | -2.748 | -1209 | -1129 | -1127 | 1022 | 2709 | 6963 |  | CORR | CIGR | 06:51 | 07:04 | 07:04 | 39 | 163 | 12 | EXT |  | 0.89 | (c)
76061.425 | 9.967 | 9.959 | -1.408 | -1.416 | -1781 | -1691 | -1695 | 450 | 1382 | 6964 |  | CORR | CIGR | 05:17 | 05:32 | 05:31 | 34 | 173 | 10 | EXT |  | 0.89 | (c)
76062.606 | 11.148 | 11.05 | -0.227 | -0.325 | -1732 | -1577 | -1528 | 498 | 208 | 6964 |  | CORR | GENE | 05:25 | 05:50 | 05:58 | 117 | 409 | 10 | EXT |  | 0.89 | (c)
76064.492 | 1.659 | 1.625 | -9.861 | -9.895 | -1846 | -1728 | -1723 | 385 | 1625 | 6965 |  | CORR | GENE | 05:38 | 05:57 | 05:58 | 60 | 246 | 11 | EXT |  | 0.89 | (c)
76064.644 | 1.811 | 1.795 | -9.709 | -9.725 | -1776 | -1720 | -1722 | 454 | 1795 | 6965 |  | CORR | CIGR | 05:50 | 05:59 | 05:58 | 25 | 108 | 11 | EXT |  | 0.89 | (c)
76064.767 | 1.934 | 1.922 | -9.586 | -9.598 | -1888 | -1827 | -1825 | 343 | 1922 | 6965 |  | CORR | CIGR | 05:32 | 05:41 | 05:42 | 23 | 125 | 15 | EXT |  | 0.89 | (c)
76065.483 | 2.65 | 2.638 | -8.87 | -8.882 | -2091 | -2006 | -1944 | 139 | 2638 | 6965 |  | CORR | CIGR | 04:59 | 05:13 | 05:23 | 35 | 295 | 11 | EXT |  | 0.89 | (c)
76068.269 | 5.436 | 5.422 | -6.084 | -6.098 | -1258 | -1202 | -1182 | 972 | 5422 | 6965 |  | CORR | CIGR | 07:13 | 07:22 | 07:26 | 36 | 152 | 11 | EXT |  | 0.89 | (c)
76071.652 | 8.819 | 8.724 | -2.701 | -2.796 | -1485 | -1392 | -1344 | 746 | 2684 | 6965 |  | CORR | GENE | 06:37 | 06:52 | 06:59 | 112 | 282 | 12 | EXT |  | 0.9 | (c)
76071.672 | 8.839 | 8.817 | -2.681 | -2.703 | -1869 | -1760 | -1799 | 362 | 2677 | 6965 |  | CORR | CIGR | 05:35 | 05:52 | 05:46 | 26 | 139 | 11 | EXT |  | 0.89 | (c)
76084.301 | 9.948 | 9.931 | -1.397 | -1.414 | -2150 | -2072 | -2076 | 81 | 1380 | 6966 |  | CORR | CIGR | 06:19 | 06:31 | 06:31 | 34 | 149 | 10 | EXT |  | 0.89 | (c)
76087.594 | 1.896 | 1.863 | -9.549 | -9.582 | -1703 | -1556 | -1587 | 527 | 1863 | 6967 |  | CORR | CIGR | 04:40 | 05:04 | 04:59 | 44 | 233 | 13 | EXT |  | 0.89 | (c)
76091.078 | 5.38 | 5.37 | -6.065 | -6.075 | -2209 | -2135 | -2134 | 21 | 5370 | 6967 |  | CORR | CIGR | 03:18 | 03:30 | 03:31 | 23 | 151 | 11 | EXT |  | 0.89 | (c)
76112.577 | 3.939 | 3.914 | -7.326 | -7.351 | -1262 | -1208 | -1182 | 968 | 3914 | 6969 |  | CORR | CIGR | 06:48 | 06:57 | 07:01 | 31 | 161 | 11 | EXT |  | 0.89 | (c)
76112.648 | 4.01 | 3.981 | -7.255 | -7.284 | -949 | -892 | -874 | 798 | 3981 | 6969 |  | CORR | GENE | 07:39 | 07:48 | 07:51 | 48 | 151 | 10 | EXT |  | 0.89 | (c)
76118.731 | 10.093 | 10.068 | -1.172 | -1.197 | -1725 | -1599 | -1563 | 505 | 1164 | 6969 |  | CORR | CIGR | 05:33 | 05:54 | 05:60 | 33 | 325 | 12 | EXT |  | 0.89 | (c)
76119.072 | 10.434 | 10.393 | -0.831 | -0.872 | -1751 | -1499 | -1592 | 479 | 756 | 6969 |  | CORR | GENE | 05:29 | 06:10 | 05:55 | 116 | 318 | 11 | EXT |  | 0.89 | (c)
76135.123 | 3.77 | 3.756 | -7.4 | -7.414 | 2057 | 2142 | 2130 | 27 | 3756 | 6971 |  | CORR | CIGR | 07:24 | 07:38 | 07:36 | 29 | 147 | 11 | EXT |  | 0.89 | (c)
76136.382 | 5.029 | 4.753 | -6.141 | -6.417 | 2133 | 2143 | 2163 | 37 | 4753 | 6971 |  | CORR | GENE | 07:36 | 07:38 | 07:41 | 356 | 61 | 10 | EXT |  | 0.92 | (c)
76137.393 | 6.04 | 5.774 | -5.13 | -5.396 | 2126 | 2159 | 2158 | 40 | 4959 | 6971 |  | CORR | GENE | 07:35 | 07:41 | 07:40 | 437 | 65 | 10 | EXT |  | 0.93 | (c)
76142.076 | 10.723 | 10.705 | -0.447 | -0.465 | 1770 | 1909 | 1915 | 171 | 435 | 6971 |  | CORR | CIGR | 06:38 | 07:00 | 07:01 | 30 | 290 | 10 | EXT | Аномалия находится на упругопластическом изгибе: R=903 D, максимальное растяжение на 6.9 час. | 0.89 | (c)
76150.939 | 8.416 | 8.404 | -2.554 | -2.566 | -2195 | -2087 | -2112 | 36 | 2543 | 6972 |  | CORR | CIGR | 07:49 | 08:06 | 08:02 | 23 | 165 | 10 | EXT | Аномалия находится на упругопластическом изгибе: R=328 D, максимальное растяжение на 6 час. | 0.89 | (c)
76152.323 | 9.8 | 9.74 | -1.17 | -1.23 | 2167 | 2193 | 2193 | 12 | 1089 | 6972 |  | CORR | GENE | 07:33 | 07:37 | 07:37 | 141 | 51 | 13 | EXT | Аномалия находится на упругопластическом изгибе: R=337 D, максимальное растяжение на 6.1 час. | 0.9 | (c)
76152.707 | 10.184 | 10.154 | -0.786 | -0.816 | 2127 | 2160 | 2163 | 31 | 763 | 6972 |  | CORR | GENE | 07:26 | 07:32 | 07:32 | 53 | 72 | 14 | EXT | Аномалия находится на упругопластическом изгибе: R=342 D, максимальное растяжение на 6.1 час. | 0.89 | (c)
76160.589 | 7.096 | 7.002 | -4.239 | -4.333 | 2025 | 2148 | 2210 | 0 | 4237 | 6973 |  | CORR | GENE | 06:41 | 07:01 | 07:11 | 96 | 370 | 12 | EXT | Аномалия находится на упругопластическом изгибе: R=344 D, максимальное растяжение на 5.7 час. | 0.91 | (c)
76169.497 | 4.669 | 4.652 | -6.721 | -6.738 | 1216 | 1268 | 1282 | 882 | 4652 | 6974 |  | CORR | CIGR | 06:02 | 06:11 | 06:13 | 32 | 132 | 10 | EXT | Аномалия находится на упругопластическом изгибе: R=490 D, максимальное растяжение на 6.1 час. | 0.89 | (c)
76169.91 | 5.082 | 4.962 | -6.308 | -6.428 | 1292 | 1335 | 1339 | 845 | 4962 | 6974 |  | CORR | GENE | 06:15 | 06:22 | 06:22 | 314 | 94 | 12 | EXT | Аномалия находится на упругопластическом изгибе: R=483 D, максимальное растяжение на 6.1 час. | 0.93 | (c)
76170.291 | 5.463 | 5.398 | -5.927 | -5.992 | 1029 | 1368 | 1254 | 752 | 5398 | 6974 |  | CORR | GENE | 05:32 | 06:27 | 06:08 | 87 | 449 | 14 | EXT | Аномалия находится на упругопластическом изгибе: R=477 D, максимальное растяжение на 6.1 час. | 0.89 | (c)
76170.927 | 6.099 | 6.076 | -5.291 | -5.314 | 1608 | 1753 | 1757 | 325 | 5267 | 6974 |  | CORR | CIGR | 07:06 | 07:29 | 07:30 | 47 | 297 | 11 | EXT | Аномалия находится на упругопластическом изгибе: R=471 D, максимальное растяжение на 6.1 час. | 0.89 | (c)
76172.65 | 7.822 | 7.802 | -3.568 | -3.588 | 1728 | 1797 | 1894 | 171 | 3547 | 6974 |  | CORR | CIGR | 07:25 | 07:36 | 07:52 | 41 | 332 | 10 | EXT | Аномалия находится на упругопластическом изгибе: R=444 D, максимальное растяжение на 6.1 час. | 0.89 | (c)
76176.743 | 0.525 | 0.334 | -10.275 | -10.466 | 1625 | 1661 | 1667 | 521 | 334 | 6975 |  | CORR | GENE | 04:41 | 04:47 | 04:48 | 233 | 85 | 12 | EXT | Аномалия находится на упругопластическом изгибе: R=364 D, максимальное растяжение на 6.4 час. | 0.92 | (c)
76177.232 | 1.014 | 1.008 | -9.786 | -9.792 | 1804 | 1840 | 1843 | 349 | 1008 | 6975 |  | CORR | CIGR | 05:10 | 05:16 | 05:16 | 23 | 77 | 11 | EXT | Аномалия находится на упругопластическом изгибе: R=359 D, максимальное растяжение на 6.4 час. | 0.89 | (c)
76181.714 | 5.496 | 5.488 | -5.304 | -5.312 | 1385 | 1464 | 1460 | 696 | 5288 | 6975 |  | CORR | CIGR | 04:02 | 04:15 | 04:14 | 24 | 150 | 10 | EXT | Аномалия находится на упругопластическом изгибе: R=423 D, максимальное растяжение на 6.9 час. | 0.89 | (c)
76183.292 | 7.074 | 7.049 | -3.726 | -3.751 | 1961 | 2115 | 2090 | 12 | 3655 | 6975 |  | CORR | GENE | 05:35 | 06:00 | 05:56 | 96 | 258 | 10 | EXT | Аномалия находится на упругопластическом изгибе: R=519 D, максимальное растяжение на 7.1 час. | 0.89 | (c)
76184.676 | 8.458 | 8.441 | -2.342 | -2.359 | 2098 | 2189 | 2175 | 0 | 2315 | 6975 |  | CORR | CIGR | 05:57 | 06:12 | 06:10 | 44 | 153 | 12 | EXT | Аномалия находится на упругопластическом изгибе: R=681 D, максимальное растяжение на 7.2 час. | 0.89 | (c)
76184.95 | 8.732 | 8.723 | -2.068 | -2.077 | 1426 | 1469 | 1474 | 708 | 2057 | 6975 |  | CORR | CIGR | 04:09 | 04:16 | 04:17 | 20 | 96 | 14 | EXT | Аномалия находится на упругопластическом изгибе: R=719 D, максимальное растяжение на 7.3 час. | 0.89 | (c)
76184.968 | 8.75 | 8.742 | -2.05 | -2.058 | 1715 | 1812 | 1798 | 349 | 2036 | 6975 |  | CORR | CIGR | 04:56 | 05:11 | 05:09 | 22 | 166 | 10 | EXT | Аномалия находится на упругопластическом изгибе: R=719 D, максимальное растяжение на 7.3 час. | 0.89 | (c)
76185.531 | 9.313 | 9.282 | -1.487 | -1.518 | -1949 | -1848 | -1738 | 281 | 1471 | 6975 |  | CORR | CIGR | 07:04 | 07:20 | 07:38 | 47 | 422 | 10 | EXT | Аномалия находится на упругопластическом изгибе: R=810 D, максимальное растяжение на 7.4 час. | 0.89 | (c)
76185.891 | 9.673 | 9.666 | -1.127 | -1.134 | 1802 | 1873 | 1883 | 266 | 1063 | 6975 |  | CORR | GENE | 05:10 | 05:21 | 05:23 | 71 | 162 | 11 | EXT | Аномалия находится на упругопластическом изгибе: R=939 D, максимальное растяжение на 7.6 час. | 0.89 | (c)
76186.32 | 10.102 | 10.089 | -0.698 | -0.711 | -1812 | -1758 | -1762 | 419 | 684 | 6975 |  | CORR | CIGR | 07:26 | 07:35 | 07:34 | 27 | 99 | 11 | EXT |  | 0.89 | (c)
76186.506 | 10.288 | 10.265 | -0.512 | -0.535 | 1059 | 1168 | 1152 | 985 | 502 | 6975 |  | CORR | CIGR | 03:10 | 03:27 | 03:25 | 33 | 186 | 12 | EXT |  | 0.89 | (c)
76186.74 | 10.522 | 10.482 | -0.278 | -0.318 | 1871 | 1955 | 1963 | 176 | 14 | 6975 |  | CORR | GENE | 05:21 | 05:34 | 05:36 | 304 | 184 | 15 | EXT |  | 0.94 | (c)
76186.905 | 10.687 | 10.665 | -0.113 | -0.135 | 1687 | 1744 | 1747 | 424 | 102 | 6975 |  | CORR | CIGR | 04:51 | 05:00 | 05:01 | 33 | 120 | 14 | EXT |  | 0.89 | (c)
76186.906 | 10.688 | 10.669 | -0.112 | -0.131 | 1677 | 1741 | 1736 | 436 | 100 | 6975 |  | CORR | CIGR | 04:49 | 04:60 | 04:59 | 31 | 118 | 14 | EXT |  | 0.89 | (c)
76187.046 | 0.028 | 0.011 | -11.542 | -11.559 | -2077 | -1871 | -1943 | 154 | 11 | 6976 |  | CORR | GENE | 05:22 | 05:55 | 05:43 | 51 | 268 | 16 | EXT |  | 0.89 | (c)
76187.907 | 0.889 | 0.827 | -10.681 | -10.743 | -1210 | -1117 | -1138 | 1021 | 827 | 6976 |  | CORR | GENE | 07:42 | 07:57 | 07:53 | 72 | 143 | 12 | EXT |  | 0.89 | (c)
76188.16 | 1.142 | 1.114 | -10.428 | -10.456 | -2142 | -2084 | -2074 | 89 | 1114 | 6976 |  | CORR | CIGR | 05:11 | 05:21 | 05:22 | 30 | 136 | 11 | EXT |  | 0.89 | (c)
76198.417 | 11.399 | 11.365 | -0.171 | -0.205 | -1853 | -1763 | -1790 | 378 | 88 | 6976 |  | CORR | GENE | 05:58 | 06:13 | 06:08 | 117 | 126 | 11 | EXT |  | 0.89 | (c)
76198.588 | 0 | -0.046 | -11.29 | -11.336 | -1715 | -1520 | -1428 | 516 |  | 6977 | Нарушение формы кольцевого шва | GWAN |  | 05:33 | 06:05 | 06:20 | 0 | 573 |  | EXT | Нарушение формы кольцевого шва |  | (c)
76201.873 | 3.285 | 3.251 | -8.005 | -8.039 | -1161 | -962 | -974 | 787 | 3251 | 6977 |  | CORR | GENE | 07:03 | 07:35 | 07:33 | 86 | 374 | 10 | EXT |  | 0.89 | (c)
76202.395 | 3.807 | 3.78 | -7.483 | -7.51 | -1660 | -1598 | -1556 | 571 | 3780 | 6977 |  | CORR | GENE | 05:42 | 05:52 | 05:59 | 70 | 208 | 12 | EXT |  | 0.89 | (c)
76203.618 | 5.03 | 5.02 | -6.26 | -6.27 | -1516 | -1474 | -1466 | 714 | 5020 | 6977 |  | CORR | CIGR | 06:06 | 06:12 | 06:14 | 26 | 101 | 12 | EXT |  | 0.89 | (c)
76217.986 | 8.108 | 8.104 | -3.032 | -3.036 | -1857 | -1824 | -1817 | 374 | 3020 | 6978 |  | CORR | CIGR | 05:45 | 05:51 | 05:52 | 16 | 80 | 12 | EXT |  | 0.89 | (c)
76218.688 | 8.81 | 8.703 | -2.33 | -2.437 | -1931 | -1848 | -1813 | 300 | 2304 | 6978 |  | CORR | GENE | 05:33 | 05:47 | 05:52 | 133 | 236 | 12 | EXT |  | 0.9 | (c)
76223.019 | 2.001 | 1.955 | -9.254 | -9.3 | -1432 | -1349 | -1350 | 798 | 1955 | 6979 |  | CORR | GENE | 06:16 | 06:30 | 06:30 | 71 | 165 | 11 | EXT |  | 0.89 | (c)
76243.313 | 11.04 | 10.667 | -0.39 | -0.763 | -657 | -569 | -594 | 532 | 0 | 6980 |  | CORR | GENE | 07:59 | 08:13 | 08:09 | 763 | 125 | 10 | EXT |  | 0.95 | (c)
76244.309 | 0.606 | 0.596 | -10.674 | -10.684 | 911 | 976 | 973 | 911 | 596 | 6981 |  | CORR | CIGR | 05:22 | 05:33 | 05:32 | 19 | 123 | 10 | EXT |  | 0.89 | (c)
76244.597 | 0.894 | 0.876 | -10.386 | -10.404 | 1218 | 1279 | 1295 | 859 | 876 | 6981 |  | CORR | GENE | 06:12 | 06:22 | 06:24 | 72 | 154 | 10 | EXT |  | 0.89 | (c)
76250.29 | 6.587 | 6.514 | -4.693 | -4.766 | 924 | 1184 | 1087 | 924 | 4684 | 6981 |  | CORR | GENE | 05:24 | 06:06 | 05:51 | 82 | 326 | 10 | EXT |  | 0.89 | (c)
76260.323 | 5.34 | 5.316 | -6.105 | -6.129 | -1323 | -1240 | -1182 | 907 | 5316 | 6982 |  | CORR | CIGR | 06:14 | 06:28 | 06:37 | 45 | 283 | 10 | EXT |  | 0.89 | (c)
76265.489 | 10.506 | 10.438 | -0.939 | -1.007 | -1076 | -1072 | -1058 | 1041 | 897 | 6982 |  | CORR | AXGR | 06:54 | 06:55 | 06:57 | 110 | 35 | 11 | EXT |  | 0.89 | (c)
76274.052 | 7.624 | 7.56 | -3.701 | -3.765 | 436 | 501 | 476 | 436 | 3646 | 6983 |  | ARTD | GENE | 03:31 | 03:42 | 03:38 | 119 | 80 |  | EXT | Наплавка. |  | (c)
76278.767 | 1.014 | 0.993 | -10.041 | -10.062 | 54 | 114 | 167 | 54 | 993 | 6984 |  | CORR | GENE | 02:55 | 03:05 | 03:13 | 49 | 225 | 10 | EXT |  | 0.89 | (c)
76278.786 | 1.033 | 1.019 | -10.022 | -10.036 | 1707 | 1766 | 1785 | 368 | 1019 | 6984 |  | CORR | CIGR | 07:22 | 07:31 | 07:34 | 24 | 155 | 11 | EXT |  | 0.89 | (c)
76280.161 | 2.408 | 2.392 | -8.647 | -8.663 | 89 | 282 | 242 | 89 | 2392 | 6984 |  | CORR | GENE | 03:01 | 03:32 | 03:25 | 56 | 305 | 10 | EXT |  | 0.89 | (c)
76280.979 | 3.226 | 3.207 | -7.829 | -7.848 | 803 | 881 | 893 | 803 | 3207 | 6984 |  | CORR | CIGR | 04:56 | 05:09 | 05:10 | 34 | 179 | 10 | EXT |  | 0.89 | (c)
76285.012 | 7.259 | 7.236 | -3.796 | -3.819 | -2009 | -1942 | -1955 | 222 | 3780 | 6984 |  | CORR | CIGR | 09:22 | 09:33 | 09:31 | 39 | 107 | 11 | EXT |  | 0.89 | (c)
76285.602 | 7.849 | 7.83 | -3.206 | -3.225 | -2061 | -2024 | -2009 | 169 | 3189 | 6984 |  | CORR | CIGR | 09:14 | 09:20 | 09:22 | 36 | 106 | 10 | EXT |  | 0.89 | (c)
76287.625 | 9.872 | 9.861 | -1.183 | -1.194 | 1836 | 1888 | 1900 | 266 | 1163 | 6984 |  | CORR | CIGR | 07:43 | 07:51 | 07:53 | 31 | 128 | 12 | EXT |  | 0.89 | (c)
76293.491 | 4.683 | 4.674 | -6.857 | -6.866 | -1519 | -1468 | -1466 | 711 | 4674 | 6985 |  | CORR | GENE | 07:39 | 07:47 | 07:48 | 77 | 106 | 11 | EXT |  | 0.89 | (c)
76317.2 | 5.402 | 5.395 | -5.233 | -5.24 | -1976 | -1940 | -1938 | 255 | 5223 | 6987 |  | CORR | CIGR | 07:34 | 07:40 | 07:40 | 17 | 74 | 10 | EXT |  | 0.89 | (c)
76319.682 | 7.884 | 7.873 | -2.751 | -2.762 | -2064 | -2020 | -2007 | 167 | 2739 | 6987 |  | CORR | CIGR | 07:20 | 07:27 | 07:29 | 23 | 112 | 10 | EXT |  | 0.89 | (c)
76320.611 | 8.813 | 8.803 | -1.822 | -1.832 | 1342 | 1393 | 1390 | 792 | 1808 | 6987 |  | CORR | CIGR | 04:29 | 04:38 | 04:37 | 24 | 96 | 10 | EXT |  | 0.89 | (c)
76321.95 | 10.152 | 10.106 | -0.483 | -0.529 | 1361 | 1441 | 1450 | 691 | 397 | 6987 |  | CORR | GENE | 04:32 | 04:45 | 04:47 | 132 | 178 | 12 | EXT |  | 0.9 | (c)
76322.433 | 0 | 0 | -11.39 | -11.39 | 988 | 1486 | 1271 | 677 | 0 | 6988 | Смещение кромок | GWAN |  | 00:02 | 01:22 | 00:47 | 0 | 565 | 18 | EXT | Смещение кромок Вовнутрь Величина смещения - 2.8 мм. |  | (c)
76322.433 | 0 | 0 | -11.39 | -11.39 | 452 | 636 | 610 | 452 | 0 | 6988 | Смещение кромок | GWAN |  | 10:35 | 11:05 | 11:01 | 0 | 315 | 17 | EXT | Смещение кромок Вовнутрь Величина смещения - 2.7 мм. |  | (c)
76322.479 | 0.046 | 0.015 | -11.344 | -11.375 | -200 | -97 | 10 | 0 | 15 | 6988 |  | CORR | GENE | 08:50 | 09:06 | 09:24 | 55 | 420 | 10 | EXT |  | 0.89 | (c)
76327.21 | 4.777 | 4.729 | -6.613 | -6.661 | -1294 | -1167 | -1196 | 937 | 4729 | 6988 |  | CORR | GENE | 05:53 | 06:14 | 06:09 | 76 | 196 | 11 | EXT |  | 0.89 | (c)
76327.332 | 4.899 | 4.864 | -6.491 | -6.526 | -1490 | -1467 | -1472 | 741 | 4864 | 6988 |  | CORR | AXGR | 05:22 | 05:25 | 05:25 | 86 | 36 | 35 | EXT |  | 0.91 | (c)
76327.543 | 5.11 | 4.955 | -6.28 | -6.435 | -1538 | -1441 | -1467 | 693 | 4955 | 6988 |  | CORR | GENE | 05:14 | 05:30 | 05:25 | 373 | 141 | 50 | EXT |  | 1.25 | (a)
76327.582 | 5.149 | 5.018 | -6.241 | -6.372 | -1210 | -1173 | -1112 | 1013 | 5018 | 6988 |  | CORR | GENE | 06:07 | 06:13 | 06:23 | 311 | 197 | 10 | EXT |  | 0.92 | (c)
76327.606 | 5.173 | 5.162 | -6.217 | -6.228 | -1100 | -1082 | -1083 | 1066 | 5162 | 6988 |  | CORR | PITT | 06:25 | 06:27 | 06:27 | 22 | 34 | 25 | EXT |  | 0.89 | (c)
76328.146 | 5.713 | 5.701 | -5.677 | -5.689 | -1082 | -1070 | -1070 | 1057 | 5664 | 6988 |  | CORR | PITT | 06:28 | 06:29 | 06:30 | 25 | 25 | 27 | EXT |  | 0.89 | (c)
76333.656 | 11.223 | 11.195 | -0.167 | -0.195 | 2198 | 2218 | 2214 | 1 | 10 | 6988 |  | LWAN | AXGR | 03:17 | 03:20 | 03:19 | 185 | 32 |  | INT | Эквивалент потери металла 10%. |  | (c)
76356.126 | 0.758 | 0.74 | -10.897 | -10.915 | 352 | 479 | 453 | 352 | 740 | 6991 |  | CORR | CIGR | 03:32 | 03:53 | 03:49 | 39 | 203 | 11 | EXT |  | 0.89 | (c)
76359.732 | 4.364 | 4.356 | -7.291 | -7.299 | 1928 | 1964 | 1965 | 1928 | 4356 | 6991 |  | CORR | CIGR | 07:47 | 07:53 | 07:53 | 20 | 74 | 10 | EXT |  | 0.89 | (c)
76366.511 | 11.143 | 11.129 | -0.512 | -0.526 | 1675 | 1739 | 1767 | 1675 | 498 | 6991 |  | CORR | CIGR | 07:06 | 07:16 | 07:21 | 28 | 183 | 11 | EXT |  | 0.89 | (c)
76373.656 | 6.633 | 6.624 | -4.757 | -4.766 | -840 | -752 | -774 | 709 | 4731 | 6992 |  | CORR | CIGR | 07:34 | 07:48 | 07:45 | 35 | 131 | 10 | EXT |  | 0.89 | (c)
76374.629 | 7.606 | 7.592 | -3.784 | -3.798 | -867 | -784 | -783 | 700 | 3767 | 6992 |  | CORR | CIGR | 07:30 | 07:43 | 07:43 | 31 | 167 | 10 | EXT |  | 0.89 | (c)
76376.044 | 9.021 | 9.008 | -2.369 | -2.382 | 2121 | 2170 | 2162 | 2121 | 2356 | 6992 |  | CORR | CIGR | 03:32 | 03:40 | 03:39 | 26 | 83 | 10 | EXT |  | 0.89 | (c)
76380.502 | 2.089 | 2.076 | -7.111 | -7.124 | 1518 | 1605 | 1577 | 1518 | 2076 | 6993 |  | CORR | CIGR | 07:49 | 08:03 | 07:58 | 27 | 117 | 10 | EXT |  | 0.89 | (c)
76380.574 | 2.161 | 2.14 | -7.039 | -7.06 | 725 | 785 | 788 | 725 | 2140 | 6993 |  | CORR | CIGR | 05:41 | 05:50 | 05:51 | 34 | 127 | 10 | EXT |  | 0.89 | (c)
76384.48 | 6.067 | 6.004 | -3.133 | -3.196 | 388 | 503 | 483 | 388 | 3121 | 6993 |  | CORR | GENE | 04:46 | 05:05 | 05:02 | 75 | 189 | 14 | EXT |  | 0.89 | (c)
76401.183 | 2.26 | 2.251 | -9.01 | -9.019 | -1546 | -1504 | -1505 | 685 | 2251 | 6995 |  | CORR | CIGR | 04:51 | 04:57 | 04:57 | 17 | 81 | 10 | EXT |  | 0.89 | (c)
76402.922 | 3.999 | 3.989 | -7.271 | -7.281 | -215 | -161 | -171 | 128 | 3989 | 6995 |  | CORR | CIGR | 08:25 | 08:34 | 08:33 | 19 | 88 | 13 | EXT |  | 0.89 | (c)
76407.279 | 8.356 | 8.346 | -2.914 | -2.924 | -1932 | -1901 | -1904 | 299 | 2907 | 6995 |  | CORR | CIGR | 03:48 | 03:53 | 03:53 | 17 | 57 | 10 | EXT |  | 0.89 | (c)
76407.409 | 8.486 | 8.479 | -2.784 | -2.791 | 2155 | -2211 | 2218 | 0 | 2760 | 6995 |  | CORR | CIGR | 02:48 | 03:03 | 02:58 | 31 | 127 | 10 | EXT |  | 0.89 | (c)
76411.077 | 0.884 | 0.876 | -10.531 | -10.539 | 2093 | 2130 | 2130 | 64 | 876 | 6996 |  | CORR | CIGR | 07:52 | 07:58 | 07:58 | 17 | 73 | 10 | EXT |  | 0.89 | (c)
76415.66 | 5.467 | 5.457 | -5.948 | -5.958 | 2206 | -2215 | -2210 | 0 | 5457 | 6996 |  | CORR | CIGR | 08:10 | 08:17 | 08:18 | 22 | 90 | 10 | EXT |  | 0.89 | (c)
76418.012 | 7.819 | 7.779 | -3.596 | -3.636 | 797 | 836 | 831 | 797 | 3535 | 6996 |  | CORR | GENE | 04:23 | 04:29 | 04:28 | 101 | 67 | 10 | EXT |  | 0.89 | (c)
76419.412 | 9.219 | 9.208 | -2.196 | -2.207 | 2150 | 2188 | 2186 | 9 | 2183 | 6996 |  | CORR | CIGR | 08:01 | 08:08 | 08:07 | 24 | 71 | 12 | EXT |  | 0.89 | (c)
76420.45 | 10.257 | 10.237 | -1.158 | -1.178 | 2161 | 2208 | 2220 | 0 | 1139 | 6996 |  | CORR | CIGR | 08:03 | 08:11 | 08:13 | 39 | 118 | 10 | EXT |  | 0.89 | (c)
76428.026 | 6.418 | 6.41 | -4.782 | -4.79 | 1579 | 1613 | 1611 | 588 | 4773 | 6997 |  | CORR | CIGR | 04:22 | 04:27 | 04:27 | 17 | 64 | 10 | EXT |  | 0.89 | (c)
76428.924 | 7.316 | 7.305 | -3.884 | -3.895 | 1566 | 1598 | 1599 | 598 | 3873 | 6997 |  | CORR | CIGR | 04:19 | 04:25 | 04:25 | 22 | 67 | 11 | EXT |  | 0.89 | (c)
76429.155 | 7.547 | 7.51 | -3.653 | -3.69 | 1630 | 1658 | 1660 | 542 | 3611 | 6997 |  | CORR | GENE | 04:30 | 04:34 | 04:35 | 79 | 59 | 10 | EXT |  | 0.89 | (c)
76431.642 | 10.034 | 10.019 | -1.166 | -1.181 | -1621 | -1563 | -1568 | 610 | 1157 | 6997 |  | CORR | CIGR | 07:45 | 07:54 | 07:54 | 24 | 107 | 10 | EXT |  | 0.89 | (c)
76432.808 | 0 | -0.042 | -11.395 | -11.437 | 2045 | -1937 | -1477 | 0 |  | 6998 | Нарушение формы кольцевого шва | GWAN |  | 06:50 | 08:07 | 09:21 | 0 | 1878 |  | EXT | Нарушение формы кольцевого шва |  | (c)
76432.808 | 0 | 0 | -11.395 | -11.395 | -1275 | -1239 | -1218 | 955 | 0 | 6998 | Непровар / утяжина | GWAN |  | 09:54 | 09:60 | 10:03 | 0 | 115 | 12 | INT | Непровар / утяжина |  | (c)
76434.215 | 1.407 | 1.388 | -9.988 | -10.007 | 702 | 746 | 745 | 702 | 1388 | 6998 |  | CORR | CIGR | 03:13 | 03:20 | 03:20 | 30 | 86 | 12 | EXT |  | 0.89 | (c)
76435.708 | 2.9 | 2.826 | -8.495 | -8.569 | 1009 | 1037 | 1037 | 1009 | 2826 | 6998 |  | CORR | GENE | 04:03 | 04:07 | 04:07 | 83 | 57 | 10 | EXT |  | 0.89 | (c)
76437.195 | 4.387 | 4.379 | -7.008 | -7.016 | -2144 | -2058 | -2078 | 87 | 4379 | 6998 |  | CORR | CIGR | 07:34 | 07:48 | 07:45 | 21 | 132 | 10 | EXT |  | 0.89 | (c)
76437.952 | 5.144 | 5.09 | -6.251 | -6.305 | 2023 | 2182 | 2110 | 33 | 5090 | 6998 |  | CORR | GENE | 06:46 | 07:12 | 07:00 | 60 | 174 | 12 | EXT |  | 0.89 | (c)
76438.486 | 5.678 | 5.666 | -5.717 | -5.729 | -2001 | -1803 | -1857 | 230 | 5663 | 6998 |  | CORR | GENE | 07:57 | 08:29 | 08:20 | 66 | 287 | 10 | EXT |  | 0.89 | (c)
76438.957 | 6.149 | 6.099 | -5.246 | -5.296 | 2032 | 2128 | 2102 | 59 | 5231 | 6998 |  | CORR | GENE | 06:48 | 07:03 | 06:59 | 65 | 139 | 13 | EXT |  | 0.89 | (c)
76439.653 | 6.845 | 6.622 | -4.55 | -4.773 | 2210 | 2229 | 2222 | 0 | 4389 | 6998 |  | CORR | AXGR | 07:17 | 07:20 | 07:18 | 384 | 24 | 10 | EXT |  | 0.93 | (c)
76440.982 | 8.174 | 8.16 | -3.221 | -3.235 | -2064 | -1994 | -2013 | 167 | 3215 | 6998 |  | CORR | CIGR | 07:47 | 07:58 | 07:55 | 20 | 102 | 10 | EXT |  | 0.89 | (c)
76441.371 | 8.563 | 8.548 | -2.832 | -2.847 | -2127 | -2057 | -2051 | 104 | 2808 | 6998 |  | CORR | CIGR | 07:37 | 07:48 | 07:49 | 39 | 153 | 10 | EXT |  | 0.89 | (c)
76441.715 | 8.907 | 8.889 | -2.488 | -2.506 | -2148 | -2082 | -2059 | 83 | 2464 | 6998 |  | CORR | CIGR | 07:33 | 07:44 | 07:47 | 42 | 177 | 10 | EXT |  | 0.89 | (c)
76452.275 | 8.072 | 8.063 | -3.373 | -3.382 | 926 | 981 | 983 | 926 | 3352 | 6999 |  | CORR | CIGR | 03:01 | 03:10 | 03:10 | 30 | 113 | 13 | EXT |  | 0.89 | (c)
76452.508 | 8.305 | 8.25 | -3.14 | -3.195 | 790 | 825 | 870 | 790 | 3102 | 6999 |  | CORR | GENE | 02:39 | 02:45 | 02:52 | 93 | 160 | 10 | EXT |  | 0.89 | (c)
76453.085 | 8.882 | 8.871 | -2.563 | -2.574 | 828 | 872 | 875 | 828 | 2548 | 6999 |  | CORR | CIGR | 02:45 | 02:52 | 02:53 | 26 | 94 | 10 | EXT |  | 0.89 | (c)
76453.104 | 8.901 | 8.774 | -2.544 | -2.671 | 1413 | 1584 | 1520 | 604 | 2536 | 6999 |  | CORR | GENE | 04:20 | 04:47 | 04:37 | 135 | 213 | 14 | EXT |  | 0.9 | (c)
76454.428 | 10.225 | 10.215 | -1.22 | -1.23 | 763 | 808 | 817 | 763 | 1196 | 6999 |  | CORR | CIGR | 02:35 | 02:42 | 02:43 | 34 | 108 | 11 | EXT |  | 0.89 | (c)
76454.434 | 10.231 | 10.223 | -1.214 | -1.222 | -1851 | -1809 | -1805 | 379 | 1200 | 6999 |  | CORR | CIGR | 07:33 | 07:40 | 07:40 | 22 | 92 | 12 | EXT |  | 0.89 | (c)
76454.675 | 10.472 | 10.447 | -0.973 | -0.998 | 918 | 934 | 968 | 918 | 665 | 6999 |  | CORR | GENE | 02:60 | 03:02 | 03:08 | 333 | 99 | 11 | EXT |  | 0.93 | (c)
76487.784 | 2.161 | 2.153 | -7.149 | -7.157 | -2110 | -2079 | -2077 | 120 | 2153 | 7003 |  | CORR | CIGR | 08:01 | 08:06 | 08:07 | 19 | 67 | 12 | EXT |  | 0.89 | (c)
76491.908 | 6.285 | 6.263 | -3.025 | -3.047 | 554 | 760 | 695 | 554 | 2977 | 7003 |  | CORR | GENE | 03:11 | 03:45 | 03:34 | 70 | 281 | 8 | EXT |  | 0.89 | (c)
76491.997 | 6.374 | 6.367 | -2.936 | -2.943 | 759 | 801 | 805 | 759 | 2927 | 7003 |  | CORR | CIGR | 03:44 | 03:51 | 03:52 | 16 | 92 | 10 | EXT |  | 0.89 | (c)
76493.611 | 7.988 | 7.943 | -1.322 | -1.367 | 494 | 590 | 563 | 494 | 1315 | 7003 |  | CORR | GENE | 03:01 | 03:17 | 03:13 | 52 | 138 | 12 | EXT |  | 0.89 | (c)
76495.907 | 0.974 | 0.956 | -10.267 | -10.285 | 539 | 847 | 720 | 539 | 956 | 7004а |  | CORR | CIGR | 02:25 | 03:15 | 02:54 | 33 | 362 | 11 | EXT |  | 0.89 | (c)
76498.009 | 3.076 | 3.04 | -8.165 | -8.201 | -2161 | -2044 | -2049 | 70 | 3040 | 7004а |  | CORR | CIGR | 07:09 | 07:28 | 07:27 | 47 | 224 | 8 | EXT |  | 0.89 | (c)
76498.73 | 3.797 | 3.788 | -7.444 | -7.453 | 964 | 1022 | 1048 | 964 | 3788 | 7004а |  | CORR | CIGR | 03:34 | 03:43 | 03:47 | 31 | 168 | 10 | EXT |  | 0.89 | (c)
76499.464 | 4.531 | 4.506 | -6.71 | -6.735 | -1659 | -1592 | -1561 | 571 | 4506 | 7004а |  | CORR | CIGR | 08:30 | 08:41 | 08:46 | 40 | 196 | 10 | EXT |  | 0.89 | (c)
76499.65 | 4.717 | 4.709 | -6.524 | -6.532 | 1222 | 1267 | 1274 | 905 | 4709 | 7004а |  | CORR | CIGR | 04:15 | 04:23 | 04:24 | 18 | 104 | 9 | EXT |  | 0.89 | (c)
76500.113 | 5.18 | 5.163 | -6.061 | -6.078 | 934 | 988 | 996 | 934 | 5163 | 7004а |  | CORR | CIGR | 03:29 | 03:38 | 03:39 | 30 | 124 | 24 | EXT |  | 0.89 | (c)
76500.26 | 5.327 | 5.263 | -5.914 | -5.978 | 941 | 1059 | 1040 | 941 | 5263 | 7004а |  | CORR | GENE | 03:30 | 03:49 | 03:46 | 94 | 198 | 20 | EXT |  | 0.9 | (c)
76503.355 | 8.422 | 8.363 | -2.819 | -2.878 | 1055 | 1115 | 1108 | 1055 | 2809 | 7004а |  | CORR | GENE | 03:48 | 03:58 | 03:57 | 69 | 105 | 13 | EXT |  | 0.89 | (c)
76506.334 | 0.16 | 0.025 | -11.893 | -12.028 | -1778 | -1696 | -1721 | 1664 | 25 | 7004б |  | CORR | GENE | 05:53 | 06:06 | 06:02 | 542 | 114 | 10 | EXT |  | 0.94 | (c)
76518.132 | 11.958 | 11.755 | -0.095 | -0.298 | -1678 | -1664 | -1641 | 1605 | 24 | 7004б |  | CORR | GENE | 06:09 | 06:12 | 06:15 | 274 | 73 | 8 | EXT |  | 0.91 | (c)
76535.512 | 0.177 | 0.158 | -7.504 | -7.523 | -830 | -786 | -787 | 745 | 158 | 7007б |  | CORR | GENE | 08:31 | 08:38 | 08:38 | 89 | 85 | 12 | EXT |  | 0.89 | (c)
76535.761 | 0.426 | 0.405 | -7.255 | -7.276 | -362 | -302 | -282 | 203 | 405 | 7007б |  | CORR | GENE | 09:46 | 09:56 | 09:59 | 51 | 159 | 10 | EXT |  | 0.89 | (c)
76535.774 | 0.439 | 0.416 | -7.242 | -7.265 | -906 | -715 | -769 | 632 | 416 | 7007б |  | CORR | GENE | 08:18 | 08:49 | 08:41 | 59 | 274 | 16 | EXT |  | 0.89 | (c)
76535.876 | 0.541 | 0.523 | -7.14 | -7.158 | -784 | -678 | -698 | 613 | 523 | 7007б |  | CORR | GENE | 08:38 | 08:55 | 08:52 | 98 | 172 | 13 | EXT |  | 0.9 | (c)
76536.12 | 0.785 | 0.616 | -6.896 | -7.065 | -303 | -279 | -278 | 254 | 616 | 7007б |  | CORR | GENE | 09:56 | 09:60 | 09:60 | 278 | 49 | 13 | EXT |  | 0.93 | (c)
76536.155 | 0.82 | 0.759 | -6.861 | -6.922 | -705 | -635 | -643 | 581 | 759 | 7007б |  | CORR | GENE | 08:51 | 09:02 | 09:01 | 77 | 124 | 12 | EXT |  | 0.89 | (c)
76536.466 | 1.131 | 1.096 | -6.55 | -6.585 | 1397 | 1496 | 1506 | 1397 | 1096 | 7007б |  | CORR | GENE | 02:30 | 02:46 | 02:48 | 65 | 218 | 20 | EXT |  | 0.89 | (c)
76536.573 | 1.238 | 1.087 | -6.443 | -6.594 | 1617 | 1653 | 1646 | 1617 | 1087 | 7007б |  | CORR | GENE | 03:06 | 03:12 | 03:10 | 219 | 58 | 13 | EXT |  | 0.92 | (c)
76536.833 | 1.498 | 1.394 | -6.183 | -6.287 | 1699 | 1727 | 1729 | 1699 | 1394 | 7007б |  | CORR | GENE | 03:19 | 03:23 | 03:24 | 252 | 60 | 10 | EXT |  | 0.91 | (c)
76537.202 | 1.867 | 1.796 | -5.814 | -5.885 | -833 | -796 | -798 | 764 | 1796 | 7007б |  | CORR | GENE | 08:30 | 08:36 | 08:36 | 139 | 69 | 9 | EXT |  | 0.9 | (c)
76537.344 | 2.009 | 1.993 | -5.672 | -5.688 | -619 | -580 | -574 | 529 | 1993 | 7007б |  | CORR | CIGR | 09:05 | 09:11 | 09:12 | 40 | 90 | 14 | EXT |  | 0.89 | (c)
76537.381 | 2.046 | 1.934 | -5.635 | -5.747 | -522 | -506 | -503 | 483 | 1934 | 7007б |  | CORR | AXGR | 09:20 | 09:23 | 09:24 | 179 | 40 | 11 | EXT |  | 0.91 | (c)
76537.461 | 2.126 | 2.055 | -5.555 | -5.626 | -1077 | -1001 | -1000 | 923 | 2055 | 7007б |  | CORR | GENE | 07:51 | 08:03 | 08:03 | 102 | 154 | 15 | EXT |  | 0.9 | (c)
76537.526 | 2.191 | 2.172 | -5.49 | -5.509 | -365 | -243 | -265 | 165 | 2172 | 7007б |  | CORR | CIGR | 09:46 | 10:05 | 10:02 | 44 | 200 | 13 | EXT |  | 0.89 | (c)
76538.507 | 3.172 | 3.151 | -4.509 | -4.53 | 1766 | 2181 | 2053 | 1766 | 3151 | 7007б |  | CORR | GENE | 03:30 | 04:37 | 04:16 | 109 | 574 | 11 | EXT |  | 0.9 | (c)
76539.958 | 4.623 | 4.599 | -3.058 | -3.082 | -554 | -451 | -457 | 360 | 3036 | 7007б |  | CORR | CIGR | 09:15 | 09:32 | 09:31 | 46 | 195 | 10 | EXT |  | 0.89 | (c)
76541.841 | 6.506 | 6.492 | -1.175 | -1.189 | 1639 | 1683 | 1683 | 1639 | 1131 | 7007б |  | CORR | GENE | 03:09 | 03:16 | 03:16 | 58 | 88 | 19 | EXT |  | 0.89 | (c)
76582.271 | 5.129 | 5.113 | -5.954 | -5.97 | -1138 | -1074 | -1068 | 997 | 5113 | 7011а |  | CORR | CIGR | 05:34 | 05:44 | 05:45 | 27 | 141 | 12 | EXT |  | 0.89 | (c)
76583.156 | 6.014 | 5.998 | -5.069 | -5.085 | -1622 | -1547 | -1547 | 1471 | 5053 | 7011а |  | CORR | CIGR | 04:16 | 04:28 | 04:28 | 32 | 151 | 10 | EXT |  | 0.89 | (c)
76595.934 | 7.709 | 7.699 | -3.503 | -3.513 | -92 | -37 | 13 | 0 | 3485 | 7012а |  | CORR | CIGR | 03:44 | 03:53 | 04:01 | 28 | 209 | 9 | EXT |  | 0.89 | (c)
76596.144 | 7.919 | 7.906 | -3.293 | -3.306 | 2218 | -2077 | -2122 | 2001 | 3262 | 7012а |  | CORR | CIGR | 09:57 | 10:24 | 10:16 | 44 | 242 | 12 | EXT |  | 0.89 | (c)
76596.276 | 8.051 | 8.031 | -3.161 | -3.181 | -2154 | -2080 | -2083 | 2011 | 3143 | 7012а |  | CORR | CIGR | 10:11 | 10:23 | 10:23 | 38 | 143 | 8 | EXT |  | 0.89 | (c)
76599.496 | 0.059 | 0.04 | -11.552 | -11.571 | -835 | -41 | -241 | 353 | 40 | 7013а |  | CORR | GENE | 11:22 | 01:30 | 12:58 | 91 | 1187 | 10 | EXT |  | 0.89 | (c)
76599.559 | 0.122 | 0.057 | -11.489 | -11.554 | 615 | 841 | 1178 | 615 | 57 | 7013а |  | CORR | GENE | 03:16 | 03:53 | 04:47 | 122 | 1126 | 10 | EXT |  | 0.9 | (c)
76603.809 | 4.372 | 4.335 | -7.239 | -7.276 | 1126 | 1322 | 1368 | 1126 | 4335 | 7013а |  | CORR | CIGR | 04:39 | 05:10 | 05:18 | 56 | 484 | 10 | EXT |  | 0.89 | (c)
76604.056 | 4.619 | 4.556 | -6.992 | -7.055 | 819 | 1552 | 1314 | 819 | 4556 | 7013а |  | CORR | GENE | 03:49 | 05:47 | 05:09 | 111 | 990 | 9 | EXT |  | 0.89 | (c)
76606.447 | 7.01 | 6.981 | -4.601 | -4.63 | -866 | -543 | -607 | 347 | 4569 | 7013а |  | CORR | GENE | 11:17 | 00:09 | 11:59 | 61 | 519 | 10 | EXT |  | 0.89 | (c)
76607.247 | 7.81 | 7.764 | -3.801 | -3.847 | 1205 | 1357 | 1398 | 1205 | 3774 | 7013а |  | CORR | GENE | 04:51 | 05:16 | 05:23 | 73 | 387 | 9 | EXT |  | 0.89 | (c)
76608.537 | 9.1 | 9.054 | -2.511 | -2.557 | 1058 | 1271 | 1325 | 1058 | 2446 | 7013а |  | CORR | GENE | 04:28 | 05:02 | 05:11 | 111 | 535 | 9 | EXT |  | 0.89 | (c)
76619.206 | 8.158 | 8.135 | -3.503 | -3.526 | -1881 | -1384 | -1372 | 864 | 3486 | 7014а |  | CORR | CIGR | 04:19 | 05:39 | 05:41 | 40 | 1016 | 10 | EXT |  | 0.89 | (c)
76623.41 | 0.701 | 0.639 | -10.821 | -10.883 | 2107 | 2177 | -2156 | 1958 | 639 | 7015а |  | CORR | GENE | 03:54 | 04:05 | 04:26 | 83 | 396 | 10 | EXT |  | 0.89 | (c)
76629.105 | 6.396 | 6.385 | -5.126 | -5.137 | -66 | -8 | -9 | 0 | 5113 | 7015а |  | LWAN | CIGR | 10:03 | 10:12 | 10:12 | 24 | 113 |  | EXT | Эквивалент потери металла 17%. |  | (c)
76629.26 | 6.551 | 6.484 | -4.971 | -5.038 | -49 | -35 | -36 | 22 | 4907 | 7015а |  | LWAN | AXGR | 10:06 | 10:08 | 10:08 | 131 | 27 |  | EXT | Эквивалент потери металла 13%. |  | (c)
76631.007 | 8.298 | 8.259 | -3.224 | -3.263 | 29 | 227 | 199 | 29 | 3200 | 7015а |  | CORR | GENE | 10:18 | 10:50 | 10:46 | 63 | 340 | 10 | EXT |  | 0.89 | (c)
76631.405 | 8.696 | 8.66 | -2.826 | -2.862 | 39 | 220 | 241 | 39 | 2791 | 7015а |  | CORR | GENE | 10:20 | 10:49 | 10:53 | 71 | 403 | 11 | EXT |  | 0.89 | (c)
76631.821 | 9.112 | 9.05 | -2.41 | -2.472 | 45 | 128 | 253 | 45 | 2381 | 7015а |  | CORR | GENE | 10:21 | 10:34 | 10:55 | 91 | 417 | 9 | EXT |  | 0.89 | (c)
76631.822 | 9.113 | 9.101 | -2.409 | -2.421 | 2008 | -2152 | 2209 | 2008 | 2319 | 7015а |  | CORR | GENE | 03:38 | 04:26 | 04:10 | 102 | 401 | 16 | EXT |  | 0.9 | (c)
76632.089 | 9.38 | 9.36 | -2.142 | -2.162 | 1980 | 2053 | 2067 | 1980 | 2107 | 7015а |  | CORR | CIGR | 03:33 | 03:45 | 03:47 | 55 | 174 | 10 | EXT |  | 0.89 | (c)
76632.175 | 9.466 | 9.448 | -2.056 | -2.074 | 24 | 485 | 292 | 24 | 1982 | 7015а |  | CORR | GENE | 10:18 | 11:32 | 11:01 | 92 | 536 | 9 | EXT |  | 0.89 | (c)
76632.649 | 9.94 | 9.922 | -1.582 | -1.6 | -2214 | -2114 | -2137 | 2059 | 1546 | 7015а |  | CORR | CIGR | 04:16 | 04:33 | 04:29 | 54 | 155 | 10 | EXT |  | 0.89 | (c)
76633.419 | 10.71 | 10.667 | -0.812 | -0.855 | 41 | 129 | 190 | 41 | 794 | 7015а |  | CORR | GENE | 10:20 | 10:35 | 10:44 | 61 | 298 | 12 | EXT |  | 0.89 | (c)
76635.009 | 0.778 | 0.518 | -5.926 | -6.186 | -895 | -876 | -842 | 790 | 518 | 7016а |  | CORR | GENE | 03:45 | 03:48 | 03:53 | 347 | 105 | 15 | EXT |  | 0.94 | (c)
76635.181 | 0.95 | 0.709 | -5.754 | -5.995 | -783 | -748 | -728 | 672 | 709 | 7016а |  | CORR | GENE | 04:03 | 04:09 | 04:12 | 450 | 111 | 12 | EXT |  | 0.94 | (c)
76635.66 | 1.429 | 1.398 | -5.275 | -5.306 | -751 | -648 | -601 | 451 | 1398 | 7016а |  | CORR | CIGR | 04:08 | 04:25 | 04:32 | 54 | 301 | 14 | EXT |  | 0.89 | (c)
76635.669 | 1.438 | 1.364 | -5.266 | -5.34 | -46 | -31 | -1 | 0 | 1364 | 7016а |  | LWAN | GENE | 06:02 | 06:04 | 06:09 | 118 | 89 |  | EXT | Эквивалент потери металла 12%. |  | (c)
76640.96 | 0.025 | 0.024 | -11.577 | -11.578 | 648 | 680 | 693 | 648 | 24 | 7017а |  | ARTD | GENE | 11:03 | 11:08 | 11:10 | 281 | 89 |  | EXT | Эквивалент потери металла 14%. |  | (c)
76673.717 | 0.072 | 0.041 | -10.971 | -11.002 | -1961 | -1877 | -1844 | 1727 | 41 | 7020а |  | CORR | CIGR | 09:10 | 09:24 | 09:29 | 51 | 234 | 9 | EXT |  | 0.89 | (c)
76674.551 | 0.906 | 0.896 | -10.137 | -10.147 | -2180 | -2133 | -2125 | 2070 | 896 | 7020а |  | CORR | CIGR | 08:35 | 08:43 | 08:44 | 22 | 110 | 11 | EXT |  | 0.89 | (c)
76674.916 | 1.271 | 1.194 | -9.772 | -9.849 | 381 | 494 | 641 | 381 | 1194 | 7020а |  | CORR | GENE | 03:28 | 03:47 | 04:10 | 99 | 520 | 9 | EXT |  | 0.89 | (c)
76675.33 | 1.685 | 1.626 | -9.358 | -9.417 | 573 | 767 | 710 | 573 | 1626 | 7020а |  | CORR | GENE | 03:60 | 04:31 | 04:22 | 71 | 274 | 13 | EXT |  | 0.89 | (c)
76676.064 | 2.419 | 2.374 | -8.624 | -8.669 | 562 | 765 | 723 | 562 | 2374 | 7020а |  | CORR | GENE | 03:58 | 04:30 | 04:24 | 88 | 322 | 12 | EXT |  | 0.89 | (c)
76679.842 | 6.197 | 6.188 | -4.846 | -4.855 | -1893 | -1747 | -1801 | 1708 | 4802 | 7020а |  | CORR | CIGR | 09:21 | 09:45 | 09:36 | 53 | 185 | 13 | EXT |  | 0.89 | (c)
76679.885 | 6.24 | 6.189 | -4.803 | -4.854 | 746 | 871 | 921 | 746 | 4783 | 7020а |  | CORR | GENE | 04:27 | 04:48 | 04:56 | 71 | 351 | 9 | EXT |  | 0.89 | (c)
76680.646 | 7.001 | 6.986 | -4.042 | -4.057 | -1914 | -1858 | -1797 | 1679 | 3978 | 7020а |  | CORR | GENE | 09:18 | 09:27 | 09:37 | 79 | 235 | 9 | EXT |  | 0.89 | (c)
76680.828 | 7.183 | 7.171 | -3.86 | -3.872 | -1887 | -1851 | -1852 | 1817 | 3847 | 7020а |  | CORR | CIGR | 09:22 | 09:28 | 09:28 | 25 | 70 | 10 | EXT |  | 0.89 | (c)
76681.205 | 7.56 | 7.497 | -3.483 | -3.546 | 390 | 509 | 636 | 390 | 3455 | 7020а |  | CORR | GENE | 03:30 | 03:49 | 04:10 | 91 | 491 | 10 | EXT |  | 0.89 | (c)
76681.986 | 8.341 | 8.316 | -2.702 | -2.727 | -1800 | -1720 | -1730 | 1661 | 2687 | 7020а |  | CORR | CIGR | 09:37 | 09:49 | 09:48 | 40 | 139 | 10 | EXT |  | 0.89 | (c)
76682.265 | 8.62 | 8.608 | -2.423 | -2.435 | -1922 | -1904 | -1895 | 1869 | 2410 | 7020а |  | CORR | CIGR | 09:17 | 09:20 | 09:21 | 25 | 53 | 11 | EXT |  | 0.89 | (c)
76682.856 | 9.211 | 9.198 | -1.832 | -1.845 | -1888 | -1814 | -1818 | 1749 | 1815 | 7020а |  | CORR | CIGR | 09:22 | 09:34 | 09:34 | 30 | 139 | 8 | EXT |  | 0.89 | (c)
76683.168 | 9.523 | 9.513 | -1.52 | -1.53 | -1774 | -1740 | -1743 | 1713 | 1505 | 7020а |  | CORR | CIGR | 09:41 | 09:46 | 09:46 | 25 | 61 | 10 | EXT |  | 0.89 | (c)
76683.494 | 9.849 | 9.838 | -1.194 | -1.205 | -1782 | -1764 | -1760 | 1739 | 1185 | 7020а |  | CORR | CIGR | 09:39 | 09:42 | 09:43 | 20 | 43 | 11 | EXT |  | 0.89 | (c)
76683.696 | 10.051 | 10.038 | -0.992 | -1.005 | -1927 | -1844 | -1866 | 1805 | 980 | 7020а |  | CORR | CIGR | 09:16 | 09:29 | 09:26 | 25 | 122 | 15 | EXT |  | 0.89 | (c)
76683.959 | 10.314 | 10.293 | -0.729 | -0.75 | -1887 | -1843 | -1817 | 1747 | 695 | 7020а |  | CORR | CIGR | 09:22 | 09:30 | 09:34 | 55 | 140 | 11 | EXT |  | 0.89 | (c)
76684.933 | 0.245 | 0.192 | -10.868 | -10.921 | -1905 | -1537 | -1582 | 1260 | 192 | 7020б |  | CORR | GENE | 09:54 | 10:53 | 10:46 | 120 | 646 | 10 | EXT |  | 0.9 | (c)
76688.102 | 3.414 | 3.353 | -7.699 | -7.76 | -1912 | -1520 | -1634 | 1356 | 3353 | 7020б |  | CORR | GENE | 09:53 | 10:56 | 10:37 | 132 | 556 | 9 | EXT |  | 0.9 | (c)
76691.374 | 6.686 | 6.655 | -4.427 | -4.458 | 621 | 1163 | 980 | 621 | 4361 | 7020б |  | CORR | GENE | 04:41 | 06:09 | 05:39 | 97 | 717 | 12 | EXT |  | 0.89 | (c)
76691.382 | 6.694 | 6.656 | -4.419 | -4.457 | 2054 | 2193 | 2229 | 2054 | 4385 | 7020б |  | CORR | GENE | 08:33 | 08:55 | 09:01 | 72 | 350 | 10 | EXT |  | 0.89 | (c)
76692.307 | 7.619 | 7.577 | -3.494 | -3.536 | 903 | 1156 | 1136 | 903 | 3454 | 7020б |  | CORR | GENE | 05:27 | 06:08 | 06:05 | 82 | 467 | 11 | EXT |  | 0.89 | (c)
76692.657 | 7.969 | 7.888 | -3.144 | -3.225 | 740 | 1156 | 1199 | 740 | 3085 | 7020б |  | CORR | GENE | 05:01 | 06:08 | 06:15 | 140 | 918 | 11 | EXT |  | 0.9 | (c)
76693.471 | 8.783 | 8.772 | -2.33 | -2.341 | 770 | 889 | 945 | 770 | 2297 | 7020б |  | CORR | CIGR | 05:06 | 05:25 | 05:34 | 44 | 349 | 14 | EXT |  | 0.89 | (c)
76700.886 | 5.085 | 5.073 | -6.167 | -6.179 | 1316 | 1362 | 1361 | 1316 | 5073 | 7021а |  | CORR | CIGR | 03:28 | 03:36 | 03:36 | 21 | 92 | 13 | EXT |  | 0.89 | (c)
76706.105 | 10.304 | 10.291 | -0.948 | -0.961 | 288 | 342 | 342 | 288 | 934 | 7021а |  | CORR | CIGR | 00:43 | 00:51 | 00:51 | 27 | 108 | 15 | EXT |  | 0.89 | (c)
76706.898 | 11.097 | 11.053 | -0.155 | -0.199 | 1826 | 1881 | 1898 | 1826 | 155 | 7021а |  | CORR | CIGR | 04:51 | 04:60 | 05:02 | 44 | 145 | 11 | EXT |  | 0.89 | (c)
76707.612 | 0.559 | 0.519 | -8.289 | -8.329 | -850 | -716 | -722 | 594 | 519 | 7022а |  | CORR | CIGR | 08:41 | 09:03 | 09:02 | 55 | 256 | 10 | EXT |  | 0.89 | (c)
76715.941 | 0.04 | 0.026 | -11.003 | -11.017 | 736 | 1837 | 1357 | 736 | 26 | 7023а |  | CORR | CIGR | 09:18 | 00:15 | 10:58 | 53 | 1242 | 10 | EXT |  | 0.89 | (c)
76716.018 | 0.117 | 0.093 | -10.926 | -10.95 | 1644 | 1752 | 1771 | 1644 | 93 | 7023а |  | CORR | CIGR | 11:44 | 00:02 | 12:05 | 47 | 254 | 10 | EXT |  | 0.89 | (c)
76723.789 | 7.888 | 7.865 | -3.155 | -3.178 | -475 | -241 | -299 | 124 | 3113 | 7023а |  | CORR | GENE | 06:02 | 06:40 | 06:30 | 65 | 351 | 10 | EXT |  | 0.89 | (c)
76755.737 | 6.718 | 6.706 | -0.411 | -0.423 | 796 | 877 | 868 | 796 | 401 | 7026аа |  | CORR | CIGR | 07:11 | 07:24 | 07:23 | 22 | 145 | 13 | EXT |  | 0.89 | (c)
76755.949 | 6.93 | 6.901 | -0.199 | -0.228 | 258 | 395 | 465 | 258 | 154 | 7026аа |  | CORR | GENE | 05:44 | 06:06 | 06:18 | 74 | 416 | 14 | EXT |  | 0.89 | (c)
76756.082 | 7.063 | 7.015 | -0.066 | -0.114 | 265 | 588 | 637 | 265 | 7 | 7026аа |  | CORR | GENE | 05:45 | 06:37 | 06:45 | 107 | 744 | 15 | EXT |  | 0.9 | (c)
76756.148 | 0 | -0.034 | -11.77 | -11.804 | 1190 | 2057 | 1782 | 1190 |  | 7026аб | Коррозия на шве | GWAN | GENE | 04:42 | 07:02 | 06:17 | 73 | 1185 | 24 | N/A | Коррозия на шве Аномалия находится на отводе. |  | (c)
76756.247 | 0.099 | 0.038 | -11.671 | -11.732 | 1640 | 2017 | 1934 | 1640 | 38 | 7026аб |  | CORR | GENE | 05:54 | 06:55 | 06:42 | 87 | 589 | 11 | EXT | Аномалия находится на отводе. | 0.89 | (c)
76756.644 | 0.496 | 0.475 | -11.274 | -11.295 | 1030 | 1250 | 1224 | 1030 | 475 | 7026аб |  | CORR | CIGR | 04:16 | 04:51 | 04:47 | 56 | 387 | 9 | EXT | Аномалия находится на отводе. | 0.89 | (c)
76757.506 | 1.358 | 1.345 | -10.412 | -10.425 | 819 | 912 | 941 | 819 | 1345 | 7026аб |  | CORR | CIGR | 03:42 | 03:57 | 04:02 | 56 | 244 | 10 | EXT | Аномалия находится на отводе. | 0.89 | (c)
76757.825 | 1.677 | 1.601 | -10.093 | -10.169 | 1528 | 2111 | 1891 | 1528 | 1601 | 7026аб |  | CORR | GENE | 05:36 | 07:11 | 06:35 | 92 | 724 | 14 | EXT | Аномалия находится на отводе. | 0.89 | (c)
76759.145 | 2.997 | 2.966 | -8.773 | -8.804 | 820 | 1507 | 1242 | 820 | 2966 | 7026аб |  | CORR | GENE | 03:42 | 05:33 | 04:50 | 94 | 844 | 12 | EXT | Аномалия находится на отводе. | 0.89 | (c)
76760.618 | 4.47 | 4.456 | -7.3 | -7.314 | 973 | 1110 | 1123 | 973 | 4456 | 7026аб |  | CORR | CIGR | 04:07 | 04:29 | 04:31 | 36 | 301 | 11 | EXT | Аномалия находится на отводе. | 0.89 | (c)
76761.923 | 5.775 | 5.717 | -5.995 | -6.053 | 1161 | 1228 | 1383 | 1161 | 5717 | 7026аб |  | CORR | GENE | 04:37 | 04:48 | 05:13 | 85 | 444 | 10 | EXT | Аномалия находится на отводе. | 0.89 | (c)
76764.731 | 8.583 | 8.561 | -3.187 | -3.209 | 1970 | -2214 | -2220 | 1949 | 3148 | 7026аб |  | CORR | GENE | 06:48 | 07:32 | 07:32 | 61 | 542 | 8 | EXT | Аномалия находится на отводе. | 0.89 | (c)
76765.162 | 9.014 | 8.974 | -2.756 | -2.796 | 1821 | 2193 | 2106 | 1821 | 2696 | 7026аб |  | CORR | GENE | 06:24 | 07:24 | 07:10 | 100 | 569 | 11 | EXT | Аномалия находится на отводе. | 0.89 | (c)
76765.313 | 9.165 | 9.125 | -2.605 | -2.645 | 1447 | 1899 | 1926 | 1447 | 2471 | 7026аб |  | CORR | GENE | 05:23 | 06:36 | 06:41 | 174 | 957 | 11 | EXT | Аномалия находится на отводе. | 0.9 | (c)
76765.955 | 9.807 | 9.785 | -1.963 | -1.985 | 1353 | 1565 | 1538 | 1353 | 1928 | 7026аб |  | CORR | GENE | 05:08 | 05:42 | 05:38 | 57 | 372 | 9 | EXT | Аномалия находится на отводе. | 0.89 | (c)
76766.279 | 10.131 | 10.119 | -1.639 | -1.651 | 1800 | 1882 | 1879 | 1800 | 1627 | 7026аб |  | CORR | CIGR | 06:20 | 06:34 | 06:33 | 24 | 158 | 10 | EXT | Аномалия находится на отводе. | 0.89 | (c)
76767.141 | 10.993 | 10.982 | -0.777 | -0.788 | -2225 | -2098 | -2097 | 1968 | 733 | 7026аб |  | CORR | CIGR | 07:31 | 07:51 | 07:51 | 55 | 257 | 11 | EXT | Аномалия находится на отводе. | 0.89 | (c)
76772.324 | 4.406 | 4.353 | -7.219 | -7.272 | -1913 | -1740 | -1754 | 1595 | 4353 | 7028аа |  | CORR | GENE | 04:25 | 04:53 | 04:50 | 94 | 318 | 14 | EXT | Аномалия находится на отводе. | 0.89 | (c)
76779.882 | 0.339 | 0.326 | -11.322 | -11.335 | 1222 | 1269 | 1277 | 1222 | 326 | 7029а |  | CORR | GENE | 00:51 | 00:58 | 00:59 | 139 | 110 | 11 | EXT |  | 0.9 | (c)
76783.756 | 4.213 | 4.136 | -7.448 | -7.525 | -1395 | -1107 | -1037 | 678 | 4136 | 7029а |  | CORR | GENE | 05:48 | 06:35 | 06:46 | 107 | 717 | 9 | EXT |  | 0.89 | (c)
76789.547 | 10.004 | 10.001 | -1.657 | -1.66 | 1697 | 1745 | 1774 | 1697 | 1632 | 7029а |  | CORR | CIGR | 02:07 | 02:15 | 02:20 | 28 | 155 | 12 | EXT |  | 0.89 | (c)
76791.188 | 11.645 | 11.578 | -0.016 | -0.083 | 1918 | 1977 | -2144 | 1744 | 5 | 7029а |  | CORR | GENE | 02:43 | 02:52 | 03:47 | 78 | 799 | 12 | EXT |  | 0.89 | (c)
76791.204 | 0 | -0.023 | -11.432 | -11.455 | 1931 | -2042 | -2130 | 1730 |  | 7030а | Нарушение формы кольцевого шва | GWAN |  | 02:46 | 04:05 | 03:51 | 0 | 800 |  | EXT | Нарушение формы кольцевого шва |  | (c)
76791.359 | 0.155 | 0.142 | -11.277 | -11.29 | 2091 | 2178 | 2200 | 2091 | 142 | 7030а |  | CORR | CIGR | 03:12 | 03:26 | 03:30 | 26 | 217 | 11 | EXT |  | 0.89 | (c)
76791.665 | 0.461 | 0.434 | -10.971 | -10.998 | 2058 | -2039 | -2179 | 1954 | 434 | 7030а |  | CORR | GENE | 03:07 | 04:05 | 03:43 | 79 | 449 | 9 | EXT |  | 0.89 | (c)
76805.576 | 2.94 | 2.89 | -8.352 | -8.402 | -1438 | -1347 | -1200 | 962 | 2890 | 7031а |  | CORR | GENE | 01:42 | 01:57 | 02:21 | 86 | 476 | 10 | EXT |  | 0.89 | (c)
76805.857 | 3.221 | 3.033 | -8.071 | -8.259 | -1468 | -1454 | -1428 | 1389 | 3033 | 7031а |  | CORR | GENE | 01:38 | 01:40 | 01:44 | 313 | 79 | 15 | EXT |  | 0.94 | (c)
76811.823 | 9.187 | 9.118 | -2.105 | -2.174 | -239 | -111 | -19 | 0 | 2097 | 7031а |  | CORR | GENE | 04:56 | 05:17 | 05:32 | 77 | 440 | 11 | EXT |  | 0.89 | (c)
76812.914 | 10.278 | 10.168 | -1.014 | -1.124 | -1678 | -1629 | -1642 | 1606 | 787 | 7031а |  | CORR | GENE | 01:04 | 01:12 | 01:10 | 337 | 72 | 10 | EXT |  | 0.92 | (c)
76816.143 | 2.215 | 2.182 | -9.077 | -9.11 | 1718 | -2219 | 2083 | 1718 | 2182 | 7032а |  | CORR | GENE | 03:57 | 05:22 | 04:56 | 83 | 730 | 10 | EXT |  | 0.89 | (c)
76835.458 | 10.238 | 10.227 | -1.044 | -1.055 | -1354 | -1303 | -1304 | 1253 | 1031 | 7033а |  | CORR | CIGR | 02:03 | 02:11 | 02:11 | 24 | 102 | 13 | EXT |  | 0.89 | (c)
76835.594 | 10.374 | 10.347 | -0.908 | -0.935 | -1214 | -1178 | -1159 | 1103 | 892 | 7033а |  | CORR | CIGR | 02:26 | 02:32 | 02:35 | 43 | 111 | 12 | EXT |  | 0.89 | (c)
76835.776 | 10.556 | 10.504 | -0.726 | -0.778 | -1165 | -1165 | -1152 | 1139 | 545 | 7033а |  | CORR | AXGR | 02:34 | 02:34 | 02:36 | 233 | 26 | 12 | EXT |  | 0.91 | (c)
76835.847 | 10.627 | 10.609 | -0.655 | -0.673 | -585 | -483 | -489 | 394 | 640 | 7033а |  | CORR | CIGR | 04:07 | 04:24 | 04:23 | 33 | 192 | 9 | EXT |  | 0.89 | (c)
76835.872 | 10.652 | 10.636 | -0.63 | -0.646 | -760 | -692 | -699 | 637 | 620 | 7033а |  | CORR | CIGR | 03:39 | 03:50 | 03:49 | 26 | 123 | 11 | EXT |  | 0.89 | (c)
76835.899 | 10.679 | 10.652 | -0.603 | -0.63 | -1118 | -977 | -1025 | 932 | 603 | 7033а |  | CORR | CIGR | 02:41 | 03:04 | 02:56 | 27 | 186 | 10 | EXT |  | 0.89 | (c)
76835.903 | 10.683 | 10.669 | -0.599 | -0.613 | -528 | -456 | -456 | 383 | 587 | 7033а |  | CORR | CIGR | 04:16 | 04:28 | 04:28 | 26 | 145 | 9 | EXT |  | 0.89 | (c)
76835.944 | 10.724 | 10.691 | -0.558 | -0.591 | -1430 | -1334 | -1313 | 1196 | 531 | 7033а |  | CORR | GENE | 01:51 | 02:06 | 02:10 | 60 | 234 | 13 | EXT |  | 0.89 | (c)
76835.997 | 10.777 | 10.73 | -0.505 | -0.552 | -854 | -694 | -700 | 546 | 446 | 7033а |  | CORR | GENE | 03:24 | 03:50 | 03:49 | 106 | 309 | 10 | EXT |  | 0.89 | (c)
76871.156 | 0.079 | 0.064 | -10.675 | -10.69 | 1811 | 1872 | 1871 | 1811 | 64 | 7037а |  | CORR | CIGR | 02:44 | 02:53 | 02:53 | 33 | 121 | 11 | EXT |  | 0.89 | (c)
76871.281 | 0.204 | 0.188 | -10.55 | -10.566 | 1791 | 1894 | 1920 | 1791 | 188 | 7037а |  | CORR | GENE | 02:40 | 02:57 | 03:01 | 63 | 258 | 12 | EXT |  | 0.89 | (c)
76871.407 | 0.33 | 0.305 | -10.424 | -10.449 | 1841 | 1917 | 1956 | 1841 | 305 | 7037а |  | CORR | CIGR | 02:48 | 03:01 | 03:07 | 55 | 230 | 13 | EXT |  | 0.89 | (c)
76871.541 | 0.464 | 0.137 | -10.29 | -10.617 | 1554 | 1660 | 1644 | 1554 | 137 | 7037а |  | CORR | GENE | 02:02 | 02:19 | 02:17 | 542 | 180 | 14 | EXT |  | 0.96 | (c)
76871.788 | 0.711 | 0.645 | -10.043 | -10.109 | 1942 | 2069 | 2060 | 1942 | 645 | 7037а |  | CORR | GENE | 03:05 | 03:25 | 03:24 | 84 | 236 | 11 | EXT |  | 0.89 | (c)
76872.208 | 1.131 | 1.008 | -9.623 | -9.746 | 1501 | 1602 | 1609 | 1501 | 1008 | 7037а |  | CORR | GENE | 01:53 | 02:10 | 02:11 | 417 | 216 | 11 | EXT |  | 0.93 | (c)
76873.795 | 2.718 | 2.673 | -8.036 | -8.081 | 1859 | 1899 | 1914 | 1859 | 2673 | 7037а |  | CORR | GENE | 02:51 | 02:58 | 03:00 | 59 | 110 | 10 | EXT |  | 0.89 | (c)
76874.092 | 3.015 | 2.959 | -7.739 | -7.795 | 1892 | 2011 | 2014 | 1892 | 2959 | 7037а |  | CORR | GENE | 02:57 | 03:16 | 03:16 | 79 | 243 | 10 | EXT |  | 0.89 | (c)
76877.82 | 6.743 | 6.727 | -4.011 | -4.027 | 1204 | 1807 | 1532 | 1204 | 3920 | 7037а |  | CORR | GENE | 01:06 | 02:43 | 01:58 | 107 | 656 | 14 | EXT |  | 0.9 | (c)
76878.556 | 7.479 | 6.768 | -3.275 | -3.986 | 2109 | 2136 | 2145 | 2109 | 2868 | 7037а |  | CORR | GENE | 03:32 | 03:36 | 03:37 | 1118 | 72 | 11 | EXT |  | 0.97 | (c)
76879.337 | 8.26 | 8.168 | -2.494 | -2.586 | 2054 | 2099 | 2106 | 2054 | 2471 | 7037а |  | CORR | GENE | 03:23 | 03:30 | 03:31 | 115 | 105 | 10 | EXT |  | 0.89 | (c)
76880.473 | 9.396 | 9.367 | -1.358 | -1.387 | 1663 | 1801 | 1776 | 1663 | 1337 | 7037а |  | CORR | CIGR | 02:20 | 02:42 | 02:38 | 50 | 226 | 10 | EXT |  | 0.89 | (c)
76881.348 | 10.271 | 10.229 | -0.483 | -0.525 | 1767 | 2041 | 1968 | 1767 | 431 | 7037а |  | CORR | GENE | 02:36 | 03:21 | 03:09 | 94 | 403 | 10 | EXT |  | 0.89 | (c)
76881.972 | 0.141 | 0.131 | -11.341 | -11.351 | -46 | 10 | 10 | 0 | 131 | 7038а |  | CORR | CIGR | 03:06 | 03:15 | 03:15 | 24 | 111 | 12 | EXT |  | 0.89 | (c)
76882.388 | 0.557 | 0.503 | -10.925 | -10.979 | -442 | -203 | -154 | 0 | 503 | 7038а |  | CORR | GENE | 02:02 | 02:40 | 02:48 | 74 | 577 | 14 | EXT |  | 0.89 | (c)
76882.49 | 0.659 | 0.604 | -10.823 | -10.878 | 128 | 148 | 163 | 128 | 604 | 7038а |  | CORR | GENE | 03:34 | 03:37 | 03:39 | 95 | 70 | 13 | EXT |  | 0.89 | (c)
76892.323 | 10.492 | 10.464 | -0.99 | -1.018 | 1550 | 1605 | 1610 | 1550 | 976 | 7038а |  | CORR | CIGR | 07:23 | 07:32 | 07:33 | 42 | 120 | 13 | EXT |  | 0.89 | (c)
76908.365 | 3.421 | 3.415 | -8.071 | -8.077 | 712 | 736 | 751 | 712 | 3415 | 7040а |  | CORR | CIGR | 02:25 | 02:29 | 02:31 | 21 | 79 | 11 | EXT |  | 0.89 | (c)
76911.524 | 6.58 | 6.574 | -4.912 | -4.918 | -1135 | -1109 | -1078 | 1021 | 4863 | 7040а |  | CORR | CIGR | 09:27 | 09:31 | 09:36 | 55 | 114 | 11 | EXT |  | 0.89 | (c)
76912.57 | 7.626 | 7.612 | -3.866 | -3.88 | 797 | 1026 | 996 | 797 | 3824 | 7040а |  | CORR | CIGR | 02:39 | 03:15 | 03:11 | 56 | 398 | 9 | EXT |  | 0.89 | (c)
76913.48 | 8.536 | 8.333 | -2.956 | -3.159 | -1516 | -1417 | -1456 | 1395 | 2548 | 7040а |  | CORR | GENE | 08:25 | 08:41 | 08:35 | 611 | 121 | 14 | EXT |  | 0.97 | (c)
76913.821 | 8.877 | 8.857 | -2.615 | -2.635 | 1113 | 1148 | 1239 | 1113 | 2589 | 7040а |  | CORR | CIGR | 03:29 | 03:35 | 03:50 | 46 | 253 | 10 | EXT |  | 0.89 | (c)
76913.937 | 8.993 | 8.991 | -2.499 | -2.501 | -1475 | -1456 | -1410 | 1345 | 2461 | 7040а |  | CORR | CIGR | 08:32 | 08:35 | 08:42 | 40 | 130 | 10 | EXT |  | 0.89 | (c)
76914.131 | 9.187 | 9.143 | -2.305 | -2.349 | 1296 | 1335 | 1400 | 1296 | 2293 | 7040а |  | CORR | CIGR | 03:59 | 04:05 | 04:16 | 56 | 209 | 10 | EXT |  | 0.89 | (c)
76914.169 | 9.225 | 9.221 | -2.267 | -2.271 | -1440 | -1417 | -1388 | 1335 | 2181 | 7040а |  | CORR | GENE | 08:37 | 08:41 | 08:46 | 90 | 105 | 11 | EXT |  | 0.89 | (c)
76914.273 | 9.329 | 9.309 | -2.163 | -2.183 | 1287 | 1385 | 1374 | 1287 | 2128 | 7040а |  | CORR | CIGR | 03:58 | 04:13 | 04:12 | 55 | 175 | 10 | EXT |  | 0.89 | (c)
76914.502 | 9.558 | 9.545 | -1.934 | -1.947 | 1244 | 1359 | 1340 | 1244 | 1807 | 7040а |  | CORR | GENE | 03:51 | 04:09 | 04:06 | 140 | 192 | 11 | EXT |  | 0.9 | (c)
76914.776 | 9.832 | 9.791 | -1.66 | -1.701 | 1105 | 1233 | 1192 | 1105 | 1646 | 7040а |  | CORR | CIGR | 03:28 | 03:49 | 03:42 | 55 | 174 | 11 | EXT |  | 0.89 | (c)
76914.807 | 9.863 | 9.841 | -1.629 | -1.651 | 608 | 704 | 791 | 608 | 1566 | 7040а |  | CORR | GENE | 02:08 | 02:24 | 02:38 | 85 | 366 | 14 | EXT |  | 0.89 | (c)
76914.955 | 10.011 | 10.002 | -1.481 | -1.49 | 1227 | 1251 | 1257 | 1227 | 1470 | 7040а |  | CORR | CIGR | 03:48 | 03:52 | 03:53 | 20 | 60 | 11 | EXT |  | 0.89 | (c)
76915.141 | 10.197 | 10.16 | -1.295 | -1.332 | 468 | 702 | 917 | 468 | 955 | 7040а |  | CORR | GENE | 01:45 | 02:23 | 02:58 | 377 | 898 | 12 | EXT |  | 0.93 | (c)
76915.685 | 10.741 | 10.721 | -0.751 | -0.771 | 974 | 1171 | 1126 | 974 | 716 | 7040а |  | CORR | CIGR | 03:07 | 03:39 | 03:32 | 55 | 305 | 13 | EXT |  | 0.89 | (c)
76916.031 | 11.087 | 11.076 | -0.405 | -0.416 | 1008 | 1061 | 1078 | 1008 | 395 | 7040а |  | CORR | CIGR | 03:13 | 03:21 | 03:24 | 21 | 139 | 11 | EXT |  | 0.89 | (c)
76916.248 | 11.304 | 11.293 | -0.188 | -0.199 | 965 | 1028 | 1064 | 965 | 177 | 7040а |  | CORR | CIGR | 03:06 | 03:16 | 03:22 | 22 | 197 | 14 | EXT |  | 0.89 | (c)
76916.932 | 0.496 | 0.484 | -11.096 | -11.108 | -58 | 93 | 58 | 0 | 484 | 7041а |  | CORR | GENE | 09:35 | 09:59 | 09:54 | 106 | 233 | 11 | EXT |  | 0.89 | (c)
76917.405 | 0.969 | 0.964 | -10.623 | -10.628 | -60 | -5 | -8 | 0 | 964 | 7041а |  | CORR | CIGR | 09:34 | 09:43 | 09:43 | 37 | 105 | 10 | EXT |  | 0.89 | (c)
76925.355 | 8.919 | 8.909 | -2.673 | -2.683 | -412 | -363 | -363 | 314 | 2658 | 7041а |  | CORR | CIGR | 08:38 | 08:46 | 08:46 | 25 | 98 | 13 | EXT |  | 0.89 | (c)
76928.218 | 0.19 | 0.14 | -11.511 | -11.561 | 2063 | 2090 | 2129 | 2063 | 140 | 7042а |  | CORR | GENE | 02:59 | 03:03 | 03:09 | 778 | 133 | 10 | EXT |  | 0.95 | (c)
76931.612 | 3.584 | 3.565 | -8.117 | -8.136 | 2219 | -2133 | -2119 | 1996 | 3565 | 7042а |  | CORR | CIGR | 03:24 | 03:41 | 03:44 | 33 | 246 | 11 | EXT |  | 0.89 | (c)
76932.134 | 4.106 | 3.759 | -7.595 | -7.942 | -421 | -375 | -309 | 198 | 3759 | 7042а |  | CORR | GENE | 08:18 | 08:25 | 08:36 | 506 | 223 | 13 | EXT |  | 0.95 | (c)
76932.236 | 4.208 | 3.975 | -7.493 | -7.726 | -137 | -89 | -96 | 56 | 3975 | 7042а |  | CORR | GENE | 09:04 | 09:11 | 09:10 | 727 | 81 | 15 | EXT |  | 0.99 | (c)
76932.673 | 4.645 | 4.286 | -7.056 | -7.415 | -2196 | -2142 | -2164 | 2132 | 4286 | 7042а |  | CORR | GENE | 03:31 | 03:40 | 03:36 | 660 | 64 | 9 | EXT |  | 0.94 | (c)
76932.875 | 4.847 | 4.452 | -6.854 | -7.249 | 15 | 87 | 65 | 15 | 4452 | 7042а |  | CORR | GENE | 09:28 | 09:40 | 09:36 | 494 | 100 | 11 | EXT |  | 0.94 | (c)
76933.226 | 5.198 | 5.184 | -6.503 | -6.517 | -342 | -263 | -272 | 203 | 5184 | 7042а |  | CORR | CIGR | 08:30 | 08:43 | 08:42 | 51 | 139 | 13 | EXT |  | 0.89 | (c)
76933.295 | 5.267 | 5.146 | -6.434 | -6.555 | -109 | -61 | -79 | 49 | 5146 | 7042а |  | CORR | GENE | 09:08 | 09:16 | 09:13 | 332 | 60 | 12 | EXT |  | 0.93 | (c)
76933.771 | 5.743 | 5.725 | -5.958 | -5.976 | -464 | -429 | -420 | 377 | 5725 | 7042а |  | CORR | CIGR | 08:11 | 08:16 | 08:18 | 35 | 87 | 14 | EXT |  | 0.89 | (c)
76933.821 | 5.793 | 5.263 | -5.908 | -6.438 | -233 | -228 | -198 | 164 | 5263 | 7042а |  | CORR | GENE | 08:48 | 08:49 | 08:54 | 715 | 69 | 10 | EXT |  | 0.95 | (c)
76934.067 | 6.039 | 6.029 | -5.662 | -5.672 | -116 | -116 | -68 | 20 | 5632 | 7042а |  | CORR | CIGR | 09:07 | 09:07 | 09:15 | 40 | 96 | 11 | EXT |  | 0.89 | (c)
76934.078 | 6.05 | 6.022 | -5.651 | -5.679 | -394 | -308 | -276 | 159 | 5629 | 7042а |  | CORR | CIGR | 08:22 | 08:36 | 08:41 | 50 | 235 | 10 | EXT |  | 0.89 | (c)
76934.401 | 6.373 | 6.354 | -5.328 | -5.347 | -333 | -281 | -250 | 168 | 5292 | 7042а |  | CORR | CIGR | 08:32 | 08:40 | 08:45 | 55 | 165 | 12 | EXT |  | 0.89 | (c)
76934.488 | 6.46 | 6.429 | -5.241 | -5.272 | -490 | -421 | -420 | 351 | 5222 | 7042а |  | CORR | CIGR | 08:07 | 08:18 | 08:18 | 50 | 139 | 10 | EXT |  | 0.89 | (c)
76934.572 | 6.544 | 6.473 | -5.157 | -5.228 | -240 | -226 | -212 | 185 | 4794 | 7042а |  | CORR | AXGR | 08:47 | 08:49 | 08:51 | 434 | 55 | 13 | EXT |  | 0.95 | (c)
76934.651 | 6.623 | 6.61 | -5.078 | -5.091 | -598 | -550 | -572 | 546 | 5066 | 7042а |  | CORR | CIGR | 07:49 | 07:57 | 07:53 | 25 | 52 | 10 | EXT |  | 0.89 | (c)
76935.057 | 7.029 | 7.013 | -4.672 | -4.688 | -342 | -296 | -285 | 229 | 4658 | 7042а |  | CORR | CIGR | 08:30 | 08:38 | 08:40 | 30 | 113 | 10 | EXT |  | 0.89 | (c)
76935.165 | 7.137 | 7.096 | -4.564 | -4.605 | -96 | -82 | -54 | 13 | 3486 | 7042а |  | CORR | GENE | 09:10 | 09:12 | 09:17 | 1119 | 83 | 14 | EXT |  | 1 | (c)
76935.178 | 7.15 | 7.113 | -4.551 | -4.588 | -247 | -163 | -187 | 127 | 4535 | 7042а |  | CORR | CIGR | 08:46 | 08:59 | 08:55 | 53 | 119 | 11 | EXT |  | 0.89 | (c)
76935.426 | 7.398 | 7.013 | -4.303 | -4.688 | -667 | -642 | -609 | 551 | 4182 | 7042а |  | CORR | GENE | 07:38 | 07:42 | 07:47 | 506 | 116 | 12 | EXT |  | 0.95 | (c)
76950.986 | 11.257 | 11.15 | -0.424 | -0.531 | -2102 | -2078 | -2076 | 2051 | 308 | 7043а |  | CORR | AXGR | 08:04 | 08:07 | 08:08 | 223 | 51 | 10 | EXT |  | 0.91 | (c)
76962.533 | 0.439 | 0.332 | -5.706 | -5.813 | -1734 | -1693 | -1633 | 497 | 332 | 7045а |  | CORR | GENE | 06:11 | 06:18 | 06:28 | 718 | 203 | 11 | EXT |  | 0.95 | (c)
76963.522 | 1.428 | 1.143 | -4.717 | -5.002 | -1401 | -1309 | -1343 | 830 | 1143 | 7045а |  | CORR | GENE | 07:05 | 07:20 | 07:14 | 913 | 116 | 13 | EXT |  | 0.98 | (c)
76964.951 | 2.857 | 2.84 | -3.288 | -3.305 | -2118 | -1926 | -1897 | 112 | 2840 | 7045а |  | CORR | GENE | 05:09 | 05:40 | 05:45 | 68 | 443 | 11 | EXT |  | 0.89 | (c)
76965.252 | 3.158 | 3.007 | -2.987 | -3.138 | -1877 | -1726 | -1765 | 354 | 2018 | 7045а |  | CORR | GENE | 05:48 | 06:13 | 06:06 | 1120 | 225 | 13 | EXT |  | 0.99 | (c)
76966.006 | 3.912 | 3.902 | -2.233 | -2.243 | -947 | -830 | -854 | 761 | 2197 | 7045а |  | CORR | CIGR | 08:18 | 08:37 | 08:33 | 46 | 186 | 12 | EXT |  | 0.89 | (c)
76966.615 | 4.521 | 4.352 | -1.624 | -1.793 | -2071 | -1680 | -1489 | 159 | 1604 | 7045а |  | CORR | GENE | 05:17 | 06:20 | 06:51 | 189 | 1165 | 9 | EXT |  | 0.9 | (c)
76967.542 | 5.448 | 4.93 | -0.697 | -1.215 | -1732 | -1705 | -1659 | 499 | 618 | 7045а |  | CORR | GENE | 06:12 | 06:16 | 06:23 | 597 | 145 | 9 | EXT |  | 0.94 | (c)
76967.98 | 5.886 | 5.837 | -0.259 | -0.308 | -2100 | -1897 | -1918 | 131 | 242 | 7045а |  | CORR | GENE | 05:12 | 05:45 | 05:42 | 66 | 363 | 9 | EXT |  | 0.89 | (c)
76971.456 | 3.217 | 3.192 | -8.245 | -8.27 | 820 | 1542 | 1395 | 261 | 3192 | 7046а |  | CORR | CIGR | 01:53 | 03:50 | 03:26 | 35 | 1150 | 10 | EXT |  | 0.89 | (c)
76976.765 | 8.526 | 8.493 | -2.936 | -2.969 | -1455 | -1227 | -1247 | 776 | 2853 | 7046а |  | CORR | GENE | 07:46 | 08:23 | 08:20 | 116 | 416 | 9 | EXT |  | 0.89 | (c)
76979.991 | 0.29 | 0.273 | -11.232 | -11.249 | -1075 | -914 | -954 | 832 | 273 | 7047а |  | CORR | GENE | 08:06 | 08:32 | 08:26 | 60 | 243 | 12 | EXT |  | 0.89 | (c)
77000.093 | 8.87 | 8.819 | -2.672 | -2.723 | 1212 | 1311 | 1403 | 637 | 2653 | 7048а |  | CORR | GENE | 03:53 | 04:09 | 04:24 | 70 | 381 | 9 | EXT |  | 0.89 | (c)
77014.367 | 0.709 | 0.698 | -10.484 | -10.495 | 538 | 596 | 655 | 538 | 698 | 7050а |  | CORR | CIGR | 03:47 | 03:56 | 04:06 | 33 | 235 | 10 | EXT |  | 0.89 | (c)
77021.359 | 7.701 | 7.598 | -3.492 | -3.595 | 85 | 508 | 520 | 85 | 3478 | 7050а |  | CORR | GENE | 02:34 | 03:42 | 03:44 | 117 | 868 | 10 | EXT |  | 0.89 | (c)
77023.542 | 9.884 | 9.868 | -1.309 | -1.325 | 1568 | 1716 | 1794 | 211 | 1277 | 7050а |  | CORR | GENE | 06:33 | 06:57 | 07:10 | 48 | 452 | 9 | EXT |  | 0.89 | (c)
77045.058 | 8.755 | 8.745 | -2.467 | -2.477 | -2228 | -2161 | -2154 | 2 | 2454 | 7052а |  | CORR | CIGR | 05:34 | 05:45 | 05:46 | 23 | 148 | 10 | EXT |  | 0.89 | (c)
77048.515 | 0.99 | 0.971 | -10.502 | -10.521 | 914 | 1101 | 1048 | 914 | 971 | 7053а |  | CORR | CIGR | 04:00 | 04:30 | 04:22 | 31 | 268 | 9 | EXT |  | 0.89 | (c)
77048.621 | 1.096 | 1.09 | -10.396 | -10.402 | 871 | 1093 | 1036 | 871 | 1090 | 7053а |  | CORR | CIGR | 03:53 | 04:29 | 04:20 | 42 | 330 | 10 | EXT |  | 0.89 | (c)
77048.764 | 1.239 | 1.228 | -10.253 | -10.264 | 393 | 470 | 459 | 393 | 1228 | 7053а |  | CORR | CIGR | 02:36 | 02:49 | 02:47 | 29 | 131 | 12 | EXT |  | 0.89 | (c)
77052.369 | 4.844 | 4.83 | -6.648 | -6.662 | 1683 | 1702 | 1753 | 408 | 4830 | 7053а |  | CORR | CIGR | 06:04 | 06:07 | 06:15 | 40 | 139 | 15 | EXT |  | 0.89 | (c)
77052.477 | 4.952 | 4.925 | -6.54 | -6.567 | 2056 | 2127 | 2156 | 0 | 4925 | 7053а |  | CORR | CIGR | 07:04 | 07:16 | 07:21 | 36 | 201 | 9 | EXT |  | 0.89 | (c)
77053.055 | 5.53 | 5.51 | -5.962 | -5.982 | -2144 | -1806 | -1809 | 86 | 5510 | 7053а |  | CORR | GENE | 07:47 | 08:41 | 08:41 | 84 | 671 | 12 | EXT |  | 0.89 | (c)
77053.29 | 5.765 | 5.736 | -5.727 | -5.756 | 2030 | 2105 | 2126 | 9 | 5709 | 7053а |  | CORR | CIGR | 07:00 | 07:12 | 07:16 | 47 | 191 | 10 | EXT |  | 0.89 | (c)
77053.292 | 5.767 | 5.756 | -5.725 | -5.736 | 717 | 931 | 897 | 717 | 5701 | 7053а |  | CORR | CIGR | 03:28 | 04:03 | 03:57 | 35 | 359 | 11 | EXT |  | 0.89 | (c)
77053.406 | 5.881 | 5.862 | -5.611 | -5.63 | 553 | 675 | 665 | 553 | 5585 | 7053а |  | CORR | CIGR | 03:02 | 03:21 | 03:20 | 45 | 223 | 10 | EXT |  | 0.89 | (c)
77053.955 | 6.43 | 6.409 | -5.062 | -5.083 | 977 | 1084 | 1066 | 977 | 5029 | 7053а |  | CORR | GENE | 04:10 | 04:28 | 04:25 | 54 | 179 | 11 | EXT |  | 0.89 | (c)
77054.29 | 6.765 | 6.716 | -4.727 | -4.776 | 833 | 937 | 1004 | 833 | 4708 | 7053а |  | CORR | GENE | 03:47 | 04:04 | 04:15 | 68 | 343 | 9 | EXT |  | 0.89 | (c)
77054.805 | 7.28 | 7.118 | -4.212 | -4.374 | 662 | 916 | 997 | 662 | 4193 | 7053а |  | CORR | GENE | 03:19 | 04:00 | 04:13 | 181 | 670 | 10 | EXT |  | 0.9 | (c)
77054.885 | 7.36 | 7.355 | -4.132 | -4.137 | 1125 | 1125 | 1164 | 1027 | 4117 | 7053а |  | CORR | CIGR | 04:34 | 04:34 | 04:41 | 20 | 78 | 10 | EXT |  | 0.89 | (c)
77054.969 | 7.444 | 7.443 | -4.048 | -4.049 | 716 | 750 | 764 | 716 | 4029 | 7053а |  | CORR | CIGR | 03:28 | 03:34 | 03:36 | 20 | 95 | 12 | EXT |  | 0.89 | (c)
77055.071 | 7.546 | 7.53 | -3.946 | -3.962 | 1465 | 1482 | 1509 | 678 | 3927 | 7053а |  | CORR | CIGR | 05:29 | 05:32 | 05:36 | 35 | 87 | 11 | EXT |  | 0.89 | (c)
77055.213 | 7.688 | 7.658 | -3.804 | -3.834 | 2212 | -2146 | -2109 | 0 | 3781 | 7053а |  | CORR | GENE | 07:30 | 07:46 | 07:52 | 53 | 281 | 12 | EXT |  | 0.89 | (c)
77055.279 | 7.754 | 7.75 | -3.738 | -3.742 | -2059 | -2043 | -2040 | 172 | 3389 | 7053а |  | CORR | AXGR | 08:00 | 08:03 | 08:03 | 353 | 38 | 13 | EXT |  | 0.94 | (c)
77055.584 | 8.059 | 8.046 | -3.433 | -3.446 | -2168 | -2125 | -2120 | 63 | 3416 | 7053а |  | CORR | CIGR | 07:43 | 07:50 | 07:50 | 30 | 95 | 15 | EXT |  | 0.89 | (c)
77055.785 | 8.26 | 8.243 | -3.232 | -3.249 | 120 | 233 | 260 | 120 | 3208 | 7053а |  | CORR | CIGR | 01:52 | 02:10 | 02:15 | 41 | 280 | 10 | EXT |  | 0.89 | (c)
77055.89 | 8.365 | 8.341 | -3.127 | -3.151 | 938 | 1200 | 1115 | 938 | 3090 | 7053а |  | CORR | GENE | 04:04 | 04:46 | 04:32 | 61 | 352 | 9 | EXT |  | 0.89 | (c)
77056.118 | 8.593 | 8.499 | -2.899 | -2.993 | -2035 | -2016 | -2018 | 196 | 2746 | 7053а |  | CORR | AXGR | 08:04 | 08:07 | 08:07 | 247 | 34 | 11 | EXT |  | 0.91 | (c)
77056.223 | 8.698 | 8.658 | -2.794 | -2.834 | 612 | 1195 | 995 | 612 | 2715 | 7053а |  | CORR | GENE | 03:11 | 04:46 | 04:13 | 119 | 765 | 10 | EXT |  | 0.89 | (c)
77056.371 | 8.846 | 8.82 | -2.646 | -2.672 | -2217 | -2153 | -2105 | 14 | 2633 | 7053а |  | CORR | CIGR | 07:35 | 07:45 | 07:53 | 39 | 224 | 10 | EXT |  | 0.89 | (c)
77056.418 | 8.893 | 8.881 | -2.599 | -2.611 | 2012 | 2150 | 2112 | 19 | 2579 | 7053а |  | CORR | CIGR | 06:57 | 07:20 | 07:13 | 32 | 199 | 10 | EXT |  | 0.89 | (c)
77056.429 | 8.904 | 8.897 | -2.588 | -2.595 | 1011 | 1058 | 1085 | 1011 | 2560 | 7053а |  | CORR | CIGR | 04:16 | 04:23 | 04:28 | 35 | 148 | 12 | EXT |  | 0.89 | (c)
77057.076 | 9.551 | 9.527 | -1.941 | -1.965 | 582 | 765 | 728 | 582 | 1917 | 7053а |  | CORR | GENE | 03:07 | 03:36 | 03:30 | 48 | 292 | 12 | EXT |  | 0.89 | (c)
77058.566 | 11.041 | 11.024 | -0.451 | -0.468 | 982 | 1052 | 1062 | 982 | 408 | 7053а |  | CORR | GENE | 04:11 | 04:22 | 04:24 | 60 | 159 | 10 | EXT |  | 0.89 | (c)
77059.998 | 0.981 | 0.966 | -10.461 | -10.476 | -1364 | -1359 | -1298 | 867 | 966 | 7054а |  | CORR | CIGR | 06:51 | 06:51 | 07:01 | 25 | 131 | 10 | EXT |  | 0.89 | (c)
77060.133 | 1.116 | 1.061 | -10.326 | -10.381 | -2102 | -1865 | -1690 | 128 | 1061 | 7054а |  | CORR | GENE | 04:51 | 05:30 | 05:58 | 181 | 824 | 11 | EXT |  | 0.9 | (c)
77060.531 | 1.514 | 1.5 | -9.928 | -9.942 | 1922 | 1936 | 1974 | 205 | 1500 | 7054а |  | CORR | CIGR | 03:41 | 03:43 | 03:49 | 30 | 104 | 11 | EXT |  | 0.89 | (c)
77060.769 | 1.752 | 1.664 | -9.69 | -9.778 | -1902 | -1891 | -1893 | 329 | 1664 | 7054а |  | CORR | AXGR | 05:24 | 05:25 | 05:25 | 154 | 19 | 14 | EXT |  | 0.9 | (c)
77061.022 | 2.005 | 1.933 | -9.437 | -9.509 | 1829 | 1972 | 2006 | 48 | 1933 | 7054а |  | CORR | GENE | 03:26 | 03:49 | 03:54 | 154 | 353 | 10 | EXT |  | 0.9 | (c)
77061.529 | 2.512 | 2.481 | -8.93 | -8.961 | -1291 | -992 | -1111 | 930 | 2481 | 7054а |  | CORR | GENE | 07:02 | 07:51 | 07:31 | 67 | 361 | 9 | EXT |  | 0.89 | (c)
77062.473 | 3.456 | 3.437 | -7.986 | -8.005 | -2149 | -2080 | -2082 | 82 | 3437 | 7054а |  | CORR | CIGR | 04:44 | 04:55 | 04:55 | 28 | 134 | 10 | EXT |  | 0.89 | (c)
77062.556 | 3.539 | 3.512 | -7.903 | -7.93 | 1922 | 2043 | 2018 | 117 | 3512 | 7054а |  | CORR | GENE | 03:41 | 04:00 | 03:56 | 65 | 192 | 13 | EXT |  | 0.89 | (c)
77062.637 | 3.62 | 3.594 | -7.822 | -7.848 | -1242 | -1166 | -1155 | 989 | 3594 | 7054а |  | CORR | CIGR | 07:10 | 07:23 | 07:24 | 40 | 174 | 14 | EXT |  | 0.89 | (c)
77062.744 | 3.727 | 3.704 | -7.715 | -7.738 | -1416 | -1387 | -1346 | 815 | 3704 | 7054а |  | CORR | CIGR | 06:42 | 06:47 | 06:53 | 35 | 139 | 11 | EXT |  | 0.89 | (c)
77062.853 | 3.836 | 3.826 | -7.606 | -7.616 | -2146 | -2118 | -2068 | 84 | 3826 | 7054а |  | CORR | CIGR | 04:44 | 04:49 | 04:57 | 31 | 156 | 8 | EXT |  | 0.89 | (c)
77062.87 | 3.853 | 3.847 | -7.589 | -7.595 | 2087 | 2104 | 2126 | 65 | 3847 | 7054а |  | CORR | CIGR | 04:07 | 04:10 | 04:14 | 20 | 79 | 10 | EXT |  | 0.89 | (c)
77063.461 | 4.444 | 4.39 | -6.998 | -7.052 | 2061 | 2162 | 2161 | 0 | 4390 | 7054а |  | CORR | GENE | 04:03 | 04:20 | 04:19 | 75 | 201 | 12 | EXT |  | 0.89 | (c)
77064.426 | 5.409 | 5.399 | -6.033 | -6.043 | 2053 | 2087 | 2105 | 74 | 5399 | 7054а |  | CORR | CIGR | 04:02 | 04:08 | 04:10 | 25 | 104 | 10 | EXT |  | 0.89 | (c)
77065.493 | 6.476 | 6.392 | -4.966 | -5.05 | -1221 | -1153 | -1020 | 818 | 4950 | 7054а |  | CORR | GENE | 07:14 | 07:25 | 07:46 | 100 | 403 | 9 | EXT |  | 0.89 | (c)
77066.259 | 7.242 | 7.22 | -4.2 | -4.222 | -1163 | -1127 | -1041 | 919 | 4162 | 7054а |  | CORR | GENE | 07:23 | 07:29 | 07:43 | 60 | 244 | 10 | EXT |  | 0.89 | (c)
77066.361 | 7.344 | 7.274 | -4.098 | -4.168 | -1637 | -1556 | -1522 | 594 | 4074 | 7054а |  | CORR | GENE | 06:07 | 06:20 | 06:25 | 94 | 230 | 10 | EXT |  | 0.89 | (c)
77066.62 | 7.603 | 7.581 | -3.839 | -3.861 | -1163 | -1106 | -1067 | 972 | 3816 | 7054а |  | CORR | CIGR | 07:23 | 07:32 | 07:38 | 45 | 191 | 15 | EXT |  | 0.89 | (c)
77067.549 | 8.532 | 8.507 | -2.91 | -2.935 | 2079 | 2147 | 2144 | 21 | 2893 | 7054а |  | CORR | CIGR | 04:06 | 04:17 | 04:17 | 42 | 131 | 10 | EXT |  | 0.89 | (c)
77068.366 | 9.349 | 8.966 | -2.093 | -2.476 | 1844 | 1889 | 2049 | 0 | 2055 | 7054а |  | CORR | GENE | 03:28 | 03:36 | 04:01 | 421 | 410 | 10 | EXT |  | 0.93 | (c)
77068.936 | 9.919 | 9.787 | -1.523 | -1.655 | 1908 | 2071 | 2087 | 0 | 1440 | 7054а |  | CORR | GENE | 03:39 | 04:05 | 04:07 | 215 | 358 | 11 | EXT |  | 0.91 | (c)
77069.299 | 10.282 | 10.024 | -1.16 | -1.418 | 2184 | 2222 | 2215 | 0 | 564 | 7054а |  | CORR | GENE | 04:23 | 04:29 | 04:28 | 854 | 63 | 13 | EXT |  | 0.98 | (c)
77070.459 | 0 | -0.023 | -10.764 | -10.787 | 408 | -1217 | 2207 | 408 |  | 7055а | Нарушение формы кольцевого шва | GWAN |  | 11:42 | 07:20 | 16:32 | 0 | 3598 |  | EXT | Нарушение формы кольцевого шва |  | (c)
77072.951 | 2.492 | 2.464 | -8.272 | -8.3 | -1507 | -1149 | -1288 | 724 | 2464 | 7055а |  | CORR | GENE | 06:33 | 07:31 | 07:08 | 49 | 437 | 11 | EXT |  | 0.89 | (c)
77073.429 | 2.97 | 2.96 | -7.794 | -7.804 | -1383 | -1261 | -1217 | 848 | 2960 | 7055а |  | CORR | CIGR | 06:53 | 07:13 | 07:20 | 47 | 333 | 10 | EXT |  | 0.89 | (c)
77074.716 | 4.257 | 4.215 | -6.507 | -6.549 | 1644 | 1962 | 1906 | 62 | 4215 | 7055а |  | CORR | GENE | 03:01 | 03:53 | 03:44 | 91 | 525 | 10 | EXT |  | 0.89 | (c)
77075.394 | 4.935 | 4.892 | -5.829 | -5.872 | 1692 | 2031 | 1931 | 60 | 4892 | 7055а |  | CORR | GENE | 03:09 | 04:04 | 03:48 | 102 | 479 | 11 | EXT |  | 0.89 | (c)
77076.742 | 6.283 | 6.275 | -4.481 | -4.489 | 1139 | 1184 | 1194 | 982 | 4470 | 7055а |  | CORR | CIGR | 01:40 | 01:47 | 01:49 | 19 | 109 | 11 | EXT |  | 0.89 | (c)
77082.732 | 1.509 | 1.483 | -9.913 | -9.939 | 436 | 557 | 548 | 436 | 1483 | 7056а |  | CORR | GENE | 03:59 | 04:18 | 04:17 | 57 | 224 | 12 | EXT |  | 0.89 | (c)
77093.005 | 0.36 | 0.347 | -9.915 | -9.928 | -2152 | -2116 | -2089 | 78 | 347 | 7057а |  | CORR | CIGR | 03:32 | 03:38 | 03:42 | 24 | 127 | 9 | EXT |  | 0.89 | (c)
77097.75 | 5.105 | 5.09 | -5.17 | -5.185 | -1555 | -1383 | -1375 | 675 | 5090 | 7057а |  | CORR | GENE | 05:08 | 05:36 | 05:38 | 74 | 361 | 15 | EXT |  | 0.89 | (c)
77098.036 | 5.391 | 5.17 | -4.884 | -5.105 | -1220 | -1159 | -1168 | 1011 | 4566 | 7057а |  | CORR | GENE | 06:03 | 06:12 | 06:11 | 539 | 104 | 10 | EXT |  | 0.94 | (c)
77099.27 | 6.625 | 6.604 | -3.65 | -3.671 | -1988 | -1801 | -1797 | 242 | 3633 | 7057а |  | CORR | CIGR | 03:59 | 04:29 | 04:29 | 38 | 382 | 10 | EXT |  | 0.89 | (c)
77100.753 | 8.108 | 8.083 | -2.167 | -2.192 | -2138 | -2084 | -1994 | 92 | 2153 | 7057а |  | CORR | CIGR | 03:34 | 03:43 | 03:58 | 39 | 290 | 11 | EXT |  | 0.89 | (c)
77103.48 | 0.56 | 0.323 | -10.792 | -11.029 | 104 | 167 | 194 | 104 | 323 | 7058а |  | DENT | GENE | 11:26 | 11:36 | 11:41 | 664 | 180 | 0.4 | N/A | Глубина вмятины: 6 мм (0,4%). Линейка: 66 см в (32 см; 11:36 ч:мин) Аномалия находится вблизи продольного шва. |  | (c)
77108.924 | 6.004 | 5.981 | -5.348 | -5.371 | -36 | -36 | -25 | 15 | 5283 | 7058а |  | CORR | AXGR | 11:04 | 11:04 | 11:05 | 88 | 21 | 12 | EXT |  | 0.89 | (c)
77119.903 | 5.631 | 5.615 | -5.472 | -5.488 | -1606 | -1561 | -1556 | 624 | 5449 | 7059а |  | CORR | CIGR | 09:05 | 09:12 | 09:13 | 39 | 101 | 10 | EXT |  | 0.89 | (c)
77120.584 | 6.312 | 6.29 | -4.791 | -4.813 | -120 | -12 | -16 | 0 | 4759 | 7059а |  | CORR | GENE | 01:05 | 01:22 | 01:21 | 54 | 208 | 8 | EXT |  | 0.89 | (c)
77125.546 | 0.171 | 0.137 | -11.321 | -11.355 | 87 | 220 | 215 | 87 | 137 | 7060а |  | CORR | GENE | 05:18 | 05:39 | 05:39 | 87 | 256 | 9 | EXT |  | 0.89 | (c)
77165.965 | 6.044 | 6.019 | -5.438 | -5.463 | 799 | 967 | 956 | 799 | 5403 | 7062а |  | CORR | GENE | 04:15 | 04:42 | 04:40 | 60 | 315 | 10 | EXT |  | 0.89 | (c)
77166.952 | 7.031 | 7.021 | -4.451 | -4.461 | -2226 | -2079 | -2128 | 5 | 4401 | 7062а |  | CORR | GENE | 08:06 | 08:30 | 08:22 | 60 | 196 | 9 | EXT |  | 0.89 | (c)
77168.249 | 8.328 | 8.307 | -3.154 | -3.175 | 1005 | 1078 | 1108 | 1005 | 3140 | 7062а |  | CORR | CIGR | 04:48 | 04:60 | 05:05 | 35 | 205 | 10 | EXT |  | 0.89 | (c)
77169.939 | 10.018 | 9.998 | -1.464 | -1.484 | 1079 | 1180 | 1186 | 938 | 1453 | 7062а |  | CORR | CIGR | 04:60 | 05:16 | 05:17 | 31 | 213 | 10 | EXT |  | 0.89 | (c)
77170.754 | 10.833 | 10.813 | -0.649 | -0.669 | 223 | 791 | 760 | 223 | 631 | 7062а |  | CORR | CIGR | 02:42 | 04:13 | 04:08 | 38 | 1072 | 10 | EXT |  | 0.89 | (c)
77171.374 | 11.453 | 11.356 | -0.029 | -0.126 | 1984 | -1833 | -2070 | 0 | 17 | 7062а |  | CORR | GENE | 07:26 | 09:10 | 08:32 | 109 | 814 | 11 | EXT |  | 0.89 | (c)
77172.008 | 0.605 | 0.564 | -10.707 | -10.748 | 1615 | 2000 | 1939 | 0 | 564 | 7063а |  | CORR | GENE | 03:17 | 04:19 | 04:09 | 67 | 648 | 9 | EXT |  | 0.89 | (c)
77172.566 | 1.163 | 1.139 | -10.149 | -10.173 | 1374 | 1495 | 1484 | 637 | 1139 | 7063а |  | CORR | CIGR | 02:38 | 02:58 | 02:56 | 44 | 220 | 10 | EXT |  | 0.89 | (c)
77173.202 | 1.799 | 1.786 | -9.513 | -9.526 | -892 | -846 | -835 | 777 | 1786 | 7063а |  | CORR | CIGR | 08:33 | 08:40 | 08:42 | 24 | 114 | 9 | EXT |  | 0.89 | (c)
77174.071 | 2.668 | 2.648 | -8.644 | -8.664 | 1380 | 1991 | 1734 | 143 | 2648 | 7063а |  | CORR | CIGR | 02:39 | 04:18 | 03:36 | 28 | 708 | 10 | EXT |  | 0.89 | (c)
77180.347 | 8.944 | 8.905 | -2.368 | -2.407 | -1969 | -1808 | -1834 | 262 | 2324 | 7063а |  | CORR | GENE | 05:39 | 06:05 | 06:01 | 83 | 270 | 10 | EXT |  | 0.89 | (c)
77186.327 | 3.612 | 3.604 | -7.431 | -7.439 | -1985 | -1927 | -1924 | 246 | 3604 | 7064а |  | CORR | CIGR | 05:28 | 05:38 | 05:38 | 19 | 122 | 9 | EXT |  | 0.89 | (c)
77188.851 | 6.136 | 6.103 | -4.907 | -4.94 | -1398 | -1265 | -1278 | 832 | 4904 | 7064а |  | CORR | CIGR | 07:03 | 07:25 | 07:22 | 36 | 240 | 10 | EXT |  | 0.89 | (c)
77202.492 | 8.734 | 8.535 | -2.698 | -2.897 | -1543 | -1516 | -1497 | 687 | 2487 | 7065а |  | CORR | GENE | 05:07 | 05:12 | 05:15 | 410 | 92 | 13 | EXT |  | 0.95 | (c)
77217.324 | 0.642 | 0.62 | -10.68 | -10.702 | -1290 | -1183 | -1157 | 940 | 620 | 7067а |  | CORR | CIGR | 08:12 | 08:29 | 08:33 | 46 | 267 | 10 | EXT |  | 0.89 | (c)
77231.344 | 3.34 | 3.318 | -8.172 | -8.194 | -532 | -381 | -389 | 246 | 3318 | 7068а |  | CORR | GENE | 08:28 | 08:52 | 08:51 | 48 | 286 | 9 | EXT |  | 0.89 | (c)
77249.161 | 9.645 | 9.632 | -1.757 | -1.77 | -1614 | -1525 | -1544 | 617 | 1747 | 7070а |  | CORR | CIGR | 07:36 | 07:51 | 07:48 | 23 | 138 | 9 | EXT |  | 0.89 | (c)
77251.77 | 0.852 | 0.837 | -10.41 | -10.425 | 1989 | 2116 | 2073 | 75 | 837 | 7070б |  | CORR | CIGR | 07:59 | 08:19 | 08:12 | 26 | 167 | 10 | EXT |  | 0.89 | (c)
77263.648 | 1.468 | 1.458 | -9.984 | -9.994 | 298 | 345 | 350 | 298 | 1458 | 7071а |  | CORR | CIGR | 03:29 | 03:37 | 03:38 | 35 | 105 | 10 | EXT |  | 0.89 | (c)
77265.587 | 3.407 | 3.388 | -8.045 | -8.064 | 2008 | 2109 | 2189 | 0 | 3388 | 7071а |  | CORR | GENE | 08:06 | 08:22 | 08:35 | 53 | 362 | 10 | EXT |  | 0.89 | (c)
77270.89 | 8.71 | 8.675 | -2.742 | -2.777 | 1706 | 1980 | 2001 | 0 | 2690 | 7071а |  | CORR | GENE | 07:17 | 08:01 | 08:04 | 87 | 590 | 9 | EXT |  | 0.89 | (c)
77272.321 | 10.141 | 10.096 | -1.311 | -1.356 | 468 | 595 | 633 | 468 | 1278 | 7071а |  | CORR | GENE | 03:57 | 04:17 | 04:24 | 78 | 330 | 9 | EXT |  | 0.89 | (c)
77280.535 | 6.903 | 6.884 | -4.599 | -4.618 | 993 | 1188 | 1227 | 771 | 4560 | 7072а |  | CORR | GENE | 03:19 | 03:50 | 03:56 | 58 | 467 | 9 | EXT |  | 0.89 | (c)
77284.975 | 11.343 | 11.335 | -0.159 | -0.167 | -1408 | -1350 | -1359 | 823 | 139 | 7072а |  | CORR | CIGR | 08:51 | 09:00 | 08:59 | 28 | 98 | 10 | EXT |  | 0.89 | (c)
77284.993 | 11.361 | 11.347 | -0.141 | -0.155 | -1638 | -1607 | -1594 | 593 | 127 | 7072а |  | CORR | CIGR | 08:14 | 08:19 | 08:21 | 28 | 87 | 11 | EXT |  | 0.89 | (c)
77308.694 | 0.386 | 0.233 | -11.046 | -11.199 | -1759 | -1612 | -1654 | 472 | 233 | 7076а |  | CORR | GENE | 07:05 | 07:29 | 07:22 | 198 | 209 | 13 | EXT |  | 0.91 | (c)
77309.383 | 1.075 | 1.049 | -10.357 | -10.383 | 1396 | 1474 | 1501 | 625 | 1049 | 7076а |  | CORR | GENE | 03:34 | 03:47 | 03:51 | 61 | 209 | 22 | EXT |  | 0.89 | (c)
77309.7 | 1.392 | 1.26 | -10.04 | -10.172 | 1156 | 1192 | 1187 | 1013 | 1260 | 7076а |  | CORR | GENE | 02:55 | 03:01 | 03:00 | 319 | 61 | 14 | EXT |  | 0.94 | (c)
77310.025 | 1.717 | 1.411 | -9.715 | -10.021 | -1440 | -1402 | -1375 | 791 | 1411 | 7076а |  | CORR | GENE | 07:56 | 08:03 | 08:07 | 673 | 129 | 14 | EXT |  | 0.98 | (c)
77310.657 | 2.349 | 2.346 | -9.083 | -9.086 | -1656 | -1635 | -1634 | 575 | 2346 | 7076а |  | CORR | CIGR | 07:22 | 07:25 | 07:25 | 20 | 43 | 10 | EXT |  | 0.89 | (c)
77310.962 | 2.654 | 2.328 | -8.778 | -9.104 | 1379 | 1468 | 1444 | 721 | 2328 | 7076а |  | CORR | GENE | 03:31 | 03:46 | 03:42 | 482 | 130 | 12 | EXT |  | 0.95 | (c)
77311.743 | 3.435 | 3.408 | -7.997 | -8.024 | 997 | 1117 | 1136 | 957 | 3408 | 7076а |  | CORR | CIGR | 02:30 | 02:49 | 02:52 | 38 | 277 | 11 | EXT |  | 0.89 | (c)
77312.579 | 4.271 | 4.26 | -7.161 | -7.172 | 788 | 880 | 878 | 788 | 4260 | 7076а |  | CORR | GENE | 01:56 | 02:11 | 02:11 | 82 | 179 | 9 | EXT |  | 0.89 | (c)
77321.631 | 1.891 | 1.88 | -6.197 | -6.208 | 899 | 1150 | 1092 | 899 | 1880 | 7077а |  | CORR | GENE | 02:19 | 02:60 | 02:50 | 76 | 387 | 9 | EXT |  | 0.89 | (c)
77339.062 | 0.164 | 0.148 | -11.241 | -11.257 | -1014 | -948 | -942 | 869 | 148 | 7079 |  | CORR | CIGR | 07:50 | 08:01 | 08:02 | 40 | 145 | 18 | EXT |  | 0.89 | (c)
77341.423 | 2.525 | 2.298 | -8.88 | -9.107 | -941 | -896 | -859 | 776 | 2298 | 7079 |  | ARTD | GENE | 08:02 | 08:09 | 08:15 | 357 | 165 |  | EXT | Эквивалент потери металла 12%. |  | (c)
77345.743 | 6.845 | 6.633 | -4.56 | -4.772 | 862 | 896 | 977 | 862 | 4196 | 7079 |  | GOUG | GENE | 00:53 | 00:58 | 01:11 | 576 | 231 | 10 | EXT | Зона задиров. |  | (c)
77348.4 | 9.502 | 9.487 | -1.903 | -1.918 | -744 | -683 | -676 | 608 | 1882 | 7079 |  | ARTD | CIGR | 08:34 | 08:44 | 08:45 | 36 | 136 |  | EXT | Эквивалент потери металла 12%. |  | (c)
77359.594 | 9.291 | 9.286 | -1.999 | -2.004 | 2031 | 2091 | 2108 | 45 | 1959 | 7080 |  | CORR | CIGR | 08:26 | 08:36 | 08:39 | 45 | 155 | 21 | EXT |  | 0.89 | (c)
77371.934 | 10.341 | 10.326 | -1.129 | -1.144 | -208 | -164 | -160 | 111 | 1117 | 7081 |  | CORR | CIGR | 09:41 | 09:48 | 09:49 | 27 | 97 | 10 | EXT |  | 0.89 | (c)
77373.495 | 0.432 | 0.252 | -11.053 | -11.233 | 226 | 425 | 458 | 226 | 252 | 7082 |  | ARTD | GENE | 03:17 | 03:49 | 03:54 | 328 | 464 |  | EXT | Наплавка. |  | (c)
77382.328 | 9.265 | 9.242 | -2.22 | -2.243 | 337 | 382 | 396 | 337 | 2214 | 7082 |  | CORR | CIGR | 03:34 | 03:42 | 03:44 | 29 | 118 | 12 | EXT |  | 0.89 | (c)
77397.801 | 1.813 | 1.798 | -9.547 | -9.562 | -2072 | -2006 | -2002 | 159 | 1798 | 7084 |  | CORR | CIGR | 05:01 | 05:11 | 05:12 | 29 | 139 | 10 | EXT |  | 0.89 | (c)
77399.671 | 3.683 | 3.537 | -7.677 | -7.823 | -2212 | -2206 | -2203 | 19 | 3537 | 7084 |  | CORR | AXGR | 04:38 | 04:39 | 04:39 | 230 | 18 | 9 | EXT |  | 0.91 | (c)
77407.348 | 0 | -0.026 | -11.47 | -11.496 | -1847 | 656 | 206 | 0 |  | 7085 | Нарушение формы кольцевого шва | GWAN |  | 04:57 | 11:41 | 10:28 | 0 | 4104 |  | EXT | Нарушение формы кольцевого шва |  | (c)
77407.568 | 0.22 | 0.059 | -11.25 | -11.411 | 2227 | -2191 | -2201 | 0 | 59 | 7085 |  | CORR | GENE | 03:54 | 04:01 | 03:60 | 453 | 66 | 14 | EXT |  | 0.96 | (c)
77407.876 | 0.528 | 0.515 | -10.942 | -10.955 | -422 | -276 | -248 | 75 | 515 | 7085 |  | CORR | CIGR | 08:47 | 09:10 | 09:15 | 43 | 347 | 10 | EXT |  | 0.89 | (c)
77408.457 | 1.109 | 0.739 | -10.361 | -10.731 | 2222 | -2202 | -2219 | 0 | 739 | 7085 |  | CORR | AXGR | 03:54 | 03:59 | 03:57 | 696 | 39 | 13 | EXT |  | 0.97 | (c)
77410.255 | 2.907 | 1.769 | -8.563 | -9.701 | -2220 | -2207 | -2170 | 10 | 1769 | 7085 |  | CORR | GENE | 03:57 | 03:59 | 04:05 | 1139 | 102 | 12 | EXT |  | 0.98 | (c)
77410.78 | 3.432 | 2.958 | -8.038 | -8.512 | -2225 | -2207 | -2201 | 5 | 2958 | 7085 |  | CORR | GENE | 03:56 | 03:59 | 03:60 | 1868 | 49 | 12 | EXT |  | 0.99 | (c)
77442.884 | 2.476 | 2.465 | -8.714 | -8.725 | 1724 | 1810 | 1811 | 332 | 2465 | 7088 |  | CORR | CIGR | 03:37 | 03:51 | 03:51 | 24 | 175 | 12 | EXT |  | 0.89 | (c)
77452.686 | 1.088 | 0.993 | -9.392 | -9.487 | 1742 | 1775 | 1781 | 410 | 993 | 7089 |  | CORR | GENE | 05:26 | 05:31 | 05:32 | 189 | 79 | 10 | EXT |  | 0.9 | (c)
77479.097 | 5.879 | 5.87 | -5.591 | -5.6 | -820 | -780 | -771 | 721 | 5582 | 7091 |  | CORR | CIGR | 08:23 | 08:30 | 08:31 | 18 | 99 | 10 | EXT |  | 0.89 | (c)
77495.124 | 10.436 | 10.409 | -1.089 | -1.116 | 598 | 638 | 640 | 598 | 1068 | 7092 |  | ARTD | GENE | 02:45 | 02:51 | 02:51 | 48 | 84 |  | EXT | Наплавка. |  | (c)
77500.177 | 3.964 | 3.948 | -7.481 | -7.497 | 475 | 821 | 711 | 475 | 3948 | 7093 |  | CORR | GENE | 03:49 | 04:44 | 04:27 | 115 | 473 | 10 | EXT |  | 0.89 | (c)
77517.2 | 9.542 | 9.526 | -1.293 | -1.309 | 963 | 1073 | 1048 | 963 | 1276 | 7094 |  | CORR | CIGR | 03:50 | 04:07 | 04:03 | 33 | 170 | 10 | EXT |  | 0.89 | (c)
77525.629 | 7.136 | 7.116 | -4.144 | -4.164 | -2139 | -2069 | -2061 | 92 | 4121 | 7095 |  | CORR | CIGR | 04:29 | 04:40 | 04:42 | 43 | 156 | 10 | EXT |  | 0.89 | (c)
77536.739 | 6.966 | 6.954 | -4.099 | -4.111 | -20 | 42 | 39 | 0 | 4089 | 7096 |  | CORR | CIGR | 09:12 | 09:22 | 09:22 | 22 | 118 | 11 | EXT |  | 0.89 | (c)
77537.238 | 7.465 | 7.452 | -3.6 | -3.613 | -1913 | -1803 | -1839 | 318 | 3591 | 7096 |  | CORR | CIGR | 04:07 | 04:25 | 04:19 | 22 | 148 | 10 | EXT |  | 0.89 | (c)
77540.838 | 0 | -0.025 | -11.265 | -11.29 | -1089 | 269 | 220 | 702 |  | 7097 | Нарушение формы кольцевого шва | GWAN |  | 11:60 | 03:39 | 15:31 | 0 | 2617 |  | EXT | Нарушение формы кольцевого шва |  | (c)
77561.318 | 9.215 | 9.186 | -2.195 | -2.224 | -1233 | -960 | -1016 | 799 | 2174 | 7098 |  | CORR | GENE | 06:59 | 07:43 | 07:34 | 50 | 434 | 10 | EXT |  | 0.89 | (c)
77561.664 | 9.561 | 9.526 | -1.849 | -1.884 | -1036 | -839 | -908 | 779 | 1801 | 7098 |  | CORR | GENE | 07:31 | 08:02 | 07:51 | 83 | 257 | 12 | EXT |  | 0.89 | (c)
77563.574 | 0.061 | 0.044 | -10.199 | -10.216 | -2036 | -1973 | -1972 | 194 | 44 | 7099 |  | CORR | GENE | 07:08 | 07:18 | 07:19 | 91 | 128 | 13 | EXT |  | 0.89 | (c)
77577.258 | 3.485 | 3.469 | -7.95 | -7.966 | -1961 | -1899 | -1910 | 270 | 3469 | 7100 |  | GOUG | CIGR | 06:15 | 06:25 | 06:24 | 20 | 101 | 20 | EXT | Задир. |  | (c)
77599.734 | 3.006 | 2.992 | -8.484 | -8.498 | -1349 | -1254 | -1274 | 882 | 2992 | 7102 |  | CORR | CIGR | 05:59 | 06:14 | 06:11 | 30 | 149 | 11 | EXT |  | 0.89 | (c)
77601.074 | 4.346 | 4.285 | -7.144 | -7.205 | -1603 | -1316 | -1456 | 628 | 4285 | 7102 |  | CORR | GENE | 05:18 | 06:04 | 05:42 | 166 | 294 | 11 | EXT |  | 0.9 | (c)
77608.218 | 0 | -0.032 | -11.455 | -11.487 | 539 | 1779 | 1226 | 317 |  | 7103 | Нарушение формы кольцевого шва | GWAN |  | 11:51 | 03:11 | 13:42 | 0 | 1374 |  | EXT | Нарушение формы кольцевого шва |  | (c)
77608.218 | 0 | -0.029 | -11.455 | -11.484 | -783 | -102 | -287 | 0 |  | 7103 | Нарушение формы кольцевого шва | GWAN |  | 08:17 | 10:07 | 09:37 | 0 | 991 |  | EXT | Нарушение формы кольцевого шва |  | (c)
77641.744 | 0.171 | 0.126 | -11.184 | -11.229 | 879 | 920 | 924 | 879 | 126 | 7106 |  | DENT | GENE | 01:38 | 01:44 | 01:45 | 97 | 89 | 0.6 | N/A | Глубина вмятины: 8 мм (0,6%). Линейка: 10 см в (13 см; 01:44 ч:мин) Аномалия находится вблизи кольцевого сварного шва. |  | (c)
77674.783 | 0 | -0.028 | -11.465 | -11.493 | 1012 | 1579 | 1960 | 0 |  | 7109 | Нарушение формы кольцевого шва | GWAN |  | 00:21 | 01:53 | 02:54 | 0 | 1896 |  | EXT | Нарушение формы кольцевого шва |  | (c)
77701.556 | 3.878 | 3.866 | -7.582 | -7.594 | 2179 | 2208 | 2201 | 7 | 3866 | 7111 |  | LWAN | AXGR | 04:08 | 04:13 | 04:12 | 246 | 44 |  | INT | Эквивалент потери металла 10%. |  | (c)
77709.138 | 0 | -0.033 | -11.1 | -11.133 | -538 | 2121 | 1521 | 0 |  | 7112 | Нарушение формы кольцевого шва | GWAN |  | 08:27 | 03:36 | 13:59 | 0 | 4117 |  | EXT | Нарушение формы кольцевого шва |  | (c)
77811.288 | 0 | -0.028 | -11.22 | -11.248 | -504 | 1209 | 1049 | 0 |  | 7121 | Нарушение формы кольцевого шва | GWAN |  | 08:21 | 00:58 | 12:32 | 0 | 3107 |  | EXT | Нарушение формы кольцевого шва |  | (c)
77843.793 | 0 | -0.031 | -11.41 | -11.441 | -1623 | -1008 | 509 | 411 |  | 7124 | Нарушение формы кольцевого шва | GWAN |  | 07:57 | 09:37 | 13:41 | 0 | 4265 |  | EXT | Нарушение формы кольцевого шва |  | (c)
77958.96 | 3.952 | 3.762 | -7.528 | -7.718 | -2071 | -2016 | -2027 | 159 | 3762 | 7134 |  | CORR | GENE | 04:27 | 04:36 | 04:34 | 207 | 88 | 10 | EXT |  | 0.91 | (c)
77988.953 | 0 | -0.038 | -11.38 | -11.418 | 776 | 897 | 952 | 776 |  | 7137 | Нарушение формы кольцевого шва | GWAN |  | 11:43 | 00:02 | 12:11 | 0 | 352 |  | EXT | Нарушение формы кольцевого шва |  | (c)
77988.953 | 0 | -0.032 | -11.38 | -11.412 | 1675 | 1805 | 1927 | 51 |  | 7137 | Нарушение формы кольцевого шва | GWAN |  | 02:08 | 02:29 | 02:49 | 0 | 504 |  | EXT | Нарушение формы кольцевого шва |  | (c)
77988.953 | 0 | -0.02 | -11.38 | -11.4 | -928 | -729 | -779 | 631 |  | 7137 | Нарушение формы кольцевого шва | GWAN |  | 07:08 | 07:40 | 07:32 | 0 | 298 |  | EXT | Нарушение формы кольцевого шва |  | (c)
78181.073 | 0 | -0.024 | -10.945 | -10.969 | -936 | -5 | -204 | 529 |  | 7154 | Нарушение формы кольцевого шва | GWAN |  | 11:59 | 02:29 | 13:57 | 0 | 1465 |  | EXT | Нарушение формы кольцевого шва |  | (c)
78181.073 | 0 | 0 | -10.945 | -10.945 | 1643 | 1740 | 1759 | 1643 | 0 | 7154 | Непровар / утяжина | GWAN |  | 06:55 | 07:11 | 07:14 | 0 | 232 | 13 | INT | Непровар / утяжина |  | (c)
78181.073 | 0 | -0.024 | -10.945 | -10.969 | 1896 | 1940 | -2173 | 1781 |  | 7154 | Нарушение формы кольцевого шва | GWAN |  | 07:36 | 07:43 | 08:39 | 0 | 784 |  | EXT | Нарушение формы кольцевого шва |  | (c)
78237.413 | 0 | -0.043 | -11.255 | -11.298 | 629 | 770 | 884 | 629 |  | 7159 | Нарушение формы кольцевого шва | GWAN |  | 10:48 | 11:11 | 11:30 | 0 | 511 |  | EXT | Нарушение формы кольцевого шва Аномалия находится на отводе. |  | (c)
78279.482 | 7.929 | 7.838 | -2.851 | -2.942 | 574 | 628 | 648 | 574 | 2791 | 7162 |  | ARTD | GENE | 03:41 | 03:49 | 03:53 | 151 | 149 |  | EXT | Наплавка. |  | (c)
78395.868 | 0 | -0.033 | -11.32 | -11.353 | 1745 | 2005 | -1677 | 637 |  | 7173 | Нарушение формы кольцевого шва | GWAN |  | 11:10 | 11:52 | 13:58 | 0 | 2079 |  | EXT | Нарушение формы кольцевого шва |  | (c)
78418.538 | 0 | 0 | -11.41 | -11.41 | 348 | 1496 | -2005 | 0 | 0 | 7175 |  | GWAN |  | 02:23 | 05:29 | 08:04 | 0 | 4217 |  | EXT | Место ремонта. |  | (c)
78452.607 | 11.254 | 11.239 | -0.186 | -0.201 | -1278 | -1196 | -1218 | 952 | 176 | 7177 |  | CORR | CIGR | 07:27 | 07:40 | 07:37 | 25 | 120 | 10 | EXT |  | 0.89 | (c)
78513.622 | 3.549 | 3.394 | -7.521 | -7.676 | -1590 | -1548 | -1543 | 640 | 3394 | 7183 |  | CORR | GENE | 07:45 | 07:51 | 07:52 | 278 | 94 | 9 | EXT |  | 0.91 | (c)
78514.19 | 4.117 | 4.109 | -6.953 | -6.961 | 1701 | 1757 | 1751 | 429 | 4109 | 7183 |  | CORR | CIGR | 04:36 | 04:45 | 04:44 | 16 | 100 | 13 | EXT |  | 0.89 | (c)
78514.515 | 4.442 | 4.425 | -6.628 | -6.645 | 1560 | 1593 | 1590 | 610 | 4425 | 7183 |  | CORR | CIGR | 04:13 | 04:18 | 04:18 | 20 | 61 | 11 | EXT |  | 0.89 | (c)
78514.612 | 4.539 | 4.505 | -6.531 | -6.565 | 1543 | 1605 | 1630 | 514 | 4505 | 7183 |  | CORR | CIGR | 04:10 | 04:20 | 04:24 | 46 | 174 | 11 | EXT |  | 0.89 | (c)
78514.928 | 4.855 | 4.832 | -6.215 | -6.238 | 1630 | 1679 | 1708 | 444 | 4832 | 7183 |  | CORR | CIGR | 04:24 | 04:32 | 04:37 | 35 | 157 | 14 | EXT |  | 0.89 | (c)
78514.931 | 4.858 | 4.827 | -6.212 | -6.243 | 1848 | 2026 | 1965 | 148 | 4827 | 7183 |  | CORR | GENE | 04:60 | 05:28 | 05:19 | 60 | 235 | 14 | EXT |  | 0.89 | (c)
78515.65 | 5.577 | 5.555 | -5.493 | -5.515 | -1568 | -1527 | -1542 | 662 | 5490 | 7183 |  | CORR | CIGR | 07:48 | 07:55 | 07:52 | 25 | 53 | 10 | EXT |  | 0.89 | (c)
78516.734 | 6.661 | 6.645 | -4.409 | -4.425 | 1639 | 1670 | 1673 | 523 | 4405 | 7183 |  | CORR | CIGR | 04:26 | 04:31 | 04:31 | 20 | 69 | 10 | EXT |  | 0.89 | (c)
78517.188 | 7.115 | 5.826 | -3.955 | -5.244 | -1689 | -1635 | -1586 | 541 | 3412 | 7183 |  | CORR | GENE | 07:29 | 07:37 | 07:45 | 1832 | 207 | 12 | EXT |  | 0.99 | (c)
78518.085 | 8.012 | 7.979 | -3.058 | -3.091 | 1482 | 1508 | 1560 | 592 | 3036 | 7183 |  | CORR | GENE | 04:00 | 04:05 | 04:13 | 55 | 157 | 10 | EXT |  | 0.89 | (c)
78519.407 | 9.334 | 9.308 | -1.736 | -1.762 | -1722 | -1515 | -1584 | 508 | 1720 | 7183 |  | CORR | CIGR | 07:23 | 07:57 | 07:46 | 42 | 276 | 11 | EXT |  | 0.89 | (c)
78525.986 | 4.843 | 4.816 | -6.377 | -6.404 | -1312 | -1242 | -1247 | 919 | 4816 | 7184 |  | CORR | CIGR | 05:55 | 06:06 | 06:05 | 31 | 130 | 15 | EXT |  | 0.89 | (c)
78526.595 | 5.452 | 5.113 | -5.768 | -6.107 | -1323 | -1158 | -1176 | 908 | 5113 | 7184 |  | CORR | GENE | 05:53 | 06:20 | 06:17 | 795 | 293 | 11 | EXT |  | 0.96 | (c)
78528.056 | 6.913 | 6.752 | -4.307 | -4.468 | -698 | -647 | -660 | 622 | 4022 | 7184 |  | CORR | GENE | 07:34 | 07:42 | 07:40 | 446 | 76 | 9 | EXT |  | 0.93 | (c)
78532.363 | 0 | -0.021 | -11.28 | -11.301 | -875 | -491 | -588 | 301 |  | 7185 | Нарушение формы кольцевого шва | GWAN |  | 00:22 | 01:24 | 01:08 | 0 | 574 |  | EXT | Нарушение формы кольцевого шва |  | (c)
78532.363 | 0 | -0.023 | -11.28 | -11.303 | -2071 | -1321 | -1566 | 159 |  | 7185 | Нарушение формы кольцевого шва | GWAN |  | 09:09 | 11:10 | 10:31 | 0 | 1010 |  | EXT | Нарушение формы кольцевого шва |  | (c)
78533.146 | 0.783 | 0.362 | -10.497 | -10.918 | 1237 | 1244 | 1271 | 926 | 362 | 7185 |  | CORR | GENE | 06:03 | 06:04 | 06:08 | 516 | 68 | 10 | EXT |  | 0.94 | (c)
78533.402 | 1.039 | 1.026 | -10.241 | -10.254 | 959 | 1064 | 1031 | 959 | 1026 | 7185 |  | CORR | CIGR | 05:18 | 05:35 | 05:30 | 38 | 145 | 13 | EXT |  | 0.89 | (c)
78538.464 | 6.101 | 6.084 | -5.179 | -5.196 | 1841 | 1894 | 1902 | 267 | 5161 | 7185 |  | CORR | CIGR | 07:41 | 07:49 | 07:50 | 35 | 122 | 11 | EXT |  | 0.89 | (c)
78546.755 | 3.112 | 3.057 | -8.448 | -8.503 | -700 | -611 | -557 | 414 | 3057 | 7186 |  | ARTD | GENE | 07:24 | 07:38 | 07:47 | 189 | 285 |  | EXT | Эквивалент потери металла 11%. |  | (c)
78551.25 | 7.607 | 7.55 | -3.953 | -4.01 | -744 | -653 | -583 | 422 | 3877 | 7186 |  | CORR | GENE | 07:17 | 07:31 | 07:43 | 133 | 322 | 11 | EXT |  | 0.9 | (c)
78577.923 | 11.35 | 11.35 | -0.16 | -0.16 | -1814 | -1695 | -1726 | 416 | 134 | 7188 |  | CORR | CIGR | 06:47 | 07:06 | 07:01 | 26 | 177 | 10 | EXT |  | 0.89 | (c)
78578.96 | 0.877 | 0.792 | -9.683 | -9.768 | -2213 | -2147 | -2142 | 17 | 792 | 7189 |  | CORR | GENE | 06:28 | 06:39 | 06:40 | 900 | 143 | 12 | EXT |  | 0.97 | (c)
78579.077 | 0.994 | 0.924 | -9.566 | -9.636 | -2062 | -1947 | -1989 | 168 | 924 | 7189 |  | CORR | GENE | 06:53 | 07:11 | 07:05 | 683 | 147 | 15 | EXT |  | 0.98 | (c)
78579.709 | 1.626 | 1.454 | -8.934 | -9.106 | 1672 | 1738 | 1756 | 391 | 1454 | 7189 |  | CORR | GENE | 04:55 | 05:06 | 05:09 | 243 | 168 | 14 | EXT |  | 0.92 | (c)
78611.564 | 0.001 | 0 | -11.254 | -11.255 | 1034 | 1064 | 1069 | 1034 | 0 | 7192 |  | ARTD |  | 03:06 | 03:11 | 03:12 | 0 | 70 |  | EXT | Эквивалент потери металла 12%. |  | (c)
78622.631 | 11.068 | 10.903 | -0.187 | -0.352 | 1036 | 1074 | 1064 | 1036 | 32 | 7192 |  | ARTD | GENE | 03:07 | 03:13 | 03:11 | 320 | 56 |  | EXT | Эквивалент потери металла 11%. |  | (c)
78627.979 | 5.161 | 5.148 | -6.144 | -6.157 | 360 | 416 | 410 | 360 | 5148 | 7193 |  | GOUG | CIGR | 03:13 | 03:22 | 03:21 | 31 | 100 | 25 | EXT | Задир. |  | (b)
78644.396 | 10.273 | 10.138 | -1.092 | -1.227 | 2181 | 2195 | 2194 | 24 | 1001 | 7194 |  | LWAN | AXGR | 06:39 | 06:41 | 06:41 | 226 | 26 |  | EXT | Эквивалент потери металла 12%. |  | (c)
78667.943 | 0 | -0.024 | -11.325 | -11.349 | 1104 | -1100 | -1225 | 0 |  | 7197 | Нарушение формы кольцевого шва | GWAN |  | 03:17 | 09:22 | 09:02 | 0 | 4265 |  | EXT | Нарушение формы кольцевого шва |  | (c)
78676.168 | 8.225 | 8.173 | -3.1 | -3.152 | -2000 | -1963 | -1974 | 230 | 2932 | 7197 |  | CORR | GENE | 06:56 | 07:02 | 07:01 | 220 | 52 | 9 | EXT | Аномалия находится на упругопластическом изгибе: R=967 D, максимальное растяжение на 11.6 час. | 0.91 | (c)
78734.41 | 9.682 | 9.4 | -1.473 | -1.755 | 1547 | 1609 | 1596 | 585 | 1328 | 7202 |  | CORR | GENE | 06:54 | 07:03 | 07:01 | 427 | 98 | 11 | EXT | Аномалия находится на упругопластическом изгибе: R=383 D, максимальное растяжение на 6.7 час. | 0.98 | (c)
78734.437 | 9.709 | 9.363 | -1.446 | -1.792 | 1183 | 1269 | 1253 | 908 | 1297 | 7202 |  | CORR | GENE | 05:55 | 06:08 | 06:06 | 495 | 139 | 10 | EXT | Аномалия находится на упругопластическом изгибе: R=383 D, максимальное растяжение на 6.7 час. | 0.98 | (c)
78734.796 | 10.068 | 9.874 | -1.087 | -1.281 | 1273 | 1299 | 1389 | 724 | 943 | 7202 |  | CORR | GENE | 06:09 | 06:13 | 06:28 | 338 | 234 | 10 | EXT | Аномалия находится на упругопластическом изгибе: R=397 D, максимальное растяжение на 6.7 час. | 0.96 | (c)
78735.089 | 10.361 | 10.266 | -0.794 | -0.889 | 1286 | 1460 | 1386 | 744 | 418 | 7202 |  | CORR | GENE | 06:11 | 06:39 | 06:27 | 471 | 201 | 14 | EXT | Аномалия находится на упругопластическом изгибе: R=404 D, максимальное растяжение на 6.7 час. | 1.01 | (b)
78735.246 | 10.518 | 9.976 | -0.637 | -1.179 | 1076 | 1159 | 1151 | 1004 | 114 | 7202 |  | CORR | GENE | 05:37 | 05:51 | 05:50 | 1065 | 150 | 14 | EXT | Аномалия находится на упругопластическом изгибе: R=413 D, максимальное растяжение на 6.7 час. | 0.99 | (c)
78735.448 | 10.72 | 10.644 | -0.435 | -0.511 | 1832 | 1931 | 1908 | 246 | 101 | 7202 |  | CORR | GENE | 07:39 | 07:55 | 07:52 | 410 | 152 | 14 | EXT | Аномалия находится на упругопластическом изгибе: R=413 D, максимальное растяжение на 6.7 час. | 0.95 | (c)
78735.665 | 10.937 | 10.7 | -0.218 | -0.455 | 1593 | 1608 | 1649 | 526 | 96 | 7202 |  | CORR | GENE | 07:01 | 07:03 | 07:10 | 359 | 111 | 10 | EXT | Аномалия находится на упругопластическом изгибе: R=422 D, максимальное растяжение на 6.7 час. | 0.93 | (c)
78735.698 | 10.97 | 10.774 | -0.185 | -0.381 | 1257 | 1296 | 1323 | 842 | 48 | 7202 |  | CORR | GENE | 06:07 | 06:13 | 06:17 | 333 | 132 | 14 | EXT | Аномалия находится на упругопластическом изгибе: R=422 D, максимальное растяжение на 6.7 час. | 0.95 | (c)
78736.171 | 0.288 | 0.025 | -11.242 | -11.505 | -1331 | -1145 | -1190 | 900 | 25 | 7203 |  | CORR | GENE | 05:58 | 06:28 | 06:21 | 450 | 282 | 15 | EXT | Аномалия находится на упругопластическом изгибе: R=445 D, максимальное растяжение на 6.6 час. | 0.98 | (c)
78736.441 | 0.558 | 0.519 | -10.972 | -11.011 | -1323 | -1057 | -1138 | 908 | 519 | 7203 |  | CORR | GENE | 05:60 | 06:42 | 06:29 | 79 | 368 | 11 | EXT | Аномалия находится на упругопластическом изгибе: R=457 D, максимальное растяжение на 6.6 час. | 0.9 | (c)
78736.538 | 0.655 | 0.526 | -10.875 | -11.004 | -1589 | -1474 | -1503 | 642 | 526 | 7203 |  | CORR | GENE | 05:17 | 05:35 | 05:31 | 327 | 172 | 10 | EXT | Аномалия находится на упругопластическом изгибе: R=472 D, максимальное растяжение на 6.6 час. | 0.92 | (c)
78737.192 | 1.309 | 0.947 | -10.221 | -10.583 | -1287 | -1145 | -1075 | 863 | 947 | 7203 |  | CORR | GENE | 06:05 | 06:28 | 06:39 | 679 | 424 | 12 | EXT | Аномалия находится на упругопластическом изгибе: R=505 D, максимальное растяжение на 6.6 час. | 0.96 | (c)
78737.839 | 1.956 | 1.875 | -9.574 | -9.655 | -1155 | -1094 | -1024 | 894 | 1875 | 7203 |  | CORR | GENE | 06:27 | 06:36 | 06:48 | 419 | 261 | 16 | EXT | Аномалия находится на упругопластическом изгибе: R=573 D, максимальное растяжение на 6.6 час. | 0.96 | (c)
78738.174 | 2.291 | 1.031 | -9.239 | -10.499 | -716 | -704 | -669 | 621 | 1031 | 7203 |  | CORR | GENE | 07:37 | 07:39 | 07:45 | 1596 | 95 | 9 | EXT | Аномалия находится на упругопластическом изгибе: R=599 D, максимальное растяжение на 6.6 час. | 0.96 | (c)
78738.194 | 2.311 | 1.648 | -9.219 | -9.882 | -1421 | -1395 | -1370 | 809 | 1648 | 7203 |  | CORR | GENE | 05:44 | 05:48 | 05:52 | 728 | 102 | 10 | EXT | Аномалия находится на упругопластическом изгибе: R=599 D, максимальное растяжение на 6.6 час. | 0.95 | (c)
78738.306 | 2.423 | 2.315 | -9.107 | -9.215 | -1317 | -1244 | -1250 | 914 | 2315 | 7203 |  | CORR | GENE | 06:01 | 06:12 | 06:11 | 774 | 132 | 13 | EXT | Аномалия находится на упругопластическом изгибе: R=631 D, максимальное растяжение на 6.6 час. | 0.97 | (c)
78738.497 | 2.614 | 2.413 | -8.916 | -9.117 | -1554 | -1509 | -1485 | 676 | 2413 | 7203 |  | CORR | GENE | 05:22 | 05:29 | 05:33 | 496 | 138 | 10 | EXT | Аномалия находится на упругопластическом изгибе: R=669 D, максимальное растяжение на 6.6 час. | 0.94 | (c)
78738.684 | 2.801 | 2.685 | -8.729 | -8.845 | -1155 | -1029 | -1071 | 987 | 2685 | 7203 |  | CORR | GENE | 06:27 | 06:47 | 06:40 | 771 | 167 | 16 | EXT | Аномалия находится на упругопластическом изгибе: R=669 D, максимальное растяжение на 6.6 час. | 1 | (c)
78738.91 | 3.027 | 2.935 | -8.503 | -8.595 | -1601 | -1444 | -1487 | 629 | 2935 | 7203 |  | CORR | GENE | 05:15 | 05:40 | 05:33 | 1017 | 229 | 14 | EXT | Аномалия находится на упругопластическом изгибе: R=709 D, максимальное растяжение на 6.6 час. | 0.99 | (c)
78741.822 | 5.939 | 5.187 | -5.591 | -6.343 | -1190 | -1122 | -1033 | 876 | 5187 | 7203 |  | CORR | GENE | 06:21 | 06:32 | 06:46 | 913 | 313 | 14 | EXT |  | 0.99 | (c)
78742.353 | 6.47 | 6.272 | -5.06 | -5.258 | -1761 | -1580 | -1651 | 470 | 4600 | 7203 |  | CORR | GENE | 04:49 | 05:18 | 05:07 | 658 | 219 | 16 | EXT |  | 0.99 | (c)
78742.494 | 6.611 | 6.59 | -4.919 | -4.94 | -1211 | -1099 | -1099 | 986 | 4893 | 7203 |  | CORR | CIGR | 06:18 | 06:36 | 06:36 | 47 | 225 | 12 | EXT |  | 0.89 | (c)
78742.776 | 6.893 | 6.688 | -4.637 | -4.842 | -1461 | -1433 | -1431 | 770 | 4496 | 7203 |  | CORR | GENE | 05:37 | 05:42 | 05:42 | 346 | 60 | 10 | EXT |  | 0.92 | (c)
78742.782 | 6.899 | 6.859 | -4.631 | -4.671 | -1315 | -1295 | -1227 | 915 | 4596 | 7203 |  | CORR | GENE | 06:01 | 06:04 | 06:15 | 75 | 177 | 11 | EXT |  | 0.89 | (c)
78743.309 | 7.426 | 6.976 | -4.104 | -4.554 | -1587 | -1531 | -1533 | 643 | 3833 | 7203 |  | CORR | GENE | 05:17 | 05:26 | 05:26 | 721 | 109 | 11 | EXT |  | 0.96 | (c)
78743.404 | 7.521 | 7.48 | -4.009 | -4.05 | -1309 | -1232 | -1181 | 921 | 3969 | 7203 |  | CORR | GENE | 06:02 | 06:14 | 06:22 | 81 | 257 | 12 | EXT |  | 0.89 | (c)
78743.491 | 7.608 | 7.558 | -3.922 | -3.972 | -1977 | -1762 | -1811 | 253 | 3895 | 7203 |  | CORR | GENE | 04:14 | 04:49 | 04:41 | 77 | 332 | 11 | EXT |  | 0.89 | (c)
78743.691 | 7.808 | 7.574 | -3.722 | -3.956 | -1143 | -1045 | -985 | 826 | 2320 | 7203 |  | CORR | GENE | 06:28 | 06:44 | 06:54 | 1636 | 317 | 12 | EXT |  | 0.99 | (c)
78744.005 | 8.122 | 7.7 | -3.408 | -3.83 | -1472 | -1415 | -1429 | 758 | 3141 | 7203 |  | CORR | GENE | 05:35 | 05:45 | 05:42 | 689 | 87 | 12 | EXT |  | 0.96 | (c)
78744.872 | 8.989 | 8.389 | -2.541 | -3.141 | -667 | -641 | -593 | 519 | 1244 | 7203 |  | CORR | GENE | 07:45 | 07:50 | 07:57 | 1897 | 148 | 16 | EXT |  | 1.03 | (b)
78745.563 | 9.68 | 9.635 | -1.85 | -1.895 | -1156 | -890 | -921 | 685 | 1791 | 7203 |  | CORR | GENE | 06:26 | 07:09 | 07:04 | 104 | 471 | 15 | EXT |  | 0.9 | (c)
78746.249 | 10.366 | 10.344 | -1.164 | -1.186 | -619 | -396 | -413 | 207 | 1118 | 7203 |  | CORR | GENE | 07:53 | 08:29 | 08:26 | 68 | 412 | 14 | EXT |  | 0.89 | (c)
78746.845 | 10.962 | 10.426 | -0.568 | -1.104 | -658 | -641 | -620 | 581 | 109 | 7203 |  | CORR | GENE | 07:47 | 07:50 | 07:53 | 995 | 77 | 14 | EXT |  | 0.99 | (c)
78748.017 | 0.604 | 0.582 | -10.391 | -10.413 | 973 | 1082 | 1253 | 698 | 582 | 7204 |  | CORR | GENE | 05:17 | 05:34 | 06:02 | 208 | 560 | 11 | EXT | Аномалия находится на отводе. | 0.91 | (c)
78748.74 | 1.327 | 1.269 | -9.668 | -9.726 | -2117 | -2112 | -2100 | 113 | 1269 | 7204 |  | CORR | AXGR | 08:58 | 08:59 | 09:01 | 120 | 35 | 12 | EXT | Аномалия находится на отводе. | 0.9 | (c)
78748.774 | 1.361 | 1.352 | -9.634 | -9.643 | 1127 | 1179 | 1183 | 992 | 1352 | 7204 |  | CORR | CIGR | 05:42 | 05:50 | 05:51 | 16 | 112 | 13 | EXT | Аномалия находится на отводе. | 0.89 | (c)
78751.614 | 4.201 | 4.181 | -6.794 | -6.814 | 1302 | 1461 | 1447 | 638 | 4181 | 7204 |  | CORR | CIGR | 06:10 | 06:36 | 06:33 | 40 | 291 | 25 | EXT | Аномалия находится на отводе. | 0.89 | (c)
78757.663 | 10.25 | 10.229 | -0.745 | -0.766 | 1720 | 1780 | 1803 | 344 | 723 | 7204 |  | CORR | CIGR | 07:17 | 07:27 | 07:31 | 43 | 167 | 13 | EXT | Аномалия находится на отводе. | 0.89 | (c)
78757.713 | 10.3 | 10.276 | -0.695 | -0.719 | 1350 | 1440 | 1456 | 668 | 677 | 7204 |  | CORR | CIGR | 06:18 | 06:32 | 06:35 | 42 | 213 | 10 | EXT | Аномалия находится на отводе. | 0.89 | (c)
78789.03 | 7.547 | 7.245 | -4.148 | -4.45 | -2070 | -2053 | -2038 | 2007 | 4063 | 7207 |  | CORR | GENE | 07:18 | 07:21 | 07:23 | 387 | 63 | 10 | EXT |  | 0.93 | (c)
78789.912 | 8.429 | 8.318 | -3.266 | -3.377 | 531 | 552 | 561 | 531 | 3095 | 7207 |  | CORR | GENE | 02:18 | 02:21 | 02:23 | 282 | 62 | 9 | EXT |  | 0.91 | (c)
78791.782 | 10.299 | 10.037 | -1.396 | -1.658 | -2065 | -1992 | -2000 | 1934 | 1131 | 7207 |  | CORR | GENE | 07:19 | 07:31 | 07:29 | 527 | 131 | 10 | EXT |  | 0.94 | (c)
78792.778 | 11.295 | 11.133 | -0.4 | -0.562 | -1980 | -1938 | -1910 | 1841 | 141 | 7207 |  | CORR | GENE | 07:33 | 07:39 | 07:44 | 421 | 139 | 10 | EXT |  | 0.93 | (c)
78793.216 | 0.038 | 0.035 | -11.512 | -11.515 | 403 | 625 | 573 | 403 | 35 | 7208 |  | CORR | CIGR | 09:16 | 09:52 | 09:44 | 40 | 341 | 10 | EXT |  | 0.89 | (c)
78794.205 | 1.027 | 0.921 | -10.523 | -10.629 | -55 | -36 | -37 | 19 | 921 | 7208 |  | CORR | AXGR | 08:02 | 08:05 | 08:05 | 192 | 35 | 9 | EXT |  | 0.9 | (c)
78797.341 | 4.163 | 3.634 | -7.387 | -7.916 | -119 | -99 | -63 | 6 | 3634 | 7208 |  | CORR | GENE | 07:52 | 07:55 | 08:01 | 817 | 113 | 10 | EXT |  | 0.95 | (c)
78798.288 | 5.11 | 4.751 | -6.44 | -6.799 | -70 | -48 | -52 | 34 | 4751 | 7208 |  | CORR | AXGR | 07:60 | 08:03 | 08:03 | 449 | 36 | 10 | EXT |  | 0.93 | (c)
78798.71 | 5.532 | 5.434 | -6.018 | -6.116 | -156 | -133 | -136 | 115 | 5434 | 7208 |  | CORR | AXGR | 07:46 | 07:49 | 07:49 | 204 | 41 | 11 | EXT |  | 0.91 | (c)
78804.268 | 11.09 | 10.911 | -0.46 | -0.639 | 100 | 124 | 142 | 100 | 392 | 7208 |  | CORR | GENE | 08:27 | 08:31 | 08:34 | 247 | 86 | 8 | EXT |  | 0.91 | (c)
78806.067 | 1.339 | 1.307 | -10.241 | -10.273 | -2008 | -1903 | -1886 | 1764 | 1307 | 7209 |  | CORR | GENE | 09:42 | 09:59 | 10:02 | 70 | 244 | 11 | EXT |  | 0.89 | (c)
78806.308 | 1.58 | 1.449 | -10 | -10.131 | 2020 | 2034 | 2056 | 2020 | 1449 | 7209 |  | CORR | GENE | 08:32 | 08:35 | 08:38 | 226 | 72 | 10 | EXT |  | 0.91 | (c)
78808.232 | 3.504 | 3.456 | -8.076 | -8.124 | 315 | 401 | 416 | 315 | 3456 | 7209 |  | CORR | GENE | 03:57 | 04:11 | 04:13 | 68 | 202 | 12 | EXT |  | 0.89 | (c)
78810.858 | 6.13 | 5.747 | -5.45 | -5.833 | 225 | 241 | 254 | 225 | 5189 | 7209 |  | CORR | GENE | 03:43 | 03:45 | 03:47 | 644 | 58 | 12 | EXT |  | 0.96 | (c)
78812.283 | 7.555 | 7.498 | -4.025 | -4.082 | 1669 | 1822 | 1878 | 1669 | 3982 | 7209 |  | CORR | GENE | 07:36 | 08:00 | 08:09 | 100 | 418 | 18 | EXT |  | 0.9 | (c)
78812.425 | 7.697 | 7.688 | -3.883 | -3.892 | 1578 | 1634 | 1612 | 1578 | 3485 | 7209 |  | CORR | GENE | 07:21 | 07:30 | 07:26 | 407 | 68 | 10 | EXT |  | 0.93 | (c)
78815.216 | 10.488 | 10.453 | -1.092 | -1.127 | -221 | -133 | -112 | 4 | 1074 | 7209 |  | CORR | CIGR | 02:31 | 02:45 | 02:48 | 53 | 217 | 10 | EXT |  | 0.89 | (c)
78817.035 | 0.727 | 0.677 | -10.493 | -10.543 | 638 | 638 | 657 | 638 | 677 | 7210 |  | CORR | AXGR | 07:35 | 07:35 | 07:38 | 161 | 37 | 11 | EXT |  | 0.9 | (c)
78817.82 | 1.512 | 1.488 | -9.708 | -9.732 | 338 | 541 | 469 | 338 | 1488 | 7210 |  | CORR | GENE | 06:46 | 07:19 | 07:07 | 65 | 261 | 10 | EXT |  | 0.89 | (c)
78818.104 | 1.796 | 1.788 | -9.424 | -9.432 | 1035 | 1052 | 1075 | 1035 | 1788 | 7210 |  | CORR | CIGR | 08:39 | 08:42 | 08:45 | 20 | 79 | 10 | EXT |  | 0.89 | (c)
78818.573 | 2.265 | 2.249 | -8.955 | -8.971 | 652 | 714 | 731 | 652 | 2249 | 7210 |  | CORR | CIGR | 07:37 | 07:47 | 07:50 | 40 | 157 | 10 | EXT |  | 0.89 | (c)
78826.199 | 9.891 | 9.83 | -1.329 | -1.39 | 387 | 498 | 455 | 387 | 678 | 7210 |  | CORR | GENE | 06:54 | 07:12 | 07:05 | 712 | 135 | 13 | EXT |  | 0.97 | (c)
78826.968 | 10.66 | 10.564 | -0.56 | -0.656 | 154 | 162 | 234 | 154 | 97 | 7210 |  | CORR | GENE | 06:17 | 06:18 | 06:30 | 559 | 160 | 12 | EXT |  | 0.95 | (c)
78830.336 | 2.808 | 2.771 | -8.312 | -8.349 | 1577 | 1900 | 1820 | 1577 | 2771 | 7211 |  | CORR | GENE | 07:16 | 08:08 | 07:55 | 104 | 484 | 10 | EXT | Аномалия находится на отводе. | 0.89 | (c)
78830.96 | 3.432 | 3.335 | -7.688 | -7.785 | 320 | 484 | 726 | 320 | 3335 | 7211 |  | CORR | GENE | 03:53 | 04:20 | 04:59 | 128 | 811 | 12 | EXT | Аномалия находится на отводе. | 0.9 | (c)
78904.337 | 4.064 | 4.047 | -7.506 | -7.523 | 1667 | 1711 | 1710 | 1667 | 4047 | 7218 |  | CORR | CIGR | 06:51 | 06:58 | 06:58 | 30 | 87 | 10 | EXT |  | 0.89 | (c)
78905.233 | 4.96 | 4.906 | -6.61 | -6.664 | 1432 | 1469 | 1584 | 1432 | 4906 | 7218 |  | CORR | GENE | 06:13 | 06:19 | 06:37 | 85 | 305 | 15 | EXT |  | 0.89 | (c)
78905.959 | 5.686 | 5.672 | -5.884 | -5.898 | 2042 | 2049 | 2094 | 2042 | 5672 | 7218 |  | CORR | CIGR | 07:51 | 07:52 | 07:60 | 25 | 104 | 10 | EXT |  | 0.89 | (c)
78906.074 | 5.801 | 5.246 | -5.769 | -6.324 | 1253 | 1430 | 1432 | 1253 | 5246 | 7218 |  | CORR | GENE | 05:44 | 06:12 | 06:13 | 655 | 358 | 13 | EXT |  | 0.97 | (c)
78906.899 | 6.626 | 6.594 | -4.944 | -4.976 | 1449 | 1624 | 1580 | 1449 | 4886 | 7218 |  | CORR | GENE | 06:15 | 06:44 | 06:37 | 90 | 262 | 10 | EXT |  | 0.89 | (c)
78906.984 | 6.711 | 6.689 | -4.859 | -4.881 | 1031 | 1141 | 1109 | 1031 | 4836 | 7218 |  | CORR | CIGR | 05:08 | 05:26 | 05:21 | 45 | 157 | 10 | EXT |  | 0.89 | (c)
78907.26 | 6.987 | 6.949 | -4.583 | -4.621 | -2151 | -2103 | -2073 | 1994 | 4561 | 7218 |  | CORR | GENE | 08:34 | 08:42 | 08:47 | 60 | 157 | 13 | EXT |  | 0.89 | (c)
78907.782 | 7.509 | 7.48 | -4.061 | -4.09 | 1336 | 1419 | 1453 | 1336 | 4000 | 7218 |  | CORR | GENE | 05:57 | 06:11 | 06:16 | 90 | 235 | 14 | EXT |  | 0.89 | (c)
78907.875 | 7.602 | 7.573 | -3.968 | -3.997 | 1315 | 1363 | 1355 | 1315 | 3810 | 7218 |  | CORR | GENE | 05:54 | 06:02 | 06:00 | 187 | 81 | 15 | EXT |  | 0.91 | (c)
78909.397 | 9.124 | 9.052 | -2.446 | -2.518 | 1833 | 1883 | 2007 | 1833 | 2418 | 7218 |  | CORR | GENE | 07:17 | 07:26 | 07:45 | 100 | 348 | 15 | EXT |  | 0.9 | (c)
78913.216 | 1.373 | 1.34 | -9.907 | -9.94 | -520 | -395 | -355 | 190 | 1340 | 7219 |  | CORR | GENE | 06:25 | 06:45 | 06:51 | 57 | 330 | 11 | EXT |  | 0.89 | (c)
79104.143 | 0 | -0.024 | -11.465 | -11.489 | -1838 | -1499 | -1533 | 392 |  | 7236 | Нарушение формы кольцевого шва | GWAN |  | 06:24 | 07:18 | 07:13 | 0 | 610 |  | EXT | Нарушение формы кольцевого шва |  | (c)
79104.143 | 0 | -0.04 | -11.465 | -11.505 | -741 | -180 | -335 | 0 |  | 7236 | Нарушение формы кольцевого шва | GWAN |  | 09:21 | 10:51 | 10:26 | 0 | 811 |  | EXT | Нарушение формы кольцевого шва |  | (c)
79126.673 | 0 | -0.023 | -11.33 | -11.353 | -1346 | -879 | -928 | 511 |  | 7238 | Нарушение формы кольцевого шва | GWAN |  | 06:34 | 07:49 | 07:41 | 0 | 835 |  | EXT | Нарушение формы кольцевого шва |  | (c)
79126.698 | 0.025 | 0.008 | -11.305 | -11.322 | -894 | -858 | -860 | 825 | 8 | 7238 |  | ARTD | GENE | 07:47 | 07:53 | 07:52 | 271 | 69 |  | EXT | Эквивалент потери металла 10%. |  | (c)
79262.373 | 0 | -0.01 | -11.195 | -11.205 | 1019 | 1162 | 1201 | 848 |  | 7250 | Нарушение формы кольцевого шва | GWAN |  | 04:36 | 04:59 | 05:06 | 0 | 364 |  | EXT | Нарушение формы кольцевого шва |  | (c)
79336.52 | 6.657 | 6.635 | -4.268 | -4.29 | -463 | -405 | -403 | 344 | 4221 | 7256 |  | CORR | GENE | 00:37 | 00:47 | 00:47 | 69 | 119 | 12 | EXT |  | 0.89 | (c)
79340.788 | 0 | -0.017 | -11.16 | -11.177 | 1503 | -1805 | 2162 | 0 |  | 7257 | Нарушение формы кольцевого шва | GWAN |  | 03:04 | 06:10 | 04:50 | 0 | 1318 |  | EXT | Нарушение формы кольцевого шва |  | (c)
79340.788 | 0 | -0.026 | -11.16 | -11.186 | -666 | -527 | -393 | 119 |  | 7257 | Нарушение формы кольцевого шва | GWAN |  | 09:13 | 09:36 | 09:58 | 0 | 547 |  | EXT | Нарушение формы кольцевого шва |  | (c)
79441.293 | 0 | -0.035 | -10.875 | -10.91 | 41 | 320 | 255 | 41 |  | 7267 | Нарушение формы кольцевого шва | GWAN |  | 00:22 | 01:07 | 00:56 | 0 | 427 |  | EXT | Нарушение формы кольцевого шва |  | (c)
79441.293 | 0 | 0 | -10.875 | -10.875 | 1747 | 2101 | 2020 | 0 | 0 | 7267 | Смещение кромок | GWAN |  | 04:57 | 05:54 | 05:41 | 0 | 547 | 38 | EXT | Смещение кромок Наружу Величина смещения - 5.9 мм. |  | (c)
79441.293 | 0 | -0.024 | -10.875 | -10.899 | -2083 | -1835 | -1674 | 148 |  | 7267 | Вышлифовка на шве | GWAN | GENE | 06:39 | 07:19 | 07:45 | 52 | 817 | 18 | EXT | Вышлифовка на шве |  | (c)
79441.293 | 0 | -0.037 | -10.875 | -10.912 | -748 | -620 | -582 | 415 |  | 7267 | Нарушение формы кольцевого шва | GWAN |  | 10:15 | 10:35 | 10:41 | 0 | 334 |  | EXT | Нарушение формы кольцевого шва |  | (c)
79553.141 | 9.948 | 9.854 | -1.437 | -1.531 | -626 | -469 | -507 | 388 | 1205 | 7276 |  | ARTD | GENE | 07:33 | 07:58 | 07:52 | 326 | 238 |  | EXT | Эквивалент потери металла 18%. |  | (c)
79560.458 | 5.88 | 5.847 | -5.505 | -5.538 | 1164 | 1191 | 1208 | 977 | 5440 | 7277 |  | ARTD | GENE | 04:36 | 04:41 | 04:44 | 98 | 90 |  | EXT | Эквивалент потери металла 28%. |  | (c)
79570.346 | 4.383 | 4.372 | -6.772 | -6.783 | 2026 | 2149 | 2104 | 48 | 4372 | 7278 |  | CORR | CIGR | 07:08 | 07:28 | 07:20 | 25 | 157 | 10 | EXT |  | 0.89 | (c)
79572.443 | 6.48 | 6.475 | -4.675 | -4.68 | 2078 | 2114 | 2113 | 83 | 4655 | 7278 |  | CORR | CIGR | 07:16 | 07:22 | 07:22 | 25 | 70 | 10 | EXT |  | 0.89 | (c)
79572.479 | 6.516 | 6.492 | -4.639 | -4.663 | 1886 | 1928 | 1960 | 197 | 4628 | 7278 |  | CORR | CIGR | 06:45 | 06:52 | 06:57 | 35 | 148 | 10 | EXT |  | 0.89 | (c)
79576.885 | 10.922 | 10.847 | -0.233 | -0.308 | -1799 | -1584 | -1657 | 431 | 190 | 7278 |  | CORR | GENE | 08:50 | 09:25 | 09:13 | 118 | 284 | 10 | EXT |  | 0.89 | (c)
79584.183 | 7.065 | 7.007 | -4.42 | -4.478 | -1193 | -713 | -837 | 480 | 3988 | 7279 |  | CORR | GENE | 06:16 | 07:33 | 07:13 | 490 | 713 | 10 | EXT |  | 0.94 | (c)
79590.118 | 1.515 | 1.495 | -9.795 | -9.815 | -1480 | -1407 | -1415 | 750 | 1495 | 7280 |  | CORR | CIGR | 07:30 | 07:42 | 07:41 | 20 | 131 | 10 | EXT |  | 0.89 | (c)
79593.118 | 4.515 | 4.506 | -6.795 | -6.804 | -1018 | -906 | -944 | 870 | 4506 | 7280 |  | CORR | CIGR | 08:45 | 09:03 | 08:56 | 25 | 148 | 11 | EXT |  | 0.89 | (c)
79599.801 | 11.198 | 11.166 | -0.112 | -0.144 | -1845 | -1638 | -1649 | 385 | 93 | 7280 |  | CORR | GENE | 06:31 | 07:04 | 07:03 | 51 | 393 | 15 | EXT |  | 0.89 | (c)
79603.64 | 3.727 | 3.674 | -7.708 | -7.761 | 1546 | 1640 | 1698 | 380 | 3674 | 7281 |  | CORR | GENE | 04:51 | 05:06 | 05:16 | 76 | 305 | 12 | EXT |  | 0.89 | (c)
79604.292 | 4.379 | 4.363 | -7.056 | -7.072 | -2088 | -2009 | -2027 | 142 | 4363 | 7281 |  | CORR | CIGR | 07:05 | 07:17 | 07:14 | 25 | 122 | 12 | EXT |  | 0.89 | (c)
79604.471 | 4.558 | 4.539 | -6.877 | -6.896 | -2018 | -1985 | -1957 | 212 | 4539 | 7281 |  | CORR | CIGR | 07:16 | 07:21 | 07:26 | 20 | 122 | 11 | EXT |  | 0.89 | (c)
79607.582 | 7.669 | 7.655 | -3.766 | -3.78 | -1966 | -1876 | -1909 | 264 | 3760 | 7281 |  | CORR | CIGR | 07:24 | 07:39 | 07:34 | 20 | 114 | 10 | EXT |  | 0.89 | (c)
79607.869 | 7.956 | 7.932 | -3.479 | -3.503 | -1983 | -1943 | -1914 | 247 | 3478 | 7281 |  | CORR | CIGR | 07:22 | 07:28 | 07:33 | 25 | 139 | 10 | EXT |  | 0.89 | (c)
79619.288 | 7.94 | 7.901 | -3.545 | -3.584 | 1946 | 2120 | 2052 | 72 | 3527 | 7282 |  | CORR | GENE | 06:44 | 07:12 | 07:01 | 57 | 212 | 10 | EXT |  | 0.89 | (c)
79622.885 | 0.052 | 0.035 | -11.303 | -11.32 | -1358 | -1261 | -1271 | 872 | 35 | 7283 |  | CORR | CIGR | 07:03 | 07:19 | 07:17 | 30 | 175 | 13 | EXT |  | 0.89 | (c)
79623.641 | 0.808 | 0.797 | -10.547 | -10.558 | -1311 | -1256 | -1244 | 919 | 797 | 7283 |  | CORR | CIGR | 07:10 | 07:19 | 07:21 | 22 | 135 | 10 | EXT |  | 0.89 | (c)
79654.387 | 6.359 | 6.322 | -3.361 | -3.398 | -2215 | -2163 | -2111 | 16 | 3344 | 7286а |  | CORR | GENE | 07:57 | 08:05 | 08:13 | 54 | 207 | 10 | EXT |  | 0.89 | (c)
79656.157 | 8.129 | 8.111 | -1.591 | -1.609 | 1157 | 1511 | 1411 | 566 | 1545 | 7286а |  | CORR | GENE | 05:01 | 05:58 | 05:42 | 64 | 508 | 10 | EXT |  | 0.89 | (c)
79658.672 | 0.924 | 0.904 | -10.521 | -10.541 | -2183 | -1991 | -2025 | 48 | 904 | 7287 |  | CORR | GENE | 09:06 | 09:37 | 09:31 | 62 | 314 | 10 | EXT |  | 0.89 | (c)
79662.735 | 4.987 | 4.982 | -6.458 | -6.463 | 324 | 400 | 420 | 324 | 4982 | 7287 |  | CORR | CIGR | 03:51 | 04:03 | 04:06 | 25 | 192 | 13 | EXT |  | 0.89 | (c)
79663.725 | 5.977 | 5.963 | -5.468 | -5.482 | 1491 | 1598 | 1578 | 565 | 5452 | 7287 |  | CORR | CIGR | 06:59 | 07:16 | 07:13 | 30 | 175 | 12 | EXT |  | 0.89 | (c)
79663.882 | 6.134 | 6.132 | -5.311 | -5.313 | 681 | 735 | 768 | 681 | 5288 | 7287 |  | CORR | CIGR | 04:48 | 04:57 | 05:02 | 25 | 174 | 10 | EXT |  | 0.89 | (c)
79663.926 | 6.178 | 6.138 | -5.267 | -5.307 | 1509 | 1721 | 1710 | 319 | 5228 | 7287 |  | CORR | GENE | 07:02 | 07:36 | 07:34 | 79 | 403 | 9 | EXT |  | 0.89 | (c)
79664.417 | 6.669 | 6.657 | -4.776 | -4.788 | 1526 | 1587 | 1628 | 500 | 4766 | 7287 |  | CORR | CIGR | 07:05 | 07:15 | 07:21 | 22 | 204 | 13 | EXT |  | 0.89 | (c)
79667.47 | 9.722 | 9.551 | -1.723 | -1.894 | 888 | 1078 | 1024 | 888 | 889 | 7287 |  | CORR | GENE | 05:22 | 05:52 | 05:44 | 1005 | 272 | 10 | EXT |  | 0.96 | (c)
79668.327 | 10.579 | 10.559 | -0.866 | -0.886 | 1465 | 1565 | 1574 | 547 | 851 | 7287 |  | CORR | CIGR | 06:55 | 07:11 | 07:12 | 35 | 218 | 10 | EXT |  | 0.89 | (c)
79668.644 | 10.896 | 10.872 | -0.549 | -0.573 | 333 | 385 | 420 | 333 | 542 | 7287 |  | CORR | CIGR | 03:52 | 04:01 | 04:06 | 31 | 174 | 11 | EXT |  | 0.89 | (c)
79669.291 | 0.098 | 0.072 | -11.467 | -11.493 | -1908 | -1787 | -1784 | 323 | 72 | 7288 |  | CORR | CIGR | 09:35 | 09:55 | 09:55 | 45 | 247 | 10 | EXT |  | 0.89 | (c)
79669.38 | 0.187 | 0.008 | -11.378 | -11.557 | 1645 | -2223 | 2076 | 0 | 8 | 7288 |  | CORR | GENE | 07:09 | 08:44 | 08:18 | 182 | 862 | 11 | EXT |  | 0.9 | (c)
79669.56 | 0.367 | 0.302 | -11.198 | -11.263 | 1815 | 1928 | 1991 | 64 | 302 | 7288 |  | CORR | GENE | 07:36 | 07:54 | 08:04 | 152 | 352 | 10 | EXT |  | 0.9 | (c)
79669.851 | 0.658 | 0.614 | -10.907 | -10.951 | 1755 | 1904 | 1917 | 152 | 614 | 7288 |  | CORR | GENE | 07:26 | 07:50 | 07:53 | 60 | 324 | 11 | EXT |  | 0.89 | (c)
79672.542 | 3.349 | 3.336 | -8.216 | -8.229 | 2047 | 2121 | 2099 | 79 | 3336 | 7288 |  | CORR | CIGR | 08:14 | 08:26 | 08:22 | 30 | 105 | 10 | EXT |  | 0.89 | (c)
79673.051 | 3.858 | 3.845 | -7.707 | -7.72 | 1559 | 1597 | 1611 | 567 | 3845 | 7288 |  | CORR | CIGR | 06:55 | 07:01 | 07:03 | 25 | 105 | 10 | EXT |  | 0.89 | (c)
79679.08 | 9.887 | 9.842 | -1.678 | -1.723 | 1163 | 1293 | 1277 | 840 | 1648 | 7288 |  | CORR | GENE | 05:51 | 06:12 | 06:09 | 75 | 228 | 10 | EXT |  | 0.89 | (c)
79679.591 | 10.398 | 10.026 | -1.167 | -1.539 | 1155 | 1366 | 1286 | 813 | 546 | 7288 |  | CORR | GENE | 05:50 | 06:24 | 06:11 | 993 | 263 | 11 | EXT |  | 0.97 | (c)
79698.351 | 6.428 | 5.021 | -5.057 | -6.464 | 1683 | 1864 | 1861 | 193 | 4796 | 7290 |  | ARTD | GENE | 05:46 | 06:15 | 06:15 | 1668 | 355 |  | EXT | Эквивалент потери металла 11%. |  | (c)
79699.155 | 7.232 | 7.076 | -4.253 | -4.409 | 1698 | 1885 | 1858 | 213 | 3775 | 7290 |  | ARTD | GENE | 05:48 | 06:18 | 06:14 | 634 | 320 |  | EXT | Эквивалент потери металла 10%. |  | (c)
79700.219 | 8.296 | 8.05 | -3.189 | -3.435 | 1585 | 1781 | 1838 | 140 | 1576 | 7290 |  | ARTD | GENE | 05:30 | 06:02 | 06:11 | 1859 | 505 |  | EXT | Эквивалент потери металла 10%. |  | (c)
79717.97 | 3.147 | 3.118 | -8.293 | -8.322 | 628 | 716 | 729 | 628 | 3118 | 7292 |  | CORR | CIGR | 03:23 | 03:37 | 03:39 | 29 | 201 | 11 | EXT |  | 0.89 | (c)
79719.378 | 4.555 | 4.506 | -6.885 | -6.934 | 1048 | 1211 | 1157 | 964 | 4506 | 7292 |  | CORR | GENE | 04:31 | 04:57 | 04:48 | 1196 | 218 | 14 | EXT |  | 1 | (c)
79722.09 | 7.267 | 7.233 | -4.173 | -4.207 | 1223 | 1304 | 1317 | 819 | 4173 | 7292 |  | CORR | CIGR | 04:59 | 05:12 | 05:14 | 34 | 188 | 11 | EXT |  | 0.89 | (c)
79730.129 | 3.866 | 3.499 | -7.664 | -8.031 | 1288 | 1365 | 1490 | 539 | 3499 | 7293 |  | CORR | GENE | 04:30 | 04:42 | 05:02 | 794 | 404 | 11 | EXT |  | 0.96 | (c)
79735.531 | 9.268 | 9.252 | -2.262 | -2.278 | -1778 | -1692 | -1713 | 452 | 2233 | 7293 |  | CORR | CIGR | 08:15 | 08:29 | 08:26 | 45 | 131 | 14 | EXT |  | 0.89 | (c)
79736.8 | 10.537 | 10.486 | -0.993 | -1.044 | -2057 | -1925 | -1913 | 173 | 958 | 7293 |  | CORR | GENE | 07:30 | 07:51 | 07:53 | 86 | 288 | 13 | EXT |  | 0.89 | (c)
79737.549 | 11.286 | 11.272 | -0.244 | -0.258 | -1909 | -1844 | -1861 | 321 | 218 | 7293 |  | CORR | CIGR | 07:54 | 08:04 | 08:02 | 40 | 96 | 10 | EXT |  | 0.89 | (c)
79737.669 | 11.406 | 11.367 | -0.124 | -0.163 | 2024 | 2179 | 2144 | 0 | 118 | 7293 |  | CORR | CIGR | 06:29 | 06:54 | 06:48 | 45 | 240 | 15 | EXT |  | 0.89 | (c)
79737.999 | 0.206 | 0.156 | -11.194 | -11.244 | -1974 | -1643 | -1781 | 257 | 156 | 7294 |  | CORR | GENE | 07:04 | 07:57 | 07:35 | 838 | 386 | 12 | EXT |  | 0.97 | (c)
79741.711 | 3.918 | 3.792 | -7.482 | -7.608 | -2000 | -1979 | -1957 | 230 | 3792 | 7294 |  | CORR | GENE | 06:60 | 07:03 | 07:07 | 190 | 87 | 18 | EXT |  | 0.92 | (c)
79741.773 | 3.98 | 3.967 | -7.42 | -7.433 | 1613 | 1649 | 1673 | 497 | 3967 | 7294 |  | CORR | CIGR | 04:43 | 04:49 | 04:53 | 42 | 120 | 14 | EXT |  | 0.89 | (c)
79742.987 | 5.194 | 5.116 | -6.206 | -6.284 | 1783 | 1805 | 1804 | 406 | 5116 | 7294 |  | CORR | AXGR | 05:10 | 05:14 | 05:14 | 181 | 41 | 12 | EXT |  | 0.91 | (c)
79744.17 | 6.377 | 6.338 | -5.023 | -5.062 | -1699 | -1433 | -1530 | 532 | 5003 | 7294 |  | CORR | GENE | 07:48 | 08:31 | 08:16 | 59 | 338 | 10 | EXT |  | 0.89 | (c)
79744.506 | 6.713 | 6.709 | -4.687 | -4.691 | -1508 | -1390 | -1409 | 723 | 4662 | 7294 |  | CORR | CIGR | 08:19 | 08:38 | 08:35 | 29 | 197 | 10 | EXT |  | 0.89 | (c)
79746.121 | 8.328 | 8.294 | -3.072 | -3.106 | -1482 | -1180 | -1290 | 749 | 3036 | 7294 |  | CORR | GENE | 08:23 | 09:12 | 08:54 | 70 | 383 | 12 | EXT |  | 0.89 | (c)
79746.299 | 8.506 | 8.495 | -2.894 | -2.905 | -1334 | -1187 | -1246 | 897 | 2875 | 7294 |  | CORR | CIGR | 08:47 | 09:11 | 09:01 | 30 | 175 | 13 | EXT |  | 0.89 | (c)
79746.671 | 8.878 | 8.861 | -2.522 | -2.539 | -1421 | -1351 | -1360 | 810 | 2504 | 7294 |  | CORR | CIGR | 08:33 | 08:44 | 08:43 | 35 | 122 | 15 | EXT |  | 0.89 | (c)
79746.838 | 9.045 | 9.032 | -2.355 | -2.368 | -1273 | -1185 | -1203 | 958 | 2343 | 7294 |  | CORR | CIGR | 08:57 | 09:11 | 09:08 | 25 | 140 | 10 | EXT |  | 0.89 | (c)
79767.733 | 5.735 | 5.655 | -4.25 | -4.33 | -1930 | -1636 | -1733 | 301 | 4231 | 7296а |  | CORR | GENE | 05:14 | 06:02 | 05:46 | 99 | 392 | 9 | EXT |  | 0.89 | (c)
79767.881 | 5.883 | 5.868 | -4.102 | -4.117 | -1028 | -925 | -963 | 897 | 4077 | 7296а |  | CORR | CIGR | 07:40 | 07:56 | 07:50 | 40 | 131 | 15 | EXT |  | 0.89 | (c)
79767.962 | 5.964 | 5.924 | -4.021 | -4.061 | -1012 | -991 | -967 | 922 | 3779 | 7296а |  | CORR | GENE | 07:42 | 07:46 | 07:50 | 282 | 90 | 14 | EXT |  | 0.93 | (c)
79768.252 | 6.254 | 6.226 | -3.731 | -3.759 | -997 | -900 | -901 | 805 | 3714 | 7296а |  | CORR | CIGR | 07:45 | 08:00 | 08:00 | 45 | 192 | 15 | EXT |  | 0.89 | (c)
79768.524 | 6.526 | 6.507 | -3.459 | -3.478 | -976 | -925 | -932 | 888 | 3447 | 7296а |  | CORR | CIGR | 07:48 | 07:56 | 07:55 | 31 | 88 | 15 | EXT |  | 0.89 | (c)
79770.337 | 8.339 | 8.303 | -1.646 | -1.682 | -586 | -375 | -379 | 171 | 1595 | 7296а |  | CORR | GENE | 08:51 | 09:25 | 09:25 | 87 | 414 | 11 | EXT |  | 0.89 | (c)
79783.031 | 0.083 | 0.007 | -8.957 | -9.033 | -899 | -869 | -872 | 844 | 7 | 7298 |  | ARTD | GENE | 06:47 | 06:52 | 06:51 | 199 | 55 |  | EXT | Эквивалент потери металла 11%. |  | (c)
79794.725 | 2.737 | 2.72 | -8.493 | -8.51 | -966 | -875 | -878 | 791 | 2720 | 7299 |  | CORR | CIGR | 09:33 | 09:48 | 09:47 | 28 | 175 | 10 | EXT |  | 0.89 | (c)
79798.655 | 6.667 | 6.659 | -4.563 | -4.571 | 943 | 1064 | 1053 | 943 | 4543 | 7299 |  | CORR | CIGR | 02:41 | 03:01 | 02:59 | 28 | 220 | 11 | EXT |  | 0.89 | (c)
79829.016 | 2.928 | 2.905 | -8.737 | -8.76 | -579 | -487 | -478 | 377 | 2905 | 7302 |  | CORR | CIGR | 03:31 | 03:46 | 03:47 | 34 | 202 | 10 | EXT |  | 0.89 | (c)
79834.832 | 8.744 | 8.636 | -2.921 | -3.029 | 837 | 860 | 860 | 837 | 2731 | 7302 |  | ARTD | AXGR | 07:19 | 07:23 | 07:23 | 298 | 45 |  | EXT | Эквивалент потери металла 13%. |  | (c)
79839.028 | 1.275 | 1.261 | -10.41 | -10.424 | -1095 | -1008 | -985 | 876 | 1261 | 7303 |  | CORR | CIGR | 07:42 | 07:56 | 08:00 | 30 | 220 | 12 | EXT |  | 0.89 | (c)
79839.166 | 1.413 | 1.327 | -10.272 | -10.358 | -1291 | -1247 | -1237 | 1183 | 1327 | 7303 |  | ARTD | GENE | 07:11 | 07:18 | 07:19 | 103 | 107 |  | EXT | Наплавка. |  | (c)
79847.229 | 9.476 | 9.455 | -2.209 | -2.23 | -818 | -748 | -664 | 511 | 2193 | 7303 |  | CORR | CIGR | 08:27 | 08:38 | 08:52 | 37 | 307 | 14 | EXT |  | 0.89 | (c)
79871.772 | 10.724 | 10.696 | -0.581 | -0.609 | -1587 | -1350 | -1403 | 1219 | 548 | 7305 |  | CORR | GENE | 05:15 | 05:53 | 05:45 | 61 | 368 | 10 | EXT |  | 0.89 | (c)
79872.269 | 11.221 | 11.211 | -0.084 | -0.094 | -1181 | -1093 | -1097 | 1014 | 70 | 7305 |  | CORR | CIGR | 06:20 | 06:34 | 06:34 | 24 | 166 | 12 | EXT |  | 0.89 | (c)
79872.589 | 0.236 | 0.209 | -10.879 | -10.906 | -1330 | -1222 | -1183 | 1037 | 209 | 7306 |  | CORR | GENE | 05:25 | 05:42 | 05:49 | 63 | 292 | 11 | EXT |  | 0.89 | (c)
79873.264 | 0.911 | 0.9 | -10.204 | -10.215 | -1417 | -1320 | -1284 | 1151 | 900 | 7306 |  | CORR | CIGR | 05:11 | 05:27 | 05:32 | 34 | 266 | 10 | EXT |  | 0.89 | (c)
79923.274 | 5.496 | 5.478 | -6.194 | -6.212 | -812 | -380 | -278 | 0 | 5478 | 7310 |  | CORR | CIGR | 07:15 | 08:25 | 08:41 | 28 | 1067 | 14 | EXT |  | 0.89 | (c)
79984.006 | 8.618 | 8.015 | -2.887 | -3.49 | 1080 | 1201 | 1182 | 1080 | 2866 | 7315 |  | CORR | GENE | 06:26 | 06:46 | 06:43 | 624 | 205 | 12 | EXT |  | 0.96 | (c)
79986.815 | 11.427 | 11.4 | -0.078 | -0.105 | 495 | 1109 | 891 | 495 | 26 | 7315 |  | CORR | GENE | 04:52 | 06:31 | 05:56 | 79 | 791 | 10 | EXT |  | 0.89 | (c)
79991.704 | 4.811 | 4.766 | -6.529 | -6.574 | -1100 | -931 | -966 | 832 | 4766 | 7316 |  | CORR | GENE | 06:56 | 07:23 | 07:17 | 61 | 268 | 12 | EXT |  | 0.89 | (c)
79992.279 | 5.386 | 5.359 | -5.954 | -5.981 | -1097 | -997 | -958 | 818 | 5359 | 7316 |  | CORR | CIGR | 06:56 | 07:12 | 07:19 | 40 | 280 | 11 | EXT |  | 0.89 | (c)
80019.039 | 9.151 | 9.118 | -2.464 | -2.497 | -2062 | -2024 | -2029 | 1997 | 2439 | 7318 |  | ARTD | GENE | 09:46 | 09:52 | 09:52 | 58 | 65 |  | EXT | Наплавка. |  | (c)
80027.859 | 6.356 | 6.331 | -4.849 | -4.874 | 671 | 695 | 704 | 671 | 4826 | 7319 |  | ARTD | PITT | 10:54 | 10:58 | 10:59 | 48 | 67 |  | EXT | Эквивалент потери металла 14%. |  | (c)
80032.708 | 0 | -0.008 | -11.31 | -11.318 | -886 | 700 | -42 | 0 |  | 7320 | Нарушение формы кольцевого шва | GWAN |  | 03:18 | 07:34 | 05:34 | 0 | 1687 |  | EXT | Нарушение формы кольцевого шва |  | (c)
80032.708 | 0 | -0.008 | -11.31 | -11.318 | 825 | 965 | 1015 | 825 |  | 7320 | Нарушение формы кольцевого шва | GWAN |  | 07:54 | 08:17 | 08:25 | 0 | 379 |  | EXT | Нарушение формы кольцевого шва |  | (c)
80066.758 | 0 | -0.008 | -11.275 | -11.283 | 19 | 337 | 240 | 19 |  | 7323 | Нарушение формы кольцевого шва | GWAN |  | 02:57 | 03:48 | 03:32 | 0 | 441 |  | EXT | Нарушение формы кольцевого шва |  | (c)
80066.758 | 0 | -0.025 | -11.275 | -11.3 | -1826 | -1506 | -1514 | 1201 |  | 7323 | Нарушение формы кольцевого шва | GWAN |  | 09:59 | 10:51 | 10:49 | 0 | 625 |  | EXT | Нарушение формы кольцевого шва |  | (c)
80071.38 | 4.622 | 4.565 | -6.653 | -6.71 | 105 | 135 | 126 | 105 | 4565 | 7323 |  | CORR | AXGR | 03:10 | 03:15 | 03:14 | 183 | 42 | 11 | EXT |  | 0.9 | (c)
80127.708 | 4.18 | 4.16 | -7.5 | -7.52 | 1646 | 1805 | 1776 | 1646 | 4160 | 7328 |  | CORR | CIGR | 05:34 | 05:59 | 05:55 | 33 | 260 | 11 | EXT |  | 0.89 | (c)
80236.739 | 10.266 | 10.255 | -1.244 | -1.255 | -1710 | -1654 | -1650 | 1590 | 1233 | 7337 |  | CORR | CIGR | 01:56 | 02:05 | 02:05 | 22 | 120 | 10 | EXT |  | 0.89 | (c)
80237.018 | 10.545 | 10.526 | -0.965 | -0.984 | -824 | -750 | -762 | 699 | 954 | 7337 |  | CORR | CIGR | 04:19 | 04:31 | 04:29 | 30 | 124 | 11 | EXT |  | 0.89 | (c)
80237.16 | 10.687 | 10.678 | -0.823 | -0.832 | -915 | -694 | -782 | 649 | 789 | 7337 |  | CORR | CIGR | 04:04 | 04:40 | 04:25 | 43 | 266 | 10 | EXT |  | 0.89 | (c)
80237.56 | 11.087 | 11.064 | -0.423 | -0.446 | -863 | -730 | -733 | 603 | 404 | 7337 |  | CORR | CIGR | 04:12 | 04:34 | 04:33 | 42 | 260 | 11 | EXT |  | 0.89 | (c)
80237.933 | 11.46 | 11.338 | -0.05 | -0.172 | -862 | -759 | -777 | 692 | 33 | 7337 |  | CORR | GENE | 04:12 | 04:29 | 04:26 | 139 | 171 | 10 | EXT |  | 0.9 | (c)
80243.427 | 5.444 | 5.395 | -6.001 | -6.05 | -1569 | -1384 | -1334 | 1099 | 5395 | 7338 |  | CORR | GENE | 03:30 | 03:60 | 04:08 | 69 | 471 | 14 | EXT |  | 0.89 | (c)
80249.581 | 0.153 | 0.056 | -11.082 | -11.179 | 589 | 648 | 700 | 589 | 56 | 7339 |  | CORR | GENE | 09:48 | 09:57 | 10:05 | 110 | 222 | 11 | EXT |  | 0.89 | (c)
80260.583 | 11.155 | 11.141 | -0.08 | -0.094 | -984 | -886 | -849 | 715 | 46 | 7339 |  | CORR | CIGR | 05:34 | 05:49 | 05:55 | 48 | 269 | 12 | EXT |  | 0.89 | (c)
80271.935 | 0.347 | 0.273 | -10.968 | -11.042 | 33 | 149 | 104 | 33 | 273 | 7341 |  | CORR | GENE | 04:19 | 04:37 | 04:30 | 786 | 142 | 10 | EXT |  | 0.95 | (c)
80276.741 | 5.153 | 5.131 | -6.162 | -6.184 | 23 | 194 | 161 | 23 | 5131 | 7341 |  | CORR | GENE | 04:17 | 04:45 | 04:39 | 84 | 275 | 10 | EXT |  | 0.89 | (c)
80296.579 | 2.176 | 2.163 | -9.264 | -9.277 | -400 | -307 | -316 | 233 | 2163 | 7343 |  | CORR | CIGR | 07:13 | 07:28 | 07:26 | 33 | 167 | 12 | EXT |  | 0.89 | (c)
80304.496 | 10.093 | 10.061 | -1.347 | -1.379 | -759 | -688 | -639 | 520 | 1327 | 7343 |  | CORR | CIGR | 06:15 | 06:26 | 06:34 | 52 | 239 | 10 | EXT |  | 0.89 | (c)
80305.317 | 10.914 | 10.879 | -0.526 | -0.561 | -825 | -717 | -700 | 576 | 507 | 7343 |  | CORR | CIGR | 06:04 | 06:21 | 06:24 | 54 | 249 | 15 | EXT |  | 0.89 | (c)
80318.206 | 1.003 | 0.989 | -10.467 | -10.481 | -883 | -669 | -706 | 530 | 989 | 7345 |  | CORR | GENE | 04:03 | 04:38 | 04:32 | 57 | 353 | 13 | EXT |  | 0.89 | (c)
80322.483 | 5.28 | 5.25 | -6.19 | -6.22 | -283 | -199 | -162 | 41 | 5250 | 7345 |  | CORR | GENE | 05:40 | 05:54 | 05:60 | 59 | 242 | 12 | EXT |  | 0.89 | (c)
80322.601 | 5.398 | 5.37 | -6.072 | -6.1 | 189 | 322 | 328 | 189 | 5370 | 7345 |  | CORR | GENE | 06:56 | 07:18 | 07:19 | 57 | 278 | 18 | EXT |  | 0.89 | (c)
80322.725 | 5.522 | 5.502 | -5.948 | -5.968 | -186 | -167 | -151 | 116 | 5502 | 7345 |  | CORR | CIGR | 05:56 | 05:59 | 06:01 | 20 | 70 | 10 | EXT |  | 0.89 | (c)
80323.046 | 5.843 | 5.828 | -5.627 | -5.642 | 168 | 470 | 360 | 168 | 5559 | 7345 |  | CORR | GENE | 06:53 | 07:42 | 07:24 | 83 | 384 | 13 | EXT |  | 0.89 | (c)
80323.431 | 6.228 | 6.211 | -5.242 | -5.259 | 263 | 415 | 357 | 263 | 5213 | 7345 |  | CORR | CIGR | 07:08 | 07:33 | 07:23 | 46 | 189 | 11 | EXT |  | 0.89 | (c)
80323.478 | 6.275 | 6.247 | -5.195 | -5.223 | 521 | 582 | 598 | 521 | 5165 | 7345 |  | CORR | GENE | 07:50 | 07:60 | 08:02 | 58 | 155 | 10 | EXT |  | 0.89 | (c)
80323.557 | 6.354 | 6.339 | -5.116 | -5.131 | 267 | 296 | 294 | 267 | 5111 | 7345 |  | CORR | CIGR | 07:09 | 07:14 | 07:13 | 20 | 53 | 11 | EXT |  | 0.89 | (c)
80324.454 | 7.251 | 7.223 | -4.219 | -4.247 | -826 | -670 | -696 | 566 | 4201 | 7345 |  | CORR | CIGR | 04:12 | 04:38 | 04:33 | 46 | 260 | 10 | EXT |  | 0.89 | (c)
80364.696 | 1.988 | 1.965 | -9.692 | -9.715 | 859 | 943 | 925 | 859 | 1965 | 7349 |  | CORR | CIGR | 07:22 | 07:35 | 07:32 | 38 | 132 | 10 | EXT |  | 0.89 | (c)
80373.733 | 11.025 | 11.005 | -0.655 | -0.675 | 794 | 895 | 880 | 794 | 640 | 7349 |  | CORR | CIGR | 07:11 | 07:28 | 07:25 | 35 | 174 | 14 | EXT |  | 0.89 | (c)
80393.287 | 7.774 | 7.682 | -3.406 | -3.498 | -1889 | -1724 | -1756 | 1623 | 3049 | 7351 |  | GOUG | GENE | 06:49 | 07:16 | 07:11 | 449 | 266 | 13 | EXT | Зона задиров. |  | (c)
80499.573 | 0.525 | 0.497 | -10.675 | -10.703 | 1963 | 2036 | 2028 | 1963 | 497 | 7361 |  | CORR | CIGR | 07:53 | 08:05 | 08:03 | 43 | 131 | 10 | EXT |  | 0.89 | (c)
80499.857 | 0.809 | 0.798 | -10.391 | -10.402 | 1810 | 1883 | 1887 | 1810 | 798 | 7361 |  | CORR | CIGR | 07:28 | 07:40 | 07:41 | 29 | 155 | 11 | EXT |  | 0.89 | (c)
80503.846 | 4.798 | 4.788 | -6.402 | -6.412 | 289 | 409 | 378 | 289 | 4788 | 7361 |  | CORR | CIGR | 03:23 | 03:42 | 03:37 | 39 | 178 | 11 | EXT |  | 0.89 | (c)
80505.016 | 5.968 | 5.893 | -5.232 | -5.307 | 1703 | 1835 | 1917 | 1703 | 5206 | 7361 |  | CORR | GENE | 07:11 | 07:32 | 07:45 | 101 | 429 | 14 | EXT |  | 0.9 | (c)
80510.115 | 11.067 | 11.052 | -0.133 | -0.148 | 1896 | 1971 | 1958 | 1896 | 113 | 7361 |  | CORR | CIGR | 07:42 | 07:54 | 07:52 | 35 | 124 | 12 | EXT |  | 0.89 | (c)
80522.536 | 0.798 | 0.674 | -9.862 | -9.986 | -1808 | -1788 | -1769 | 1730 | 674 | 7363 |  | CORR | GENE | 07:49 | 07:52 | 07:55 | 285 | 78 | 10 | EXT |  | 0.92 | (c)
80549.889 | 5.821 | 5.801 | -5.424 | -5.444 | -1121 | -1015 | -1019 | 918 | 5390 | 7365 |  | CORR | CIGR | 07:59 | 08:16 | 08:15 | 54 | 203 | 10 | EXT |  | 0.89 | (c)
80550.935 | 6.867 | 6.841 | -4.378 | -4.404 | -1243 | -1164 | -1148 | 1053 | 4361 | 7365 |  | CORR | CIGR | 07:39 | 07:52 | 07:54 | 43 | 190 | 13 | EXT |  | 0.89 | (c)
80562.347 | 7.034 | 5.989 | -4.166 | -5.211 | 1769 | 2106 | 1965 | 1769 | 4151 | 7366 |  | ARTD | GENE | 10:06 | 11:00 | 10:38 | 1060 | 393 |  | EXT | Наплавка. |  | (c)
80585.015 | 6.962 | 6.949 | -4.688 | -4.701 | 1159 | 1347 | 1303 | 1159 | 4637 | 7368 |  | CORR | GENE | 07:60 | 08:30 | 08:23 | 64 | 288 | 15 | EXT |  | 0.89 | (c)
80592.826 | 3.123 | 3.085 | -8.382 | -8.42 | 1270 | 1543 | 1516 | 1270 | 3085 | 7369 |  | CORR | GENE | 07:48 | 08:32 | 08:28 | 91 | 492 | 10 | EXT |  | 0.89 | (c)
80595.263 | 5.56 | 5.439 | -5.945 | -6.066 | 1827 | 1940 | 1903 | 1827 | 5439 | 7369 |  | CORR | GENE | 09:18 | 09:36 | 09:30 | 391 | 152 | 13 | EXT |  | 0.94 | (c)
80723.214 | 8.041 | 8.019 | -3.494 | -3.516 | 1462 | 1515 | 1533 | 1462 | 3481 | 7380 |  | CORR | CIGR | 04:02 | 04:11 | 04:14 | 35 | 144 | 14 | EXT | Аномалия находится на отводе. | 0.89 | (c)
80725.372 | 10.199 | 10.113 | -1.336 | -1.422 | 1196 | 1295 | 1310 | 1196 | 1315 | 7380 |  | CORR | GENE | 03:19 | 03:35 | 03:38 | 107 | 227 | 12 | EXT | Аномалия находится на отводе. | 0.9 | (c)
80726.263 | 11.09 | 11.009 | -0.445 | -0.526 | 1470 | 1634 | 1697 | 1470 | 403 | 7380 |  | CORR | GENE | 04:04 | 04:30 | 04:40 | 123 | 454 | 10 | EXT | Аномалия находится на отводе. | 0.9 | (c)
80726.708 | 0 | -0.026 | -10.455 | -10.481 | 7 | 198 | 153 | 7 |  | 7381 | Нарушение формы кольцевого шва | GWAN |  | 02:04 | 02:34 | 02:27 | 0 | 293 |  | EXT | Нарушение формы кольцевого шва Аномалия находится на отводе. Аномалия находится на упругопластическом изгибе: R=415 D, максимальное растяжение на 0.8 час. |  | (c)
80735.145 | 8.437 | 8.273 | -2.018 | -2.182 | 1980 | 2050 | 2064 | 1980 | 1907 | 7381 |  | ARTD | GENE | 07:22 | 07:33 | 07:36 | 275 | 168 |  | EXT | Эквивалент потери металла 13%. Аномалия находится на упругопластическом изгибе: R=473 D, максимальное растяжение на 0.8 час. |  | (c)
80739.554 | 2.391 | 2.38 | -8.829 | -8.84 | 1251 | 1323 | 1345 | 1251 | 2380 | 7382 |  | CORR | CIGR | 06:36 | 06:48 | 06:51 | 42 | 188 | 10 | EXT | Аномалия находится на упругопластическом изгибе: R=812 D, максимальное растяжение на 0.7 час. | 0.89 | (c)
80753.548 | 5.165 | 5.136 | -6.205 | -6.234 | -1873 | -1796 | -1785 | 1698 | 5136 | 7383 |  | CORR | CIGR | 07:32 | 07:44 | 07:46 | 51 | 175 | 10 | EXT |  | 0.89 | (c)
80753.633 | 5.25 | 5.228 | -6.12 | -6.142 | -1887 | -1628 | -1707 | 1528 | 5228 | 7383 |  | CORR | GENE | 07:30 | 08:11 | 07:59 | 100 | 359 | 10 | EXT |  | 0.89 | (c)
80753.968 | 5.585 | 5.574 | -5.785 | -5.796 | -1837 | -1743 | -1756 | 1676 | 5574 | 7383 |  | CORR | CIGR | 07:38 | 07:53 | 07:51 | 37 | 160 | 14 | EXT |  | 0.89 | (c)
80754.293 | 5.91 | 5.552 | -5.46 | -5.818 | -1642 | -1586 | -1555 | 1469 | 5286 | 7383 |  | CORR | GENE | 08:09 | 08:18 | 08:23 | 532 | 173 | 10 | EXT |  | 0.94 | (c)
80754.558 | 6.175 | 6.16 | -5.195 | -5.21 | -1691 | -1636 | -1620 | 1549 | 5179 | 7383 |  | CORR | CIGR | 08:01 | 08:10 | 08:13 | 31 | 143 | 10 | EXT |  | 0.89 | (c)
80754.739 | 6.356 | 6.332 | -5.014 | -5.038 | -2145 | -2003 | -2044 | 1942 | 4997 | 7383 |  | CORR | CIGR | 06:48 | 07:11 | 07:04 | 41 | 203 | 11 | EXT |  | 0.89 | (c)
80758.096 | 9.713 | 9.66 | -1.657 | -1.71 | 2139 | -2222 | -2170 | 2018 | 1625 | 7383 |  | CORR | GENE | 06:19 | 06:36 | 06:44 | 85 | 304 | 10 | EXT |  | 0.89 | (c)
80758.281 | 9.898 | 9.885 | -1.472 | -1.485 | -1573 | -1518 | -1434 | 1294 | 1269 | 7383 |  | CORR | GENE | 08:20 | 08:29 | 08:43 | 216 | 280 | 15 | EXT |  | 0.92 | (c)
80759.267 | 10.884 | 10.875 | -0.486 | -0.495 | -1585 | -1486 | -1494 | 1403 | 469 | 7383 |  | CORR | CIGR | 08:18 | 08:34 | 08:33 | 26 | 181 | 13 | EXT |  | 0.89 | (c)
80759.651 | 11.268 | 11.099 | -0.102 | -0.271 | -1625 | -1533 | -1507 | 1389 | 77 | 7383 |  | CORR | GENE | 08:12 | 08:27 | 08:31 | 194 | 236 | 13 | EXT |  | 0.91 | (c)
80764.488 | 4.735 | 4.71 | -6.74 | -6.765 | -1931 | -1840 | -1845 | 1759 | 4710 | 7384 |  | CORR | GENE | 07:34 | 07:49 | 07:48 | 93 | 172 | 12 | EXT |  | 0.89 | (c)
80772.183 | 0.955 | 0.929 | -10.355 | -10.381 | 2134 | 2222 | -2178 | 2029 | 929 | 7385 |  | CORR | GENE | 08:54 | 09:08 | 09:18 | 67 | 298 | 12 | EXT |  | 0.89 | (c)
80787.41 | 4.872 | 4.718 | -6.788 | -6.942 | 1924 | 1936 | 1938 | 1924 | 4718 | 7386 |  | ARTD | AXGR | 10:04 | 10:06 | 10:06 | 606 | 28 |  | EXT | Эквивалент потери металла 10%. |  | (c)
80803.367 | 9.169 | 9.151 | -2.086 | -2.104 | -988 | -922 | -933 | 877 | 2076 | 7387 |  | CORR | CIGR | 04:57 | 05:07 | 05:06 | 28 | 111 | 10 | EXT |  | 0.89 | (c)
80841.267 | 1.989 | 1.905 | -9.366 | -9.45 | 1776 | 1850 | 1872 | 1776 | 1905 | 7391 |  | CORR | GENE | 07:02 | 07:14 | 07:18 | 97 | 192 | 13 | EXT |  | 0.89 | (c)
80851.383 | 0.75 | 0.672 | -10.905 | -10.983 | 529 | 679 | 655 | 529 | 672 | 7392 |  | ARTD | GENE | 07:28 | 07:52 | 07:49 | 100 | 251 |  | EXT | Эквивалент потери металла 10%. |  | (c)
80853.934 | 3.301 | 3.152 | -8.354 | -8.503 | 530 | 792 | 805 | 530 | 3152 | 7392 |  | ARTD | GENE | 07:28 | 08:11 | 08:13 | 694 | 550 |  | EXT | Эквивалент потери металла 10%. |  | (c)
80860.54 | 9.907 | 9.814 | -1.748 | -1.841 | 534 | 571 | 573 | 534 | 1454 | 7392 |  | ARTD | GENE | 07:29 | 07:35 | 07:35 | 387 | 78 |  | EXT | Эквивалент потери металла 11%. |  | (c)
80875.229 | 1.246 | 1.232 | -10.239 | -10.253 | -889 | -837 | -785 | 681 | 1232 | 7394 |  | CORR | GENE | 07:04 | 07:12 | 07:21 | 58 | 207 | 10 | EXT |  | 0.89 | (c)
80876.011 | 2.028 | 2.016 | -9.457 | -9.469 | -871 | -814 | -817 | 762 | 2016 | 7394 |  | CORR | CIGR | 07:07 | 07:16 | 07:16 | 23 | 109 | 11 | EXT |  | 0.89 | (c)
80878.673 | 4.69 | 4.672 | -6.795 | -6.813 | 2202 | -2176 | -2176 | 2093 | 4672 | 7394 |  | CORR | CIGR | 03:23 | 03:36 | 03:36 | 41 | 166 | 10 | EXT |  | 0.89 | (c)
80880.863 | 6.88 | 6.783 | -4.605 | -4.702 | -775 | -758 | -752 | 730 | 4477 | 7394 |  | ARTD | AXGR | 07:23 | 07:25 | 07:26 | 225 | 44 |  | EXT | Эквивалент потери металла 10%. |  | (c)
80883.827 | 9.844 | 9.831 | -1.641 | -1.654 | 2120 | -2162 | -2211 | 2080 | 1606 | 7394 |  | CORR | CIGR | 03:10 | 03:39 | 03:31 | 48 | 261 | 14 | EXT |  | 0.89 | (c)
80885.866 | 0.398 | 0.11 | -10.797 | -11.085 | -659 | -601 | -559 | 459 | 110 | 7395 |  | CORR | GENE | 07:18 | 07:27 | 07:34 | 534 | 200 | 10 | EXT |  | 0.94 | (c)
80889.793 | 4.325 | 4.274 | -6.87 | -6.921 | -905 | -839 | -744 | 583 | 4274 | 7395 |  | CORR | GENE | 06:38 | 06:49 | 07:04 | 62 | 322 | 10 | EXT |  | 0.89 | (c)
80898.407 | 1.744 | 1.711 | -9.326 | -9.359 | -1985 | -1854 | -1875 | 1765 | 1711 | 7396 |  | ARTD | GENE | 07:36 | 07:57 | 07:54 | 64 | 220 |  | EXT | Эквивалент потери металла 13%. |  | (c)
80907.634 | 10.971 | 10.924 | -0.099 | -0.146 | -1703 | -1643 | -1638 | 1573 | 53 | 7396 |  | ARTD | GENE | 08:22 | 08:31 | 08:32 | 93 | 129 |  | EXT | Наплавка. |  | (c)
80916.328 | 8.595 | 8.523 | -2.83 | -2.902 | 809 | 885 | 913 | 809 | 2773 | 7397 |  | ARTD | GENE | 08:46 | 08:58 | 09:03 | 129 | 208 |  | EXT | Эквивалент потери металла 10%. |  | (c)
80919.209 | 0.051 | 0.016 | -11.034 | -11.069 | -658 | -564 | -538 | 417 | 16 | 7398 |  | CORR | GENE | 03:49 | 04:04 | 04:08 | 61 | 241 | 13 | EXT |  | 0.89 | (c)
80923.194 | 4.036 | 3.737 | -7.049 | -7.348 | -1151 | -786 | -915 | 679 | 3737 | 7398 |  | GOUG | GENE | 02:29 | 03:28 | 03:07 | 863 | 472 | 10 | EXT | Зона задиров. |  | (c)
80929.684 | 10.526 | 10.247 | -0.559 | -0.838 | 304 | 343 | 339 | 304 | 384 | 7398 |  | ARTD | GENE | 06:24 | 06:30 | 06:30 | 454 | 69 |  | EXT | Эквивалент потери металла 10%. |  | (c)
80932.708 | 2.465 | 1.933 | -9.2 | -9.732 | -503 | -294 | -301 | 98 | 1933 | 7399 |  | GOUG | GENE | 08:34 | 09:07 | 09:06 | 1520 | 405 | 10 | EXT | Зона задиров. |  | (c)
80938.16 | 7.917 | 7.402 | -3.748 | -4.263 | 1846 | 2008 | 1999 | 1846 | 3313 | 7399 |  | GOUG | GENE | 02:53 | 03:19 | 03:18 | 950 | 306 | 10 | EXT | Зона задиров. |  | (c)
80940.278 | 10.035 | 10.03 | -1.63 | -1.635 | -1545 | -1402 | -1456 | 1366 | 1514 | 7399 |  | CORR | GENE | 05:45 | 06:09 | 05:60 | 121 | 179 | 11 | EXT |  | 0.9 | (c)
80942.379 | 0.471 | 0.431 | -11.209 | -11.249 | -1042 | -923 | -920 | 798 | 431 | 7400 |  | CORR | CIGR | 08:01 | 08:20 | 08:21 | 51 | 244 | 14 | EXT |  | 0.89 | (c)
80942.776 | 0.868 | 0.818 | -10.812 | -10.862 | -982 | -921 | -834 | 686 | 818 | 7400 |  | CORR | GENE | 08:11 | 08:21 | 08:35 | 60 | 296 | 11 | EXT |  | 0.89 | (c)
80943.48 | 1.572 | 0.909 | -10.108 | -10.771 | 1547 | 1745 | 1685 | 1547 | 909 | 7400 |  | GOUG | GENE | 02:59 | 03:31 | 03:21 | 968 | 276 | 10 | EXT | Зона задиров. |  | (c)
80943.522 | 1.614 | 1.587 | -10.066 | -10.093 | -1372 | -967 | -1041 | 710 | 1587 | 7400 |  | CORR | GENE | 07:08 | 08:13 | 08:01 | 292 | 662 | 10 | EXT |  | 0.92 | (c)
80944.344 | 2.436 | 2.413 | -9.244 | -9.267 | -1305 | -1155 | -1192 | 1078 | 2413 | 7400 |  | CORR | GENE | 07:19 | 07:43 | 07:37 | 60 | 227 | 10 | EXT |  | 0.89 | (c)
80945.263 | 3.355 | 3.326 | -8.325 | -8.354 | -1200 | -1094 | -1131 | 1061 | 3326 | 7400 |  | CORR | CIGR | 07:36 | 07:53 | 07:47 | 41 | 139 | 14 | EXT |  | 0.89 | (c)
80945.331 | 3.423 | 3.414 | -8.257 | -8.266 | -1440 | -1385 | -1380 | 1320 | 3414 | 7400 |  | CORR | GENE | 06:57 | 07:06 | 07:07 | 130 | 120 | 10 | EXT |  | 0.9 | (c)
80945.668 | 3.76 | 3.738 | -7.92 | -7.942 | -1217 | -1144 | -1170 | 1122 | 3738 | 7400 |  | CORR | CIGR | 07:33 | 07:45 | 07:41 | 25 | 95 | 14 | EXT |  | 0.89 | (c)
80948.072 | 6.164 | 6.089 | -5.516 | -5.591 | -1216 | -1105 | -1074 | 933 | 5477 | 7400 |  | CORR | GENE | 07:33 | 07:51 | 07:56 | 114 | 282 | 15 | EXT |  | 0.9 | (c)
80954.787 | 1.199 | 1.148 | -10.211 | -10.262 | -915 | -886 | -785 | 655 | 1148 | 7401 |  | ARTD | GENE | 07:56 | 08:01 | 08:17 | 93 | 261 |  | EXT | Наплавка. |  | (c)
80962.966 | 9.378 | 8.516 | -2.032 | -2.894 | -694 | -606 | -468 | 242 | 1783 | 7401 |  | GOUG | GENE | 08:32 | 08:46 | 09:08 | 1111 | 451 | 10 | EXT | Зона задиров. |  | (c)
80963.003 | 9.415 | 9.287 | -1.995 | -2.123 | 1695 | 1926 | 1854 | 1695 | 1125 | 7401 |  | GOUG | GENE | 02:58 | 03:35 | 03:23 | 998 | 318 | 10 | EXT | Зона задиров. |  | (c)
80965.442 | 0.444 | 0.154 | -10.736 | -11.026 | -1170 | -1017 | -958 | 746 | 154 | 7402 |  | GOUG | GENE | 08:52 | 09:16 | 09:26 | 922 | 424 | 10 | EXT | Зона задиров. |  | (c)
80968.308 | 3.31 | 2.792 | -7.87 | -8.388 | 835 | 1196 | 1041 | 835 | 2792 | 7402 |  | GOUG | GENE | 02:15 | 03:14 | 02:49 | 982 | 412 | 10 | EXT | Зона задиров. |  | (c)
80977.202 | 1.024 | 0.739 | -10.321 | -10.606 | -693 | -390 | -491 | 290 | 739 | 7403 |  | ARTD | GENE | 06:57 | 07:46 | 07:30 | 499 | 403 |  | EXT | Эквивалент потери металла 10%. |  | (c)
80980.605 | 4.427 | 4.343 | -6.918 | -7.002 | -1000 | -846 | -882 | 764 | 4343 | 7403 |  | ARTD | GENE | 06:08 | 06:32 | 06:27 | 108 | 236 |  | EXT | Эквивалент потери металла 10%. |  | (c)
80990.665 | 3.142 | 3.081 | -6.153 | -6.214 | 992 | 1004 | 1007 | 992 | 3081 | 7404 |  | ARTD | AXGR | 06:47 | 06:49 | 06:49 | 96 | 30 |  | EXT | Эквивалент потери металла 10%. |  | (c)
81002.54 | 5.722 | 5.452 | -5.543 | -5.813 | 118 | 205 | 244 | 118 | 5213 | 7405 |  | CORR | GENE | 05:21 | 05:35 | 05:42 | 600 | 253 | 13 | EXT |  | 0.96 | (c)
81016.327 | 8.244 | 8.23 | -3.316 | -3.33 | 2011 | 2082 | 2082 | 2011 | 3308 | 7406 |  | CORR | CIGR | 05:28 | 05:40 | 05:40 | 22 | 143 | 12 | EXT |  | 0.89 | (c)
81020.235 | 0.592 | 0.577 | -10.748 | -10.763 | -2100 | -1909 | -1876 | 1652 | 577 | 7407 |  | CORR | GENE | 08:44 | 09:15 | 09:20 | 117 | 448 | 11 | EXT |  | 0.9 | (c)
81020.542 | 0.899 | 0.693 | -10.441 | -10.647 | 1622 | 1850 | 1774 | 1622 | 693 | 7407 |  | CORR | GENE | 06:45 | 07:22 | 07:09 | 392 | 304 | 10 | EXT |  | 0.93 | (c)
81022.721 | 3.078 | 3.049 | -8.262 | -8.291 | 1339 | 1701 | 1577 | 1339 | 3049 | 7407 |  | CORR | GENE | 05:59 | 06:57 | 06:37 | 81 | 476 | 13 | EXT |  | 0.89 | (c)
81030.203 | 10.56 | 10.362 | -0.78 | -0.978 | 324 | 651 | 527 | 324 | 632 | 7407 |  | ARTD | GENE | 03:15 | 04:08 | 03:48 | 346 | 407 |  | EXT | Эквивалент потери металла 10%. |  | (c)
81042.638 | 0 | -0.028 | -10.845 | -10.873 | 293 | 999 | 943 | 293 |  | 7409 | Нарушение формы кольцевого шва | GWAN |  | 00:37 | 02:31 | 02:22 | 0 | 1301 |  | EXT | Нарушение формы кольцевого шва |  | (c)
81042.638 | 0 | -0.026 | -10.845 | -10.871 | -1566 | -1126 | -1080 | 594 |  | 7409 | Нарушение формы кольцевого шва | GWAN |  | 07:37 | 08:48 | 08:55 | 0 | 972 |  | EXT | Нарушение формы кольцевого шва |  | (c)
81050.025 | 7.387 | 7.367 | -3.458 | -3.478 | 1304 | 1361 | 1377 | 1304 | 3432 | 7409 |  | ARTD | CIGR | 03:20 | 03:29 | 03:32 | 46 | 145 |  | EXT | Эквивалент потери металла 10%. |  | (c)
81059.047 | 5.564 | 4.774 | -5.386 | -6.176 | -1828 | -1600 | -1642 | 1457 | 2350 | 7410 |  | GOUG | GENE | 02:23 | 02:60 | 02:53 | 3826 | 371 | 10 | EXT | Зона задиров. |  | (c)
81064.353 | 10.87 | 10.827 | -0.08 | -0.123 | 697 | 759 | 742 | 697 | 28 | 7410 |  | ARTD | GENE | 09:11 | 09:21 | 09:18 | 95 | 90 |  | EXT | Наплавка. |  | (c)
81079.836 | 3.663 | 3.598 | -7.517 | -7.582 | -739 | -648 | -621 | 503 | 3598 | 7412 |  | CORR | GENE | 04:01 | 04:16 | 04:20 | 288 | 236 | 10 | EXT | Аномалия находится на отводе. | 0.92 | (c)
81085.002 | 8.829 | 8.754 | -2.351 | -2.426 | -1135 | -1003 | -1043 | 952 | 2257 | 7412 |  | ARTD | GENE | 02:57 | 03:19 | 03:12 | 169 | 182 |  | EXT | Эквивалент потери металла 10%. Аномалия находится на отводе. |  | (c)
81213.653 | 0 | 0 | -11.55 | -11.55 | -1969 | -1708 | -1763 | 1557 | 0 | 7424 | Смещение кромок | GWAN |  | 04:58 | 05:41 | 05:32 | 0 | 412 | 25 | EXT | Смещение кромок Наружу Величина смещения - 4.8 мм. |  | (c)
81235.115 | 9.912 | 9.86 | -1.523 | -1.575 | -1871 | -1743 | -1609 | 1347 | 1499 | 7425 |  | CORR | GENE | 09:03 | 09:24 | 09:46 | 76 | 524 | 12 | EXT |  | 0.89 | (c)
81240.855 | 4.217 | 4.199 | -6.973 | -6.991 | 1951 | 2019 | 2027 | 1951 | 4199 | 7426 |  | CORR | CIGR | 08:23 | 08:34 | 08:35 | 36 | 152 | 11 | EXT |  | 0.89 | (c)
81243.889 | 7.251 | 7.232 | -3.939 | -3.958 | 1923 | 2014 | 2051 | 1923 | 3917 | 7426 |  | CORR | CIGR | 08:18 | 08:33 | 08:39 | 41 | 256 | 13 | EXT |  | 0.89 | (c)
81245.496 | 8.858 | 8.817 | -2.332 | -2.373 | -2201 | -1929 | -2057 | 1913 | 2298 | 7426 |  | CORR | GENE | 09:13 | 09:57 | 09:36 | 75 | 288 | 11 | EXT |  | 0.89 | (c)
81245.642 | 9.004 | 8.977 | -2.186 | -2.213 | -2201 | -2125 | -2131 | 2061 | 2173 | 7426 |  | CORR | CIGR | 09:13 | 09:25 | 09:24 | 40 | 140 | 11 | EXT |  | 0.89 | (c)
81247.9 | 0.072 | 0.056 | -11.308 | -11.324 | -1517 | -1457 | -1381 | 1246 | 56 | 7427 |  | CORR | CIGR | 02:25 | 02:34 | 02:46 | 36 | 271 | 10 | EXT |  | 0.89 | (c)
81249.478 | 1.65 | 1.642 | -9.73 | -9.738 | 327 | 417 | 404 | 327 | 1642 | 7427 |  | CORR | CIGR | 07:22 | 07:37 | 07:35 | 22 | 153 | 12 | EXT |  | 0.89 | (c)
81250.15 | 2.322 | 2.312 | -9.058 | -9.068 | 747 | 800 | 801 | 747 | 2312 | 7427 |  | CORR | CIGR | 08:30 | 08:39 | 08:39 | 21 | 108 | 10 | EXT |  | 0.89 | (c)
81251.332 | 3.504 | 3.47 | -7.876 | -7.91 | -1621 | -1489 | -1492 | 1364 | 3470 | 7427 |  | CORR | GENE | 02:08 | 02:29 | 02:29 | 111 | 257 | 14 | EXT |  | 0.9 | (c)
81251.465 | 3.637 | 3.62 | -7.743 | -7.76 | -1577 | -1532 | -1533 | 1489 | 3620 | 7427 |  | CORR | CIGR | 02:15 | 02:22 | 02:22 | 30 | 88 | 12 | EXT |  | 0.89 | (c)
81251.55 | 3.722 | 3.597 | -7.658 | -7.783 | 169 | 329 | 300 | 169 | 3597 | 7427 |  | CORR | GENE | 06:57 | 07:23 | 07:18 | 170 | 261 | 11 | EXT |  | 0.9 | (c)
81251.589 | 3.761 | 3.723 | -7.619 | -7.657 | -1550 | -1414 | -1406 | 1263 | 3723 | 7427 |  | CORR | GENE | 02:19 | 02:41 | 02:42 | 60 | 287 | 12 | EXT |  | 0.89 | (c)
81252.657 | 4.829 | 4.826 | -6.551 | -6.554 | -1245 | -1203 | -1210 | 1176 | 4826 | 7427 |  | CORR | CIGR | 03:09 | 03:15 | 03:14 | 30 | 69 | 10 | EXT |  | 0.89 | (c)
81252.822 | 4.994 | 4.976 | -6.386 | -6.404 | -1402 | -1346 | -1306 | 1211 | 4976 | 7427 |  | CORR | CIGR | 02:43 | 02:52 | 02:59 | 40 | 191 | 13 | EXT |  | 0.89 | (c)
81252.861 | 5.033 | 5.005 | -6.347 | -6.375 | 595 | 837 | 762 | 595 | 5005 | 7427 |  | CORR | GENE | 08:05 | 08:44 | 08:32 | 278 | 334 | 10 | EXT |  | 0.91 | (c)
81253.287 | 5.459 | 5.452 | -5.921 | -5.928 | -1383 | -1307 | -1330 | 1278 | 5452 | 7427 |  | CORR | CIGR | 02:46 | 02:58 | 02:55 | 30 | 105 | 11 | EXT |  | 0.89 | (c)
81253.318 | 5.49 | 5.472 | -5.89 | -5.908 | -1167 | -1065 | -1106 | 1045 | 5472 | 7427 |  | CORR | CIGR | 03:21 | 03:38 | 03:31 | 25 | 122 | 11 | EXT |  | 0.89 | (c)
81253.388 | 5.56 | 5.512 | -5.82 | -5.868 | -1341 | -1107 | -1201 | 1062 | 5512 | 7427 |  | CORR | GENE | 02:53 | 03:31 | 03:16 | 60 | 279 | 10 | EXT |  | 0.89 | (c)
81254.504 | 6.676 | 6.652 | -4.704 | -4.728 | -1280 | -1250 | -1236 | 1193 | 4688 | 7427 |  | CORR | CIGR | 03:03 | 03:08 | 03:10 | 40 | 87 | 12 | EXT |  | 0.89 | (c)
81254.649 | 6.821 | 6.805 | -4.559 | -4.575 | -1446 | -1410 | -1411 | 1376 | 4545 | 7427 |  | CORR | CIGR | 02:36 | 02:42 | 02:42 | 30 | 70 | 10 | EXT |  | 0.89 | (c)
81254.655 | 6.827 | 6.82 | -4.553 | -4.56 | -1228 | -1196 | -1193 | 1158 | 4540 | 7427 |  | CORR | CIGR | 03:11 | 03:16 | 03:17 | 20 | 70 | 12 | EXT |  | 0.89 | (c)
81254.785 | 6.957 | 6.936 | -4.423 | -4.444 | -1372 | -1305 | -1316 | 1260 | 4407 | 7427 |  | CORR | CIGR | 02:48 | 02:59 | 02:57 | 37 | 112 | 10 | EXT |  | 0.89 | (c)
81254.963 | 7.135 | 7.111 | -4.245 | -4.269 | -1437 | -1339 | -1341 | 1245 | 4204 | 7427 |  | CORR | GENE | 02:38 | 02:53 | 02:53 | 65 | 192 | 13 | EXT |  | 0.89 | (c)
81254.978 | 7.15 | 7.11 | -4.23 | -4.27 | 1530 | 1668 | 1669 | 1530 | 4212 | 7427 |  | CORR | GENE | 10:36 | 10:59 | 10:59 | 58 | 278 | 11 | EXT |  | 0.89 | (c)
81255.034 | 7.206 | 7.196 | -4.174 | -4.184 | -1315 | -1284 | -1289 | 1263 | 4159 | 7427 |  | CORR | CIGR | 02:57 | 03:02 | 03:01 | 25 | 52 | 11 | EXT |  | 0.89 | (c)
81255.447 | 7.619 | 7.599 | -3.761 | -3.781 | -1324 | -1286 | -1217 | 1110 | 3751 | 7427 |  | CORR | CIGR | 02:56 | 03:02 | 03:13 | 30 | 214 | 10 | EXT |  | 0.89 | (c)
81263.646 | 4.438 | 4.404 | -6.587 | -6.621 | -1850 | -939 | -1326 | 803 | 4404 | 7428 |  | ARTD | GENE | 01:59 | 04:26 | 03:24 | 471 | 1047 |  | EXT | Эквивалент потери металла 15%. |  | (c)
81264.988 | 5.78 | 5.72 | -5.245 | -5.305 | -1535 | -1313 | -1352 | 1168 | 5220 | 7428 |  | ARTD | GENE | 02:50 | 03:26 | 03:20 | 85 | 366 |  | EXT | Эквивалент потери металла 14%. |  | (c)
81265.958 | 6.75 | 6.719 | -4.275 | -4.306 | 188 | 439 | 349 | 188 | 4095 | 7428 |  | CORR | GENE | 07:28 | 08:09 | 07:54 | 211 | 322 | 15 | EXT |  | 0.92 | (c)
81271.685 | 1.452 | 1.432 | -9.758 | -9.778 | -1350 | -1267 | -1268 | 1187 | 1432 | 7429 |  | CORR | CIGR | 02:45 | 02:59 | 02:58 | 36 | 163 | 14 | EXT |  | 0.89 | (c)
81272.571 | 2.338 | 2.309 | -8.872 | -8.901 | 650 | 716 | 721 | 650 | 2309 | 7429 |  | CORR | CIGR | 08:08 | 08:19 | 08:19 | 44 | 142 | 15 | EXT |  | 0.89 | (c)
81272.572 | 2.339 | 2.32 | -8.871 | -8.89 | 330 | 420 | 445 | 330 | 2320 | 7429 |  | CORR | CIGR | 07:16 | 07:31 | 07:35 | 46 | 230 | 14 | EXT |  | 0.89 | (c)
81274.985 | 4.752 | 3.549 | -6.458 | -7.661 | 216 | 945 | 643 | 216 | 3549 | 7429 |  | ARTD | GENE | 06:58 | 08:56 | 08:07 | 2287 | 854 |  | EXT | Эквивалент потери металла 23%. |  | (c)
81279.295 | 9.062 | 8.724 | -2.148 | -2.486 | -1740 | -960 | -1084 | 427 | 1303 | 7429 |  | ARTD | GENE | 01:42 | 03:48 | 03:28 | 1183 | 1312 |  | EXT | Эквивалент потери металла 12%. |  | (c)
81281.517 | 0.074 | 0.046 | -10.797 | -10.825 | 1794 | 2120 | 2094 | 1794 | 46 | 7430а |  | CORR | GENE | 01:46 | 02:38 | 02:34 | 125 | 600 | 13 | EXT |  | 0.9 | (c)
81281.954 | 0.511 | 0.457 | -10.36 | -10.414 | -205 | -161 | -54 | 0 | 457 | 7430а |  | CORR | GENE | 08:23 | 08:30 | 08:47 | 69 | 301 | 10 | EXT |  | 0.89 | (c)
81282.372 | 0.929 | 0.915 | -9.942 | -9.956 | -165 | -6 | -64 | 0 | 915 | 7430а |  | CORR | GENE | 08:29 | 08:55 | 08:46 | 89 | 201 | 12 | EXT |  | 0.89 | (c)
81282.883 | 1.44 | 1.429 | -9.431 | -9.442 | 179 | 316 | 354 | 179 | 1429 | 7430а |  | CORR | GENE | 09:25 | 09:47 | 09:53 | 98 | 350 | 10 | EXT |  | 0.89 | (c)
81283.259 | 1.816 | 1.799 | -9.055 | -9.072 | -157 | -95 | -101 | 44 | 1799 | 7430а |  | CORR | CIGR | 08:31 | 08:41 | 08:40 | 32 | 112 | 10 | EXT |  | 0.89 | (c)
81283.332 | 1.889 | 1.875 | -8.982 | -8.996 | -2093 | -1986 | -2009 | 1926 | 1875 | 7430а |  | CORR | CIGR | 03:18 | 03:36 | 03:32 | 44 | 167 | 14 | EXT |  | 0.89 | (c)
81283.887 | 2.444 | 2.425 | -8.427 | -8.446 | -244 | -162 | -167 | 90 | 2425 | 7430а |  | CORR | GENE | 08:17 | 08:30 | 08:29 | 64 | 155 | 13 | EXT |  | 0.89 | (c)
81283.909 | 2.466 | 2.436 | -8.405 | -8.435 | -19 | 84 | 46 | 0 | 2436 | 7430а |  | CORR | CIGR | 08:53 | 09:10 | 09:04 | 45 | 131 | 11 | EXT |  | 0.89 | (c)
81283.971 | 2.528 | 2.52 | -8.343 | -8.351 | 42 | 103 | 81 | 42 | 2520 | 7430а |  | CORR | CIGR | 09:03 | 09:13 | 09:09 | 25 | 79 | 13 | EXT |  | 0.89 | (c)
81284.15 | 2.707 | 2.635 | -8.164 | -8.236 | 82 | 204 | 173 | 82 | 2635 | 7430а |  | CORR | GENE | 09:09 | 09:29 | 09:24 | 88 | 182 | 10 | EXT |  | 0.89 | (c)
81284.23 | 2.787 | 2.774 | -8.084 | -8.097 | -204 | -136 | -150 | 96 | 2774 | 7430а |  | CORR | CIGR | 08:23 | 08:34 | 08:32 | 28 | 107 | 12 | EXT |  | 0.89 | (c)
81287.327 | 5.884 | 5.863 | -4.987 | -5.008 | -71 | 7 | -10 | 0 | 4968 | 7430а |  | CORR | CIGR | 08:45 | 08:57 | 08:54 | 40 | 122 | 14 | EXT |  | 0.89 | (c)
81287.417 | 5.974 | 5.925 | -4.897 | -4.946 | 2127 | -2221 | -2142 | 1950 | 4867 | 7430а |  | CORR | GENE | 02:39 | 02:58 | 03:10 | 79 | 385 | 11 | EXT |  | 0.89 | (c)
81287.512 | 6.069 | 6.055 | -4.802 | -4.816 | 42 | 78 | 77 | 42 | 4791 | 7430а |  | CORR | CIGR | 09:03 | 09:09 | 09:08 | 25 | 70 | 10 | EXT |  | 0.89 | (c)
81287.647 | 6.204 | 6.176 | -4.667 | -4.695 | -341 | -245 | -267 | 193 | 4660 | 7430а |  | CORR | CIGR | 08:01 | 08:16 | 08:13 | 35 | 148 | 13 | EXT |  | 0.89 | (c)
81287.997 | 6.554 | 6.53 | -4.317 | -4.341 | 147 | 212 | 251 | 147 | 4260 | 7430а |  | CORR | GENE | 09:20 | 09:30 | 09:37 | 81 | 209 | 12 | EXT |  | 0.89 | (c)
81288.267 | 6.824 | 6.766 | -4.047 | -4.105 | -584 | -499 | -430 | 276 | 4033 | 7430а |  | CORR | GENE | 07:22 | 07:36 | 07:47 | 72 | 307 | 11 | EXT |  | 0.89 | (c)
81288.441 | 6.998 | 6.982 | -3.873 | -3.889 | -136 | -60 | -67 | 0 | 3858 | 7430а |  | CORR | CIGR | 08:34 | 08:46 | 08:45 | 31 | 137 | 14 | EXT |  | 0.89 | (c)
81288.569 | 7.126 | 7.081 | -3.745 | -3.79 | -585 | -450 | -450 | 315 | 3735 | 7430а |  | CORR | CIGR | 07:22 | 07:43 | 07:43 | 55 | 270 | 15 | EXT |  | 0.89 | (c)
81288.829 | 7.386 | 7.369 | -3.485 | -3.502 | -228 | -10 | -115 | 1 | 3462 | 7430а |  | CORR | CIGR | 08:19 | 08:55 | 08:38 | 40 | 227 | 14 | EXT |  | 0.89 | (c)
81288.963 | 7.52 | 7.49 | -3.351 | -3.381 | -359 | -285 | -294 | 228 | 3346 | 7430а |  | CORR | CIGR | 07:58 | 08:10 | 08:09 | 35 | 131 | 15 | EXT |  | 0.89 | (c)
81289.076 | 7.633 | 7.558 | -3.238 | -3.313 | -151 | -61 | 111 | 0 | 3222 | 7430а |  | CORR | GENE | 08:32 | 08:46 | 09:14 | 91 | 525 | 14 | EXT |  | 0.89 | (c)
81289.197 | 7.754 | 7.733 | -3.117 | -3.138 | -298 | -171 | -220 | 141 | 3103 | 7430а |  | CORR | CIGR | 08:08 | 08:28 | 08:21 | 35 | 157 | 10 | EXT |  | 0.89 | (c)
81289.795 | 8.352 | 8.339 | -2.519 | -2.532 | -36 | 5 | -1 | 0 | 2512 | 7430а |  | CORR | CIGR | 08:50 | 08:57 | 08:56 | 20 | 70 | 11 | EXT |  | 0.89 | (c)
81289.857 | 8.414 | 8.364 | -2.457 | -2.507 | -524 | -437 | -367 | 210 | 2441 | 7430а |  | CORR | GENE | 07:31 | 07:46 | 07:57 | 66 | 314 | 14 | EXT |  | 0.89 | (c)
81290.136 | 8.693 | 8.667 | -2.178 | -2.204 | -62 | 3 | -6 | 0 | 2168 | 7430а |  | CORR | CIGR | 08:46 | 08:57 | 08:55 | 36 | 113 | 10 | EXT |  | 0.89 | (c)
81290.543 | 9.1 | 9.077 | -1.771 | -1.794 | -219 | -142 | -163 | 106 | 1764 | 7430а |  | CORR | CIGR | 08:21 | 08:33 | 08:30 | 30 | 113 | 12 | EXT |  | 0.89 | (c)
81304.033 | 0 | -0.038 | -11.305 | -11.343 | 790 | 1213 | 1132 | 790 |  | 7432 | Нарушение формы кольцевого шва | GWAN |  | 01:20 | 02:29 | 02:16 | 0 | 684 |  | EXT | Нарушение формы кольцевого шва |  | (c)
81322.134 | 6.796 | 6.45 | -4.589 | -4.935 | -1445 | -1179 | -901 | 358 | 4305 | 7433 |  | ARTD | GENE | 02:25 | 03:08 | 03:53 | 630 | 1087 |  | EXT | Эквивалент потери металла 11%. |  | (c)
81322.261 | 6.923 | 6.259 | -4.462 | -5.126 | 497 | 939 | 878 | 497 | 3255 | 7433 |  | ARTD | GENE | 07:38 | 08:50 | 08:40 | 1871 | 761 |  | EXT | Эквивалент потери металла 20%. |  | (c)
81327.962 | 1.239 | 1.079 | -10.446 | -10.606 | 665 | 792 | 773 | 665 | 1079 | 7434 |  | ARTD | GENE | 02:49 | 03:10 | 03:07 | 239 | 216 |  | EXT | Наплавка. |  | (c)
81334.255 | 7.532 | 7.405 | -4.153 | -4.28 | -1491 | -1427 | -1322 | 1152 | 4123 | 7434 |  | CORR | GENE | 09:01 | 09:12 | 09:29 | 157 | 340 | 10 | EXT |  | 0.9 | (c)
81338.028 | 11.305 | 11.28 | -0.38 | -0.405 | -1745 | -1525 | -1536 | 1327 | 316 | 7434 |  | CORR | GENE | 08:20 | 08:56 | 08:54 | 89 | 418 | 14 | EXT |  | 0.89 | (c)
81338.274 | 11.551 | 11.531 | -0.134 | -0.154 | -1946 | -1741 | -1793 | 1640 | 82 | 7434 |  | CORR | GENE | 07:48 | 08:21 | 08:13 | 72 | 306 | 10 | EXT |  | 0.89 | (c)
81343.477 | 5.069 | 4.569 | -6.146 | -6.646 | 623 | 730 | 733 | 623 | 4569 | 7435 |  | CORR | GENE | 08:06 | 08:23 | 08:23 | 592 | 218 | 10 | EXT |  | 0.94 | (c)
81344.067 | 5.659 | 5.261 | -5.556 | -5.954 | 480 | 531 | 561 | 480 | 5055 | 7435 |  | CORR | GENE | 07:43 | 07:51 | 07:56 | 899 | 160 | 11 | EXT |  | 0.96 | (c)
81350.929 | 1.306 | 1.264 | -6.192 | -6.234 | -1264 | -1081 | -1129 | 993 | 1264 | 7436а |  | CORR | CIGR | 07:12 | 07:42 | 07:34 | 55 | 272 | 11 | EXT |  | 0.89 | (c)
81351.018 | 1.395 | 1.355 | -6.103 | -6.143 | -1542 | -1311 | -1395 | 1248 | 1355 | 7436а |  | CORR | CIGR | 06:27 | 07:05 | 06:51 | 50 | 294 | 11 | EXT |  | 0.89 | (c)
81361.26 | 0 | -0.048 | -11.363 | -11.411 | -49 | 150 | 147 | 0 |  | 7436в | Нарушение формы кольцевого шва | GWAN |  | 00:49 | 01:21 | 01:20 | 0 | 391 |  | EXT | Нарушение формы кольцевого шва |  | (c)
81381.9 | 9.277 | 9.24 | -1.798 | -1.835 | -906 | -220 | -369 | 0 | 1733 | 7438 |  | CORR | GENE | 07:08 | 08:59 | 08:35 | 102 | 1074 | 12 | EXT |  | 0.89 | (c)
81382.378 | 9.755 | 9.37 | -1.32 | -1.705 | -555 | -349 | -311 | 68 | 1226 | 7438 |  | CORR | GENE | 08:05 | 08:38 | 08:44 | 479 | 487 | 14 | EXT |  | 0.96 | (c)
81382.702 | 10.079 | 9.893 | -0.996 | -1.182 | -199 | -161 | -140 | 81 | 255 | 7438 |  | CORR | GENE | 09:02 | 09:08 | 09:12 | 927 | 118 | 13 | EXT |  | 0.98 | (c)
81382.807 | 10.184 | 9.877 | -0.891 | -1.198 | -645 | -573 | -450 | 255 | 124 | 7438 |  | CORR | GENE | 07:50 | 08:02 | 08:22 | 1074 | 390 | 14 | EXT |  | 0.99 | (c)
81386.133 | 2.435 | 2.411 | -9.13 | -9.154 | 804 | 918 | 921 | 804 | 2411 | 7439 |  | CORR | CIGR | 09:07 | 09:26 | 09:26 | 41 | 234 | 15 | EXT |  | 0.89 | (c)
81399.404 | 4.141 | 4.108 | -7.384 | -7.417 | 666 | 808 | 817 | 666 | 4108 | 7440 |  | CORR | GENE | 02:14 | 02:37 | 02:38 | 59 | 302 | 12 | EXT |  | 0.89 | (c)
81423.159 | 5.171 | 5.071 | -6.524 | -6.624 | -2228 | -2157 | -2157 | 2087 | 5071 | 7442 |  | DENT | GENE | 07:35 | 07:47 | 07:47 | 172 | 141 | 0.4 | N/A | Глубина вмятины: 6 мм (0,4%). Линейка: 17 см в (507 см; 07:47 ч:мин) Аномалия находится на упругопластическом изгибе. |  | (c)
81425.011 | 7.023 | 7.001 | -4.672 | -4.694 | 1019 | 1235 | 1208 | 1019 | 4636 | 7442 |  | CORR | GENE | 04:19 | 04:54 | 04:50 | 58 | 379 | 11 | EXT | Аномалия находится на упругопластическом изгибе: R=435 D, максимальное растяжение на 6.1 час. | 0.89 | (c)
81558.397 | 4.774 | 4.742 | -6.476 | -6.508 | -2092 | -2052 | -2049 | 2007 | 4742 | 7454 |  | ARTD | PITT | 02:34 | 02:40 | 02:41 | 50 | 85 |  | EXT | Наплавка. |  | (c)
81590.917 | 3.384 | 3.292 | -5.906 | -5.998 | -988 | -921 | -902 | 817 | 3292 | 7457 |  | CORR | GENE | 08:06 | 08:16 | 08:20 | 114 | 171 | 10 | EXT | Аномалия находится на упругопластическом изгибе: R=454 D, максимальное растяжение на 7.1 час. | 0.89 | (c)
81598.32 | 1.497 | 1.462 | -9.733 | -9.768 | 79 | 194 | 203 | 79 | 1462 | 7458 |  | CORR | GENE | 07:25 | 07:43 | 07:45 | 1287 | 248 | 12 | EXT | Аномалия находится на упругопластическом изгибе: R=579 D, максимальное растяжение на 7.4 час. | 0.98 | (c)
81646.596 | 4.678 | 4.655 | -6.887 | -6.91 | 254 | 343 | 346 | 254 | 4655 | 7462 |  | CORR | CIGR | 02:55 | 03:10 | 03:10 | 41 | 185 | 12 | EXT |  | 0.89 | (c)
81649.406 | 7.488 | 7.475 | -4.077 | -4.09 | 807 | 863 | 877 | 807 | 4064 | 7462 |  | CORR | CIGR | 04:24 | 04:34 | 04:36 | 26 | 142 | 10 | EXT |  | 0.89 | (c)
81680.283 | 3.94 | 3.868 | -7.63 | -7.702 | -1798 | -1725 | -1737 | 1676 | 3868 | 7465а |  | ARTD | GENE | 07:31 | 07:43 | 07:41 | 106 | 123 |  | EXT | Наплавка. |  | (c)
81731.526 | 9.258 | 9.236 | -2.092 | -2.114 | -296 | -163 | -196 | 96 | 2072 | 7469 |  | ARTD | CIGR | 03:46 | 04:07 | 04:02 | 42 | 200 |  | EXT | Эквивалент потери металла 18%. |  | (c)
81738.398 | 4.78 | 4.553 | -6.875 | -7.102 | 451 | 582 | 629 | 451 | 4553 | 7470 |  | GOUG | GENE | 08:25 | 08:46 | 08:53 | 1152 | 356 | 10 | EXT | Зона задиров. |  | (c)
81740.865 | 7.247 | 7.109 | -4.408 | -4.546 | -1673 | -1520 | -1546 | 1418 | 4267 | 7470 |  | ARTD | GENE | 02:42 | 03:06 | 03:02 | 279 | 255 |  | EXT | Эквивалент потери металла 10%. |  | (c)
81745.273 | 0 | -0.037 | -11.19 | -11.227 | 424 | 765 | 687 | 424 |  | 7471 | Нарушение формы кольцевого шва | GWAN |  | 00:58 | 01:53 | 01:40 | 0 | 525 |  | EXT | Нарушение формы кольцевого шва Аномалия находится на отводе. |  | (c)
81745.273 | 0 | -0.022 | -11.19 | -11.212 | -1375 | -1295 | -1267 | 1160 |  | 7471 | Нарушение формы кольцевого шва | GWAN |  | 08:08 | 08:20 | 08:25 | 0 | 215 |  | EXT | Нарушение формы кольцевого шва Аномалия находится на отводе. |  | (c)
81794.201 | 2.803 | 2.707 | -8.922 | -9.018 | -2151 | -2044 | -1994 | 1837 | 2707 | 7475 |  | DENT | GENE | 11:30 | 11:47 | 11:55 | 190 | 314 | 0.7 | N/A | Глубина вмятины: 10 мм (0,7%). Линейка: 19 см в (271 см; 11:47 ч:мин) Аномалия находится на отводе. |  | (c)
81814.831 | 0.038 | 0.026 | -11.112 | -11.124 | 1444 | 1548 | 1533 | 1444 | 26 | 7477 |  | ARTD | GENE | 07:39 | 07:56 | 07:53 | 71 | 177 |  | EXT | Эквивалент потери металла 10%. |  | (c)
81815.106 | 0.313 | 0.275 | -10.837 | -10.875 | 1502 | 1531 | 1534 | 1502 | 275 | 7477 |  | ARTD | GENE | 07:48 | 07:53 | 07:54 | 101 | 64 |  | EXT | Наплавка. |  | (c)
81816.531 | 1.738 | 1.7 | -9.412 | -9.45 | 1103 | 1210 | 1211 | 1103 | 1700 | 7477 |  | ARTD | GENE | 06:44 | 07:01 | 07:02 | 349 | 217 |  | EXT | Эквивалент потери металла 14%. |  | (c)
81939.811 | 8.583 | 8.573 | -2.367 | -2.377 | -1840 | -1797 | -1788 | 1736 | 2356 | 7487а |  | CORR | CIGR | 04:14 | 04:21 | 04:23 | 21 | 104 | 24 | EXT |  | 0.89 | (c)
81940.04 | 8.812 | 8.69 | -2.138 | -2.26 | -1827 | -1788 | -1788 | 1749 | 2043 | 7487а |  | CORR | GENE | 04:16 | 04:23 | 04:23 | 217 | 78 | 10 | EXT |  | 0.91 | (c)
81958.868 | 5.41 | 5.401 | -5.87 | -5.879 | 2099 | 2154 | 2150 | 2099 | 5401 | 7489 |  | CORR | CIGR | 05:21 | 05:30 | 05:29 | 21 | 103 | 11 | EXT |  | 0.89 | (c)
81979.921 | 4.183 | 4.169 | -6.977 | -6.991 | 1707 | 1801 | 1792 | 1707 | 4169 | 7491 |  | CORR | CIGR | 07:33 | 07:48 | 07:46 | 27 | 169 | 11 | EXT |  | 0.89 | (c)
82001.256 | 3.223 | 3.199 | -3.362 | -3.386 | 1430 | 1486 | 1474 | 1430 | 3199 | 7493 |  | CORR | CIGR | 05:21 | 05:30 | 05:28 | 30 | 87 | 10 | EXT |  | 0.89 | (c)
82001.274 | 3.241 | 3.209 | -3.344 | -3.376 | 1743 | 1788 | 1835 | 1743 | 3209 | 7493 |  | CORR | CIGR | 06:11 | 06:18 | 06:26 | 41 | 183 | 10 | EXT |  | 0.89 | (c)
82001.414 | 3.381 | 3.34 | -3.204 | -3.245 | 1412 | 1788 | 1709 | 1412 | 3189 | 7493 |  | CORR | CIGR | 05:18 | 06:18 | 06:06 | 56 | 593 | 12 | EXT |  | 0.89 | (c)
82001.637 | 3.604 | 3.493 | -2.981 | -3.092 | 1378 | 1429 | 1520 | 1378 | 2540 | 7493 |  | CORR | GENE | 05:12 | 05:20 | 05:35 | 552 | 283 | 12 | EXT |  | 0.95 | (c)
82001.676 | 3.643 | 3.618 | -2.942 | -2.967 | 2005 | 2048 | 2066 | 2005 | 2942 | 7493 |  | CORR | CIGR | 06:53 | 07:00 | 07:03 | 25 | 122 | 11 | EXT |  | 0.89 | (c)
82001.708 | 3.675 | 3.653 | -2.91 | -2.932 | 1752 | 1787 | 1805 | 1752 | 2906 | 7493 |  | CORR | CIGR | 06:13 | 06:18 | 06:21 | 26 | 105 | 10 | EXT |  | 0.89 | (c)
82002.139 | 4.106 | 4.082 | -2.479 | -2.503 | 1534 | 1701 | 1630 | 1534 | 2462 | 7493 |  | CORR | CIGR | 05:37 | 06:04 | 05:53 | 41 | 192 | 10 | EXT |  | 0.89 | (c)
82002.318 | 4.285 | 4.264 | -2.3 | -2.321 | 963 | 1145 | 1140 | 963 | 2226 | 7493 |  | CORR | GENE | 04:05 | 04:35 | 04:34 | 95 | 354 | 10 | EXT |  | 0.89 | (c)
82004.436 | 6.403 | 6.349 | -0.182 | -0.236 | 1482 | 1614 | 1606 | 1482 | 182 | 7493 |  | CORR | CIGR | 05:29 | 05:50 | 05:49 | 54 | 248 | 13 | EXT |  | 0.89 | (c)
82004.565 | 6.532 | 6.48 | -0.053 | -0.105 | 1027 | 1153 | 1259 | 1027 | 16 | 7493 |  | CORR | GENE | 04:16 | 04:36 | 04:53 | 89 | 463 | 11 | EXT |  | 0.89 | (c)
82070.713 | 0 | 0 | -0.59 | -0.59 | 1305 | 1381 | 1493 | 1305 | 0 | 7505 | Непровар / утяжина | GWAN |  | 02:01 | 02:14 | 02:32 | 0 | 376 | 14 | INT | Непровар / утяжина |  | (c)
82070.713 | 0 | -0.057 | -0.59 | -0.647 | -1046 | 209 | -187 | 0 |  | 7505 | Нарушение формы кольцевого шва | GWAN |  | 07:42 | 11:05 | 10:01 | 0 | 1718 |  | EXT | Нарушение формы кольцевого шва |  | (c)
82073.408 | 0 | -0.046 | -0.5 | -0.546 | 331 | 727 | 994 | 331 |  | 7507 | Нарушение формы кольцевого шва | GWAN |  | 00:09 | 01:13 | 01:56 | 0 | 1326 |  | EXT | Нарушение формы кольцевого шва |  | (c)
82073.408 | 0 | -0.04 | -0.5 | -0.54 | -1716 | -812 | -960 | 204 |  | 7507 | Нарушение формы кольцевого шва | GWAN |  | 06:39 | 09:05 | 08:41 | 0 | 1512 |  | EXT | Нарушение формы кольцевого шва |  | (c)
82073.908 | 0 | -0.033 | -11.5 | -11.533 | 183 | 429 | 469 | 183 |  | 7508 | Нарушение формы кольцевого шва | GWAN |  | 01:02 | 01:42 | 01:49 | 0 | 572 |  | INT | Нарушение формы кольцевого шва |  | (c)
82100.528 | 0 | -0.036 | -0.5 | -0.536 | -1454 | -1302 | -1291 | 1127 |  | 7511 | Нарушение формы кольцевого шва | GWAN |  | 11:49 | 00:13 | 12:15 | 0 | 327 |  | INT | Нарушение формы кольцевого шва |  | (c)
82103.643 | 0 | 0 | -7.435 | -7.435 | 1937 | 2134 | -2004 | 1483 | 0 | 7514 | Непровар / утяжина | GWAN |  | 00:49 | 01:21 | 02:13 | 0 | 1042 | 19 | INT | Непровар / утяжина Толщины: 18,7 / 23,2 мм |  | (b)
82103.643 | 0 | -0.025 | -7.435 | -7.46 | 461 | 746 | 884 | 461 | 0 | 7514 | Внутришовный дефект | GWAN |  | 08:51 | 09:37 | 09:59 | 0 | 846 | 23 | MID | Внутришовный дефект |  | (b)
82139.305 | 5.622 | 5.607 | -6.003 | -6.018 | -2196 | -2063 | -2099 | 2002 | 5607 | 7517 |  | CORR | CIGR | 07:26 | 07:48 | 07:42 | 26 | 194 | 10 | EXT |  | 0.89 | (c)
82256.979 | 9.811 | 9.793 | -1.534 | -1.552 | 137 | 287 | 260 | 137 | 1523 | 7528 |  | CORR | CIGR | 07:46 | 08:10 | 08:05 | 29 | 246 | 10 | EXT |  | 0.89 | (c)
82258.439 | 11.271 | 11.214 | -0.074 | -0.131 | -179 | 233 | 116 | 0 | 27 | 7528 |  | CORR | GENE | 06:55 | 08:01 | 07:42 | 104 | 588 | 11 | EXT |  | 0.89 | (c)
82276.633 | 7.285 | 7.272 | -4.01 | -4.023 | -1058 | -831 | -878 | 699 | 3986 | 7530 |  | CORR | CIGR | 05:33 | 06:09 | 06:02 | 37 | 359 | 10 | EXT |  | 0.89 | (c)
82276.843 | 7.495 | 7.4 | -3.8 | -3.895 | -1124 | -997 | -935 | 747 | 3770 | 7530 |  | CORR | GENE | 05:22 | 05:43 | 05:53 | 125 | 376 | 9 | EXT |  | 0.89 | (c)
82277.014 | 7.666 | 7.648 | -3.629 | -3.647 | -1163 | -871 | -921 | 678 | 3603 | 7530 |  | CORR | CIGR | 05:16 | 06:03 | 05:55 | 44 | 484 | 10 | EXT |  | 0.89 | (c)
82291.62 | 0.132 | 0.087 | -11.023 | -11.068 | -229 | 222 | 99 | 0 | 87 | 7532 |  | CORR | GENE | 06:19 | 07:32 | 07:12 | 99 | 657 | 11 | EXT |  | 0.89 | (c)
82291.708 | 0.22 | 0.22 | -10.935 | -10.935 | -227 | 222 | 88 | 0 | 220 | 7532 |  | CORR | GENE | 06:19 | 07:32 | 07:10 | 128 | 631 | 11 | EXT |  | 0.9 | (c)
82291.827 | 0.339 | 0.289 | -10.816 | -10.866 | -1355 | -1046 | -1043 | 730 | 289 | 7532 |  | CORR | GENE | 03:17 | 04:07 | 04:08 | 73 | 625 | 11 | EXT |  | 0.89 | (c)
82291.998 | 0.51 | 0.475 | -10.645 | -10.68 | -1310 | -1047 | -1085 | 860 | 475 | 7532 |  | CORR | GENE | 03:25 | 04:07 | 04:01 | 86 | 450 | 10 | EXT |  | 0.89 | (c)
82292.258 | 0.77 | 0.738 | -10.385 | -10.417 | 79 | 239 | 235 | 79 | 738 | 7532 |  | CORR | GENE | 07:09 | 07:34 | 07:34 | 70 | 312 | 10 | EXT |  | 0.89 | (c)
82293.793 | 2.305 | 2.259 | -8.85 | -8.896 | -1196 | -982 | -1048 | 900 | 2259 | 7532 |  | CORR | GENE | 03:43 | 04:17 | 04:07 | 61 | 297 | 11 | EXT |  | 0.89 | (c)
82294.935 | 3.447 | 3.44 | -7.708 | -7.715 | -1216 | -1146 | -1129 | 1042 | 3440 | 7532 |  | CORR | CIGR | 03:40 | 03:51 | 03:54 | 28 | 173 | 10 | EXT |  | 0.89 | (c)
82304.496 | 1.853 | 1.837 | -9.252 | -9.268 | 1682 | 1741 | 1739 | 1682 | 1837 | 7533 |  | CORR | CIGR | 02:12 | 02:22 | 02:22 | 40 | 115 | 13 | EXT |  | 0.89 | (c)
82306.288 | 3.645 | 3.627 | -7.46 | -7.478 | 837 | 896 | 882 | 837 | 3627 | 7533 |  | CORR | CIGR | 11:56 | 00:05 | 12:03 | 39 | 91 | 15 | EXT |  | 0.89 | (c)
82316.327 | 2.579 | 2.564 | -8.846 | -8.861 | -424 | -363 | -366 | 309 | 2564 | 7534 |  | CORR | CIGR | 07:59 | 08:09 | 08:08 | 26 | 115 | 11 | EXT |  | 0.89 | (c)
82347.41 | 0.482 | 0.329 | -11.033 | -11.186 | 96 | 108 | 115 | 96 | 329 | 7537 |  | CORR | AXGR | 06:49 | 06:51 | 06:52 | 338 | 37 | 10 | EXT |  | 0.92 | (c)
82351.248 | 4.32 | 4.305 | -7.195 | -7.21 | 384 | 509 | 536 | 384 | 4305 | 7537 |  | CORR | GENE | 07:35 | 07:56 | 07:60 | 88 | 305 | 11 | EXT |  | 0.89 | (c)
82402.82 | 0.062 | 0.051 | -11.113 | -11.124 | 2069 | -1318 | -1130 | 0 | 51 | 7542 |  | CORR | GENE | 02:01 | 04:55 | 05:25 | 110 | 2524 | 11 | EXT |  | 0.89 | (c)
82412.514 | 9.756 | 9.703 | -1.419 | -1.472 | 2180 | -2226 | -2185 | 2090 | 1400 | 7542 |  | CORR | GENE | 02:19 | 02:28 | 02:35 | 72 | 192 | 12 | EXT |  | 0.89 | (c)
82413.385 | 10.627 | 10.561 | -0.548 | -0.614 | -2207 | -2147 | -2112 | 2016 | 529 | 7542 |  | CORR | GENE | 02:31 | 02:41 | 02:47 | 85 | 191 | 14 | EXT |  | 0.89 | (c)
82413.966 | 0.033 | 0.033 | -11.422 | -11.422 | 1819 | -1197 | -1818 | 994 | 33 | 7543 |  | CORR | GENE | 06:01 | 09:54 | 08:14 | 116 | 1647 | 12 | EXT |  | 0.9 | (c)
82414.017 | 0.084 | 0.05 | -11.371 | -11.405 | -219 | 1221 | 694 | 0 | 50 | 7543 |  | CORR | GENE | 00:32 | 04:25 | 02:60 | 105 | 1826 | 11 | EXT |  | 0.89 | (c)
82475.175 | 5.117 | 5.101 | -6.238 | -6.254 | 1403 | 1616 | 1618 | 1403 | 5101 | 7548 |  | CORR | CIGR | 07:04 | 07:38 | 07:38 | 31 | 429 | 13 | EXT |  | 0.89 | (c)
82504.326 | 0.058 | 0.038 | -11.582 | -11.602 | -96 | 381 | 422 | 0 | 38 | 7551 |  | CORR | GENE | 03:55 | 05:12 | 05:19 | 62 | 1035 | 14 | EXT |  | 0.89 | (c)
82506.165 | 1.897 | 1.881 | -9.743 | -9.759 | 1811 | 2001 | 1951 | 1811 | 1881 | 7551 |  | CORR | CIGR | 09:03 | 09:34 | 09:26 | 55 | 280 | 11 | EXT |  | 0.89 | (c)
82506.958 | 2.69 | 2.676 | -8.95 | -8.964 | 1651 | 1806 | 1773 | 1651 | 2676 | 7551 |  | CORR | GENE | 08:37 | 09:02 | 08:57 | 65 | 244 | 13 | EXT |  | 0.89 | (c)
82507.182 | 2.914 | 2.891 | -8.726 | -8.749 | 1962 | 2112 | 2078 | 1962 | 2891 | 7551 |  | CORR | CIGR | 09:28 | 09:52 | 09:46 | 40 | 232 | 11 | EXT |  | 0.89 | (c)
82507.646 | 3.378 | 2.997 | -8.262 | -8.643 | 1824 | 1843 | 1886 | 1824 | 2997 | 7551 |  | CORR | GENE | 09:05 | 09:08 | 09:15 | 533 | 125 | 10 | EXT |  | 0.94 | (c)
82512.147 | 7.879 | 7.868 | -3.761 | -3.772 | -560 | -525 | -516 | 473 | 3745 | 7551 |  | CORR | CIGR | 02:40 | 02:46 | 02:48 | 27 | 87 | 11 | EXT |  | 0.89 | (c)
82512.174 | 7.906 | 7.89 | -3.734 | -3.75 | -134 | 103 | 24 | 0 | 3690 | 7551 |  | CORR | GENE | 03:49 | 04:27 | 04:15 | 60 | 316 | 12 | EXT |  | 0.89 | (c)
82512.515 | 8.247 | 8.209 | -3.393 | -3.431 | 707 | 890 | 858 | 707 | 3373 | 7551 |  | CORR | GENE | 06:05 | 06:35 | 06:29 | 58 | 302 | 14 | EXT |  | 0.89 | (c)
82513.9 | 9.632 | 9.576 | -2.008 | -2.064 | -296 | -266 | -270 | 244 | 1900 | 7551 |  | CORR | AXGR | 03:23 | 03:28 | 03:27 | 164 | 52 | 14 | EXT |  | 0.91 | (c)
82515.305 | 11.037 | 11.026 | -0.603 | -0.614 | -296 | -109 | -170 | 44 | 569 | 7551 |  | CORR | CIGR | 03:23 | 03:53 | 03:43 | 45 | 252 | 11 | EXT |  | 0.89 | (c)
82562.174 | 1.026 | 0.986 | -10.204 | -10.244 | -878 | -449 | -538 | 199 | 986 | 7556 |  | CORR | GENE | 01:50 | 02:59 | 02:45 | 61 | 679 | 11 | EXT |  | 0.89 | (c)
82562.336 | 1.188 | 1.168 | -10.042 | -10.062 | -856 | -449 | -530 | 205 | 1168 | 7556 |  | CORR | CIGR | 01:54 | 02:59 | 02:46 | 43 | 651 | 11 | EXT |  | 0.89 | (c)
82562.677 | 1.529 | 1.475 | -9.701 | -9.755 | 602 | 701 | 749 | 602 | 1475 | 7556 |  | CORR | GENE | 05:49 | 06:05 | 06:13 | 68 | 296 | 13 | EXT |  | 0.89 | (c)
82641.153 | 1.12 | 1.102 | -10.115 | -10.133 | 2000 | 2076 | 2101 | 2000 | 1102 | 7563 |  | CORR | CIGR | 02:02 | 02:14 | 02:18 | 39 | 203 | 10 | EXT |  | 0.89 | (c)
82651.268 | 0 | -0.021 | -11.425 | -11.446 | -1087 | -509 | -427 | 0 |  | 7564 | Нарушение формы кольцевого шва | GWAN |  | 04:57 | 06:30 | 06:43 | 0 | 1319 |  | EXT | Нарушение формы кольцевого шва |  | (c)
82688.99 | 3.102 | 3.086 | -7.873 | -7.889 | -2190 | -2094 | -2100 | 2011 | 3086 | 7567 |  | CORR | CIGR | 08:36 | 08:51 | 08:50 | 36 | 179 | 14 | EXT |  | 0.89 | (c)
82689.078 | 3.19 | 3.178 | -7.785 | -7.797 | -1966 | -1921 | -1900 | 1835 | 3178 | 7567 |  | CORR | CIGR | 09:12 | 09:19 | 09:22 | 24 | 131 | 13 | EXT |  | 0.89 | (c)
82689.779 | 3.891 | 3.88 | -7.084 | -7.095 | -2198 | -2071 | -2103 | 2008 | 3880 | 7567 |  | CORR | CIGR | 08:34 | 08:55 | 08:50 | 27 | 189 | 29 | EXT |  | 0.89 | (c)
82692.539 | 6.651 | 6.634 | -4.324 | -4.341 | -2164 | -2057 | -2075 | 1986 | 4285 | 7567 |  | CORR | CIGR | 08:40 | 08:57 | 08:54 | 56 | 178 | 12 | EXT |  | 0.89 | (c)
82692.763 | 6.875 | 6.863 | -4.1 | -4.112 | 1297 | 1371 | 1377 | 1297 | 4083 | 7567 |  | CORR | CIGR | 05:59 | 06:10 | 06:11 | 29 | 160 | 10 | EXT |  | 0.89 | (c)
82693.389 | 7.501 | 7.493 | -3.474 | -3.482 | 1969 | 2009 | 2013 | 1969 | 3463 | 7567 |  | CORR | CIGR | 07:47 | 07:53 | 07:54 | 19 | 89 | 12 | EXT |  | 0.89 | (c)
82693.911 | 8.023 | 8.011 | -2.952 | -2.964 | 1758 | 1790 | 1800 | 1758 | 2941 | 7567 |  | CORR | CIGR | 07:13 | 07:18 | 07:20 | 23 | 85 | 17 | EXT |  | 0.89 | (c)
82694.019 | 8.131 | 8.103 | -2.844 | -2.872 | 1290 | 1555 | 1573 | 1290 | 2822 | 7567 |  | CORR | CIGR | 05:57 | 06:40 | 06:43 | 50 | 566 | 13 | EXT |  | 0.89 | (c)
82694.146 | 8.258 | 8.18 | -2.717 | -2.795 | 97 | 634 | 634 | 97 | 2631 | 7567 |  | CORR | GENE | 02:45 | 04:11 | 04:11 | 164 | 1074 | 11 | EXT |  | 0.9 | (c)
82695.88 | 9.992 | 9.942 | -0.983 | -1.033 | -2114 | -2032 | -2051 | 1989 | 974 | 7567 |  | CORR | GENE | 08:48 | 09:01 | 08:58 | 59 | 126 | 10 | EXT |  | 0.89 | (c)
82701.439 | 4.576 | 4.565 | -6.699 | -6.71 | -44 | -11 | 1 | 0 | 4565 | 7568 |  | CORR | CIGR | 09:10 | 09:15 | 09:17 | 20 | 90 | 10 | EXT |  | 0.89 | (c)
82702.007 | 5.144 | 5.072 | -6.131 | -6.203 | -150 | -122 | -127 | 104 | 5072 | 7568 |  | CORR | AXGR | 08:53 | 08:57 | 08:56 | 171 | 46 | 9 | EXT |  | 0.9 | (c)
82707.192 | 10.329 | 10.315 | -0.946 | -0.96 | -1572 | -1501 | -1505 | 1438 | 926 | 7568 |  | CORR | CIGR | 05:03 | 05:15 | 05:14 | 34 | 134 | 10 | EXT |  | 0.89 | (c)
82708.263 | 0.125 | 0.113 | -11.44 | -11.452 | -1642 | -1572 | -1556 | 1470 | 113 | 7569 |  | CORR | CIGR | 08:09 | 08:21 | 08:23 | 31 | 173 | 13 | EXT |  | 0.89 | (c)
82718.295 | 10.157 | 10.143 | -1.408 | -1.422 | 2141 | 2181 | 2198 | 2141 | 1396 | 7569 |  | CORR | CIGR | 06:20 | 06:26 | 06:29 | 26 | 115 | 10 | EXT |  | 0.89 | (c)
82718.423 | 10.285 | 10.265 | -1.28 | -1.3 | 2073 | 2144 | 2154 | 2073 | 1260 | 7569 |  | CORR | CIGR | 06:09 | 06:20 | 06:22 | 40 | 163 | 10 | EXT |  | 0.89 | (c)
82721.291 | 1.588 | 1.368 | -9.952 | -10.172 | 5 | 51 | 70 | 5 | 1368 | 7570 |  | CORR | GENE | 04:01 | 04:08 | 04:11 | 397 | 129 | 9 | EXT |  | 0.92 | (c)
82721.786 | 2.083 | 2.069 | -9.457 | -9.471 | -61 | -14 | -7 | 0 | 2069 | 7570 |  | LWAN |  | 03:50 | 03:58 | 03:59 | 31 | 0 |  | EXT | Эквивалент потери металла 24%. Внутришовный дефект на заводском сварном шве. |  | (c)
82722.763 | 3.06 | 3.043 | -8.48 | -8.497 | -79 | -19 | -15 | 0 | 3043 | 7570 |  | LWAN | CIGR | 03:47 | 03:57 | 03:57 | 42 | 130 |  | EXT | Эквивалент потери металла 11%. |  | (c)
82736.867 | 5.624 | 5.612 | -5.686 | -5.698 | 2205 | -2203 | -2198 | 2140 | 5612 | 7571 |  | CORR | CIGR | 07:36 | 07:45 | 07:46 | 20 | 116 | 13 | EXT |  | 0.89 | (c)
82736.869 | 5.626 | 5.61 | -5.684 | -5.7 | 2191 | -2200 | -2213 | 2156 | 5610 | 7571 |  | CORR | CIGR | 07:34 | 07:45 | 07:43 | 31 | 114 | 19 | EXT |  | 0.89 | (c)
82742.182 | 10.939 | 10.904 | -0.371 | -0.406 | 1755 | -2163 | 2135 | 1755 | 263 | 7571 |  | CORR | GENE | 06:24 | 07:51 | 07:25 | 143 | 760 | 9 | EXT |  | 0.9 | (c)
82742.553 | 0 | -0.022 | -11.485 | -11.507 | 2136 | -2152 | -2088 | 1851 |  | 7572 | Нарушение формы кольцевого шва | GWAN |  | 03:44 | 04:12 | 04:22 | 0 | 475 |  | EXT | Нарушение формы кольцевого шва |  | (c)
82742.553 | 0 | -0.021 | -11.485 | -11.506 | -1469 | -1313 | -1287 | 1106 |  | 7572 | Нарушение формы кольцевого шва | GWAN |  | 06:02 | 06:27 | 06:31 | 0 | 364 |  | EXT | Нарушение формы кольцевого шва |  | (c)
82744.301 | 1.748 | 1.732 | -9.737 | -9.753 | 1772 | 1853 | 1848 | 1772 | 1732 | 7572 |  | CORR | CIGR | 02:45 | 02:58 | 02:57 | 43 | 152 | 29 | EXT |  | 0.89 | (c)
82744.477 | 1.924 | 1.913 | -9.561 | -9.572 | -2136 | -2087 | -2086 | 2036 | 1913 | 7572 |  | CORR | CIGR | 04:14 | 04:22 | 04:22 | 22 | 100 | 10 | EXT |  | 0.89 | (c)
82744.926 | 2.373 | 2.362 | -9.112 | -9.123 | 2190 | -2114 | -2159 | 2047 | 2362 | 7572 |  | CORR | CIGR | 03:53 | 04:18 | 04:11 | 21 | 224 | 17 | EXT |  | 0.89 | (c)
82745.124 | 2.571 | 2.563 | -8.914 | -8.922 | 2160 | 2197 | -2214 | 2127 | 2563 | 7572 |  | CORR | CIGR | 03:48 | 03:54 | 04:02 | 21 | 174 | 14 | EXT |  | 0.89 | (c)
82746.788 | 4.235 | 4.224 | -7.25 | -7.261 | 2196 | -2150 | -2176 | 2087 | 4224 | 7572 |  | CORR | CIGR | 03:53 | 04:12 | 04:08 | 26 | 178 | 11 | EXT |  | 0.89 | (c)
82746.822 | 4.269 | 4.236 | -7.216 | -7.249 | -995 | -876 | -862 | 729 | 4236 | 7572 |  | CORR | GENE | 07:18 | 07:38 | 07:40 | 94 | 266 | 18 | EXT |  | 0.9 | (c)
82749.912 | 7.359 | 7.287 | -4.126 | -4.198 | -2223 | -2183 | -2161 | 2099 | 4087 | 7572 |  | DENT | GENE | 04:00 | 04:07 | 04:10 | 111 | 124 | 0.6 | N/A | Глубина вмятины: 9 мм (0,6%). Линейка: 11 см в (729 см; 04:07 ч:мин) Аномалия находится вблизи дефекта потери металла. |  | (c)
82749.912 | 7.359 | 7.274 | -4.126 | -4.211 | -2221 | -2182 | -2123 | 2026 | 4103 | 7572 |  | GOUG | GENE | 04:01 | 04:07 | 04:16 | 108 | 195 | 10 | EXT | Задир. |  | (c)
82753.187 | 10.634 | 10.117 | -0.851 | -1.368 | 1794 | -2174 | 2173 | 1794 | 242 | 7572 |  | GOUG | GENE | 02:49 | 04:08 | 03:50 | 1126 | 757 | 10 | EXT | Зона задиров. |  | (c)
82754.794 | 0.756 | 0.733 | -10.854 | -10.877 | -73 | 19 | 10 | 0 | 733 | 7573 |  | CORR | CIGR | 04:15 | 04:30 | 04:29 | 37 | 166 | 11 | EXT |  | 0.89 | (c)
82761.938 | 7.9 | 7.881 | -3.71 | -3.729 | -52 | 16 | 5 | 0 | 3702 | 7573 |  | CORR | CIGR | 04:19 | 04:30 | 04:28 | 27 | 114 | 12 | EXT |  | 0.89 | (c)
82764.151 | 10.113 | 10.103 | -1.497 | -1.507 | -23 | 16 | 22 | 0 | 1487 | 7573 |  | CORR | CIGR | 04:23 | 04:30 | 04:30 | 20 | 90 | 10 | EXT |  | 0.89 | (c)
82765.591 | 11.553 | 11.527 | -0.057 | -0.083 | 1408 | 1654 | 1728 | 1408 | 29 | 7573 |  | CORR | CIGR | 08:14 | 08:54 | 09:06 | 54 | 641 | 11 | EXT |  | 0.89 | (c)
82765.607 | 11.569 | 11.501 | -0.041 | -0.109 | 657 | 844 | 904 | 657 | 8 | 7573 |  | CORR | GENE | 06:13 | 06:43 | 06:53 | 101 | 495 | 13 | EXT |  | 0.9 | (c)
82765.648 | 0 | -0.134 | -11.575 | -11.709 | -340 | -20 | 319 | 0 |  | 7574 | Нарушение формы кольцевого шва | GWAN |  | 02:14 | 03:05 | 03:60 | 0 | 1318 |  | EXT | Нарушение формы кольцевого шва |  | (c)
82765.735 | 0.087 | 0.031 | -11.488 | -11.544 | 1923 | 2171 | -2218 | 1898 | 31 | 7574 |  | CORR | GENE | 08:19 | 08:59 | 09:10 | 88 | 641 | 9 | EXT |  | 0.89 | (c)
82766.309 | 0.661 | 0.645 | -10.914 | -10.93 | 1457 | 1670 | 1622 | 1457 | 645 | 7574 |  | CORR | GENE | 07:04 | 07:38 | 07:30 | 63 | 329 | 13 | EXT |  | 0.89 | (c)
82766.688 | 1.04 | 1.021 | -10.535 | -10.554 | 64 | 405 | 342 | 64 | 1021 | 7574 |  | CORR | GENE | 03:19 | 04:14 | 04:04 | 62 | 555 | 11 | EXT |  | 0.89 | (c)
82767.029 | 1.381 | 1.28 | -10.194 | -10.295 | 1654 | 1988 | 1985 | 1654 | 1280 | 7574 |  | CORR | GENE | 07:35 | 08:29 | 08:29 | 146 | 662 | 10 | EXT |  | 0.9 | (c)
82773.888 | 8.24 | 8.199 | -3.335 | -3.376 | 134 | 493 | 574 | 134 | 3266 | 7574 |  | CORR | GENE | 03:30 | 04:28 | 04:41 | 110 | 879 | 11 | EXT |  | 0.89 | (c)
82774.222 | 8.574 | 8.531 | -3.001 | -3.044 | 590 | 685 | 751 | 590 | 2984 | 7574 |  | CORR | GENE | 04:44 | 04:59 | 05:10 | 60 | 320 | 10 | EXT |  | 0.89 | (c)
82774.488 | 8.84 | 8.822 | -2.735 | -2.753 | 298 | 439 | 451 | 298 | 2718 | 7574 |  | CORR | CIGR | 03:57 | 04:19 | 04:21 | 35 | 306 | 12 | EXT |  | 0.89 | (c)
82776.112 | 10.464 | 10.432 | -1.111 | -1.143 | 195 | 355 | 416 | 195 | 1071 | 7574 |  | CORR | GENE | 03:40 | 04:06 | 04:16 | 72 | 442 | 11 | EXT |  | 0.89 | (c)
82777.223 | 0 | -0.029 | -11.04 | -11.069 | 1148 | 1339 | 1355 | 1148 |  | 7575 | Нарушение формы кольцевого шва | GWAN |  | 02:43 | 03:14 | 03:16 | 0 | 413 |  | EXT | Нарушение формы кольцевого шва |  | (c)
82778.016 | 0.793 | 0.775 | -10.247 | -10.265 | 1734 | 1804 | 1803 | 1734 | 775 | 7575 |  | CORR | CIGR | 04:18 | 04:29 | 04:29 | 34 | 138 | 9 | EXT |  | 0.89 | (c)
82781.323 | 4.1 | 4.052 | -6.94 | -6.988 | -1093 | -1001 | -948 | 803 | 4052 | 7575 |  | CORR | GENE | 08:41 | 08:56 | 09:05 | 74 | 289 | 11 | EXT |  | 0.89 | (c)
82783.754 | 6.531 | 6.512 | -4.509 | -4.528 | -515 | -418 | -417 | 318 | 4480 | 7575 |  | CORR | CIGR | 10:15 | 10:30 | 10:31 | 48 | 196 | 11 | EXT |  | 0.89 | (c)
82797.683 | 9.42 | 9.355 | -1.785 | -1.85 | 65 | 357 | 457 | 65 | 1741 | 7576 |  | CORR | GENE | 03:49 | 04:36 | 04:52 | 109 | 784 | 11 | EXT |  | 0.89 | (c)
82798.45 | 10.187 | 10.161 | -1.018 | -1.044 | 43 | 315 | 276 | 43 | 943 | 7576 |  | CORR | GENE | 03:46 | 04:29 | 04:23 | 101 | 466 | 9 | EXT |  | 0.89 | (c)
82806.788 | 7.32 | 7.285 | -4.115 | -4.15 | -469 | -214 | -270 | 71 | 4034 | 7577 |  | CORR | GENE | 05:41 | 06:22 | 06:13 | 116 | 398 | 12 | EXT |  | 0.9 | (c)
82810.903 | 0 | 0 | -11.305 | -11.305 | -1318 | -961 | -955 | 591 | 0 | 7578 | Смещение кромок | GWAN |  | 04:27 | 05:24 | 05:25 | 0 | 727 | 27 | EXT | Смещение кромок Наружу Величина смещения - 5 мм. |  | (c)
82866.705 | 3.447 | 3.434 | -7.898 | -7.911 | 1157 | 1254 | 1260 | 1157 | 3434 | 7583 |  | CORR | CIGR | 07:38 | 07:54 | 07:55 | 23 | 206 | 10 | EXT |  | 0.89 | (c)
82874.61 | 0.007 | 0.002 | -11.528 | -11.533 | 987 | 1048 | 1033 | 987 | 2 | 7584 |  | ARTD | GENE | 11:10 | 11:20 | 11:17 | 134 | 93 |  | EXT | Эквивалент потери металла 11%. |  | (c)
82897.249 | 11.111 | 11.069 | -0.099 | -0.141 | -155 | -56 | -10 | 0 | 41 | 7585 |  | CORR | GENE | 07:58 | 08:14 | 08:22 | 100 | 290 | 10 | EXT |  | 0.89 | (c)
82948.486 | 5.793 | 5.779 | -5.397 | -5.411 | -1575 | -1534 | -1525 | 1475 | 5383 | 7590 |  | CORR | CIGR | 08:33 | 08:40 | 08:41 | 28 | 100 | 11 | EXT |  | 0.89 | (c)
82950.36 | 7.667 | 7.619 | -3.523 | -3.571 | -974 | -911 | -868 | 763 | 3264 | 7590 |  | ARTD | GENE | 10:10 | 10:20 | 10:27 | 307 | 211 |  | EXT | Эквивалент потери металла 10%. |  | (c)
82965.395 | 11.512 | 11.474 | -0.043 | -0.081 | -350 | -89 | 460 | 0 | 32 | 7591 |  | CORR | CIGR | 04:18 | 05:00 | 06:29 | 49 | 1619 | 10 | EXT |  | 0.89 | (c)
82965.45 | 0.012 | 0.011 | -11.138 | -11.139 | -1173 | 226 | -318 | 0 | 11 | 7592 |  | CORR | GENE | 08:03 | 11:49 | 10:21 | 61 | 1710 | 11 | EXT |  | 0.89 | (c)
82965.475 | 0.037 | 0.02 | -11.113 | -11.13 | 708 | 1425 | 1180 | 708 | 20 | 7592 |  | CORR | CIGR | 01:06 | 03:02 | 02:23 | 52 | 944 | 11 | EXT |  | 0.89 | (c)
82965.491 | 0.053 | 0.026 | -11.097 | -11.124 | 1851 | -1805 | -1965 | 1320 | 26 | 7592 |  | CORR | GENE | 04:11 | 06:21 | 05:55 | 69 | 1290 | 13 | EXT |  | 0.89 | (c)
82981.582 | 4.994 | 4.972 | -6.426 | -6.448 | -1229 | -1029 | -1106 | 984 | 4972 | 7593 |  | CORR | CIGR | 09:29 | 10:01 | 09:49 | 39 | 245 | 10 | EXT |  | 0.89 | (c)
82999.56 | 0.047 | 0.022 | -11.403 | -11.428 | -586 | 198 | 143 | 0 | 22 | 7595 |  | CORR | GENE | 09:40 | 11:47 | 11:38 | 110 | 1459 | 10 | EXT |  | 0.89 | (c)
83013.573 | 2.61 | 2.576 | -8.785 | -8.819 | 1499 | 1516 | 1523 | 1499 | 2576 | 7596 |  | CORR | PITT | 05:03 | 05:05 | 05:06 | 52 | 48 | 16 | EXT |  | 0.89 | (c)
83052.47 | 7.227 | 7.198 | -4.073 | -4.102 | 1679 | 1783 | 1909 | 1679 | 4046 | 7599 |  | CORR | CIGR | 09:46 | 10:03 | 10:23 | 56 | 461 | 10 | EXT |  | 0.89 | (c)
83056.688 | 0.145 | 0.092 | -11.055 | -11.108 | -538 | -69 | -255 | 0 | 92 | 7600 |  | CORR | GENE | 04:28 | 05:43 | 05:13 | 87 | 567 | 11 | EXT |  | 0.89 | (c)
83079.098 | 0 | -0.021 | -11.24 | -11.261 | 1155 | 1484 | 1594 | 1155 |  | 7602 | Нарушение формы кольцевого шва | GWAN |  | 07:24 | 08:17 | 08:34 | 0 | 878 |  | EXT | Нарушение формы кольцевого шва |  | (c)
83170.008 | 0.04 | 0.018 | -11.53 | -11.552 | 1996 | -2196 | -2168 | 1871 | 18 | 7610 |  | CORR | GENE | 11:31 | 00:15 | 12:19 | 90 | 594 | 14 | EXT |  | 0.89 | (c)
83170.022 | 0.054 | 0.039 | -11.516 | -11.531 | -139 | 81 | 18 | 0 | 39 | 7610 |  | CORR | GENE | 05:47 | 06:22 | 06:12 | 59 | 313 | 11 | EXT |  | 0.89 | (c)
83170.025 | 0.057 | 0.021 | -11.513 | -11.549 | 381 | 752 | 1057 | 381 | 21 | 7610 |  | CORR | GENE | 07:11 | 08:10 | 08:60 | 89 | 1352 | 13 | EXT |  | 0.89 | (c)
83170.026 | 0.058 | 0.029 | -11.512 | -11.541 | -1690 | -776 | -1104 | 518 | 29 | 7610 |  | CORR | GENE | 01:36 | 04:04 | 03:11 | 58 | 1172 | 11 | EXT |  | 0.89 | (c)
83200.918 | 7.865 | 7.329 | -1.555 | -2.091 | -710 | -617 | -530 | 350 | 1529 | 7612 |  | GOUG | GENE | 02:57 | 03:12 | 03:26 | 562 | 360 | 9 | EXT | Зона задиров. |  | (c)
83301.722 | 8.464 | 8.351 | -2.901 | -3.014 | 577 | 732 | 784 | 577 | 2820 | 7621 |  | CORR | GENE | 04:60 | 05:25 | 05:33 | 194 | 414 | 12 | EXT |  | 0.91 | (c)
83317.845 | 1.597 | 1.541 | -9.348 | -9.404 | -908 | -831 | -787 | 666 | 1541 | 7623 |  | ARTD | GENE | 08:45 | 08:58 | 09:05 | 179 | 242 |  | EXT | Наплавка. Аномалия находится на упругопластическом изгибе: R=276 D, максимальное растяжение на 5.9 час. |  | (c)
83355.78 | 6.312 | 6.297 | -4.833 | -4.848 | -1403 | -1376 | -1351 | 1299 | 4828 | 7626 |  | CORR | CIGR | 06:53 | 06:58 | 07:02 | 20 | 104 | 13 | EXT |  | 0.89 | (c)
83545.548 | 3.165 | 3.143 | -8.065 | -8.087 | 1811 | 1895 | 1895 | 1811 | 3143 | 7643 |  | CORR | CIGR | 09:02 | 09:16 | 09:16 | 46 | 168 | 10 | EXT |  | 0.89 | (c)
83546.091 | 3.708 | 3.698 | -7.522 | -7.532 | 611 | 659 | 663 | 611 | 3698 | 7643 |  | CORR | CIGR | 05:48 | 05:56 | 05:57 | 20 | 105 | 13 | EXT |  | 0.89 | (c)