## Аномалии
Расстояние, м | От левого шва до точки максимума, м | От левого шва до начала, м | От правого шва до точки максимума, м | От правого шва до начала, м | От продольного шва до точки начала дефекта, мм | От продольного шва до точки максимума, мм | От продольного шва до центра, мм | Минимальное расстояние до продольного шва, мм | Минимальное расстояние до кольцевого шва, мм | Номер трубы | Описание | Характер аббр. | Класс размера аббр. | Ориентация точки начала дефекта, ч:мин | Ориентация точки максимума, ч:мин | Ориентация центра, ч:мин | Длина, мм | Ширина, мм | Глубина, % | Расположение | Комментарий | КБД | Опасность
7.13 | 4.07 | 4.043 | -1.88 | -1.907 | -1903 | -1726 | -1815 | 1726 | 1876 | 3 |  | CORR | CIGR | 04:57 | 05:25 | 05:11 | 31 | 177 | 13 | EXT |  | 0.89 | (c)
43.72 | 0 | 0 | -11.235 | -11.235 | -18 | 364 | 286 | 0 |  | 10 | Нарушение формы кольцевого шва | GWAN |  | 06:22 | 07:24 | 07:11 | 0 | 606 |  | EXT | Нарушение формы кольцевого шва |  | (c)
43.72 | 0 | 0 | -11.235 | -11.235 | 1028 | 1198 | 1160 | 1028 |  | 10 | Нарушение формы кольцевого шва | GWAN |  | 09:11 | 09:38 | 09:32 | 0 | 264 |  | EXT | Нарушение формы кольцевого шва |  | (c)
77.235 | 0 | 0 | -11.35 | -11.35 | -620 | -73 | -196 | 0 |  | 13 | Нарушение формы кольцевого шва | GWAN |  | 06:19 | 07:47 | 07:27 | 0 | 848 |  | EXT | Нарушение формы кольцевого шва |  | (c)
79.032 | 1.797 | 1.792 | -9.553 | -9.558 | -1245 | -1033 | -1113 | 982 | 1792 | 13 |  | CORR | GENE | 04:38 | 05:12 | 04:59 | 64 | 263 | 11 | EXT |  | 0.89 | (c)
79.162 | 1.927 | 1.892 | -9.423 | -9.458 | -1687 | -1033 | -1276 | 866 | 1892 | 13 |  | CORR | GENE | 03:27 | 05:12 | 04:33 | 205 | 821 | 14 | EXT |  | 0.91 | (c)
79.459 | 2.224 | 2.182 | -9.126 | -9.168 | -1760 | -1695 | -1694 | 1629 | 2182 | 13 |  | CORR | CIGR | 03:15 | 03:26 | 03:26 | 55 | 131 | 13 | EXT |  | 0.89 | (c)
79.702 | 2.467 | 2.387 | -8.883 | -8.963 | -1795 | -1703 | -1732 | 1670 | 2387 | 13 |  | CORR | GENE | 03:09 | 03:24 | 03:19 | 458 | 125 | 12 | EXT |  | 0.94 | (c)
85.979 | 8.744 | 8.723 | -2.606 | -2.627 | -586 | -451 | -518 | 451 | 2601 | 13 |  | CORR | CIGR | 06:24 | 06:46 | 06:35 | 26 | 135 | 10 | EXT |  | 0.89 | (c)
85.984 | 8.749 | 8.723 | -2.601 | -2.627 | -1060 | -889 | -924 | 789 | 2585 | 13 |  | CORR | CIGR | 05:08 | 05:36 | 05:30 | 42 | 271 | 12 | EXT |  | 0.89 | (c)
86.262 | 9.027 | 8.927 | -2.323 | -2.423 | -1117 | -902 | -918 | 720 | 2295 | 13 |  | CORR | GENE | 04:59 | 05:33 | 05:31 | 128 | 397 | 10 | EXT |  | 0.89 | (c)
86.345 | 9.11 | 9.1 | -2.24 | -2.25 | -1387 | -1266 | -1317 | 1248 | 2227 | 13 |  | CORR | CIGR | 04:15 | 04:35 | 04:26 | 23 | 139 | 12 | EXT |  | 0.89 | (c)
87.225 | 9.99 | 9.981 | -1.36 | -1.369 | -1411 | -1323 | -1367 | 1323 | 1347 | 13 |  | CORR | CIGR | 04:11 | 04:25 | 04:18 | 22 | 88 | 15 | EXT |  | 0.89 | (c)
102.614 | 2.814 | 2.801 | -8.266 | -8.279 | -1855 | -1843 | -1820 | 1786 | 2801 | 15 |  | CORR | CIGR | 05:55 | 05:57 | 06:01 | 24 | 70 | 10 | EXT |  | 0.89 | (c)
102.734 | 2.934 | 2.915 | -8.146 | -8.165 | -1844 | -1784 | -1796 | 1748 | 2915 | 15 |  | CORR | CIGR | 05:57 | 06:07 | 06:05 | 35 | 96 | 10 | EXT |  | 0.89 | (c)
110.88 | 0 | 0 | -11.535 | -11.535 | 541 | 1184 | 1101 | 541 |  | 16 | Нарушение формы кольцевого шва | GWAN |  | 10:20 | 00:04 | 11:50 | 0 | 1120 |  | EXT | Нарушение формы кольцевого шва |  | (c)
110.88 | 0 | 0 | -11.535 | -11.535 | -1563 | -1114 | -1018 | 473 |  | 16 | Нарушение формы кольцевого шва | GWAN |  | 04:40 | 05:53 | 06:08 | 0 | 1091 |  | EXT | Нарушение формы кольцевого шва |  | (c)
118.437 | 7.557 | 7.271 | -3.978 | -4.264 | -182 | -163 | -161 | 141 | 3631 | 16 |  | CORR | AXGR | 08:23 | 08:26 | 08:27 | 633 | 41 | 11 | EXT |  | 0.95 | (c)
119.527 | 8.647 | 8.427 | -2.888 | -3.108 | -1029 | -886 | -904 | 780 | 2846 | 16 |  | CORR | GENE | 06:07 | 06:30 | 06:27 | 262 | 249 | 15 | EXT |  | 0.93 | (c)
120.478 | 9.598 | 9.583 | -1.937 | -1.952 | -1355 | -1291 | -1295 | 1235 | 1928 | 16 |  | CORR | CIGR | 05:14 | 05:24 | 05:23 | 24 | 120 | 20 | EXT |  | 0.89 | (c)
149.175 | 0 | 0 | -11.305 | -11.305 | 827 | 1003 | 1032 | 827 |  | 20 | Нарушение формы кольцевого шва | GWAN |  | 11:22 | 11:51 | 11:56 | 0 | 411 |  | EXT | Нарушение формы кольцевого шва |  | (c)
150.543 | 1.368 | 1.348 | -9.937 | -9.957 | -1205 | -1154 | -1144 | 1084 | 1348 | 20 |  | CORR | CIGR | 05:54 | 06:03 | 06:04 | 44 | 121 | 10 | EXT |  | 0.89 | (c)
155.641 | 6.466 | 5.92 | -4.839 | -5.385 | -1069 | -1069 | -1031 | 993 | 4757 | 20 |  | CORR | GENE | 06:16 | 06:16 | 06:23 | 628 | 76 | 10 | EXT |  | 0.94 | (c)
155.944 | 6.769 | 6.747 | -4.536 | -4.558 | -1072 | -944 | -1001 | 930 | 4516 | 20 |  | CORR | CIGR | 06:16 | 06:37 | 06:27 | 42 | 142 | 11 | EXT |  | 0.89 | (c)
183.195 | 0 | 0 | -11.385 | -11.385 | 1075 | 1235 | 1413 | 1075 |  | 23 | Нарушение формы кольцевого шва | GWAN |  | 11:08 | 11:34 | 12:02 | 0 | 676 |  | EXT | Нарушение формы кольцевого шва |  | (c)
197.281 | 2.701 | 2.662 | -8.954 | -8.993 | 514 | 514 | 565 | 514 | 2662 | 24 |  | ARTD | GENE | 09:20 | 09:20 | 09:29 | 92 | 103 |  | EXT | Эквивалент потери металла 6%. Наплавка. |  | (c)
197.519 | 2.939 | 2.893 | -8.716 | -8.762 | 849 | 858 | 911 | 849 | 2893 | 24 |  | ARTD | GENE | 10:14 | 10:16 | 10:25 | 89 | 125 |  | EXT | Эквивалент потери металла 5%. Наплавка. |  | (c)
250.499 | 0.119 | 0.087 | -11.391 | -11.423 | 1124 | 1383 | 1270 | 1124 | 87 | 29 |  | CORR | CIGR | 06:08 | 06:50 | 06:32 | 36 | 292 | 11 | EXT |  | 0.89 | (c)
251.672 | 1.292 | 1.255 | -10.218 | -10.255 | 32 | 220 | 195 | 32 | 1255 | 29 |  | CORR | GENE | 03:12 | 03:42 | 03:38 | 73 | 327 | 10 | EXT |  | 0.89 | (c)
306.349 | 11.014 | 10.974 | -0.371 | -0.411 | 309 | 629 | 557 | 309 | 330 | 33 |  | CORR | GENE | 03:32 | 04:24 | 04:12 | 81 | 496 | 10 | EXT |  | 0.89 | (c)
312.722 | 6.002 | 5.984 | -4.903 | -4.921 | -261 | -150 | -163 | 65 | 4869 | 34 |  | CORR | CIGR | 06:59 | 07:17 | 07:15 | 52 | 196 | 10 | EXT |  | 0.89 | (c)
333.373 | 4.458 | 4.446 | -6.827 | -6.839 | -131 | -61 | -70 | 9 | 4446 | 36 |  | CORR | CIGR | 04:22 | 04:34 | 04:32 | 27 | 122 | 12 | EXT |  | 0.89 | (c)
362.905 | 0 | 0 | -11.6 | -11.6 | -2019 | -1836 | -1860 | 1700 | 0 | 39 | Внутришовный дефект | GWAN |  | 00:03 | 00:32 | 00:28 | 0 | 319 | 20 | MID | Внутришовный дефект |  | (c)
362.905 | 0 | 0 | -11.6 | -11.6 | 1939 | 2079 | 2098 | 1939 |  | 39 | Нарушение формы кольцевого шва | GWAN |  | 10:41 | 11:04 | 11:07 | 0 | 319 |  | EXT | Нарушение формы кольцевого шва |  | (c)
374.505 | 0 | 0 | -11.63 | -11.63 | -162 | 209 | 258 | 0 |  | 40 | Нарушение формы кольцевого шва | GWAN |  | 02:35 | 03:34 | 03:42 | 0 | 840 |  | EXT | Нарушение формы кольцевого шва |  | (c)
374.505 | 0 | 0 | -11.63 | -11.63 | 1818 | -1929 | -2015 | 1387 |  | 40 | Нарушение формы кольцевого шва | GWAN |  | 07:54 | 09:49 | 09:35 | 0 | 1256 |  | EXT | Нарушение формы кольцевого шва |  | (c)
386.503 | 0.368 | 0.359 | -11.012 | -11.021 | 1085 | 1152 | 1146 | 1085 | 359 | 41 |  | CORR | CIGR | 04:41 | 04:52 | 04:51 | 19 | 122 | 12 | EXT |  | 0.89 | (c)
390.683 | 4.548 | 4.535 | -6.832 | -6.845 | 1430 | 1466 | 1470 | 1430 | 4535 | 41 |  | CORR | CIGR | 05:37 | 05:43 | 05:43 | 31 | 81 | 11 | EXT |  | 0.89 | (c)
408.473 | 10.958 | 10.943 | -0.642 | -0.657 | -2054 | -1941 | -1959 | 1865 | 622 | 42 |  | CORR | CIGR | 05:08 | 05:26 | 05:23 | 35 | 189 | 13 | EXT |  | 0.89 | (c)
409.912 | 0.797 | 0.761 | -10.638 | -10.674 | -1157 | -1107 | -1079 | 1002 | 761 | 43 |  | CORR | GENE | 04:53 | 05:01 | 05:05 | 59 | 154 | 10 | EXT |  | 0.89 | (c)
410.405 | 1.29 | 1.005 | -10.145 | -10.43 | -1199 | -1057 | -1021 | 842 | 1005 | 43 |  | CORR | GENE | 04:46 | 05:09 | 05:15 | 367 | 358 | 14 | EXT |  | 0.94 | (c)
435.952 | 4.337 | 4.286 | -7.123 | -7.174 | 1163 | 1199 | 1191 | 1163 | 4286 | 45 |  | DENT | GENE | 06:21 | 06:27 | 06:26 | 99 | 57 | 0.4 | N/A | Глубина вмятины: 5 мм (0,4%). Линейка: 10 см в (429 см; 06:27 ч:мин) |  | (c)
470.972 | 7.042 | 6.955 | -4.618 | -4.705 | -547 | -503 | -488 | 429 | 4547 | 48 |  | DENT | GENE | 04:21 | 04:28 | 04:30 | 158 | 118 | 0.4 | N/A | Глубина вмятины: 5 мм (0,4%). Линейка: 16 см в (696 см; 04:28 ч:мин) |  | (c)
487.26 | 0 | 0 | -11.51 | -11.51 | -2080 | -859 | -1203 | 327 |  | 50 | Нарушение формы кольцевого шва | GWAN |  | 03:28 | 06:45 | 05:50 | 0 | 1753 |  | EXT | Нарушение формы кольцевого шва |  | (c)
490.101 | 2.841 | 2.823 | -8.669 | -8.687 | -992 | -951 | -946 | 900 | 2823 | 50 |  | CORR | CIGR | 06:24 | 06:31 | 06:31 | 29 | 92 | 12 | EXT |  | 0.89 | (c)
497.742 | 10.482 | 10.472 | -1.028 | -1.038 | -1034 | -962 | -968 | 901 | 1016 | 50 |  | CORR | CIGR | 06:17 | 06:29 | 06:28 | 22 | 133 | 11 | EXT |  | 0.89 | (c)
510.015 | 0 | 0 | -10.08 | -10.08 | 1634 | 1928 | 1878 | 1634 |  | 52 | Нарушение формы кольцевого шва | GWAN |  | 11:45 | 00:33 | 12:25 | 0 | 488 |  | EXT | Нарушение формы кольцевого шва |  | (c)
518.122 | 8.107 | 8.089 | -1.973 | -1.991 | -474 | -474 | -415 | 356 | 1958 | 52 |  | CORR | CIGR | 06:05 | 06:05 | 06:14 | 33 | 118 | 14 | EXT |  | 0.89 | (c)
518.262 | 8.247 | 8.236 | -1.833 | -1.844 | -421 | -383 | -363 | 305 | 1818 | 52 |  | CORR | CIGR | 06:14 | 06:20 | 06:23 | 26 | 116 | 15 | EXT |  | 0.89 | (c)
518.823 | 8.808 | 8.804 | -1.272 | -1.276 | -372 | -372 | -337 | 302 | 1252 | 52 |  | CORR | CIGR | 06:21 | 06:21 | 06:27 | 24 | 70 | 11 | EXT |  | 0.89 | (c)
543.749 | 0 | 0 | -12.094 | -12.094 | 79 | 162 | 214 | 79 | 0 | 55а | Непровар / утяжина | GWAN |  | 05:43 | 05:56 | 06:04 | 0 | 270 | 16 | INT | Непровар / утяжина |  | (c)
555.843 | 0 | 0 | -9.982 | -9.982 | -1189 | -799 | -858 | 526 |  | 56а | Нарушение формы кольцевого шва | GWAN |  | 05:38 | 06:41 | 06:31 | 0 | 663 |  | EXT | Нарушение формы кольцевого шва |  | (c)
555.843 | 0 | 0 | -9.982 | -9.982 | 307 | 575 | 705 | 307 |  | 56а | Вышлифовка на шве | GWAN |  | 09:39 | 10:23 | 10:44 | 0 | 797 | 14 | EXT | Вышлифовка на шве |  | (c)
565.825 | 0 | 0 | -11.375 | -11.375 | 639 | 997 | 1227 | 639 |  | 57 | Нарушение формы кольцевого шва | GWAN |  | 03:46 | 04:44 | 05:21 | 0 | 1175 |  | EXT | Нарушение формы кольцевого шва |  | (c)
584.668 | 7.468 | 7.388 | -3.642 | -3.722 | -327 | -308 | -272 | 217 | 3609 | 58 |  | DENT | GENE | 06:44 | 06:46 | 06:52 | 113 | 110 | 0.2 | N/A | Глубина вмятины: 3 мм (0,2%). Линейка: 11 см в (739 см; 06:46 ч:мин) |  | (c)
632.742 | 11.237 | 11.154 | -0.303 | -0.386 | 191 | 197 | 209 | 191 | 58 | 62 |  | CORR | AXGR | 06:13 | 06:13 | 06:15 | 328 | 35 | 11 | EXT |  | 0.92 | (c)
659.727 | 3.452 | 3.374 | -6.743 | -6.821 | 1188 | 1397 | 1366 | 1188 | 3374 | 65 |  | CORR | GENE | 02:09 | 02:43 | 02:38 | 116 | 355 | 11 | EXT |  | 0.89 | (c)
660.357 | 4.082 | 4.042 | -6.113 | -6.153 | 1243 | 1349 | 1373 | 1243 | 4042 | 65 |  | CORR | GENE | 02:18 | 02:35 | 02:39 | 65 | 260 | 11 | EXT |  | 0.89 | (c)
664.141 | 7.866 | 7.836 | -2.329 | -2.359 | 2176 | -2205 | -2209 | 2132 | 2213 | 65 |  | CORR | GENE | 04:48 | 05:01 | 05:01 | 146 | 153 | 10 | EXT |  | 0.9 | (c)
665.089 | 8.814 | 8.803 | -1.381 | -1.392 | 1992 | 2093 | 2042 | 1992 | 1366 | 65 |  | CORR | CIGR | 04:19 | 04:35 | 04:27 | 26 | 101 | 10 | EXT |  | 0.89 | (c)
665.98 | 9.705 | 9.697 | -0.49 | -0.498 | 1389 | 1458 | 1450 | 1389 | 474 | 65 |  | CORR | CIGR | 02:41 | 02:53 | 02:51 | 24 | 124 | 10 | EXT |  | 0.89 | (c)
666.128 | 9.853 | 9.762 | -0.342 | -0.433 | 1996 | 2221 | 2158 | 1996 | 261 | 65 |  | CORR | GENE | 04:19 | 04:56 | 04:46 | 172 | 325 | 13 | EXT |  | 0.9 | (c)
666.47 | 0 | 0 | -11.61 | -11.61 | -592 | 37 | -63 | 0 |  | 66 | Нарушение формы кольцевого шва | GWAN |  | 06:34 | 08:15 | 07:59 | 0 | 1058 |  | EXT | Нарушение формы кольцевого шва |  | (c)
667.116 | 0.646 | 0.601 | -10.964 | -11.009 | -2159 | -1834 | -1970 | 1781 | 601 | 66 |  | CORR | GENE | 02:21 | 03:13 | 02:51 | 66 | 377 | 12 | EXT |  | 0.89 | (c)
668.856 | 2.386 | 2.345 | -9.224 | -9.265 | -1464 | -1371 | -1338 | 1212 | 2345 | 66 |  | CORR | GENE | 04:13 | 04:28 | 04:33 | 61 | 252 | 10 | EXT |  | 0.89 | (c)
669.857 | 3.387 | 3.369 | -8.223 | -8.241 | -1486 | -1281 | -1284 | 1082 | 3369 | 66 |  | CORR | GENE | 04:10 | 04:43 | 04:42 | 88 | 404 | 10 | EXT |  | 0.89 | (c)
670.118 | 3.648 | 3.621 | -7.962 | -7.989 | 206 | 288 | 286 | 206 | 3621 | 66 |  | CORR | CIGR | 08:43 | 08:56 | 08:56 | 39 | 161 | 10 | EXT |  | 0.89 | (c)
671.232 | 4.762 | 4.748 | -6.848 | -6.862 | 427 | 427 | 476 | 427 | 4748 | 66 |  | CORR | CIGR | 09:18 | 09:18 | 09:26 | 23 | 97 | 11 | EXT |  | 0.89 | (c)
671.27 | 4.8 | 4.759 | -6.81 | -6.851 | -1408 | -1301 | -1304 | 1199 | 4759 | 66 |  | CORR | GENE | 04:22 | 04:39 | 04:39 | 61 | 209 | 10 | EXT |  | 0.89 | (c)
671.32 | 4.85 | 4.738 | -6.76 | -6.872 | -701 | -670 | -673 | 645 | 4738 | 66 |  | CORR | AXGR | 06:16 | 06:21 | 06:21 | 425 | 56 | 10 | EXT |  | 0.93 | (c)
671.884 | 5.414 | 5.382 | -6.196 | -6.228 | 17 | 248 | 191 | 17 | 5382 | 66 |  | CORR | GENE | 08:12 | 08:49 | 08:40 | 63 | 348 | 10 | EXT |  | 0.89 | (c)
672.746 | 6.276 | 6.241 | -5.334 | -5.369 | -501 | -362 | -422 | 343 | 5326 | 66 |  | CORR | CIGR | 06:48 | 07:11 | 07:01 | 43 | 158 | 11 | EXT |  | 0.89 | (c)
673.46 | 6.99 | 6.966 | -4.62 | -4.644 | -2197 | -2111 | -2036 | 1875 | 4588 | 66 |  | CORR | CIGR | 02:15 | 02:29 | 02:41 | 56 | 323 | 11 | EXT |  | 0.89 | (c)
673.662 | 7.192 | 7.033 | -4.418 | -4.577 | 1859 | 1944 | 2160 | 1859 | 4396 | 66 |  | CORR | GENE | 01:09 | 01:23 | 01:58 | 181 | 602 | 10 | EXT |  | 0.9 | (c)
680.72 | 2.64 | 2.617 | -2.13 | -2.153 | 134 | 190 | 188 | 134 | 2110 | 67а |  | GOUG | CIGR | 02:40 | 02:49 | 02:49 | 43 | 108 | 16 | EXT | Задир. |  | (c)
682.85 | 0 | 0 | -2.005 | -2.005 | 1160 | 1379 | 1322 | 1160 |  | 67б | Нарушение формы кольцевого шва | GWAN |  | 08:24 | 08:59 | 08:50 | 0 | 323 |  | EXT | Нарушение формы кольцевого шва |  | (c)
721.385 | 3.195 | 3.161 | -8.47 | -8.504 | -473 | -242 | -355 | 236 | 3161 | 72 |  | CORR | CIGR | 08:41 | 09:19 | 09:00 | 34 | 237 | 12 | EXT | Аномалия находится на отводе. | 0.89 | (c)
726.449 | 8.259 | 8.257 | -3.406 | -3.408 | -2087 | -2074 | -2029 | 1971 | 3184 | 72 |  | ARTD | GENE | 04:21 | 04:23 | 04:30 | 224 | 116 |  | EXT | Аномалия находится на отводе. Наплавка. |  | (c)
728.176 | 9.986 | 9.85 | -1.679 | -1.815 | -2028 | -2028 | -1960 | 1891 | 1657 | 72 |  | ARTD | GENE | 04:30 | 04:30 | 04:41 | 158 | 137 |  | EXT | Аномалия находится на отводе. Наплавка. |  | (c)
731.781 | 1.926 | 1.906 | -8.879 | -8.899 | -1471 | -1437 | -1445 | 1419 | 1906 | 73 |  | DENT | PITT | 04:59 | 05:05 | 05:04 | 52 | 52 | 0.4 | N/A | Глубина вмятины: 5 мм (0,4%). Линейка: 5 см в (191 см; 05:05 ч:мин) |  | (c)
737.246 | 7.391 | 6.955 | -3.414 | -3.85 | -1209 | -1027 | -958 | 707 | 2967 | 73 |  | CORR | GENE | 05:42 | 06:11 | 06:22 | 883 | 502 | 11 | EXT |  | 0.96 | (c)
737.354 | 7.499 | 7.144 | -3.306 | -3.661 | -1332 | -1319 | -1299 | 1267 | 3170 | 73 |  | CORR | GENE | 05:22 | 05:24 | 05:27 | 491 | 65 | 11 | EXT |  | 0.94 | (c)
738.077 | 8.222 | 7.929 | -2.583 | -2.876 | -1341 | -1222 | -1058 | 775 | 2076 | 73 |  | CORR | GENE | 05:20 | 05:40 | 06:06 | 800 | 566 | 11 | EXT |  | 0.96 | (c)
738.306 | 8.451 | 8.269 | -2.354 | -2.536 | -750 | -724 | -734 | 718 | 2136 | 73 |  | CORR | AXGR | 06:56 | 07:00 | 06:58 | 400 | 32 | 15 | EXT |  | 0.95 | (c)
738.599 | 8.744 | 8.687 | -2.061 | -2.118 | -755 | -700 | -658 | 561 | 2034 | 73 |  | CORR | GENE | 06:55 | 07:04 | 07:11 | 84 | 195 | 10 | EXT |  | 0.89 | (c)
738.71 | 8.855 | 8.82 | -1.95 | -1.985 | -1305 | -1232 | -1135 | 965 | 1829 | 73 |  | CORR | GENE | 05:26 | 05:38 | 05:54 | 156 | 340 | 10 | EXT |  | 0.9 | (c)
739.24 | 9.385 | 9.033 | -1.42 | -1.772 | -1021 | -961 | -984 | 946 | 1226 | 73 |  | CORR | GENE | 06:12 | 06:22 | 06:18 | 546 | 75 | 12 | EXT |  | 0.95 | (c)
739.321 | 9.466 | 9.332 | -1.339 | -1.473 | -759 | -717 | -738 | 717 | 1338 | 73 |  | CORR | AXGR | 06:54 | 07:01 | 06:58 | 135 | 42 | 13 | EXT |  | 0.9 | (c)
740.024 | 10.169 | 10.009 | -0.636 | -0.796 | -582 | -582 | -560 | 537 | 558 | 73 |  | CORR | AXGR | 07:23 | 07:23 | 07:27 | 238 | 45 | 10 | EXT |  | 0.91 | (c)
763.315 | 0 | 0 | -11.09 | -11.09 | -14 | 2040 | 1674 | 0 |  | 76 | Нарушение формы кольцевого шва | GWAN |  | 03:17 | 08:48 | 07:49 | 0 | 3375 |  | EXT | Нарушение формы кольцевого шва Аномалия находится на упругопластическом изгибе: R=380 D, максимальное растяжение на 11.9 час. |  | (c)
785.795 | 0 | 0 | -11.175 | -11.175 | 332 | 837 | 892 | 332 |  | 78 | Нарушение формы кольцевого шва | GWAN |  | 10:13 | 11:34 | 11:43 | 0 | 1121 |  | EXT | Нарушение формы кольцевого шва Аномалия находится на отводе. |  | (c)
808.56 | 0 | 0 | -11.655 | -11.655 | 1003 | 1125 | 1100 | 1003 |  | 80 | Нарушение формы кольцевого шва | GWAN |  | 07:45 | 08:05 | 08:01 | 0 | 193 |  | EXT | Нарушение формы кольцевого шва |  | (c)
842.94 | 0 | 0 | -11.07 | -11.07 | -1054 | -747 | -603 | 153 |  | 83 | Нарушение формы кольцевого шва | GWAN |  | 11:28 | 00:18 | 12:41 | 0 | 900 |  | EXT | Нарушение формы кольцевого шва |  | (c)
842.94 | 0 | 0 | -11.07 | -11.07 | 293 | 820 | 830 | 293 |  | 83 | Нарушение формы кольцевого шва | GWAN |  | 03:06 | 04:31 | 04:32 | 0 | 1075 |  | EXT | Нарушение формы кольцевого шва |  | (c)
865.411 | 11.401 | 11.213 | -0.224 | -0.412 | -1327 | -1257 | -1291 | 1254 | 154 | 84 |  | CORR | GENE | 06:16 | 06:28 | 06:22 | 258 | 73 | 10 | EXT | Аномалия находится на упругопластическом изгибе: R=459 D, максимальное растяжение на 0.2 час. | 0.91 | (c)
877.11 | 0 | 0 | -11.515 | -11.515 | 255 | -1226 | 2073 | 255 |  | 86 | Нарушение формы кольцевого шва | GWAN |  | 02:44 | 10:45 | 07:38 | 0 | 3635 |  | EXT | Нарушение формы кольцевого шва Аномалия находится на упругопластическом изгибе: R=394 D, максимальное растяжение на 0 час. |  | (c)
880.046 | 2.936 | 2.585 | -8.579 | -8.93 | 1448 | 1626 | 1560 | 1448 | 2585 | 86 |  | DENT | GENE | 05:57 | 06:25 | 06:15 | 615 | 223 | 0.4 | N/A | Глубина вмятины: 6 мм (0,4%). Линейка: 62 см в (259 см; 06:25 ч:мин) Аномалия находится на упругопластическом изгибе. |  | (c)
888.625 | 0 | 0 | -11.015 | -11.015 | -300 | 10 | 1159 | 0 |  | 87 | Нарушение формы кольцевого шва | GWAN |  | 02:17 | 03:07 | 06:12 | 0 | 2919 |  | EXT | Нарушение формы кольцевого шва |  | (c)
910.97 | 0 | 0 | -11.425 | -11.425 | -1201 | -55 | -388 | 0 |  | 89 | Нарушение формы кольцевого шва | GWAN |  | 05:55 | 09:00 | 08:06 | 0 | 1626 |  | EXT | Нарушение формы кольцевого шва Аномалия находится на упругопластическом изгибе: R=445 D, максимальное растяжение на 6.4 час. |  | (c)
956.066 | 11.031 | 11.019 | -0.489 | -0.501 | 1477 | 1681 | 1620 | 1477 | 370 | 92 |  | CORR | GENE | 05:13 | 05:46 | 05:36 | 131 | 287 | 10 | EXT |  | 0.89 | (c)
968.19 | 0 | 0 | -11.16 | -11.16 | -1980 | -1810 | -1839 | 1699 |  | 94 | Нарушение формы кольцевого шва | GWAN |  | 03:43 | 04:11 | 04:06 | 0 | 281 |  | EXT | Нарушение формы кольцевого шва Аномалия находится на отводе. |  | (c)
1051.738 | 8.803 | 8.796 | -2.857 | -2.864 | 316 | 411 | 364 | 316 | 2833 | 101 |  | GOUG | CIGR | 03:52 | 04:08 | 03:60 | 31 | 95 | 7 | EXT | Аномалия находится на отводе. Задир. |  | (c)
1093.11 | 4.605 | 4.457 | -6.935 | -7.083 | -896 | -878 | -865 | 834 | 4457 | 105 |  | CORR | GENE | 06:32 | 06:35 | 06:37 | 432 | 62 | 14 | EXT | Аномалия находится на отводе. | 0.95 | (c)
1098.742 | 10.237 | 10.042 | -1.303 | -1.498 | -845 | -791 | -809 | 774 | 878 | 105 |  | CORR | GENE | 06:40 | 06:49 | 06:46 | 620 | 70 | 10 | EXT | Аномалия находится на отводе. | 0.94 | (c)
1111.59 | 0 | 0 | -11.665 | -11.665 | -915 | -742 | -773 | 631 | 0 | 107 | Смещение кромок | GWAN |  | 06:05 | 06:33 | 06:28 | 0 | 283 | 16 | EXT | Смещение кромок Наружу Аномалия находится в зоне расположения футляра. Величина смещения - 3 мм. |  | (c)
1111.59 | 0 | 0 | -11.665 | -11.665 | -467 | -300 | -240 | 12 |  | 107 | Нарушение формы кольцевого шва | GWAN |  | 07:17 | 07:44 | 07:54 | 0 | 455 |  | EXT | Нарушение формы кольцевого шва Аномалия находится в зоне расположения футляра. |  | (c)
1123.255 | 0 | 0 | -11.345 | -11.345 | -86 | 305 | 307 | 0 |  | 108 | Нарушение формы кольцевого шва | GWAN |  | 00:58 | 02:01 | 02:01 | 0 | 785 |  | EXT | Нарушение формы кольцевого шва Аномалия находится в зоне расположения футляра. |  | (c)
1137.521 | 2.921 | 2.814 | -8.714 | -8.821 | 1465 | 1576 | 1615 | 1465 | 2814 | 109 |  | DENT | GENE | 05:31 | 05:49 | 05:55 | 197 | 301 | 0.6 | N/A | Глубина вмятины: 9 мм (0,6%). Линейка: 20 см в (281 см; 05:49 ч:мин) |  | (c)
1157.765 | 0 | 0 | -11.2 | -11.2 | -2218 | -2025 | -2047 | 1876 |  | 111 | Нарушение формы кольцевого шва | GWAN |  | 07:08 | 07:39 | 07:36 | 0 | 342 |  | EXT | Нарушение формы кольцевого шва |  | (c)
1186.572 | 0 | 0 | -8.317 | -8.317 | -2099 | -1654 | -1683 | 1267 | 0 | 114а | Непровар / утяжина | GWAN |  | 04:59 | 06:10 | 06:06 | 0 | 832 | 20 | INT | Непровар / утяжина |  | (b)
1186.572 | 0 | 0 | -8.317 | -8.317 | -667 | 161 | 453 | 0 |  | 114а | Нарушение формы кольцевого шва | GWAN |  | 08:50 | 11:03 | 11:50 | 0 | 2241 |  | EXT | Нарушение формы кольцевого шва |  | (c)
1189.524 | 2.952 | 2.937 | -5.365 | -5.38 | -1846 | -1763 | -1761 | 1677 | 2937 | 114а |  | CORR | CIGR | 05:39 | 05:53 | 05:53 | 32 | 169 | 11 | EXT |  | 0.89 | (c)
1189.837 | 3.265 | 3.235 | -5.052 | -5.082 | -1864 | -1704 | -1773 | 1682 | 3235 | 114а |  | CORR | CIGR | 05:37 | 06:02 | 05:51 | 44 | 182 | 11 | EXT |  | 0.89 | (c)
1194.75 | 8.178 | 8.163 | -0.139 | -0.154 | -1434 | -1219 | -1299 | 1164 | 117 | 114а |  | CORR | CIGR | 06:46 | 07:21 | 07:08 | 37 | 269 | 10 | EXT |  | 0.89 | (c)
1222.31 | 0.379 | 0.297 | -4.908 | -4.99 | 363 | 553 | 502 | 363 | 297 | 118а |  | CORR | GENE | 04:40 | 05:11 | 05:03 | 110 | 279 | 12 | EXT |  | 0.89 | (c)
1222.745 | 0.814 | 0.805 | -4.473 | -4.482 | 381 | 461 | 466 | 381 | 805 | 118а |  | CORR | CIGR | 04:43 | 04:56 | 04:57 | 24 | 170 | 13 | EXT |  | 0.89 | (c)
1233.004 | 5.786 | 5.7 | -5.831 | -5.917 | 613 | 654 | 654 | 613 | 5700 | 119а |  | CORR | GENE | 06:02 | 06:09 | 06:09 | 195 | 82 | 10 | EXT |  | 0.9 | (c)
1258.78 | 0 | 0 | -11.063 | -11.063 | -1941 | -1725 | -1769 | 1596 |  | 126а | Вышлифовка на шве | GWAN |  | 08:19 | 08:54 | 08:47 | 0 | 346 | 12 | EXT | Вышлифовка на шве |  | (c)
1258.78 | 0 | 0 | -11.063 | -11.063 | -1369 | -1074 | -962 | 554 |  | 126а | Нарушение формы кольцевого шва | GWAN |  | 09:52 | 10:39 | 10:58 | 0 | 814 |  | EXT | Нарушение формы кольцевого шва |  | (c)
1281.445 | 0 | 0 | -11.612 | -11.612 | 2146 | -1124 | -1631 | 947 |  | 127а | Нарушение формы кольцевого шва | GWAN |  | 01:51 | 05:03 | 03:42 | 0 | 1368 |  | EXT | Нарушение формы кольцевого шва |  | (c)
1281.445 | 0 | 0 | -11.612 | -11.612 | -5 | 412 | 636 | 0 |  | 127а | Нарушение формы кольцевого шва | GWAN |  | 08:04 | 09:11 | 09:47 | 0 | 1283 |  | EXT | Нарушение формы кольцевого шва |  | (c)
1293.057 | 0 | 0 | -4.987 | -4.987 | -1036 | -956 | -958 | 879 |  | 128а | Нарушение формы кольцевого шва | GWAN |  | 01:17 | 01:29 | 01:29 | 0 | 156 |  | EXT | Нарушение формы кольцевого шва |  | (c)
1293.057 | 0 | 0 | -4.987 | -4.987 | 671 | 896 | 1013 | 671 |  | 128а | Нарушение формы кольцевого шва | GWAN |  | 05:52 | 06:28 | 06:47 | 0 | 685 |  | EXT | Нарушение формы кольцевого шва |  | (c)
4602.345 | 12.108 | 11.99 | -0.028 | -0.146 | 1704 | 2198 | -2230 | 1703 | 11 | 436а | Дефект проката | MIAN | GENE | 06:56 | 08:16 | 08:21 | 135 | 1054 |  | INT | Дефект проката Эквивалент потери металла 13%. |  | (c)
5910.963 | 2.295 | 2.28 | -9.836 | -9.851 | -1709 | -1648 | -1647 | 1586 | 2280 | 554а |  | ARTD | CIGR | 02:38 | 02:47 | 02:47 | 37 | 123 |  | EXT | Эквивалент потери металла 10%. |  | (c)
7661.1 | 0 | 0 | -12.121 | -12.121 | -735 | 52 | -299 | 137 | 0 | 710а | Внутришовный дефект | GWAN |  | 11:20 | 01:27 | 12:30 | 0 | 872 | 10 | MID | Внутришовный дефект |  | (c)
9763.696 | 0 | 0 | -12.141 | -12.141 | 956 | 1392 | 1430 | 956 | 0 | 900а | Смещение кромок | GWAN |  | 11:60 | 01:10 | 13:16 | 0 | 948 | 15 | EXT | Смещение кромок Наружу Величина смещения - 2.3 мм. Аномалия находится на упругопластическом изгибе: R=439 D, максимальное растяжение на 5.8 час. |  | (c)
10089.945 | 0 | 0 | -12.131 | -12.131 | 1365 | 1488 | 1483 | 1365 | 0 | 928аа | Подгиб кромки со смещением | GWAN |  | 04:25 | 04:45 | 04:44 | 0 | 235 | 26 | EXT | Подгиб кромки со смещением Величина смещения - 4.1 мм. |  | (c)
10089.945 | 0 | 0 | -12.131 | -12.131 | 1752 | 1834 | 1882 | 1752 | 0 | 928аа | Подгиб кромки со смещением | GWAN |  | 05:28 | 05:41 | 05:49 | 0 | 260 | 25 | EXT | Подгиб кромки со смещением Величина смещения - 4 мм. |  | (c)
10162.726 | 0 | 0 | -11.532 | -11.532 | -1342 | -1158 | -1168 | 994 | 0 | 935а | Подгиб кромки со смещением | GWAN |  | 05:59 | 06:29 | 06:27 | 0 | 347 | 30 | EXT | Подгиб кромки со смещением Аномалия находится на отводе. Величина смещения - 4.7 мм. |  | (c)
12110.784 | 0 | 0 | -11.712 | -11.712 | 1729 | 1929 | 1951 | 1729 | 0 | 1109а | Подгиб кромки со смещением | GWAN |  | 07:45 | 08:18 | 08:21 | 0 | 443 | 33 | EXT | Подгиб кромки со смещением Аномалия находится на отводе. Величина смещения - 5.2 мм. |  | (c)
12316.003 | 0 | 0 | -12.121 | -12.121 | 1314 | 1498 | 1604 | 1314 |  | 1127а | Нарушение формы кольцевого шва | GWAN |  | 11:48 | 00:18 | 12:35 | 0 | 579 |  | EXT | Нарушение формы кольцевого шва |  | (c)
12678.999 | 0 | 0 | -12.111 | -12.111 | -122 | 24 | 136 | 0 | 0 | 1159ба | Смещение кромок | GWAN |  | 09:10 | 09:34 | 09:52 | 0 | 517 | 25 | EXT | Смещение кромок Наружу Величина смещения - 3.9 мм. |  | (c)
12751.645 | 0 | 0 | -12.091 | -12.091 | -498 | 43 | -45 | 0 |  | 1166а | Нарушение формы кольцевого шва | GWAN |  | 04:25 | 05:53 | 05:39 | 0 | 906 |  | EXT | Нарушение формы кольцевого шва |  | (c)
13738.303 | 0 | 0 | -11.867 | -11.867 | -1640 | -1162 | -894 | 148 |  | 1253а | Нарушение формы кольцевого шва | GWAN |  | 11:02 | 00:19 | 13:02 | 0 | 1492 |  | EXT | Нарушение формы кольцевого шва |  | (c)
13762.047 | 0 | 0 | -12.136 | -12.136 | -1850 | -1427 | -1392 | 935 |  | 1255а | Нарушение формы кольцевого шва | GWAN |  | 10:58 | 00:06 | 12:12 | 0 | 915 |  | EXT | Нарушение формы кольцевого шва |  | (c)
14684.881 | 0 | 0 | -12.111 | -12.111 | -132 | 17 | 146 | 0 |  | 1337а | Нарушение формы кольцевого шва | GWAN |  | 01:50 | 02:15 | 02:35 | 0 | 556 |  | EXT | Нарушение формы кольцевого шва |  | (c)
15164.609 | 0 | 0 | -12.106 | -12.106 | -1681 | -1597 | -1544 | 1407 |  | 1379а | Нарушение формы кольцевого шва | GWAN |  | 00:03 | 00:17 | 00:25 | 0 | 274 |  | EXT | Нарушение формы кольцевого шва |  | (c)
15212.43 | 0 | 0 | -12.126 | -12.126 | 42 | 526 | 440 | 42 |  | 1383а | Нарушение формы кольцевого шва | GWAN |  | 10:52 | 00:10 | 11:56 | 0 | 797 |  | EXT | Нарушение формы кольцевого шва |  | (c)
15889.538 | 0 | 0 | -12.121 | -12.121 | -1527 | -1428 | -1372 | 1218 |  | 1444а | Нарушение формы кольцевого шва | GWAN |  | 05:56 | 06:12 | 06:21 | 0 | 309 |  | EXT | Нарушение формы кольцевого шва Аномалия находится на упругопластическом изгибе: R=483 D, максимальное растяжение на 12 час. |  | (c)
15901.659 | 0 | 0 | -12.121 | -12.121 | -513 | -320 | -354 | 194 |  | 1445а | Нарушение формы кольцевого шва | GWAN |  | 05:57 | 06:28 | 06:23 | 0 | 320 |  | EXT | Нарушение формы кольцевого шва Аномалия находится на упругопластическом изгибе: R=655 D, максимальное растяжение на 0.6 час. |  | (c)
18413.447 | 0 | 0 | -12.111 | -12.111 | 1804 | 1996 | 1998 | 1804 |  | 1671а | Нарушение формы кольцевого шва | GWAN |  | 11:40 | 00:11 | 12:11 | 0 | 387 |  | EXT | Нарушение формы кольцевого шва |  | (c)
18413.447 | 0 | 0 | -12.111 | -12.111 | -553 | 1079 | 400 | 0 |  | 1671а | Нарушение формы кольцевого шва | GWAN |  | 05:19 | 09:43 | 07:53 | 0 | 1906 |  | EXT | Нарушение формы кольцевого шва |  | (c)
23901.16 | 0 | 0 | -11.842 | -11.842 | 270 | 1084 | 919 | 270 |  | 2159а | Нарушение формы кольцевого шва | GWAN |  | 06:04 | 08:15 | 07:48 | 0 | 1296 |  | EXT | Нарушение формы кольцевого шва |  | (c)
24230.251 | 1.571 | 1.527 | -9.269 | -9.313 | -2156 | -1980 | -1969 | 1781 | 1527 | 2190 |  | CORR | GENE | 02:35 | 03:03 | 03:05 | 113 | 375 | 12 | EXT | Аномалия находится на отводе. | 0.89 | (c)
24239.52 | 0 | 0 | -11.455 | -11.455 | -523 | -284 | -312 | 101 | 0 | 2191 | Внутришовный дефект | GWAN |  | 05:58 | 06:36 | 06:32 | 0 | 422 | 19 | MID | Внутришовный дефект Аномалия находится на отводе. |  | (c)
24305.238 | 9.313 | 9.007 | -2.122 | -2.428 | 1707 | 1999 | 2171 | 1707 | 2053 | 2196 |  | CORR | GENE | 04:36 | 05:23 | 05:50 | 375 | 927 | 10 | EXT |  | 0.92 | (c)
24309.063 | 1.703 | 1.688 | -9.942 | -9.957 | -1426 | -1327 | -1343 | 1259 | 1688 | 2197 |  | GOUG | CIGR | 05:14 | 05:30 | 05:27 | 36 | 167 | 16 | EXT | Аномалия находится на отводе. Задир. |  | (c)
24334.981 | 5.651 | 5.612 | -4.829 | -4.868 | -1030 | -941 | -968 | 906 | 4722 | 2199 |  | GOUG | GENE | 07:08 | 07:22 | 07:18 | 146 | 124 | 13 | EXT | Задир. |  | (c)
24362 | 0 | 0 | -5.535 | -5.535 | -1350 | -896 | -949 | 549 |  | 2202 | Вышлифовка на шве | GWAN |  | 04:37 | 05:51 | 05:42 | 0 | 800 | 20 | EXT | Вышлифовка на шве Аномалия находится на отводе. Аномалия находится на упругопластическом изгибе: R=894 D, максимальное растяжение на 7.9 час. |  | (c)
24367.535 | 0 | 0 | -11.315 | -11.315 | -476 | 342 | 346 | 0 |  | 2203 | Нарушение формы кольцевого шва | GWAN |  | 04:32 | 06:44 | 06:44 | 0 | 1644 |  | EXT | Нарушение формы кольцевого шва Аномалия находится на упругопластическом изгибе: R=543 D, максимальное растяжение на 10.2 час. |  | (c)
24378.85 | 0 | 0 | -11.405 | -11.405 | 615 | 1077 | 1038 | 615 | 0 | 2204 | Смещение кромок | GWAN |  | 04:37 | 05:51 | 05:45 | 0 | 846 | 17 | EXT | Смещение кромок Наружу Величина смещения - 3.2 мм. Аномалия находится на упругопластическом изгибе: R=280 D, максимальное растяжение на 0.1 час. |  | (c)
24378.85 | 0 | 0 | -11.405 | -11.405 | -1433 | -1167 | -1088 | 743 |  | 2204 | Нарушение формы кольцевого шва | GWAN |  | 11:06 | 11:49 | 12:02 | 0 | 690 |  | EXT | Нарушение формы кольцевого шва Аномалия находится на упругопластическом изгибе: R=280 D, максимальное растяжение на 0.1 час. |  | (c)
24390.255 | 0 | 0 | -11.045 | -11.045 | 318 | 1021 | 1412 | 318 |  | 2205 | Нарушение формы кольцевого шва | GWAN |  | 03:49 | 05:43 | 06:46 | 0 | 2188 |  | EXT | Нарушение формы кольцевого шва Аномалия находится на упругопластическом изгибе: R=548 D, максимальное растяжение на 0.5 час. |  | (c)
24390.255 | 0 | 0 | -11.045 | -11.045 | -1717 | -1462 | -1473 | 1228 |  | 2205 | Нарушение формы кольцевого шва | GWAN |  | 10:21 | 11:02 | 11:00 | 0 | 489 |  | EXT | Нарушение формы кольцевого шва Аномалия находится на упругопластическом изгибе: R=548 D, максимальное растяжение на 0.5 час. |  | (c)
24424.07 | 0 | 0 | -11.235 | -11.235 | -134 | 3 | 155 | 0 |  | 2208 | Нарушение формы кольцевого шва | GWAN |  | 03:27 | 03:49 | 04:14 | 0 | 578 |  | EXT | Нарушение формы кольцевого шва Аномалия находится на упругопластическом изгибе: R=421 D, максимальное растяжение на 5.5 час. |  | (c)
24424.07 | 0 | 0 | -11.235 | -11.235 | 2137 | -2023 | -1925 | 1525 |  | 2208 | Нарушение формы кольцевого шва | GWAN |  | 09:33 | 10:22 | 10:38 | 0 | 799 |  | EXT | Нарушение формы кольцевого шва Аномалия находится на упругопластическом изгибе: R=421 D, максимальное растяжение на 5.5 час. |  | (c)
24426.056 | 1.986 | 1.93 | -9.249 | -9.305 | -1778 | -1693 | -1713 | 1649 | 1930 | 2208 |  | ARTD | GENE | 11:02 | 11:15 | 11:12 | 139 | 130 |  | EXT | Эквивалент потери металла 11%. Аномалия находится на упругопластическом изгибе: R=475 D, максимальное растяжение на 5.3 час. |  | (c)
24435.305 | 0 | 0 | -10.755 | -10.755 | -355 | 1725 | 1089 | 0 |  | 2209 | Нарушение формы кольцевого шва | GWAN |  | 00:16 | 05:52 | 04:09 | 0 | 2887 |  | EXT | Нарушение формы кольцевого шва |  | (c)
24735.385 | 0 | 0 | -11.89 | -11.89 | 584 | 1688 | 1438 | 584 |  | 2238а | Нарушение формы кольцевого шва | GWAN |  | 05:00 | 07:59 | 07:18 | 0 | 1709 |  | EXT | Нарушение формы кольцевого шва |  | (c)
26725.325 | 0 | 0 | -12.16 | -12.16 | -81 | 52 | 165 | 0 |  | 2417а | Нарушение формы кольцевого шва | GWAN |  | 00:42 | 01:04 | 01:22 | 0 | 492 |  | EXT | Нарушение формы кольцевого шва |  | (c)
26725.325 | 0 | 0 | -12.16 | -12.16 | -864 | -703 | -686 | 508 |  | 2417а | Нарушение формы кольцевого шва | GWAN |  | 10:36 | 11:02 | 11:04 | 0 | 356 |  | EXT | Нарушение формы кольцевого шва |  | (c)
28385.875 | 0 | 0 | -12.15 | -12.15 | 1101 | -1465 | -2065 | 771 |  | 2564а | Нарушение формы кольцевого шва | GWAN |  | 01:35 | 06:41 | 05:04 | 0 | 2589 |  | EXT | Нарушение формы кольцевого шва |  | (c)
28495.035 | 0 | 0 | -12.165 | -12.165 | 1871 | -2054 | -2045 | 1501 |  | 2573а | Нарушение формы кольцевого шва | GWAN |  | 11:43 | 01:09 | 13:10 | 0 | 1089 |  | EXT | Нарушение формы кольцевого шва |  | (c)
28713.675 | 0 | 0 | -12.175 | -12.175 | -1669 | -1080 | -953 | 236 |  | 2593а | Нарушение формы кольцевого шва | GWAN |  | 11:11 | 00:46 | 13:07 | 0 | 1433 |  | EXT | Нарушение формы кольцевого шва |  | (c)
29904.585 | 11.31 | 11.16 | -0.85 | -1 | 1668 | 2121 | 2181 | 1668 | 712 | 2696а |  | CORR | GENE | 07:25 | 08:38 | 08:47 | 288 | 1025 | 12 | EXT | Аномалия находится на упругопластическом изгибе: R=547 D, максимальное растяжение на 0.4 час. | 0.92 | (c)
30399.645 | 0 | 0 | -12.145 | -12.145 | 411 | 1258 | 1044 | 411 |  | 2741а | Нарушение формы кольцевого шва | GWAN |  | 10:47 | 01:03 | 12:29 | 0 | 1267 |  | EXT | Нарушение формы кольцевого шва Аномалия находится на упругопластическом изгибе: R=707 D, максимальное растяжение на 6 час. |  | (c)
31263.65 | 0 | 0 | -2.485 | -2.485 | 2050 | -1362 | -1252 | 94 |  | 2824ба | Нарушение формы кольцевого шва | GWAN |  | 07:50 | 10:40 | 10:57 | 0 | 2318 |  | EXT | Нарушение формы кольцевого шва |  | (c)
31266.135 | 0 | 0 | -9.515 | -9.515 | 1925 | -533 | -1409 | 282 |  | 2825а | Нарушение формы кольцевого шва | GWAN |  | 08:57 | 02:20 | 11:58 | 0 | 2254 |  | EXT | Нарушение формы кольцевого шва |  | (c)
31306.644 | 3.489 | 3.481 | -8.136 | -8.144 | 1285 | 1308 | 1316 | 1285 | 3481 | 2838 |  | GOUG | CIGR | 03:43 | 03:47 | 03:48 | 19 | 63 | 8 | EXT | Аномалия находится на отводе. Задир. |  | (c)
31311.086 | 7.931 | 7.91 | -3.694 | -3.715 | 211 | 252 | 270 | 211 | 3675 | 2838 |  | CORR | CIGR | 00:50 | 00:56 | 00:59 | 40 | 118 | 11 | EXT | Аномалия находится на отводе. | 0.89 | (c)
31314.78 | 0 | 0 | -1.3 | -1.3 | -1752 | -1397 | -1349 | 945 |  | 2839 | Нарушение формы кольцевого шва | GWAN |  | 08:31 | 09:28 | 09:36 | 0 | 808 |  | EXT | Нарушение формы кольцевого шва Аномалия находится на отводе. |  | (c)
31314.78 | 0 | 0 | -1.3 | -1.3 | -648 | -472 | -135 | 377 |  | 2839 | Нарушение формы кольцевого шва | GWAN |  | 11:29 | 11:57 | 12:52 | 0 | 1025 |  | EXT | Нарушение формы кольцевого шва Аномалия находится на отводе. |  | (c)
31328.715 | 0 | 0 | -11.26 | -11.26 | 106 | 399 | 325 | 106 |  | 2842 | Нарушение формы кольцевого шва | GWAN |  | 01:07 | 01:54 | 01:42 | 0 | 438 |  | EXT | Нарушение формы кольцевого шва |  | (c)
31328.715 | 0 | 0 | -11.26 | -11.26 | 1788 | 2085 | -2150 | 0 |  | 2842 | Нарушение формы кольцевого шва | GWAN |  | 05:38 | 06:26 | 07:03 | 0 | 1045 |  | EXT | Нарушение формы кольцевого шва |  | (c)
31328.715 | 0 | 0 | -11.26 | -11.26 | -691 | -451 | -421 | 150 |  | 2842 | Нарушение формы кольцевого шва | GWAN |  | 10:58 | 11:37 | 11:42 | 0 | 541 |  | EXT | Нарушение формы кольцевого шва |  | (c)
31340.493 | 0.518 | 0.493 | -10.932 | -10.957 | -820 | -768 | -777 | 734 | 493 | 2843 |  | CORR | GENE | 07:13 | 07:21 | 07:20 | 53 | 86 | 11 | EXT |  | 0.89 | (c)
31341.403 | 1.428 | 1.41 | -10.022 | -10.04 | -1510 | -1416 | -1409 | 720 | 1410 | 2843 |  | CORR | CIGR | 05:22 | 05:37 | 05:38 | 47 | 203 | 14 | EXT |  | 0.89 | (c)
31341.802 | 1.827 | 1.82 | -9.623 | -9.63 | -1527 | -1309 | -1405 | 704 | 1820 | 2843 |  | CORR | GENE | 05:19 | 05:54 | 05:39 | 49 | 243 | 10 | EXT |  | 0.89 | (c)
31342.627 | 2.652 | 2.624 | -8.798 | -8.826 | -1585 | -1493 | -1424 | 645 | 2624 | 2843 |  | CORR | GENE | 05:10 | 05:24 | 05:35 | 49 | 321 | 10 | EXT |  | 0.89 | (c)
31351.037 | 11.062 | 11.049 | -0.388 | -0.401 | -1490 | -1067 | -1263 | 740 | 323 | 2843 |  | CORR | GENE | 05:25 | 06:33 | 06:02 | 78 | 455 | 10 | EXT |  | 0.89 | (c)
31360.685 | 9.26 | 9.247 | -1.865 | -1.878 | -620 | -611 | -609 | 599 | 1850 | 2844 |  | CORR | PITT | 05:04 | 05:05 | 05:06 | 28 | 20 | 13 | EXT |  | 0.89 | (c)
31361.19 | 9.765 | 9.753 | -1.36 | -1.372 | -481 | -424 | -420 | 359 | 1344 | 2844 |  | CORR | CIGR | 05:26 | 05:36 | 05:36 | 28 | 122 | 12 | EXT |  | 0.89 | (c)
31361.758 | 10.333 | 10.315 | -0.792 | -0.81 | -215 | -148 | -159 | 103 | 771 | 2844 |  | CORR | CIGR | 06:09 | 06:20 | 06:18 | 39 | 112 | 10 | EXT |  | 0.89 | (c)
31373.815 | 0 | 0 | -11.41 | -11.41 | -922 | -471 | -360 | 0 | 0 | 2846 | Подгиб кромки со смещением | GWAN |  | 05:37 | 06:50 | 07:08 | 0 | 1125 | 25 | EXT | Подгиб кромки со смещением Величина смещения - 3.9 мм. |  | (c)
31417.585 | 0 | 0 | -10.96 | -10.96 | 304 | 1810 | 1430 | 0 |  | 2854 | Нарушение формы кольцевого шва | GWAN |  | 01:49 | 05:52 | 04:51 | 0 | 2252 |  | EXT | Нарушение формы кольцевого шва |  | (c)
31439.98 | 0 | 0 | -11.315 | -11.315 | 106 | 408 | 509 | 106 |  | 2856 | Нарушение формы кольцевого шва | GWAN |  | 02:45 | 03:34 | 03:50 | 0 | 806 |  | EXT | Нарушение формы кольцевого шва |  | (c)
31439.98 | 0 | 0 | -11.315 | -11.315 | 1352 | 1651 | 1683 | 217 |  | 2856 | Нарушение формы кольцевого шва | GWAN |  | 06:07 | 06:55 | 06:60 | 0 | 661 |  | EXT | Нарушение формы кольцевого шва |  | (c)
31441.459 | 1.479 | 1.473 | -9.836 | -9.842 | 1475 | 1605 | 1562 | 581 | 1473 | 2856 |  | CORR | CIGR | 06:26 | 06:47 | 06:40 | 42 | 175 | 10 | EXT |  | 0.89 | (c)
31447.805 | 7.825 | 7.793 | -3.49 | -3.522 | 1283 | 1355 | 1365 | 784 | 3459 | 2856 |  | CORR | GENE | 05:55 | 06:07 | 06:09 | 63 | 163 | 10 | EXT |  | 0.89 | (c)
31481.566 | 8.021 | 8.012 | -3.604 | -3.613 | 1749 | 1791 | 1793 | 1749 | 3588 | 2859 |  | CORR | CIGR | 05:45 | 05:52 | 05:53 | 25 | 88 | 14 | EXT |  | 0.89 | (c)
31481.727 | 8.182 | 8.171 | -3.443 | -3.454 | 1732 | 1817 | 1774 | 1732 | 3432 | 2859 |  | CORR | CIGR | 05:43 | 05:56 | 05:50 | 22 | 85 | 11 | EXT |  | 0.89 | (c)
31484.288 | 10.743 | 10.735 | -0.882 | -0.89 | 1627 | 1660 | 1657 | 1627 | 873 | 2859 |  | CORR | CIGR | 05:26 | 05:31 | 05:30 | 17 | 59 | 12 | EXT | Аномалия находится на упругопластическом изгибе: R=800 D, максимальное растяжение на 6.6 час. | 0.89 | (c)
31491.211 | 6.041 | 5.963 | -5.079 | -5.157 | -808 | -781 | -784 | 761 | 5023 | 2860 |  | CORR | AXGR | 05:58 | 06:02 | 06:02 | 134 | 47 | 13 | EXT | Аномалия находится на упругопластическом изгибе: R=458 D, максимальное растяжение на 6.7 час. | 0.9 | (c)
31493.893 | 8.723 | 8.69 | -2.397 | -2.43 | -899 | -409 | -623 | 348 | 2248 | 2860 |  | CORR | GENE | 05:43 | 07:02 | 06:28 | 182 | 551 | 11 | EXT | Аномалия находится на упругопластическом изгибе: R=502 D, максимальное растяжение на 6.7 час. | 0.9 | (c)
31507.88 | 11.59 | 11.575 | -0.04 | -0.055 | -688 | -623 | -611 | 533 | 26 | 2861 |  | CORR | CIGR | 07:16 | 07:26 | 07:28 | 29 | 155 | 12 | EXT |  | 0.89 | (c)
31519.233 | 11.313 | 11.265 | -0.082 | -0.13 | 1725 | 2110 | 2045 | 0 | 12 | 2862 |  | CORR | GENE | 04:54 | 05:56 | 05:46 | 118 | 640 | 11 | EXT |  | 0.89 | (c)
31597.732 | 9.777 | 9.719 | -1.273 | -1.331 | 1960 | 2196 | 2206 | 0 | 1272 | 2869 |  | GOUG | GENE | 04:31 | 05:09 | 05:10 | 59 | 492 | 6 | EXT | Задир. |  | (c)
31599.005 | 0 | 0 | -10.987 | -10.987 | -1695 | 331 | 84 | 0 |  | 2870а | Нарушение формы кольцевого шва | GWAN |  | 06:20 | 11:47 | 11:08 | 0 | 3559 |  | EXT | Нарушение формы кольцевого шва |  | (c)
31602.542 | 3.537 | 3.532 | -7.45 | -7.455 | -2198 | -2009 | -2097 | 32 | 3532 | 2870а |  | GOUG | GENE | 04:59 | 05:30 | 05:16 | 55 | 203 | 6 | EXT | Задир. |  | (c)
31603.68 | 4.675 | 4.675 | -6.312 | -6.312 | -2064 | -1774 | -1863 | 166 | 4675 | 2870а |  | GOUG | GENE | 05:21 | 06:08 | 05:53 | 63 | 402 | 8 | EXT | Задир. |  | (c)
31605.399 | 6.394 | 6.363 | -4.593 | -4.624 | 2022 | -1985 | -2186 | 0 | 4541 | 2870а |  | GOUG | GENE | 04:20 | 05:34 | 05:01 | 83 | 505 | 6 | EXT | Задир. |  | (c)
31606.887 | 7.882 | 7.857 | -3.105 | -3.13 | -1892 | -1843 | -1849 | 338 | 3082 | 2870а |  | CORR | GENE | 05:49 | 05:57 | 05:56 | 48 | 87 | 10 | EXT |  | 0.89 | (c)
31608.127 | 9.122 | 9.095 | -1.865 | -1.892 | -2102 | -1955 | -1981 | 129 | 1846 | 2870а |  | CORR | CIGR | 05:15 | 05:38 | 05:34 | 46 | 241 | 10 | EXT |  | 0.89 | (c)
31611.893 | 1.901 | 1.876 | -1.74 | -1.765 | -2100 | -2027 | -2023 | 1946 | 1711 | 2870б |  | CORR | CIGR | 09:43 | 09:55 | 09:55 | 54 | 154 | 10 | EXT |  | 0.89 | (c)
31612.156 | 2.164 | 2.136 | -1.477 | -1.505 | -2116 | -2054 | -2047 | 1977 | 1452 | 2870б |  | CORR | CIGR | 09:40 | 09:50 | 09:51 | 53 | 139 | 11 | EXT |  | 0.89 | (c)
31612.513 | 2.521 | 2.497 | -1.12 | -1.144 | 2028 | -2060 | -2110 | 1787 | 1004 | 2870б |  | CORR | GENE | 08:49 | 09:49 | 09:41 | 140 | 646 | 14 | EXT |  | 0.9 | (c)
31613.211 | 3.219 | 3.177 | -0.422 | -0.464 | 2041 | -2179 | -2179 | 1937 | 384 | 2870б |  | CORR | GENE | 08:51 | 09:30 | 09:30 | 80 | 482 | 15 | EXT |  | 0.89 | (c)
31613.633 | 0 | 0 | -4.41 | -4.41 | -1876 | 375 | -465 | 947 |  | 2871а | Нарушение формы кольцевого шва | GWAN |  | 08:57 | 03:00 | 12:44 | 0 | 2823 |  | EXT | Нарушение формы кольцевого шва |  | (c)
31616.976 | 3.343 | 3.33 | -1.067 | -1.08 | -725 | -685 | -669 | 614 | 1044 | 2871а |  | CORR | CIGR | 00:02 | 00:09 | 00:11 | 36 | 112 | 11 | EXT |  | 0.89 | (c)
31627.45 | 5.596 | 5.582 | -5.915 | -5.929 | 2016 | 2097 | -2113 | 1780 | 5582 | 2872а |  | GOUG | GENE | 04:12 | 04:26 | 05:06 | 106 | 665 | 8 | EXT | Задир. |  | (c)
31633.365 | 0 | 0 | -11.445 | -11.445 | 1328 | -1402 | -1637 | 140 |  | 2873 | Нарушение формы кольцевого шва | GWAN |  | 04:16 | 08:55 | 08:17 | 0 | 2993 |  | EXT | Нарушение формы кольцевого шва |  | (c)
31641.638 | 8.273 | 8.249 | -3.172 | -3.196 | 1049 | 1174 | 1167 | 1049 | 3151 | 2873 |  | CORR | CIGR | 03:31 | 03:51 | 03:50 | 45 | 235 | 10 | EXT | Аномалия находится на упругопластическом изгибе: R=547 D, максимальное растяжение на 6.1 час. | 0.89 | (c)
31667.705 | 0 | 0 | -11.545 | -11.545 | 110 | 1809 | 1890 | 110 |  | 2876 | Нарушение формы кольцевого шва | GWAN |  | 07:00 | 11:35 | 11:48 | 0 | 3558 |  | EXT | Нарушение формы кольцевого шва Аномалия находится на упругопластическом изгибе: R=571 D, максимальное растяжение на 7.1 час. |  | (c)
31679.25 | 0 | 0 | -11.58 | -11.58 | -815 | 1011 | 1192 | 0 |  | 2877 | Нарушение формы кольцевого шва | GWAN |  | 06:12 | 11:06 | 11:35 | 0 | 4013 |  | EXT | Нарушение формы кольцевого шва Аномалия находится на упругопластическом изгибе: R=572 D, максимальное растяжение на 7.1 час. |  | (c)
31689.552 | 10.302 | 10.29 | -1.278 | -1.29 | -358 | -316 | -314 | 270 | 1266 | 2877 |  | CORR | CIGR | 07:25 | 07:32 | 07:32 | 24 | 89 | 12 | EXT | Аномалия находится на упругопластическом изгибе: R=899 D, максимальное растяжение на 9.1 час. | 0.89 | (c)
31691.899 | 1.069 | 0.999 | -9.346 | -9.416 | 6 | 250 | 324 | 6 | 999 | 2878 |  | CORR | GENE | 05:11 | 05:50 | 06:02 | 119 | 636 | 11 | EXT |  | 0.9 | (c)
31700.728 | 9.898 | 9.766 | -0.517 | -0.649 | -85 | -19 | -40 | 0 | 278 | 2878 |  | CORR | GENE | 04:56 | 05:07 | 05:03 | 371 | 90 | 12 | EXT |  | 0.94 | (c)
31707.81 | 6.565 | 6.113 | -4.805 | -5.257 | 1041 | 1041 | 1223 | 1041 | 4776 | 2879 |  | GOUG | GENE | 05:06 | 05:06 | 05:36 | 481 | 364 | 7 | EXT | Зона задиров. |  | (c)
31708.746 | 7.501 | 7.472 | -3.869 | -3.898 | 1170 | 1252 | 1261 | 1170 | 3850 | 2879 |  | CORR | GENE | 05:27 | 05:41 | 05:42 | 48 | 182 | 10 | EXT |  | 0.89 | (c)
31712.381 | 11.136 | 11.116 | -0.234 | -0.254 | 996 | 1117 | 1091 | 996 | 218 | 2879 |  | CORR | CIGR | 04:59 | 05:19 | 05:15 | 36 | 190 | 11 | EXT |  | 0.89 | (c)
31712.764 | 0.149 | 0.113 | -10.926 | -10.962 | -1387 | -1282 | -1261 | 1136 | 113 | 2880 |  | CORR | GENE | 04:49 | 05:06 | 05:09 | 145 | 251 | 11 | EXT |  | 0.9 | (c)
31719.022 | 6.407 | 6.361 | -4.668 | -4.714 | -1541 | -1458 | -1370 | 1199 | 4647 | 2880 |  | CORR | GENE | 04:24 | 04:37 | 04:52 | 67 | 343 | 10 | EXT |  | 0.89 | (c)
31728.595 | 4.905 | 4.788 | -6.305 | -6.422 | 1930 | 1977 | 2099 | 1930 | 4788 | 2881 |  | CORR | GENE | 05:31 | 05:38 | 05:58 | 140 | 338 | 10 | EXT |  | 0.9 | (c)
31737.476 | 2.576 | 2.459 | -8.284 | -8.401 | -2035 | -1639 | -1591 | 1147 | 2459 | 2882 |  | CORR | GENE | 05:06 | 06:10 | 06:18 | 173 | 888 | 10 | EXT | Аномалия находится на упругопластическом изгибе: R=403 D, максимальное растяжение на 6.4 час. | 0.96 | (c)
31738.392 | 3.492 | 3.28 | -7.368 | -7.58 | 2203 | -2139 | -1636 | 1014 | 3280 | 2882 |  | CORR | GENE | 04:30 | 04:49 | 06:10 | 245 | 1245 | 13 | EXT | Аномалия находится на упругопластическом изгибе: R=380 D, максимальное растяжение на 6.4 час. | 0.92 | (c)
31738.7 | 3.8 | 3.729 | -7.06 | -7.131 | -1883 | -1384 | -1508 | 1132 | 3729 | 2882 |  | CORR | GENE | 05:30 | 06:51 | 06:31 | 174 | 751 | 12 | EXT | Аномалия находится на упругопластическом изгибе: R=369 D, максимальное растяжение на 6.4 час. | 1 | (c)
31739.185 | 4.285 | 4.14 | -6.575 | -6.72 | -2083 | -1859 | -1621 | 1159 | 4140 | 2882 |  | CORR | GENE | 04:58 | 05:34 | 06:13 | 198 | 924 | 13 | EXT | Аномалия находится на упругопластическом изгибе: R=360 D, максимальное растяжение на 6.4 час. | 1.01 | (b)
31740.008 | 5.108 | 5.051 | -5.752 | -5.809 | -1866 | -1734 | -1641 | 1415 | 5051 | 2882 |  | CORR | GENE | 05:33 | 05:55 | 06:10 | 138 | 452 | 11 | EXT | Аномалия находится на упругопластическом изгибе: R=355 D, максимальное растяжение на 6.3 час. | 0.98 | (c)
31740.338 | 5.438 | 5.424 | -5.422 | -5.436 | -1588 | -1139 | -1363 | 1139 | 5318 | 2882 |  | CORR | GENE | 06:18 | 07:31 | 06:54 | 118 | 449 | 11 | EXT | Аномалия находится на упругопластическом изгибе: R=355 D, максимальное растяжение на 6.3 час. | 0.9 | (c)
31740.892 | 5.992 | 5.92 | -4.868 | -4.94 | -2182 | -1699 | -1778 | 1374 | 4787 | 2882 |  | CORR | GENE | 04:42 | 06:00 | 05:47 | 153 | 808 | 11 | EXT | Аномалия находится на упругопластическом изгибе: R=357 D, максимальное растяжение на 6.3 час. | 1.01 | (b)
31741.31 | 6.41 | 6.379 | -4.45 | -4.481 | -1686 | -1544 | -1576 | 1466 | 4401 | 2882 |  | CORR | GENE | 06:02 | 06:25 | 06:20 | 80 | 220 | 13 | EXT | Аномалия находится на упругопластическом изгибе: R=361 D, максимальное растяжение на 6.3 час. | 0.96 | (c)
31741.739 | 6.839 | 6.796 | -4.021 | -4.064 | -1874 | -1701 | -1674 | 1475 | 3993 | 2882 |  | CORR | GENE | 05:32 | 05:60 | 06:04 | 71 | 399 | 10 | EXT | Аномалия находится на упругопластическом изгибе: R=365 D, максимальное растяжение на 6.3 час. | 0.95 | (c)
31741.982 | 7.082 | 7.023 | -3.778 | -3.837 | -1494 | -1447 | -1346 | 1199 | 3622 | 2882 |  | CORR | GENE | 06:33 | 06:41 | 06:57 | 215 | 294 | 10 | EXT | Аномалия находится на упругопластическом изгибе: R=368 D, максимальное растяжение на 6.3 час. | 0.96 | (c)
31742.106 | 7.206 | 7.142 | -3.654 | -3.718 | -1727 | -1667 | -1668 | 1608 | 3609 | 2882 |  | CORR | GENE | 05:56 | 06:05 | 06:05 | 109 | 119 | 11 | EXT | Аномалия находится на упругопластическом изгибе: R=368 D, максимальное растяжение на 6.3 час. | 0.93 | (c)
31742.27 | 7.37 | 7.325 | -3.49 | -3.535 | 2051 | -2167 | -2192 | 1974 | 3372 | 2882 |  | CORR | GENE | 04:05 | 04:45 | 04:41 | 163 | 436 | 10 | EXT | Аномалия находится на упругопластическом изгибе: R=370 D, максимальное растяжение на 6.3 час. | 0.9 | (c)
31742.673 | 7.773 | 7.753 | -3.087 | -3.107 | -2036 | -1980 | -1973 | 1910 | 3067 | 2882 |  | CORR | CIGR | 05:06 | 05:15 | 05:16 | 40 | 126 | 12 | EXT | Аномалия находится на упругопластическом изгибе: R=373 D, максимальное растяжение на 6.3 час. | 0.89 | (c)
31742.767 | 7.867 | 7.832 | -2.993 | -3.028 | -1779 | -1427 | -1565 | 1351 | 2906 | 2882 |  | CORR | GENE | 05:47 | 06:44 | 06:22 | 122 | 428 | 14 | EXT | Аномалия находится на упругопластическом изгибе: R=376 D, максимальное растяжение на 6.3 час. | 0.96 | (c)
31742.949 | 8.049 | 8.016 | -2.811 | -2.844 | -1603 | -1149 | -1325 | 1048 | 2712 | 2882 |  | CORR | GENE | 06:16 | 07:29 | 07:00 | 132 | 554 | 12 | EXT | Аномалия находится на упругопластическом изгибе: R=379 D, максимальное растяжение на 6.3 час. | 0.9 | (c)
31743.156 | 8.256 | 8.208 | -2.604 | -2.652 | -2089 | -1769 | -1791 | 1492 | 2516 | 2882 |  | CORR | GENE | 04:57 | 05:49 | 05:45 | 136 | 597 | 13 | EXT | Аномалия находится на упругопластическом изгибе: R=379 D, максимальное растяжение на 6.3 час. | 0.97 | (c)
31743.462 | 8.562 | 8.551 | -2.298 | -2.309 | -1368 | -1345 | -1336 | 1304 | 2282 | 2882 |  | CORR | CIGR | 06:54 | 06:57 | 06:59 | 27 | 64 | 12 | EXT | Аномалия находится на упругопластическом изгибе: R=387 D, максимальное растяжение на 6.3 час. | 0.89 | (c)
31743.686 | 8.786 | 8.767 | -2.074 | -2.093 | -1554 | -1446 | -1468 | 1382 | 2035 | 2882 |  | CORR | GENE | 06:24 | 06:41 | 06:37 | 58 | 172 | 15 | EXT | Аномалия находится на упругопластическом изгибе: R=387 D, максимальное растяжение на 6.3 час. | 0.91 | (c)
31743.844 | 8.944 | 8.933 | -1.916 | -1.927 | -1349 | -1312 | -1306 | 1263 | 1900 | 2882 |  | CORR | CIGR | 06:57 | 07:03 | 07:04 | 27 | 86 | 11 | EXT | Аномалия находится на упругопластическом изгибе: R=392 D, максимальное растяжение на 6.3 час. | 0.89 | (c)
31743.995 | 9.095 | 9.037 | -1.765 | -1.823 | -2059 | -1913 | -1868 | 1678 | 1729 | 2882 |  | CORR | GENE | 05:02 | 05:26 | 05:33 | 94 | 381 | 13 | EXT | Аномалия находится на упругопластическом изгибе: R=396 D, максимальное растяжение на 6.3 час. | 0.89 | (c)
31744.027 | 9.127 | 9.102 | -1.733 | -1.758 | -1467 | -1422 | -1393 | 1319 | 1714 | 2882 |  | CORR | CIGR | 06:38 | 06:45 | 06:50 | 44 | 148 | 15 | EXT | Аномалия находится на упругопластическом изгибе: R=396 D, максимальное растяжение на 6.3 час. | 0.9 | (c)
31744.243 | 9.343 | 9.319 | -1.517 | -1.541 | -1304 | -1189 | -1207 | 1111 | 1471 | 2882 |  | CORR | GENE | 07:04 | 07:22 | 07:19 | 70 | 192 | 12 | EXT | Аномалия находится на упругопластическом изгибе: R=399 D, максимальное растяжение на 6.3 час. | 0.89 | (c)
31744.377 | 9.477 | 9.424 | -1.383 | -1.436 | -2004 | -1649 | -1663 | 1322 | 1341 | 2882 |  | CORR | GENE | 05:11 | 06:08 | 06:06 | 95 | 682 | 11 | EXT | Аномалия находится на упругопластическом изгибе: R=399 D, максимальное растяжение на 6.3 час. | 0.94 | (c)
31744.677 | 9.777 | 9.757 | -1.083 | -1.103 | -2085 | -2017 | -2007 | 1929 | 1023 | 2882 |  | CORR | GENE | 04:58 | 05:09 | 05:10 | 80 | 156 | 10 | EXT | Аномалия находится на упругопластическом изгибе: R=404 D, максимальное растяжение на 6.3 час. | 0.89 | (c)
31744.831 | 9.931 | 9.869 | -0.929 | -0.991 | -1954 | -1646 | -1769 | 1584 | 874 | 2882 |  | CORR | GENE | 05:19 | 06:09 | 05:49 | 117 | 371 | 11 | EXT | Аномалия находится на упругопластическом изгибе: R=408 D, максимальное растяжение на 6.3 час. | 0.91 | (c)
31745.185 | 10.285 | 10.234 | -0.575 | -0.626 | -1585 | -1398 | -1336 | 1088 | 522 | 2882 |  | CORR | GENE | 06:19 | 06:49 | 06:59 | 104 | 497 | 12 | EXT | Аномалия находится на упругопластическом изгибе: R=412 D, максимальное растяжение на 6.3 час. | 0.91 | (c)
31745.32 | 10.42 | 10.405 | -0.44 | -0.455 | -1625 | -1521 | -1535 | 1446 | 423 | 2882 |  | CORR | CIGR | 06:12 | 06:29 | 06:27 | 32 | 179 | 11 | EXT | Аномалия находится на упругопластическом изгибе: R=416 D, максимальное растяжение на 6.2 час. | 0.89 | (c)
31745.447 | 10.547 | 10.51 | -0.313 | -0.35 | -1877 | -1629 | -1649 | 1422 | 240 | 2882 |  | CORR | GENE | 05:32 | 06:11 | 06:08 | 110 | 455 | 10 | EXT | Аномалия находится на упругопластическом изгибе: R=416 D, максимальное растяжение на 6.2 час. | 0.91 | (c)
31745.826 | 0.066 | 0.028 | -11.079 | -11.117 | -209 | 66 | 176 | 0 | 28 | 2883 |  | CORR | GENE | 02:37 | 03:22 | 03:39 | 129 | 770 | 10 | EXT | Аномалия находится на упругопластическом изгибе: R=424 D, максимальное растяжение на 6.2 час. | 0.9 | (c)
31745.995 | 0.235 | 0.208 | -10.91 | -10.937 | 192 | 219 | 260 | 192 | 208 | 2883 |  | CORR | GENE | 03:42 | 03:46 | 03:53 | 55 | 137 | 10 | EXT | Аномалия находится на упругопластическом изгибе: R=428 D, максимальное растяжение на 6.2 час. | 0.89 | (c)
31746.248 | 0.488 | 0.401 | -10.657 | -10.744 | 445 | 676 | 998 | 445 | 401 | 2883 |  | CORR | GENE | 04:23 | 05:00 | 05:52 | 348 | 1106 | 12 | EXT | Аномалия находится на упругопластическом изгибе: R=434 D, максимальное растяжение на 6.2 час. | 0.93 | (c)
31747.128 | 1.368 | 1.302 | -9.777 | -9.843 | 418 | 625 | 681 | 418 | 1302 | 2883 |  | CORR | GENE | 04:18 | 04:52 | 05:01 | 94 | 526 | 14 | EXT | Аномалия находится на упругопластическом изгибе: R=451 D, максимальное растяжение на 6.1 час. | 0.89 | (c)
31747.225 | 1.465 | 1.452 | -9.68 | -9.693 | 1066 | 1223 | 1175 | 1066 | 1452 | 2883 |  | CORR | GENE | 06:03 | 06:28 | 06:21 | 66 | 218 | 10 | EXT | Аномалия находится на упругопластическом изгибе: R=458 D, максимальное растяжение на 6.1 час. | 0.89 | (c)
31747.477 | 1.717 | 1.288 | -9.428 | -9.857 | 38 | 88 | 72 | 38 | 1288 | 2883 |  | CORR | GENE | 03:17 | 03:25 | 03:23 | 918 | 68 | 12 | EXT | Аномалия находится на упругопластическом изгибе: R=467 D, максимальное растяжение на 6 час. | 0.97 | (c)
31748.151 | 2.391 | 2.37 | -8.754 | -8.775 | -477 | -266 | -329 | 181 | 2370 | 2883 |  | CORR | GENE | 01:54 | 02:28 | 02:18 | 107 | 296 | 10 | EXT | Аномалия находится на упругопластическом изгибе: R=484 D, максимальное растяжение на 6 час. | 0.89 | (c)
31748.876 | 3.116 | 3.103 | -8.029 | -8.042 | 510 | 554 | 560 | 510 | 3103 | 2883 |  | CORR | GENE | 04:33 | 04:40 | 04:41 | 50 | 100 | 10 | EXT | Аномалия находится на упругопластическом изгибе: R=520 D, максимальное растяжение на 5.9 час. | 0.89 | (c)
31749.44 | 3.68 | 3.619 | -7.465 | -7.526 | 655 | 774 | 821 | 655 | 3619 | 2883 |  | CORR | GENE | 04:57 | 05:16 | 05:23 | 84 | 332 | 13 | EXT | Аномалия находится на упругопластическом изгибе: R=549 D, максимальное растяжение на 5.8 час. | 0.89 | (c)
31749.729 | 3.969 | 3.941 | -7.176 | -7.204 | 509 | 677 | 658 | 509 | 3941 | 2883 |  | CORR | GENE | 04:33 | 05:00 | 04:57 | 61 | 298 | 11 | EXT | Аномалия находится на упругопластическом изгибе: R=568 D, максимальное растяжение на 5.8 час. | 0.89 | (c)
31751.439 | 5.679 | 5.655 | -5.466 | -5.49 | 1823 | 1834 | 1834 | 1823 | 5421 | 2883 |  | CORR | AXGR | 08:05 | 08:07 | 08:07 | 69 | 21 | 10 | EXT | Аномалия находится на упругопластическом изгибе: R=761 D, максимальное растяжение на 5.7 час. | 0.89 | (c)
31756.889 | 11.129 | 11.059 | -0.016 | -0.086 | 982 | 1086 | 1277 | 982 | 7 | 2883 |  | CORR | GENE | 05:49 | 06:06 | 06:37 | 79 | 590 | 15 | EXT |  | 0.89 | (c)
31757.474 | 0.569 | 0.558 | -10.871 | -10.882 | -1846 | -1723 | -1768 | 384 | 558 | 2884 |  | CORR | CIGR | 06:48 | 07:08 | 07:01 | 27 | 156 | 12 | EXT |  | 0.89 | (c)
31758.368 | 1.463 | 1.419 | -9.977 | -10.021 | -1819 | -1781 | -1796 | 411 | 1419 | 2884 |  | CORR | PITT | 06:52 | 06:59 | 06:56 | 90 | 47 | 14 | EXT |  | 0.89 | (c)
31759.065 | 2.16 | 2.12 | -9.28 | -9.32 | 1969 | -1784 | -2033 | 0 | 2120 | 2884 |  | CORR | GENE | 05:04 | 06:58 | 06:18 | 278 | 919 | 12 | EXT |  | 0.92 | (c)
31765.625 | 8.72 | 8.371 | -2.72 | -3.069 | -2120 | -2102 | -2024 | 111 | 2458 | 2884 |  | CORR | GENE | 06:04 | 06:07 | 06:19 | 611 | 191 | 10 | EXT |  | 0.94 | (c)
31765.981 | 9.076 | 8.952 | -2.364 | -2.488 | 2197 | 2207 | 2203 | 21 | 2207 | 2884 |  | CORR | AXSL | 05:41 | 05:42 | 05:42 | 281 | 13 | 13 | EXT |  | 0.93 | (c)
31767.032 | 10.127 | 10.072 | -1.313 | -1.368 | 1781 | 2005 | 2129 | 0 | 1257 | 2884 |  | CORR | GENE | 04:33 | 05:10 | 05:30 | 111 | 697 | 10 | EXT |  | 0.89 | (c)
31767.686 | 10.781 | 10.768 | -0.659 | -0.672 | -2170 | -2067 | -2105 | 60 | 605 | 2884 |  | CORR | GENE | 05:56 | 06:12 | 06:06 | 67 | 131 | 10 | EXT |  | 0.89 | (c)
31768.086 | 11.181 | 11.054 | -0.259 | -0.386 | -2177 | -2152 | -2157 | 54 | 37 | 2884 |  | CORR | AXGR | 05:55 | 05:59 | 05:58 | 349 | 40 | 10 | EXT |  | 0.92 | (c)
31768.345 | 0 | 0 | -11.48 | -11.48 | -2135 | -1472 | -50 | 0 |  | 2885 | Нарушение формы кольцевого шва | GWAN |  | 03:19 | 05:06 | 08:55 | 0 | 4171 |  | EXT | Нарушение формы кольцевого шва |  | (c)
31768.418 | 0.073 | 0.061 | -11.407 | -11.419 | -1468 | -1037 | -1234 | 762 | 61 | 2885 |  | CORR | GENE | 05:06 | 06:16 | 05:44 | 49 | 468 | 12 | EXT |  | 0.89 | (c)
31769.315 | 0.97 | 0.941 | -10.51 | -10.539 | -1172 | -986 | -1030 | 887 | 941 | 2885 |  | CORR | GENE | 05:54 | 06:24 | 06:17 | 49 | 285 | 10 | EXT |  | 0.89 | (c)
31770.586 | 2.241 | 2.22 | -9.239 | -9.26 | -1343 | -1237 | -1220 | 887 | 2220 | 2885 |  | CORR | GENE | 05:27 | 05:44 | 05:46 | 52 | 246 | 10 | EXT |  | 0.89 | (c)
31788.169 | 8.344 | 8.322 | -2.941 | -2.963 | 1660 | 1744 | 1727 | 437 | 2910 | 2886 |  | CORR | GENE | 07:02 | 07:16 | 07:13 | 53 | 134 | 10 | EXT |  | 0.89 | (c)
31791.696 | 0.586 | 0.551 | -10.639 | -10.674 | 1550 | 1576 | 1603 | 574 | 551 | 2887 |  | CORR | GENE | 03:48 | 03:52 | 03:57 | 51 | 107 | 15 | EXT |  | 0.89 | (c)
31792.245 | 1.135 | 1.052 | -10.09 | -10.173 | -1668 | -1655 | -1652 | 562 | 1052 | 2887 |  | CORR | AXGR | 07:09 | 07:11 | 07:11 | 142 | 32 | 10 | EXT |  | 0.9 | (c)
31794.845 | 3.735 | 3.708 | -7.49 | -7.517 | -2219 | -2146 | -2073 | 12 | 3708 | 2887 |  | CORR | GENE | 05:40 | 05:52 | 06:04 | 64 | 292 | 12 | EXT |  | 0.89 | (c)
31795.484 | 4.374 | 4.338 | -6.851 | -6.887 | 2205 | -2162 | -2156 | 0 | 4338 | 2887 |  | CORR | GENE | 05:34 | 05:49 | 05:50 | 64 | 201 | 13 | EXT |  | 0.89 | (c)
31802.335 | 0 | 0 | -11.285 | -11.285 | 815 | 1219 | 1277 | 490 |  | 2888 | Нарушение формы кольцевого шва | GWAN |  | 03:02 | 04:07 | 04:16 | 0 | 926 |  | EXT | Нарушение формы кольцевого шва |  | (c)
31802.335 | 0 | 0 | -11.285 | -11.285 | -1796 | -1566 | -1535 | 435 |  | 2888 | Нарушение формы кольцевого шва | GWAN |  | 08:00 | 08:38 | 08:43 | 0 | 522 |  | EXT | Нарушение формы кольцевого шва |  | (c)
31802.335 | 0 | 0 | -11.285 | -11.285 | -983 | -330 | -365 | 252 |  | 2888 | Нарушение формы кольцевого шва | GWAN |  | 10:12 | 11:57 | 11:51 | 0 | 1235 |  | EXT | Нарушение формы кольцевого шва |  | (c)
31813.62 | 0 | 0 | -11.485 | -11.485 | 1103 | 1182 | 1496 | 341 |  | 2889 | Нарушение формы кольцевого шва | GWAN |  | 03:42 | 03:55 | 04:45 | 0 | 786 |  | EXT | Нарушение формы кольцевого шва Аномалия находится на упругопластическом изгибе: R=522 D, максимальное растяжение на 5.8 час. |  | (c)
31813.62 | 0 | 0 | -11.485 | -11.485 | -756 | -624 | -568 | 379 |  | 2889 | Нарушение формы кольцевого шва | GWAN |  | 10:42 | 11:03 | 11:12 | 0 | 377 |  | EXT | Нарушение формы кольцевого шва Аномалия находится на упругопластическом изгибе: R=522 D, максимальное растяжение на 5.8 час. |  | (c)
31847.52 | 0 | 0 | -11.28 | -11.28 | 1938 | -470 | -1324 | 0 |  | 2892 | Нарушение формы кольцевого шва | GWAN |  | 08:10 | 01:41 | 11:24 | 0 | 2397 |  | EXT | Нарушение формы кольцевого шва |  | (c)
31847.52 | 0 | 0 | -11.28 | -11.28 | 195 | 1281 | 778 | 195 |  | 2892 | Нарушение формы кольцевого шва | GWAN |  | 03:29 | 06:24 | 05:03 | 0 | 1167 |  | EXT | Нарушение формы кольцевого шва |  | (c)
31858.8 | 0 | 0 | -11.395 | -11.395 | -2179 | 1439 | -230 | 52 |  | 2893 | Нарушение формы кольцевого шва | GWAN |  | 08:21 | 06:05 | 13:35 | 0 | 3898 |  | EXT | Нарушение формы кольцевого шва Аномалия находится на упругопластическом изгибе: R=431 D, максимальное растяжение на 5.8 час. |  | (c)
31860.484 | 1.684 | 1.658 | -9.711 | -9.737 | 2129 | 2178 | 2176 | 8 | 1658 | 2893 |  | CORR | GENE | 07:56 | 08:04 | 08:04 | 54 | 93 | 12 | EXT | Аномалия находится на упругопластическом изгибе: R=392 D, максимальное растяжение на 5.8 час. | 0.89 | (c)
31881.785 | 0 | 0 | -10.805 | -10.805 | 1263 | 1336 | 1475 | 1263 |  | 2895 | Нарушение формы кольцевого шва | GWAN |  | 08:21 | 08:33 | 08:55 | 0 | 424 |  | EXT | Нарушение формы кольцевого шва Аномалия находится на упругопластическом изгибе: R=532 D, максимальное растяжение на 6.2 час. |  | (c)
31881.785 | 0 | 0 | -10.805 | -10.805 | -2213 | -2085 | -2044 | 1875 |  | 2895 | Нарушение формы кольцевого шва | GWAN |  | 11:00 | 11:21 | 11:27 | 0 | 338 |  | EXT | Нарушение формы кольцевого шва Аномалия находится на упругопластическом изгибе: R=532 D, максимальное растяжение на 6.2 час. |  | (c)
31889.886 | 8.101 | 8.084 | -2.704 | -2.721 | 856 | 984 | 969 | 856 | 2668 | 2895 |  | CORR | GENE | 07:16 | 07:36 | 07:34 | 53 | 226 | 10 | EXT |  | 0.89 | (c)
31891.678 | 9.893 | 9.872 | -0.912 | -0.933 | 1295 | 1362 | 1377 | 1295 | 876 | 2895 |  | CORR | GENE | 08:26 | 08:37 | 08:40 | 57 | 164 | 10 | EXT |  | 0.89 | (c)
31892.59 | 0 | 0 | -11.185 | -11.185 | -1988 | -1115 | -224 | 0 |  | 2896 | Нарушение формы кольцевого шва | GWAN |  | 02:41 | 05:02 | 07:26 | 0 | 3529 |  | EXT | Нарушение формы кольцевого шва |  | (c)
31962.273 | 2.203 | 2.092 | -9.062 | -9.173 | 2107 | 2137 | 2140 | 58 | 2092 | 2902 |  | GOUG | GENE | 05:04 | 05:09 | 05:09 | 181 | 65 | 7 | EXT | Задир. |  | (c)
31978.721 | 7.386 | 7.383 | -4.049 | -4.052 | -1266 | -1223 | -1239 | 965 | 3764 | 2903 |  | CORR | GENE | 06:53 | 06:59 | 06:57 | 288 | 53 | 11 | EXT | Аномалия находится на упругопластическом изгибе: R=615 D, максимальное растяжение на 0.3 час. | 0.92 | (c)
31978.821 | 7.486 | 7.358 | -3.949 | -4.077 | -1190 | -1144 | -1141 | 1041 | 3738 | 2903 |  | CORR | GENE | 07:05 | 07:12 | 07:13 | 339 | 98 | 14 | EXT | Аномалия находится на упругопластическом изгибе: R=615 D, максимальное растяжение на 0.3 час. | 0.94 | (c)
31983.259 | 0.489 | 0.477 | -10.996 | -11.008 | -965 | -863 | -874 | 784 | 477 | 2904 |  | CORR | CIGR | 05:53 | 06:10 | 06:08 | 32 | 182 | 11 | EXT | Аномалия находится на упругопластическом изгибе: R=908 D, максимальное растяжение на 11.9 час. | 0.89 | (c)
31994.255 | 0 | 0 | -11.12 | -11.12 | -337 | -110 | -134 | 0 |  | 2905 | Нарушение формы кольцевого шва | GWAN |  | 00:41 | 01:17 | 01:13 | 0 | 405 |  | EXT | Нарушение формы кольцевого шва Аномалия находится на упругопластическом изгибе: R=550 D, максимальное растяжение на 0.1 час. |  | (c)
31994.255 | 0 | 0 | -11.12 | -11.12 | 260 | 361 | 811 | 260 |  | 2905 | Нарушение формы кольцевого шва | GWAN |  | 02:17 | 02:33 | 03:46 | 0 | 1102 |  | EXT | Нарушение формы кольцевого шва Аномалия находится на упругопластическом изгибе: R=550 D, максимальное растяжение на 0.1 час. |  | (c)
31994.255 | 0 | 0 | -11.12 | -11.12 | 1934 | -1744 | -1953 | 1379 |  | 2905 | Нарушение формы кольцевого шва | GWAN |  | 06:47 | 08:54 | 08:20 | 0 | 1148 |  | EXT | Нарушение формы кольцевого шва Аномалия находится на упругопластическом изгибе: R=550 D, максимальное растяжение на 0.1 час. |  | (c)
31994.255 | 0 | 0 | -11.12 | -11.12 | -1148 | -1012 | -953 | 757 |  | 2905 | Нарушение формы кольцевого шва | GWAN |  | 10:30 | 10:52 | 11:01 | 0 | 392 |  | EXT | Нарушение формы кольцевого шва Аномалия находится на упругопластическом изгибе: R=550 D, максимальное растяжение на 0.1 час. |  | (c)
32005.375 | 0 | 0 | -11.39 | -11.39 | -1629 | -1260 | -1187 | 745 |  | 2906 | Нарушение формы кольцевого шва | GWAN |  | 02:44 | 03:43 | 03:55 | 0 | 883 |  | EXT | Нарушение формы кольцевого шва |  | (c)
32018.666 | 1.901 | 1.889 | -9.754 | -9.766 | -1291 | -1250 | -1254 | 1218 | 1889 | 2907 |  | CORR | CIGR | 05:17 | 05:24 | 05:23 | 23 | 74 | 10 | EXT | Аномалия находится на отводе. | 0.89 | (c)
32019.556 | 2.791 | 2.778 | -8.864 | -8.877 | -1274 | -1241 | -1241 | 1207 | 2778 | 2907 |  | CORR | CIGR | 05:20 | 05:25 | 05:25 | 33 | 67 | 12 | EXT | Аномалия находится на отводе. | 0.89 | (c)
32019.591 | 2.826 | 2.803 | -8.829 | -8.852 | -821 | -747 | -758 | 695 | 2803 | 2907 |  | CORR | CIGR | 06:33 | 06:45 | 06:43 | 36 | 126 | 10 | EXT | Аномалия находится на отводе. | 0.89 | (c)
32019.64 | 2.875 | 2.83 | -8.78 | -8.825 | -1216 | -1176 | -1175 | 1135 | 2830 | 2907 |  | CORR | GENE | 05:29 | 05:36 | 05:36 | 55 | 81 | 11 | EXT | Аномалия находится на отводе. | 0.89 | (c)
32019.657 | 2.892 | 2.882 | -8.763 | -8.773 | -823 | -762 | -770 | 718 | 2882 | 2907 |  | CORR | CIGR | 06:33 | 06:43 | 06:41 | 28 | 105 | 10 | EXT | Аномалия находится на отводе. | 0.89 | (c)
32020.44 | 3.675 | 3.649 | -7.98 | -8.006 | -1197 | -979 | -1002 | 807 | 3649 | 2907 |  | CORR | GENE | 05:33 | 06:08 | 06:04 | 48 | 390 | 10 | EXT | Аномалия находится на отводе. | 0.89 | (c)
32021.034 | 4.269 | 4.226 | -7.386 | -7.429 | -1073 | -1036 | -884 | 696 | 4226 | 2907 |  | CORR | GENE | 05:53 | 05:58 | 06:23 | 79 | 377 | 12 | EXT | Аномалия находится на отводе. | 0.89 | (c)
32038.122 | 9.702 | 9.662 | -1.848 | -1.888 | 1128 | 1191 | 1221 | 1128 | 1803 | 2908 |  | CORR | GENE | 05:26 | 05:37 | 05:41 | 85 | 186 | 10 | EXT | Аномалия находится на отводе. | 0.89 | (c)
32038.153 | 9.733 | 9.723 | -1.817 | -1.827 | 838 | 974 | 942 | 838 | 1787 | 2908 |  | CORR | CIGR | 04:40 | 05:02 | 04:56 | 40 | 207 | 12 | EXT | Аномалия находится на отводе. | 0.89 | (c)
32038.192 | 9.772 | 9.74 | -1.778 | -1.81 | 660 | 726 | 731 | 660 | 1747 | 2908 |  | CORR | GENE | 04:11 | 04:22 | 04:22 | 63 | 143 | 10 | EXT | Аномалия находится на отводе. | 0.89 | (c)
32038.551 | 10.131 | 10.091 | -1.419 | -1.459 | 776 | 819 | 945 | 776 | 1094 | 2908 |  | CORR | GENE | 04:30 | 04:37 | 04:57 | 365 | 338 | 11 | EXT | Аномалия находится на отводе. | 0.93 | (c)
32042.569 | 2.599 | 2.599 | -8.981 | -8.981 | -2114 | -1488 | -1746 | 1378 | 2599 | 2909 |  | GOUG | GENE | 04:43 | 06:24 | 05:43 | 134 | 736 | 8 | EXT | Задир. |  | (c)
32051.55 | 0 | 0 | -11.415 | -11.415 | -1120 | -306 | 699 | 1120 |  | 2910 | Нарушение формы кольцевого шва | GWAN |  | 11:24 | 01:35 | 16:17 | 0 | 3640 |  | EXT | Нарушение формы кольцевого шва |  | (c)
32056.448 | 4.898 | 4.898 | -6.517 | -6.517 | 1746 | 1854 | 1831 | 1746 | 4898 | 2910 |  | GOUG | GENE | 07:06 | 07:24 | 07:20 | 60 | 169 | 7 | EXT | Задир. |  | (c)
32058.326 | 6.776 | 6.776 | -4.639 | -4.639 | 852 | 921 | 1158 | 852 | 4560 | 2910 |  | GOUG | GENE | 04:42 | 04:53 | 05:31 | 79 | 611 | 7 | EXT | Задир. |  | (c)
32062.965 | 0 | 0 | -11.62 | -11.62 | 1922 | -1994 | -1172 | 195 |  | 2911 | Нарушение формы кольцевого шва | GWAN |  | 11:58 | 01:25 | 15:38 | 0 | 2734 |  | EXT | Нарушение формы кольцевого шва |  | (c)
32062.965 | 0 | 0 | -11.62 | -11.62 | 699 | 1234 | 1083 | 699 |  | 2911 | Нарушение формы кольцевого шва | GWAN |  | 08:40 | 10:07 | 09:42 | 0 | 769 |  | EXT | Нарушение формы кольцевого шва |  | (c)
32068.415 | 5.45 | 5.437 | -6.17 | -6.183 | -784 | -746 | -739 | 694 | 5437 | 2911 |  | CORR | CIGR | 04:41 | 04:47 | 04:48 | 31 | 89 | 11 | EXT |  | 0.89 | (c)
32070.034 | 7.069 | 7.056 | -4.551 | -4.564 | -535 | -371 | -407 | 280 | 4479 | 2911 |  | CORR | GENE | 05:21 | 05:47 | 05:42 | 85 | 256 | 10 | EXT |  | 0.89 | (c)
32096.062 | 10.332 | 10.313 | -1.118 | -1.137 | -2027 | -1961 | -1893 | 1759 | 1086 | 2913 |  | CORR | GENE | 05:19 | 05:29 | 05:40 | 51 | 269 | 10 | EXT |  | 0.89 | (c)
32097.18 | 0 | 0 | -11.65 | -11.65 | -264 | -22 | 852 | 0 |  | 2914 | Нарушение формы кольцевого шва | GWAN |  | 05:44 | 06:23 | 08:44 | 0 | 2232 |  | EXT | Нарушение формы кольцевого шва |  | (c)
32108.83 | 0 | 0 | -11.59 | -11.59 | -802 | -478 | -329 | 0 |  | 2915 | Нарушение формы кольцевого шва | GWAN |  | 03:29 | 04:22 | 04:46 | 0 | 946 |  | EXT | Нарушение формы кольцевого шва |  | (c)
32131.825 | 0 | 0 | -11.49 | -11.49 | 101 | 1056 | 888 | 101 |  | 2917 | Нарушение формы кольцевого шва | GWAN |  | 02:57 | 05:31 | 05:04 | 0 | 1574 |  | EXT | Нарушение формы кольцевого шва |  | (c)
32131.825 | 0 | 0 | -11.49 | -11.49 | 2196 | -1304 | -1295 | 324 |  | 2917 | Нарушение формы кольцевого шва | GWAN |  | 08:35 | 11:10 | 11:12 | 0 | 1942 |  | EXT | Нарушение формы кольцевого шва |  | (c)
32133.73 | 1.905 | 1.905 | -9.585 | -9.585 | 788 | 893 | 942 | 788 | 1905 | 2917 |  | GOUG | GENE | 04:48 | 05:05 | 05:13 | 122 | 308 | 6 | EXT | Задир. |  | (c)
32143.315 | 0 | 0 | -10.725 | -10.725 | -1524 | -322 | 69 | 0 |  | 2918 | Нарушение формы кольцевого шва | GWAN |  | 04:21 | 07:35 | 08:38 | 0 | 3186 |  | EXT | Нарушение формы кольцевого шва |  | (c)
32209.214 | 8.734 | 8.706 | -2.141 | -2.169 | 865 | 913 | 929 | 865 | 2082 | 2923 |  | CORR | GENE | 05:19 | 05:26 | 05:29 | 87 | 128 | 10 | EXT |  | 0.89 | (c)
32211.036 | 10.556 | 9.909 | -0.319 | -0.966 | 2043 | 2147 | 2130 | 2043 | 159 | 2923 |  | CORR | GENE | 08:29 | 08:46 | 08:43 | 807 | 174 | 14 | EXT |  | 0.98 | (c)
32211.112 | 10.632 | 10.607 | -0.243 | -0.268 | 787 | 1021 | 943 | 787 | 150 | 2923 |  | CORR | GENE | 05:06 | 05:44 | 05:31 | 118 | 312 | 15 | EXT |  | 0.9 | (c)
32211.355 | 0 | 0 | -11.49 | -11.49 | -1527 | -1343 | -1251 | 976 |  | 2924 | Нарушение формы кольцевого шва | GWAN |  | 01:54 | 02:24 | 02:39 | 0 | 551 |  | EXT | Нарушение формы кольцевого шва |  | (c)
32211.355 | 0 | 0 | -11.49 | -11.49 | -725 | 755 | 320 | 0 |  | 2924 | Нарушение формы кольцевого шва | GWAN |  | 04:04 | 08:03 | 06:52 | 0 | 2089 |  | EXT | Нарушение формы кольцевого шва |  | (c)
32212.621 | 1.266 | 0.056 | -10.224 | -11.434 | 669 | 783 | 848 | 669 | 56 | 2924 |  | CORR | GENE | 07:49 | 08:07 | 08:18 | 2654 | 357 | 11 | EXT | Аномалия находится на упругопластическом изгибе: R=811 D, максимальное растяжение на 10.8 час. | 0.98 | (c)
32215.616 | 4.261 | 4.202 | -7.229 | -7.288 | 1525 | 1560 | 1562 | 1525 | 4202 | 2924 |  | DENT | GENE | 10:07 | 10:13 | 10:13 | 112 | 74 | 0.6 | N/A | Глубина вмятины: 8 мм (0,6%). Линейка: 11 см в (420 см; 10:13 ч:мин) Аномалия находится на упругопластическом изгибе. |  | (c)
32249.624 | 4.239 | 4.205 | -7.336 | -7.37 | -339 | -197 | -190 | 41 | 4205 | 2927 |  | CORR | GENE | 07:39 | 08:02 | 08:03 | 57 | 299 | 10 | EXT |  | 0.89 | (c)
32256.96 | 0 | 0 | -11.435 | -11.435 | -1552 | -253 | -672 | 0 |  | 2928 | Нарушение формы кольцевого шва | GWAN |  | 03:20 | 06:50 | 05:42 | 0 | 1758 |  | EXT | Нарушение формы кольцевого шва |  | (c)
32256.96 | 0 | 0 | -11.435 | -11.435 | 1045 | 1477 | 1359 | 1045 |  | 2928 | Нарушение формы кольцевого шва | GWAN |  | 10:19 | 11:29 | 11:10 | 0 | 627 |  | EXT | Нарушение формы кольцевого шва |  | (c)
32268.395 | 0 | 0 | -11.475 | -11.475 | -877 | -130 | -360 | 0 |  | 2929 | Нарушение формы кольцевого шва | GWAN |  | 01:29 | 03:30 | 02:53 | 0 | 1034 |  | EXT | Нарушение формы кольцевого шва |  | (c)
32283.392 | 3.522 | 3.522 | -7.908 | -7.908 | -1063 | -1001 | -885 | 708 | 3522 | 2930 |  | GOUG | GENE | 07:24 | 07:34 | 07:53 | 707 | 355 | 7 | EXT | Зона задиров. |  | (c)
32291.3 | 0 | 0 | -11.605 | -11.605 | -1319 | -969 | -1062 | 805 |  | 2931 | Нарушение формы кольцевого шва | GWAN |  | 11:53 | 00:49 | 12:34 | 0 | 514 |  | EXT | Нарушение формы кольцевого шва |  | (c)
32291.3 | 0 | 0 | -11.605 | -11.605 | -2075 | -1979 | -1891 | 1707 |  | 2931 | Нарушение формы кольцевого шва | GWAN |  | 09:51 | 10:06 | 10:21 | 0 | 368 |  | EXT | Нарушение формы кольцевого шва |  | (c)
32302.905 | 0 | 0 | -11.54 | -11.54 | 1266 | 1649 | 1799 | 1266 |  | 2932 | Нарушение формы кольцевого шва | GWAN |  | 05:30 | 06:32 | 06:56 | 0 | 1066 |  | EXT | Нарушение формы кольцевого шва |  | (c)
32314.445 | 0 | 0 | -11.295 | -11.295 | -2039 | -1069 | -606 | 0 |  | 2933 | Нарушение формы кольцевого шва | GWAN |  | 06:21 | 08:58 | 10:13 | 0 | 2867 |  | EXT | Нарушение формы кольцевого шва |  | (c)
32316.501 | 2.056 | 2.005 | -9.239 | -9.29 | -1273 | -1034 | -1141 | 957 | 2005 | 2933 |  | GOUG | GENE | 08:25 | 09:04 | 08:46 | 417 | 264 | 6 | EXT | Задир. |  | (c)
32325.74 | 0 | 0 | -9.236 | -9.236 | -887 | -485 | -576 | 264 |  | 2934а | Нарушение формы кольцевого шва | GWAN |  | 00:16 | 01:21 | 01:07 | 0 | 623 |  | EXT | Нарушение формы кольцевого шва |  | (c)
32325.74 | 0 | 0 | -9.236 | -9.236 | 258 | 673 | 630 | 258 |  | 2934а | Нарушение формы кольцевого шва | GWAN |  | 03:21 | 04:28 | 04:21 | 0 | 744 |  | EXT | Нарушение формы кольцевого шва |  | (c)
32325.74 | 0 | 0 | -9.236 | -9.236 | 1338 | 1657 | 1626 | 316 |  | 2934а | Нарушение формы кольцевого шва | GWAN |  | 06:15 | 07:07 | 07:02 | 0 | 577 |  | EXT | Нарушение формы кольцевого шва |  | (c)
32325.74 | 0 | 0 | -9.236 | -9.236 | -1664 | -1541 | -1459 | 566 |  | 2934а | Нарушение формы кольцевого шва | GWAN |  | 10:11 | 10:31 | 10:44 | 0 | 411 |  | EXT | Нарушение формы кольцевого шва |  | (c)
32328.894 | 3.154 | 3.138 | -6.082 | -6.098 | 1686 | 1794 | 1769 | 379 | 3138 | 2934а |  | CORR | CIGR | 07:12 | 07:29 | 07:25 | 47 | 166 | 11 | EXT |  | 0.89 | (c)
32334.976 | 0 | 0 | -2.002 | -2.002 | 331 | 528 | 595 | 331 |  | 2934б | Нарушение формы кольцевого шва | GWAN |  | 00:50 | 01:21 | 01:32 | 0 | 528 |  | EXT | Нарушение формы кольцевого шва |  | (c)
32334.976 | 0 | 0 | -2.002 | -2.002 | -1047 | -972 | -851 | 654 |  | 2934б | Нарушение формы кольцевого шва | GWAN |  | 09:07 | 09:19 | 09:39 | 0 | 393 |  | EXT | Нарушение формы кольцевого шва |  | (c)
32348.97 | 0 | 0 | -11.07 | -11.07 | -1409 | -1305 | -1149 | 889 |  | 2936а | Нарушение формы кольцевого шва | GWAN |  | 05:49 | 06:05 | 06:31 | 0 | 520 |  | EXT | Нарушение формы кольцевого шва |  | (c)
32348.97 | 0 | 0 | -11.07 | -11.07 | 74 | 593 | 558 | 74 |  | 2936а | Нарушение формы кольцевого шва | GWAN |  | 09:48 | 11:12 | 11:06 | 0 | 967 |  | EXT | Нарушение формы кольцевого шва |  | (c)
32350.406 | 1.436 | 1.289 | -9.634 | -9.781 | -1439 | -1371 | -1395 | 1350 | 1289 | 2936а |  | CORR | GENE | 05:44 | 05:55 | 05:51 | 273 | 90 | 10 | EXT |  | 0.92 | (c)
32351.328 | 2.358 | 2.159 | -8.712 | -8.911 | -2208 | -2002 | -1928 | 1648 | 2159 | 2936а |  | GOUG | GENE | 03:40 | 04:13 | 04:25 | 320 | 559 | 8 | EXT | Зона задиров. |  | (c)
32359.346 | 10.376 | 10.368 | -0.694 | -0.702 | -1461 | -1423 | -1366 | 1272 | 601 | 2936а |  | CORR | GENE | 05:40 | 05:46 | 05:55 | 101 | 189 | 10 | EXT |  | 0.89 | (c)
32360.04 | 0 | 0 | -11.35 | -11.35 | -601 | 1523 | 562 | 0 |  | 2937 | Нарушение формы кольцевого шва | GWAN |  | 07:11 | 00:54 | 10:19 | 0 | 2326 |  | EXT | Нарушение формы кольцевого шва |  | (c)
32371.39 | 0 | 0 | -10.135 | -10.135 | -713 | 89 | 37 | 0 |  | 2938 | Нарушение формы кольцевого шва | GWAN |  | 04:59 | 07:08 | 06:60 | 0 | 1501 |  | EXT | Нарушение формы кольцевого шва |  | (c)
32374.139 | 2.749 | 2.63 | -7.386 | -7.505 | -633 | -494 | -509 | 384 | 2630 | 2938 |  | DENT | GENE | 05:12 | 05:34 | 05:32 | 260 | 249 | 0.5 | N/A | Глубина вмятины: 7 мм (0,5%). Линейка: 26 см в (263 см; 05:34 ч:мин) |  | (c)
32384.328 | 2.803 | 2.766 | -8.487 | -8.524 | -506 | -494 | -494 | 482 | 2766 | 2939 |  | GOUG | AXGR | 07:53 | 07:55 | 07:55 | 56 | 24 | 9 | EXT | Аномалия находится на отводе. Задир. |  | (c)
32384.329 | 2.804 | 2.78 | -8.486 | -8.51 | -535 | -507 | -509 | 484 | 2780 | 2939 |  | DENT | GENE | 07:48 | 07:53 | 07:52 | 57 | 51 | 0.4 | N/A | Глубина вмятины: 5 мм (0,4%). Линейка: 6 см в (278 см; 07:53 ч:мин) Аномалия находится на отводе. Аномалия находится вблизи дефекта потери металла. |  | (c)
32434.353 | 6.208 | 6.198 | -5.012 | -5.022 | 1354 | 1399 | 1414 | 1354 | 4996 | 2944 |  | CORR | CIGR | 06:26 | 06:33 | 06:36 | 26 | 119 | 13 | EXT |  | 0.89 | (c)
32435.577 | 7.432 | 7.422 | -3.788 | -3.798 | 1151 | 1198 | 1242 | 1151 | 3738 | 2944 |  | CORR | GENE | 05:53 | 06:01 | 06:08 | 60 | 183 | 11 | EXT |  | 0.89 | (c)
32461.695 | 0.19 | 0.181 | -10.675 | -10.684 | -181 | -96 | -130 | 78 | 181 | 2947 |  | CORR | GENE | 05:32 | 05:46 | 05:40 | 4155 | 103 | 10 | EXT |  | 0.98 | (c)
32467.816 | 6.311 | 5.86 | -4.554 | -5.005 | -106 | -69 | -68 | 30 | 4235 | 2947 |  | CORR | GENE | 05:44 | 05:50 | 05:50 | 770 | 76 | 15 | EXT | Аномалия находится на упругопластическом изгибе: R=497 D, максимальное растяжение на 5.5 час. | 0.99 | (c)
32472.37 | 0 | 0 | -11.63 | -11.63 | -384 | 1 | -17 | 0 | 0 | 2948 | Смещение кромок | GWAN |  | 01:26 | 02:28 | 02:25 | 0 | 733 | 25 | EXT | Смещение кромок Наружу Величина смещения - 3.9 мм. Аномалия находится на упругопластическом изгибе: R=329 D, максимальное растяжение на 5.6 час. |  | (c)
32475.067 | 2.697 | 2.695 | -8.933 | -8.935 | -1059 | -974 | -958 | 858 | 2695 | 2948 |  | GOUG | GENE | 11:37 | 11:51 | 11:54 | 65 | 202 | 7 | EXT | Задир. Аномалия находится на упругопластическом изгибе: R=290 D, максимальное растяжение на 5.7 час. |  | (c)
32484 | 0 | 0 | -11.61 | -11.61 | 2060 | 729 | -712 | 0 |  | 2949 | Нарушение формы кольцевого шва | GWAN |  | 02:44 | 11:09 | 07:17 | 0 | 3377 |  | EXT | Нарушение формы кольцевого шва Аномалия находится на упругопластическом изгибе: R=294 D, максимальное растяжение на 5.7 час. |  | (c)
32516.127 | 9.232 | 6.392 | -2.383 | -5.223 | 899 | 951 | 1281 | 899 | 2382 | 2951 |  | GOUG | GENE | 02:18 | 02:27 | 03:20 | 2841 | 763 | 8 | EXT | Зона задиров. |  | (c)
32541.295 | 0 | 0 | -11.235 | -11.235 | -747 | -352 | -121 | 0 |  | 2954 | Нарушение формы кольцевого шва | GWAN |  | 07:35 | 08:39 | 09:16 | 0 | 1252 |  | EXT | Нарушение формы кольцевого шва |  | (c)
32552.53 | 0 | 0 | -11.3 | -11.3 | -848 | -691 | -537 | 225 |  | 2955 | Нарушение формы кольцевого шва | GWAN |  | 11:03 | 11:29 | 11:54 | 0 | 623 |  | EXT | Нарушение формы кольцевого шва |  | (c)
32555.332 | 2.802 | 2.614 | -8.498 | -8.686 | 927 | 1397 | 1435 | 287 | 2614 | 2955 |  | DENT | GENE | 03:50 | 05:06 | 05:12 | 368 | 1017 | 1.2 | N/A | Глубина вмятины: 17 мм (1,2%). Линейка: 37 см в (261 см; 05:06 ч:мин) |  | (c)
32603.003 | 5.288 | 5.024 | -6.337 | -6.601 | -502 | -495 | -315 | 128 | 5007 | 2959 |  | GOUG | GENE | 08:04 | 08:05 | 08:34 | 1594 | 374 | 7 | EXT | Зона задиров. |  | (c)
32610.976 | 1.636 | 1.574 | -9.989 | -10.051 | 599 | 637 | 658 | 599 | 1574 | 2960 |  | CORR | GENE | 07:01 | 07:07 | 07:10 | 76 | 117 | 12 | EXT |  | 0.89 | (c)
32611.19 | 1.85 | 1.803 | -9.775 | -9.822 | 127 | 158 | 321 | 127 | 1803 | 2960 |  | CORR | GENE | 05:45 | 05:50 | 06:16 | 58 | 388 | 11 | EXT |  | 0.89 | (c)
32632.565 | 0 | 0 | -11.39 | -11.39 | -2021 | -1302 | -1575 | 1130 |  | 2962 | Нарушение формы кольцевого шва | GWAN |  | 04:40 | 06:36 | 05:52 | 0 | 891 |  | EXT | Нарушение формы кольцевого шва |  | (c)
32659.736 | 4.146 | 4.146 | -7.079 | -7.079 | 2134 | 2180 | 2223 | 2134 | 4146 | 2964 |  | GOUG | CIGR | 04:21 | 04:28 | 04:35 | 36 | 179 | 8 | EXT | Задир. |  | (c)
32689.065 | 0 | 0 | -11.12 | -11.12 | -1770 | -1216 | -1434 | 460 |  | 2967 | Нарушение формы кольцевого шва | GWAN |  | 05:33 | 07:02 | 06:27 | 0 | 673 |  | EXT | Нарушение формы кольцевого шва |  | (c)
32689.065 | 0 | 0 | -11.12 | -11.12 | -775 | -540 | -170 | 0 |  | 2967 | Нарушение формы кольцевого шва | GWAN |  | 08:13 | 08:51 | 09:51 | 0 | 1209 |  | EXT | Нарушение формы кольцевого шва |  | (c)
32694.956 | 5.891 | 5.875 | -5.229 | -5.245 | -1661 | -1650 | -1565 | 569 | 5073 | 2967 |  | GOUG | GENE | 05:50 | 05:52 | 06:06 | 172 | 193 | 6 | EXT | Зона задиров. |  | (c)
32716.356 | 4.521 | 4.499 | -6.794 | -6.816 | 412 | 596 | 510 | 412 | 4499 | 2969 |  | CORR | CIGR | 11:32 | 00:02 | 11:48 | 35 | 195 | 11 | EXT | Аномалия находится на упругопластическом изгибе: R=641 D, максимальное растяжение на 5.6 час. | 0.89 | (c)
32717.639 | 5.804 | 5.793 | -5.511 | -5.522 | 1794 | 1935 | 1866 | 292 | 5500 | 2969 |  | CORR | CIGR | 03:15 | 03:38 | 03:27 | 22 | 144 | 10 | EXT | Аномалия находится на упругопластическом изгибе: R=629 D, максимальное растяжение на 5.7 час. | 0.89 | (c)
32719.933 | 8.098 | 8.065 | -3.217 | -3.25 | 1771 | 1965 | 1966 | 69 | 3190 | 2969 |  | CORR | GENE | 03:11 | 03:42 | 03:43 | 60 | 391 | 13 | EXT | Аномалия находится на упругопластическом изгибе: R=610 D, максимальное растяжение на 5.8 час. | 0.89 | (c)
32723.15 | 0 | 0 | -10.675 | -10.675 | -1164 | 986 | 122 | 822 |  | 2970 | Нарушение формы кольцевого шва | GWAN |  | 09:09 | 02:56 | 12:37 | 0 | 2572 |  | EXT | Нарушение формы кольцевого шва Аномалия находится на упругопластическом изгибе: R=577 D, максимальное растяжение на 5.7 час. |  | (c)
32723.15 | 0 | 0 | -10.675 | -10.675 | 1733 | 2193 | -2052 | 0 |  | 2970 | Нарушение формы кольцевого шва | GWAN |  | 04:57 | 06:11 | 06:46 | 0 | 1352 |  | EXT | Нарушение формы кольцевого шва Аномалия находится на упругопластическом изгибе: R=577 D, максимальное растяжение на 5.7 час. |  | (c)
32724.681 | 1.531 | 1.472 | -9.144 | -9.203 | 611 | 775 | 868 | 611 | 1472 | 2970 |  | CORR | GENE | 01:55 | 02:22 | 02:37 | 88 | 514 | 11 | EXT | Аномалия находится на упругопластическом изгибе: R=558 D, максимальное растяжение на 5.6 час. | 0.89 | (c)
32733.825 | 0 | 0 | -11.07 | -11.07 | 1306 | 1510 | 1585 | 367 |  | 2971 | Нарушение формы кольцевого шва | GWAN |  | 02:03 | 02:36 | 02:48 | 0 | 558 |  | EXT | Нарушение формы кольцевого шва Аномалия находится на упругопластическом изгибе: R=481 D, максимальное растяжение на 5.2 час. |  | (c)
32733.825 | 0 | 0 | -11.07 | -11.07 | -327 | -212 | -122 | 0 |  | 2971 | Нарушение формы кольцевого шва | GWAN |  | 09:39 | 09:58 | 10:12 | 0 | 410 |  | EXT | Нарушение формы кольцевого шва Аномалия находится на упругопластическом изгибе: R=481 D, максимальное растяжение на 5.2 час. |  | (c)
32756.19 | 0 | 0 | -11.375 | -11.375 | 828 | -686 | -1980 | 328 |  | 2973 | Нарушение формы кольцевого шва | GWAN |  | 09:17 | 05:12 | 13:43 | 0 | 3305 |  | EXT | Нарушение формы кольцевого шва Аномалия находится на упругопластическом изгибе: R=769 D, максимальное растяжение на 5.4 час. |  | (c)
32761.588 | 5.398 | 5.389 | -5.977 | -5.986 | -371 | -352 | -352 | 333 | 5389 | 2973 |  | CORR | CIGR | 06:03 | 06:06 | 06:06 | 18 | 37 | 10 | EXT | Аномалия находится на упругопластическом изгибе: R=843 D, максимальное растяжение на 5.2 час. | 0.89 | (c)
32849.02 | 2.032 | 0.243 | -9.475 | -11.264 | 1149 | 1326 | 1387 | 1149 | 243 | 2981а |  | GOUG | GENE | 03:55 | 04:24 | 04:34 | 3298 | 475 | 7 | EXT | Зона задиров. |  | (c)
32867.081 | 8.586 | 8.555 | -1.169 | -1.2 | 1632 | 1723 | 1709 | 444 | 1146 | 2982 |  | CORR | GENE | 04:17 | 04:32 | 04:30 | 54 | 154 | 11 | EXT | Аномалия находится на упругопластическом изгибе: R=527 D, максимальное растяжение на 10.8 час. | 0.89 | (c)
32868.25 | 0 | 0 | -11.2 | -11.2 | 197 | 845 | 555 | 197 |  | 2983 | Нарушение формы кольцевого шва | GWAN |  | 00:45 | 02:29 | 01:42 | 0 | 716 |  | EXT | Нарушение формы кольцевого шва Аномалия находится на упругопластическом изгибе: R=520 D, максимальное растяжение на 10.7 час. |  | (c)
32868.25 | 0 | 0 | -11.2 | -11.2 | 1132 | 1593 | 1531 | 299 |  | 2983 | Нарушение формы кольцевого шва | GWAN |  | 03:15 | 04:30 | 04:20 | 0 | 800 |  | EXT | Нарушение формы кольцевого шва Аномалия находится на упругопластическом изгибе: R=520 D, максимальное растяжение на 10.7 час. |  | (c)
32868.25 | 0 | 0 | -11.2 | -11.2 | -1995 | -1251 | -1268 | 235 |  | 2983 | Нарушение формы кольцевого шва | GWAN |  | 06:51 | 08:51 | 08:48 | 0 | 1455 |  | EXT | Нарушение формы кольцевого шва Аномалия находится на упругопластическом изгибе: R=520 D, максимальное растяжение на 10.7 час. |  | (c)
32876.549 | 8.299 | 7.91 | -2.901 | -3.29 | 1357 | 1434 | 1567 | 453 | 2812 | 2983 |  | GOUG | GENE | 03:52 | 04:04 | 04:26 | 478 | 420 | 7 | EXT | Задир. Аномалия находится на упругопластическом изгибе: R=618 D, максимальное растяжение на 10 час. |  | (c)
32879.45 | 0 | 0 | -11.145 | -11.145 | 1908 | -2174 | -2197 | 0 |  | 2984 | Нарушение формы кольцевого шва | GWAN |  | 03:47 | 04:48 | 04:45 | 0 | 712 |  | EXT | Нарушение формы кольцевого шва Аномалия находится на упругопластическом изгибе: R=541 D, максимальное растяжение на 9.9 час. |  | (c)
32879.45 | 0 | 0 | -11.145 | -11.145 | -1634 | -733 | -1001 | 369 |  | 2984 | Нарушение формы кольцевого шва | GWAN |  | 06:16 | 08:41 | 07:58 | 0 | 1265 |  | EXT | Нарушение формы кольцевого шва Аномалия находится на упругопластическом изгибе: R=541 D, максимальное растяжение на 9.9 час. |  | (c)
32890.595 | 0 | 0 | -11.23 | -11.23 | 1766 | 2177 | 2103 | 0 | 0 | 2985 | Смещение кромок | GWAN |  | 05:47 | 06:54 | 06:42 | 0 | 674 | 19 | EXT | Смещение кромок Вовнутрь Величина смещения - 3 мм. Аномалия находится на упругопластическом изгибе: R=488 D, максимальное растяжение на 9.2 час. |  | (c)
32901.825 | 0 | 0 | -11.28 | -11.28 | 477 | 759 | 709 | 477 |  | 2986 | Нарушение формы кольцевого шва | GWAN |  | 00:30 | 01:15 | 01:07 | 0 | 464 |  | EXT | Нарушение формы кольцевого шва Аномалия находится на упругопластическом изгибе: R=478 D, максимальное растяжение на 6.9 час. |  | (c)
32901.825 | 0 | 0 | -11.28 | -11.28 | 1864 | 2119 | 2055 | 0 |  | 2986 | Нарушение формы кольцевого шва | GWAN |  | 04:14 | 04:55 | 04:44 | 0 | 384 |  | EXT | Нарушение формы кольцевого шва Аномалия находится на упругопластическом изгибе: R=478 D, максимальное растяжение на 6.9 час. |  | (c)
32901.825 | 0 | 0 | -11.28 | -11.28 | -1158 | -845 | -606 | 54 |  | 2986 | Нарушение формы кольцевого шва | GWAN |  | 08:06 | 08:56 | 09:35 | 0 | 1104 |  | EXT | Нарушение формы кольцевого шва Аномалия находится на упругопластическом изгибе: R=478 D, максимальное растяжение на 6.9 час. |  | (c)
32903.906 | 2.081 | 2.042 | -9.199 | -9.238 | -1956 | -1877 | -1842 | 275 | 2042 | 2986 |  | CORR | GENE | 05:57 | 06:10 | 06:15 | 61 | 227 | 10 | EXT | Аномалия находится на упругопластическом изгибе: R=444 D, максимальное растяжение на 6.8 час. | 0.89 | (c)
32905.463 | 3.638 | 3.227 | -7.642 | -8.053 | 1511 | 1634 | 1710 | 321 | 3227 | 2986 |  | GOUG | GENE | 03:17 | 03:36 | 03:49 | 412 | 398 | 7 | EXT | Зона задиров. Аномалия находится на упругопластическом изгибе: R=434 D, максимальное растяжение на 6.9 час. |  | (c)
32906.285 | 4.46 | 4.401 | -6.82 | -6.879 | 1188 | 1610 | 1408 | 603 | 4401 | 2986 |  | GOUG | GENE | 02:24 | 03:33 | 02:60 | 62 | 439 | 5 | EXT | Задир. Аномалия находится на упругопластическом изгибе: R=433 D, максимальное растяжение на 6.9 час. |  | (c)
32913.105 | 0 | 0 | -11.39 | -11.39 | -22 | 187 | 728 | 0 |  | 2987 | Нарушение формы кольцевого шва | GWAN |  | 09:19 | 09:53 | 11:20 | 0 | 1500 |  | EXT | Нарушение формы кольцевого шва Аномалия находится на упругопластическом изгибе: R=672 D, максимальное растяжение на 8.1 час. |  | (c)
32924.495 | 0 | 0 | -11.4 | -11.4 | -1398 | -1352 | -1362 | 832 | 0 | 2988 | Непровар / утяжина | GWAN |  | 09:44 | 09:52 | 09:50 | 0 | 72 | 11 | INT | Непровар / утяжина |  | (c)
32927.176 | 2.681 | 2.444 | -8.719 | -8.956 | 2045 | 2085 | 2078 | 120 | 2444 | 2988 |  | CORR | GENE | 06:60 | 07:06 | 07:05 | 504 | 66 | 15 | EXT |  | 0.97 | (c)
32935.895 | 0 | 0 | -11.465 | -11.465 | -1886 | -463 | -1099 | 312 |  | 2989 | Нарушение формы кольцевого шва | GWAN |  | 04:06 | 07:56 | 06:13 | 0 | 1574 |  | EXT | Нарушение формы кольцевого шва |  | (c)
32935.895 | 0 | 0 | -11.465 | -11.465 | 268 | 586 | 457 | 268 | 0 | 2989 | Смещение кромок | GWAN |  | 09:53 | 10:45 | 10:24 | 0 | 378 | 20 | EXT | Смещение кромок Наружу Величина смещения - 3.1 мм. |  | (c)
32937.803 | 1.908 | 1.871 | -9.557 | -9.594 | -1215 | -1041 | -1085 | 956 | 1871 | 2989 |  | CORR | GENE | 05:54 | 06:22 | 06:15 | 55 | 259 | 14 | EXT |  | 0.89 | (c)
32941.703 | 5.808 | 5.792 | -5.657 | -5.673 | -989 | -823 | -897 | 806 | 5638 | 2989 |  | CORR | CIGR | 06:31 | 06:57 | 06:45 | 35 | 183 | 10 | EXT |  | 0.89 | (c)
32942.386 | 6.491 | 6.464 | -4.974 | -5.001 | -1187 | -896 | -994 | 802 | 4886 | 2989 |  | CORR | GENE | 05:59 | 06:46 | 06:30 | 115 | 385 | 10 | EXT |  | 0.89 | (c)
32942.775 | 6.88 | 6.599 | -4.585 | -4.866 | -881 | -727 | -796 | 712 | 4297 | 2989 |  | CORR | GENE | 06:48 | 07:13 | 07:02 | 569 | 169 | 11 | EXT |  | 0.95 | (c)
32945.164 | 9.269 | 9.247 | -2.196 | -2.218 | -1303 | -1252 | -1223 | 927 | 2144 | 2989 |  | CORR | GENE | 05:40 | 05:48 | 05:53 | 74 | 160 | 11 | EXT |  | 0.89 | (c)
32947.36 | 0 | 0 | -11.14 | -11.14 | 462 | 589 | 1382 | 0 |  | 2990 | Нарушение формы кольцевого шва | GWAN |  | 01:05 | 01:25 | 03:33 | 0 | 1840 |  | EXT | Нарушение формы кольцевого шва |  | (c)
32947.36 | 0 | 0 | -11.14 | -11.14 | -1487 | -468 | -960 | 432 |  | 2990 | Нарушение формы кольцевого шва | GWAN |  | 07:50 | 10:35 | 09:15 | 0 | 1055 |  | EXT | Нарушение формы кольцевого шва |  | (c)
32954.583 | 7.223 | 7.166 | -3.917 | -3.974 | 1572 | 1818 | 1785 | 232 | 3842 | 2990 |  | GOUG | GENE | 04:04 | 04:44 | 04:38 | 132 | 426 | 7 | EXT | Задир. |  | (c)
32958.5 | 0 | 0 | -11.42 | -11.42 | 793 | 1005 | 960 | 793 |  | 2991 | Нарушение формы кольцевого шва | GWAN |  | 05:24 | 05:58 | 05:50 | 0 | 333 |  | EXT | Нарушение формы кольцевого шва Аномалия находится на отводе. |  | (c)
32958.5 | 0 | 0 | -11.42 | -11.42 | 2157 | -1777 | -1958 | 1613 |  | 2991 | Нарушение формы кольцевого шва | GWAN |  | 09:04 | 10:29 | 09:60 | 0 | 691 |  | EXT | Нарушение формы кольцевого шва Аномалия находится на отводе. |  | (c)
32959.146 | 0.646 | 0.62 | -10.774 | -10.8 | 1171 | 1486 | 1476 | 1171 | 620 | 2991 |  | GOUG | GENE | 06:24 | 07:15 | 07:14 | 759 | 612 | 7 | EXT | Аномалия находится на отводе. Зона задиров. |  | (c)
32978.475 | 8.555 | 8.135 | -2.755 | -3.175 | -1148 | -743 | -943 | 739 | 2742 | 2992 |  | GOUG | GENE | 06:27 | 07:33 | 07:00 | 433 | 410 | 8 | EXT | Аномалия находится на отводе. Зона задиров. |  | (c)
33092.272 | 0 | 0 | -11.728 | -11.728 | -706 | -236 | -321 | 0 | 0 | 3002б | Смещение кромок | GWAN |  | 03:24 | 04:40 | 04:26 | 0 | 771 | 21 | EXT | Смещение кромок Наружу Аномалия находится на отводе. Величина смещения - 3.4 мм. |  | (c)
33126.445 | 0 | 0 | -11.36 | -11.36 | 279 | 479 | 525 | 279 | 0 | 3006 | Смещение кромок | GWAN |  | 01:27 | 01:59 | 02:06 | 0 | 492 | 25 | EXT | Смещение кромок Наружу Величина смещения - 3.9 мм. Аномалия находится на упругопластическом изгибе: R=930 D, максимальное растяжение на 7.5 час. |  | (c)
33126.445 | 0 | 0 | -11.36 | -11.36 | 1385 | 1536 | 1613 | 389 | 0 | 3006 | Смещение кромок | GWAN |  | 04:25 | 04:50 | 05:02 | 0 | 456 | 17 | EXT | Смещение кромок Наружу Величина смещения - 2.7 мм. Аномалия находится на упругопластическом изгибе: R=930 D, максимальное растяжение на 7.5 час. |  | (c)
33126.445 | 0 | 0 | -11.36 | -11.36 | -2199 | -1186 | -1110 | 20 |  | 3006 | Нарушение формы кольцевого шва | GWAN |  | 06:47 | 09:30 | 09:43 | 0 | 2180 |  | EXT | Нарушение формы кольцевого шва Аномалия находится на упругопластическом изгибе: R=930 D, максимальное растяжение на 7.5 час. |  | (c)
33137.805 | 0 | 0 | -11.325 | -11.325 | 978 | 1146 | 1170 | 869 |  | 3007 | Нарушение формы кольцевого шва | GWAN |  | 01:42 | 02:09 | 02:13 | 0 | 384 |  | EXT | Нарушение формы кольцевого шва Аномалия находится на упругопластическом изгибе: R=458 D, максимальное растяжение на 7.1 час. |  | (c)
33137.805 | 0 | 0 | -11.325 | -11.325 | 1570 | 1961 | 1844 | 112 | 0 | 3007 | Смещение кромок | GWAN |  | 03:17 | 04:20 | 04:01 | 0 | 549 | 21 | EXT | Смещение кромок Наружу Величина смещения - 3.2 мм. Аномалия находится на упругопластическом изгибе: R=458 D, максимальное растяжение на 7.1 час. |  | (c)
33137.805 | 0 | 0 | -11.325 | -11.325 | -2188 | -2084 | -1469 | 42 |  | 3007 | Нарушение формы кольцевого шва | GWAN |  | 05:11 | 05:28 | 07:07 | 0 | 1440 |  | EXT | Нарушение формы кольцевого шва Аномалия находится на упругопластическом изгибе: R=458 D, максимальное растяжение на 7.1 час. |  | (c)
33141.093 | 3.288 | 3.273 | -8.037 | -8.052 | -1133 | -1025 | -1009 | 884 | 3273 | 3007 |  | CORR | GENE | 08:01 | 08:18 | 08:21 | 76 | 249 | 10 | EXT | Аномалия находится на упругопластическом изгибе: R=609 D, максимальное растяжение на 6.9 час. | 0.89 | (c)
33160.275 | 0 | 0 | -11.62 | -11.62 | 406 | 1328 | 937 | 406 |  | 3009 | Нарушение формы кольцевого шва | GWAN |  | 02:33 | 05:02 | 03:59 | 0 | 1063 |  | EXT | Нарушение формы кольцевого шва Аномалия находится на отводе. |  | (c)
33163.339 | 3.064 | 2.656 | -8.556 | -8.964 | -2046 | -1812 | -1869 | 1692 | 2656 | 3009 |  | GOUG | GENE | 07:57 | 08:35 | 08:26 | 1230 | 355 | 7 | EXT | Зона задиров. |  | (c)
33171.895 | 0 | 0 | -11.67 | -11.67 | -129 | 1354 | 1170 | 0 |  | 3010 | Нарушение формы кольцевого шва | GWAN |  | 09:34 | 01:33 | 13:03 | 0 | 2598 |  | EXT | Нарушение формы кольцевого шва |  | (c)
33171.895 | 0 | 0 | -11.67 | -11.67 | -1380 | -972 | -842 | 305 |  | 3010 | Нарушение формы кольцевого шва | GWAN |  | 06:12 | 07:18 | 07:39 | 0 | 1074 |  | EXT | Нарушение формы кольцевого шва |  | (c)
33177.015 | 5.12 | 4.965 | -6.55 | -6.705 | -1832 | -1729 | -1742 | 1652 | 4965 | 3010 |  | DENT | GENE | 04:59 | 05:16 | 05:13 | 256 | 180 | 0.6 | N/A | Глубина вмятины: 8 мм (0,6%). Линейка: 26 см в (497 см; 05:16 ч:мин) |  | (c)
33183.565 | 0 | 0 | -11.14 | -11.14 | 1936 | -2230 | 2179 | 1936 | 0 | 3011 | Смещение кромок | GWAN |  | 00:23 | 01:10 | 01:02 | 0 | 486 | 16 | EXT | Смещение кромок Наружу Величина смещения - 2.5 мм. |  | (c)
33192.456 | 8.891 | 8.724 | -2.249 | -2.416 | -40 | -33 | -28 | 16 | 1404 | 3011 |  | LWAN | AXGR | 07:04 | 07:05 | 07:06 | 1012 | 23 |  | EXT | Эквивалент потери металла 12%. |  | (c)
33204.126 | 9.421 | 9.346 | -1.739 | -1.814 | -723 | -666 | -623 | 523 | 1533 | 3012 |  | CORR | GENE | 07:10 | 07:19 | 07:26 | 281 | 199 | 13 | EXT |  | 0.93 | (c)
33205.865 | 0 | 0 | -11.255 | -11.255 | -59 | 818 | 648 | 0 | 0 | 3013 | Смещение кромок | GWAN |  | 11:32 | 01:53 | 13:26 | 0 | 1414 | 17 | EXT | Смещение кромок Вовнутрь Величина смещения - 2.7 мм. |  | (c)
33211.834 | 5.969 | 5.949 | -5.286 | -5.306 | 2033 | 2106 | 2112 | 39 | 5272 | 3013 |  | CORR | CIGR | 05:09 | 05:21 | 05:22 | 34 | 159 | 11 | EXT |  | 0.89 | (c)
33215.438 | 9.573 | 9.268 | -1.682 | -1.987 | 2169 | 2183 | 2185 | 30 | 1677 | 3013 |  | ARTD | AXGR | 05:31 | 05:34 | 05:34 | 310 | 32 |  | EXT | Эквивалент потери металла 6%. |  | (c)
33217.12 | 0 | 0 | -11.395 | -11.395 | -104 | 154 | 173 | 0 | 0 | 3014 | Смещение кромок | GWAN |  | 00:27 | 01:08 | 01:11 | 0 | 555 | 25 | EXT | Смещение кромок Вовнутрь Величина смещения - 3.9 мм. |  | (c)
33239.495 | 0 | 0 | -11.395 | -11.395 | 614 | 1184 | 1627 | 410 |  | 3016 | Нарушение формы кольцевого шва | GWAN |  | 11:11 | 00:43 | 13:55 | 0 | 2027 |  | EXT | Нарушение формы кольцевого шва |  | (c)
33239.495 | 0 | 0 | -11.395 | -11.395 | -1690 | 80 | -638 | 0 |  | 3016 | Нарушение формы кольцевого шва | GWAN |  | 04:60 | 09:45 | 07:49 | 0 | 2104 |  | EXT | Нарушение формы кольцевого шва |  | (c)
33241.984 | 2.489 | 2.434 | -8.906 | -8.961 | -1341 | -1162 | -1116 | 890 | 2434 | 3016 |  | CORR | GENE | 05:56 | 06:25 | 06:32 | 95 | 450 | 10 | EXT | Аномалия находится на упругопластическом изгибе: R=834 D, максимальное растяжение на 0.1 час. | 0.89 | (c)
33242.498 | 3.003 | 2.94 | -8.392 | -8.455 | -2024 | -1569 | -1602 | 207 | 2940 | 3016 |  | CORR | GENE | 04:06 | 05:19 | 05:14 | 154 | 844 | 13 | EXT | Аномалия находится на упругопластическом изгибе: R=693 D, максимальное растяжение на 0.1 час. | 0.9 | (c)
33244.725 | 5.23 | 5.026 | -6.165 | -6.369 | -1850 | -1826 | -1816 | 381 | 5026 | 3016 |  | CORR | GENE | 04:34 | 04:38 | 04:39 | 555 | 68 | 10 | EXT | Аномалия находится на упругопластическом изгибе: R=420 D, максимальное растяжение на 0.2 час. | 0.94 | (c)
33245.965 | 6.47 | 5.541 | -4.925 | -5.854 | -1721 | -1632 | -1633 | 509 | 4319 | 3016 |  | CORR | GENE | 04:54 | 05:09 | 05:09 | 1535 | 177 | 11 | EXT | Аномалия находится на упругопластическом изгибе: R=365 D, максимальное растяжение на 0.3 час. | 0.98 | (c)
33247.225 | 7.73 | 7.588 | -3.665 | -3.807 | -681 | -666 | -664 | 647 | 3613 | 3016 |  | CORR | AXGR | 07:42 | 07:45 | 07:45 | 194 | 33 | 11 | EXT | Аномалия находится на упругопластическом изгибе: R=326 D, максимальное растяжение на 0.3 час. | 0.91 | (c)
33250.89 | 0 | 0 | -11.355 | -11.355 | 1147 | 1681 | 1643 | 90 |  | 3017 | Нарушение формы кольцевого шва | GWAN |  | 04:17 | 05:44 | 05:38 | 0 | 994 |  | EXT | Нарушение формы кольцевого шва Аномалия находится на упругопластическом изгибе: R=332 D, максимальное растяжение на 0.2 час. |  | (c)
33250.89 | 0 | 0 | -11.355 | -11.355 | -2098 | -1784 | -1612 | 132 |  | 3017 | Нарушение формы кольцевого шва | GWAN |  | 07:34 | 08:24 | 08:52 | 0 | 973 |  | EXT | Нарушение формы кольцевого шва Аномалия находится на упругопластическом изгибе: R=332 D, максимальное растяжение на 0.2 час. |  | (c)
33250.89 | 0 | 0 | -11.355 | -11.355 | -953 | -457 | -91 | 771 |  | 3017 | Нарушение формы кольцевого шва | GWAN |  | 10:39 | 11:59 | 12:58 | 0 | 1724 |  | EXT | Нарушение формы кольцевого шва Аномалия находится на упругопластическом изгибе: R=332 D, максимальное растяжение на 0.2 час. |  | (c)
33270.22 | 7.975 | 7.555 | -3.495 | -3.915 | -1632 | -1056 | -1184 | 737 | 3137 | 3018 |  | WRIN | GENE | 03:60 | 05:33 | 05:12 | 778 | 895 | 1.3 | N/A | Высота гофр: 18 мм (1,3%). Длина волны: 371 мм Аномалия находится на отводе. |  | (c)
33278.634 | 4.919 | 4.893 | -6.691 | -6.717 | 831 | 1088 | 961 | 831 | 4893 | 3019 |  | CORR | GENE | 05:33 | 06:14 | 05:54 | 55 | 260 | 10 | EXT | Аномалия находится на отводе. | 0.89 | (c)
33284.135 | 10.42 | 10.176 | -1.19 | -1.434 | 1212 | 1218 | 1239 | 1212 | 952 | 3019 |  | CORR | GENE | 06:34 | 06:35 | 06:39 | 482 | 54 | 10 | EXT | Аномалия находится на отводе. | 0.94 | (c)
33287.101 | 1.776 | 1.713 | -9.879 | -9.942 | 686 | 1021 | 1046 | 686 | 1713 | 3020 |  | CORR | GENE | 05:11 | 06:05 | 06:09 | 83 | 719 | 12 | EXT | Аномалия находится на отводе. | 0.89 | (c)
33288.796 | 3.471 | 3.22 | -8.184 | -8.435 | 1326 | 1395 | 1371 | 1326 | 3220 | 3020 |  | CORR | GENE | 06:55 | 07:06 | 07:02 | 280 | 90 | 11 | EXT | Аномалия находится на отводе. | 0.92 | (c)
33290.605 | 5.28 | 5.26 | -6.375 | -6.395 | 884 | 953 | 950 | 884 | 5260 | 3020 |  | CORR | CIGR | 05:43 | 05:54 | 05:54 | 32 | 133 | 10 | EXT | Аномалия находится на отводе. | 0.89 | (c)
33290.958 | 5.633 | 5.347 | -6.022 | -6.308 | 879 | 881 | 966 | 879 | 5347 | 3020 |  | CORR | GENE | 05:42 | 05:43 | 05:56 | 311 | 173 | 10 | EXT | Аномалия находится на отводе. | 0.92 | (c)
33291.035 | 5.71 | 5.555 | -5.945 | -6.1 | 620 | 978 | 822 | 620 | 5555 | 3020 |  | DENT | GENE | 05:01 | 05:58 | 05:33 | 279 | 403 | 0.9 | N/A | Глубина вмятины: 13 мм (0,9%). Линейка: 28 см в (556 см; 05:58 ч:мин) Аномалия находится на отводе. Аномалия находится вблизи дефекта потери металла. |  | (c)
33302.072 | 5.092 | 5 | -6.223 | -6.315 | 717 | 769 | 787 | 717 | 5000 | 3021 |  | DENT | GENE | 03:13 | 03:21 | 03:24 | 153 | 139 | 0.6 | N/A | Глубина вмятины: 8 мм (0,6%). Линейка: 15 см в (500 см; 03:21 ч:мин) |  | (c)
33302.611 | 5.631 | 5.534 | -5.684 | -5.781 | 839 | 949 | 950 | 839 | 5534 | 3021 |  | DENT | GENE | 03:32 | 03:50 | 03:50 | 212 | 221 | 0.8 | N/A | Глубина вмятины: 11 мм (0,8%). Линейка: 21 см в (553 см; 03:50 ч:мин) |  | (c)
33305.909 | 8.929 | 8.888 | -2.386 | -2.427 | 1611 | 1937 | 1822 | 198 | 2328 | 3021 |  | CORR | GENE | 05:37 | 06:29 | 06:11 | 99 | 421 | 12 | EXT |  | 0.89 | (c)
33310.594 | 2.299 | 2.029 | -8.771 | -9.041 | -1136 | -1136 | -1097 | 1057 | 2029 | 3022 |  | ARTD | GENE | 09:35 | 09:35 | 09:41 | 353 | 79 |  | EXT | Эквивалент потери металла 10%. |  | (c)
33312.896 | 4.601 | 3.216 | -6.469 | -7.854 | 2103 | 2124 | 2139 | 56 | 3216 | 3022 |  | CORR | GENE | 06:17 | 06:21 | 06:23 | 2799 | 71 | 10 | EXT |  | 0.97 | (c)
33319.365 | 0 | 0 | -11.38 | -11.38 | 641 | 2094 | -1885 | 0 |  | 3023 | Нарушение формы кольцевого шва | GWAN |  | 02:42 | 06:36 | 07:54 | 0 | 3869 |  | EXT | Нарушение формы кольцевого шва Аномалия находится на упругопластическом изгибе: R=495 D, максимальное растяжение на 6.3 час. |  | (c)
33352.7 | 0 | 0 | -11.22 | -11.22 | 1211 | 1892 | 2106 | 1211 |  | 3026 | Нарушение формы кольцевого шва | GWAN |  | 08:35 | 10:25 | 10:60 | 0 | 1791 |  | EXT | Нарушение формы кольцевого шва Аномалия находится на упругопластическом изгибе: R=329 D, максимальное растяжение на 6 час. |  | (c)
33355.964 | 3.264 | 3.248 | -7.956 | -7.972 | -106 | 1 | -19 | 0 | 3248 | 3026 |  | CSCC | CIGR | 05:03 | 05:20 | 05:17 | 32 | 173 | 34 | EXT | Аномалия находится в зоне сварного шва. Аномалия находится на упругопластическом изгибе: R=339 D, максимальное растяжение на 6.1 час. | 1 | (b)
33381.058 | 6.063 | 6.047 | -5.572 | -5.588 | -572 | -497 | -509 | 445 | 5535 | 3028 |  | CORR | GENE | 07:20 | 07:32 | 07:31 | 53 | 127 | 8 | EXT | Аномалия находится на отводе. | 0.89 | (c)
33397.965 | 0 | 0 | -10.73 | -10.73 | 1035 | 1425 | -1896 | 365 |  | 3030 | Нарушение формы кольцевого шва | GWAN |  | 11:15 | 00:18 | 15:22 | 0 | 3061 |  | EXT | Нарушение формы кольцевого шва |  | (c)
33397.965 | 0 | 0 | -10.73 | -10.73 | 1 | 385 | 457 | 1 |  | 3030 | Нарушение формы кольцевого шва | GWAN |  | 08:28 | 09:30 | 09:42 | 0 | 911 |  | EXT | Нарушение формы кольцевого шва |  | (c)
33411.965 | 3.27 | 2.72 | -7.405 | -7.955 | -1639 | -1258 | -1427 | 1215 | 2720 | 3031 |  | CORR | GENE | 05:12 | 06:14 | 05:47 | 2152 | 424 | 12 | EXT |  | 0.99 | (c)
33442.335 | 0 | 0 | -11.43 | -11.43 | -469 | 315 | 69 | 0 |  | 3034 | Нарушение формы кольцевого шва | GWAN |  | 00:15 | 02:21 | 01:41 | 0 | 1077 |  | EXT | Нарушение формы кольцевого шва Аномалия находится на отводе. |  | (c)
33453.765 | 0 | 0 | -11.31 | -11.31 | -691 | -498 | -285 | 0 | 0 | 3035 | Смещение кромок | GWAN |  | 08:35 | 09:06 | 09:40 | 0 | 812 | 17 | EXT | Смещение кромок Наружу Величина смещения - 2.7 мм. |  | (c)
33453.765 | 0 | 0 | -11.31 | -11.31 | 247 | 337 | 507 | 247 |  | 3035 | Нарушение формы кольцевого шва | GWAN |  | 11:06 | 11:21 | 11:48 | 0 | 519 |  | EXT | Нарушение формы кольцевого шва |  | (c)
33465.075 | 0 | 0 | -11.225 | -11.225 | 1560 | 1735 | 1764 | 264 | 0 | 3036 | Смещение кромок | GWAN |  | 05:60 | 06:28 | 06:33 | 0 | 407 | 18 | EXT | Смещение кромок Наружу Величина смещения - 2.8 мм. |  | (c)
33465.075 | 0 | 0 | -11.225 | -11.225 | 2029 | -1773 | -1479 | 0 |  | 3036 | Нарушение формы кольцевого шва | GWAN |  | 07:16 | 09:02 | 09:49 | 0 | 1904 |  | EXT | Нарушение формы кольцевого шва |  | (c)
33466.699 | 1.624 | 1.208 | -9.601 | -10.017 | 877 | 1514 | 1406 | 296 | 1208 | 3036 |  | WRIN | GENE | 04:10 | 05:53 | 05:35 | 751 | 1057 | 1.7 | N/A | Высота гофр: 24 мм (1,7%). Длина волны: 431 мм |  | (c)
33487.505 | 0 | 0 | -11.235 | -11.235 | 1476 | 1611 | 1749 | 209 | 0 | 3038 | Смещение кромок | GWAN |  | 04:57 | 05:19 | 05:41 | 0 | 546 | 22 | EXT | Смещение кромок Наружу Величина смещения - 3.4 мм. |  | (c)
33487.505 | 0 | 0 | -11.235 | -11.235 | -1918 | -1727 | -1730 | 312 | 0 | 3038 | Смещение кромок | GWAN |  | 07:49 | 08:20 | 08:20 | 0 | 378 | 20 | EXT | Смещение кромок Наружу Величина смещения - 3.2 мм. |  | (c)
33487.505 | 0 | 0 | -11.235 | -11.235 | -797 | -678 | 112 | 797 |  | 3038 | Нарушение формы кольцевого шва | GWAN |  | 10:50 | 11:09 | 13:17 | 0 | 1817 |  | EXT | Нарушение формы кольцевого шва |  | (c)
33487.696 | 0.191 | 0.157 | -11.044 | -11.078 | 225 | 454 | 388 | 225 | 157 | 3038 |  | CORR | GENE | 01:35 | 02:12 | 02:02 | 52 | 327 | 10 | EXT |  | 0.89 | (c)
33490.335 | 2.83 | 2.788 | -8.405 | -8.447 | 1611 | 2101 | 1916 | 9 | 2788 | 3038 |  | CORR | GENE | 05:19 | 06:38 | 06:08 | 176 | 611 | 13 | EXT |  | 0.91 | (c)
33498.74 | 0 | 0 | -11.335 | -11.335 | 2040 | 312 | -827 | 0 |  | 3039 | Нарушение формы кольцевого шва | GWAN |  | 05:41 | 01:02 | 09:58 | 0 | 3188 |  | EXT | Нарушение формы кольцевого шва |  | (c)
33521.796 | 0.376 | 0.334 | -11.064 | -11.106 | -1430 | -1240 | -1290 | 1151 | 334 | 3041 |  | CORR | GENE | 05:32 | 06:02 | 05:54 | 590 | 279 | 17 | EXT | Аномалия находится на отводе. | 0.99 | (c)
33555.295 | 0 | 0 | -7.573 | -7.573 | -1126 | -659 | -752 | 377 |  | 3044а | Нарушение формы кольцевого шва | GWAN |  | 09:22 | 10:37 | 10:22 | 0 | 749 |  | EXT | Нарушение формы кольцевого шва Аномалия находится на отводе. |  | (c)
33562.868 | 0 | 0 | -3.982 | -3.982 | -238 | 312 | 575 | 0 |  | 3044б | Нарушение формы кольцевого шва | GWAN |  | 09:22 | 10:50 | 11:33 | 0 | 1627 |  | EXT | Нарушение формы кольцевого шва |  | (c)
33566.85 | 0 | 0 | -11.05 | -11.05 | -176 | 320 | 406 | 0 |  | 3045а | Нарушение формы кольцевого шва | GWAN |  | 01:03 | 02:23 | 02:37 | 0 | 1163 |  | EXT | Нарушение формы кольцевого шва |  | (c)
33566.85 | 0 | 0 | -11.05 | -11.05 | -1977 | -1595 | -1511 | 254 |  | 3045а | Нарушение формы кольцевого шва | GWAN |  | 08:12 | 09:14 | 09:27 | 0 | 932 |  | EXT | Нарушение формы кольцевого шва |  | (c)
33577.9 | 0 | 0 | -11.185 | -11.185 | -2118 | -1764 | -1747 | 113 | 0 | 3046 | Смещение кромок | GWAN |  | 03:53 | 04:50 | 04:52 | 0 | 741 | 22 | EXT | Смещение кромок Наружу Величина смещения - 3.5 мм. |  | (c)
33577.9 | 0 | 0 | -11.185 | -11.185 | -638 | -113 | 723 | 0 |  | 3046 | Нарушение формы кольцевого шва | GWAN |  | 07:51 | 09:16 | 11:31 | 0 | 2722 |  | EXT | Нарушение формы кольцевого шва |  | (c)
33599.73 | 0 | 0 | -11.465 | -11.465 | -1880 | -750 | -1198 | 350 |  | 3048 | Нарушение формы кольцевого шва | GWAN |  | 09:07 | 00:09 | 10:57 | 0 | 1365 |  | EXT | Нарушение формы кольцевого шва Аномалия находится на упругопластическом изгибе: R=461 D, максимальное растяжение на 6.5 час. |  | (c)
33599.73 | 0 | 0 | -11.465 | -11.465 | 567 | 1124 | 1380 | 37 |  | 3048 | Нарушение формы кольцевого шва | GWAN |  | 03:42 | 05:12 | 05:53 | 0 | 1627 |  | EXT | Нарушение формы кольцевого шва Аномалия находится на упругопластическом изгибе: R=461 D, максимальное растяжение на 6.5 час. |  | (c)
33611.195 | 0 | 0 | -11.3 | -11.3 | 1993 | -2175 | -2134 | 0 | 0 | 3049 | Смещение кромок | GWAN |  | 05:09 | 05:56 | 06:03 | 0 | 668 | 21 | EXT | Смещение кромок Вовнутрь Величина смещения - 3.3 мм. Аномалия находится на упругопластическом изгибе: R=354 D, максимальное растяжение на 6.2 час. |  | (c)
33611.195 | 0 | 0 | -11.3 | -11.3 | -1542 | -343 | -715 | 0 |  | 3049 | Нарушение формы кольцевого шва | GWAN |  | 07:38 | 10:52 | 09:52 | 0 | 1653 |  | EXT | Нарушение формы кольцевого шва Аномалия находится на упругопластическом изгибе: R=354 D, максимальное растяжение на 6.2 час. |  | (c)
33622.585 | 0.09 | 0.038 | -11.29 | -11.342 | 1968 | 2152 | 2128 | 1968 | 38 | 3050 |  | CORR | GENE | 08:57 | 09:27 | 09:23 | 94 | 319 | 11 | EXT | Аномалия находится на упругопластическом изгибе: R=402 D, максимальное растяжение на 6.2 час. | 0.89 | (c)
33629.089 | 6.594 | 5.589 | -4.786 | -5.791 | 34 | 224 | 194 | 34 | 4252 | 3050 |  | CORR | GENE | 03:45 | 04:15 | 04:11 | 1539 | 320 | 13 | EXT | Аномалия находится на упругопластическом изгибе: R=614 D, максимальное растяжение на 6.9 час. | 1 | (c)
33629.87 | 7.375 | 7.303 | -4.005 | -4.077 | 113 | 224 | 245 | 113 | 3971 | 3050 |  | CORR | GENE | 03:58 | 04:15 | 04:19 | 106 | 263 | 10 | EXT | Аномалия находится на упругопластическом изгибе: R=702 D, максимальное растяжение на 7 час. | 0.89 | (c)
33630.568 | 8.073 | 7.985 | -3.307 | -3.395 | 136 | 177 | 180 | 136 | 3187 | 3050 |  | CORR | GENE | 04:01 | 04:08 | 04:08 | 208 | 88 | 11 | EXT | Аномалия находится на упругопластическом изгибе: R=826 D, максимальное растяжение на 7.2 час. | 0.91 | (c)
33637.443 | 3.568 | 3.515 | -8.057 | -8.11 | -1768 | -989 | -1337 | 905 | 3515 | 3051 |  | GOUG | GENE | 02:51 | 04:57 | 04:01 | 220 | 862 | 8 | EXT | Зона задиров. |  | (c)
33641.095 | 7.22 | 7.143 | -4.405 | -4.482 | 88 | 281 | 214 | 88 | 4389 | 3051 |  | CORR | GENE | 07:51 | 08:22 | 08:11 | 93 | 252 | 12 | EXT |  | 0.89 | (c)
33645.5 | 0 | 0 | -11.605 | -11.605 | -1098 | 940 | 777 | 0 | 0 | 3052 |  | GWAN |  | 00:42 | 06:11 | 05:44 | 0 | 3751 |  | EXT | Место ремонта. |  | (c)
33645.806 | 0.306 | 0.262 | -11.299 | -11.343 | 446 | 548 | 547 | 446 | 262 | 3052 |  | CORR | GENE | 04:51 | 05:07 | 05:07 | 73 | 201 | 10 | EXT |  | 0.89 | (c)
33657.953 | 0.848 | 0.744 | -10.392 | -10.496 | 783 | 1076 | 1057 | 783 | 744 | 3053 |  | CORR | GENE | 04:55 | 05:43 | 05:40 | 160 | 548 | 11 | EXT |  | 0.9 | (c)
33658.367 | 1.262 | 1.039 | -9.978 | -10.201 | 1524 | 1590 | 1557 | 640 | 1039 | 3053 |  | CORR | GENE | 06:55 | 07:06 | 07:00 | 275 | 67 | 10 | EXT |  | 0.92 | (c)
33659.321 | 2.216 | 1.998 | -9.024 | -9.242 | 1148 | 1401 | 1298 | 783 | 1998 | 3053 |  | DENT | GENE | 05:54 | 06:35 | 06:18 | 391 | 300 | 0.6 | N/A | Глубина вмятины: 8 мм (0,6%). Линейка: 39 см в (200 см; 06:35 ч:мин) |  | (c)
33664.278 | 7.173 | 7.148 | -4.067 | -4.092 | 1436 | 1445 | 1449 | 769 | 4047 | 3053 |  | CORR | PITT | 06:41 | 06:42 | 06:43 | 45 | 26 | 14 | EXT |  | 0.89 | (c)
33664.643 | 7.538 | 7.506 | -3.702 | -3.734 | 1239 | 1431 | 1366 | 738 | 3641 | 3053 |  | CORR | GENE | 06:09 | 06:40 | 06:30 | 93 | 253 | 11 | EXT |  | 0.89 | (c)
33664.917 | 7.812 | 7.749 | -3.428 | -3.491 | 1285 | 1414 | 1390 | 736 | 3289 | 3053 |  | CORR | GENE | 06:16 | 06:37 | 06:33 | 202 | 209 | 11 | EXT |  | 0.91 | (c)
33665.221 | 8.116 | 8.09 | -3.124 | -3.15 | 1305 | 1411 | 1386 | 763 | 3091 | 3053 |  | CORR | GENE | 06:20 | 06:37 | 06:33 | 59 | 162 | 15 | EXT |  | 0.89 | (c)
33665.558 | 8.453 | 8.443 | -2.787 | -2.797 | 1091 | 1134 | 1138 | 1046 | 2776 | 3053 |  | CORR | CIGR | 05:45 | 05:52 | 05:53 | 21 | 93 | 13 | EXT |  | 0.89 | (c)
33666.095 | 8.99 | 8.803 | -2.25 | -2.437 | 1343 | 1407 | 1396 | 782 | 1798 | 3053 |  | CORR | GENE | 06:26 | 06:36 | 06:34 | 639 | 106 | 14 | EXT |  | 0.97 | (c)
33667.484 | 10.379 | 10.309 | -0.861 | -0.931 | 840 | 1424 | 1281 | 509 | 744 | 3053 |  | CORR | GENE | 05:05 | 06:39 | 06:16 | 187 | 881 | 15 | EXT |  | 0.91 | (c)
33667.742 | 10.637 | 10.616 | -0.603 | -0.624 | 812 | 1006 | 1011 | 812 | 557 | 3053 |  | CORR | GENE | 05:00 | 05:31 | 05:32 | 67 | 399 | 13 | EXT |  | 0.89 | (c)
33668.345 | 0 | 0 | -10.36 | -10.36 | 1483 | 1709 | 1750 | 215 | 0 | 3054 | Смещение кромок | GWAN |  | 01:53 | 02:29 | 02:36 | 0 | 532 | 21 | EXT | Смещение кромок Наружу Величина смещения - 3.3 мм. |  | (c)
33668.345 | 0 | 0 | -10.36 | -10.36 | -1935 | -1628 | -1577 | 296 | 0 | 3054 | Смещение кромок | GWAN |  | 04:41 | 05:31 | 05:39 | 0 | 716 | 20 | EXT | Смещение кромок Наружу Величина смещения - 3.1 мм. |  | (c)
33668.345 | 0 | 0 | -10.36 | -10.36 | -259 | 73 | 39 | 0 | 0 | 3054 | Смещение кромок | GWAN |  | 09:12 | 10:05 | 09:60 | 0 | 596 | 20 | EXT | Смещение кромок Вовнутрь Величина смещения - 3.2 мм. |  | (c)
33672.124 | 3.779 | 3.33 | -6.581 | -7.03 | 1662 | 1957 | 1841 | 210 | 3330 | 3054 |  | GOUG | GENE | 02:22 | 03:09 | 02:51 | 476 | 358 | 9 | EXT | Зона задиров. |  | (c)
33678.705 | 0 | 0 | -11.39 | -11.39 | -2156 | -1475 | -1422 | 75 |  | 3055 | Нарушение формы кольцевого шва | GWAN |  | 04:31 | 06:21 | 06:29 | 0 | 1467 |  | EXT | Нарушение формы кольцевого шва |  | (c)
33690.095 | 0 | 0 | -11.325 | -11.325 | 551 | 1078 | 1431 | 551 |  | 3056 | Нарушение формы кольцевого шва | GWAN |  | 04:11 | 05:36 | 06:33 | 0 | 1759 |  | EXT | Нарушение формы кольцевого шва |  | (c)
33694.611 | 4.516 | 4.329 | -6.809 | -6.996 | -1456 | -1198 | -1286 | 1115 | 4329 | 3056 |  | GOUG | GENE | 10:47 | 11:28 | 11:14 | 386 | 342 | 7 | EXT | Задир. |  | (c)
33696.025 | 5.93 | 5.9 | -5.395 | -5.425 | 1097 | 1242 | 1205 | 1097 | 5358 | 3056 |  | CORR | GENE | 05:39 | 06:02 | 05:56 | 67 | 216 | 11 | EXT |  | 0.89 | (c)
33701.42 | 0 | 0 | -11.38 | -11.38 | -1669 | -340 | -583 | 0 |  | 3057 | Нарушение формы кольцевого шва | GWAN |  | 03:57 | 07:32 | 06:53 | 0 | 2173 |  | EXT | Нарушение формы кольцевого шва |  | (c)
33709.418 | 7.998 | 7.807 | -3.382 | -3.573 | 548 | 735 | 689 | 548 | 3299 | 3057 |  | DENT | GENE | 09:55 | 10:25 | 10:18 | 274 | 284 | 1.1 | N/A | Глубина вмятины: 15 мм (1,1%). Линейка: 27 см в (781 см; 10:25 ч:мин) |  | (c)
33712.8 | 0 | 0 | -11.24 | -11.24 | 1025 | -983 | -1341 | 755 |  | 3058 | Нарушение формы кольцевого шва | GWAN |  | 10:31 | 05:07 | 16:09 | 0 | 4191 |  | EXT | Нарушение формы кольцевого шва |  | (c)
33725.539 | 1.499 | 1.419 | -10.136 | -10.216 | 151 | 228 | 239 | 151 | 1419 | 3059 |  | DENT | GENE | 03:31 | 03:44 | 03:46 | 166 | 176 | 0.8 | N/A | Глубина вмятины: 12 мм (0,8%). Линейка: 17 см в (142 см; 03:44 ч:мин) Аномалия находится на отводе. |  | (c)
33735.675 | 0 | 0 | -11.64 | -11.64 | 1103 | 1867 | 1595 | 1103 |  | 3060 | Нарушение формы кольцевого шва | GWAN |  | 00:07 | 02:11 | 01:27 | 0 | 983 |  | EXT | Нарушение формы кольцевого шва Аномалия находится на отводе. |  | (c)
33735.675 | 0 | 0 | -11.64 | -11.64 | -1514 | -1142 | -1076 | 637 | 0 | 3060 | Смещение кромок | GWAN |  | 05:05 | 06:05 | 06:16 | 0 | 878 | 17 | EXT | Смещение кромок Вовнутрь Аномалия находится на отводе. Величина смещения - 2.7 мм. |  | (c)
33758.305 | 0 | 0 | -11.09 | -11.09 | 1705 | 2174 | 2107 | 1705 | 0 | 3062 | Смещение кромок | GWAN |  | 03:24 | 04:40 | 04:29 | 0 | 805 | 19 | EXT | Смещение кромок Наружу Величина смещения - 3 мм. |  | (c)
33769.395 | 0 | 0 | -10.73 | -10.73 | 76 | 699 | 1204 | 76 |  | 3063 | Нарушение формы кольцевого шва | GWAN |  | 02:43 | 04:24 | 05:45 | 0 | 2257 |  | EXT | Нарушение формы кольцевого шва |  | (c)
33786.149 | 6.024 | 5.983 | -5.351 | -5.392 | -1846 | -1680 | -1632 | 385 | 5260 | 3064 |  | CORR | GENE | 05:25 | 05:51 | 05:59 | 132 | 427 | 10 | EXT |  | 0.9 | (c)
33791.5 | 0 | 0 | -11.325 | -11.325 | -1749 | -175 | -762 | 0 |  | 3065 | Нарушение формы кольцевого шва | GWAN |  | 04:43 | 08:57 | 07:23 | 0 | 1975 |  | EXT | Нарушение формы кольцевого шва Аномалия находится на упругопластическом изгибе: R=618 D, максимальное растяжение на 6.8 час. |  | (c)
33791.5 | 0 | 0 | -11.325 | -11.325 | 394 | 915 | 872 | 394 |  | 3065 | Нарушение формы кольцевого шва | GWAN |  | 10:29 | 11:53 | 11:46 | 0 | 957 |  | EXT | Нарушение формы кольцевого шва Аномалия находится на упругопластическом изгибе: R=618 D, максимальное растяжение на 6.8 час. |  | (c)
33802.825 | 0 | 0 | -10.28 | -10.28 | 434 | 623 | 731 | 434 |  | 3066 | Нарушение формы кольцевого шва | GWAN |  | 01:19 | 01:50 | 02:07 | 0 | 594 |  | EXT | Нарушение формы кольцевого шва Аномалия находится на упругопластическом изгибе: R=382 D, максимальное растяжение на 6.2 час. |  | (c)
33802.825 | 0 | 0 | -10.28 | -10.28 | -830 | -411 | -276 | 277 |  | 3066 | Нарушение формы кольцевого шва | GWAN |  | 09:55 | 11:03 | 11:25 | 0 | 1107 |  | EXT | Нарушение формы кольцевого шва Аномалия находится на упругопластическом изгибе: R=382 D, максимальное растяжение на 6.2 час. |  | (c)
33813.105 | 0 | 0 | -11.375 | -11.375 | -2083 | -1740 | -1682 | 1281 | 0 | 3067 | Смещение кромок | GWAN |  | 01:21 | 02:16 | 02:26 | 0 | 802 | 23 | EXT | Смещение кромок Наружу Величина смещения - 3.7 мм. Аномалия находится на упругопластическом изгибе: R=363 D, максимальное растяжение на 6.3 час. |  | (c)
33813.105 | 0 | 0 | -11.375 | -11.375 | -775 | -184 | -214 | 0 |  | 3067 | Нарушение формы кольцевого шва | GWAN |  | 04:52 | 06:27 | 06:23 | 0 | 1123 |  | EXT | Нарушение формы кольцевого шва Аномалия находится на упругопластическом изгибе: R=363 D, максимальное растяжение на 6.3 час. |  | (c)
33836.08 | 0 | 0 | -10.93 | -10.93 | 1501 | 1938 | 1802 | 1501 | 0 | 3069 | Смещение кромок | GWAN |  | 05:32 | 06:42 | 06:20 | 0 | 603 | 21 | EXT | Смещение кромок Наружу Величина смещения - 3.4 мм. |  | (c)
33855.034 | 8.024 | 8.005 | -3.006 | -3.025 | 37 | 212 | 236 | 37 | 2977 | 3070 |  | CORR | GENE | 06:10 | 06:39 | 06:43 | 48 | 398 | 12 | EXT |  | 0.89 | (c)
33869.53 | 0 | 0 | -10.925 | -10.925 | -274 | 26 | -30 | 0 |  | 3072 | Нарушение формы кольцевого шва | GWAN |  | 08:43 | 09:31 | 09:22 | 0 | 488 |  | EXT | Нарушение формы кольцевого шва Аномалия находится на упругопластическом изгибе: R=474 D, максимальное растяжение на 6 час. |  | (c)
33873.649 | 4.119 | 4.043 | -6.806 | -6.882 | -2198 | -1918 | -2040 | 1881 | 4043 | 3072 |  | CORR | GENE | 03:33 | 04:18 | 03:58 | 89 | 317 | 10 | EXT | Аномалия находится на упругопластическом изгибе: R=393 D, максимальное растяжение на 5.9 час. | 0.89 | (c)
33891.535 | 0 | 0 | -11.345 | -11.345 | -1474 | -1102 | -1141 | 808 | 0 | 3074 | Смещение кромок | GWAN |  | 02:28 | 03:28 | 03:22 | 0 | 666 | 18 | EXT | Смещение кромок Вовнутрь Величина смещения - 2.8 мм. Аномалия находится на упругопластическом изгибе: R=479 D, максимальное растяжение на 5.9 час. |  | (c)
33891.535 | 0 | 0 | -11.345 | -11.345 | -231 | -9 | -10 | 0 | 0 | 3074 | Смещение кромок | GWAN |  | 05:49 | 06:24 | 06:24 | 0 | 442 | 21 | EXT | Смещение кромок Наружу Величина смещения - 3.3 мм. Аномалия находится на упругопластическом изгибе: R=479 D, максимальное растяжение на 5.9 час. |  | (c)
33902.88 | 0 | 0 | -10.765 | -10.765 | 556 | 1110 | 1019 | 556 |  | 3075 | Нарушение формы кольцевого шва | GWAN |  | 05:43 | 07:13 | 06:58 | 0 | 926 |  | EXT | Нарушение формы кольцевого шва |  | (c)
33935.92 | 0 | 0 | -11.215 | -11.215 | 1632 | 1885 | 1970 | 1632 | 0 | 3078 | Смещение кромок | GWAN |  | 05:08 | 05:49 | 06:03 | 0 | 675 | 18 | EXT | Смещение кромок Наружу Величина смещения - 2.8 мм. |  | (c)
33935.92 | 0 | 0 | -11.215 | -11.215 | -1952 | -1485 | -1615 | 1278 | 0 | 3078 | Смещение кромок | GWAN |  | 07:30 | 08:45 | 08:24 | 0 | 674 | 18 | EXT | Смещение кромок Наружу Величина смещения - 2.8 мм. |  | (c)
33981.02 | 0 | 0 | -11.3 | -11.3 | -2135 | -1658 | -600 | 934 |  | 3082 | Нарушение формы кольцевого шва | GWAN |  | 10:48 | 00:04 | 14:55 | 0 | 3069 |  | EXT | Нарушение формы кольцевого шва |  | (c)
33997.097 | 4.777 | 4.466 | -6.878 | -7.189 | 1591 | 1759 | 1714 | 1591 | 4466 | 3083 |  | CORR | GENE | 04:17 | 04:44 | 04:37 | 612 | 247 | 10 | EXT |  | 0.94 | (c)
33998.316 | 5.996 | 5.945 | -5.659 | -5.71 | 1703 | 1824 | 1812 | 1703 | 5533 | 3083 |  | CORR | GENE | 04:35 | 04:55 | 04:53 | 177 | 218 | 13 | EXT |  | 0.91 | (c)
34002.886 | 10.566 | 9.934 | -1.089 | -1.721 | 1828 | 2043 | 2131 | 1828 | 469 | 3083 |  | CORR | GENE | 04:55 | 05:30 | 05:44 | 1252 | 606 | 11 | EXT |  | 0.97 | (c)
34008.437 | 4.462 | 4.191 | -6.873 | -7.144 | -1821 | -1717 | -1714 | 409 | 3812 | 3084 |  | CORR | GENE | 04:32 | 04:49 | 04:49 | 3332 | 214 | 12 | EXT |  | 1 | (c)
34015.31 | 0 | 0 | -11.07 | -11.07 | 1270 | 1706 | -2160 | 0 |  | 3085 | Нарушение формы кольцевого шва | GWAN |  | 00:45 | 01:56 | 03:32 | 0 | 2062 |  | EXT | Нарушение формы кольцевого шва |  | (c)
34015.31 | 0 | 0 | -11.07 | -11.07 | -697 | -203 | 61 | 0 |  | 3085 | Нарушение формы кольцевого шва | GWAN |  | 07:28 | 08:47 | 09:30 | 0 | 1515 |  | EXT | Нарушение формы кольцевого шва |  | (c)
34026.38 | 0 | 0 | -10.935 | -10.935 | 1069 | 1341 | 1407 | 486 |  | 3086а | Нарушение формы кольцевого шва | GWAN |  | 04:10 | 04:54 | 05:05 | 0 | 676 |  | EXT | Нарушение формы кольцевого шва |  | (c)
34026.38 | 0 | 0 | -10.935 | -10.935 | -2165 | -1958 | -1960 | 66 |  | 3086а | Нарушение формы кольцевого шва | GWAN |  | 07:28 | 08:02 | 08:02 | 0 | 411 |  | EXT | Нарушение формы кольцевого шва |  | (c)
34026.38 | 0 | 0 | -10.935 | -10.935 | -1184 | -826 | -949 | 714 | 0 | 3086а | Смещение кромок | GWAN |  | 10:07 | 11:05 | 10:45 | 0 | 469 | 18 | EXT | Смещение кромок Вовнутрь Величина смещения - 2.9 мм. |  | (c)
34031.674 | 5.294 | 5.065 | -5.641 | -5.87 | -2068 | -2049 | -2041 | 162 | 5065 | 3086а |  | CORR | GENE | 07:44 | 07:47 | 07:48 | 405 | 54 | 8 | EXT |  | 0.92 | (c)
34031.89 | 5.51 | 5.327 | -5.425 | -5.608 | 1231 | 1321 | 1365 | 733 | 4114 | 3086а |  | CORR | GENE | 04:37 | 04:51 | 04:58 | 1494 | 267 | 11 | EXT |  | 0.98 | (c)
34040.309 | 2.994 | 2.951 | -3.962 | -4.005 | 127 | 223 | 270 | 127 | 2951 | 3086б |  | CORR | CIGR | 05:23 | 05:38 | 05:46 | 68 | 286 | 12 | EXT |  | 0.72 | (c)
34043.439 | 6.124 | 5.716 | -0.832 | -1.24 | -559 | -231 | -301 | 43 | 810 | 3086б |  | CORR | GENE | 03:32 | 04:25 | 04:14 | 430 | 516 | 13 | EXT |  | 0.76 | (c)
34044.271 | 0 | 0 | -2.147 | -2.147 | 767 | 1427 | 1933 | 767 |  | 3087а | Нарушение формы кольцевого шва | GWAN |  | 05:14 | 07:01 | 08:22 | 0 | 2331 |  | EXT | Нарушение формы кольцевого шва |  | (c)
34048.97 | 0 | 0 | -11.14 | -11.14 | -882 | -604 | -500 | 117 |  | 3088а | Нарушение формы кольцевого шва | GWAN |  | 09:23 | 10:08 | 10:25 | 0 | 765 |  | EXT | Нарушение формы кольцевого шва |  | (c)
34060.11 | 0 | 0 | -11.37 | -11.37 | -1995 | -1634 | -942 | 111 |  | 3089 | Нарушение формы кольцевого шва | GWAN |  | 08:55 | 09:53 | 11:45 | 0 | 2106 |  | EXT | Нарушение формы кольцевого шва |  | (c)
34063.252 | 3.142 | 2.952 | -8.228 | -8.418 | 2136 | 2175 | 2160 | 46 | 2952 | 3089 |  | CORR | GENE | 08:02 | 08:08 | 08:06 | 426 | 49 | 13 | EXT |  | 0.95 | (c)
34092.684 | 10.449 | 10.112 | -0.591 | -0.928 | -1805 | -1374 | -1322 | 839 | 337 | 3091 |  | WRIN | GENE | 04:54 | 06:04 | 06:12 | 591 | 966 | 1.3 | N/A | Высота гофр: 19 мм (1,3%). Длина волны: 362 мм |  | (c)
34116.09 | 0 | 0 | -11.44 | -11.44 | -1581 | -599 | -877 | 173 |  | 3094 | Нарушение формы кольцевого шва | GWAN |  | 06:37 | 09:16 | 08:31 | 0 | 1408 |  | EXT | Нарушение формы кольцевого шва |  | (c)
34121.536 | 5.446 | 5.428 | -5.994 | -6.012 | -1696 | -1630 | -1640 | 1584 | 5428 | 3094 |  | CORR | CIGR | 06:19 | 06:29 | 06:28 | 40 | 112 | 10 | EXT | Аномалия находится на упругопластическом изгибе: R=668 D, максимальное растяжение на 4 час. | 0.89 | (c)
34127.53 | 0 | 0 | -10.93 | -10.93 | -84 | 656 | 676 | 84 |  | 3095 | Нарушение формы кольцевого шва | GWAN |  | 11:51 | 01:51 | 13:54 | 0 | 1520 |  | EXT | Нарушение формы кольцевого шва Аномалия находится на упругопластическом изгибе: R=440 D, максимальное растяжение на 4.3 час. |  | (c)
34127.53 | 0 | 0 | -10.93 | -10.93 | -2091 | -1304 | -1455 | 819 |  | 3095 | Нарушение формы кольцевого шва | GWAN |  | 06:27 | 08:34 | 08:10 | 0 | 1272 |  | EXT | Нарушение формы кольцевого шва Аномалия находится на упругопластическом изгибе: R=440 D, максимальное растяжение на 4.3 час. |  | (c)
34149.765 | 0 | 0 | -11.255 | -11.255 | -1509 | -876 | -849 | 190 |  | 3097 | Нарушение формы кольцевого шва | GWAN |  | 05:10 | 06:52 | 06:57 | 0 | 1319 |  | EXT | Нарушение формы кольцевого шва Аномалия находится на упругопластическом изгибе: R=365 D, максимальное растяжение на 5.5 час. |  | (c)
34161.02 | 0 | 0 | -11.32 | -11.32 | 1348 | 1717 | 1647 | 285 | 0 | 3098 | Смещение кромок | GWAN |  | 01:58 | 02:57 | 02:46 | 0 | 597 | 25 | EXT | Смещение кромок Наружу Величина смещения - 4 мм. Аномалия находится на упругопластическом изгибе: R=700 D, максимальное растяжение на 4.2 час. |  | (c)
34161.02 | 0 | 0 | -11.32 | -11.32 | -1379 | -1120 | -1111 | 843 | 0 | 3098 | Смещение кромок | GWAN |  | 06:38 | 07:19 | 07:21 | 0 | 536 | 21 | EXT | Смещение кромок Вовнутрь Величина смещения - 3.2 мм. Аномалия находится на упругопластическом изгибе: R=700 D, максимальное растяжение на 4.2 час. |  | (c)
34161.02 | 0 | 0 | -11.32 | -11.32 | -715 | -94 | -17 | 0 |  | 3098 | Нарушение формы кольцевого шва | GWAN |  | 08:25 | 10:05 | 10:18 | 0 | 1397 |  | EXT | Нарушение формы кольцевого шва Аномалия находится на упругопластическом изгибе: R=700 D, максимальное растяжение на 4.2 час. |  | (c)
34181.614 | 9.274 | 9.063 | -1.966 | -2.177 | -1841 | -1228 | -1392 | 390 | 1782 | 3099 |  | DENT | GENE | 04:50 | 06:29 | 06:03 | 395 | 897 | 0.7 | N/A | Глубина вмятины: 10 мм (0,7%). Линейка: 40 см в (906 см; 06:29 ч:мин) |  | (c)
34183.58 | 0 | 0 | -11.225 | -11.225 | 327 | 870 | 925 | 327 |  | 3100 | Нарушение формы кольцевого шва | GWAN |  | 03:52 | 05:20 | 05:29 | 0 | 1195 |  | EXT | Нарушение формы кольцевого шва |  | (c)
34183.58 | 0 | 0 | -11.225 | -11.225 | -1900 | -1324 | -1430 | 331 |  | 3100 | Нарушение формы кольцевого шва | GWAN |  | 09:53 | 11:26 | 11:09 | 0 | 940 |  | EXT | Нарушение формы кольцевого шва |  | (c)
34190.039 | 6.459 | 6.111 | -4.766 | -5.114 | 422 | 1127 | 905 | 422 | 4451 | 3100 |  | DENT | GENE | 04:08 | 06:01 | 05:25 | 663 | 964 | 0.6 | N/A | Глубина вмятины: 9 мм (0,6%). Линейка: 66 см в (611 см; 06:01 ч:мин) |  | (c)
34194.805 | 0 | 0 | -11.26 | -11.26 | 327 | 483 | 496 | 327 |  | 3101 | Нарушение формы кольцевого шва | GWAN |  | 02:50 | 03:16 | 03:18 | 0 | 339 |  | EXT | Нарушение формы кольцевого шва |  | (c)
34194.805 | 0 | 0 | -11.26 | -11.26 | 960 | 1643 | 1353 | 485 |  | 3101 | Нарушение формы кольцевого шва | GWAN |  | 04:33 | 06:23 | 05:36 | 0 | 786 |  | EXT | Нарушение формы кольцевого шва |  | (c)
34194.805 | 0 | 0 | -11.26 | -11.26 | 1751 | 2069 | 2122 | 0 | 0 | 3101 | Смещение кромок | GWAN |  | 06:40 | 07:32 | 07:40 | 0 | 742 | 17 | EXT | Смещение кромок Вовнутрь Величина смещения - 2.7 мм. |  | (c)
34194.805 | 0 | 0 | -11.26 | -11.26 | -1517 | -1226 | -1206 | 713 | 0 | 3101 | Смещение кромок | GWAN |  | 09:53 | 10:40 | 10:43 | 0 | 622 | 24 | EXT | Смещение кромок Вовнутрь Величина смещения - 3.7 мм. |  | (c)
34206.065 | 0 | 0 | -11.16 | -11.16 | -1245 | -918 | -967 | 688 |  | 3102 | Нарушение формы кольцевого шва | GWAN |  | 05:43 | 06:36 | 06:28 | 0 | 556 |  | EXT | Нарушение формы кольцевого шва Аномалия находится на отводе. |  | (c)
34217.225 | 0 | 0 | -11.48 | -11.48 | -206 | -36 | -31 | 0 |  | 3103 | Нарушение формы кольцевого шва | GWAN |  | 11:20 | 11:47 | 11:48 | 0 | 350 |  | EXT | Нарушение формы кольцевого шва Аномалия находится на отводе. |  | (c)
34239.985 | 0 | 0 | -11.32 | -11.32 | 492 | 751 | 1081 | 492 |  | 3105 | Нарушение формы кольцевого шва | GWAN |  | 01:28 | 02:10 | 03:04 | 0 | 1178 |  | EXT | Нарушение формы кольцевого шва |  | (c)
34273.82 | 0 | 0 | -11.23 | -11.23 | 1459 | 1715 | -2107 | 0 |  | 3108 | Нарушение формы кольцевого шва | GWAN |  | 03:47 | 04:29 | 06:12 | 0 | 1790 |  | EXT | Нарушение формы кольцевого шва |  | (c)
34274.396 | 0.576 | 0.127 | -10.654 | -11.103 | 1687 | 1756 | 1780 | 357 | 127 | 3108 |  | CORR | GENE | 04:24 | 04:35 | 04:39 | 549 | 186 | 13 | EXT |  | 0.96 | (c)
34275.94 | 2.12 | 1.926 | -9.11 | -9.304 | 1544 | 1959 | 1842 | 91 | 1926 | 3108 |  | CORR | GENE | 04:01 | 05:08 | 04:49 | 274 | 596 | 12 | EXT |  | 0.92 | (c)
34282.046 | 8.226 | 8.14 | -3.004 | -3.09 | -2088 | -1873 | -1920 | 143 | 2964 | 3108 |  | CORR | GENE | 06:15 | 06:50 | 06:42 | 126 | 336 | 14 | EXT |  | 0.9 | (c)
34285.05 | 0 | 0 | -11.175 | -11.175 | 9 | 520 | 464 | 9 | 0 | 3109 | Смещение кромок | GWAN |  | 00:23 | 01:46 | 01:37 | 0 | 910 | 24 | EXT | Смещение кромок Наружу Величина смещения - 3.7 мм. |  | (c)
34285.05 | 0 | 0 | -11.175 | -11.175 | 1173 | 1512 | 1466 | 473 |  | 3109 | Нарушение формы кольцевого шва | GWAN |  | 03:31 | 04:26 | 04:18 | 0 | 585 |  | EXT | Нарушение формы кольцевого шва |  | (c)
34286.867 | 1.817 | 1.663 | -9.358 | -9.512 | -1111 | -1058 | -1076 | 1041 | 1663 | 3109 |  | SCC | GENE | 09:22 | 09:31 | 09:28 | 307 | 70 | 10 | EXT |  | 1 | (b)
34287.103 | 2.053 | 2.038 | -9.122 | -9.137 | 1110 | 1200 | 1179 | 982 | 2038 | 3109 |  | CORR | CIGR | 03:21 | 03:35 | 03:32 | 42 | 138 | 10 | EXT |  | 0.89 | (c)
34289.419 | 4.369 | 3.968 | -6.806 | -7.207 | -1134 | -1107 | -1094 | 1053 | 3968 | 3109 |  | SCC | GENE | 09:19 | 09:23 | 09:25 | 686 | 81 | 25 | EXT |  | 1 | (a)
34296.225 | 0 | 0 | -11.28 | -11.28 | -1074 | -1050 | -1053 | 1033 |  | 3110 | Нарушение формы кольцевого шва | GWAN |  | 06:46 | 06:49 | 06:49 | 0 | 41 |  | EXT | Нарушение формы кольцевого шва |  | (c)
34296.278 | 0.053 | 0.005 | -11.227 | -11.275 | -261 | -54 | -3 | 0 | 5 | 3110 |  | CORR | GENE | 08:57 | 09:30 | 09:38 | 93 | 515 | 10 | EXT |  | 0.89 | (c)
34296.876 | 0.651 | 0.162 | -10.629 | -11.118 | -134 | -109 | -96 | 58 | 162 | 3110 |  | SCC | GENE | 09:17 | 09:21 | 09:23 | 749 | 76 | 36 | EXT | Аномалия находится в зоне сварного шва. | 1.21 | (a)
34297.594 | 1.369 | 1.361 | -9.911 | -9.919 | -157 | -122 | -122 | 86 | 1361 | 3110 |  | CORR | CIGR | 09:13 | 09:19 | 09:19 | 26 | 71 | 12 | EXT |  | 0.89 | (c)
34297.717 | 1.492 | 1.398 | -9.788 | -9.882 | -83 | -72 | -69 | 54 | 1398 | 3110 |  | CORR | AXGR | 09:25 | 09:27 | 09:28 | 275 | 29 | 11 | EXT |  | 0.92 | (c)
34298.822 | 2.597 | 1.936 | -8.683 | -9.344 | -127 | -75 | -88 | 49 | 1936 | 3110 |  | SCC | GENE | 09:18 | 09:27 | 09:25 | 1706 | 79 | 15 | EXT | Аномалия находится в зоне сварного шва. | 1 | (b)
34301.123 | 4.898 | 4.813 | -6.382 | -6.467 | 2064 | 2085 | 2082 | 130 | 4813 | 3110 |  | SCC | AXGR | 03:12 | 03:15 | 03:15 | 169 | 37 | 29 | EXT |  | 1 | (b)
34301.963 | 5.738 | 5.727 | -5.542 | -5.553 | -2210 | -2151 | -2160 | 20 | 5531 | 3110 |  | CORR | CIGR | 03:42 | 03:52 | 03:50 | 22 | 100 | 13 | EXT |  | 0.89 | (c)
34302.124 | 5.899 | 5.837 | -5.381 | -5.443 | -877 | -787 | -667 | 456 | 5309 | 3110 |  | CORR | GENE | 07:17 | 07:32 | 07:51 | 134 | 421 | 10 | EXT |  | 0.9 | (c)
34302.329 | 6.104 | 6.092 | -5.176 | -5.188 | -840 | -750 | -774 | 707 | 5158 | 3110 |  | CORR | CIGR | 07:23 | 07:38 | 07:34 | 30 | 133 | 11 | EXT |  | 0.89 | (c)
34302.353 | 6.128 | 6.114 | -5.152 | -5.166 | -226 | -119 | -145 | 63 | 5022 | 3110 |  | CORR | GENE | 09:02 | 09:20 | 09:15 | 144 | 163 | 11 | EXT |  | 0.9 | (c)
34302.999 | 6.774 | 6.741 | -4.506 | -4.539 | -318 | -307 | -304 | 290 | 4468 | 3110 |  | CORR | AXGR | 08:47 | 08:49 | 08:50 | 71 | 28 | 10 | EXT |  | 0.89 | (c)
34304.26 | 8.035 | 8.021 | -3.245 | -3.259 | -174 | -128 | -130 | 86 | 3230 | 3110 |  | CORR | CIGR | 09:11 | 09:18 | 09:18 | 29 | 88 | 12 | EXT |  | 0.89 | (c)
34305.039 | 8.814 | 8.8 | -2.466 | -2.48 | 2115 | 2165 | 2163 | 19 | 2454 | 3110 |  | CORR | CIGR | 03:20 | 03:28 | 03:28 | 26 | 96 | 12 | EXT |  | 0.89 | (c)
34305.411 | 9.186 | 9.072 | -2.094 | -2.208 | -77 | -65 | -63 | 50 | 2012 | 3110 |  | CORR | AXGR | 09:26 | 09:28 | 09:29 | 196 | 27 | 10 | EXT |  | 0.9 | (c)
34305.877 | 9.652 | 9.588 | -1.628 | -1.692 | -100 | -78 | -79 | 57 | 1410 | 3110 |  | SCC | AXGR | 09:23 | 09:26 | 09:26 | 282 | 43 | 22 | EXT | Аномалия находится в зоне сварного шва. | 1 | (b)
34307.505 | 0 | 0 | -11.13 | -11.13 | -1357 | -1076 | -1092 | 828 |  | 3111а | Нарушение формы кольцевого шва | GWAN |  | 07:58 | 08:43 | 08:40 | 0 | 529 |  | EXT | Нарушение формы кольцевого шва |  | (c)
34307.505 | 0 | 0 | -11.13 | -11.13 | -524 | -163 | -215 | 0 |  | 3111а | Нарушение формы кольцевого шва | GWAN |  | 10:12 | 11:10 | 11:02 | 0 | 618 |  | EXT | Нарушение формы кольцевого шва |  | (c)
34340.475 | 0 | 0 | -8.705 | -8.705 | 1477 | 2025 | 1824 | 61 | 0 | 3113а | Смещение кромок | GWAN |  | 02:55 | 04:23 | 03:50 | 0 | 692 | 18 | EXT | Смещение кромок Вовнутрь Величина смещения - 2.9 мм. |  | (c)
34350.522 | 1.342 | 1.328 | -2.028 | -2.042 | -795 | -753 | -750 | 704 | 1328 | 3114а |  | CORR | CIGR | 07:38 | 07:45 | 07:45 | 31 | 90 | 13 | EXT |  | 0.89 | (c)
34352.51 | 3.33 | 3.282 | -0.04 | -0.088 | 1239 | 1870 | 1755 | 0 | 18 | 3114а |  | CORR | GENE | 01:06 | 02:48 | 02:29 | 70 | 1032 | 13 | EXT |  | 0.89 | (c)
34352.55 | 0 | 0 | -11 | -11 | -337 | 364 | 144 | 0 |  | 3115а | Нарушение формы кольцевого шва | GWAN |  | 07:53 | 09:46 | 09:10 | 0 | 962 |  | EXT | Нарушение формы кольцевого шва |  | (c)
34353.08 | 0.53 | 0.451 | -10.47 | -10.549 | -2143 | -1885 | -1850 | 1556 | 451 | 3115а |  | CORR | GENE | 03:01 | 03:43 | 03:48 | 108 | 587 | 13 | EXT |  | 0.9 | (c)
34353.248 | 0.698 | 0.625 | -10.302 | -10.375 | -44 | -37 | -38 | 32 | 625 | 3115а |  | CORR | AXSL | 08:40 | 08:41 | 08:41 | 110 | 12 | 11 | EXT |  | 0.89 | (c)
34353.316 | 0.766 | 0.596 | -10.234 | -10.404 | -2086 | -1989 | -1999 | 1913 | 596 | 3115а |  | CORR | GENE | 03:10 | 03:26 | 03:24 | 222 | 173 | 14 | EXT |  | 0.92 | (c)
34353.448 | 0.898 | 0.859 | -10.102 | -10.141 | -2157 | -2076 | -2020 | 1883 | 859 | 3115а |  | CORR | GENE | 02:59 | 03:12 | 03:21 | 388 | 273 | 11 | EXT |  | 0.93 | (c)
34353.877 | 1.327 | 1.268 | -9.673 | -9.732 | -2113 | -1945 | -1899 | 1684 | 1268 | 3115а |  | CORR | GENE | 03:06 | 03:33 | 03:41 | 74 | 429 | 15 | EXT |  | 0.89 | (c)
34354.03 | 1.48 | 1.466 | -9.52 | -9.534 | -1355 | -703 | -1004 | 653 | 1466 | 3115а |  | CORR | GENE | 05:08 | 06:54 | 06:05 | 143 | 702 | 11 | EXT |  | 0.9 | (c)
34354.035 | 1.485 | 1.469 | -9.515 | -9.531 | -64 | 20 | -20 | 0 | 1469 | 3115а |  | CORR | CIGR | 08:37 | 08:50 | 08:44 | 18 | 89 | 12 | EXT |  | 0.89 | (c)
34354.097 | 1.547 | 1.525 | -9.453 | -9.475 | -2110 | -1954 | -2021 | 1932 | 1525 | 3115а |  | CORR | CIGR | 03:06 | 03:32 | 03:21 | 28 | 178 | 11 | EXT |  | 0.89 | (c)
34354.214 | 1.664 | 1.637 | -9.336 | -9.363 | -1684 | -1623 | -1599 | 1513 | 1637 | 3115а |  | CORR | CIGR | 04:15 | 04:25 | 04:29 | 39 | 170 | 12 | EXT |  | 0.89 | (c)
34354.372 | 1.822 | 1.789 | -9.178 | -9.211 | -242 | -194 | -152 | 62 | 1789 | 3115а |  | CORR | GENE | 08:08 | 08:16 | 08:22 | 129 | 179 | 14 | EXT |  | 0.9 | (c)
34354.409 | 1.859 | 1.774 | -9.141 | -9.226 | 167 | 216 | 198 | 167 | 1774 | 3115а |  | CORR | GENE | 09:14 | 09:22 | 09:19 | 134 | 63 | 14 | EXT |  | 0.9 | (c)
34354.546 | 1.996 | 1.926 | -9.004 | -9.074 | -1160 | -1043 | -964 | 767 | 1926 | 3115а |  | CORR | GENE | 05:40 | 05:59 | 06:11 | 76 | 393 | 12 | EXT |  | 0.89 | (c)
34354.849 | 2.299 | 2.285 | -8.701 | -8.715 | -85 | -32 | -26 | 0 | 2285 | 3115а |  | CORR | CIGR | 08:33 | 08:42 | 08:43 | 28 | 118 | 10 | EXT |  | 0.89 | (c)
34355.535 | 2.985 | 2.923 | -8.015 | -8.077 | -2168 | -1978 | -1967 | 1765 | 2923 | 3115а |  | CORR | GENE | 02:57 | 03:28 | 03:30 | 74 | 403 | 12 | EXT |  | 0.89 | (c)
34355.634 | 3.084 | 3.067 | -7.916 | -7.933 | -2095 | -2030 | -2033 | 1970 | 3067 | 3115а |  | CORR | CIGR | 03:09 | 03:19 | 03:19 | 31 | 125 | 12 | EXT |  | 0.89 | (c)
34374.762 | 0.167 | 0.15 | -11.168 | -11.185 | 1330 | 1391 | 1390 | 1330 | 150 | 3117 |  | CORR | CIGR | 07:50 | 07:60 | 07:60 | 30 | 120 | 12 | EXT |  | 0.89 | (c)
34375.09 | 0.495 | 0.483 | -10.84 | -10.852 | -1960 | -1918 | -1918 | 1876 | 483 | 3117 |  | CORR | CIGR | 10:59 | 11:06 | 11:06 | 20 | 84 | 11 | EXT |  | 0.89 | (c)
34375.286 | 0.691 | 0.68 | -10.644 | -10.655 | -2002 | -1946 | -1947 | 1891 | 680 | 3117 |  | CORR | CIGR | 10:52 | 11:01 | 11:01 | 21 | 111 | 11 | EXT |  | 0.89 | (c)
34376.329 | 1.734 | 1.632 | -9.601 | -9.703 | 16 | 35 | 42 | 16 | 1632 | 3117 |  | CORR | AXGR | 04:18 | 04:21 | 04:22 | 205 | 53 | 11 | EXT |  | 0.91 | (c)
34376.775 | 2.18 | 1.962 | -9.155 | -9.373 | 1309 | 1440 | 1616 | 1309 | 1962 | 3117 |  | CORR | GENE | 07:47 | 08:08 | 08:36 | 602 | 614 | 11 | EXT |  | 0.95 | (c)
34377.02 | 2.425 | 2.41 | -8.91 | -8.925 | -1718 | -1652 | -1646 | 1574 | 2410 | 3117 |  | CORR | CIGR | 11:38 | 11:49 | 11:50 | 26 | 144 | 18 | EXT |  | 0.89 | (c)
34377.092 | 2.497 | 2.485 | -8.838 | -8.85 | -1480 | -1414 | -1418 | 1355 | 2485 | 3117 |  | CORR | CIGR | 00:17 | 00:27 | 00:27 | 25 | 125 | 19 | EXT |  | 0.89 | (c)
34377.799 | 3.204 | 3.185 | -8.131 | -8.15 | -1029 | -996 | -1003 | 976 | 3185 | 3117 |  | CORR | PITT | 01:29 | 01:35 | 01:34 | 29 | 53 | 15 | EXT |  | 0.89 | (c)
34378.634 | 4.039 | 3.993 | -7.296 | -7.342 | -1316 | -1222 | -1230 | 1144 | 3993 | 3117 |  | CORR | GENE | 00:43 | 00:58 | 00:57 | 59 | 172 | 14 | EXT |  | 0.89 | (c)
34378.981 | 4.386 | 4.375 | -6.949 | -6.96 | 2226 | -2136 | -2149 | 2064 | 4375 | 3117 |  | CORR | GENE | 10:15 | 10:31 | 10:29 | 90 | 172 | 13 | EXT |  | 0.89 | (c)
34380.969 | 6.374 | 6.356 | -4.961 | -4.979 | 2165 | -2141 | -2212 | 2128 | 4954 | 3117 |  | CORR | CIGR | 10:05 | 10:30 | 10:18 | 25 | 168 | 10 | EXT |  | 0.89 | (c)
34384.675 | 10.08 | 10.056 | -1.255 | -1.279 | -2161 | -2118 | -2050 | 1939 | 1085 | 3117 |  | CORR | GENE | 10:27 | 10:34 | 10:45 | 194 | 222 | 12 | EXT |  | 0.91 | (c)
34386.926 | 0.996 | 0.942 | -10.159 | -10.213 | -851 | -760 | -660 | 469 | 942 | 3118 |  | CORR | GENE | 10:47 | 11:02 | 11:18 | 93 | 382 | 12 | EXT |  | 0.89 | (c)
34387.021 | 1.091 | 1.066 | -10.064 | -10.089 | 463 | 546 | 543 | 463 | 1066 | 3118 |  | CORR | CIGR | 02:19 | 02:33 | 02:32 | 45 | 160 | 12 | EXT |  | 0.89 | (c)
34387.502 | 1.572 | 1.541 | -9.583 | -9.614 | -111 | 145 | 59 | 0 | 1541 | 3118 |  | CORR | GENE | 00:47 | 01:28 | 01:14 | 61 | 339 | 13 | EXT |  | 0.89 | (c)
34387.964 | 2.034 | 2.025 | -9.121 | -9.13 | -102 | -61 | -59 | 16 | 2025 | 3118 |  | CORR | CIGR | 00:48 | 00:55 | 00:55 | 22 | 86 | 13 | EXT |  | 0.89 | (c)
34387.993 | 2.063 | 2.017 | -9.092 | -9.138 | -972 | -881 | -880 | 789 | 2017 | 3118 |  | CORR | GENE | 10:28 | 10:42 | 10:42 | 104 | 183 | 12 | EXT |  | 0.89 | (c)
34388.178 | 2.248 | 2.205 | -8.907 | -8.95 | -973 | -585 | -751 | 528 | 2205 | 3118 |  | CORR | GENE | 10:27 | 11:30 | 11:03 | 65 | 445 | 15 | EXT |  | 0.89 | (c)
34388.361 | 2.431 | 2.414 | -8.724 | -8.741 | -581 | -455 | -431 | 281 | 2414 | 3118 |  | CORR | CIGR | 11:31 | 11:51 | 11:55 | 52 | 299 | 14 | EXT |  | 0.89 | (c)
34388.495 | 2.565 | 2.533 | -8.59 | -8.622 | -428 | -366 | -302 | 177 | 2533 | 3118 |  | CORR | CIGR | 11:55 | 00:05 | 12:16 | 45 | 251 | 10 | EXT |  | 0.89 | (c)
34388.744 | 2.814 | 2.793 | -8.341 | -8.362 | 416 | 679 | 594 | 416 | 2793 | 3118 |  | CORR | GENE | 02:12 | 02:54 | 02:40 | 106 | 357 | 15 | EXT |  | 0.9 | (c)
34389.094 | 3.164 | 3.153 | -7.991 | -8.002 | -1798 | -1703 | -1709 | 1620 | 3153 | 3118 |  | CORR | CIGR | 08:14 | 08:30 | 08:29 | 29 | 177 | 13 | EXT |  | 0.89 | (c)
34389.442 | 3.512 | 3.261 | -7.643 | -7.894 | 642 | 793 | 777 | 642 | 3261 | 3118 |  | CORR | GENE | 02:48 | 03:12 | 03:10 | 284 | 270 | 15 | EXT |  | 0.93 | (c)
34389.514 | 3.584 | 2.986 | -7.571 | -8.169 | -2199 | -2166 | -2119 | 2039 | 2986 | 3118 |  | CORR | GENE | 07:09 | 07:15 | 07:22 | 762 | 160 | 12 | EXT |  | 0.96 | (c)
34389.758 | 3.828 | 3.76 | -7.327 | -7.395 | 1685 | 1934 | 2032 | 1685 | 3760 | 3118 |  | CORR | GENE | 05:36 | 06:17 | 06:32 | 444 | 694 | 21 | EXT |  | 0.99 | (c)
34390.625 | 4.695 | 4.598 | -6.46 | -6.557 | 1488 | 2033 | 1932 | 1488 | 4598 | 3118 |  | CORR | GENE | 05:05 | 06:33 | 06:16 | 217 | 888 | 34 | EXT |  | 0.98 | (c)
34390.879 | 4.949 | 4.859 | -6.206 | -6.296 | 1875 | 2173 | 2074 | 1875 | 4859 | 3118 |  | CORR | GENE | 06:07 | 06:55 | 06:39 | 105 | 398 | 14 | EXT |  | 0.89 | (c)
34390.882 | 4.952 | 4.878 | -6.203 | -6.277 | 186 | 469 | 482 | 186 | 4878 | 3118 |  | CORR | GENE | 01:34 | 02:20 | 02:22 | 117 | 592 | 11 | EXT |  | 0.89 | (c)
34391.407 | 5.477 | 5.398 | -5.678 | -5.757 | 1807 | 2132 | 2093 | 1807 | 5398 | 3118 |  | CORR | GENE | 05:56 | 06:48 | 06:42 | 343 | 571 | 25 | EXT |  | 0.99 | (c)
34394.108 | 8.178 | 8.132 | -2.977 | -3.023 | 1170 | 1249 | 1286 | 1170 | 2934 | 3118 |  | CORR | GENE | 04:13 | 04:26 | 04:32 | 89 | 233 | 10 | EXT |  | 0.89 | (c)
34399.046 | 1.961 | 1.894 | -9.469 | -9.536 | 1294 | 1455 | 1536 | 1294 | 1894 | 3119 |  | CORR | GENE | 06:36 | 07:02 | 07:15 | 108 | 484 | 12 | EXT | Аномалия находится на отводе. | 0.89 | (c)
34399.238 | 2.153 | 2.056 | -9.277 | -9.374 | 750 | 1025 | 1082 | 750 | 2056 | 3119 |  | CORR | GENE | 05:08 | 05:52 | 06:02 | 129 | 664 | 10 | EXT | Аномалия находится на отводе. | 0.89 | (c)
34401.024 | 3.939 | 3.882 | -7.491 | -7.548 | 755 | 893 | 973 | 755 | 3882 | 3119 |  | CORR | GENE | 05:09 | 05:31 | 05:44 | 110 | 437 | 11 | EXT | Аномалия находится на отводе. | 0.89 | (c)
34401.239 | 4.154 | 4.107 | -7.276 | -7.323 | 1825 | 2205 | 2087 | 1825 | 4107 | 3119 |  | CORR | GENE | 08:01 | 09:03 | 08:44 | 90 | 525 | 10 | EXT | Аномалия находится на отводе. | 0.89 | (c)
34401.728 | 4.643 | 4.232 | -6.787 | -7.198 | -790 | 1442 | 528 | 0 | 4232 | 3119 |  | CORR | GENE | 00:59 | 06:60 | 04:32 | 694 | 2638 | 12 | EXT | Аномалия находится на отводе. | 0.96 | (c)
34402.463 | 5.378 | 5.155 | -6.052 | -6.275 | 583 | 1995 | 1372 | 583 | 5155 | 3119 |  | CORR | GENE | 04:41 | 08:29 | 06:48 | 395 | 1578 | 13 | EXT | Аномалия находится на отводе. | 0.94 | (c)
34404.095 | 7.01 | 5.805 | -4.42 | -5.625 | 263 | 1226 | 1370 | 263 | 1078 | 3119 |  | CORR | GENE | 03:49 | 06:25 | 06:48 | 4547 | 2215 | 18 | EXT | Аномалия находится на отводе. | 1.07 | (b)
34404.252 | 7.167 | 7.092 | -4.263 | -4.338 | -1893 | -1383 | -1493 | 1093 | 4149 | 3119 |  | CORR | GENE | 10:01 | 11:24 | 11:06 | 189 | 800 | 12 | EXT | Аномалия находится на отводе. | 0.91 | (c)
34405.762 | 8.677 | 8.609 | -2.753 | -2.821 | -48 | 80 | 71 | 0 | 2735 | 3119 |  | CORR | GENE | 02:59 | 03:20 | 03:18 | 86 | 238 | 10 | EXT | Аномалия находится на отводе. | 0.89 | (c)
34407.447 | 10.362 | 10.207 | -1.068 | -1.223 | -1819 | -1671 | -1403 | 987 | 1039 | 3119 |  | CORR | GENE | 10:13 | 10:37 | 11:20 | 184 | 832 | 10 | EXT | Аномалия находится на отводе. | 0.9 | (c)
34407.502 | 10.417 | 10.36 | -1.013 | -1.07 | 92 | 339 | 421 | 92 | 925 | 3119 |  | CORR | GENE | 03:22 | 04:02 | 04:15 | 145 | 658 | 14 | EXT | Аномалия находится на отводе. | 0.9 | (c)
34408.033 | 10.948 | 10.915 | -0.482 | -0.515 | 285 | 337 | 389 | 285 | 450 | 3119 |  | CORR | GENE | 03:53 | 04:01 | 04:10 | 65 | 206 | 10 | EXT | Аномалия находится на отводе. | 0.89 | (c)
34415.621 | 7.106 | 7.086 | -4.434 | -4.454 | 369 | 561 | 544 | 369 | 4311 | 3120 |  | CORR | GENE | 03:47 | 04:18 | 04:15 | 143 | 351 | 10 | EXT | Аномалия находится на отводе. | 0.9 | (c)
34415.929 | 7.414 | 7.401 | -4.126 | -4.139 | 754 | 812 | 812 | 754 | 4115 | 3120 |  | CORR | CIGR | 04:49 | 04:58 | 04:58 | 24 | 116 | 10 | EXT | Аномалия находится на отводе. | 0.89 | (c)
34416.621 | 8.106 | 8.081 | -3.434 | -3.459 | 1229 | 1470 | 1410 | 1229 | 3403 | 3120 |  | CORR | CIGR | 06:06 | 06:44 | 06:35 | 56 | 363 | 11 | EXT | Аномалия находится на отводе. | 0.89 | (c)
34416.754 | 8.239 | 8.22 | -3.301 | -3.32 | 1743 | -2092 | -2020 | 1322 | 2926 | 3120 |  | CORR | GENE | 07:28 | 09:10 | 09:21 | 394 | 1396 | 12 | EXT | Аномалия находится на отводе. | 0.94 | (c)
34419.041 | 10.526 | 10.153 | -1.014 | -1.387 | 2210 | 283 | -404 | 1443 | 579 | 3120 |  | CORR | GENE | 08:44 | 03:33 | 13:42 | 808 | 3694 | 12 | EXT | Аномалия находится на отводе. | 0.97 | (c)
34419.84 | 11.325 | 11.232 | -0.215 | -0.308 | 1897 | -1566 | -1795 | 1026 | 72 | 3120 |  | CORR | GENE | 07:53 | 10:34 | 09:58 | 236 | 1539 | 13 | EXT | Аномалия находится на отводе. | 0.92 | (c)
34419.842 | 11.327 | 11.129 | -0.213 | -0.411 | -464 | 936 | 527 | 0 | 85 | 3120 |  | CORR | GENE | 01:32 | 05:18 | 04:12 | 326 | 1983 | 10 | EXT | Аномалия находится на отводе. | 0.92 | (c)
34420.091 | 0.036 | 0.004 | -11.644 | -11.676 | 517 | 1377 | 1329 | 517 | 4 | 3121 |  | CORR | GENE | 04:22 | 06:40 | 06:33 | 141 | 1624 | 12 | EXT | Аномалия находится на отводе. | 0.9 | (c)
34420.316 | 0.261 | 0.111 | -11.419 | -11.569 | 2204 | -1254 | -1471 | 684 | 111 | 3121 |  | CORR | GENE | 08:54 | 11:36 | 11:01 | 552 | 1573 | 12 | EXT | Аномалия находится на отводе. | 0.95 | (c)
34420.422 | 0.367 | 0.292 | -11.313 | -11.388 | 938 | 951 | 951 | 938 | 292 | 3121 |  | CORR | AXGR | 05:30 | 05:32 | 05:32 | 184 | 27 | 10 | EXT | Аномалия находится на отводе. | 0.9 | (c)
34425.512 | 5.457 | 5.322 | -6.223 | -6.358 | 450 | 656 | 927 | 450 | 5322 | 3121 |  | CORR | GENE | 04:11 | 04:44 | 05:28 | 386 | 954 | 11 | EXT | Аномалия находится на отводе. | 0.93 | (c)
34430.826 | 10.771 | 10.533 | -0.909 | -1.147 | 9 | 77 | 297 | 9 | 872 | 3121 |  | CORR | GENE | 02:60 | 03:11 | 03:46 | 275 | 576 | 10 | EXT | Аномалия находится на отводе. | 0.91 | (c)
34433.914 | 2.179 | 2.155 | -8.596 | -8.62 | 288 | 888 | 684 | 288 | 2155 | 3122 |  | CORR | GENE | 10:02 | 11:39 | 11:06 | 109 | 792 | 10 | EXT | Аномалия находится на отводе. | 0.89 | (c)
34434.203 | 2.468 | 2.453 | -8.307 | -8.322 | -1928 | -1883 | -1854 | 1779 | 2453 | 3122 |  | CORR | CIGR | 04:04 | 04:12 | 04:16 | 29 | 149 | 11 | EXT | Аномалия находится на отводе. | 0.89 | (c)
34434.497 | 2.762 | 2.737 | -8.013 | -8.038 | 2054 | -1894 | -2147 | 1887 | 2737 | 3122 |  | CORR | GENE | 02:47 | 04:10 | 03:29 | 105 | 520 | 10 | EXT | Аномалия находится на отводе. | 0.89 | (c)
34453.31 | 0 | 0 | -11.27 | -11.27 | -1092 | -842 | -808 | 525 | 0 | 3124 | Смещение кромок | GWAN |  | 02:53 | 03:34 | 03:39 | 0 | 567 | 17 | EXT | Смещение кромок Наружу Величина смещения - 3.2 мм. |  | (c)
34455.201 | 1.891 | 1.872 | -9.379 | -9.398 | -1147 | -867 | -964 | 781 | 1872 | 3124 |  | CORR | GENE | 02:45 | 03:30 | 03:14 | 73 | 367 | 12 | EXT |  | 0.89 | (c)
34463.953 | 10.643 | 10.628 | -0.627 | -0.642 | -14 | 167 | 114 | 0 | 612 | 3124 |  | CORR | CIGR | 05:47 | 06:17 | 06:08 | 30 | 257 | 10 | EXT |  | 0.89 | (c)
34472.064 | 7.484 | 7.466 | -3.921 | -3.939 | 662 | 811 | 773 | 662 | 3901 | 3125 |  | CORR | CIGR | 02:51 | 03:15 | 03:09 | 38 | 222 | 12 | EXT |  | 0.89 | (c)
34484.404 | 8.419 | 8.359 | -3.131 | -3.191 | 1782 | 2134 | 2005 | 1782 | 3090 | 3126 |  | CORR | GENE | 05:12 | 06:09 | 05:48 | 101 | 446 | 11 | EXT |  | 0.89 | (c)
34487.07 | 11.085 | 11.036 | -0.465 | -0.514 | 1706 | 1897 | 1835 | 1706 | 450 | 3126 |  | CORR | GENE | 04:60 | 05:30 | 05:20 | 64 | 259 | 15 | EXT |  | 0.89 | (c)
34499.155 | 0 | 0 | -11.565 | -11.565 | -85 | -1702 | 1777 | 0 |  | 3128 | Нарушение формы кольцевого шва | GWAN |  | 01:46 | 09:25 | 06:47 | 0 | 3724 |  | EXT | Нарушение формы кольцевого шва |  | (c)
34533.405 | 0 | 0 | -11.525 | -11.525 | 95 | 860 | 886 | 95 |  | 3131 | Нарушение формы кольцевого шва | GWAN |  | 06:59 | 09:02 | 09:06 | 0 | 1583 |  | EXT | Нарушение формы кольцевого шва |  | (c)
34539.129 | 5.724 | 5.699 | -5.801 | -5.826 | 12 | 12 | 49 | 12 | 5562 | 3131 |  | ARTD | GENE | 06:45 | 06:45 | 06:51 | 264 | 74 |  | EXT | Эквивалент потери металла 10%. |  | (c)
34556.315 | 0 | 0 | -11.48 | -11.48 | -757 | 1991 | 1103 | 0 |  | 3133 | Нарушение формы кольцевого шва | GWAN |  | 07:52 | 03:16 | 12:52 | 0 | 3720 |  | EXT | Нарушение формы кольцевого шва |  | (c)
34563.688 | 7.373 | 7.024 | -4.107 | -4.456 | 421 | 491 | 620 | 421 | 4076 | 3133 |  | CORR | GENE | 11:02 | 11:14 | 11:34 | 380 | 398 | 11 | EXT |  | 0.93 | (c)
34567.795 | 0 | 0 | -11.46 | -11.46 | 1008 | 1916 | 2056 | 0 |  | 3134 | Нарушение формы кольцевого шва | GWAN |  | 00:27 | 02:54 | 03:16 | 0 | 2096 |  | EXT | Нарушение формы кольцевого шва |  | (c)
34567.795 | 0 | 0 | -11.46 | -11.46 | -821 | -600 | -500 | 179 |  | 3134 | Нарушение формы кольцевого шва | GWAN |  | 07:32 | 08:08 | 08:24 | 0 | 642 |  | EXT | Нарушение формы кольцевого шва |  | (c)
34567.795 | 0 | 0 | -11.46 | -11.46 | -38 | 129 | 392 | 0 |  | 3134 | Нарушение формы кольцевого шва | GWAN |  | 09:38 | 10:05 | 10:48 | 0 | 860 |  | EXT | Нарушение формы кольцевого шва |  | (c)
34570.304 | 2.509 | 1.984 | -8.951 | -9.476 | 518 | 602 | 568 | 518 | 1984 | 3134 |  | CORR | GENE | 11:08 | 11:22 | 11:16 | 586 | 99 | 10 | EXT |  | 0.94 | (c)
34574.452 | 6.657 | 6.611 | -4.803 | -4.849 | 1147 | 1627 | 1553 | 272 | 4760 | 3134 |  | CORR | GENE | 00:50 | 02:07 | 01:55 | 89 | 812 | 12 | EXT |  | 0.89 | (c)
34575.32 | 7.525 | 7.524 | -3.935 | -3.936 | 1840 | 1855 | 1864 | 342 | 3897 | 3134 |  | CORR | PITT | 02:42 | 02:44 | 02:45 | 39 | 48 | 12 | EXT |  | 0.89 | (c)
34579.632 | 0.377 | 0.316 | -10.658 | -10.719 | 1809 | 1954 | 1917 | 206 | 316 | 3135 |  | DENT | GENE | 05:00 | 05:24 | 05:18 | 155 | 216 | 0.4 | N/A | Глубина вмятины: 6 мм (0,4%). Линейка: 16 см в (32 см; 05:24 ч:мин) |  | (c)
34580.454 | 1.199 | 1.089 | -9.836 | -9.946 | 1750 | 1986 | 1916 | 148 | 1089 | 3135 |  | DENT | GENE | 04:51 | 05:29 | 05:18 | 246 | 333 | 0.6 | N/A | Глубина вмятины: 8 мм (0,6%). Линейка: 25 см в (109 см; 05:29 ч:мин) Аномалия находится вблизи продольного шва. |  | (c)
34590.29 | 0 | 0 | -11.435 | -11.435 | -858 | -495 | -577 | 295 |  | 3136 | Нарушение формы кольцевого шва | GWAN |  | 00:32 | 01:31 | 01:17 | 0 | 563 |  | EXT | Нарушение формы кольцевого шва |  | (c)
34593.693 | 3.403 | 3.184 | -8.032 | -8.251 | 1098 | 1405 | 1326 | 676 | 3184 | 3136 |  | CORR | GENE | 05:48 | 06:37 | 06:25 | 274 | 456 | 10 | EXT |  | 0.92 | (c)
34593.911 | 3.621 | 3.531 | -7.814 | -7.904 | -1488 | -1129 | -1203 | 743 | 3531 | 3136 |  | CORR | GENE | 10:50 | 11:48 | 11:36 | 172 | 570 | 13 | EXT |  | 0.91 | (c)
34595.979 | 5.689 | 5.62 | -5.746 | -5.815 | 2207 | -2116 | -2072 | 0 | 5620 | 3136 |  | CORR | GENE | 08:47 | 09:09 | 09:16 | 113 | 363 | 10 | EXT |  | 0.89 | (c)
34596.882 | 6.592 | 6.47 | -4.843 | -4.965 | 239 | 260 | 287 | 239 | 4741 | 3136 |  | CORR | GENE | 03:29 | 03:32 | 03:37 | 224 | 95 | 6 | EXT |  | 0.9 | (c)
34599.723 | 9.433 | 9.325 | -2.002 | -2.11 | -2037 | -1992 | -1996 | 194 | 1884 | 3136 |  | CORR | GENE | 09:22 | 09:29 | 09:28 | 226 | 82 | 14 | EXT |  | 0.92 | (c)
34600.014 | 9.724 | 9.687 | -1.711 | -1.748 | -2103 | -1975 | -1923 | 128 | 1698 | 3136 |  | CORR | GENE | 09:11 | 09:32 | 09:40 | 50 | 360 | 11 | EXT |  | 0.89 | (c)
34600.277 | 9.987 | 9.967 | -1.448 | -1.468 | -1929 | -1772 | -1824 | 302 | 1432 | 3136 |  | CORR | CIGR | 09:39 | 10:05 | 09:56 | 36 | 210 | 12 | EXT |  | 0.89 | (c)
34600.472 | 10.182 | 10.163 | -1.253 | -1.272 | -2079 | -1909 | -1948 | 151 | 1200 | 3136 |  | CORR | GENE | 09:15 | 09:43 | 09:36 | 72 | 263 | 10 | EXT |  | 0.89 | (c)
34601.725 | 0 | 0 | -11.395 | -11.395 | -652 | -344 | -320 | 0 | 0 | 3137 | Смещение кромок | GWAN |  | 00:12 | 01:01 | 01:05 | 0 | 663 | 19 | EXT | Смещение кромок Наружу Величина смещения - 2.9 мм. |  | (c)
34601.725 | 0 | 0 | -11.395 | -11.395 | 632 | 870 | 860 | 632 | 0 | 3137 | Смещение кромок | GWAN |  | 03:39 | 04:17 | 04:16 | 0 | 458 | 20 | EXT | Смещение кромок Вовнутрь Величина смещения - 3.2 мм. |  | (c)
34624.305 | 0 | 0 | -10.805 | -10.805 | -789 | -565 | -371 | 0 |  | 3139 | Нарушение формы кольцевого шва | GWAN |  | 06:13 | 06:49 | 07:20 | 0 | 836 |  | EXT | Нарушение формы кольцевого шва |  | (c)
34685.184 | 5.564 | 5.55 | -5.751 | -5.765 | 1671 | 1727 | 1730 | 442 | 5550 | 3144 |  | CORR | CIGR | 05:26 | 05:36 | 05:36 | 20 | 118 | 12 | EXT |  | 0.89 | (c)
34690.935 | 0 | 0 | -11.22 | -11.22 | -490 | -15 | -43 | 404 |  | 3145 | Нарушение формы кольцевого шва | GWAN |  | 10:46 | 00:03 | 11:58 | 0 | 895 |  | EXT | Нарушение формы кольцевого шва |  | (c)
34690.935 | 0 | 0 | -11.22 | -11.22 | -2039 | -1478 | -1354 | 192 |  | 3145 | Нарушение формы кольцевого шва | GWAN |  | 06:36 | 08:07 | 08:27 | 0 | 1368 |  | EXT | Нарушение формы кольцевого шва |  | (c)
34702.155 | 0 | 0 | -10.815 | -10.815 | -672 | 335 | 592 | 375 |  | 3146 | Нарушение формы кольцевого шва | GWAN |  | 11:52 | 02:34 | 15:16 | 0 | 2527 |  | EXT | Нарушение формы кольцевого шва |  | (c)
34709.015 | 6.86 | 6.799 | -3.955 | -4.016 | 1236 | 1303 | 1290 | 885 | 3939 | 3146 |  | CORR | GENE | 04:59 | 05:10 | 05:08 | 77 | 110 | 19 | EXT |  | 0.89 | (c)
34712.97 | 0 | 0 | -10.95 | -10.95 | 1839 | 1974 | 1971 | 128 |  | 3147 | Нарушение формы кольцевого шва | GWAN |  | 05:60 | 06:22 | 06:21 | 0 | 263 |  | EXT | Нарушение формы кольцевого шва |  | (c)
34722.549 | 9.579 | 9.496 | -1.371 | -1.454 | 1781 | 1803 | 1805 | 402 | 1294 | 3147 |  | CORR | AXGR | 05:51 | 05:54 | 05:54 | 160 | 47 | 10 | EXT |  | 0.9 | (c)
34723.92 | 0 | 0 | -11.132 | -11.132 | 224 | 486 | 611 | 224 | 0 | 3148а | Смещение кромок | GWAN |  | 01:50 | 02:32 | 02:52 | 0 | 775 | 20 | EXT | Смещение кромок Вовнутрь Величина смещения - 3.1 мм. |  | (c)
34723.92 | 0 | 0 | -11.132 | -11.132 | -1880 | -1533 | -1579 | 350 | 0 | 3148а | Смещение кромок | GWAN |  | 08:10 | 09:06 | 08:59 | 0 | 602 | 16 | EXT | Смещение кромок Вовнутрь Величина смещения - 2.6 мм. |  | (c)
34723.92 | 0 | 0 | -11.132 | -11.132 | -948 | -590 | -570 | 193 |  | 3148а | Нарушение формы кольцевого шва | GWAN |  | 10:41 | 11:38 | 11:42 | 0 | 756 |  | EXT | Нарушение формы кольцевого шва |  | (c)
34727.281 | 3.361 | 3.351 | -7.771 | -7.781 | 2137 | 2160 | 2152 | 63 | 3351 | 3148а |  | CORR | PITT | 06:59 | 07:02 | 07:01 | 38 | 31 | 13 | EXT |  | 0.89 | (c)
34727.565 | 3.645 | 3.596 | -7.487 | -7.536 | 2092 | 2112 | 2114 | 95 | 3596 | 3148а |  | CORR | AXGR | 06:51 | 06:55 | 06:55 | 146 | 44 | 15 | EXT |  | 0.9 | (c)
34728.209 | 4.289 | 4.275 | -6.843 | -6.857 | 1225 | 1608 | 1441 | 574 | 4275 | 3148а |  | CORR | GENE | 04:31 | 05:33 | 05:06 | 114 | 432 | 11 | EXT |  | 0.89 | (c)
34730.025 | 6.105 | 5.928 | -5.027 | -5.204 | 1970 | 2046 | 2023 | 155 | 4987 | 3148а |  | CORR | GENE | 06:32 | 06:44 | 06:40 | 217 | 106 | 10 | EXT |  | 0.91 | (c)
34730.147 | 6.227 | 6.154 | -4.905 | -4.978 | 1261 | 1491 | 1532 | 427 | 4723 | 3148а |  | CORR | GENE | 04:37 | 05:14 | 05:21 | 255 | 542 | 10 | EXT |  | 0.91 | (c)
34730.984 | 7.064 | 7.04 | -4.068 | -4.092 | 2211 | -2129 | -2168 | 0 | 4032 | 3148а |  | CORR | GENE | 07:10 | 07:30 | 07:24 | 60 | 165 | 13 | EXT |  | 0.89 | (c)
34731.833 | 7.913 | 7.892 | -3.219 | -3.24 | -2128 | -1997 | -2062 | 103 | 3209 | 3148а |  | CORR | CIGR | 07:30 | 07:51 | 07:41 | 31 | 131 | 10 | EXT |  | 0.89 | (c)
34731.86 | 7.94 | 7.935 | -3.192 | -3.197 | 1309 | 1314 | 1330 | 879 | 3145 | 3148а |  | CORR | PITT | 04:45 | 04:46 | 04:48 | 52 | 43 | 11 | EXT |  | 0.89 | (c)
34731.879 | 7.959 | 7.945 | -3.173 | -3.187 | -1621 | -1535 | -1538 | 610 | 3159 | 3148а |  | CORR | CIGR | 08:52 | 09:06 | 09:05 | 28 | 166 | 29 | EXT |  | 0.89 | (c)
34732.083 | 8.163 | 8.135 | -2.969 | -2.997 | 2190 | -2210 | 2221 | 0 | 2961 | 3148а |  | CORR | PITT | 07:07 | 07:17 | 07:12 | 36 | 62 | 13 | EXT |  | 0.89 | (c)
34732.638 | 8.718 | 8.611 | -2.414 | -2.521 | -2039 | -2002 | -1970 | 192 | 2356 | 3148а |  | CORR | GENE | 07:45 | 07:51 | 07:56 | 165 | 138 | 10 | EXT |  | 0.9 | (c)
34733.5 | 9.58 | 9.446 | -1.552 | -1.686 | -2179 | -2128 | -2153 | 52 | 1552 | 3148а |  | CORR | GENE | 07:22 | 07:30 | 07:26 | 134 | 51 | 14 | EXT |  | 0.9 | (c)
34738.244 | 3.192 | 3.108 | -7.595 | -7.679 | 17 | 136 | 181 | 17 | 3108 | 3148б |  | CORR | GENE | 03:58 | 04:17 | 04:24 | 109 | 329 | 14 | EXT |  | 0.72 | (c)
34739.901 | 4.849 | 4.836 | -5.938 | -5.951 | 84 | 190 | 243 | 84 | 4836 | 3148б |  | CORR | CIGR | 04:09 | 04:26 | 04:34 | 40 | 317 | 13 | EXT |  | 0.71 | (c)
34741.162 | 6.11 | 5.618 | -4.677 | -5.169 | 20 | 76 | 73 | 20 | 4470 | 3148б |  | CORR | GENE | 03:58 | 04:07 | 04:07 | 699 | 105 | 11 | EXT |  | 0.76 | (c)
34741.346 | 6.294 | 5.854 | -4.493 | -4.933 | 315 | 360 | 354 | 315 | 4373 | 3148б |  | CORR | GENE | 04:46 | 04:53 | 04:52 | 560 | 78 | 10 | EXT |  | 0.75 | (c)
34743.535 | 8.483 | 8.402 | -2.304 | -2.385 | 151 | 415 | 331 | 151 | 2243 | 3148б |  | CORR | GENE | 04:19 | 05:02 | 04:48 | 142 | 360 | 13 | EXT |  | 0.72 | (c)
34744.327 | 9.275 | 9.072 | -1.512 | -1.715 | -1 | 111 | 78 | 0 | 198 | 3148б |  | CORR | GENE | 03:55 | 04:13 | 04:08 | 1517 | 158 | 12 | EXT |  | 0.79 | (c)
34744.424 | 9.372 | 9.259 | -1.415 | -1.528 | -83 | -56 | -64 | 46 | 1207 | 3148б |  | CORR | AXGR | 03:42 | 03:46 | 03:45 | 321 | 37 | 10 | EXT |  | 0.74 | (c)
34744.764 | 9.712 | 9.676 | -1.075 | -1.111 | 615 | 696 | 709 | 615 | 1037 | 3148б |  | CORR | GENE | 05:34 | 05:47 | 05:49 | 74 | 188 | 13 | EXT |  | 0.72 | (c)
34745.402 | 10.35 | 10.323 | -0.437 | -0.464 | -702 | -534 | -496 | 291 | 372 | 3148б |  | CORR | GENE | 02:02 | 02:29 | 02:35 | 92 | 411 | 13 | EXT |  | 0.72 | (c)
34749.43 | 0.959 | 0.928 | -8.655 | -8.686 | -2176 | -1837 | -1905 | 1634 | 928 | 3150а |  | CORR | CIGR | 06:58 | 07:53 | 07:42 | 55 | 542 | 11 | EXT |  | 0.89 | (c)
34750.788 | 2.317 | 2.285 | -7.297 | -7.329 | 2205 | -2094 | -2137 | 2018 | 2285 | 3150а |  | CORR | CIGR | 06:45 | 07:12 | 07:05 | 47 | 238 | 13 | EXT |  | 0.89 | (c)
34754.154 | 5.683 | 5.641 | -3.931 | -3.973 | -2216 | -2118 | -2100 | 1984 | 3891 | 3150а |  | CORR | GENE | 06:52 | 07:08 | 07:11 | 82 | 232 | 13 | EXT |  | 0.89 | (c)
34754.744 | 6.273 | 6.249 | -3.341 | -3.365 | -2154 | -2019 | -2058 | 1961 | 3307 | 3150а |  | CORR | GENE | 07:02 | 07:24 | 07:17 | 58 | 193 | 13 | EXT |  | 0.89 | (c)
34757.874 | 9.403 | 9.38 | -0.211 | -0.234 | -1601 | -1434 | -1390 | 1179 | 192 | 3150а |  | CORR | CIGR | 08:31 | 08:58 | 09:05 | 42 | 423 | 12 | EXT |  | 0.89 | (c)
34769.801 | 0.066 | 0.028 | -11.244 | -11.282 | -1758 | -1758 | -1726 | 1694 | 28 | 3152 |  | ARTD | GENE | 04:27 | 04:27 | 04:32 | 202 | 64 |  | EXT | Эквивалент потери металла 10%. |  | (c)
34785.543 | 4.498 | 4.342 | -6.517 | -6.673 | 773 | 1098 | 1164 | 676 | 4342 | 3153 |  | CORR | GENE | 04:30 | 05:22 | 05:33 | 238 | 781 | 11 | EXT |  | 0.91 | (c)
34786.861 | 5.816 | 5.616 | -5.199 | -5.399 | 1216 | 1475 | 1419 | 609 | 5147 | 3153 |  | CORR | GENE | 05:42 | 06:23 | 06:14 | 252 | 406 | 24 | EXT |  | 0.96 | (c)
34792.06 | 0 | 0 | -11.4 | -11.4 | -400 | 1646 | 1500 | 0 |  | 3154 | Нарушение формы кольцевого шва | GWAN |  | 10:03 | 03:33 | 15:09 | 0 | 3800 |  | EXT | Нарушение формы кольцевого шва |  | (c)
34793.644 | 1.584 | 1.573 | -9.816 | -9.827 | -2022 | -1799 | -1882 | 209 | 1573 | 3154 |  | CORR | CIGR | 05:41 | 06:17 | 06:04 | 44 | 280 | 14 | EXT |  | 0.89 | (c)
34803.46 | 0 | 0 | -11.295 | -11.295 | 862 | 1850 | -1973 | 0 |  | 3155 | Нарушение формы кольцевого шва | GWAN |  | 01:08 | 03:48 | 05:30 | 0 | 3251 |  | EXT | Нарушение формы кольцевого шва |  | (c)
34815.396 | 0.641 | 0.609 | -10.579 | -10.611 | 2142 | -2056 | -2160 | 0 | 609 | 3156 |  | CORR | GENE | 04:48 | 05:30 | 05:13 | 49 | 318 | 10 | EXT |  | 0.89 | (c)
34815.626 | 0.871 | 0.856 | -10.349 | -10.364 | -2224 | -2096 | -2033 | 6 | 856 | 3156 |  | CORR | GENE | 05:03 | 05:24 | 05:34 | 57 | 382 | 10 | EXT |  | 0.89 | (c)
34815.988 | 1.233 | 0.871 | -9.987 | -10.349 | 1978 | 2051 | 2045 | 119 | 871 | 3156 |  | CORR | GENE | 04:21 | 04:33 | 04:32 | 596 | 134 | 13 | EXT |  | 0.96 | (c)
34817.958 | 3.203 | 2.882 | -8.017 | -8.338 | -1856 | -1740 | -1746 | 375 | 2882 | 3156 |  | CORR | GENE | 06:02 | 06:21 | 06:20 | 692 | 219 | 13 | EXT |  | 0.97 | (c)
34819.081 | 4.326 | 4.139 | -6.894 | -7.081 | -2089 | -1701 | -1828 | 141 | 4139 | 3156 |  | CORR | GENE | 05:25 | 06:27 | 06:07 | 459 | 522 | 27 | EXT |  | 1.05 | (b)
34822.579 | 7.824 | 7.773 | -3.396 | -3.447 | -1974 | -1817 | -1874 | 256 | 3392 | 3156 |  | CORR | GENE | 05:43 | 06:09 | 05:60 | 55 | 201 | 11 | EXT |  | 0.89 | (c)
34824.152 | 9.397 | 9.241 | -1.823 | -1.979 | -2188 | -2111 | -2115 | 42 | 1486 | 3156 |  | CORR | GENE | 05:09 | 05:21 | 05:21 | 493 | 146 | 13 | EXT |  | 0.95 | (c)
34825.484 | 10.729 | 10.669 | -0.491 | -0.551 | -2067 | -1873 | -1868 | 163 | 481 | 3156 |  | CORR | GENE | 05:28 | 05:60 | 06:00 | 70 | 398 | 14 | EXT |  | 0.89 | (c)
34825.728 | 10.973 | 10.963 | -0.247 | -0.257 | -1985 | -1758 | -1837 | 246 | 187 | 3156 |  | CORR | GENE | 05:42 | 06:18 | 06:06 | 70 | 296 | 10 | EXT |  | 0.89 | (c)
34825.975 | 0 | 0 | -11.425 | -11.425 | 543 | 1011 | 1510 | 247 |  | 3157 | Нарушение формы кольцевого шва | GWAN |  | 11:21 | 00:37 | 13:57 | 0 | 1935 |  | EXT | Нарушение формы кольцевого шва |  | (c)
34825.975 | 0 | 0 | -11.425 | -11.425 | -1548 | -1295 | -948 | 348 |  | 3157 | Нарушение формы кольцевого шва | GWAN |  | 05:44 | 06:24 | 07:20 | 0 | 1200 |  | EXT | Нарушение формы кольцевого шва |  | (c)
34828.254 | 2.279 | 2.253 | -9.146 | -9.172 | -1849 | -1680 | -1756 | 381 | 2253 | 3157 |  | CORR | GENE | 04:55 | 05:22 | 05:10 | 59 | 186 | 10 | EXT |  | 0.89 | (c)
34837.4 | 0 | 0 | -11.165 | -11.165 | -1088 | 280 | -77 | 934 |  | 3158 | Нарушение формы кольцевого шва | GWAN |  | 11:10 | 02:51 | 13:53 | 0 | 2021 |  | EXT | Нарушение формы кольцевого шва |  | (c)
34837.4 | 0 | 0 | -11.165 | -11.165 | 1541 | 1835 | 1856 | 59 | 0 | 3158 | Смещение кромок | GWAN |  | 06:14 | 07:02 | 07:05 | 0 | 631 | 15 | EXT | Смещение кромок Наружу Величина смещения - 2.4 мм. |  | (c)
34837.4 | 0 | 0 | -11.165 | -11.165 | -1872 | -1672 | -1651 | 359 | 0 | 3158 | Смещение кромок | GWAN |  | 09:03 | 09:36 | 09:39 | 0 | 442 | 27 | EXT | Смещение кромок Наружу Величина смещения - 4.2 мм. |  | (c)
34850.301 | 1.736 | 1.548 | -9.864 | -10.052 | 2181 | 2188 | 2206 | 2181 | 1548 | 3159 |  | CORR | GENE | 05:55 | 05:56 | 05:59 | 230 | 51 | 11 | EXT |  | 0.91 | (c)
34850.864 | 2.299 | 2.15 | -9.301 | -9.45 | 2095 | 2221 | 2173 | 2095 | 2150 | 3159 |  | CORR | GENE | 05:41 | 06:02 | 05:54 | 530 | 156 | 10 | EXT |  | 0.94 | (c)
34852.417 | 3.852 | 3.818 | -7.748 | -7.782 | 2141 | -2136 | -2198 | 2076 | 3818 | 3159 |  | CORR | GENE | 05:49 | 06:19 | 06:09 | 51 | 244 | 13 | EXT |  | 0.89 | (c)
34852.754 | 4.189 | 4.107 | -7.411 | -7.493 | 2109 | -2221 | -2080 | 1808 | 4107 | 3159 |  | CORR | GENE | 05:44 | 06:05 | 06:28 | 133 | 544 | 10 | EXT |  | 0.9 | (c)
34871.785 | 0 | 0 | -11.305 | -11.305 | 1897 | -2084 | -2014 | 1464 |  | 3161 | Нарушение формы кольцевого шва | GWAN |  | 03:47 | 05:04 | 05:15 | 0 | 1100 |  | EXT | Нарушение формы кольцевого шва |  | (c)
34883.09 | 0 | 0 | -11.31 | -11.31 | 2021 | -2009 | -1957 | 0 |  | 3162 | Нарушение формы кольцевого шва | GWAN |  | 05:14 | 06:24 | 06:32 | 0 | 966 |  | EXT | Нарушение формы кольцевого шва |  | (c)
34890.988 | 7.898 | 7.871 | -3.412 | -3.439 | 1891 | 1997 | 2032 | 58 | 3391 | 3162 |  | CORR | GENE | 04:53 | 05:10 | 05:16 | 48 | 282 | 10 | EXT |  | 0.89 | (c)
34891.233 | 8.143 | 7.616 | -3.167 | -3.694 | 1821 | 1822 | 1857 | 338 | 2905 | 3162 |  | CORR | GENE | 04:42 | 04:42 | 04:48 | 789 | 72 | 12 | EXT |  | 0.97 | (c)
34894.4 | 0 | 0 | -11.325 | -11.325 | 739 | 1049 | 994 | 739 |  | 3163 | Нарушение формы кольцевого шва | GWAN |  | 03:50 | 04:40 | 04:31 | 0 | 510 |  | EXT | Нарушение формы кольцевого шва |  | (c)
34894.4 | 0 | 0 | -11.325 | -11.325 | 1732 | 1985 | 1938 | 87 | 0 | 3163 | Смещение кромок | GWAN |  | 06:30 | 07:11 | 07:03 | 0 | 412 | 15 | EXT | Смещение кромок Вовнутрь Величина смещения - 2.4 мм. |  | (c)
34905.725 | 0 | 0 | -11.325 | -11.325 | 42 | 419 | 664 | 42 | 0 | 3164 | Смещение кромок | GWAN |  | 10:56 | 11:57 | 12:36 | 0 | 1244 | 20 | EXT | Смещение кромок Вовнутрь Величина смещения - 3.1 мм. |  | (c)
34939.035 | 0 | 0 | -11.395 | -11.395 | -1933 | -1554 | -1549 | 1165 |  | 3167 | Нарушение формы кольцевого шва | GWAN |  | 02:51 | 03:52 | 03:53 | 0 | 768 |  | EXT | Нарушение формы кольцевого шва |  | (c)
34949.154 | 10.119 | 10.063 | -1.276 | -1.332 | -88 | -42 | -30 | 0 | 1128 | 3167 |  | LWAN | GENE | 07:49 | 07:56 | 07:58 | 204 | 116 |  | EXT | Эквивалент потери металла 10%. |  | (c)
34950.039 | 11.004 | 10.864 | -0.391 | -0.531 | -61 | -46 | -43 | 25 | 166 | 3167 |  | LWAN | AXGR | 07:53 | 07:56 | 07:56 | 365 | 36 |  | EXT | Эквивалент потери металла 10%. |  | (c)
34950.43 | 0 | 0 | -11.42 | -11.42 | -1283 | -962 | -979 | 676 | 0 | 3168 | Смещение кромок | GWAN |  | 00:33 | 01:25 | 01:22 | 0 | 606 | 18 | EXT | Смещение кромок Наружу Величина смещения - 2.8 мм. |  | (c)
34964.184 | 2.334 | 2.243 | -8.876 | -8.967 | 1191 | 1271 | 1315 | 1191 | 2243 | 3169 |  | CORR | GENE | 04:14 | 04:27 | 04:34 | 100 | 249 | 10 | EXT |  | 0.89 | (c)
34964.453 | 2.603 | 2.585 | -8.607 | -8.625 | 1168 | 1205 | 1264 | 1168 | 2585 | 3169 |  | CORR | GENE | 04:10 | 04:16 | 04:26 | 81 | 193 | 11 | EXT |  | 0.89 | (c)
34968.774 | 6.924 | 6.914 | -4.286 | -4.296 | 1612 | 1629 | 1630 | 1612 | 4277 | 3169 |  | CORR | PITT | 05:22 | 05:25 | 05:25 | 19 | 37 | 18 | EXT |  | 0.89 | (c)
34973.06 | 0 | 0 | -11.41 | -11.41 | 734 | 1748 | 1331 | 734 |  | 3170 | Нарушение формы кольцевого шва | GWAN |  | 00:17 | 03:00 | 01:53 | 0 | 1195 |  | EXT | Нарушение формы кольцевого шва |  | (c)
34973.06 | 0 | 0 | -11.41 | -11.41 | 2106 | -1161 | -964 | 0 |  | 3170 | Нарушение формы кольцевого шва | GWAN |  | 03:58 | 07:11 | 07:43 | 0 | 2783 |  | EXT | Нарушение формы кольцевого шва |  | (c)
34973.59 | 0.53 | 0.503 | -10.88 | -10.907 | -1775 | -1463 | -1592 | 1408 | 503 | 3170 |  | CORR | GENE | 05:32 | 06:22 | 06:01 | 54 | 367 | 10 | EXT |  | 0.89 | (c)
34973.861 | 0.801 | 0.783 | -10.609 | -10.627 | -1712 | -1599 | -1636 | 1559 | 783 | 3170 |  | CORR | CIGR | 05:42 | 06:00 | 05:54 | 38 | 153 | 11 | EXT |  | 0.89 | (c)
34974.166 | 1.106 | 1.035 | -10.304 | -10.375 | -1795 | -1488 | -1636 | 1477 | 1035 | 3170 |  | CORR | GENE | 05:28 | 06:18 | 05:54 | 83 | 318 | 10 | EXT |  | 0.89 | (c)
34974.798 | 1.738 | 1.722 | -9.672 | -9.688 | -1967 | -1480 | -1695 | 1424 | 1722 | 3170 |  | CORR | GENE | 05:01 | 06:19 | 05:45 | 91 | 543 | 12 | EXT |  | 0.89 | (c)
34975.312 | 2.252 | 2.205 | -9.158 | -9.205 | -1912 | -1845 | -1875 | 1838 | 2205 | 3170 |  | CORR | GENE | 05:10 | 05:21 | 05:16 | 1137 | 74 | 10 | EXT |  | 0.96 | (c)
34975.775 | 2.715 | 1.989 | -8.695 | -9.421 | -1594 | -1471 | -1483 | 1371 | 1989 | 3170 |  | CORR | GENE | 06:01 | 06:21 | 06:19 | 1137 | 223 | 11 | EXT |  | 0.97 | (c)
34976.521 | 3.461 | 3.45 | -7.949 | -7.96 | -1182 | -1166 | -1163 | 1144 | 3450 | 3170 |  | CORR | PITT | 07:07 | 07:10 | 07:11 | 20 | 38 | 13 | EXT |  | 0.89 | (c)
34976.952 | 3.892 | 3.879 | -7.518 | -7.531 | -859 | -813 | -813 | 767 | 3879 | 3170 |  | CORR | CIGR | 07:60 | 08:07 | 08:07 | 32 | 92 | 11 | EXT |  | 0.89 | (c)
34977.418 | 4.358 | 4.334 | -7.052 | -7.076 | -1936 | -1706 | -1794 | 1651 | 4334 | 3170 |  | CORR | CIGR | 05:06 | 05:43 | 05:29 | 42 | 285 | 10 | EXT |  | 0.89 | (c)
34977.673 | 4.613 | 4.518 | -6.797 | -6.892 | -1814 | -1617 | -1599 | 1384 | 4518 | 3170 |  | CORR | GENE | 05:25 | 05:57 | 06:00 | 191 | 430 | 10 | EXT |  | 0.9 | (c)
34978.944 | 5.884 | 5.864 | -5.526 | -5.546 | -1891 | -1839 | -1831 | 1771 | 5511 | 3170 |  | CORR | CIGR | 05:13 | 05:21 | 05:23 | 35 | 121 | 11 | EXT |  | 0.89 | (c)
34981.084 | 8.024 | 8.015 | -3.386 | -3.395 | -2158 | -2073 | -2074 | 1989 | 3329 | 3170 |  | CORR | GENE | 04:30 | 04:44 | 04:44 | 66 | 169 | 13 | EXT |  | 0.89 | (c)
34981.647 | 8.587 | 8.545 | -2.823 | -2.865 | -2229 | -2074 | -2068 | 1906 | 2778 | 3170 |  | CORR | GENE | 04:18 | 04:44 | 04:44 | 87 | 323 | 11 | EXT |  | 0.89 | (c)
34982.709 | 9.649 | 9.641 | -1.761 | -1.769 | -2214 | -2087 | -2087 | 1960 | 1719 | 3170 |  | CORR | GENE | 04:21 | 04:41 | 04:41 | 50 | 254 | 10 | EXT |  | 0.89 | (c)
34984.176 | 11.116 | 9.96 | -0.294 | -1.45 | -1010 | -973 | -948 | 885 | 94 | 3170 |  | CORR | GENE | 07:35 | 07:41 | 07:45 | 1356 | 125 | 10 | EXT |  | 0.97 | (c)
34984.47 | 0 | 0 | -11.425 | -11.425 | -260 | 354 | 151 | 0 |  | 3171 | Нарушение формы кольцевого шва | GWAN |  | 01:16 | 02:55 | 02:22 | 0 | 823 |  | EXT | Нарушение формы кольцевого шва |  | (c)
34984.47 | 0 | 0 | -11.425 | -11.425 | 616 | 1171 | 960 | 616 |  | 3171 | Нарушение формы кольцевого шва | GWAN |  | 03:37 | 05:06 | 04:33 | 0 | 690 |  | EXT | Нарушение формы кольцевого шва |  | (c)
34984.47 | 0 | 0 | -11.425 | -11.425 | 1762 | -1414 | -1865 | 1032 |  | 3171 | Нарушение формы кольцевого шва | GWAN |  | 06:42 | 10:09 | 08:56 | 0 | 1667 |  | EXT | Нарушение формы кольцевого шва |  | (c)
34987.273 | 2.803 | 0.758 | -8.622 | -10.667 | 849 | 1027 | 1015 | 849 | 758 | 3171 |  | CORR | GENE | 04:15 | 04:43 | 04:41 | 3007 | 332 | 15 | EXT |  | 1.03 | (b)
34988.423 | 3.953 | 3.933 | -7.472 | -7.492 | 962 | 1089 | 1053 | 962 | 3933 | 3171 |  | CORR | GENE | 04:33 | 04:53 | 04:48 | 79 | 183 | 10 | EXT |  | 0.89 | (c)
34988.742 | 4.272 | 4.257 | -7.153 | -7.168 | 949 | 1051 | 1084 | 949 | 4257 | 3171 |  | CORR | GENE | 04:31 | 04:47 | 04:52 | 50 | 269 | 11 | EXT |  | 0.89 | (c)
34989.465 | 4.995 | 4.99 | -6.43 | -6.435 | 1025 | 1085 | 1084 | 1025 | 4990 | 3171 |  | CORR | CIGR | 04:43 | 04:53 | 04:52 | 18 | 118 | 11 | EXT |  | 0.89 | (c)
34990.948 | 6.478 | 5.669 | -4.947 | -5.756 | 1882 | 1989 | 1993 | 1882 | 4696 | 3171 |  | CORR | GENE | 07:01 | 07:18 | 07:19 | 1060 | 223 | 12 | EXT |  | 0.98 | (c)
34991.907 | 7.437 | 6.981 | -3.988 | -4.444 | 1968 | 2044 | 2055 | 1968 | 3857 | 3171 |  | CORR | GENE | 07:15 | 07:27 | 07:29 | 587 | 174 | 12 | EXT |  | 0.96 | (c)
34993.049 | 8.579 | 8.522 | -2.846 | -2.903 | 1333 | 1481 | 1533 | 1333 | 2818 | 3171 |  | CORR | GENE | 05:33 | 05:57 | 06:05 | 85 | 400 | 10 | EXT |  | 0.89 | (c)
34995.169 | 10.699 | 10.655 | -0.726 | -0.77 | 1070 | 1364 | 1552 | 1070 | 49 | 3171 |  | CORR | GENE | 04:50 | 05:38 | 06:08 | 721 | 963 | 16 | EXT |  | 1 | (c)
34995.97 | 0.075 | 0.067 | -11.335 | -11.343 | -1201 | -1156 | -1067 | 932 | 67 | 3172 |  | CORR | GENE | 05:10 | 05:17 | 05:31 | 726 | 269 | 12 | EXT | Аномалия находится на отводе. | 0.96 | (c)
34996.037 | 0.142 | 0.124 | -11.268 | -11.286 | -848 | -787 | -706 | 564 | 124 | 3172 |  | CORR | GENE | 06:07 | 06:17 | 06:30 | 68 | 284 | 11 | EXT | Аномалия находится на отводе. | 0.89 | (c)
34997.868 | 1.973 | 1.962 | -9.437 | -9.448 | -1195 | -1178 | -1181 | 1166 | 1962 | 3172 |  | CORR | PITT | 05:11 | 05:14 | 05:13 | 35 | 29 | 14 | EXT | Аномалия находится на отводе. | 0.89 | (c)
34998.66 | 2.765 | 1.992 | -8.645 | -9.418 | -819 | -483 | -610 | 401 | 1992 | 3172 |  | CORR | GENE | 06:11 | 07:06 | 06:45 | 1005 | 418 | 11 | EXT | Аномалия находится на отводе. | 0.97 | (c)
34999.709 | 3.814 | 3.75 | -7.596 | -7.66 | -1301 | -661 | -857 | 414 | 3750 | 3172 |  | CORR | GENE | 04:54 | 06:37 | 06:05 | 157 | 886 | 12 | EXT | Аномалия находится на отводе. | 0.9 | (c)
35000.264 | 4.369 | 4.29 | -7.041 | -7.12 | -1088 | -1073 | -1071 | 1054 | 4290 | 3172 |  | CORR | AXGR | 05:28 | 05:30 | 05:31 | 206 | 34 | 11 | EXT | Аномалия находится на отводе. | 0.91 | (c)
35008.732 | 1.427 | 0.687 | -8.633 | -9.373 | 2223 | -2207 | -2205 | 0 | 687 | 3173 |  | CORR | GENE | 04:53 | 04:58 | 04:58 | 1408 | 66 | 13 | EXT |  | 0.99 | (c)
35011.777 | 4.472 | 4.203 | -5.588 | -5.857 | 36 | 137 | 223 | 36 | 4203 | 3173 |  | ARTD | GENE | 10:60 | 11:16 | 11:30 | 318 | 375 |  | EXT | Эквивалент потери металла 10%. |  | (c)
35017.365 | 0 | 0 | -10.95 | -10.95 | 1003 | 1682 | 1522 | 189 |  | 3174 | Нарушение формы кольцевого шва | GWAN |  | 02:27 | 04:16 | 03:51 | 0 | 1039 |  | EXT | Нарушение формы кольцевого шва |  | (c)
35017.365 | 0 | 0 | -10.95 | -10.95 | -1411 | -994 | -990 | 569 | 0 | 3174 | Смещение кромок | GWAN |  | 07:57 | 09:05 | 09:05 | 0 | 842 | 16 | EXT | Смещение кромок Вовнутрь Величина смещения - 2.4 мм. |  | (c)
35084.065 | 0 | 0 | -11.265 | -11.265 | 1307 | 1986 | 1867 | 0 | 0 | 3180 | Смещение кромок | GWAN |  | 03:52 | 05:41 | 05:22 | 0 | 1119 | 19 | EXT | Смещение кромок Наружу Величина смещения - 3 мм. |  | (c)
35106.685 | 0 | 0 | -11.355 | -11.355 | -102 | 426 | 340 | 0 |  | 3182 | Нарушение формы кольцевого шва | GWAN |  | 03:51 | 05:16 | 05:02 | 0 | 883 |  | EXT | Нарушение формы кольцевого шва Аномалия находится на упругопластическом изгибе: R=561 D, максимальное растяжение на 6.2 час. |  | (c)
35129.45 | 0 | 0 | -11.325 | -11.325 | -1805 | -1520 | -1547 | 1289 | 0 | 3184 | Смещение кромок | GWAN |  | 03:14 | 03:60 | 03:55 | 0 | 516 | 18 | EXT | Смещение кромок Вовнутрь Величина смещения - 2.8 мм. |  | (c)
35152.175 | 0 | 0 | -11.375 | -11.375 | -1291 | 477 | 274 | 0 |  | 3186 | Нарушение формы кольцевого шва | GWAN |  | 06:46 | 11:31 | 10:59 | 0 | 3130 |  | EXT | Нарушение формы кольцевого шва |  | (c)
35160.205 | 8.03 | 7.596 | -3.345 | -3.779 | -2213 | -2171 | -2169 | 17 | 2611 | 3186 |  | SCC | GENE | 04:17 | 04:24 | 04:24 | 1168 | 88 | 31 | EXT | Аномалия находится в зоне сварного шва. | 1.09 | (a)
35161.417 | 9.242 | 9.098 | -2.133 | -2.277 | -2210 | -2200 | -2198 | 20 | 1694 | 3186 |  | SCC | AXGR | 04:18 | 04:19 | 04:20 | 583 | 24 | 17 | EXT | Аномалия находится в зоне сварного шва. | 1 | (b)
35163.55 | 0 | 0 | -11.47 | -11.47 | 1194 | 1737 | 1577 | 270 | 0 | 3187 | Смещение кромок | GWAN |  | 03:15 | 04:43 | 04:17 | 0 | 766 | 27 | EXT | Смещение кромок Наружу Величина смещения - 4.2 мм. |  | (c)
35163.55 | 0 | 0 | -11.47 | -11.47 | -449 | -120 | -132 | 185 | 0 | 3187 | Смещение кромок | GWAN |  | 10:50 | 11:43 | 11:41 | 0 | 635 | 18 | EXT | Смещение кромок Вовнутрь Величина смещения - 2.9 мм. |  | (c)
35186.45 | 0 | 0 | -11.47 | -11.47 | 1725 | 2205 | -2167 | 1599 |  | 3189 | Нарушение формы кольцевого шва | GWAN |  | 03:58 | 05:15 | 05:30 | 0 | 1137 |  | EXT | Нарушение формы кольцевого шва Аномалия находится на упругопластическом изгибе: R=463 D, максимальное растяжение на 0.5 час. |  | (c)
35186.45 | 0 | 0 | -11.47 | -11.47 | -471 | -39 | 351 | 0 |  | 3189 | Нарушение формы кольцевого шва | GWAN |  | 10:03 | 11:13 | 12:16 | 0 | 1644 |  | EXT | Нарушение формы кольцевого шва Аномалия находится на упругопластическом изгибе: R=463 D, максимальное растяжение на 0.5 час. |  | (c)
35197.92 | 0 | 0 | -11.155 | -11.155 | 1486 | -1409 | -2049 | 1122 |  | 3190 | Нарушение формы кольцевого шва | GWAN |  | 01:32 | 05:45 | 04:02 | 0 | 1853 |  | EXT | Нарушение формы кольцевого шва Аномалия находится на упругопластическом изгибе: R=560 D, максимальное растяжение на 1 час. |  | (c)
35197.92 | 0 | 0 | -11.155 | -11.155 | 36 | 493 | 611 | 36 |  | 3190 | Нарушение формы кольцевого шва | GWAN |  | 09:38 | 10:52 | 11:11 | 0 | 1149 |  | EXT | Нарушение формы кольцевого шва Аномалия находится на упругопластическом изгибе: R=560 D, максимальное растяжение на 1 час. |  | (c)
35220.215 | 0 | 0 | -11.23 | -11.23 | 900 | 1147 | 1171 | 789 |  | 3192 | Нарушение формы кольцевого шва | GWAN |  | 02:46 | 03:25 | 03:29 | 0 | 541 |  | EXT | Нарушение формы кольцевого шва Аномалия находится на упругопластическом изгибе: R=704 D, максимальное растяжение на 0.8 час. |  | (c)
35220.215 | 0 | 0 | -11.23 | -11.23 | 2037 | -1992 | -1814 | 0 |  | 3192 | Нарушение формы кольцевого шва | GWAN |  | 05:49 | 06:59 | 07:28 | 0 | 1221 |  | EXT | Нарушение формы кольцевого шва Аномалия находится на упругопластическом изгибе: R=704 D, максимальное растяжение на 0.8 час. |  | (c)
35220.215 | 0 | 0 | -11.23 | -11.23 | -1071 | -682 | -593 | 115 | 0 | 3192 | Смещение кромок | GWAN |  | 09:27 | 10:30 | 10:45 | 0 | 956 | 17 | EXT | Смещение кромок Наружу Величина смещения - 2.6 мм. Аномалия находится на упругопластическом изгибе: R=704 D, максимальное растяжение на 0.8 час. |  | (c)
35231.445 | 0 | 0 | -10.754 | -10.754 | 166 | 494 | 439 | 166 |  | 3193а | Нарушение формы кольцевого шва | GWAN |  | 01:09 | 02:02 | 01:53 | 0 | 546 |  | EXT | Нарушение формы кольцевого шва |  | (c)
35231.445 | 0 | 0 | -10.754 | -10.754 | -2140 | -1763 | -1836 | 91 | 0 | 3193а |  | GWAN |  | 06:57 | 07:58 | 07:46 | 0 | 608 |  | EXT | Место ремонта. |  | (c)
35231.445 | 0 | 0 | -10.754 | -10.754 | -1022 | -612 | -649 | 277 | 0 | 3193а |  | GWAN |  | 09:57 | 11:04 | 10:58 | 0 | 746 |  | EXT | Место ремонта. |  | (c)
35242.199 | 0 | 0 | -12.126 | -12.126 | 1031 | -1773 | 2142 | 1031 |  | 3193б | Нарушение формы кольцевого шва | GWAN |  | 10:20 | 02:48 | 13:20 | 0 | 2223 |  | EXT | Нарушение формы кольцевого шва |  | (c)
35254.325 | 0 | 0 | -11.05 | -11.05 | -2112 | -1940 | -1898 | 118 |  | 3195а | Нарушение формы кольцевого шва | GWAN |  | 05:10 | 05:38 | 05:45 | 0 | 429 |  | EXT | Нарушение формы кольцевого шва |  | (c)
35261.684 | 7.359 | 7.281 | -3.691 | -3.769 | 1730 | 2150 | 2029 | 0 | 3272 | 3195а |  | CORR | GENE | 03:30 | 04:38 | 04:19 | 497 | 598 | 11 | EXT |  | 0.94 | (c)
35265.072 | 10.747 | 10.618 | -0.303 | -0.432 | -1815 | -1785 | -1781 | 415 | 148 | 3195а |  | CORR | GENE | 05:58 | 06:03 | 06:04 | 284 | 69 | 13 | EXT |  | 0.93 | (c)
35265.375 | 0 | 0 | -11.315 | -11.315 | -968 | 272 | -129 | 709 |  | 3196 | Нарушение формы кольцевого шва | GWAN |  | 10:24 | 01:44 | 12:39 | 0 | 1677 |  | EXT | Нарушение формы кольцевого шва |  | (c)
35265.375 | 0 | 0 | -11.315 | -11.315 | 1008 | 1989 | 1595 | 48 |  | 3196 | Нарушение формы кольцевого шва | GWAN |  | 03:43 | 06:21 | 05:17 | 0 | 1175 |  | EXT | Нарушение формы кольцевого шва |  | (c)
35287.188 | 10.498 | 10.057 | -0.817 | -1.258 | 2129 | 2186 | 2173 | 13 | 182 | 3197 |  | CORR | GENE | 07:13 | 07:22 | 07:20 | 1076 | 88 | 13 | EXT |  | 0.99 | (c)
35287.772 | 11.082 | 11.018 | -0.233 | -0.297 | 735 | 1078 | 1034 | 735 | 38 | 3197 |  | CORR | GENE | 03:27 | 04:23 | 04:16 | 259 | 599 | 10 | EXT |  | 0.91 | (c)
35288.005 | 0 | 0 | -11.375 | -11.375 | -265 | 1025 | 558 | 265 |  | 3198 | Нарушение формы кольцевого шва | GWAN |  | 11:44 | 03:12 | 13:56 | 0 | 1644 |  | EXT | Нарушение формы кольцевого шва |  | (c)
35288.005 | 0 | 0 | -11.375 | -11.375 | 1960 | 2211 | 2214 | 0 |  | 3198 | Нарушение формы кольцевого шва | GWAN |  | 05:43 | 06:23 | 06:24 | 0 | 507 |  | EXT | Нарушение формы кольцевого шва |  | (c)
35296.147 | 8.142 | 7.866 | -3.233 | -3.509 | -2079 | -2035 | -2036 | 152 | 2947 | 3198 |  | CORR | GENE | 06:51 | 06:58 | 06:58 | 562 | 86 | 13 | EXT |  | 0.96 | (c)
35298.087 | 10.082 | 8.571 | -1.293 | -2.804 | 2061 | 2208 | -2134 | 0 | 106 | 3198 |  | CORR | GENE | 05:59 | 06:23 | 06:42 | 2698 | 533 | 12 | EXT |  | 0.99 | (c)
35299.38 | 0 | 0 | -11.51 | -11.51 | 943 | 1267 | 1399 | 377 |  | 3199 | Нарушение формы кольцевого шва | GWAN |  | 11:42 | 00:34 | 12:55 | 0 | 910 |  | EXT | Нарушение формы кольцевого шва |  | (c)
35299.38 | 0 | 0 | -11.51 | -11.51 | 2107 | -2117 | -1917 | 0 |  | 3199 | Нарушение формы кольцевого шва | GWAN |  | 02:49 | 03:28 | 03:60 | 0 | 873 |  | EXT | Нарушение формы кольцевого шва |  | (c)
35299.38 | 0 | 0 | -11.51 | -11.51 | -94 | 154 | 336 | 0 |  | 3199 | Нарушение формы кольцевого шва | GWAN |  | 08:54 | 09:34 | 10:04 | 0 | 860 |  | EXT | Нарушение формы кольцевого шва |  | (c)
35332.92 | 0 | 0 | -11.38 | -11.38 | -1664 | -1405 | -1369 | 1074 | 0 | 3202 | Смещение кромок | GWAN |  | 06:09 | 06:51 | 06:57 | 0 | 590 | 20 | EXT | Смещение кромок Наружу Величина смещения - 3.1 мм. |  | (c)
35366.915 | 0 | 0 | -11.04 | -11.04 | -173 | 227 | 372 | 0 |  | 3205 | Нарушение формы кольцевого шва | GWAN |  | 00:19 | 01:24 | 01:47 | 0 | 1090 |  | EXT | Нарушение формы кольцевого шва |  | (c)
35366.915 | 0 | 0 | -11.04 | -11.04 | 1265 | 1391 | 2002 | 0 |  | 3205 | Нарушение формы кольцевого шва | GWAN |  | 04:11 | 04:31 | 06:10 | 0 | 1473 |  | EXT | Нарушение формы кольцевого шва |  | (c)
35366.915 | 0 | 0 | -11.04 | -11.04 | -1270 | -833 | -844 | 417 |  | 3205 | Нарушение формы кольцевого шва | GWAN |  | 09:22 | 10:33 | 10:31 | 0 | 853 |  | EXT | Нарушение формы кольцевого шва |  | (c)
35375.67 | 8.755 | 8.426 | -2.285 | -2.614 | -2199 | -2168 | -2154 | 32 | 1925 | 3205 |  | CORR | GENE | 06:52 | 06:57 | 06:59 | 689 | 90 | 10 | EXT |  | 0.95 | (c)
35388.675 | 0 | 0 | -11.315 | -11.315 | 1364 | 1600 | 1744 | 106 |  | 3208 | Нарушение формы кольцевого шва | GWAN |  | 03:50 | 04:29 | 04:52 | 0 | 761 |  | EXT | Нарушение формы кольцевого шва |  | (c)
35399.598 | 10.923 | 10.864 | -0.392 | -0.451 | 1466 | 1674 | 1629 | 440 | 376 | 3208 |  | CORR | GENE | 04:07 | 04:40 | 04:33 | 75 | 325 | 10 | EXT |  | 0.89 | (c)
35399.99 | 0 | 0 | -11.345 | -11.345 | 1256 | -1714 | -1689 | 0 |  | 3209 | Нарушение формы кольцевого шва | GWAN |  | 04:44 | 08:45 | 08:49 | 0 | 3032 |  | EXT | Нарушение формы кольцевого шва |  | (c)
35401.438 | 1.448 | 1.434 | -9.897 | -9.911 | 1441 | 2122 | 1835 | 1 | 1434 | 3209 |  | CORR | GENE | 05:14 | 07:04 | 06:17 | 140 | 788 | 12 | EXT |  | 0.9 | (c)
35401.997 | 2.007 | 1.994 | -9.338 | -9.351 | 1514 | 1586 | 1584 | 577 | 1994 | 3209 |  | CORR | CIGR | 05:26 | 05:37 | 05:37 | 27 | 139 | 10 | EXT |  | 0.89 | (c)
35403.179 | 3.189 | 3.164 | -8.156 | -8.181 | 1222 | 1368 | 1370 | 712 | 3164 | 3209 |  | CORR | GENE | 04:38 | 05:02 | 05:02 | 67 | 296 | 14 | EXT |  | 0.89 | (c)
35422.725 | 0 | 0 | -11.37 | -11.37 | 1791 | 2196 | 2115 | 1791 | 0 | 3211 | Смещение кромок | GWAN |  | 06:14 | 07:19 | 07:06 | 0 | 647 | 17 | EXT | Смещение кромок Наружу Величина смещения - 2.7 мм. |  | (c)
35422.806 | 0.081 | 0.052 | -11.289 | -11.318 | 1469 | 1762 | 1669 | 1469 | 52 | 3211 |  | CORR | GENE | 05:22 | 06:09 | 05:54 | 77 | 401 | 11 | EXT |  | 0.89 | (c)
35434.095 | 0 | 0 | -10.795 | -10.795 | -1599 | -955 | -1100 | 600 |  | 3212 | Нарушение формы кольцевого шва | GWAN |  | 01:42 | 03:26 | 03:03 | 0 | 1000 |  | EXT | Нарушение формы кольцевого шва |  | (c)
35434.095 | 0 | 0 | -10.795 | -10.795 | 1347 | 2009 | 1871 | 1347 |  | 3212 | Нарушение формы кольцевого шва | GWAN |  | 09:38 | 11:24 | 11:02 | 0 | 1049 |  | EXT | Нарушение формы кольцевого шва |  | (c)
35446.763 | 1.873 | 1.836 | -9.097 | -9.134 | -1476 | -1396 | -1387 | 1299 | 1836 | 3213 |  | CORR | GENE | 05:17 | 05:30 | 05:32 | 72 | 177 | 10 | EXT | Аномалия находится на отводе. | 0.89 | (c)
35447.983 | 3.093 | 3.063 | -7.877 | -7.907 | -1761 | -1693 | -1649 | 1538 | 3063 | 3213 |  | CORR | GENE | 04:31 | 04:42 | 04:49 | 62 | 223 | 10 | EXT | Аномалия находится на отводе. | 0.89 | (c)
35450.327 | 5.437 | 5.406 | -5.533 | -5.564 | -1945 | -1868 | -1856 | 1768 | 5406 | 3213 |  | CORR | GENE | 04:02 | 04:14 | 04:16 | 48 | 177 | 11 | EXT | Аномалия находится на отводе. | 0.89 | (c)
35478.935 | 0 | 0 | -11.47 | -11.47 | 1321 | 2195 | 1946 | 1321 |  | 3216 | Нарушение формы кольцевого шва | GWAN |  | 02:41 | 05:02 | 04:22 | 0 | 1250 |  | EXT | Нарушение формы кольцевого шва |  | (c)
35478.935 | 0 | 0 | -11.47 | -11.47 | -1174 | -184 | -492 | 0 |  | 3216 | Нарушение формы кольцевого шва | GWAN |  | 07:58 | 10:38 | 09:48 | 0 | 1363 |  | EXT | Нарушение формы кольцевого шва |  | (c)
35547.568 | 0 | 0 | -2.808 | -2.808 | 480 | 795 | 818 | 480 |  | 3222а | Нарушение формы кольцевого шва | GWAN |  | 09:15 | 10:06 | 10:10 | 0 | 676 |  | EXT | Нарушение формы кольцевого шва |  | (c)
35636.725 | 0 | 0 | -11.15 | -11.15 | -1660 | -1381 | -1313 | 965 | 0 | 3230а | Непровар / утяжина | GWAN |  | 05:24 | 06:09 | 06:20 | 0 | 695 | 10 | INT | Непровар / утяжина |  | (c)
35646.942 | 10.217 | 10.187 | -0.933 | -0.963 | -321 | -158 | -234 | 147 | 926 | 3230а |  | CORR | CIGR | 09:00 | 09:26 | 09:14 | 37 | 174 | 11 | EXT |  | 0.89 | (c)
35665.805 | 0 | 0 | -11.031 | -11.031 | 296 | 538 | 589 | 296 |  | 3233аа | Нарушение формы кольцевого шва | GWAN |  | 02:45 | 03:24 | 03:32 | 0 | 587 |  | EXT | Нарушение формы кольцевого шва Аномалия находится на отводе. |  | (c)
35666.548 | 0.743 | 0.365 | -10.288 | -10.666 | 470 | 549 | 886 | 470 | 365 | 3233аа |  | GOUG | GENE | 03:13 | 03:26 | 04:20 | 1234 | 833 | 7 | EXT | Аномалия находится на отводе. Зона задиров. |  | (c)
35678.222 | 1.386 | 1.3 | -1.033 | -1.119 | 1600 | 1749 | 1837 | 157 | 1012 | 3233аб |  | CORR | GENE | 04:15 | 04:39 | 04:53 | 107 | 473 | 10 | EXT | Аномалия находится на отводе. | 0.89 | (c)
35678.404 | 1.568 | 1.525 | -0.851 | -0.894 | 1902 | 2065 | 1992 | 148 | 824 | 3233аб |  | CORR | GENE | 05:04 | 05:30 | 05:18 | 70 | 180 | 10 | EXT | Аномалия находится на отводе. | 0.89 | (c)
35690.655 | 0 | 0 | -8.109 | -8.109 | 1938 | -2138 | 2230 | 0 |  | 3235а | Нарушение формы кольцевого шва | GWAN |  | 05:37 | 06:39 | 06:24 | 0 | 584 |  | EXT | Нарушение формы кольцевого шва |  | (c)
35692.661 | 2.006 | 1.939 | -6.103 | -6.17 | 1738 | 2010 | 1928 | 113 | 1939 | 3235а |  | CORR | GENE | 05:05 | 05:49 | 05:35 | 151 | 380 | 11 | EXT |  | 0.9 | (c)
35693.096 | 2.441 | 2.343 | -5.668 | -5.766 | 1531 | 1833 | 1827 | 108 | 2343 | 3235а |  | CORR | GENE | 04:31 | 05:20 | 05:19 | 234 | 592 | 11 | EXT |  | 0.91 | (c)
35693.25 | 2.595 | 2.563 | -5.514 | -5.546 | 213 | 338 | 321 | 213 | 2563 | 3235а |  | CORR | CIGR | 00:59 | 01:19 | 01:16 | 52 | 215 | 12 | EXT |  | 0.89 | (c)
35693.481 | 2.826 | 2.753 | -5.283 | -5.356 | 1432 | 2003 | 1784 | 94 | 2753 | 3235а |  | CORR | GENE | 04:15 | 05:47 | 05:12 | 234 | 705 | 10 | EXT |  | 0.91 | (c)
35693.754 | 3.099 | 2.859 | -5.01 | -5.25 | 415 | 509 | 472 | 415 | 2859 | 3235а |  | CORR | GENE | 01:31 | 01:46 | 01:40 | 590 | 115 | 10 | EXT |  | 0.94 | (c)
35694.276 | 3.621 | 3.561 | -4.488 | -4.548 | 1882 | 2079 | 1998 | 117 | 3561 | 3235а |  | CORR | GENE | 05:28 | 05:60 | 05:47 | 91 | 232 | 10 | EXT |  | 0.89 | (c)
35694.434 | 3.779 | 3.753 | -4.33 | -4.356 | 1755 | 1996 | 1891 | 204 | 3753 | 3235а |  | CORR | GENE | 05:07 | 05:46 | 05:29 | 87 | 272 | 13 | EXT |  | 0.89 | (c)
35694.714 | 4.059 | 4.004 | -4.05 | -4.105 | 292 | 427 | 424 | 292 | 4004 | 3235а |  | CORR | GENE | 01:11 | 01:33 | 01:33 | 74 | 265 | 10 | EXT |  | 0.89 | (c)
35695.46 | 4.805 | 4.712 | -3.304 | -3.397 | 1187 | 1209 | 1209 | 999 | 3136 | 3235а |  | CORR | AXGR | 03:36 | 03:39 | 03:39 | 261 | 45 | 10 | EXT |  | 0.91 | (c)
35696.118 | 5.463 | 5.415 | -2.646 | -2.694 | 1129 | 1157 | 1156 | 1047 | 2516 | 3235а |  | CORR | AXGR | 03:26 | 03:31 | 03:31 | 178 | 55 | 14 | EXT |  | 0.91 | (c)
35696.333 | 5.678 | 5.654 | -2.431 | -2.455 | 209 | 276 | 301 | 209 | 2414 | 3235а |  | CORR | CIGR | 00:58 | 01:09 | 01:13 | 41 | 183 | 11 | EXT |  | 0.89 | (c)
35696.671 | 6.016 | 5.985 | -2.093 | -2.124 | 1841 | 2020 | 1976 | 120 | 2053 | 3235а |  | CORR | GENE | 05:21 | 05:50 | 05:43 | 71 | 270 | 14 | EXT |  | 0.89 | (c)
35696.906 | 6.251 | 6.087 | -1.858 | -2.022 | 2182 | -2048 | -2046 | 0 | 1800 | 3235а |  | CORR | GENE | 06:16 | 06:54 | 06:54 | 222 | 467 | 13 | EXT |  | 0.91 | (c)
35710.785 | 0.655 | 0.614 | -9.882 | -9.923 | -124 | 446 | 329 | 0 | 614 | 3237а |  | CORR | GENE | 04:44 | 06:16 | 05:57 | 154 | 906 | 11 | EXT |  | 0.9 | (c)
35733.909 | 1.106 | 0.69 | -9.461 | -9.877 | -1199 | -1173 | -993 | 788 | 690 | 3239а |  | CORR | GENE | 05:08 | 05:12 | 05:41 | 1579 | 411 | 11 | EXT |  | 0.98 | (c)
35735.277 | 2.474 | 2.464 | -8.093 | -8.103 | -889 | -829 | -807 | 725 | 2464 | 3239а |  | CORR | CIGR | 05:58 | 06:08 | 06:11 | 20 | 164 | 11 | EXT |  | 0.89 | (c)
35736.387 | 3.584 | 3.263 | -6.983 | -7.304 | -1152 | -884 | -946 | 740 | 3263 | 3239а |  | CORR | GENE | 05:15 | 05:59 | 05:49 | 339 | 411 | 15 | EXT |  | 0.95 | (c)
35736.751 | 3.948 | 3.929 | -6.619 | -6.638 | -1144 | -1084 | -984 | 824 | 3929 | 3239а |  | CORR | GENE | 05:17 | 05:26 | 05:43 | 285 | 320 | 12 | EXT |  | 0.92 | (c)
35737.825 | 5.022 | 4.708 | -5.545 | -5.859 | -1186 | -832 | -975 | 764 | 4708 | 3239а |  | CORR | GENE | 05:10 | 06:07 | 05:44 | 598 | 422 | 15 | EXT |  | 0.98 | (c)
35738.624 | 5.821 | 5.804 | -4.746 | -4.763 | -960 | -885 | -895 | 831 | 4731 | 3239а |  | CORR | CIGR | 05:46 | 05:59 | 05:57 | 32 | 130 | 12 | EXT |  | 0.89 | (c)
35746.474 | 3.104 | 2.964 | -8.016 | -8.156 | -759 | -739 | -728 | 698 | 2964 | 3240 |  | CORR | GENE | 04:38 | 04:42 | 04:43 | 347 | 61 | 10 | EXT |  | 0.92 | (c)
35799.515 | 0 | 0 | -11.03 | -11.03 | -922 | -196 | -228 | 0 | 0 | 3245 | Смещение кромок | GWAN |  | 06:54 | 08:51 | 08:46 | 0 | 1389 | 23 | EXT | Смещение кромок Наружу Величина смещения - 3.6 мм. |  | (c)
35813.906 | 3.361 | 2.822 | -7.819 | -8.358 | 1791 | 1832 | 1848 | 325 | 2822 | 3246 |  | CORR | GENE | 07:19 | 07:26 | 07:29 | 688 | 114 | 11 | EXT |  | 0.96 | (c)
35814.92 | 4.375 | 4.354 | -6.805 | -6.826 | 1695 | 1783 | 1773 | 380 | 4354 | 3246 |  | CORR | CIGR | 07:04 | 07:18 | 07:16 | 45 | 156 | 10 | EXT |  | 0.89 | (c)
35821.725 | 0 | 0 | -11.16 | -11.16 | 125 | 595 | 530 | 125 |  | 3247 | Нарушение формы кольцевого шва | GWAN |  | 02:13 | 03:29 | 03:18 | 0 | 810 |  | EXT | Нарушение формы кольцевого шва |  | (c)
35821.725 | 0 | 0 | -11.16 | -11.16 | 1622 | -2035 | -2054 | 0 |  | 3247 | Нарушение формы кольцевого шва | GWAN |  | 06:14 | 08:24 | 08:21 | 0 | 1571 |  | EXT | Нарушение формы кольцевого шва |  | (c)
35832.885 | 0 | 0 | -8.415 | -8.415 | 906 | -2048 | 2154 | 0 |  | 3248а | Нарушение формы кольцевого шва | GWAN |  | 02:21 | 06:25 | 05:43 | 0 | 2496 |  | EXT | Нарушение формы кольцевого шва |  | (c)
35866.365 | 0 | 0 | -11.155 | -11.155 | 499 | 731 | 804 | 499 |  | 3251 | Нарушение формы кольцевого шва | GWAN |  | 03:20 | 03:58 | 04:10 | 0 | 611 |  | EXT | Нарушение формы кольцевого шва |  | (c)
35866.365 | 0 | 0 | -11.155 | -11.155 | 1176 | 1519 | 1760 | 1176 |  | 3251 | Нарушение формы кольцевого шва | GWAN |  | 05:10 | 06:05 | 06:44 | 0 | 1167 |  | EXT | Нарушение формы кольцевого шва |  | (c)
35888.61 | 0 | 0 | -10.97 | -10.97 | 467 | 624 | 750 | 467 | 0 | 3253 | Смещение кромок | GWAN |  | 04:12 | 04:38 | 04:58 | 0 | 564 | 18 | EXT | Смещение кромок Наружу Величина смещения - 2.8 мм. Аномалия находится на упругопластическом изгибе: R=475 D, максимальное растяжение на 5.5 час. |  | (c)
35992.36 | 3.405 | 3.379 | -8.17 | -8.196 | 333 | 479 | 463 | 333 | 3379 | 3262 |  | CORR | CIGR | 05:18 | 05:41 | 05:39 | 42 | 260 | 15 | EXT |  | 0.89 | (c)
35996.227 | 7.272 | 7.212 | -4.303 | -4.363 | 676 | 718 | 726 | 676 | 4253 | 3262 |  | DENT | GENE | 06:13 | 06:20 | 06:21 | 110 | 100 | 0.8 | N/A | Глубина вмятины: 11 мм (0,8%). Линейка: 11 см в (721 см; 06:20 ч:мин) |  | (c)
36022.835 | 0 | 0 | -11.36 | -11.36 | 1824 | 2203 | 2160 | 0 | 0 | 3265 | Смещение кромок | GWAN |  | 04:35 | 05:36 | 05:29 | 0 | 673 | 25 | EXT | Смещение кромок Наружу Величина смещения - 3.9 мм. |  | (c)
36022.835 | 0 | 0 | -11.36 | -11.36 | -1791 | -1447 | -1518 | 440 | 0 | 3265 | Смещение кромок | GWAN |  | 06:51 | 07:47 | 07:36 | 0 | 546 | 15 | EXT | Смещение кромок Наружу Величина смещения - 2.4 мм. |  | (c)
36022.835 | 0 | 0 | -11.36 | -11.36 | -906 | -544 | -255 | 0 |  | 3265 | Нарушение формы кольцевого шва | GWAN |  | 09:14 | 10:13 | 10:59 | 0 | 1303 |  | EXT | Нарушение формы кольцевого шва |  | (c)
36034.195 | 0 | 0 | -11.62 | -11.62 | 1207 | 1769 | 2017 | 1207 | 0 | 3266 |  | GWAN |  | 09:36 | 11:07 | 11:47 | 0 | 1620 |  | INT | Подкладная пластина на кольцевом шве. |  | (c)
36037.447 | 3.252 | 2.942 | -8.368 | -8.678 | -1689 | -1615 | -1515 | 1341 | 2942 | 3266 |  | GOUG | GENE | 01:49 | 02:01 | 02:17 | 352 | 348 | 7 | EXT | Зона задиров. |  | (c)
36037.775 | 3.58 | 3.421 | -8.04 | -8.199 | -395 | -133 | -98 | 0 | 3421 | 3266 |  | DENT | GENE | 05:18 | 06:00 | 06:06 | 274 | 594 | 0.8 | N/A | Глубина вмятины: 12 мм (0,8%). Линейка: 27 см в (342 см; 06:00 ч:мин) Аномалия находится вблизи продольного шва. |  | (c)
36057.32 | 0 | 0 | -11.28 | -11.28 | 228 | 1308 | 1195 | 69 |  | 3268 | Нарушение формы кольцевого шва | GWAN |  | 01:06 | 04:00 | 03:42 | 0 | 1933 |  | EXT | Нарушение формы кольцевого шва |  | (c)
36057.32 | 0 | 0 | -11.28 | -11.28 | -1278 | -1084 | -757 | 236 |  | 3268 | Нарушение формы кольцевого шва | GWAN |  | 09:03 | 09:34 | 10:27 | 0 | 1042 |  | EXT | Нарушение формы кольцевого шва |  | (c)
36065.254 | 7.934 | 7.858 | -3.346 | -3.422 | 1795 | 1969 | 2018 | 0 | 1926 | 3268 |  | CORR | GENE | 05:19 | 05:47 | 05:55 | 1496 | 447 | 14 | EXT |  | 1 | (b)
36068.6 | 0 | 0 | -11.27 | -11.27 | 1312 | 1978 | 1783 | 0 |  | 3269 | Нарушение формы кольцевого шва | GWAN |  | 03:59 | 05:47 | 05:16 | 0 | 943 |  | EXT | Нарушение формы кольцевого шва |  | (c)
36079.87 | 0 | 0 | -11.345 | -11.345 | -2122 | -141 | -915 | 108 |  | 3270 | Нарушение формы кольцевого шва | GWAN |  | 07:57 | 01:17 | 11:12 | 0 | 2414 |  | EXT | Нарушение формы кольцевого шва |  | (c)
36083.092 | 3.222 | 3.208 | -8.123 | -8.137 | 1549 | 1630 | 1617 | 546 | 3208 | 3270 |  | CORR | CIGR | 05:50 | 06:03 | 06:01 | 30 | 136 | 10 | EXT |  | 0.89 | (c)
36091.215 | 0 | 0 | -11.405 | -11.405 | 1326 | -1034 | -1809 | 0 |  | 3271 | Нарушение формы кольцевого шва | GWAN |  | 00:39 | 06:18 | 04:13 | 0 | 2651 |  | EXT | Нарушение формы кольцевого шва |  | (c)
36091.215 | 0 | 0 | -11.405 | -11.405 | -284 | -11 | 241 | 0 |  | 3271 | Нарушение формы кольцевого шва | GWAN |  | 08:20 | 09:04 | 09:44 | 0 | 1049 |  | EXT | Нарушение формы кольцевого шва |  | (c)
36122.469 | 8.454 | 8.43 | -2.636 | -2.66 | 724 | 1188 | 1116 | 724 | 2543 | 3273 |  | CORR | GENE | 02:52 | 04:07 | 03:55 | 117 | 783 | 15 | EXT | Аномалия находится на упругопластическом изгибе: R=452 D, максимальное растяжение на 5.9 час. | 0.9 | (c)
36125.105 | 0 | 0 | -11.14 | -11.14 | -2183 | -1912 | -1694 | 1206 |  | 3274 | Нарушение формы кольцевого шва | GWAN |  | 07:37 | 08:21 | 08:56 | 0 | 978 |  | EXT | Нарушение формы кольцевого шва Аномалия находится на упругопластическом изгибе: R=471 D, максимальное растяжение на 6 час. |  | (c)
36134.166 | 9.061 | 8.939 | -2.079 | -2.201 | 399 | 624 | 566 | 399 | 1935 | 3274 |  | DENT | GENE | 02:34 | 03:10 | 03:01 | 266 | 333 | 0.5 | N/A | Глубина вмятины: 7 мм (0,5%). Линейка: 27 см в (894 см; 03:10 ч:мин) Аномалия находится на упругопластическом изгибе. |  | (c)
36136.074 | 10.969 | 10.775 | -0.171 | -0.365 | 596 | 1018 | 859 | 596 | 113 | 3274 |  | DENT | GENE | 03:06 | 04:14 | 03:48 | 252 | 527 | 0.5 | N/A | Глубина вмятины: 7 мм (0,5%). Линейка: 25 см в (1078 см; 04:14 ч:мин) Аномалия находится вблизи кольцевого сварного шва. |  | (c)
36156.946 | 9.556 | 9.533 | -1.304 | -1.327 | 1762 | 1957 | 1898 | 1762 | 1197 | 3276 |  | CORR | GENE | 07:17 | 07:48 | 07:39 | 130 | 273 | 14 | EXT |  | 0.9 | (c)
36180.285 | 0 | 0 | -11.13 | -11.13 | -1439 | -989 | -1094 | 748 |  | 3279 | Нарушение формы кольцевого шва | GWAN |  | 05:06 | 06:18 | 06:02 | 0 | 692 |  | EXT | Нарушение формы кольцевого шва Аномалия находится на отводе. |  | (c)
36191.415 | 0 | 0 | -8.71 | -8.71 | -1191 | -1060 | -1025 | 860 | 0 | 3280 | Внутришовный дефект | GWAN |  | 00:01 | 00:22 | 00:28 | 0 | 331 | 21 | MID | Внутришовный дефект Аномалия находится на отводе. |  | (c)
36196.378 | 4.963 | 4.915 | -3.747 | -3.795 | 1096 | 1097 | 1115 | 1096 | 3666 | 3280 |  | CORR | AXGR | 06:10 | 06:10 | 06:13 | 129 | 37 | 12 | EXT | Аномалия находится на отводе. | 0.9 | (c)
36204.28 | 0 | 0 | -10.885 | -10.885 | -862 | -637 | -507 | 151 |  | 3282 | Нарушение формы кольцевого шва | GWAN |  | 00:39 | 01:15 | 01:36 | 0 | 711 |  | EXT | Нарушение формы кольцевого шва Аномалия находится на отводе. |  | (c)
36204.28 | 0 | 0 | -10.885 | -10.885 | 316 | 1145 | 811 | 316 | 0 | 3282 | Непровар / утяжина | GWAN |  | 03:49 | 06:02 | 05:09 | 0 | 990 | 13 | INT | Непровар / утяжина Аномалия находится на отводе. |  | (c)
36204.89 | 0.61 | 0.422 | -10.275 | -10.463 | 258 | 500 | 440 | 258 | 422 | 3282 |  | CORR | GENE | 03:39 | 04:18 | 04:09 | 220 | 365 | 11 | EXT | Аномалия находится на отводе. | 0.91 | (c)
36204.962 | 0.682 | 0.662 | -10.203 | -10.223 | 1078 | 1237 | 1190 | 1078 | 662 | 3282 |  | CORR | GENE | 05:52 | 06:17 | 06:10 | 50 | 223 | 10 | EXT | Аномалия находится на отводе. | 0.89 | (c)
36205.099 | 0.819 | 0.81 | -10.066 | -10.075 | 1147 | 1202 | 1222 | 1147 | 810 | 3282 |  | CORR | CIGR | 06:03 | 06:12 | 06:15 | 20 | 151 | 11 | EXT | Аномалия находится на отводе. | 0.89 | (c)
36208.983 | 4.703 | 4.506 | -6.182 | -6.379 | 599 | 842 | 778 | 599 | 4506 | 3282 |  | CORR | GENE | 04:34 | 05:14 | 05:03 | 264 | 357 | 10 | EXT | Аномалия находится на отводе. | 0.91 | (c)
36226.741 | 0.421 | 0.387 | -10.734 | -10.768 | 943 | 1343 | 1192 | 943 | 387 | 3284 |  | CORR | GENE | 05:55 | 06:60 | 06:35 | 1100 | 497 | 10 | EXT |  | 0.96 | (c)
36228.521 | 2.201 | 2.067 | -8.954 | -9.088 | 910 | 1260 | 1248 | 910 | 2067 | 3284 |  | CORR | GENE | 05:50 | 06:46 | 06:44 | 533 | 675 | 14 | EXT |  | 0.97 | (c)
36230.111 | 3.791 | 3.758 | -7.364 | -7.397 | 1133 | 1266 | 1295 | 1133 | 3758 | 3284 |  | CORR | GENE | 06:26 | 06:47 | 06:52 | 255 | 324 | 10 | EXT |  | 0.91 | (c)
36237.475 | 0 | 0 | -10.885 | -10.885 | -504 | -90 | -114 | 0 |  | 3285 | Нарушение формы кольцевого шва | GWAN |  | 03:14 | 04:21 | 04:17 | 0 | 781 |  | EXT | Нарушение формы кольцевого шва |  | (c)
36237.475 | 0 | 0 | -10.885 | -10.885 | 679 | 1114 | 1049 | 679 |  | 3285 | Нарушение формы кольцевого шва | GWAN |  | 06:25 | 07:35 | 07:25 | 0 | 740 |  | EXT | Нарушение формы кольцевого шва |  | (c)
36254.42 | 6.06 | 6.045 | -4.931 | -4.946 | 1118 | 1136 | 1136 | 1077 | 4921 | 3286а |  | CORR | PITT | 04:23 | 04:26 | 04:26 | 25 | 36 | 21 | EXT |  | 0.89 | (c)
36255.571 | 7.211 | 6.443 | -3.78 | -4.548 | 1616 | 1714 | 1715 | 417 | 2521 | 3286а |  | CORR | GENE | 05:44 | 05:59 | 05:60 | 2027 | 197 | 10 | EXT |  | 0.97 | (c)
36259.351 | 0 | 0 | -12.085 | -12.085 | 1123 | 1385 | 1494 | 366 | 0 | 3286б | Смещение кромок | GWAN |  | 02:51 | 03:33 | 03:51 | 0 | 742 | 24 | EXT | Смещение кромок Наружу Величина смещения - 3.8 мм. Аномалия находится на упругопластическом изгибе: R=570 D, максимальное растяжение на 6.2 час. |  | (c)
36293.295 | 0 | 0 | -11.4 | -11.4 | -772 | -600 | -366 | 0 |  | 3290а | Нарушение формы кольцевого шва | GWAN |  | 00:07 | 00:35 | 01:13 | 0 | 810 |  | EXT | Нарушение формы кольцевого шва |  | (c)
36293.295 | 0 | 0 | -11.4 | -11.4 | -1900 | -1643 | -1650 | 330 |  | 3290а | Нарушение формы кольцевого шва | GWAN |  | 09:05 | 09:47 | 09:46 | 0 | 502 |  | EXT | Нарушение формы кольцевого шва |  | (c)
36304.695 | 0 | 0 | -11.395 | -11.395 | 1047 | 1429 | 1376 | 525 |  | 3291а | Нарушение формы кольцевого шва | GWAN |  | 04:17 | 05:19 | 05:10 | 0 | 659 |  | EXT | Нарушение формы кольцевого шва |  | (c)
36304.695 | 0 | 0 | -11.395 | -11.395 | -1138 | -749 | -535 | 68 |  | 3291а | Нарушение формы кольцевого шва | GWAN |  | 10:25 | 11:27 | 12:02 | 0 | 1206 |  | EXT | Нарушение формы кольцевого шва |  | (c)
36318.852 | 2.762 | 2.66 | -8.148 | -8.25 | 1972 | 2007 | 1992 | 1972 | 2660 | 3292а |  | CORR | AXGR | 05:09 | 05:15 | 05:13 | 309 | 40 | 11 | EXT |  | 0.92 | (c)
36327 | 0 | 0 | -11.28 | -11.28 | -2125 | -1913 | -1872 | 1620 | 0 | 3293 | Смещение кромок | GWAN |  | 06:23 | 06:58 | 07:04 | 0 | 505 | 18 | EXT | Смещение кромок Наружу Величина смещения - 2.9 мм. |  | (c)
36333.53 | 6.53 | 6.484 | -4.75 | -4.796 | 2015 | -2222 | -2223 | 1999 | 4704 | 3293 |  | CORR | GENE | 05:32 | 06:08 | 06:08 | 92 | 447 | 10 | EXT |  | 0.89 | (c)
36338.28 | 0 | 0 | -11.095 | -11.095 | 276 | 716 | 557 | 276 | 0 | 3294 | Смещение кромок | GWAN |  | 09:01 | 10:12 | 09:46 | 0 | 562 | 18 | EXT | Смещение кромок Вовнутрь Величина смещения - 2.8 мм. |  | (c)
36343.836 | 5.556 | 5.529 | -5.539 | -5.566 | -1137 | -786 | -901 | 666 | 5486 | 3294 |  | CORR | GENE | 05:13 | 06:09 | 05:51 | 80 | 471 | 10 | EXT |  | 0.89 | (c)
36354.302 | 4.927 | 4.921 | -6.138 | -6.144 | 2143 | -2192 | 2228 | 2143 | 4921 | 3295 |  | CORR | CIGR | 06:04 | 06:24 | 06:17 | 36 | 169 | 11 | EXT | Аномалия находится на упругопластическом изгибе: R=772 D, максимальное растяжение на 11.4 час. | 0.89 | (c)
36354.767 | 5.392 | 5.387 | -5.673 | -5.678 | 2091 | -2204 | 2219 | 2091 | 5387 | 3295 |  | CORR | CIGR | 05:55 | 06:22 | 06:16 | 35 | 255 | 11 | EXT | Аномалия находится на упругопластическом изгибе: R=742 D, максимальное растяжение на 11.4 час. | 0.89 | (c)
36363.299 | 2.859 | 2.702 | -8.361 | -8.518 | -1797 | -1370 | -1370 | 943 | 2702 | 3296 |  | CORR | GENE | 05:19 | 06:28 | 06:28 | 212 | 854 | 10 | EXT | Аномалия находится на упругопластическом изгибе: R=338 D, максимальное растяжение на 11.9 час. | 0.91 | (c)
36363.846 | 3.406 | 3.374 | -7.814 | -7.846 | -1742 | -1549 | -1508 | 1275 | 3374 | 3296 |  | CORR | GENE | 05:28 | 05:59 | 06:05 | 70 | 467 | 10 | EXT | Аномалия находится на упругопластическом изгибе: R=330 D, максимальное растяжение на 11.9 час. | 0.89 | (c)
36365.244 | 4.804 | 4.528 | -6.416 | -6.692 | -1838 | -1427 | -1457 | 1076 | 4528 | 3296 |  | CORR | GENE | 05:12 | 06:19 | 06:14 | 344 | 762 | 10 | EXT | Аномалия находится на упругопластическом изгибе: R=320 D, максимальное растяжение на 11.9 час. | 0.92 | (c)
36365.711 | 5.271 | 5.235 | -5.949 | -5.985 | -1529 | -1353 | -1368 | 1207 | 5235 | 3296 |  | CORR | GENE | 06:02 | 06:30 | 06:28 | 76 | 322 | 11 | EXT | Аномалия находится на упругопластическом изгибе: R=318 D, максимальное растяжение на 11.9 час. | 0.89 | (c)
36373.27 | 1.61 | 1.609 | -10.045 | -10.046 | 1916 | 2100 | 2013 | 1916 | 1609 | 3297 |  | CORR | GENE | 06:22 | 06:52 | 06:38 | 50 | 193 | 12 | EXT | Аномалия находится на упругопластическом изгибе: R=377 D, максимальное растяжение на 0.2 час. | 0.89 | (c)
36373.292 | 1.632 | 1.504 | -10.023 | -10.151 | 1168 | 1454 | 1385 | 1168 | 1504 | 3297 |  | CORR | GENE | 04:21 | 05:08 | 04:56 | 181 | 433 | 11 | EXT | Аномалия находится на упругопластическом изгибе: R=377 D, максимальное растяжение на 0.2 час. | 0.9 | (c)
36373.563 | 1.903 | 1.871 | -9.752 | -9.784 | 1288 | 1536 | 1699 | 1288 | 1871 | 3297 |  | CORR | GENE | 04:41 | 05:21 | 05:47 | 114 | 822 | 10 | EXT | Аномалия находится на упругопластическом изгибе: R=383 D, максимальное растяжение на 0.2 час. | 0.89 | (c)
36380.263 | 8.603 | 8.6 | -3.052 | -3.055 | 1868 | 1972 | 1945 | 1868 | 3023 | 3297 |  | CORR | CIGR | 06:14 | 06:31 | 06:27 | 32 | 154 | 10 | EXT |  | 0.89 | (c)
36399.338 | 4.668 | 4.604 | -6.477 | -6.541 | 832 | 864 | 857 | 832 | 4604 | 3299 |  | CORR | GENE | 05:48 | 05:53 | 05:52 | 188 | 50 | 11 | EXT |  | 0.91 | (c)
36400.103 | 5.433 | 5.175 | -5.712 | -5.97 | 841 | 889 | 903 | 841 | 5175 | 3299 |  | CORR | GENE | 05:49 | 05:57 | 05:59 | 364 | 123 | 15 | EXT |  | 0.95 | (c)
36400.391 | 5.721 | 5.491 | -5.424 | -5.654 | -44 | 713 | 351 | 0 | 5395 | 3299 |  | CORR | GENE | 03:27 | 05:29 | 04:30 | 259 | 790 | 14 | EXT |  | 0.93 | (c)
36424.391 | 7.361 | 7.324 | -3.226 | -3.263 | 703 | 743 | 725 | 703 | 3224 | 3301а |  | CORR | PITT | 04:45 | 04:51 | 04:48 | 39 | 43 | 14 | EXT |  | 0.89 | (c)
36425.656 | 8.626 | 8.59 | -1.961 | -1.997 | 808 | 976 | 999 | 808 | 1932 | 3301а |  | CORR | GENE | 05:02 | 05:29 | 05:32 | 65 | 382 | 10 | EXT |  | 0.89 | (c)
36425.863 | 8.833 | 8.821 | -1.754 | -1.766 | 776 | 905 | 841 | 776 | 1727 | 3301а |  | CORR | CIGR | 04:56 | 05:17 | 05:07 | 39 | 129 | 12 | EXT |  | 0.89 | (c)
36425.926 | 8.896 | 8.896 | -1.691 | -1.691 | 765 | 799 | 783 | 765 | 1659 | 3301а |  | CORR | PITT | 04:55 | 05:00 | 04:58 | 32 | 35 | 11 | EXT |  | 0.89 | (c)
36426.1 | 9.07 | 9.058 | -1.517 | -1.529 | 909 | 1127 | 1073 | 909 | 1483 | 3301а |  | CORR | CIGR | 05:18 | 05:53 | 05:44 | 46 | 327 | 10 | EXT |  | 0.89 | (c)
36427.257 | 10.227 | 10.013 | -0.36 | -0.574 | 1109 | 1148 | 1145 | 1049 | 177 | 3301а |  | ARTD | GENE | 05:50 | 05:57 | 05:56 | 397 | 73 |  | EXT | Эквивалент потери металла 14%. |  | (c)
36451.675 | 0 | 0 | -7.35 | -7.35 | 1401 | 2215 | 1898 | 0 |  | 3304а | Нарушение формы кольцевого шва | GWAN |  | 01:16 | 03:27 | 02:36 | 0 | 993 |  | EXT | Нарушение формы кольцевого шва |  | (c)
36451.675 | 0 | 0 | -7.35 | -7.35 | -736 | 71 | -132 | 0 |  | 3304а | Нарушение формы кольцевого шва | GWAN |  | 07:31 | 09:41 | 09:08 | 0 | 1209 |  | EXT | Нарушение формы кольцевого шва |  | (c)
36462.155 | 0 | 0 | -11.185 | -11.185 | 990 | 1798 | 1597 | 26 |  | 3306 | Нарушение формы кольцевого шва | GWAN |  | 03:39 | 05:49 | 05:17 | 0 | 1215 |  | EXT | Нарушение формы кольцевого шва |  | (c)
36462.155 | 0 | 0 | -11.185 | -11.185 | -1852 | -713 | -667 | 378 |  | 3306 | Нарушение формы кольцевого шва | GWAN |  | 08:00 | 11:04 | 11:12 | 0 | 2371 |  | EXT | Нарушение формы кольцевого шва |  | (c)
36495.775 | 0 | 0 | -11.115 | -11.115 | -1114 | -840 | -809 | 503 | 0 | 3309 | Смещение кромок | GWAN |  | 11:54 | 00:38 | 12:43 | 0 | 611 | 23 | EXT | Смещение кромок Наружу Величина смещения - 3.6 мм. |  | (c)
36495.775 | 0 | 0 | -11.115 | -11.115 | -226 | 514 | 310 | 0 |  | 3309 | Нарушение формы кольцевого шва | GWAN |  | 02:17 | 04:17 | 03:44 | 0 | 1071 |  | EXT | Нарушение формы кольцевого шва |  | (c)
36500.788 | 5.013 | 4.974 | -6.102 | -6.141 | 837 | 1208 | 1086 | 837 | 4974 | 3309 |  | CORR | GENE | 05:09 | 06:09 | 05:49 | 296 | 497 | 10 | EXT |  | 0.92 | (c)
36506.825 | 11.05 | 11.013 | -0.065 | -0.102 | 1347 | 1536 | 1526 | 1347 | 43 | 3309 |  | CORR | GENE | 06:31 | 07:02 | 06:60 | 59 | 358 | 11 | EXT |  | 0.89 | (c)
36539.697 | 9.897 | 9.54 | -1.558 | -1.915 | -1247 | -796 | -740 | 233 | 1172 | 3312 |  | CORR | GENE | 05:34 | 06:47 | 06:56 | 743 | 1014 | 12 | EXT |  | 0.97 | (c)
36540.276 | 10.476 | 10.451 | -0.979 | -1.004 | -948 | -808 | -696 | 445 | 916 | 3312 |  | CORR | GENE | 06:22 | 06:45 | 07:03 | 88 | 503 | 12 | EXT |  | 0.89 | (c)
36546.355 | 5.1 | 4.905 | -6.5 | -6.695 | -1265 | -1240 | -1236 | 1207 | 4905 | 3313 |  | CORR | GENE | 03:60 | 04:04 | 04:05 | 383 | 58 | 12 | EXT |  | 0.94 | (c)
36550.34 | 9.085 | 9.014 | -2.515 | -2.586 | -595 | -450 | -331 | 67 | 2476 | 3313 |  | CORR | GENE | 05:48 | 06:12 | 06:31 | 110 | 528 | 10 | EXT |  | 0.89 | (c)
36550.623 | 9.368 | 9.3 | -2.232 | -2.3 | -1295 | -1108 | -1126 | 956 | 2219 | 3313 |  | CORR | GENE | 03:55 | 04:25 | 04:23 | 81 | 339 | 14 | EXT |  | 0.89 | (c)
36551.042 | 9.787 | 9.747 | -1.813 | -1.853 | -1150 | -1070 | -1030 | 909 | 1796 | 3313 |  | CORR | GENE | 04:19 | 04:31 | 04:38 | 57 | 241 | 11 | EXT |  | 0.89 | (c)
36560.573 | 7.718 | 7.703 | -3.762 | -3.777 | -2225 | -2109 | -2117 | 2009 | 3737 | 3314 |  | CORR | CIGR | 04:40 | 04:58 | 04:57 | 40 | 216 | 10 | EXT |  | 0.89 | (c)
36564.335 | 0 | 0 | -11.17 | -11.17 | -1027 | -5 | -216 | 0 |  | 3315 | Нарушение формы кольцевого шва | GWAN |  | 02:51 | 05:36 | 05:02 | 0 | 1622 |  | EXT | Нарушение формы кольцевого шва |  | (c)
36564.335 | 0 | 0 | -11.17 | -11.17 | 822 | 1235 | 1978 | 822 |  | 3315 | Нарушение формы кольцевого шва | GWAN |  | 07:49 | 08:56 | 10:56 | 0 | 2311 |  | EXT | Нарушение формы кольцевого шва |  | (c)
36590.727 | 4.147 | 4.083 | -7.098 | -7.162 | -722 | -649 | -663 | 603 | 4083 | 3317 |  | CORR | GENE | 06:38 | 06:50 | 06:47 | 76 | 119 | 14 | EXT |  | 0.89 | (c)
36606.857 | 9.032 | 8.986 | -2.048 | -2.094 | -1703 | -1669 | -1677 | 1652 | 1962 | 3318 |  | GOUG | GENE | 08:28 | 08:33 | 08:32 | 132 | 51 | 15 | EXT | Задир. |  | (c)
36607.119 | 9.294 | 9.23 | -1.786 | -1.85 | -1597 | -1391 | -1222 | 846 | 1713 | 3318 |  | ARTD | GENE | 08:45 | 09:18 | 09:46 | 137 | 752 |  | EXT | Эквивалент потери металла 10%. |  | (c)
36608.832 | 11.007 | 10.911 | -0.073 | -0.169 | 719 | 861 | 988 | 719 | 50 | 3318 |  | CORR | GENE | 02:59 | 03:22 | 03:42 | 119 | 538 | 11 | EXT |  | 0.9 | (c)
36608.905 | 0 | 0 | -11.165 | -11.165 | 449 | 733 | 762 | 449 | 0 | 3319 | Смещение кромок | GWAN |  | 10:46 | 11:32 | 11:37 | 0 | 626 | 18 | EXT | Смещение кромок Наружу Величина смещения - 2.9 мм. |  | (c)
36638.304 | 7.379 | 7.341 | -4.156 | -4.194 | 566 | 778 | 720 | 566 | 4082 | 3321 |  | CORR | GENE | 08:01 | 08:35 | 08:25 | 112 | 308 | 10 | EXT | Аномалия находится на отводе. | 0.89 | (c)
36641.477 | 10.552 | 10.49 | -0.983 | -1.045 | 659 | 819 | 786 | 659 | 855 | 3321 |  | CORR | GENE | 08:16 | 08:42 | 08:36 | 190 | 255 | 12 | EXT | Аномалия находится на отводе. | 0.91 | (c)
36667.369 | 2.159 | 2.123 | -8.906 | -8.942 | 851 | 1044 | 962 | 851 | 2123 | 3324 |  | CORR | GENE | 08:38 | 09:09 | 08:56 | 57 | 222 | 10 | EXT | Аномалия находится на отводе. | 0.89 | (c)
36670.669 | 5.459 | 5.44 | -5.606 | -5.625 | 916 | 1096 | 1061 | 916 | 5440 | 3324 |  | CORR | GENE | 08:48 | 09:17 | 09:12 | 91 | 289 | 10 | EXT | Аномалия находится на отводе. | 0.89 | (c)
36689.518 | 1.643 | 1.639 | -9.637 | -9.641 | -2060 | -1801 | -1900 | 170 | 1639 | 3326 |  | GOUG | CISL | 03:50 | 04:31 | 04:15 | 15 | 320 | 8 | EXT | Задир. |  | (c)
36699.155 | 0 | 0 | -11 | -11 | -2025 | -1614 | -1673 | 206 | 0 | 3327 | Смещение кромок | GWAN |  | 09:29 | 10:36 | 10:26 | 0 | 704 | 32 | EXT | Смещение кромок Наружу Величина смещения - 5 мм. |  | (c)
36710.155 | 0 | 0 | -11.45 | -11.45 | -949 | -34 | -264 | 0 | 0 | 3328 | Смещение кромок | GWAN |  | 09:15 | 11:42 | 11:05 | 0 | 1370 | 20 | EXT | Смещение кромок Вовнутрь Величина смещения - 3.1 мм. |  | (c)
36769.204 | 1.584 | 1.45 | -9.736 | -9.87 | 1376 | 1408 | 1430 | 747 | 1450 | 3333 |  | CORR | GENE | 05:01 | 05:06 | 05:10 | 332 | 107 | 11 | EXT |  | 0.93 | (c)
36777.406 | 9.786 | 9.545 | -1.534 | -1.775 | 900 | 1001 | 996 | 900 | 861 | 3333 |  | CORR | GENE | 03:44 | 04:00 | 03:60 | 914 | 191 | 11 | EXT |  | 0.96 | (c)
36778.862 | 11.242 | 10.929 | -0.078 | -0.391 | -1789 | -1746 | -1767 | 442 | 69 | 3333 |  | CORR | AXGR | 08:30 | 08:37 | 08:34 | 322 | 43 | 10 | EXT |  | 0.92 | (c)
36780.126 | 1.186 | 0.389 | -10.099 | -10.896 | 885 | 945 | 1069 | 885 | 389 | 3334 |  | CORR | GENE | 03:46 | 03:56 | 04:16 | 1600 | 368 | 10 | EXT |  | 0.97 | (c)
36811.854 | 10.374 | 9.75 | -0.526 | -1.15 | -2078 | -2009 | -2010 | 153 | 57 | 3336 |  | CORR | GENE | 08:26 | 08:38 | 08:37 | 1093 | 135 | 10 | EXT |  | 0.96 | (c)
36812.38 | 0 | 0 | -11.36 | -11.36 | 2196 | -1686 | -1770 | 0 | 0 | 3337 | Смещение кромок | GWAN |  | 04:32 | 06:06 | 05:52 | 0 | 988 | 18 | EXT | Смещение кромок Наружу Величина смещения - 2.8 мм. |  | (c)
36823.113 | 10.733 | 10.325 | -0.627 | -1.035 | -1889 | -1883 | -1869 | 341 | 501 | 3337 |  | CORR | AXGR | 05:33 | 05:34 | 05:36 | 534 | 40 | 11 | EXT |  | 0.95 | (c)
36823.74 | 0 | 0 | -11.04 | -11.04 | 1348 | 1722 | 1591 | 397 |  | 3338 | Нарушение формы кольцевого шва | GWAN |  | 05:19 | 06:20 | 05:58 | 0 | 486 |  | EXT | Нарушение формы кольцевого шва |  | (c)
36823.74 | 0 | 0 | -11.04 | -11.04 | -1517 | -1415 | -958 | 399 |  | 3338 | Нарушение формы кольцевого шва | GWAN |  | 09:37 | 09:53 | 11:07 | 0 | 1119 |  | EXT | Нарушение формы кольцевого шва |  | (c)
36824.193 | 0.453 | 0.249 | -10.587 | -10.791 | 2051 | 2118 | 2123 | 36 | 249 | 3338 |  | SCC | GENE | 07:13 | 07:23 | 07:24 | 401 | 144 | 40 | EXT | Аномалия находится в зоне сварного шва. | 1.27 | (a)
36831.88 | 8.14 | 8.018 | -2.9 | -3.022 | 753 | 931 | 897 | 753 | 2805 | 3338 |  | DENT | GENE | 03:43 | 04:12 | 04:06 | 217 | 288 | 0.4 | N/A | Глубина вмятины: 5 мм (0,4%). Линейка: 22 см в (802 см; 04:12 ч:мин) |  | (c)
36832.288 | 8.548 | 8.544 | -2.492 | -2.496 | 1586 | 1628 | 1660 | 497 | 2471 | 3338 |  | CORR | CIGR | 05:58 | 06:04 | 06:10 | 25 | 148 | 11 | EXT |  | 0.89 | (c)
36832.479 | 8.739 | 8.734 | -2.301 | -2.306 | 1480 | 1504 | 1515 | 681 | 2286 | 3338 |  | CORR | CIGR | 05:40 | 05:44 | 05:46 | 20 | 70 | 12 | EXT |  | 0.89 | (c)
36832.564 | 8.824 | 8.814 | -2.216 | -2.226 | 1348 | 1406 | 1400 | 778 | 2201 | 3338 |  | CORR | CIGR | 05:19 | 05:29 | 05:28 | 25 | 105 | 12 | EXT |  | 0.89 | (c)
36833.414 | 9.674 | 9.434 | -1.366 | -1.606 | 2069 | 2096 | 2092 | 116 | 1029 | 3338 |  | SCC | AXGR | 07:16 | 07:20 | 07:19 | 577 | 45 | 34 | EXT |  | 1.14 | (a)
36833.908 | 10.168 | 9.999 | -0.872 | -1.041 | 2032 | 2041 | 2041 | 179 | 809 | 3338 |  | CORR | AXGR | 07:10 | 07:11 | 07:11 | 232 | 19 | 15 | EXT |  | 0.92 | (c)
36834.557 | 10.817 | 10.257 | -0.223 | -0.783 | 2029 | 2093 | 2079 | 102 | 20 | 3338 |  | SCC | GENE | 07:09 | 07:19 | 07:17 | 763 | 100 | 36 | EXT | Аномалия находится в зоне сварного шва. | 1.21 | (a)
36835.589 | 0.809 | 0.167 | -10.131 | -10.773 | -1806 | -1664 | -1718 | 425 | 167 | 3339 |  | SCC | GENE | 07:11 | 07:34 | 07:25 | 978 | 177 | 15 | EXT |  | 1 | (b)
36836.223 | 1.443 | 1.414 | -9.497 | -9.526 | -1778 | -1692 | -1644 | 453 | 1414 | 3339 |  | CORR | CIGR | 07:15 | 07:29 | 07:37 | 41 | 268 | 10 | EXT |  | 0.89 | (c)
36836.822 | 2.042 | 1.87 | -8.898 | -9.07 | -1751 | -1735 | -1730 | 479 | 1870 | 3339 |  | CORR | AXGR | 07:20 | 07:22 | 07:23 | 420 | 42 | 10 | EXT |  | 0.93 | (c)
36838.802 | 4.022 | 3.901 | -6.918 | -7.039 | -2065 | -2048 | -2048 | 165 | 3901 | 3339 |  | SCC | AXGR | 06:29 | 06:32 | 06:32 | 220 | 34 | 27 | EXT |  | 1 | (b)
36839.37 | 4.59 | 4.345 | -6.35 | -6.595 | -2070 | -2052 | -2053 | 160 | 4345 | 3339 |  | SCC | AXGR | 06:28 | 06:31 | 06:31 | 421 | 35 | 24 | EXT |  | 1 | (b)
36842.539 | 7.759 | 7.724 | -3.181 | -3.216 | 1782 | 1879 | 1902 | 208 | 3140 | 3339 |  | CORR | GENE | 04:50 | 05:06 | 05:09 | 76 | 240 | 10 | EXT |  | 0.89 | (c)
36856.82 | 0 | 0 | -11.315 | -11.315 | -353 | -139 | 107 | 0 |  | 3341 | Нарушение формы кольцевого шва | GWAN |  | 00:25 | 00:60 | 01:40 | 0 | 921 |  | EXT | Нарушение формы кольцевого шва Аномалия находится на упругопластическом изгибе: R=446 D, максимальное растяжение на 7.1 час. |  | (c)
36856.82 | 0 | 0 | -11.315 | -11.315 | -1660 | -1297 | -1071 | 482 |  | 3341 | Нарушение формы кольцевого шва | GWAN |  | 08:54 | 09:53 | 10:29 | 0 | 1178 |  | EXT | Нарушение формы кольцевого шва Аномалия находится на упругопластическом изгибе: R=446 D, максимальное растяжение на 7.1 час. |  | (c)
36860.095 | 3.275 | 3.267 | -8.04 | -8.048 | -1936 | -1880 | -1840 | 294 | 3267 | 3341 |  | CORR | CIGR | 08:10 | 08:19 | 08:25 | 31 | 192 | 10 | EXT | Аномалия находится на упругопластическом изгибе: R=427 D, максимальное растяжение на 6.9 час. | 0.89 | (c)
36868.135 | 0 | 0 | -10.94 | -10.94 | -2042 | -1759 | -1762 | 1482 |  | 3342 | Нарушение формы кольцевого шва | GWAN |  | 11:48 | 00:34 | 12:33 | 0 | 560 |  | EXT | Нарушение формы кольцевого шва Аномалия находится на упругопластическом изгибе: R=599 D, максимальное растяжение на 6.3 час. |  | (c)
36890.405 | 0 | 0 | -10.925 | -10.925 | -258 | 140 | 283 | 0 |  | 3344 | Нарушение формы кольцевого шва | GWAN |  | 02:53 | 03:57 | 04:20 | 0 | 1082 |  | EXT | Нарушение формы кольцевого шва |  | (c)
36907.754 | 6.424 | 6.369 | -4.766 | -4.821 | 1612 | 1782 | 1823 | 1612 | 4738 | 3345 |  | CORR | GENE | 03:56 | 04:23 | 04:30 | 83 | 422 | 10 | EXT |  | 0.89 | (c)
36908.428 | 7.098 | 7.077 | -4.092 | -4.113 | 1688 | 2200 | 1973 | 1688 | 4029 | 3345 |  | CORR | GENE | 04:08 | 05:31 | 04:54 | 84 | 570 | 11 | EXT |  | 0.89 | (c)
36909.944 | 8.614 | 8.511 | -2.576 | -2.679 | 1460 | 1650 | 1836 | 1460 | 2554 | 3345 |  | CORR | GENE | 03:31 | 04:02 | 04:32 | 125 | 751 | 10 | EXT |  | 0.89 | (c)
36910.187 | 8.857 | 8.838 | -2.333 | -2.352 | 1954 | -2189 | 2152 | 1954 | 2279 | 3345 |  | CORR | GENE | 04:51 | 05:42 | 05:23 | 73 | 396 | 10 | EXT |  | 0.89 | (c)
36911.18 | 9.85 | 9.834 | -1.34 | -1.356 | 2088 | -1827 | -2083 | 1792 | 1292 | 3345 |  | CORR | GENE | 05:12 | 06:41 | 05:59 | 64 | 581 | 10 | EXT |  | 0.89 | (c)
36912.52 | 0 | 0 | -11.62 | -11.62 | 453 | -1559 | 1911 | 453 |  | 3346 | Нарушение формы кольцевого шва | GWAN |  | 02:16 | 08:51 | 06:11 | 0 | 2915 |  | EXT | Нарушение формы кольцевого шва |  | (c)
36924.14 | 0 | 0 | -11.135 | -11.135 | -989 | 1152 | 756 | 0 |  | 3347 | Нарушение формы кольцевого шва | GWAN |  | 02:31 | 08:17 | 07:13 | 0 | 3489 |  | EXT | Нарушение формы кольцевого шва |  | (c)
36958.05 | 0 | 0 | -10.55 | -10.55 | 23 | 387 | 388 | 23 | 0 | 3350 | Смещение кромок | GWAN |  | 11:43 | 00:42 | 12:42 | 0 | 731 | 15 | EXT | Смещение кромок Вовнутрь Величина смещения - 2.4 мм. |  | (c)
36958.05 | 0 | 0 | -10.55 | -10.55 | 956 | 1425 | 1436 | 956 |  | 3350 | Нарушение формы кольцевого шва | GWAN |  | 02:14 | 03:29 | 03:31 | 0 | 960 |  | EXT | Нарушение формы кольцевого шва |  | (c)
36970.403 | 1.803 | 1.794 | -9.127 | -9.136 | 431 | 512 | 530 | 431 | 1794 | 3351 |  | CORR | CIGR | 07:20 | 07:33 | 07:36 | 22 | 199 | 14 | EXT |  | 0.89 | (c)
36983.993 | 4.463 | 4.44 | -6.492 | -6.515 | 481 | 738 | 694 | 481 | 4440 | 3352 |  | CORR | GENE | 04:57 | 05:38 | 05:31 | 60 | 426 | 10 | EXT |  | 0.89 | (c)
36984.128 | 4.598 | 4.533 | -6.357 | -6.422 | 26 | 255 | 222 | 26 | 4533 | 3352 |  | CORR | GENE | 03:43 | 04:20 | 04:15 | 84 | 392 | 10 | EXT |  | 0.89 | (c)
37004.071 | 2.836 | 2.757 | -7.714 | -7.793 | -196 | 37 | -24 | 0 | 2757 | 3354 |  | CORR | GENE | 05:35 | 06:12 | 06:03 | 135 | 345 | 10 | EXT |  | 0.9 | (c)
37056.935 | 0 | 0 | -11.43 | -11.43 | -1789 | -1357 | -1169 | 442 |  | 3359 | Нарушение формы кольцевого шва | GWAN |  | 06:28 | 07:38 | 08:08 | 0 | 1240 |  | EXT | Нарушение формы кольцевого шва Аномалия находится на упругопластическом изгибе: R=501 D, максимальное растяжение на 5.7 час. |  | (c)
37057.03 | 0.095 | 0.032 | -11.335 | -11.398 | 2118 | -2060 | -1580 | 0 | 32 | 3359 |  | CORR | GENE | 04:59 | 05:44 | 07:02 | 100 | 1527 | 12 | EXT | Аномалия находится на упругопластическом изгибе: R=496 D, максимальное растяжение на 5.7 час. | 0.97 | (c)
37064.17 | 7.235 | 6.312 | -4.195 | -5.118 | -1944 | -1722 | -1426 | 287 | 3818 | 3359 |  | CORR | GENE | 06:03 | 06:39 | 07:27 | 1300 | 1035 | 10 | EXT | Аномалия находится на упругопластическом изгибе: R=599 D, максимальное растяжение на 5.3 час. | 0.96 | (c)
37068.365 | 0 | 0 | -10.895 | -10.895 | -263 | -78 | 81 | 0 |  | 3360 | Нарушение формы кольцевого шва | GWAN |  | 00:02 | 00:32 | 00:57 | 0 | 687 |  | EXT | Нарушение формы кольцевого шва Аномалия находится на упругопластическом изгибе: R=931 D, максимальное растяжение на 5.5 час. |  | (c)
37068.849 | 0.484 | 0.384 | -10.411 | -10.511 | 1510 | 1870 | 2184 | 1510 | 384 | 3360 |  | CORR | GENE | 04:48 | 05:46 | 06:37 | 328 | 1347 | 12 | EXT | Аномалия находится на упругопластическом изгибе: R=981 D, максимальное растяжение на 5.5 час. | 0.93 | (c)
37079.422 | 0.162 | 0.097 | -11.258 | -11.323 | 564 | 940 | 924 | 564 | 97 | 3361 |  | CORR | GENE | 02:53 | 03:54 | 03:51 | 117 | 721 | 10 | EXT |  | 0.89 | (c)
37080.894 | 1.634 | 1.624 | -9.786 | -9.796 | 1169 | 1337 | 1263 | 1169 | 1624 | 3361 |  | CORR | GENE | 04:31 | 04:58 | 04:46 | 68 | 188 | 10 | EXT |  | 0.89 | (c)
37098.491 | 7.811 | 7.556 | -3.514 | -3.769 | -1303 | -1204 | -1231 | 1159 | 3170 | 3362 |  | CORR | GENE | 07:31 | 07:47 | 07:42 | 599 | 144 | 11 | EXT |  | 0.95 | (c)
37104.206 | 2.201 | 1.329 | -8.789 | -9.661 | 1799 | 1942 | 1914 | 202 | 1329 | 3363 |  | CORR | GENE | 06:44 | 07:07 | 07:03 | 1141 | 229 | 13 | EXT |  | 0.99 | (c)
37104.456 | 2.451 | 2.412 | -8.539 | -8.578 | 1111 | 1256 | 1198 | 946 | 2412 | 3363 |  | CORR | GENE | 04:53 | 05:17 | 05:07 | 63 | 173 | 10 | EXT |  | 0.89 | (c)
37105.625 | 3.62 | 3.366 | -7.37 | -7.624 | 2008 | 2072 | 2040 | 158 | 3366 | 3363 |  | CORR | GENE | 07:18 | 07:28 | 07:23 | 446 | 64 | 10 | EXT |  | 0.93 | (c)
37105.775 | 3.77 | 3.723 | -7.22 | -7.267 | 942 | 1313 | 1157 | 859 | 3723 | 3363 |  | CORR | GENE | 04:26 | 05:26 | 05:00 | 86 | 429 | 10 | EXT |  | 0.89 | (c)
37106.677 | 4.672 | 4.619 | -6.318 | -6.371 | 1839 | 1989 | 1939 | 191 | 4619 | 3363 |  | CORR | GENE | 06:51 | 07:15 | 07:07 | 118 | 201 | 10 | EXT |  | 0.89 | (c)
37106.945 | 4.94 | 4.483 | -6.05 | -6.507 | 1038 | 1144 | 1396 | 478 | 4483 | 3363 |  | CORR | GENE | 04:41 | 04:58 | 05:39 | 658 | 715 | 10 | EXT |  | 0.95 | (c)
37107.968 | 5.963 | 5.868 | -5.027 | -5.122 | 1244 | 1388 | 1625 | 225 | 4694 | 3363 |  | CORR | GENE | 05:15 | 05:38 | 06:16 | 428 | 762 | 13 | EXT |  | 0.95 | (c)
37108.434 | 6.429 | 6.408 | -4.561 | -4.582 | 1386 | 1559 | 1479 | 658 | 4502 | 3363 |  | CORR | GENE | 05:37 | 06:05 | 05:52 | 80 | 186 | 11 | EXT |  | 0.89 | (c)
37108.996 | 6.991 | 6.939 | -3.999 | -4.051 | 1323 | 1546 | 1642 | 269 | 3608 | 3363 |  | CORR | GENE | 05:27 | 06:03 | 06:19 | 443 | 638 | 13 | EXT |  | 0.95 | (c)
37111.315 | 9.31 | 8.981 | -1.68 | -2.009 | 1391 | 1940 | 1734 | 153 | 1361 | 3363 |  | CORR | GENE | 05:38 | 07:07 | 06:34 | 648 | 686 | 16 | EXT |  | 0.99 | (c)
37112.895 | 10.89 | 10.843 | -0.1 | -0.147 | 467 | 590 | 625 | 467 | 73 | 3363 |  | CORR | GENE | 03:09 | 03:29 | 03:35 | 74 | 316 | 10 | EXT |  | 0.89 | (c)
37112.995 | 0 | 0 | -11.325 | -11.325 | -1855 | -1619 | -1565 | 375 | 0 | 3364 | Смещение кромок | GWAN |  | 04:11 | 04:49 | 04:58 | 0 | 581 | 19 | EXT | Смещение кромок Наружу Величина смещения - 3 мм. |  | (c)
37116.808 | 3.813 | 3.792 | -7.512 | -7.533 | -1207 | -1191 | -1194 | 1024 | 3792 | 3364 |  | CORR | PITT | 05:55 | 05:58 | 05:57 | 35 | 25 | 15 | EXT |  | 0.89 | (c)
37117.109 | 4.114 | 4.03 | -7.211 | -7.295 | -1372 | -1091 | -1131 | 859 | 4030 | 3364 |  | CORR | GENE | 05:29 | 06:14 | 06:08 | 153 | 481 | 10 | EXT |  | 0.9 | (c)
37117.193 | 4.198 | 4.173 | -7.127 | -7.152 | -1975 | -1634 | -1757 | 256 | 4173 | 3364 |  | CORR | GENE | 03:51 | 04:46 | 04:27 | 66 | 435 | 11 | EXT |  | 0.89 | (c)
37118.759 | 5.764 | 5.756 | -5.561 | -5.569 | -1471 | -1410 | -1323 | 759 | 5512 | 3364 |  | CORR | GENE | 05:13 | 05:23 | 05:37 | 57 | 296 | 12 | EXT |  | 0.89 | (c)
37119.342 | 6.347 | 6.327 | -4.978 | -4.998 | -935 | -818 | -833 | 731 | 4958 | 3364 |  | CORR | CIGR | 06:39 | 06:58 | 06:56 | 40 | 204 | 10 | EXT |  | 0.89 | (c)
37119.86 | 6.865 | 6.819 | -4.46 | -4.506 | -1523 | -1414 | -1359 | 707 | 4376 | 3364 |  | CORR | GENE | 05:04 | 05:22 | 05:31 | 130 | 328 | 10 | EXT |  | 0.9 | (c)
37124.32 | 0 | 0 | -11.37 | -11.37 | -887 | -618 | -308 | 0 |  | 3365 | Нарушение формы кольцевого шва | GWAN |  | 00:14 | 00:57 | 01:47 | 0 | 1157 |  | EXT | Нарушение формы кольцевого шва |  | (c)
37124.32 | 0 | 0 | -11.37 | -11.37 | 655 | 1428 | 1672 | 0 |  | 3365 | Нарушение формы кольцевого шва | GWAN |  | 04:23 | 06:27 | 07:07 | 0 | 2035 |  | EXT | Нарушение формы кольцевого шва |  | (c)
37125.083 | 0.763 | 0.59 | -10.607 | -10.78 | 1108 | 1494 | 1386 | 565 | 590 | 3365 |  | CORR | GENE | 05:36 | 06:38 | 06:21 | 303 | 557 | 11 | EXT |  | 0.92 | (c)
37130.367 | 6.047 | 5.984 | -5.323 | -5.386 | 969 | 1184 | 1146 | 908 | 5206 | 3365 |  | CORR | GENE | 05:13 | 05:48 | 05:42 | 180 | 354 | 10 | EXT |  | 0.9 | (c)
37132.002 | 7.682 | 6.718 | -3.688 | -4.652 | 1235 | 1385 | 1329 | 808 | 3540 | 3365 |  | CORR | GENE | 05:56 | 06:20 | 06:11 | 1112 | 188 | 10 | EXT |  | 0.96 | (c)
37135.371 | 11.051 | 11.008 | -0.319 | -0.362 | 580 | 1097 | 973 | 580 | 221 | 3365 |  | CORR | GENE | 04:10 | 05:34 | 05:14 | 141 | 787 | 10 | EXT |  | 0.9 | (c)
37153.197 | 5.902 | 5.875 | -5.723 | -5.75 | 1004 | 1021 | 1016 | 1004 | 5714 | 3367 |  | CORR | PITT | 06:44 | 06:47 | 06:46 | 36 | 23 | 15 | EXT |  | 0.89 | (c)
37165.713 | 6.793 | 6.655 | -3.787 | -3.925 | 1164 | 1261 | 1302 | 1164 | 3765 | 3368 |  | CORR | GENE | 05:30 | 05:46 | 05:53 | 160 | 275 | 13 | EXT |  | 0.9 | (c)
37166.034 | 7.114 | 6.972 | -3.466 | -3.608 | 1203 | 1404 | 1369 | 1203 | 3313 | 3368 |  | CORR | GENE | 05:37 | 06:09 | 06:03 | 295 | 331 | 12 | EXT |  | 0.93 | (c)
37180.237 | 10.737 | 10.679 | -0.338 | -0.396 | 893 | 1055 | 1105 | 893 | 266 | 3369 |  | CORR | GENE | 04:44 | 05:10 | 05:18 | 130 | 425 | 10 | EXT |  | 0.9 | (c)
37180.575 | 0 | 0 | -11.585 | -11.585 | -312 | 17 | 9 | 0 |  | 3370 | Нарушение формы кольцевого шва | GWAN |  | 06:40 | 07:33 | 07:32 | 0 | 641 |  | EXT | Нарушение формы кольцевого шва |  | (c)
37180.575 | 0 | 0 | -11.585 | -11.585 | 359 | 438 | 673 | 359 |  | 3370 | Нарушение формы кольцевого шва | GWAN |  | 08:28 | 08:41 | 09:19 | 0 | 628 |  | EXT | Нарушение формы кольцевого шва |  | (c)
37187.075 | 6.5 | 6.481 | -5.085 | -5.104 | -605 | -492 | -538 | 470 | 5067 | 3370 |  | CORR | CIGR | 05:53 | 06:11 | 06:04 | 37 | 135 | 11 | EXT |  | 0.89 | (c)
37189.27 | 8.695 | 8.662 | -2.89 | -2.923 | -687 | -480 | -544 | 401 | 2874 | 3370 |  | CORR | GENE | 05:39 | 06:13 | 06:03 | 49 | 286 | 10 | EXT |  | 0.89 | (c)
37192.16 | 0 | 0 | -11.58 | -11.58 | -1512 | -1069 | -889 | 266 |  | 3371 | Нарушение формы кольцевого шва | GWAN |  | 11:59 | 01:10 | 13:39 | 0 | 1246 |  | EXT | Нарушение формы кольцевого шва |  | (c)
37192.16 | 0 | 0 | -11.58 | -11.58 | 2105 | -2098 | -2052 | 1749 | 0 | 3371 | Смещение кромок | GWAN |  | 09:42 | 10:24 | 10:31 | 0 | 607 | 15 | EXT | Смещение кромок Наружу Величина смещения - 2.4 мм. |  | (c)
37210.166 | 6.426 | 6.413 | -4.829 | -4.842 | 479 | 520 | 520 | 479 | 4818 | 3372 |  | CORR | CIGR | 05:56 | 06:02 | 06:02 | 24 | 83 | 11 | EXT |  | 0.89 | (c)
37241.851 | 4.031 | 3.789 | -7.189 | -7.431 | 2181 | 2201 | 2191 | 29 | 3789 | 3375 |  | ARTD | AXGR | 05:36 | 05:39 | 05:37 | 247 | 21 |  | EXT | Эквивалент потери металла 10%. |  | (c)
37246.483 | 8.663 | 8.635 | -2.557 | -2.585 | -2111 | -2059 | -2028 | 120 | 2547 | 3375 |  | CORR | CIGR | 06:03 | 06:11 | 06:16 | 38 | 166 | 11 | EXT |  | 0.89 | (c)
37249.04 | 0 | 0 | -11.285 | -11.285 | 1093 | -2129 | 2008 | 0 |  | 3376 | Нарушение формы кольцевого шва | GWAN |  | 00:48 | 04:08 | 03:16 | 0 | 1829 |  | EXT | Нарушение формы кольцевого шва |  | (c)
37249.04 | 0 | 0 | -11.285 | -11.285 | -1240 | -446 | -678 | 115 |  | 3376 | Нарушение формы кольцевого шва | GWAN |  | 06:32 | 08:40 | 08:03 | 0 | 1126 |  | EXT | Нарушение формы кольцевого шва |  | (c)
37282.83 | 0 | 0 | -11.46 | -11.46 | -2184 | -805 | -1388 | 593 |  | 3379 | Нарушение формы кольцевого шва | GWAN |  | 08:33 | 00:16 | 10:42 | 0 | 1591 |  | EXT | Нарушение формы кольцевого шва |  | (c)
37282.83 | 0 | 0 | -11.46 | -11.46 | 25 | 406 | 398 | 25 |  | 3379 | Нарушение формы кольцевого шва | GWAN |  | 02:30 | 03:31 | 03:30 | 0 | 745 |  | EXT | Нарушение формы кольцевого шва |  | (c)
37294.29 | 0 | 0 | -10.935 | -10.935 | -1728 | -986 | -1216 | 705 |  | 3380 | Нарушение формы кольцевого шва | GWAN |  | 00:40 | 02:39 | 02:02 | 0 | 1022 |  | EXT | Нарушение формы кольцевого шва |  | (c)
37306.064 | 0.839 | 0.815 | -10.781 | -10.805 | 1538 | 1648 | 1655 | 1538 | 815 | 3381 |  | CORR | GENE | 05:40 | 05:58 | 05:59 | 68 | 233 | 10 | EXT |  | 0.89 | (c)
37314.737 | 9.512 | 9.404 | -2.108 | -2.216 | 1453 | 1614 | 1627 | 1453 | 1990 | 3381 |  | DENT | GENE | 05:26 | 05:53 | 05:55 | 226 | 350 | 0.9 | N/A | Глубина вмятины: 13 мм (0,9%). Линейка: 23 см в (940 см; 05:53 ч:мин) |  | (c)
37339.575 | 0 | 0 | -11.09 | -11.09 | 1860 | 2080 | 2166 | 0 |  | 3384 | Нарушение формы кольцевого шва | GWAN |  | 02:17 | 02:52 | 03:06 | 0 | 612 |  | EXT | Нарушение формы кольцевого шва |  | (c)
37339.575 | 0 | 0 | -11.09 | -11.09 | -1818 | -1293 | -1477 | 413 | 0 | 3384 | Смещение кромок | GWAN |  | 04:23 | 05:48 | 05:18 | 0 | 682 | 19 | EXT | Смещение кромок Наружу Величина смещения - 3 мм. |  | (c)
37339.575 | 0 | 0 | -11.09 | -11.09 | -304 | 289 | 748 | 0 |  | 3384 | Нарушение формы кольцевого шва | GWAN |  | 08:28 | 10:03 | 11:17 | 0 | 2104 |  | EXT | Нарушение формы кольцевого шва |  | (c)
37345.955 | 6.38 | 6.334 | -4.71 | -4.756 | -1003 | -972 | -828 | 652 | 3846 | 3384 |  | ARTD | GENE | 06:35 | 06:40 | 07:03 | 910 | 351 |  | EXT | Эквивалент потери металла 10%. |  | (c)
37350.941 | 0.276 | 0.161 | -10.649 | -10.764 | 2071 | 2130 | 2112 | 78 | 161 | 3385 | Дефект проката | MIAN | GENE | 06:22 | 06:32 | 06:29 | 263 | 82 |  | INT | Дефект проката Эквивалент потери металла 10%. |  | (c)
37370.736 | 9.146 | 9.141 | -1.879 | -1.884 | 480 | 601 | 586 | 480 | 1799 | 3386 |  | CORR | GENE | 05:53 | 06:13 | 06:10 | 85 | 212 | 10 | EXT |  | 0.89 | (c)
37375.54 | 2.925 | 2.759 | -8.66 | -8.826 | -942 | -585 | -626 | 310 | 2759 | 3387 |  | CORR | GENE | 05:15 | 06:13 | 06:06 | 568 | 632 | 12 | EXT |  | 0.95 | (c)
37405.95 | 0 | 0 | -10.97 | -10.97 | 2165 | -2099 | -2043 | 0 | 0 | 3390а | Непровар / утяжина | GWAN |  | 05:43 | 06:15 | 06:24 | 0 | 507 | 17 | INT | Непровар / утяжина |  | (c)
37405.95 | 0 | 0 | -10.97 | -10.97 | -1428 | -1114 | -1132 | 802 |  | 3390а | Нарушение формы кольцевого шва | GWAN |  | 08:03 | 08:54 | 08:51 | 0 | 593 |  | EXT | Нарушение формы кольцевого шва |  | (c)
37413.652 | 7.702 | 7.69 | -3.268 | -3.28 | 1599 | 1658 | 1742 | 345 | 3192 | 3390а |  | CORR | GENE | 04:12 | 04:21 | 04:35 | 88 | 286 | 14 | EXT |  | 0.89 | (c)
37413.928 | 7.978 | 7.957 | -2.992 | -3.013 | -1245 | -1016 | -1035 | 826 | 2932 | 3390а |  | CORR | GENE | 08:33 | 09:09 | 09:06 | 81 | 418 | 10 | EXT |  | 0.89 | (c)
37415.448 | 9.498 | 9.453 | -1.472 | -1.517 | 2201 | -2195 | -2186 | 0 | 1459 | 3390а |  | CORR | GENE | 05:49 | 05:59 | 06:01 | 58 | 149 | 11 | EXT |  | 0.89 | (c)
37416.491 | 10.541 | 10.355 | -0.429 | -0.615 | 1960 | 2125 | -2097 | 0 | 263 | 3390а |  | CORR | GENE | 05:10 | 05:36 | 06:15 | 352 | 807 | 15 | EXT |  | 0.95 | (c)
37416.92 | 0 | 0 | -10.995 | -10.995 | 1547 | 1655 | 1621 | 536 |  | 3391 | Нарушение формы кольцевого шва | GWAN |  | 01:47 | 02:05 | 01:59 | 0 | 148 |  | EXT | Нарушение формы кольцевого шва |  | (c)
37417.006 | 0.086 | 0.027 | -10.909 | -10.968 | -1517 | -1234 | -1314 | 713 | 27 | 3391 |  | CORR | GENE | 05:33 | 06:19 | 06:06 | 251 | 407 | 11 | EXT |  | 0.92 | (c)
37417.442 | 0.522 | 0.495 | -10.473 | -10.5 | -1299 | -1268 | -1258 | 932 | 495 | 3391 |  | CORR | GENE | 06:08 | 06:13 | 06:15 | 99 | 81 | 10 | EXT |  | 0.89 | (c)
37418.256 | 1.336 | 1.324 | -9.659 | -9.671 | -1569 | -1482 | -1378 | 661 | 1324 | 3391 |  | CORR | GENE | 05:25 | 05:39 | 05:55 | 131 | 382 | 10 | EXT |  | 0.9 | (c)
37419.15 | 2.23 | 2.143 | -8.765 | -8.852 | -1645 | -1482 | -1513 | 585 | 2143 | 3391 |  | CORR | GENE | 05:12 | 05:39 | 05:34 | 109 | 264 | 12 | EXT |  | 0.89 | (c)
37420.635 | 3.715 | 3.648 | -7.28 | -7.347 | -1464 | -1248 | -1323 | 766 | 3648 | 3391 |  | CORR | GENE | 05:41 | 06:16 | 06:04 | 161 | 283 | 10 | EXT |  | 0.9 | (c)
37421.218 | 4.298 | 4.041 | -6.697 | -6.954 | -1275 | -1106 | -1150 | 956 | 4041 | 3391 |  | CORR | GENE | 06:12 | 06:39 | 06:32 | 417 | 250 | 12 | EXT |  | 0.94 | (c)
37422.028 | 5.108 | 5 | -5.887 | -5.995 | -1420 | -1376 | -1392 | 811 | 5000 | 3391 |  | CORR | GENE | 05:49 | 05:56 | 05:53 | 368 | 55 | 10 | EXT |  | 0.93 | (c)
37422.56 | 5.64 | 5.63 | -5.355 | -5.365 | -1365 | -1243 | -1248 | 866 | 5338 | 3391 |  | CORR | CIGR | 05:57 | 06:17 | 06:16 | 27 | 234 | 14 | EXT |  | 0.89 | (c)
37427.746 | 10.826 | 10.283 | -0.169 | -0.712 | -805 | -699 | -722 | 638 | 55 | 3391 |  | SCC | GENE | 07:28 | 07:45 | 07:41 | 657 | 168 | 10 | EXT | Аномалия находится в зоне сварного шва. | 1 | (b)
37427.746 | 10.826 | 10.283 | -0.169 | -0.712 | -805 | -699 | -722 | 638 | 55 | 3391 |  | CORR | GENE | 07:28 | 07:45 | 07:41 | 657 | 168 | 10 | EXT |  | 0.95 | (c)
37427.915 | 0 | 0 | -11.665 | -11.665 | -1935 | -1235 | -1449 | 962 | 0 | 3392 | Смещение кромок | GWAN |  | 09:56 | 11:49 | 11:15 | 0 | 973 | 17 | EXT | Смещение кромок Наружу Аномалия находится на отводе. Величина смещения - 2.6 мм. |  | (c)
37427.99 | 0.075 | 0.027 | -11.59 | -11.638 | 1686 | 1734 | 1738 | 1686 | 27 | 3392 |  | SCC | GENE | 07:41 | 07:48 | 07:49 | 386 | 104 | 30 | EXT | Аномалия находится на отводе. Аномалия находится в зоне сварного шва. | 1.1 | (a)
37436.548 | 8.633 | 8.605 | -3.032 | -3.06 | 632 | 845 | 825 | 632 | 2957 | 3392 |  | CORR | GENE | 04:51 | 05:25 | 05:22 | 103 | 386 | 10 | EXT | Аномалия находится на отводе. | 0.89 | (c)
37451.223 | 0.048 | 0.014 | -11.377 | -11.411 | 1892 | 2007 | 2012 | 99 | 14 | 3394 |  | CORR | GENE | 06:02 | 06:20 | 06:21 | 66 | 239 | 28 | EXT | Аномалия находится на упругопластическом изгибе: R=573 D, максимальное растяжение на 0.8 час. | 0.9 | (c)
37451.315 | 0.14 | 0.117 | -11.285 | -11.308 | 1844 | 1953 | 1965 | 145 | 117 | 3394 |  | CORR | GENE | 05:54 | 06:11 | 06:13 | 55 | 242 | 13 | EXT | Аномалия находится на упругопластическом изгибе: R=573 D, максимальное растяжение на 0.8 час. | 0.89 | (c)
37473.935 | 0 | 0 | -11.4 | -11.4 | 359 | 1625 | 1168 | 253 |  | 3396 | Нарушение формы кольцевого шва | GWAN |  | 01:55 | 05:20 | 04:06 | 0 | 1618 |  | EXT | Нарушение формы кольцевого шва Аномалия находится на упругопластическом изгибе: R=712 D, максимальное растяжение на 6.9 час. |  | (c)
37473.935 | 0 | 0 | -11.4 | -11.4 | -2176 | -1706 | -969 | 54 |  | 3396 | Нарушение формы кольцевого шва | GWAN |  | 07:06 | 08:22 | 10:21 | 0 | 2414 |  | EXT | Нарушение формы кольцевого шва Аномалия находится на упругопластическом изгибе: R=712 D, максимальное растяжение на 6.9 час. |  | (c)
37507.207 | 10.272 | 10.257 | -1.408 | -1.423 | 797 | 909 | 856 | 797 | 1389 | 3398 |  | CORR | CIGR | 05:44 | 06:02 | 05:53 | 34 | 118 | 10 | EXT | Аномалия находится на отводе. | 0.89 | (c)
37508.615 | 0 | 0 | -11.275 | -11.275 | -364 | 61 | 187 | 0 | 0 | 3399а | Смещение кромок | GWAN |  | 05:35 | 06:43 | 07:04 | 0 | 1103 | 18 | EXT | Смещение кромок Наружу Аномалия находится на отводе. Величина смещения - 2.9 мм. |  | (c)
37560.95 | 6.37 | 6.294 | -5.195 | -5.271 | -1459 | -872 | -1074 | 688 | 5062 | 3403а |  | CORR | GENE | 05:35 | 07:09 | 06:37 | 209 | 772 | 13 | EXT | Аномалия находится на отводе. | 0.91 | (c)
37576.661 | 10.516 | 10.511 | -0.489 | -0.494 | 880 | 987 | 949 | 880 | 449 | 3404 |  | CORR | CIGR | 04:41 | 04:59 | 04:52 | 45 | 137 | 13 | EXT |  | 0.89 | (c)
37576.997 | 10.852 | 10.841 | -0.153 | -0.164 | 992 | 1046 | 1099 | 992 | 136 | 3404 |  | CORR | CIGR | 04:59 | 05:08 | 05:17 | 28 | 215 | 24 | EXT |  | 0.89 | (c)
37588.993 | 0.913 | 0.902 | -10.527 | -10.538 | 383 | 400 | 398 | 383 | 902 | 3406 |  | CORR | PITT | 06:08 | 06:11 | 06:10 | 22 | 30 | 18 | EXT |  | 0.89 | (c)
37593.946 | 5.866 | 2.466 | -5.574 | -8.974 | -1393 | -731 | -1042 | 690 | 2466 | 3406 |  | GOUG | GENE | 01:21 | 03:08 | 02:18 | 3594 | 703 | 7 | EXT | Зона задиров. |  | (c)
37594.063 | 5.983 | 5.958 | -5.457 | -5.482 | 46 | 224 | 153 | 46 | 5438 | 3406 |  | CORR | CIGR | 05:13 | 05:42 | 05:31 | 44 | 214 | 10 | EXT |  | 0.89 | (c)
37595.552 | 7.472 | 7.164 | -3.968 | -4.276 | -428 | 137 | 129 | 0 | 3703 | 3406 |  | WRIN | GENE | 03:57 | 05:28 | 05:27 | 573 | 1113 | 1.6 | N/A | Высота гофр: 23 мм (1,6%). Длина волны: 404 мм Аномалия находится вблизи продольного шва. |  | (a)
37598.595 | 10.515 | 10.024 | -0.925 | -1.416 | 619 | 684 | 691 | 619 | 554 | 3406 |  | CORR | GENE | 06:46 | 06:56 | 06:58 | 862 | 144 | 10 | EXT |  | 0.95 | (c)
37600.841 | 1.321 | 1.211 | -10.164 | -10.274 | -1068 | -1033 | -1039 | 1011 | 1211 | 3407 |  | CORR | GENE | 06:42 | 06:47 | 06:46 | 240 | 57 | 10 | EXT |  | 0.91 | (c)
37603.454 | 3.934 | 3.899 | -7.551 | -7.586 | -1753 | -1736 | -1731 | 478 | 3899 | 3407 |  | CORR | PITT | 04:51 | 04:54 | 04:55 | 43 | 43 | 10 | EXT |  | 0.89 | (c)
37607.394 | 7.874 | 7.547 | -3.611 | -3.938 | -1178 | -1033 | -1033 | 889 | 3471 | 3407 |  | CORR | GENE | 06:24 | 06:47 | 06:47 | 467 | 289 | 12 | EXT |  | 0.95 | (c)
37609.391 | 9.871 | 9.622 | -1.614 | -1.863 | -1506 | -1215 | -1319 | 725 | 1565 | 3407 |  | CORR | GENE | 05:31 | 06:18 | 06:01 | 298 | 373 | 13 | EXT |  | 0.93 | (c)
37610.466 | 10.946 | 10.674 | -0.539 | -0.811 | -1585 | -1198 | -1365 | 646 | 489 | 3407 |  | CORR | GENE | 05:18 | 06:21 | 05:54 | 322 | 440 | 10 | EXT |  | 0.92 | (c)
37611.005 | 0 | 0 | -11.31 | -11.31 | 317 | 1413 | 1216 | 115 |  | 3408 | Нарушение формы кольцевого шва | GWAN |  | 01:32 | 04:29 | 03:58 | 0 | 1799 |  | EXT | Нарушение формы кольцевого шва |  | (c)
37611.005 | 0 | 0 | -11.31 | -11.31 | -2230 | -1954 | -1654 | 1 |  | 3408 | Нарушение формы кольцевого шва | GWAN |  | 06:41 | 07:26 | 08:14 | 0 | 1151 |  | EXT | Нарушение формы кольцевого шва |  | (c)
37611.081 | 0.076 | 0.051 | -11.234 | -11.259 | 1890 | 2098 | 2025 | 71 | 51 | 3408 |  | CORR | CIGR | 05:46 | 06:20 | 06:08 | 44 | 270 | 10 | EXT |  | 0.89 | (c)
37633.7 | 0 | 0 | -0.97 | -0.97 | -2157 | -1422 | -1389 | 622 |  | 3410 | Нарушение формы кольцевого шва | GWAN |  | 03:12 | 05:11 | 05:16 | 0 | 1535 |  | EXT | Нарушение формы кольцевого шва |  | (c)
37634.38 | 0.68 | 0.439 | -0.29 | -0.531 | 2141 | -1455 | -1564 | 808 | 201 | 3410 |  | CORR | GENE | 02:46 | 05:05 | 04:48 | 330 | 1512 | 11 | EXT |  | 0.93 | (c)
37634.67 | 0 | 0 | -11.345 | -11.345 | 1100 | 1527 | 1451 | 428 | 0 | 3411 | Смещение кромок | GWAN |  | 05:57 | 07:06 | 06:53 | 0 | 703 | 21 | EXT | Смещение кромок Наружу Аномалия находится на отводе. Величина смещения - 3.3 мм. |  | (c)
37634.707 | 0.037 | 0.009 | -11.308 | -11.336 | -186 | 406 | 414 | 0 | 9 | 3411 |  | CORR | GENE | 02:29 | 04:05 | 04:06 | 118 | 1200 | 12 | EXT | Аномалия находится на отводе. | 0.9 | (c)
37637.398 | 2.728 | 1.002 | -8.617 | -10.343 | 1242 | 1581 | 1457 | 558 | 1002 | 3411 |  | CORR | GENE | 06:20 | 07:14 | 06:54 | 2503 | 430 | 14 | EXT | Аномалия находится на отводе. | 1.01 | (b)
37638.499 | 3.829 | 3.685 | -7.516 | -7.66 | 550 | 612 | 694 | 550 | 3685 | 3411 |  | CORR | GENE | 04:28 | 04:38 | 04:51 | 217 | 288 | 11 | EXT | Аномалия находится на отводе. | 0.91 | (c)
37638.564 | 3.894 | 3.621 | -7.451 | -7.724 | 1361 | 1839 | 1825 | 0 | 3621 | 3411 |  | CORR | GENE | 06:39 | 07:56 | 07:54 | 341 | 929 | 13 | EXT | Аномалия находится на отводе. | 0.94 | (c)
37640.776 | 6.106 | 4.098 | -5.239 | -7.247 | 1340 | 1423 | 1608 | 356 | 4098 | 3411 |  | CORR | GENE | 06:35 | 06:49 | 07:19 | 2635 | 535 | 11 | EXT | Аномалия находится на отводе. | 0.98 | (c)
37641.743 | 7.073 | 7.052 | -4.272 | -4.293 | 1290 | 1412 | 1469 | 583 | 4206 | 3411 |  | CORR | GENE | 06:27 | 06:47 | 06:56 | 87 | 357 | 10 | EXT | Аномалия находится на отводе. | 0.89 | (c)
37644.376 | 9.706 | 9.569 | -1.639 | -1.776 | 1711 | 1754 | 1776 | 391 | 1377 | 3411 |  | CORR | GENE | 07:35 | 07:42 | 07:46 | 399 | 129 | 10 | EXT | Аномалия находится на отводе. | 0.93 | (c)
37645.299 | 10.629 | 10.534 | -0.716 | -0.811 | 1443 | 1761 | 1704 | 266 | 129 | 3411 |  | CORR | GENE | 06:52 | 07:43 | 07:34 | 682 | 521 | 11 | EXT | Аномалия находится на отводе. | 0.96 | (c)
37646.235 | 0.22 | 0.083 | -11.09 | -11.227 | 2217 | 2225 | -2122 | 0 | 83 | 3412 |  | CORR | GENE | 06:52 | 06:53 | 07:11 | 273 | 245 | 10 | EXT |  | 0.92 | (c)
37646.696 | 0.681 | 0.66 | -10.629 | -10.65 | 2214 | -1803 | -1915 | 0 | 660 | 3412 |  | CORR | GENE | 06:51 | 08:03 | 07:45 | 310 | 664 | 10 | EXT |  | 0.92 | (c)
37655.065 | 9.05 | 9.04 | -2.26 | -2.27 | 1841 | 1898 | 1925 | 221 | 2232 | 3412 |  | CORR | CIGR | 05:51 | 06:00 | 06:05 | 38 | 169 | 11 | EXT |  | 0.89 | (c)
37655.625 | 9.61 | 9.596 | -1.7 | -1.714 | 1844 | 1898 | 1955 | 164 | 1689 | 3412 |  | CORR | CIGR | 05:52 | 06:00 | 06:09 | 25 | 222 | 12 | EXT |  | 0.89 | (c)
37657.325 | 0 | 0 | -2.13 | -2.13 | 602 | 1317 | 1169 | 602 |  | 3413 | Нарушение формы кольцевого шва | GWAN |  | 02:45 | 04:40 | 04:17 | 0 | 1134 |  | EXT | Нарушение формы кольцевого шва |  | (c)
37657.325 | 0 | 0 | -2.13 | -2.13 | -1128 | -944 | -863 | 599 |  | 3413 | Нарушение формы кольцевого шва | GWAN |  | 10:06 | 10:36 | 10:49 | 0 | 529 |  | EXT | Нарушение формы кольцевого шва |  | (c)
37657.424 | 0.099 | 0.089 | -2.031 | -2.041 | 1629 | 1875 | 1785 | 1629 | 89 | 3413 |  | CORR | CIGR | 05:31 | 06:11 | 05:56 | 28 | 311 | 11 | EXT |  | 0.89 | (c)
37659.579 | 0.124 | 0.111 | -1.396 | -1.409 | -342 | -273 | -279 | 216 | 111 | 3414 |  | CORR | CIGR | 06:06 | 06:17 | 06:16 | 25 | 126 | 12 | EXT | Аномалия находится на отводе. | 0.89 | (c)
37660.057 | 0.602 | 0.593 | -0.918 | -0.927 | -558 | -283 | -389 | 220 | 593 | 3414 |  | CORR | GENE | 05:31 | 06:16 | 05:58 | 57 | 338 | 14 | EXT | Аномалия находится на отводе. | 0.89 | (c)
37660.669 | 1.214 | 1.184 | -0.306 | -0.336 | -309 | -235 | -210 | 111 | 295 | 3414 |  | CORR | CIGR | 06:11 | 06:23 | 06:27 | 41 | 198 | 11 | EXT | Аномалия находится на отводе. | 0.89 | (c)
37692.475 | 0 | 0 | -11.445 | -11.445 | 1642 | 1887 | 2136 | 0 |  | 3418 | Нарушение формы кольцевого шва | GWAN |  | 02:40 | 03:19 | 03:60 | 0 | 989 |  | EXT | Нарушение формы кольцевого шва Аномалия находится на упругопластическом изгибе: R=597 D, максимальное растяжение на 5.7 час. |  | (c)
37692.475 | 0 | 0 | -11.445 | -11.445 | -1675 | -1164 | -1303 | 555 |  | 3418 | Нарушение формы кольцевого шва | GWAN |  | 05:45 | 07:07 | 06:45 | 0 | 745 |  | EXT | Нарушение формы кольцевого шва Аномалия находится на упругопластическом изгибе: R=597 D, максимальное растяжение на 5.7 час. |  | (c)
37692.475 | 0 | 0 | -11.445 | -11.445 | -629 | -274 | -368 | 107 |  | 3418 | Нарушение формы кольцевого шва | GWAN |  | 08:33 | 09:31 | 09:16 | 0 | 523 |  | EXT | Нарушение формы кольцевого шва Аномалия находится на упругопластическом изгибе: R=597 D, максимальное растяжение на 5.7 час. |  | (c)
37692.475 | 0 | 0 | -11.445 | -11.445 | 28 | 337 | 317 | 28 | 0 | 3418 | Смещение кромок | GWAN |  | 10:20 | 11:09 | 11:06 | 0 | 578 | 23 | EXT | Смещение кромок Наружу Величина смещения - 3.5 мм. Аномалия находится на упругопластическом изгибе: R=597 D, максимальное растяжение на 5.7 час. |  | (c)
37703.92 | 0 | 0 | -11.425 | -11.425 | -123 | 207 | 387 | 0 | 0 | 3419 | Смещение кромок | GWAN |  | 01:51 | 02:45 | 03:14 | 0 | 1020 | 19 | EXT | Смещение кромок Вовнутрь Величина смещения - 3.1 мм. Аномалия находится на упругопластическом изгибе: R=379 D, максимальное растяжение на 5.6 час. |  | (c)
37703.92 | 0 | 0 | -11.425 | -11.425 | 1578 | 1828 | 1854 | 99 | 0 | 3419 | Смещение кромок | GWAN |  | 06:26 | 07:06 | 07:10 | 0 | 553 | 17 | EXT | Смещение кромок Наружу Величина смещения - 2.7 мм. Аномалия находится на упругопластическом изгибе: R=379 D, максимальное растяжение на 5.6 час. |  | (c)
37731.114 | 4.199 | 4.197 | -7.216 | -7.218 | -1031 | -862 | -937 | 842 | 4197 | 3421 |  | CORR | GENE | 04:28 | 04:55 | 04:43 | 58 | 189 | 10 | EXT |  | 0.89 | (c)
37755.132 | 5.517 | 5.491 | -5.838 | -5.864 | -1108 | -1009 | -995 | 882 | 5491 | 3423 |  | CORR | GENE | 08:00 | 08:16 | 08:18 | 49 | 226 | 10 | EXT |  | 0.89 | (c)
37760.97 | 0 | 0 | -11.355 | -11.355 | 124 | 460 | 414 | 124 |  | 3424 | Нарушение формы кольцевого шва | GWAN |  | 01:49 | 02:43 | 02:36 | 0 | 580 |  | EXT | Нарушение формы кольцевого шва |  | (c)
37760.97 | 0 | 0 | -11.355 | -11.355 | 1292 | 1615 | 1633 | 257 |  | 3424 | Нарушение формы кольцевого шва | GWAN |  | 04:58 | 05:50 | 05:53 | 0 | 682 |  | EXT | Нарушение формы кольцевого шва |  | (c)
37760.97 | 0 | 0 | -11.355 | -11.355 | -2169 | -1692 | -1455 | 61 |  | 3424 | Нарушение формы кольцевого шва | GWAN |  | 07:39 | 08:56 | 09:34 | 0 | 1429 |  | EXT | Нарушение формы кольцевого шва |  | (c)
37783.75 | 0 | 0 | -11.175 | -11.175 | 1090 | 1485 | 1552 | 216 | 0 | 3426 | Смещение кромок | GWAN |  | 04:21 | 05:24 | 05:35 | 0 | 924 | 18 | EXT | Смещение кромок Наружу Величина смещения - 2.9 мм. |  | (c)
37784.915 | 1.165 | 1.042 | -10.01 | -10.133 | 2002 | 2129 | 2096 | 40 | 1042 | 3426 |  | CORR | GENE | 06:48 | 07:08 | 07:03 | 396 | 188 | 13 | EXT |  | 0.94 | (c)
37794.925 | 0 | 0 | -11.125 | -11.125 | 1418 | 1818 | -1613 | 0 |  | 3427 | Нарушение формы кольцевого шва | GWAN |  | 01:34 | 02:39 | 05:25 | 0 | 2860 |  | EXT | Нарушение формы кольцевого шва |  | (c)
37817.04 | 0 | 0 | -11.41 | -11.41 | -1086 | -520 | -203 | 680 |  | 3429 | Нарушение формы кольцевого шва | GWAN |  | 11:28 | 00:60 | 13:51 | 0 | 1767 |  | EXT | Нарушение формы кольцевого шва |  | (c)
37817.04 | 0 | 0 | -11.41 | -11.41 | 1296 | -2003 | 2172 | 0 |  | 3429 | Нарушение формы кольцевого шва | GWAN |  | 05:53 | 09:00 | 08:14 | 0 | 1753 |  | EXT | Нарушение формы кольцевого шва |  | (c)
37850.313 | 10.748 | 10.717 | -0.572 | -0.603 | -2187 | -2049 | -2063 | 43 | 540 | 3431 |  | CORR | GENE | 06:50 | 07:12 | 07:10 | 63 | 249 | 10 | EXT |  | 0.89 | (c)
37850.514 | 10.949 | 10.922 | -0.371 | -0.398 | -2200 | -2071 | -2089 | 30 | 345 | 3431 |  | CORR | GENE | 06:48 | 07:09 | 07:06 | 53 | 223 | 10 | EXT |  | 0.89 | (c)
37850.885 | 0 | 0 | -10.99 | -10.99 | 1260 | 1587 | 1715 | 60 |  | 3432 | Нарушение формы кольцевого шва | GWAN |  | 00:59 | 01:52 | 02:12 | 0 | 910 |  | EXT | Нарушение формы кольцевого шва |  | (c)
37850.885 | 0 | 0 | -10.99 | -10.99 | -1905 | -1735 | -1505 | 325 |  | 3432 | Нарушение формы кольцевого шва | GWAN |  | 04:28 | 04:56 | 05:33 | 0 | 800 |  | EXT | Нарушение формы кольцевого шва |  | (c)
37850.885 | 0 | 0 | -10.99 | -10.99 | -711 | -376 | -419 | 128 | 0 | 3432 | Смещение кромок | GWAN |  | 07:41 | 08:35 | 08:28 | 0 | 583 | 21 | EXT | Смещение кромок Вовнутрь Величина смещения - 3.3 мм. |  | (c)
37850.885 | 0 | 0 | -10.99 | -10.99 | 295 | 556 | 711 | 295 |  | 3432 | Нарушение формы кольцевого шва | GWAN |  | 10:23 | 11:05 | 11:30 | 0 | 832 |  | EXT | Нарушение формы кольцевого шва |  | (c)
37858.773 | 7.888 | 7.558 | -3.102 | -3.432 | -1179 | -1122 | -1103 | 1027 | 2828 | 3432 |  | CORR | GENE | 06:25 | 06:34 | 06:38 | 604 | 152 | 10 | EXT |  | 0.94 | (c)
37863.205 | 1.33 | 1.076 | -9.87 | -10.124 | 2182 | -1886 | -1844 | 0 | 1076 | 3433 |  | CORR | GENE | 06:48 | 07:51 | 07:58 | 296 | 869 | 10 | EXT |  | 0.92 | (c)
37864.327 | 2.452 | 2.398 | -8.748 | -8.802 | 2154 | -2097 | -2114 | 0 | 2398 | 3433 |  | CORR | GENE | 06:43 | 07:17 | 07:14 | 87 | 387 | 12 | EXT |  | 0.89 | (c)
37865.944 | 4.069 | 4.065 | -7.131 | -7.135 | 2217 | -2227 | 2226 | 0 | 4065 | 3433 |  | LWAN | AXGR | 06:53 | 06:56 | 06:55 | 235 | 17 |  | EXT | Эквивалент потери металла 10%. |  | (c)
37873.611 | 0.536 | 0.298 | -10.484 | -10.722 | -2164 | -2076 | -2117 | 2069 | 298 | 3434 |  | CORR | GENE | 05:29 | 05:43 | 05:37 | 283 | 95 | 13 | EXT | Аномалия находится на отводе. | 0.93 | (c)
37893.57 | 9.475 | 9.33 | -1.76 | -1.905 | 2088 | 2225 | -2063 | 1753 | 1451 | 3435 |  | DENT | GENE | 05:37 | 05:59 | 06:27 | 454 | 621 | 0.5 | N/A | Глубина вмятины: 7 мм (0,5%). Линейка: 45 см в (933 см; 05:59 ч:мин) |  | (c)
37917.246 | 10.426 | 10.413 | -0.729 | -0.742 | 852 | 1056 | 1013 | 852 | 629 | 3437 |  | CORR | GENE | 03:10 | 03:43 | 03:36 | 113 | 322 | 15 | EXT | Аномалия находится на упругопластическом изгибе: R=627 D, максимальное растяжение на 6.3 час. | 0.9 | (c)
37928.53 | 0 | 0 | -11.395 | -11.395 | -46 | 495 | 1352 | 0 |  | 3439 | Нарушение формы кольцевого шва | GWAN |  | 02:03 | 03:31 | 05:49 | 0 | 2795 |  | EXT | Нарушение формы кольцевого шва Аномалия находится на упругопластическом изгибе: R=501 D, максимальное растяжение на 5.8 час. |  | (c)
37928.53 | 0 | 0 | -11.395 | -11.395 | -1193 | -890 | -786 | 379 |  | 3439 | Нарушение формы кольцевого шва | GWAN |  | 10:58 | 11:47 | 12:04 | 0 | 814 |  | EXT | Нарушение формы кольцевого шва Аномалия находится на упругопластическом изгибе: R=501 D, максимальное растяжение на 5.8 час. |  | (c)
37938.14 | 9.61 | 9.597 | -1.785 | -1.798 | 1002 | 1066 | 1082 | 1002 | 1774 | 3439 |  | CORR | CIGR | 04:53 | 05:03 | 05:05 | 24 | 160 | 10 | EXT |  | 0.89 | (c)
37946.44 | 6.515 | 6.489 | -4.845 | -4.871 | 1979 | -2025 | -2220 | 0 | 4783 | 3440 |  | CORR | GENE | 03:24 | 04:37 | 04:06 | 88 | 524 | 11 | EXT |  | 0.89 | (c)
37951.251 | 11.326 | 11.236 | -0.034 | -0.124 | -1129 | -962 | -508 | 0 | 15 | 3440 |  | CORR | GENE | 07:02 | 07:29 | 08:42 | 109 | 1242 | 11 | EXT | Аномалия находится на упругопластическом изгибе: R=765 D, максимальное растяжение на 11.9 час. | 0.89 | (c)
37962.615 | 0 | 0 | -11.22 | -11.22 | 657 | 1406 | 1330 | 657 |  | 3442 | Нарушение формы кольцевого шва | GWAN |  | 06:48 | 08:48 | 08:36 | 0 | 1346 |  | EXT | Нарушение формы кольцевого шва Аномалия находится на упругопластическом изгибе: R=599 D, максимальное растяжение на 0.7 час. |  | (c)
37973.586 | 10.971 | 10.949 | -0.249 | -0.271 | 149 | 593 | 530 | 149 | 122 | 3442 |  | CORR | GENE | 05:26 | 06:37 | 06:27 | 149 | 761 | 12 | EXT | Аномалия находится на упругопластическом изгибе: R=585 D, максимальное растяжение на 1.9 час. | 0.9 | (c)
38027.587 | 8.602 | 8.588 | -2.868 | -2.882 | -2180 | -2017 | -1889 | 50 | 2785 | 3447 |  | CORR | GENE | 05:12 | 05:38 | 05:59 | 97 | 583 | 11 | EXT |  | 0.89 | (c)
38030.455 | 0 | 0 | -11.085 | -11.085 | -538 | 290 | 343 | 538 |  | 3448 | Нарушение формы кольцевого шва | GWAN |  | 10:43 | 00:57 | 13:05 | 0 | 1762 |  | EXT | Нарушение формы кольцевого шва |  | (c)
38030.455 | 0 | 0 | -11.085 | -11.085 | 1757 | -1218 | -1652 | 0 |  | 3448 | Нарушение формы кольцевого шва | GWAN |  | 04:54 | 08:53 | 07:43 | 0 | 2104 |  | EXT | Нарушение формы кольцевого шва |  | (c)
38041.54 | 0 | 0 | -11.35 | -11.35 | -891 | -562 | -577 | 262 | 0 | 3449 | Смещение кромок | GWAN |  | 00:08 | 01:01 | 00:58 | 0 | 629 | 29 | EXT | Смещение кромок Наружу Величина смещения - 4.6 мм. |  | (c)
38041.54 | 0 | 0 | -11.35 | -11.35 | 1603 | 2005 | 1899 | 35 | 0 | 3449 | Смещение кромок | GWAN |  | 06:50 | 07:55 | 07:38 | 0 | 592 | 18 | EXT | Смещение кромок Вовнутрь Величина смещения - 2.8 мм. |  | (c)
38044.997 | 3.457 | 3.096 | -7.893 | -8.254 | 971 | 1162 | 1073 | 971 | 3096 | 3449 |  | CORR | GENE | 05:08 | 05:39 | 05:25 | 930 | 203 | 11 | EXT |  | 0.96 | (c)
38049.816 | 8.276 | 8.236 | -3.074 | -3.114 | 240 | 528 | 485 | 240 | 3022 | 3449 |  | CORR | GENE | 03:10 | 03:57 | 03:50 | 92 | 490 | 10 | EXT |  | 0.89 | (c)
38050.81 | 9.27 | 9.181 | -2.08 | -2.169 | 1011 | 1462 | 1275 | 691 | 2046 | 3449 |  | CORR | GENE | 05:15 | 06:27 | 05:57 | 123 | 528 | 12 | EXT |  | 0.9 | (c)
38051.096 | 9.556 | 9.496 | -1.794 | -1.854 | 1261 | 1463 | 1376 | 739 | 1756 | 3449 |  | CORR | GENE | 05:55 | 06:28 | 06:14 | 98 | 230 | 11 | EXT |  | 0.89 | (c)
38064.233 | 0.103 | 0.087 | -10.977 | -10.993 | -1166 | -990 | -1078 | 990 | 87 | 3451 |  | CORR | GENE | 05:39 | 06:07 | 05:53 | 51 | 176 | 10 | EXT |  | 0.89 | (c)
38066.087 | 1.957 | 1.95 | -9.123 | -9.13 | -1108 | -1021 | -1044 | 979 | 1950 | 3451 |  | CORR | CIGR | 05:48 | 06:03 | 05:59 | 22 | 129 | 10 | EXT |  | 0.89 | (c)
38084.194 | 8.984 | 8.924 | -1.481 | -1.541 | 1346 | 1780 | 1625 | 1346 | 1459 | 3452 |  | CORR | GENE | 05:44 | 06:54 | 06:29 | 82 | 559 | 10 | EXT |  | 0.89 | (c)
38085.139 | 9.929 | 9.873 | -0.536 | -0.592 | 1277 | 1588 | 1572 | 1277 | 488 | 3452 |  | CORR | GENE | 05:33 | 06:23 | 06:20 | 104 | 590 | 10 | EXT |  | 0.89 | (c)
38085.745 | 0.07 | 0.035 | -10.795 | -10.83 | 832 | 1197 | 1389 | 285 | 35 | 3453 |  | CORR | GENE | 04:48 | 05:47 | 06:18 | 111 | 1113 | 11 | EXT |  | 0.89 | (c)
38086.032 | 0.357 | 0.288 | -10.508 | -10.577 | 1491 | 1650 | 1649 | 423 | 288 | 3453 |  | CORR | GENE | 06:34 | 07:00 | 07:00 | 166 | 316 | 11 | EXT |  | 0.9 | (c)
38086.276 | 0.601 | 0.59 | -10.264 | -10.275 | 1474 | 1729 | 1718 | 267 | 590 | 3453 |  | CORR | GENE | 06:32 | 07:13 | 07:11 | 174 | 490 | 13 | EXT |  | 0.91 | (c)
38088.528 | 2.853 | 2.834 | -8.012 | -8.031 | 1843 | 1953 | 1979 | 115 | 2834 | 3453 |  | CORR | CIGR | 07:31 | 07:49 | 07:53 | 45 | 273 | 10 | EXT |  | 0.89 | (c)
38091.628 | 5.953 | 5.466 | -4.912 | -5.399 | 1747 | 1862 | 1826 | 325 | 4318 | 3453 |  | CORR | GENE | 07:16 | 07:34 | 07:29 | 1081 | 159 | 12 | EXT |  | 0.98 | (c)
38104.874 | 8.334 | 8.319 | -3.001 | -3.016 | 2008 | 2131 | 2145 | 0 | 2972 | 3454 |  | CORR | CIGR | 06:08 | 06:27 | 06:30 | 44 | 274 | 11 | EXT |  | 0.89 | (c)
38107.656 | 11.116 | 11.042 | -0.219 | -0.293 | 1779 | 1811 | 1815 | 380 | 29 | 3454 |  | CORR | GENE | 05:31 | 05:36 | 05:36 | 264 | 71 | 11 | EXT |  | 0.92 | (c)
38107.875 | 0 | 0 | -10.98 | -10.98 | 1659 | -1398 | -1776 | 0 |  | 3455 | Нарушение формы кольцевого шва | GWAN |  | 01:30 | 05:17 | 04:16 | 0 | 2052 |  | EXT | Нарушение формы кольцевого шва |  | (c)
38107.875 | 0 | 0 | -10.98 | -10.98 | -322 | 140 | 18 | 0 | 0 | 3455 | Смещение кромок | GWAN |  | 08:10 | 09:25 | 09:05 | 0 | 680 | 15 | EXT | Смещение кромок Вовнутрь Величина смещения - 2.4 мм. |  | (c)
38108.168 | 0.293 | 0.261 | -10.687 | -10.719 | -1373 | -1020 | -1117 | 857 | 261 | 3455 |  | CORR | GENE | 05:21 | 06:18 | 06:02 | 69 | 512 | 11 | EXT |  | 0.89 | (c)
38111.469 | 3.594 | 2.571 | -7.386 | -8.409 | -1555 | -1532 | -1498 | 675 | 2571 | 3455 |  | CORR | GENE | 04:51 | 04:55 | 05:01 | 1324 | 114 | 10 | EXT |  | 0.96 | (c)
38130.115 | 0 | 0 | -11.3 | -11.3 | 1937 | 2218 | 2203 | 1937 |  | 3457 | Нарушение формы кольцевого шва | GWAN |  | 07:40 | 08:26 | 08:23 | 0 | 532 |  | EXT | Нарушение формы кольцевого шва |  | (c)
38137.195 | 7.08 | 7.062 | -4.22 | -4.238 | 1300 | 1402 | 1466 | 1300 | 4171 | 3457 |  | CORR | GENE | 05:57 | 06:14 | 06:24 | 67 | 330 | 14 | EXT |  | 0.89 | (c)
38152.535 | 0 | 0 | -11.355 | -11.355 | -448 | -69 | -103 | 0 | 0 | 3459 | Смещение кромок | GWAN |  | 09:30 | 10:31 | 10:26 | 0 | 690 | 21 | EXT | Смещение кромок Наружу Величина смещения - 3.3 мм. |  | (c)
38154 | 1.465 | 1.428 | -9.89 | -9.927 | -1846 | -1651 | -1680 | 384 | 1428 | 3459 |  | CORR | GENE | 05:45 | 06:16 | 06:12 | 80 | 334 | 11 | EXT |  | 0.89 | (c)
38163.89 | 0 | 0 | -11.305 | -11.305 | -1096 | 288 | 211 | 712 |  | 3460 | Нарушение формы кольцевого шва | GWAN |  | 09:14 | 00:57 | 12:45 | 0 | 2615 |  | EXT | Нарушение формы кольцевого шва |  | (c)
38163.89 | 0 | 0 | -11.305 | -11.305 | 2067 | -2119 | -2141 | 0 | 0 | 3460 | Смещение кромок | GWAN |  | 05:44 | 06:29 | 06:25 | 0 | 506 | 22 | EXT | Смещение кромок Вовнутрь Величина смещения - 3.5 мм. |  | (c)
38164.063 | 0.173 | 0.061 | -11.132 | -11.244 | 1835 | -2223 | 2152 | 0 | 61 | 3460 |  | CORR | GENE | 05:07 | 06:12 | 05:58 | 162 | 636 | 10 | EXT |  | 0.9 | (c)
38175.195 | 0 | 0 | -10.76 | -10.76 | -1056 | 2115 | 873 | 0 |  | 3461 | Нарушение формы кольцевого шва | GWAN |  | 00:07 | 08:39 | 05:19 | 0 | 3857 |  | EXT | Нарушение формы кольцевого шва |  | (c)
38183.51 | 8.315 | 8.308 | -2.445 | -2.452 | 1084 | 1166 | 1167 | 981 | 2417 | 3461 |  | CORR | CIGR | 05:53 | 06:06 | 06:06 | 35 | 166 | 14 | EXT |  | 0.89 | (c)
38185.812 | 10.617 | 10.602 | -0.143 | -0.158 | 775 | 1155 | 1035 | 775 | 83 | 3461 |  | CORR | GENE | 05:03 | 06:04 | 05:45 | 75 | 520 | 11 | EXT |  | 0.89 | (c)
38229.26 | 9.515 | 9.487 | -1.755 | -1.783 | -48 | 256 | 189 | 0 | 1700 | 3465 |  | CORR | GENE | 05:15 | 06:04 | 05:53 | 83 | 475 | 10 | EXT |  | 0.89 | (c)
38230.022 | 10.277 | 10.239 | -0.993 | -1.031 | 83 | 397 | 377 | 83 | 935 | 3465 |  | CORR | GENE | 05:36 | 06:27 | 06:24 | 96 | 589 | 11 | EXT |  | 0.89 | (c)
38231.015 | 0 | 0 | -10.955 | -10.955 | -299 | -21 | -4 | 0 |  | 3466 | Нарушение формы кольцевого шва | GWAN |  | 08:12 | 08:57 | 08:60 | 0 | 591 |  | EXT | Нарушение формы кольцевого шва |  | (c)
38266.195 | 2.065 | 1.563 | -8.71 | -9.212 | -1210 | -803 | -695 | 180 | 1563 | 3469 |  | WRIN | GENE | 04:38 | 05:43 | 06:01 | 889 | 1030 | 1.5 | N/A | Высота гофр: 22 мм (1,5%). Длина волны: 506 мм |  | (c)
38272.834 | 8.704 | 8.667 | -2.071 | -2.108 | -296 | -224 | -208 | 121 | 2046 | 3469 |  | CORR | GENE | 07:05 | 07:17 | 07:19 | 62 | 174 | 12 | EXT |  | 0.89 | (c)
38327.428 | 7.043 | 7.03 | -3.937 | -3.95 | 2133 | 2176 | 2180 | 2133 | 3925 | 3474 |  | CORR | CIGR | 06:09 | 06:16 | 06:17 | 25 | 94 | 11 | EXT |  | 0.89 | (c)
38358.651 | 5.566 | 5.566 | -4.849 | -4.849 | -48 | 10 | -10 | 0 | 4781 | 3477 |  | DENT | GENE | 02:52 | 03:01 | 02:58 | 68 | 77 | 0.3 | N/A | Глубина вмятины: 4 мм (0,3%). Линейка: 7 см в (557 см; 03:01 ч:мин) Аномалия находится вблизи продольного шва. |  | (c)
38385.805 | 0 | 0 | -11.005 | -11.005 | -977 | -796 | -772 | 567 |  | 3480 | Вышлифовка на шве | GWAN |  | 11:38 | 00:07 | 12:11 | 0 | 410 | 11 | EXT | Вышлифовка на шве |  | (c)
38385.805 | 0 | 0 | -11.005 | -11.005 | -417 | -183 | 561 | 0 |  | 3480 | Нарушение формы кольцевого шва | GWAN |  | 01:08 | 01:46 | 03:46 | 0 | 1955 |  | EXT | Нарушение формы кольцевого шва |  | (c)
38388.924 | 3.119 | 2.956 | -7.886 | -8.049 | 1269 | 1328 | 1305 | 890 | 2956 | 3480 |  | SCC | GENE | 05:40 | 05:50 | 05:46 | 319 | 71 | 23 | EXT |  | 1 | (b)
38394.637 | 8.832 | 8.816 | -2.173 | -2.189 | -2116 | -2030 | -1983 | 115 | 2138 | 3480 |  | CORR | GENE | 08:34 | 08:48 | 08:55 | 51 | 265 | 10 | EXT |  | 0.89 | (c)
38399.76 | 2.95 | 2.906 | -8.01 | -8.054 | -2163 | -2057 | -2061 | 67 | 2906 | 3481 |  | CORR | GENE | 06:24 | 06:42 | 06:41 | 54 | 204 | 10 | EXT |  | 0.89 | (c)
38421.914 | 3.094 | 2.922 | -8.581 | -8.753 | 308 | 486 | 450 | 308 | 2922 | 3483 |  | DENT | GENE | 04:08 | 04:37 | 04:31 | 389 | 284 | 0.5 | N/A | Глубина вмятины: 7 мм (0,5%). Линейка: 39 см в (292 см; 04:37 ч:мин) Аномалия находится на отводе. |  | (c)
38440.637 | 10.142 | 8.56 | -0.933 | -2.515 | 1251 | 1482 | 1559 | 1251 | 361 | 3484 |  | CORR | GENE | 02:55 | 03:33 | 03:45 | 2154 | 616 | 10 | EXT |  | 0.97 | (c)
38441.402 | 10.907 | 10.584 | -0.168 | -0.491 | -1651 | -1605 | -1577 | 1503 | 16 | 3484 |  | CORR | GENE | 07:07 | 07:14 | 07:19 | 475 | 148 | 10 | EXT |  | 0.94 | (c)
38441.684 | 0.114 | 0.098 | -10.906 | -10.922 | 672 | 692 | 690 | 672 | 98 | 3485 |  | CORR | PITT | 07:10 | 07:14 | 07:13 | 27 | 37 | 22 | EXT |  | 0.89 | (c)
38462.337 | 9.747 | 9.732 | -1.328 | -1.343 | -1100 | -1058 | -1056 | 1012 | 1314 | 3486 |  | CORR | CIGR | 05:54 | 06:01 | 06:01 | 29 | 88 | 11 | EXT |  | 0.89 | (c)
38465.207 | 1.542 | 1.505 | -10.068 | -10.105 | 969 | 1085 | 1096 | 969 | 1505 | 3487 |  | CORR | GENE | 05:53 | 06:12 | 06:14 | 147 | 254 | 12 | EXT | Аномалия находится на отводе. | 0.9 | (c)
38477.908 | 2.633 | 2.503 | -8.807 | -8.937 | -1151 | -1042 | -903 | 656 | 2503 | 3488 |  | DENT | GENE | 06:12 | 06:29 | 06:52 | 266 | 496 | 0.6 | N/A | Глубина вмятины: 9 мм (0,6%). Линейка: 27 см в (250 см; 06:29 ч:мин) Аномалия находится на отводе. |  | (c)
38641.096 | 9.761 | 8.97 | -1.329 | -2.12 | -626 | -478 | -548 | 470 | 1019 | 3502 |  | CORR | GENE | 04:47 | 05:11 | 05:00 | 1101 | 156 | 10 | EXT |  | 0.96 | (c)
38642.377 | 11.042 | 11.026 | -0.048 | -0.064 | -570 | -374 | -449 | 329 | 33 | 3502 |  | CORR | CIGR | 04:56 | 05:28 | 05:16 | 31 | 241 | 13 | EXT |  | 0.89 | (c)
38642.425 | 0 | 0 | -11.115 | -11.115 | 610 | 772 | 752 | 610 |  | 3503 | Нарушение формы кольцевого шва | GWAN |  | 05:60 | 06:26 | 06:23 | 0 | 284 |  | EXT | Нарушение формы кольцевого шва |  | (c)
38642.91 | 0.485 | 0.08 | -10.63 | -11.035 | 722 | 887 | 820 | 722 | 80 | 3503 |  | CORR | GENE | 06:18 | 06:45 | 06:34 | 490 | 196 | 12 | EXT |  | 0.95 | (c)
38643.237 | 0.812 | 0.711 | -10.303 | -10.404 | 890 | 906 | 928 | 890 | 711 | 3503 |  | CORR | GENE | 06:45 | 06:48 | 06:51 | 236 | 74 | 10 | EXT |  | 0.91 | (c)
38644.347 | 1.922 | 0.635 | -9.193 | -10.48 | 594 | 786 | 732 | 594 | 635 | 3503 |  | CORR | GENE | 05:57 | 06:28 | 06:20 | 1556 | 275 | 11 | EXT |  | 0.98 | (c)
38644.497 | 2.072 | 2.01 | -9.043 | -9.105 | 484 | 523 | 514 | 484 | 2010 | 3503 |  | CORR | GENE | 05:40 | 05:46 | 05:44 | 266 | 61 | 12 | EXT |  | 0.92 | (c)
38644.946 | 2.521 | 2.312 | -8.594 | -8.803 | 763 | 872 | 831 | 763 | 2312 | 3503 |  | CORR | GENE | 06:25 | 06:42 | 06:36 | 341 | 135 | 13 | EXT |  | 0.94 | (c)
38645.552 | 3.127 | 3.054 | -7.988 | -8.061 | 474 | 508 | 635 | 474 | 3054 | 3503 |  | CORR | GENE | 05:38 | 05:43 | 06:04 | 191 | 323 | 11 | EXT |  | 0.91 | (c)
38657.708 | 4.168 | 4.146 | -7.102 | -7.124 | 136 | 234 | 218 | 136 | 4146 | 3504 |  | CORR | GENE | 07:08 | 07:23 | 07:21 | 84 | 164 | 13 | EXT |  | 0.89 | (c)
38665.318 | 0.508 | 0.489 | -10.552 | -10.571 | 902 | 1011 | 964 | 902 | 489 | 3505 |  | CORR | CIGR | 05:22 | 05:39 | 05:32 | 41 | 125 | 13 | EXT |  | 0.89 | (c)
38687.02 | 0 | 0 | -11.655 | -11.655 | 23 | 167 | 196 | 23 |  | 3507 | Нарушение формы кольцевого шва | GWAN |  | 03:39 | 04:03 | 04:07 | 0 | 345 |  | EXT | Нарушение формы кольцевого шва |  | (c)
38692.634 | 5.614 | 5.373 | -6.041 | -6.282 | 616 | 873 | 939 | 616 | 5373 | 3507 |  | DENT | GENE | 05:15 | 05:56 | 06:07 | 396 | 646 | 0.9 | N/A | Глубина вмятины: 13 мм (0,9%). Линейка: 40 см в (537 см; 05:56 ч:мин) |  | (c)
38698.714 | 0.039 | 0.025 | -11.276 | -11.29 | -1415 | -1058 | -1204 | 992 | 25 | 3508 |  | CORR | GENE | 05:08 | 06:05 | 05:42 | 62 | 423 | 11 | EXT |  | 0.89 | (c)
38709.934 | 11.259 | 11.139 | -0.056 | -0.176 | -1787 | -1565 | -1590 | 1392 | 34 | 3508 |  | CORR | GENE | 04:08 | 04:44 | 04:40 | 142 | 395 | 12 | EXT |  | 0.9 | (c)
38771.363 | 4.903 | 4.849 | -6.457 | -6.511 | -1108 | -1037 | -1059 | 1009 | 4849 | 3514 |  | DENT | GENE | 06:16 | 06:27 | 06:24 | 98 | 99 | 0.3 | N/A | Глубина вмятины: 4 мм (0,3%). Линейка: 10 см в (485 см; 06:27 ч:мин) Аномалия находится на упругопластическом изгибе. |  | (c)
38787.875 | 0 | 0 | -11.32 | -11.32 | 354 | 894 | 783 | 354 |  | 3516 | Нарушение формы кольцевого шва | GWAN |  | 10:07 | 11:34 | 11:16 | 0 | 857 |  | EXT | Нарушение формы кольцевого шва Аномалия находится на упругопластическом изгибе: R=523 D, максимальное растяжение на 12 час. |  | (c)
38798.859 | 10.984 | 10.959 | -0.336 | -0.361 | -2122 | -2025 | -1971 | 1820 | 317 | 3516 |  | CORR | CIGR | 03:28 | 03:43 | 03:52 | 44 | 303 | 6 | EXT | Аномалия находится на упругопластическом изгибе: R=609 D, максимальное растяжение на 11.7 час. | 0.89 | (c)
38805.131 | 5.936 | 5.86 | -5.449 | -5.525 | 1252 | 1322 | 1340 | 1252 | 5414 | 3517 |  | CORR | GENE | 06:46 | 06:57 | 07:00 | 111 | 177 | 12 | EXT | Аномалия находится на упругопластическом изгибе: R=883 D, максимальное растяжение на 0.1 час. | 0.89 | (c)
38831.984 | 9.744 | 9.703 | -1.886 | -1.927 | 1282 | 1430 | 1432 | 1282 | 1848 | 3519 |  | CORR | GENE | 08:16 | 08:40 | 08:40 | 79 | 299 | 11 | EXT |  | 0.89 | (c)
38832.156 | 9.916 | 9.894 | -1.714 | -1.736 | 131 | 314 | 254 | 131 | 1669 | 3519 |  | CORR | GENE | 05:10 | 05:39 | 05:30 | 67 | 246 | 11 | EXT |  | 0.89 | (c)
38843.993 | 10.123 | 9.894 | -1.072 | -1.301 | -2068 | -2026 | -2032 | 1996 | 930 | 3520 |  | CORR | GENE | 04:38 | 04:45 | 04:44 | 371 | 73 | 10 | EXT |  | 0.93 | (c)
38845.065 | 0 | 0 | -11.385 | -11.385 | 999 | 1226 | 1419 | 999 |  | 3521 | Нарушение формы кольцевого шва | GWAN |  | 09:58 | 10:34 | 11:05 | 0 | 840 |  | EXT | Нарушение формы кольцевого шва |  | (c)
38847.79 | 2.725 | 2.707 | -8.66 | -8.678 | -1328 | -1079 | -1163 | 998 | 2707 | 3521 |  | CORR | GENE | 03:42 | 04:22 | 04:09 | 62 | 331 | 11 | EXT |  | 0.89 | (c)
38878.877 | 11.302 | 11.276 | -0.143 | -0.169 | -566 | -465 | -447 | 328 | 119 | 3523 |  | CORR | GENE | 04:59 | 05:15 | 05:18 | 50 | 238 | 10 | EXT | Аномалия находится на упругопластическом изгибе: R=372 D, максимальное растяжение на 6.6 час. | 0.89 | (c)
38918.057 | 4.417 | 4.251 | -7.198 | -7.364 | 718 | 877 | 894 | 718 | 4251 | 3527 |  | DENT | GENE | 05:40 | 06:06 | 06:09 | 337 | 351 | 0.4 | N/A | Глубина вмятины: 6 мм (0,4%). Линейка: 34 см в (425 см; 06:06 ч:мин) |  | (c)
38925.255 | 0 | 0 | -10.99 | -10.99 | -108 | 211 | 107 | 0 | 0 | 3528 | Смещение кромок | GWAN |  | 06:24 | 07:16 | 06:59 | 0 | 429 | 17 | EXT | Смещение кромок Наружу Величина смещения - 2.6 мм. |  | (c)
38925.859 | 0.604 | 0.549 | -10.386 | -10.441 | -1311 | -1128 | -1119 | 928 | 549 | 3528 |  | CORR | GENE | 03:10 | 03:40 | 03:41 | 104 | 383 | 10 | EXT |  | 0.89 | (c)
38927.287 | 2.032 | 1.883 | -8.958 | -9.107 | -293 | -90 | -63 | 0 | 1883 | 3528 |  | DENT | GENE | 05:54 | 06:27 | 06:31 | 308 | 460 | 0.3 | N/A | Глубина вмятины: 4 мм (0,3%). Линейка: 31 см в (188 см; 06:27 ч:мин) Аномалия находится вблизи продольного шва. |  | (c)
38932.809 | 7.554 | 7.52 | -3.436 | -3.47 | -159 | -158 | -135 | 112 | 3422 | 3528 |  | CORR | PITT | 06:16 | 06:16 | 06:20 | 48 | 47 | 13 | EXT |  | 0.89 | (c)
38959.14 | 0 | 0 | -11.205 | -11.205 | -386 | 89 | -86 | 0 |  | 3531 | Нарушение формы кольцевого шва | GWAN |  | 00:12 | 01:29 | 01:01 | 0 | 600 |  | EXT | Нарушение формы кольцевого шва Аномалия находится на отводе. |  | (c)
38988.307 | 6.827 | 6.81 | -3.458 | -3.475 | -2148 | -2071 | -2029 | 1910 | 3426 | 3533 |  | CORR | GENE | 06:06 | 06:18 | 06:25 | 49 | 238 | 11 | EXT | Аномалия находится на отводе. | 0.89 | (c)
38997.466 | 5.701 | 5.433 | -5.689 | -5.957 | -77 | -30 | 206 | 0 | 5427 | 3534 |  | DENT | GENE | 05:57 | 06:04 | 06:42 | 530 | 566 | 0.6 | N/A | Глубина вмятины: 8 мм (0,6%). Линейка: 53 см в (543 см; 06:04 ч:мин) Аномалия находится вблизи продольного шва. |  | (c)
39011.008 | 7.853 | 7.764 | -3.542 | -3.631 | 1374 | 1448 | 1474 | 1374 | 3525 | 3535 |  | CORR | GENE | 03:39 | 03:51 | 03:55 | 106 | 200 | 10 | EXT | Аномалия находится на отводе. | 0.89 | (c)
39017.588 | 3.038 | 3.025 | -8.567 | -8.58 | -1288 | -1230 | -1208 | 1129 | 3025 | 3536 |  | CORR | CIGR | 05:58 | 06:08 | 06:11 | 39 | 159 | 10 | EXT |  | 0.89 | (c)
39018.436 | 3.886 | 3.878 | -7.719 | -7.727 | -1253 | -1213 | -1198 | 1143 | 3878 | 3536 |  | CORR | CIGR | 06:04 | 06:10 | 06:13 | 28 | 110 | 15 | EXT |  | 0.89 | (c)
39026.101 | 11.551 | 11.484 | -0.054 | -0.121 | 2224 | -1475 | -1647 | 1058 | 25 | 3536 |  | CORR | GENE | 03:25 | 05:28 | 05:00 | 96 | 1179 | 16 | EXT |  | 0.9 | (c)
39037.715 | 0 | 0 | -11.135 | -11.135 | 1929 | 2075 | 2057 | 1929 | 0 | 3538 | Непровар / утяжина | GWAN |  | 05:21 | 05:45 | 05:42 | 0 | 257 | 17 | INT | Непровар / утяжина Аномалия находится на отводе. |  | (c)
39038.473 | 0.758 | 0.665 | -10.377 | -10.47 | -1741 | -1710 | -1709 | 1677 | 665 | 3538 |  | CORR | GENE | 07:29 | 07:34 | 07:34 | 356 | 64 | 10 | EXT |  | 0.92 | (c)
39048.147 | 10.432 | 9.975 | -0.703 | -1.16 | -898 | -737 | -651 | 404 | 446 | 3538 |  | GOUG | GENE | 09:45 | 10:11 | 10:25 | 714 | 494 | 10 | EXT | Задир. |  | (c)
39060.612 | 0 | 0 | -11.842 | -11.842 | -911 | -844 | -805 | 699 |  | 3540а | Нарушение формы кольцевого шва | GWAN |  | 08:51 | 09:02 | 09:08 | 0 | 212 |  | EXT | Нарушение формы кольцевого шва Аномалия находится на упругопластическом изгибе: R=719 D, максимальное растяжение на 5 час. |  | (c)
39160.635 | 0 | 0 | -11.29 | -11.29 | -1018 | -916 | -865 | 713 |  | 3549 | Нарушение формы кольцевого шва | GWAN |  | 08:11 | 08:28 | 08:36 | 0 | 305 |  | EXT | Нарушение формы кольцевого шва Аномалия находится на отводе. |  | (c)
39185.154 | 1.694 | 1.188 | -9.531 | -10.037 | 524 | 577 | 577 | 524 | 1188 | 3551 |  | CORR | GENE | 07:56 | 08:05 | 08:05 | 597 | 106 | 10 | EXT |  | 0.94 | (c)
39193.568 | 10.108 | 10.08 | -1.117 | -1.145 | 389 | 455 | 489 | 389 | 1094 | 3551 |  | CORR | GENE | 07:34 | 07:45 | 07:50 | 51 | 199 | 11 | EXT |  | 0.89 | (c)
39194.601 | 11.141 | 11.079 | -0.084 | -0.146 | 352 | 488 | 484 | 352 | 69 | 3551 |  | CORR | GENE | 07:28 | 07:50 | 07:50 | 77 | 265 | 11 | EXT |  | 0.89 | (c)
39194.79 | 0.105 | 0.071 | -11.495 | -11.529 | -203 | -35 | -23 | 0 | 71 | 3552 |  | CORR | GENE | 07:22 | 07:50 | 07:51 | 92 | 360 | 10 | EXT |  | 0.89 | (c)
39206.171 | 11.486 | 11.474 | -0.114 | -0.126 | 128 | 177 | 186 | 128 | 103 | 3552 |  | CORR | CIGR | 08:16 | 08:24 | 08:25 | 23 | 115 | 13 | EXT |  | 0.89 | (c)
39206.285 | 0 | 0 | -11.215 | -11.215 | 1819 | 1963 | 1964 | 1819 |  | 3553 | Нарушение формы кольцевого шва | GWAN |  | 05:51 | 06:14 | 06:15 | 0 | 289 |  | EXT | Нарушение формы кольцевого шва |  | (c)
39209.207 | 2.922 | 2.118 | -8.293 | -9.097 | 1669 | 1695 | 1693 | 1669 | 2118 | 3553 |  | ARTD | AXGR | 05:27 | 05:31 | 05:31 | 1081 | 47 |  | EXT | Эквивалент потери металла 13%. |  | (c)
39240.6 | 0 | 0 | -11.215 | -11.215 | -385 | -174 | 89 | 0 |  | 3556 | Нарушение формы кольцевого шва | GWAN |  | 10:16 | 10:50 | 11:32 | 0 | 949 |  | EXT | Нарушение формы кольцевого шва |  | (c)
39243.4 | 2.8 | 2.778 | -8.415 | -8.437 | -1152 | -1073 | -1080 | 1008 | 2778 | 3556 |  | GOUG | GENE | 08:12 | 08:25 | 08:24 | 49 | 145 | 10 | EXT | Задир. |  | (c)
39255.577 | 3.762 | 3.75 | -7.468 | -7.48 | 950 | 1127 | 1082 | 950 | 3750 | 3557 |  | CORR | GENE | 05:46 | 06:14 | 06:07 | 58 | 264 | 11 | EXT | Аномалия находится на отводе. | 0.89 | (c)
39256.337 | 4.522 | 4.45 | -6.708 | -6.78 | 867 | 1236 | 1100 | 867 | 4450 | 3557 |  | CORR | GENE | 05:32 | 06:32 | 06:10 | 125 | 465 | 10 | EXT | Аномалия находится на отводе. | 0.89 | (c)
39262.917 | 11.102 | 11.082 | -0.128 | -0.148 | 17 | 57 | 57 | 17 | 112 | 3557 |  | CORR | CIGR | 03:15 | 03:22 | 03:22 | 36 | 80 | 11 | EXT | Аномалия находится на отводе. | 0.89 | (c)
39263.395 | 0.35 | 0.337 | -11.29 | -11.303 | 2229 | -2168 | -2173 | 2114 | 337 | 3558 |  | CORR | CIGR | 03:19 | 03:29 | 03:28 | 28 | 117 | 10 | EXT |  | 0.89 | (c)
39264.626 | 1.581 | 1.459 | -10.059 | -10.181 | 1777 | 1943 | 1977 | 1777 | 1459 | 3558 |  | DENT | GENE | 02:06 | 02:33 | 02:38 | 212 | 401 | 0.3 | N/A | Глубина вмятины: 4 мм (0,3%). Линейка: 21 см в (146 см; 02:33 ч:мин) |  | (c)
39281.552 | 6.867 | 6.635 | -4.753 | -4.985 | -1794 | -1746 | -1760 | 1727 | 4516 | 3559 |  | CORR | GENE | 06:58 | 07:06 | 07:03 | 469 | 67 | 10 | EXT |  | 0.94 | (c)
39297.963 | 0.043 | 0.015 | -11.047 | -11.075 | -1620 | -1607 | -1606 | 1591 | 15 | 3561 |  | ARTD | AXGR | 07:24 | 07:26 | 07:26 | 77 | 29 |  | EXT | Эквивалент потери металла 10%. |  | (c)
39309.01 | 0 | 0 | -11.64 | -11.64 | 302 | 613 | 554 | 302 |  | 3562 | Нарушение формы кольцевого шва | GWAN |  | 10:40 | 11:30 | 11:21 | 0 | 504 |  | EXT | Нарушение формы кольцевого шва |  | (c)
39318.548 | 9.538 | 9.421 | -2.102 | -2.219 | 1868 | 1924 | 1929 | 1868 | 1982 | 3562 |  | GOUG | GENE | 02:53 | 03:02 | 03:03 | 237 | 121 | 5 | EXT | Задир. |  | (c)
39319.885 | 10.875 | 10.592 | -0.765 | -1.048 | 1982 | 2153 | 2116 | 1982 | 476 | 3562 |  | GOUG | GENE | 03:11 | 03:39 | 03:33 | 572 | 268 | 7 | EXT | Задир. |  | (c)
39324.655 | 4.005 | 3.954 | -7.54 | -7.591 | -1043 | -995 | -998 | 952 | 3954 | 3563 |  | DENT | GENE | 02:06 | 02:13 | 02:13 | 94 | 91 | 0.4 | N/A | Глубина вмятины: 5 мм (0,4%). Линейка: 9 см в (395 см; 02:13 ч:мин) |  | (c)
39344.073 | 0.748 | 0.651 | -10.862 | -10.959 | 339 | 423 | 397 | 339 | 651 | 3565 |  | CORR | GENE | 03:48 | 04:02 | 03:58 | 354 | 117 | 10 | EXT | Аномалия находится на отводе. | 0.92 | (c)
39345.292 | 1.967 | 1.487 | -9.643 | -10.123 | 335 | 388 | 401 | 335 | 1487 | 3565 |  | CORR | GENE | 03:48 | 03:56 | 03:58 | 1032 | 132 | 10 | EXT | Аномалия находится на отводе. | 0.96 | (c)
39350.953 | 7.628 | 7.621 | -3.982 | -3.989 | 72 | 197 | 185 | 72 | 3837 | 3565 |  | CORR | GENE | 03:05 | 03:25 | 03:23 | 152 | 225 | 10 | EXT | Аномалия находится на отводе. | 0.9 | (c)
39388.622 | 10.977 | 10.947 | -0.098 | -0.128 | 252 | 390 | 379 | 252 | 50 | 3568 |  | CORR | GENE | 03:52 | 04:14 | 04:12 | 78 | 253 | 12 | EXT |  | 0.89 | (c)
39392.961 | 4.241 | 3.993 | -7.284 | -7.532 | -1685 | -1660 | -1656 | 1626 | 3993 | 3569 |  | CORR | GENE | 04:14 | 04:18 | 04:18 | 365 | 59 | 10 | EXT |  | 0.93 | (c)
39465.351 | 9.721 | 9.511 | -1.554 | -1.764 | -1395 | -1209 | -1167 | 938 | 1347 | 3575 |  | DENT | GENE | 06:26 | 06:56 | 07:03 | 417 | 457 | 0.5 | N/A | Глубина вмятины: 7 мм (0,5%). Линейка: 42 см в (951 см; 06:56 ч:мин) Аномалия находится на упругопластическом изгибе. |  | (c)
39478.523 | 0.108 | -0.115 | -10.892 | -11.115 | 800 | 955 | 962 | 800 | 0 | 3577 |  | DENT | GENE | 05:43 | 06:07 | 06:09 | 371 | 324 | 0.6 | N/A | Глубина вмятины: 8 мм (0,6%). Линейка: 37 см в (-11 см; 06:07 ч:мин) Аномалия находится вблизи кольцевого сварного шва. Аномалия находится вблизи продольного шва. Аномалия находится на упругопластическом изгибе. |  | (c)
39484.261 | 5.846 | 5.579 | -5.154 | -5.421 | 1287 | 1401 | 1520 | 1287 | 4968 | 3577 |  | DENT | GENE | 07:01 | 07:19 | 07:39 | 453 | 467 | 0.4 | N/A | Глубина вмятины: 6 мм (0,4%). Линейка: 45 см в (558 см; 07:19 ч:мин) Аномалия находится на упругопластическом изгибе. |  | (c)
39489.415 | 0 | 0 | -9.585 | -9.585 | -379 | -252 | -187 | 0 | 0 | 3578 | Смещение кромок | GWAN |  | 07:42 | 08:02 | 08:13 | 0 | 385 | 18 | EXT | Смещение кромок Наружу Величина смещения - 2.8 мм. |  | (c)
39499 | 0 | 0 | -11.475 | -11.475 | 1260 | 1746 | 1541 | 1260 |  | 3579 | Нарушение формы кольцевого шва | GWAN |  | 10:30 | 11:49 | 11:16 | 0 | 562 |  | EXT | Нарушение формы кольцевого шва |  | (c)
39500.82 | 1.82 | 1.582 | -9.655 | -9.893 | 16 | 151 | 229 | 16 | 1582 | 3579 |  | DENT | GENE | 07:09 | 07:31 | 07:44 | 476 | 426 | 0.3 | N/A | Глубина вмятины: 4 мм (0,3%). Линейка: 48 см в (158 см; 07:31 ч:мин) Аномалия находится вблизи продольного шва. Аномалия находится на упругопластическом изгибе. |  | (c)
39510.475 | 0 | 0 | -11.29 | -11.29 | 2043 | -2098 | -2141 | 1864 | 0 | 3580 | Смещение кромок | GWAN |  | 06:15 | 07:07 | 06:60 | 0 | 554 | 19 | EXT | Смещение кромок Вовнутрь Величина смещения - 2.9 мм. Аномалия находится на упругопластическом изгибе: R=355 D, максимальное растяжение на 6.7 час. |  | (c)
39527.104 | 5.339 | 5.322 | -6.246 | -6.263 | -1380 | -1316 | -1296 | 1211 | 5322 | 3581 |  | CORR | GENE | 04:16 | 04:26 | 04:29 | 50 | 169 | 10 | EXT | Аномалия находится на упругопластическом изгибе: R=434 D, максимальное растяжение на 7 час. | 0.89 | (c)
39544.419 | 11.069 | 11.016 | -0.506 | -0.559 | -785 | -546 | -557 | 329 | 440 | 3582 |  | CORR | GENE | 03:56 | 04:35 | 04:33 | 119 | 456 | 11 | EXT |  | 0.9 | (c)
39544.877 | 11.527 | 11.5 | -0.048 | -0.075 | -649 | -291 | -371 | 92 | 33 | 3582 |  | CORR | CIGR | 04:18 | 05:16 | 05:03 | 42 | 557 | 12 | EXT |  | 0.89 | (c)
39556.48 | 0 | 0 | -11.43 | -11.43 | 1128 | 1903 | 1579 | 1128 |  | 3584 | Нарушение формы кольцевого шва | GWAN |  | 02:10 | 04:15 | 03:22 | 0 | 903 |  | EXT | Нарушение формы кольцевого шва |  | (c)
39579.12 | 0 | 0 | -9.765 | -9.765 | -491 | -299 | -343 | 195 |  | 3586 | Нарушение формы кольцевого шва | GWAN |  | 05:22 | 05:53 | 05:46 | 0 | 296 |  | EXT | Нарушение формы кольцевого шва Аномалия находится на отводе. |  | (c)
39644.062 | 9.442 | 9.09 | -1.723 | -2.075 | 788 | 965 | 881 | 788 | 1032 | 3591 |  | CORR | GENE | 06:37 | 07:05 | 06:52 | 1043 | 185 | 10 | EXT |  | 0.96 | (c)
39656.844 | 11.059 | 11.002 | -0.026 | -0.083 | -435 | -236 | -248 | 62 | 14 | 3592 |  | CORR | GENE | 08:01 | 08:34 | 08:32 | 69 | 374 | 14 | EXT | Аномалия находится на отводе. | 0.89 | (c)
39683.015 | 3.615 | 3.504 | -7.86 | -7.971 | -977 | -464 | -717 | 458 | 3504 | 3595 |  | DENT | GENE | 06:22 | 07:45 | 07:04 | 452 | 519 | 0.7 | N/A | Глубина вмятины: 10 мм (0,7%). Линейка: 45 см в (350 см; 07:45 ч:мин) |  | (c)
39711.973 | 11.383 | 11.363 | -0.052 | -0.072 | 270 | 411 | 519 | 270 | 33 | 3597 |  | CORR | CIGR | 05:41 | 06:04 | 06:21 | 39 | 497 | 10 | EXT |  | 0.89 | (c)
39721.406 | 9.381 | 9.304 | -2.044 | -2.121 | -683 | -568 | -449 | 215 | 1976 | 3598 |  | CORR | GENE | 05:24 | 05:43 | 06:02 | 145 | 468 | 11 | EXT |  | 0.9 | (c)
39725.841 | 2.391 | 2.354 | -9.249 | -9.286 | 2162 | -2055 | -2112 | 1926 | 2354 | 3599 |  | CORR | GENE | 05:45 | 06:25 | 06:15 | 58 | 373 | 12 | EXT |  | 0.89 | (c)
39743.651 | 8.561 | 8.473 | -2.629 | -2.717 | 669 | 727 | 721 | 669 | 2552 | 3600 |  | DENT | GENE | 09:14 | 09:23 | 09:22 | 165 | 103 | 0.3 | N/A | Глубина вмятины: 4 мм (0,3%). Линейка: 17 см в (847 см; 09:23 ч:мин) |  | (c)
39750.783 | 4.503 | 4.471 | -6.497 | -6.529 | -693 | -635 | -518 | 343 | 4471 | 3601 |  | CORR | GENE | 04:04 | 04:13 | 04:32 | 96 | 350 | 13 | EXT |  | 0.89 | (c)
39757.53 | 0.25 | 0.167 | -10.735 | -10.818 | -1682 | -1637 | -1632 | 1583 | 167 | 3602 |  | CORR | GENE | 07:16 | 07:24 | 07:24 | 740 | 98 | 10 | EXT |  | 0.95 | (c)
39760.37 | 3.09 | 2.967 | -7.895 | -8.018 | -2111 | -1939 | -1911 | 1712 | 2967 | 3602 |  | DENT | GENE | 06:07 | 06:35 | 06:39 | 241 | 399 | 0.3 | N/A | Глубина вмятины: 4 мм (0,3%). Линейка: 24 см в (297 см; 06:35 ч:мин) |  | (c)
39765.154 | 7.874 | 7.615 | -3.111 | -3.37 | 2225 | -2049 | -1967 | 1697 | 2819 | 3602 |  | DENT | GENE | 05:47 | 06:17 | 06:30 | 551 | 539 | 0.3 | N/A | Глубина вмятины: 4 мм (0,3%). Линейка: 55 см в (762 см; 06:17 ч:мин) |  | (c)
39785.772 | 6.272 | 6.089 | -4.528 | -4.711 | 509 | 804 | 754 | 509 | 4437 | 3604 |  | DENT | GENE | 05:48 | 06:36 | 06:28 | 274 | 489 | 0.7 | N/A | Глубина вмятины: 10 мм (0,7%). Линейка: 27 см в (609 см; 06:36 ч:мин) Аномалия находится на упругопластическом изгибе. |  | (c)
39822.48 | 0 | 0 | -10.815 | -10.815 | 1112 | 1744 | 1578 | 1112 |  | 3608 | Нарушение формы кольцевого шва | GWAN |  | 11:39 | 01:21 | 12:54 | 0 | 933 |  | EXT | Нарушение формы кольцевого шва Аномалия находится на отводе. |  | (c)
39854.369 | 10.714 | 10.694 | -0.571 | -0.591 | 439 | 869 | 848 | 439 | 486 | 3610 |  | CORR | GENE | 05:52 | 07:01 | 06:58 | 105 | 818 | 11 | EXT |  | 0.89 | (c)
39859.541 | 4.601 | 4.577 | -7.024 | -7.048 | 2166 | -2168 | 2229 | 2166 | 4577 | 3611 |  | GOUG | CIGR | 08:15 | 08:35 | 08:25 | 42 | 127 | 11 | EXT | Задир. |  | (c)
39863.344 | 8.404 | 8.331 | -3.221 | -3.294 | 1599 | 1682 | 1701 | 1599 | 3196 | 3611 |  | CORR | GENE | 06:43 | 06:57 | 06:60 | 98 | 205 | 10 | EXT |  | 0.89 | (c)
39872.36 | 5.795 | 5.505 | -5.58 | -5.87 | 1896 | 1912 | 1921 | 1896 | 5503 | 3612 |  | CORR | GENE | 03:41 | 03:44 | 03:45 | 367 | 50 | 6 | EXT |  | 0.91 | (c)
39872.897 | 6.332 | 6.218 | -5.043 | -5.157 | -1093 | -1064 | -1064 | 1036 | 4901 | 3612 |  | CORR | GENE | 07:39 | 07:44 | 07:43 | 256 | 56 | 10 | EXT |  | 0.91 | (c)
39877.901 | 11.336 | 11.325 | -0.039 | -0.05 | -2177 | -2110 | -2093 | 2009 | 29 | 3612 |  | CORR | CIGR | 04:44 | 04:55 | 04:57 | 21 | 168 | 13 | EXT |  | 0.89 | (c)
39879.622 | 1.682 | 1.669 | -9.588 | -9.601 | 726 | 772 | 758 | 726 | 1669 | 3613 |  | CORR | PITT | 06:54 | 07:01 | 06:59 | 44 | 64 | 10 | EXT |  | 0.89 | (c)
39884.118 | 6.178 | 5.641 | -5.092 | -5.629 | 239 | 338 | 376 | 239 | 4550 | 3613 |  | DENT | GENE | 05:35 | 05:51 | 05:57 | 1079 | 274 | 0.3 | N/A | Глубина вмятины: 4 мм (0,3%). Линейка: 108 см в (564 см; 05:51 ч:мин) |  | (c)
39895.818 | 6.608 | 6.526 | -4.417 | -4.499 | -1819 | -1773 | -1762 | 1705 | 4338 | 3614 |  | DENT | GENE | 03:01 | 03:09 | 03:10 | 161 | 114 | 0.4 | N/A | Глубина вмятины: 5 мм (0,4%). Линейка: 16 см в (653 см; 03:09 ч:мин) Аномалия находится на упругопластическом изгибе. |  | (c)
39902.108 | 1.873 | 1.851 | -9.532 | -9.554 | 1535 | 1715 | 1674 | 1535 | 1851 | 3615 |  | CORR | GENE | 05:23 | 05:52 | 05:46 | 65 | 278 | 20 | EXT | Аномалия находится на упругопластическом изгибе: R=313 D, максимальное растяжение на 5.6 час. | 1.07 | (b)
39908.469 | 8.234 | 8.157 | -3.171 | -3.248 | 1714 | 1941 | 1965 | 1714 | 3122 | 3615 |  | CORR | GENE | 05:52 | 06:29 | 06:33 | 126 | 501 | 11 | EXT | Аномалия находится на упругопластическом изгибе: R=436 D, максимальное растяжение на 5.6 час. | 0.9 | (c)
40004.496 | 3.156 | 2.932 | -7.959 | -8.183 | 108 | 195 | 338 | 108 | 2932 | 3624 |  | DENT | GENE | 06:33 | 06:47 | 07:10 | 756 | 460 | 0.4 | N/A | Глубина вмятины: 5 мм (0,4%). Линейка: 76 см в (293 см; 06:47 ч:мин) Аномалия находится вблизи продольного шва. |  | (c)
40007.345 | 6.005 | 5.702 | -5.11 | -5.413 | -414 | 1 | -22 | 0 | 5023 | 3624 |  | DENT | GENE | 05:09 | 06:16 | 06:12 | 390 | 784 | 0.8 | N/A | Глубина вмятины: 11 мм (0,8%). Линейка: 39 см в (570 см; 06:16 ч:мин) Аномалия находится вблизи продольного шва. |  | (c)
40019.758 | 7.303 | 7.211 | -4.272 | -4.364 | 1298 | 1356 | 1356 | 1298 | 4214 | 3625 |  | DENT | GENE | 04:13 | 04:22 | 04:22 | 150 | 116 | 0.4 | N/A | Глубина вмятины: 5 мм (0,4%). Линейка: 15 см в (721 см; 04:22 ч:мин) Аномалия находится на упругопластическом изгибе. |  | (c)
40028.581 | 4.551 | 4.456 | -6.754 | -6.849 | -1841 | -1776 | -1786 | 1732 | 4456 | 3626 |  | DENT | GENE | 06:06 | 06:16 | 06:14 | 202 | 109 | 0.4 | N/A | Глубина вмятины: 6 мм (0,4%). Линейка: 20 см в (446 см; 06:16 ч:мин) Аномалия находится на упругопластическом изгибе. |  | (c)
40046.849 | 11.514 | 11.423 | -0.106 | -0.197 | 1489 | 1832 | 1838 | 1489 | 43 | 3627 |  | CORR | GENE | 03:47 | 04:42 | 04:43 | 154 | 698 | 11 | EXT | Аномалия находится на упругопластическом изгибе: R=825 D, максимальное растяжение на 6.6 час. | 0.9 | (c)
40126.249 | 11.199 | 11.11 | -0.056 | -0.145 | 31 | 230 | 294 | 31 | 20 | 3634 |  | CORR | GENE | 05:18 | 05:50 | 06:01 | 125 | 526 | 10 | EXT |  | 0.89 | (c)
40126.274 | 11.224 | 11.05 | -0.031 | -0.205 | -991 | -432 | -588 | 185 | 28 | 3634 |  | CORR | GENE | 02:33 | 04:03 | 03:38 | 177 | 806 | 11 | EXT |  | 0.9 | (c)
40137.77 | 0.045 | 0.03 | -11.19 | -11.205 | -53 | 1451 | 770 | 0 | 30 | 3636 |  | CORR | GENE | 04:43 | 08:46 | 06:56 | 120 | 1645 | 10 | EXT |  | 0.89 | (c)
40160.059 | 11.099 | 11.071 | -0.546 | -0.574 | 1363 | 1513 | 1456 | 1363 | 518 | 3637 |  | CORR | GENE | 03:59 | 04:23 | 04:14 | 56 | 186 | 12 | EXT |  | 0.89 | (c)
40160.712 | 0.107 | 0.061 | -11.528 | -11.574 | -2219 | -1986 | -1892 | 1566 | 61 | 3638 |  | CORR | GENE | 04:09 | 04:46 | 05:01 | 176 | 654 | 16 | EXT |  | 0.91 | (c)
40166.2 | 5.595 | 5.52 | -6.04 | -6.115 | -1612 | -1522 | -1282 | 953 | 5520 | 3638 |  | CORR | GENE | 05:47 | 06:01 | 06:40 | 129 | 659 | 10 | EXT |  | 0.9 | (c)
40195.568 | 0.033 | 0.031 | -11.622 | -11.624 | -112 | 33 | 352 | 0 | 31 | 3641 |  | CORR | GENE | 06:50 | 07:13 | 08:05 | 134 | 928 | 12 | EXT |  | 0.9 | (c)
40223.745 | 4.915 | 4.874 | -5.54 | -5.581 | -1874 | -1678 | -1742 | 1611 | 4874 | 3643 |  | CORR | GENE | 06:53 | 07:25 | 07:14 | 207 | 263 | 11 | EXT |  | 0.91 | (c)
40229.318 | 0.033 | 0.033 | -11.617 | -11.617 | -1711 | -174 | -747 | 0 | 33 | 3644 |  | CORR | GENE | 02:15 | 06:23 | 04:50 | 102 | 1928 | 13 | EXT |  | 0.89 | (c)
40233.769 | 4.484 | 4.448 | -7.166 | -7.202 | -13 | 130 | 73 | 0 | 4448 | 3644 |  | CORR | GENE | 06:49 | 07:12 | 07:03 | 50 | 172 | 10 | EXT |  | 0.89 | (c)
40240.935 | 0 | 0 | -11.31 | -11.31 | 1452 | 1683 | 1924 | 1452 |  | 3645 | Нарушение формы кольцевого шва | GWAN |  | 06:47 | 07:25 | 08:04 | 0 | 945 |  | EXT | Нарушение формы кольцевого шва Аномалия находится на отводе. |  | (c)
40243.18 | 2.245 | 2.215 | -9.065 | -9.095 | 965 | 1219 | 1146 | 965 | 2215 | 3645 |  | CORR | CIGR | 05:29 | 06:10 | 05:58 | 30 | 362 | 11 | EXT | Аномалия находится на отводе. | 0.89 | (c)
40245.942 | 5.007 | 4.997 | -6.303 | -6.313 | 1303 | 1322 | 1322 | 1303 | 4997 | 3645 |  | CORR | PITT | 06:24 | 06:27 | 06:27 | 21 | 36 | 15 | EXT | Аномалия находится на отводе. | 0.89 | (c)
40258.885 | 6.64 | 6.108 | -4.53 | -5.062 | 258 | 571 | 542 | 258 | 3898 | 3646 |  | DENT | GENE | 05:36 | 06:27 | 06:22 | 1164 | 569 | 0.4 | N/A | Глубина вмятины: 6 мм (0,4%). Линейка: 116 см в (611 см; 06:27 ч:мин) Аномалия находится на упругопластическом изгибе. |  | (c)
40267.696 | 4.281 | 4.142 | -7.129 | -7.268 | -1645 | -1572 | -1564 | 1484 | 4142 | 3647 |  | DENT | GENE | 02:54 | 03:05 | 03:07 | 232 | 161 | 0.5 | N/A | Глубина вмятины: 7 мм (0,5%). Линейка: 23 см в (414 см; 03:05 ч:мин) Аномалия находится на упругопластическом изгибе. |  | (c)
40286.115 | 0 | 0 | -11.585 | -11.585 | -56 | 86 | 97 | 0 | 0 | 3649 | Смещение кромок | GWAN |  | 03:35 | 03:58 | 03:60 | 0 | 305 | 15 | EXT | Смещение кромок Наружу Величина смещения - 2.4 мм. |  | (c)
40294.548 | 8.433 | 8.367 | -3.152 | -3.218 | 1448 | 1780 | 1702 | 1448 | 3123 | 3649 |  | CORR | GENE | 07:38 | 08:32 | 08:19 | 95 | 507 | 13 | EXT |  | 0.89 | (c)
40325.861 | 6.636 | 6.34 | -4.569 | -4.865 | 104 | 170 | 200 | 104 | 4446 | 3652 |  | DENT | GENE | 03:09 | 03:20 | 03:25 | 419 | 193 | 0.4 | N/A | Глубина вмятины: 5 мм (0,4%). Линейка: 42 см в (634 см; 03:20 ч:мин) Аномалия находится вблизи продольного шва. |  | (c)
40351.294 | 9.469 | 9.231 | -1.626 | -1.864 | 78 | 190 | 223 | 78 | 1466 | 3654 |  | DENT | GENE | 06:46 | 07:04 | 07:10 | 398 | 289 | 0.4 | N/A | Глубина вмятины: 5 мм (0,4%). Линейка: 40 см в (923 см; 07:04 ч:мин) Аномалия находится вблизи продольного шва. |  | (c)
40387.788 | 1.283 | 1.283 | -10.186 | -10.186 | 1144 | 1723 | 1475 | 1144 | 1283 | 3658а |  | CORR | GENE | 02:36 | 04:09 | 03:29 | 173 | 662 | 11 | EXT |  | 0.9 | (c)
40388.986 | 2.481 | 2.466 | -8.988 | -9.003 | 1859 | 1961 | 1958 | 1859 | 2466 | 3658а |  | CORR | CIGR | 04:31 | 04:48 | 04:47 | 37 | 197 | 11 | EXT |  | 0.89 | (c)
40446.273 | 0 | 0 | -7.397 | -7.397 | 1648 | 1738 | 1792 | 1648 |  | 3663а | Нарушение формы кольцевого шва | GWAN |  | 01:51 | 02:05 | 02:14 | 0 | 287 |  | EXT | Нарушение формы кольцевого шва |  | (c)
40446.273 | 0 | 0 | -7.397 | -7.397 | 127 | 313 | 346 | 127 |  | 3663а | Нарушение формы кольцевого шва | GWAN |  | 09:45 | 10:15 | 10:21 | 0 | 438 |  | EXT | Нарушение формы кольцевого шва |  | (c)
40482.508 | 4.688 | 4.599 | -6.562 | -6.651 | 2165 | 2221 | -2225 | 2153 | 4599 | 3666а |  | DENT | GENE | 00:02 | 00:11 | 00:14 | 186 | 143 | 0.6 | N/A | Глубина вмятины: 8 мм (0,6%). Линейка: 19 см в (460 см; 00:11 ч:мин) Аномалия находится вблизи дефекта потери металла. |  | (c)
40482.53 | 4.71 | 4.675 | -6.54 | -6.575 | 2206 | 2215 | 2216 | 2206 | 4675 | 3666а |  | GOUG | AXGR | 00:09 | 00:10 | 00:11 | 80 | 20 | 10 | EXT | Задир. |  | (c)
40558.04 | 0 | 0 | -11.265 | -11.265 | -969 | -732 | -713 | 457 |  | 3673 | Нарушение формы кольцевого шва | GWAN |  | 01:31 | 02:09 | 02:12 | 0 | 512 |  | EXT | Нарушение формы кольцевого шва |  | (c)
40580.435 | 11.13 | 11.082 | -0.04 | -0.088 | -1044 | -390 | -700 | 357 | 14 | 3674 |  | CORR | GENE | 06:36 | 08:21 | 07:31 | 74 | 687 | 10 | EXT |  | 0.89 | (c)
40603.515 | 0 | 0 | -11.46 | -11.46 | 659 | 1124 | 953 | 659 |  | 3677 | Нарушение формы кольцевого шва | GWAN |  | 04:12 | 05:28 | 05:00 | 0 | 589 |  | EXT | Нарушение формы кольцевого шва |  | (c)
40603.684 | 0.169 | 0.058 | -11.291 | -11.402 | 809 | 846 | 852 | 809 | 58 | 3677 |  | ARTD | GENE | 04:37 | 04:43 | 04:44 | 249 | 85 |  | EXT | Эквивалент потери металла 11%. |  | (c)
40626.191 | 11.216 | 11.084 | -0.019 | -0.151 | -2024 | -346 | -953 | 0 | 19 | 3678 |  | CORR | GENE | 03:39 | 08:09 | 06:31 | 132 | 2141 | 11 | EXT |  | 0.9 | (c)
40648.951 | 0.051 | 0.027 | -11.449 | -11.473 | -1710 | -425 | -1020 | 330 | 27 | 3681 |  | CORR | GENE | 04:13 | 07:40 | 06:04 | 69 | 1380 | 10 | EXT | Аномалия находится на упругопластическом изгибе: R=362 D, максимальное растяжение на 6.1 час. | 0.89 | (c)
40671.56 | 0 | 0 | -10.765 | -10.765 | -1540 | -1332 | -1359 | 1179 |  | 3683 | Нарушение формы кольцевого шва | GWAN |  | 11:11 | 11:44 | 11:40 | 0 | 361 |  | EXT | Нарушение формы кольцевого шва Аномалия находится на отводе. |  | (c)
40704.291 | 10.536 | 10.483 | -1.114 | -1.167 | 32 | 155 | 184 | 32 | 1086 | 3685 |  | CORR | GENE | 04:03 | 04:23 | 04:28 | 81 | 304 | 11 | EXT |  | 0.89 | (c)
40705.058 | 11.303 | 11.261 | -0.347 | -0.389 | 98 | 204 | 240 | 98 | 305 | 3685 |  | CORR | GENE | 04:14 | 04:31 | 04:37 | 84 | 284 | 10 | EXT |  | 0.89 | (c)
40705.405 | 0 | 0 | -11.405 | -11.405 | 2037 | 2198 | -2198 | 1971 |  | 3686 | Нарушение формы кольцевого шва | GWAN |  | 00:48 | 01:14 | 01:24 | 0 | 453 |  | EXT | Нарушение формы кольцевого шва |  | (c)
40709.656 | 4.251 | 3.795 | -7.154 | -7.61 | 1731 | 1746 | 1820 | 1731 | 3795 | 3686 |  | GOUG | GENE | 11:59 | 00:01 | 12:13 | 616 | 177 | 10 | EXT | Задир. |  | (c)
40755.552 | 4.877 | 4.728 | -6.373 | -6.522 | 990 | 1228 | 1216 | 990 | 4728 | 3690 |  | DENT | GENE | 00:05 | 00:43 | 00:41 | 311 | 451 | 1.1 | N/A | Глубина вмятины: 16 мм (1,1%). Линейка: 31 см в (473 см; 00:43 ч:мин) Аномалия находится на отводе. |  | (c)
40763.377 | 1.452 | 1.369 | -9.708 | -9.791 | 1743 | 1846 | 1795 | 1743 | 1369 | 3691 |  | DENT | GENE | 02:06 | 02:23 | 02:15 | 139 | 104 | 0.5 | N/A | Глубина вмятины: 7 мм (0,5%). Линейка: 14 см в (137 см; 02:23 ч:мин) |  | (c)
40772.512 | 10.587 | 10.575 | -0.573 | -0.585 | 1726 | 1866 | 1826 | 1726 | 555 | 3691 |  | CORR | CIGR | 02:04 | 02:26 | 02:20 | 30 | 200 | 15 | EXT | Аномалия находится на упругопластическом изгибе: R=897 D, максимальное растяжение на 6.1 час. | 0.89 | (c)
40795.383 | 10.768 | 10.703 | -0.632 | -0.697 | 1475 | 1703 | 1842 | 1475 | 600 | 3693 |  | CORR | GENE | 05:38 | 06:15 | 06:38 | 97 | 732 | 10 | EXT | Аномалия находится на упругопластическом изгибе: R=963 D, максимальное растяжение на 5.3 час. | 0.89 | (c)
40795.608 | 10.993 | 10.948 | -0.407 | -0.452 | 1401 | 1701 | 1749 | 1401 | 375 | 3693 |  | CORR | GENE | 05:26 | 06:15 | 06:23 | 77 | 697 | 10 | EXT |  | 0.89 | (c)
40841.405 | 0 | 0 | -11.385 | -11.385 | -1382 | -1106 | -925 | 469 |  | 3698 | Нарушение формы кольцевого шва | GWAN |  | 03:53 | 04:38 | 05:07 | 0 | 913 |  | EXT | Нарушение формы кольцевого шва |  | (c)
40870.514 | 6.309 | 6.223 | -4.886 | -4.972 | -1270 | -1185 | -1037 | 804 | 4802 | 3700 |  | CORR | GENE | 05:35 | 05:48 | 06:12 | 170 | 465 | 10 | EXT | Аномалия находится на отводе. | 0.9 | (c)
40897.845 | 0 | 0 | -10.215 | -10.215 | 807 | 2202 | 1567 | 807 |  | 3703 | Нарушение формы кольцевого шва | GWAN |  | 03:52 | 07:37 | 05:55 | 0 | 1521 |  | EXT | Нарушение формы кольцевого шва |  | (c)
40940.54 | 9.765 | 9.505 | -0.505 | -0.765 | -1636 | -1474 | -1379 | 1122 | 235 | 3706 |  | DENT | GENE | 05:40 | 06:07 | 06:22 | 530 | 513 | 0.3 | N/A | Глубина вмятины: 4 мм (0,3%). Линейка: 53 см в (951 см; 06:07 ч:мин) |  | (c)
40973.791 | 10.076 | 10.014 | -0.054 | -0.116 | -1934 | -1653 | -1509 | 1085 | 24 | 3709 |  | CORR | GENE | 04:15 | 05:01 | 05:24 | 92 | 849 | 10 | EXT |  | 0.89 | (c)
40996.469 | 0.079 | 0.056 | -11.501 | -11.524 | -1753 | -1625 | -1666 | 1578 | 56 | 3712 |  | CORR | CIGR | 04:52 | 05:13 | 05:07 | 32 | 175 | 13 | EXT | Аномалия находится на упругопластическом изгибе: R=446 D, максимальное растяжение на 6.6 час. | 0.89 | (c)
41030.775 | 0 | 0 | -11.615 | -11.615 | -556 | -163 | -46 | 463 |  | 3715 | Нарушение формы кольцевого шва | GWAN |  | 11:54 | 00:57 | 13:16 | 0 | 1020 |  | EXT | Нарушение формы кольцевого шва |  | (c)
41041.888 | 11.113 | 10.951 | -0.502 | -0.664 | 1492 | 1624 | 1791 | 1492 | 344 | 3715 |  | DENT | GENE | 05:24 | 05:45 | 06:12 | 320 | 598 | 0.8 | N/A | Глубина вмятины: 11 мм (0,8%). Линейка: 32 см в (1095 см; 05:45 ч:мин) |  | (c)
41047.076 | 4.686 | 4.603 | -6.959 | -7.042 | 1053 | 1117 | 1118 | 1053 | 4603 | 3716 |  | DENT | GENE | 09:02 | 09:12 | 09:12 | 154 | 129 | 0.4 | N/A | Глубина вмятины: 6 мм (0,4%). Линейка: 15 см в (460 см; 09:12 ч:мин) |  | (c)
41049.942 | 7.552 | 7.315 | -4.093 | -4.33 | 266 | 387 | 444 | 266 | 3840 | 3716 |  | DENT | GENE | 06:55 | 07:15 | 07:24 | 490 | 355 | 0.4 | N/A | Глубина вмятины: 5 мм (0,4%). Линейка: 49 см в (732 см; 07:15 ч:мин) |  | (c)
41054.035 | 0 | 0 | -11.535 | -11.535 | -1347 | -884 | -952 | 556 |  | 3717 | Нарушение формы кольцевого шва | GWAN |  | 10:57 | 00:12 | 12:01 | 0 | 791 |  | EXT | Нарушение формы кольцевого шва |  | (c)
41054.035 | 0 | 0 | -11.535 | -11.535 | 887 | 1184 | 1272 | 887 |  | 3717 | Нарушение формы кольцевого шва | GWAN |  | 04:58 | 05:46 | 06:00 | 0 | 769 |  | EXT | Нарушение формы кольцевого шва |  | (c)
41054.059 | 0.024 | 0.013 | -11.511 | -11.522 | -943 | 425 | -69 | 0 | 13 | 3717 |  | CORR | GENE | 00:03 | 03:44 | 02:24 | 104 | 1748 | 11 | EXT |  | 0.89 | (c)
41057.908 | 3.873 | 3.46 | -7.662 | -8.075 | 1036 | 1049 | 1065 | 1036 | 3460 | 3717 |  | CORR | GENE | 05:22 | 05:24 | 05:27 | 514 | 57 | 13 | EXT |  | 0.96 | (c)
41058.528 | 4.493 | 4.478 | -7.042 | -7.057 | 1171 | 1430 | 1347 | 1171 | 4478 | 3717 |  | CORR | GENE | 05:44 | 06:26 | 06:12 | 55 | 353 | 11 | EXT |  | 0.89 | (c)
41065.628 | 0.058 | 0.038 | -11.577 | -11.597 | -492 | -140 | 76 | 0 | 38 | 3718 |  | CORR | GENE | 02:24 | 03:21 | 03:55 | 101 | 1135 | 13 | EXT |  | 0.89 | (c)
41088.94 | 0.065 | 0.023 | -9.665 | -9.707 | -752 | -178 | 262 | 0 | 23 | 3720 |  | CORR | GENE | 01:05 | 02:38 | 03:49 | 93 | 2028 | 10 | EXT | Аномалия находится на упругопластическом изгибе: R=491 D, максимальное растяжение на 5.1 час. | 0.89 | (c)
41147.899 | 3.994 | 3.803 | -7.311 | -7.502 | -1936 | -1792 | -1771 | 1606 | 3803 | 3725 |  | DENT | GENE | 05:58 | 06:21 | 06:24 | 304 | 330 | 0.3 | N/A | Глубина вмятины: 4 мм (0,3%). Линейка: 30 см в (380 см; 06:21 ч:мин) |  | (c)
41157.989 | 2.779 | 2.708 | -8.621 | -8.692 | 1357 | 1418 | 1561 | 1357 | 2708 | 3726 |  | CORR | GENE | 05:12 | 05:22 | 05:45 | 136 | 409 | 10 | EXT |  | 0.9 | (c)
41180.117 | 2.237 | 2.096 | -9.393 | -9.534 | 6 | 74 | 134 | 6 | 2096 | 3728 |  | DENT | GENE | 07:29 | 07:40 | 07:50 | 330 | 256 | 0.4 | N/A | Глубина вмятины: 6 мм (0,4%). Линейка: 33 см в (210 см; 07:40 ч:мин) Аномалия находится вблизи продольного шва. |  | (c)
41184.964 | 7.084 | 6.914 | -4.546 | -4.716 | -540 | -484 | -478 | 416 | 4416 | 3728 |  | DENT | GENE | 06:01 | 06:10 | 06:11 | 300 | 123 | 0.6 | N/A | Глубина вмятины: 8 мм (0,6%). Линейка: 30 см в (691 см; 06:10 ч:мин) |  | (c)
41189.38 | 11.5 | 11.484 | -0.13 | -0.146 | -510 | -318 | -414 | 318 | 105 | 3728 |  | CORR | CIGR | 06:06 | 06:36 | 06:21 | 41 | 192 | 10 | EXT |  | 0.89 | (c)
41189.51 | 0 | 0 | -11.655 | -11.655 | 15 | 933 | 559 | 15 |  | 3729 | Нарушение формы кольцевого шва | GWAN |  | 07:15 | 09:43 | 08:43 | 0 | 1088 |  | EXT | Нарушение формы кольцевого шва |  | (c)
41201.165 | 0 | 0 | -11.13 | -11.13 | -128 | 410 | 228 | 0 |  | 3730 | Нарушение формы кольцевого шва | GWAN |  | 01:51 | 03:17 | 02:48 | 0 | 711 |  | EXT | Нарушение формы кольцевого шва |  | (c)
41223.72 | 0 | 0 | -10.93 | -10.93 | -1143 | -1066 | -983 | 823 |  | 3732 | Нарушение формы кольцевого шва | GWAN |  | 06:24 | 06:36 | 06:49 | 0 | 320 |  | EXT | Нарушение формы кольцевого шва |  | (c)
41249.149 | 3.209 | 2.989 | -7.926 | -8.146 | -1083 | -806 | -675 | 268 | 2989 | 3734 |  | DENT | GENE | 05:15 | 05:60 | 06:21 | 408 | 815 | 1.1 | N/A | Глубина вмятины: 15 мм (1,1%). Линейка: 41 см в (299 см; 05:60 ч:мин) |  | (c)
41275.686 | 7.456 | 7.216 | -3.844 | -4.084 | 316 | 490 | 524 | 316 | 3615 | 3736 |  | DENT | GENE | 06:04 | 06:32 | 06:38 | 469 | 415 | 0.4 | N/A | Глубина вмятины: 6 мм (0,4%). Линейка: 47 см в (722 см; 06:32 ч:мин) |  | (c)
41286.614 | 7.084 | 7.003 | -4.281 | -4.362 | 1803 | 1859 | 1861 | 1803 | 4242 | 3737 |  | DENT | GENE | 09:28 | 09:37 | 09:37 | 120 | 116 | 0.5 | N/A | Глубина вмятины: 7 мм (0,5%). Линейка: 12 см в (700 см; 09:37 ч:мин) |  | (c)
41329.426 | 5.021 | 4.945 | -6.449 | -6.525 | -843 | -640 | -568 | 292 | 4945 | 3741 |  | CORR | GENE | 03:16 | 03:49 | 04:01 | 102 | 551 | 10 | EXT |  | 0.89 | (c)
41330.036 | 5.631 | 5.443 | -5.839 | -6.027 | 212 | 389 | 329 | 212 | 5443 | 3741 |  | DENT | GENE | 06:07 | 06:35 | 06:26 | 413 | 234 | 0.3 | N/A | Глубина вмятины: 4 мм (0,3%). Линейка: 41 см в (544 см; 06:35 ч:мин) |  | (c)
41339.21 | 3.335 | 3.287 | -7.765 | -7.813 | -1544 | -1262 | -1325 | 1106 | 3287 | 3742 |  | CORR | GENE | 05:32 | 06:18 | 06:08 | 98 | 437 | 10 | EXT |  | 0.89 | (c)
41417.467 | 3.157 | 3.052 | -8.508 | -8.613 | -1519 | -1252 | -1148 | 776 | 3052 | 3749 |  | CORR | GENE | 04:57 | 05:40 | 05:57 | 131 | 743 | 11 | EXT | Аномалия находится на отводе. | 0.9 | (c)
41436.665 | 0 | 0 | -11.245 | -11.245 | -926 | -739 | -651 | 376 |  | 3751 | Нарушение формы кольцевого шва | GWAN |  | 00:37 | 01:07 | 01:21 | 0 | 550 |  | EXT | Нарушение формы кольцевого шва |  | (c)
41436.665 | 0 | 0 | -11.245 | -11.245 | 682 | 1005 | 915 | 682 |  | 3751 | Нарушение формы кольцевого шва | GWAN |  | 04:56 | 05:48 | 05:34 | 0 | 467 |  | EXT | Нарушение формы кольцевого шва |  | (c)
41436.899 | 0.234 | 0.205 | -11.011 | -11.04 | 369 | 517 | 542 | 369 | 205 | 3751 |  | CORR | GENE | 04:06 | 04:30 | 04:34 | 79 | 345 | 11 | EXT |  | 0.89 | (c)
41447.95 | 0.04 | 0.024 | -10.975 | -10.991 | 449 | 1649 | 1633 | 449 | 24 | 3752 |  | CORR | GENE | 02:43 | 05:57 | 05:55 | 97 | 2368 | 14 | EXT |  | 0.89 | (c)
41449.033 | 1.123 | 0.988 | -9.892 | -10.027 | 1464 | 1497 | 1502 | 1464 | 988 | 3752 |  | CORR | GENE | 05:27 | 05:33 | 05:33 | 296 | 76 | 11 | EXT |  | 0.92 | (c)
41449.08 | 1.17 | 1.151 | -9.845 | -9.864 | 2075 | -1867 | -2053 | 1719 | 1151 | 3752 |  | CORR | GENE | 07:06 | 08:30 | 07:60 | 141 | 667 | 11 | EXT |  | 0.9 | (c)
41449.348 | 1.438 | 1.342 | -9.577 | -9.673 | 754 | 908 | 1132 | 754 | 1342 | 3752 |  | CORR | GENE | 03:33 | 03:58 | 04:34 | 109 | 756 | 12 | EXT |  | 0.89 | (c)
41458.925 | 0 | 0 | -11.67 | -11.67 | -1156 | -1067 | -1053 | 950 |  | 3753 | Нарушение формы кольцевого шва | GWAN |  | 11:51 | 00:05 | 12:07 | 0 | 206 |  | INT | Нарушение формы кольцевого шва Аномалия находится на отводе. |  | (c)
41475.126 | 4.531 | 4.442 | -6.759 | -6.848 | 807 | 1157 | 991 | 807 | 4442 | 3754 |  | DENT | GENE | 06:43 | 07:39 | 07:12 | 186 | 368 | 0.8 | N/A | Глубина вмятины: 11 мм (0,8%). Линейка: 19 см в (444 см; 07:39 ч:мин) |  | (c)
41496.504 | 3.484 | 3.304 | -8.126 | -8.306 | -1327 | -1048 | -814 | 300 | 3304 | 3756 |  | CORR | GENE | 03:47 | 04:32 | 05:09 | 196 | 1027 | 12 | EXT | Аномалия находится на упругопластическом изгибе: R=803 D, максимальное растяжение на 6.5 час. | 0.91 | (c)
41496.716 | 3.696 | 3.608 | -7.914 | -8.002 | -1153 | -1049 | -798 | 443 | 3608 | 3756 |  | CORR | GENE | 04:15 | 04:31 | 05:12 | 125 | 710 | 10 | EXT | Аномалия находится на упругопластическом изгибе: R=782 D, максимальное растяжение на 6.5 час. | 0.89 | (c)
41497.838 | 4.818 | 4.794 | -6.792 | -6.816 | -90 | 36 | 112 | 0 | 4794 | 3756 |  | CORR | GENE | 07:06 | 07:27 | 07:39 | 70 | 404 | 11 | EXT | Аномалия находится на упругопластическом изгибе: R=723 D, максимальное растяжение на 6.5 час. | 0.89 | (c)
41504.681 | 0.051 | 0.011 | -11.119 | -11.159 | -447 | 130 | 178 | 0 | 11 | 3757 |  | CORR | GENE | 05:54 | 07:27 | 07:35 | 139 | 1249 | 13 | EXT | Аномалия находится на упругопластическом изгибе: R=524 D, максимальное растяжение на 6.3 час. | 0.9 | (c)
41509.313 | 4.683 | 4.667 | -6.487 | -6.503 | -605 | -549 | -557 | 510 | 4667 | 3757 |  | CORR | CIGR | 05:29 | 05:38 | 05:36 | 26 | 95 | 12 | EXT | Аномалия находится на упругопластическом изгибе: R=409 D, максимальное растяжение на 6.4 час. | 0.89 | (c)
41509.489 | 4.859 | 4.839 | -6.311 | -6.331 | -733 | -579 | -613 | 493 | 4839 | 3757 |  | CORR | GENE | 05:08 | 05:33 | 05:27 | 63 | 240 | 10 | EXT | Аномалия находится на упругопластическом изгибе: R=409 D, максимальное растяжение на 6.4 час. | 0.89 | (c)
41510.114 | 5.484 | 5.425 | -5.686 | -5.745 | -724 | -472 | -584 | 445 | 5425 | 3757 |  | CORR | GENE | 05:09 | 05:50 | 05:32 | 74 | 279 | 10 | EXT | Аномалия находится на упругопластическом изгибе: R=408 D, максимальное растяжение на 6.4 час. | 0.89 | (c)
41538.54 | 0 | 0 | -11.285 | -11.285 | 655 | 1017 | 912 | 655 |  | 3760 | Нарушение формы кольцевого шва | GWAN |  | 05:37 | 06:36 | 06:19 | 0 | 514 |  | EXT | Нарушение формы кольцевого шва |  | (c)
41546.446 | 7.906 | 7.691 | -3.379 | -3.594 | 934 | 1056 | 1110 | 934 | 3123 | 3760 |  | DENT | GENE | 06:22 | 06:42 | 06:51 | 471 | 352 | 0.3 | N/A | Глубина вмятины: 4 мм (0,3%). Линейка: 47 см в (769 см; 06:42 ч:мин) |  | (c)
41595.11 | 0 | 0 | -11.445 | -11.445 | -284 | 95 | -1 | 0 | 0 | 3765 | Смещение кромок | GWAN |  | 04:33 | 05:34 | 05:19 | 0 | 565 | 15 | EXT | Смещение кромок Наружу Величина смещения - 2.4 мм. |  | (c)
41602.378 | 7.268 | 7.25 | -4.177 | -4.195 | 89 | 111 | 108 | 89 | 4147 | 3765 |  | CORR | PITT | 05:33 | 05:37 | 05:37 | 48 | 38 | 13 | EXT |  | 0.89 | (c)
41605.898 | 10.788 | 10.668 | -0.657 | -0.777 | 773 | 814 | 814 | 773 | 486 | 3765 |  | CORR | GENE | 07:24 | 07:30 | 07:30 | 291 | 82 | 10 | EXT |  | 0.92 | (c)
41607.203 | 0.648 | 0.487 | -10.902 | -11.063 | -229 | -159 | -194 | 159 | 487 | 3766 |  | CORR | GENE | 06:60 | 07:11 | 07:05 | 437 | 70 | 11 | EXT |  | 0.94 | (c)
41612.263 | 5.708 | 4.853 | -5.842 | -6.697 | -95 | -54 | -60 | 25 | 4853 | 3766 |  | CORR | GENE | 07:21 | 07:28 | 07:27 | 1458 | 70 | 10 | EXT |  | 0.97 | (c)
41618.105 | 0 | 0 | -11.57 | -11.57 | 285 | 551 | 574 | 285 | 0 | 3767 | Смещение кромок | GWAN |  | 05:18 | 06:01 | 06:04 | 0 | 577 | 18 | EXT | Смещение кромок Наружу Величина смещения - 2.8 мм. |  | (c)
41629.213 | 11.108 | 10.959 | -0.462 | -0.611 | -207 | 178 | 319 | 0 | 361 | 3767 |  | CORR | GENE | 03:58 | 05:01 | 05:23 | 250 | 1053 | 10 | EXT |  | 0.91 | (c)
41629.675 | 0 | 0 | -11.36 | -11.36 | 742 | 821 | 1067 | 742 |  | 3768 | Нарушение формы кольцевого шва | GWAN |  | 01:34 | 01:47 | 02:26 | 0 | 648 |  | EXT | Нарушение формы кольцевого шва |  | (c)
41629.675 | 0 | 0 | -11.36 | -11.36 | -574 | -385 | -403 | 232 |  | 3768 | Нарушение формы кольцевого шва | GWAN |  | 10:01 | 10:32 | 10:29 | 0 | 342 |  | EXT | Нарушение формы кольцевого шва |  | (c)
41645.636 | 4.601 | 4.425 | -6.519 | -6.695 | -2101 | -1815 | -1832 | 1563 | 4425 | 3769 |  | DENT | GENE | 06:22 | 07:08 | 07:05 | 275 | 538 | 0.6 | N/A | Глубина вмятины: 8 мм (0,6%). Линейка: 28 см в (443 см; 07:08 ч:мин) |  | (c)
41646.137 | 5.102 | 5.012 | -6.018 | -6.108 | 1873 | 1881 | 1893 | 1873 | 5012 | 3769 |  | CORR | AXGR | 05:03 | 05:04 | 05:06 | 371 | 41 | 10 | EXT |  | 0.93 | (c)
41646.62 | 5.585 | 5.522 | -5.535 | -5.598 | 1807 | 1853 | 1841 | 1807 | 5156 | 3769 |  | CORR | GENE | 04:52 | 04:60 | 04:58 | 442 | 68 | 10 | EXT |  | 0.93 | (c)
41655.473 | 3.318 | 3.056 | -7.937 | -8.199 | -1066 | -930 | -843 | 620 | 3056 | 3770 |  | DENT | GENE | 06:25 | 06:47 | 07:01 | 492 | 446 | 0.4 | N/A | Глубина вмятины: 5 мм (0,4%). Линейка: 49 см в (306 см; 06:47 ч:мин) |  | (c)
41766.135 | 0 | 0 | -10.94 | -10.94 | -598 | -350 | 31 | 0 |  | 3780 | Нарушение формы кольцевого шва | GWAN |  | 03:23 | 04:03 | 05:05 | 0 | 1258 |  | EXT | Нарушение формы кольцевого шва |  | (c)
41777.036 | 10.901 | 10.854 | -0.039 | -0.086 | -461 | -8 | -74 | 0 | 14 | 3780 |  | CORR | GENE | 03:45 | 04:58 | 04:48 | 72 | 774 | 14 | EXT |  | 0.89 | (c)
41777.056 | 10.921 | 10.844 | -0.019 | -0.096 | 456 | 660 | 977 | 456 | 17 | 3780 |  | CORR | GENE | 06:13 | 06:46 | 07:37 | 79 | 1041 | 10 | EXT |  | 0.89 | (c)
41777.874 | 0.799 | 0.722 | -10.526 | -10.603 | 138 | 275 | 365 | 138 | 722 | 3781 |  | CORR | GENE | 07:49 | 08:11 | 08:26 | 107 | 454 | 13 | EXT |  | 0.9 | (c)
41788.302 | 11.227 | 11.186 | -0.098 | -0.139 | -22 | 560 | 411 | 0 | 29 | 3781 |  | CORR | GENE | 07:23 | 08:57 | 08:33 | 110 | 866 | 10 | EXT |  | 0.89 | (c)
41792.387 | 3.987 | 3.818 | -7.163 | -7.332 | -2055 | -1939 | -1900 | 1745 | 3818 | 3782 |  | DENT | GENE | 06:49 | 07:07 | 07:14 | 338 | 310 | 0.4 | N/A | Глубина вмятины: 5 мм (0,4%). Линейка: 34 см в (382 см; 07:07 ч:мин) |  | (c)
41793.181 | 4.781 | 4.455 | -6.369 | -6.695 | -1671 | -1492 | -1469 | 1267 | 4455 | 3782 |  | DENT | GENE | 07:51 | 08:19 | 08:23 | 587 | 404 | 0.4 | N/A | Глубина вмятины: 5 мм (0,4%). Линейка: 59 см в (446 см; 08:19 ч:мин) |  | (c)
41794.241 | 5.841 | 5.834 | -5.309 | -5.316 | 962 | 1079 | 1021 | 962 | 5274 | 3782 |  | GOUG | CIGR | 02:56 | 03:14 | 03:05 | 42 | 117 | 9 | EXT | Задир. |  | (c)
41810.743 | 11.193 | 11.153 | -0.057 | -0.097 | 959 | 1114 | 1109 | 959 | 34 | 3783 |  | CORR | GENE | 07:21 | 07:46 | 07:45 | 63 | 299 | 14 | EXT |  | 0.89 | (c)
41856.611 | 0.051 | 0.014 | -11.054 | -11.091 | 1006 | 1212 | 1385 | 1006 | 14 | 3788 |  | CORR | GENE | 06:47 | 07:20 | 07:48 | 88 | 757 | 10 | EXT |  | 0.89 | (c)
41895.596 | 4.711 | 4.638 | -6.874 | -6.947 | -1508 | -1263 | -1337 | 1165 | 4638 | 3791 |  | CORR | GENE | 07:23 | 08:03 | 07:51 | 98 | 343 | 14 | EXT |  | 0.89 | (c)
41911.46 | 8.99 | 8.968 | -2.295 | -2.317 | -1454 | -1328 | -1345 | 1236 | 2269 | 3792 |  | CORR | GENE | 07:43 | 08:04 | 08:01 | 48 | 219 | 10 | EXT |  | 0.89 | (c)
41913.659 | 11.189 | 11.168 | -0.096 | -0.117 | 1040 | 2163 | -2114 | 806 | 20 | 3792 |  | CORR | GENE | 02:26 | 05:27 | 05:57 | 97 | 2615 | 10 | EXT |  | 0.89 | (c)
41928.808 | 3.538 | 3.507 | -7.902 | -7.933 | 1888 | 2152 | 2040 | 39 | 3507 | 3794 |  | CORR | GENE | 04:07 | 04:50 | 04:32 | 53 | 303 | 11 | EXT |  | 0.89 | (c)
41931.076 | 5.806 | 5.735 | -5.634 | -5.705 | -1980 | -1492 | -1707 | 250 | 5554 | 3794 |  | CORR | GENE | 05:43 | 07:02 | 06:27 | 151 | 546 | 10 | EXT |  | 0.9 | (c)
41932.2 | 6.93 | 6.653 | -4.51 | -4.787 | 2110 | 2143 | -1978 | 0 | 4480 | 3794 |  | CORR | GENE | 04:43 | 04:48 | 05:43 | 307 | 746 | 13 | EXT |  | 0.93 | (c)
41932.385 | 7.115 | 7.1 | -4.325 | -4.34 | -1702 | -1657 | -1632 | 528 | 4307 | 3794 |  | CORR | CIGR | 06:28 | 06:35 | 06:39 | 33 | 140 | 10 | EXT |  | 0.89 | (c)
41932.486 | 7.216 | 7.205 | -4.224 | -4.235 | -2219 | -2181 | -2145 | 12 | 4183 | 3794 |  | CORR | GENE | 05:04 | 05:10 | 05:16 | 52 | 147 | 10 | EXT |  | 0.89 | (c)
41932.548 | 7.278 | 7.026 | -4.162 | -4.414 | -1826 | -1784 | -1805 | 405 | 4162 | 3794 |  | CORR | AXGR | 06:08 | 06:15 | 06:11 | 252 | 43 | 10 | EXT |  | 0.91 | (c)
41932.753 | 7.483 | 7.444 | -3.957 | -3.996 | 1998 | 2085 | 2197 | 0 | 3897 | 3794 |  | CORR | GENE | 04:25 | 04:39 | 04:57 | 99 | 398 | 13 | EXT |  | 0.89 | (c)
41932.832 | 7.562 | 7.45 | -3.878 | -3.99 | -1771 | -1663 | -1597 | 459 | 3819 | 3794 |  | CORR | GENE | 06:16 | 06:34 | 06:45 | 171 | 349 | 12 | EXT |  | 0.9 | (c)
41933.225 | 7.955 | 7.915 | -3.485 | -3.525 | 1992 | 2126 | 2216 | 0 | 3380 | 3794 |  | CORR | GENE | 04:24 | 04:45 | 04:60 | 145 | 447 | 13 | EXT |  | 0.9 | (c)
41933.577 | 8.307 | 8.304 | -3.133 | -3.136 | 2057 | -2118 | -2226 | 0 | 3085 | 3794 |  | CORR | GENE | 04:34 | 05:21 | 05:03 | 51 | 356 | 11 | EXT |  | 0.89 | (c)
41935.345 | 10.075 | 9.425 | -1.365 | -2.015 | 2036 | 2120 | 2097 | 72 | 1049 | 3794 |  | CORR | GENE | 04:31 | 04:44 | 04:41 | 966 | 123 | 11 | EXT |  | 0.97 | (c)
41936.639 | 11.369 | 11.327 | -0.071 | -0.113 | -565 | -264 | -384 | 203 | 46 | 3794 |  | CORR | GENE | 09:31 | 10:20 | 10:00 | 67 | 362 | 15 | EXT |  | 0.89 | (c)
41936.71 | 0 | 0 | -11.38 | -11.38 | -1321 | -549 | -566 | 0 | 0 | 3795 | Смещение кромок | GWAN |  | 04:41 | 06:46 | 06:43 | 0 | 1511 | 16 | EXT | Смещение кромок Наружу Величина смещения - 2.5 мм. |  | (c)
41943.781 | 7.071 | 7.032 | -4.309 | -4.348 | 698 | 722 | 723 | 698 | 4173 | 3795 |  | GOUG | GENE | 10:07 | 10:11 | 10:11 | 175 | 50 | 10 | EXT | Задир. |  | (c)
41943.79 | 7.08 | 6.984 | -4.3 | -4.396 | 628 | 742 | 721 | 628 | 4239 | 3795 |  | DENT | GENE | 09:56 | 10:14 | 10:11 | 157 | 185 | 0.5 | N/A | Глубина вмятины: 7 мм (0,5%). Линейка: 16 см в (698 см; 10:14 ч:мин) Аномалия находится вблизи дефекта потери металла. |  | (c)
41970.777 | 0.032 | 0.024 | -11.333 | -11.341 | 814 | 850 | 993 | 814 | 24 | 3798 |  | CORR | GENE | 03:15 | 03:21 | 03:44 | 74 | 359 | 12 | EXT |  | 0.89 | (c)
41997.807 | 4.582 | 4.525 | -6.528 | -6.585 | -817 | -739 | -652 | 488 | 4525 | 3800 |  | CORR | GENE | 04:44 | 04:57 | 05:11 | 95 | 330 | 10 | EXT |  | 0.89 | (c)
42010.1 | 5.765 | 5.689 | -5.87 | -5.946 | 1832 | 1940 | 1953 | 1832 | 5689 | 3801 |  | CORR | GENE | 05:07 | 05:24 | 05:26 | 116 | 241 | 11 | EXT |  | 0.89 | (c)
42010.458 | 6.123 | 6.09 | -5.512 | -5.545 | 1771 | 1831 | 1896 | 1771 | 5451 | 3801 |  | CORR | GENE | 04:57 | 05:07 | 05:17 | 94 | 251 | 11 | EXT |  | 0.89 | (c)
42014.313 | 9.978 | 9.825 | -1.657 | -1.81 | -1698 | -1639 | -1645 | 1593 | 1170 | 3801 |  | CORR | GENE | 07:37 | 07:47 | 07:46 | 640 | 105 | 10 | EXT |  | 0.95 | (c)
42015.892 | 11.557 | 11.518 | -0.078 | -0.117 | 1600 | 1703 | 1719 | 1600 | 64 | 3801 |  | CORR | GENE | 04:29 | 04:46 | 04:49 | 53 | 238 | 12 | EXT |  | 0.89 | (c)
42019.156 | 3.186 | 3.031 | -7.854 | -8.009 | -760 | -730 | -712 | 664 | 3031 | 3802 |  | CORR | GENE | 05:42 | 05:46 | 05:49 | 457 | 97 | 10 | EXT |  | 0.93 | (c)
42020.102 | 4.132 | 4.065 | -6.908 | -6.975 | -795 | -712 | -587 | 379 | 4065 | 3802 |  | CORR | GENE | 05:36 | 05:49 | 06:10 | 93 | 416 | 12 | EXT |  | 0.89 | (c)
42038.733 | 0.068 | 0.028 | -11.317 | -11.357 | 328 | 347 | 347 | 328 | 28 | 3804 |  | ARTD | AXGR | 05:14 | 05:17 | 05:17 | 207 | 38 |  | EXT | Эквивалент потери металла 11%. |  | (c)
42061.685 | 0 | 0 | -11.46 | -11.46 | 1513 | 1660 | 1648 | 1513 | 0 | 3806 | Смещение кромок | GWAN |  | 04:50 | 05:13 | 05:11 | 0 | 270 | 16 | EXT | Смещение кромок Вовнутрь Величина смещения - 2.4 мм. |  | (c)
42061.685 | 0 | 0 | -11.46 | -11.46 | -1247 | -840 | -931 | 616 |  | 3806 | Нарушение формы кольцевого шва | GWAN |  | 09:24 | 10:30 | 10:15 | 0 | 631 |  | EXT | Нарушение формы кольцевого шва |  | (c)
42091.259 | 6.494 | 5.66 | -5.136 | -5.97 | 1781 | 1847 | 1852 | 1781 | 5088 | 3808 |  | CORR | GENE | 06:00 | 06:11 | 06:11 | 882 | 141 | 10 | EXT |  | 0.96 | (c)
42093.72 | 8.955 | 8.88 | -2.675 | -2.75 | 1517 | 1611 | 1664 | 1517 | 2659 | 3808 |  | CORR | GENE | 05:17 | 05:33 | 05:41 | 91 | 293 | 11 | EXT |  | 0.89 | (c)
42094.427 | 9.662 | 9.64 | -1.968 | -1.99 | -2145 | -2023 | -2062 | 1979 | 1892 | 3808 |  | CORR | GENE | 07:26 | 07:46 | 07:40 | 98 | 166 | 11 | EXT |  | 0.89 | (c)
42106.811 | 10.416 | 10.249 | -1.214 | -1.381 | -1856 | -1793 | -1792 | 1728 | 954 | 3809 |  | CORR | GENE | 07:51 | 08:01 | 08:01 | 427 | 127 | 10 | EXT |  | 0.93 | (c)
42108.025 | 0 | 0 | -11.65 | -11.65 | -400 | -190 | -45 | 0 |  | 3810 | Нарушение формы кольцевого шва | GWAN |  | 07:04 | 07:38 | 08:02 | 0 | 710 |  | EXT | Нарушение формы кольцевого шва |  | (c)
42108.109 | 0.084 | 0.067 | -11.566 | -11.583 | -960 | -838 | -736 | 513 | 67 | 3810 |  | CORR | GENE | 05:34 | 05:54 | 06:10 | 69 | 447 | 15 | EXT |  | 0.89 | (c)
42109.969 | 1.944 | 1.928 | -9.706 | -9.722 | -701 | -691 | -691 | 681 | 1928 | 3810 |  | CORR | PITT | 06:16 | 06:17 | 06:17 | 33 | 20 | 16 | EXT |  | 0.89 | (c)
42112.006 | 3.981 | 3.706 | -7.669 | -7.944 | -773 | -709 | -727 | 680 | 3706 | 3810 |  | CORR | GENE | 06:04 | 06:15 | 06:12 | 344 | 94 | 12 | EXT |  | 0.93 | (c)
42112.359 | 4.334 | 4.234 | -7.316 | -7.416 | -819 | -748 | -771 | 722 | 4234 | 3810 |  | CORR | GENE | 05:57 | 06:08 | 06:05 | 268 | 97 | 10 | EXT |  | 0.91 | (c)
42116.578 | 8.553 | 8.295 | -3.097 | -3.355 | -808 | -719 | -746 | 684 | 3001 | 3810 |  | CORR | GENE | 05:59 | 06:13 | 06:09 | 354 | 124 | 11 | EXT |  | 0.93 | (c)
42117.189 | 9.164 | 9.148 | -2.486 | -2.502 | -671 | -566 | -578 | 486 | 2356 | 3810 |  | CORR | GENE | 06:21 | 06:38 | 06:36 | 146 | 184 | 13 | EXT |  | 0.9 | (c)
42118.2 | 10.175 | 8.596 | -1.475 | -3.054 | 1078 | 1247 | 1208 | 1078 | 595 | 3810 |  | GOUG | GENE | 11:03 | 11:30 | 11:24 | 2459 | 259 | 10 | EXT | Задир. |  | (c)
42119.165 | 11.14 | 10.958 | -0.51 | -0.692 | -799 | -452 | -606 | 413 | 485 | 3810 |  | CORR | GENE | 06:00 | 06:56 | 06:31 | 207 | 386 | 12 | EXT |  | 0.91 | (c)
42119.336 | 11.311 | 11.284 | -0.339 | -0.366 | -618 | -501 | -542 | 466 | 331 | 3810 |  | CORR | CIGR | 06:29 | 06:48 | 06:42 | 35 | 152 | 10 | EXT |  | 0.89 | (c)
42119.414 | 11.389 | 11.373 | -0.261 | -0.277 | -739 | -430 | -559 | 380 | 230 | 3810 |  | CORR | CIGR | 06:10 | 06:60 | 06:39 | 47 | 359 | 13 | EXT |  | 0.89 | (c)
42119.571 | 11.546 | 11.32 | -0.104 | -0.33 | 866 | 988 | 963 | 866 | 90 | 3810 |  | DENT | GENE | 10:29 | 10:48 | 10:44 | 240 | 194 | 0.3 | N/A | Глубина вмятины: 4 мм (0,3%). Линейка: 24 см в (1132 см; 10:48 ч:мин) Аномалия находится вблизи кольцевого сварного шва. |  | (c)
42119.6 | 11.575 | 11.507 | -0.075 | -0.143 | -869 | -690 | -750 | 632 | 58 | 3810 |  | CORR | GENE | 05:49 | 06:18 | 06:08 | 85 | 238 | 13 | EXT |  | 0.89 | (c)
42119.742 | 0.067 | 0.046 | -10.578 | -10.599 | -1976 | -1786 | -1852 | 1729 | 46 | 3811 |  | CORR | CIGR | 06:27 | 06:58 | 06:47 | 42 | 247 | 12 | EXT |  | 0.89 | (c)
42119.853 | 0.178 | 0.156 | -10.467 | -10.489 | -2089 | -1924 | -1992 | 1895 | 156 | 3811 |  | CORR | CIGR | 06:09 | 06:36 | 06:25 | 46 | 194 | 10 | EXT |  | 0.89 | (c)
42119.965 | 0.29 | 0.258 | -10.355 | -10.387 | -2104 | -1973 | -1933 | 1763 | 258 | 3811 |  | CORR | GENE | 06:07 | 06:28 | 06:34 | 57 | 341 | 11 | EXT |  | 0.89 | (c)
42120.161 | 0.486 | 0.403 | -10.159 | -10.242 | 2086 | 2165 | 2150 | 2086 | 403 | 3811 |  | CORR | GENE | 05:23 | 05:35 | 05:33 | 103 | 127 | 14 | EXT |  | 0.9 | (c)
42120.795 | 1.12 | 0.991 | -9.525 | -9.654 | 2011 | 2122 | 2124 | 2011 | 991 | 3811 |  | CORR | GENE | 05:11 | 05:29 | 05:29 | 150 | 226 | 10 | EXT |  | 0.9 | (c)
42120.898 | 1.223 | 1.204 | -9.422 | -9.441 | -1823 | -1788 | -1783 | 1743 | 1204 | 3811 |  | CORR | CIGR | 06:52 | 06:57 | 06:58 | 31 | 80 | 12 | EXT |  | 0.89 | (c)
42121.038 | 1.363 | 1.311 | -9.282 | -9.334 | 2036 | 2164 | 2117 | 2036 | 1311 | 3811 |  | CORR | GENE | 05:15 | 05:35 | 05:28 | 67 | 161 | 10 | EXT |  | 0.89 | (c)
42121.211 | 1.536 | 1.491 | -9.109 | -9.154 | -2145 | -2120 | -2127 | 2109 | 1491 | 3811 |  | CORR | AXGR | 05:60 | 06:04 | 06:03 | 90 | 36 | 10 | EXT |  | 0.89 | (c)
42121.35 | 1.675 | 1.635 | -8.97 | -9.01 | 2015 | 2118 | 2219 | 2015 | 1635 | 3811 |  | CORR | GENE | 05:11 | 05:28 | 05:44 | 70 | 408 | 12 | EXT |  | 0.89 | (c)
42121.377 | 1.702 | 1.611 | -8.943 | -9.034 | -1869 | -1850 | -1849 | 1828 | 1611 | 3811 |  | CORR | AXGR | 06:44 | 06:47 | 06:48 | 144 | 42 | 16 | EXT |  | 0.91 | (c)
42122.666 | 2.991 | 2.792 | -7.654 | -7.853 | 2043 | 2066 | 2108 | 2043 | 2792 | 3811 |  | CORR | GENE | 05:16 | 05:20 | 05:26 | 280 | 129 | 13 | EXT |  | 0.93 | (c)
42139.132 | 8.812 | 7.676 | -2.343 | -3.479 | 279 | 354 | 344 | 279 | 2251 | 3812 |  | CORR | GENE | 04:49 | 05:02 | 04:60 | 1228 | 131 | 10 | EXT |  | 0.96 | (c)
42139.868 | 9.548 | 9.506 | -1.607 | -1.649 | 7 | 112 | 117 | 7 | 1588 | 3812 |  | CORR | GENE | 04:06 | 04:22 | 04:23 | 61 | 220 | 10 | EXT |  | 0.89 | (c)
42147.662 | 6.187 | 6.148 | -4.453 | -4.492 | 397 | 508 | 559 | 397 | 4420 | 3813 |  | CORR | GENE | 04:03 | 04:21 | 04:30 | 72 | 326 | 11 | EXT |  | 0.89 | (c)
42163.68 | 0.175 | 0.093 | -10.525 | -10.607 | -109 | 633 | 355 | 0 | 93 | 3815 |  | CORR | GENE | 04:20 | 06:20 | 05:35 | 121 | 928 | 10 | EXT | Аномалия находится на упругопластическом изгибе: R=331 D, максимальное растяжение на 6.3 час. | 1.06 | (b)
42164.312 | 0.807 | 0.708 | -9.893 | -9.992 | 597 | 612 | 681 | 597 | 708 | 3815 |  | CORR | GENE | 06:14 | 06:17 | 06:28 | 109 | 169 | 13 | EXT | Аномалия находится на упругопластическом изгибе: R=327 D, максимальное растяжение на 6.3 час. | 1.01 | (b)
42164.376 | 0.871 | 0.827 | -9.829 | -9.873 | 289 | 429 | 409 | 289 | 827 | 3815 |  | CORR | GENE | 05:25 | 05:47 | 05:44 | 57 | 240 | 13 | EXT | Аномалия находится на упругопластическом изгибе: R=325 D, максимальное растяжение на 6.3 час. | 0.99 | (c)
42166.52 | 3.015 | 2.875 | -7.685 | -7.825 | -2 | 42 | 42 | 0 | 2875 | 3815 |  | CORR | GENE | 04:38 | 04:45 | 04:45 | 400 | 89 | 10 | EXT | Аномалия находится на упругопластическом изгибе: R=320 D, максимальное растяжение на 6.3 час. | 0.93 | (c)
42167.397 | 3.892 | 3.86 | -6.808 | -6.84 | 373 | 648 | 525 | 373 | 3860 | 3815 |  | CORR | GENE | 05:38 | 06:23 | 06:03 | 92 | 304 | 10 | EXT | Аномалия находится на упругопластическом изгибе: R=327 D, максимальное растяжение на 6.3 час. | 1.01 | (b)
42167.602 | 4.097 | 3.924 | -6.603 | -6.776 | 825 | 945 | 942 | 825 | 3924 | 3815 |  | DENT | GENE | 06:51 | 07:11 | 07:10 | 305 | 234 | 0.8 | N/A | Глубина вмятины: 11 мм (0,8%). Линейка: 31 см в (392 см; 07:11 ч:мин) Аномалия находится вблизи дефекта потери металла. Аномалия находится на упругопластическом изгибе. |  | (c)
42172.105 | 8.6 | 8.089 | -2.1 | -2.611 | 585 | 711 | 841 | 585 | 1471 | 3815 |  | DENT | GENE | 06:13 | 06:33 | 06:54 | 1140 | 511 | 0.3 | N/A | Глубина вмятины: 4 мм (0,3%). Линейка: 114 см в (809 см; 06:33 ч:мин) Аномалия находится на упругопластическом изгибе. |  | (c)
42183.019 | 8.814 | 8.684 | -2.256 | -2.386 | -1241 | -1098 | -1080 | 920 | 2241 | 3816 |  | CORR | GENE | 05:50 | 06:13 | 06:16 | 145 | 321 | 15 | EXT |  | 0.9 | (c)
42184.709 | 10.504 | 10.463 | -0.566 | -0.607 | -1368 | -1132 | -1187 | 1007 | 522 | 3816 |  | CORR | GENE | 05:29 | 06:07 | 05:58 | 85 | 362 | 10 | EXT |  | 0.89 | (c)
42189.008 | 3.733 | 3.722 | -7.892 | -7.903 | -1465 | -1316 | -1370 | 1275 | 3722 | 3817 |  | CORR | CIGR | 06:02 | 06:26 | 06:17 | 34 | 190 | 10 | EXT |  | 0.89 | (c)
42216.249 | 8.239 | 8.1 | -3.381 | -3.52 | 1744 | 2006 | 2210 | 1744 | 3248 | 3819 |  | CORR | GENE | 04:19 | 05:01 | 05:34 | 272 | 931 | 11 | EXT |  | 0.92 | (c)
42219.63 | 0 | 0 | -11.095 | -11.095 | -1203 | -348 | -731 | 260 |  | 3820 | Нарушение формы кольцевого шва | GWAN |  | 09:55 | 00:13 | 11:11 | 0 | 943 |  | EXT | Нарушение формы кольцевого шва |  | (c)
42228.021 | 8.391 | 8.369 | -2.704 | -2.726 | 1785 | 1829 | 1835 | 1785 | 2675 | 3820 |  | CORR | GENE | 05:57 | 06:04 | 06:05 | 51 | 101 | 11 | EXT |  | 0.89 | (c)
42238.722 | 7.997 | 7.398 | -3.298 | -3.897 | -989 | -663 | -700 | 410 | 2763 | 3821 |  | DENT | GENE | 05:45 | 06:38 | 06:32 | 1134 | 579 | 0.8 | N/A | Глубина вмятины: 12 мм (0,8%). Линейка: 113 см в (740 см; 06:38 ч:мин) |  | (c)
42243.511 | 1.491 | 1.244 | -9.769 | -10.016 | -2188 | -2028 | -1940 | 1692 | 1244 | 3822 |  | DENT | GENE | 05:45 | 06:11 | 06:25 | 446 | 496 | 0.3 | N/A | Глубина вмятины: 4 мм (0,3%). Линейка: 45 см в (124 см; 06:11 ч:мин) |  | (c)
42245.288 | 3.268 | 3.093 | -7.992 | -8.167 | -2040 | -1787 | -1763 | 1487 | 3093 | 3822 |  | DENT | GENE | 06:09 | 06:50 | 06:54 | 402 | 552 | 0.5 | N/A | Глубина вмятины: 7 мм (0,5%). Линейка: 40 см в (309 см; 06:50 ч:мин) |  | (c)
42258.855 | 5.575 | 5.525 | -6.04 | -6.09 | -16 | 20 | 15 | 0 | 5525 | 3823 |  | LWAN | GENE | 09:58 | 10:04 | 10:04 | 166 | 63 |  | INT | Эквивалент потери металла 10%. |  | (c)
42265.64 | 0.745 | 0.513 | -10.585 | -10.817 | -2018 | -1800 | -1800 | 1581 | 513 | 3824 |  | DENT | GENE | 05:25 | 06:01 | 06:01 | 543 | 437 | 0.4 | N/A | Глубина вмятины: 5 мм (0,4%). Линейка: 54 см в (51 см; 06:01 ч:мин) |  | (c)
42269.39 | 4.495 | 4.405 | -6.835 | -6.925 | 638 | 791 | 757 | 638 | 4405 | 3824 |  | DENT | GENE | 00:34 | 00:59 | 00:53 | 193 | 239 | 0.3 | N/A | Глубина вмятины: 4 мм (0,3%). Линейка: 19 см в (441 см; 00:59 ч:мин) |  | (c)
42286.636 | 10.411 | 10.39 | -1.019 | -1.04 | 1610 | 1711 | 1715 | 1610 | 962 | 3825 |  | CORR | GENE | 06:47 | 07:03 | 07:04 | 78 | 211 | 10 | EXT |  | 0.89 | (c)
42291.158 | 3.503 | 3.293 | -8.072 | -8.282 | -860 | -714 | -716 | 573 | 3293 | 3826 |  | DENT | GENE | 02:41 | 03:05 | 03:04 | 384 | 287 | 0.4 | N/A | Глубина вмятины: 5 мм (0,4%). Линейка: 38 см в (329 см; 03:05 ч:мин) |  | (c)
42325.41 | 0 | 0 | -3.315 | -3.315 | 1885 | 2088 | 2065 | 1885 | 0 | 3829б | Внутришовный дефект | GWAN |  | 07:35 | 08:08 | 08:04 | 0 | 361 | 14 | MID | Внутришовный дефект |  | (c)
42328.725 | 0 | 0 | -4.145 | -4.145 | 2135 | -2225 | -2126 | 1927 |  | 3829в | Нарушение формы кольцевого шва | GWAN |  | 00:26 | 00:42 | 00:58 | 0 | 399 |  | EXT | Нарушение формы кольцевого шва |  | (c)
42328.725 | 0 | 0 | -4.145 | -4.145 | -803 | -594 | -590 | 377 | 0 | 3829в | Смещение кромок | GWAN |  | 04:31 | 05:05 | 05:06 | 0 | 425 | 18 | EXT | Смещение кромок Наружу Величина смещения - 2.9 мм. |  | (c)
42328.725 | 0 | 0 | -4.145 | -4.145 | -830 | -553 | -621 | 411 |  | 3829в | Вышлифовка на шве | GWAN |  | 04:27 | 05:12 | 05:01 | 0 | 419 | 11 | EXT | Вышлифовка на шве |  | (c)
42341.07 | 8.2 | 8.136 | -3.035 | -3.099 | -1973 | -1774 | -1845 | 1716 | 2968 | 3830 |  | GOUG | GENE | 04:15 | 04:48 | 04:36 | 131 | 257 | 6 | EXT | Аномалия находится на отводе. Задир. |  | (c)
42345.086 | 0.981 | 0.981 | -10.669 | -10.669 | 731 | 736 | 739 | 731 | 981 | 3831 |  | CORR | AXGR | 04:14 | 04:15 | 04:16 | 172 | 16 | 10 | EXT |  | 0.9 | (c)
42355.755 | 0 | 0 | -11.24 | -11.24 | -174 | -29 | 34 | 0 |  | 3832 | Нарушение формы кольцевого шва | GWAN |  | 05:04 | 05:28 | 05:38 | 0 | 416 |  | EXT | Нарушение формы кольцевого шва Аномалия находится на упругопластическом изгибе: R=412 D, максимальное растяжение на 1.5 час. |  | (c)
42381.363 | 2.798 | 2.715 | -8.257 | -8.34 | 1109 | 1341 | 1264 | 1109 | 2715 | 3834 |  | CORR | GENE | 05:46 | 06:23 | 06:11 | 115 | 310 | 16 | EXT | Аномалия находится на отводе. | 0.9 | (c)
42381.7 | 3.135 | 3.03 | -7.92 | -8.025 | 1319 | 1367 | 1358 | 1319 | 3030 | 3834 |  | CORR | GENE | 06:19 | 06:27 | 06:26 | 288 | 79 | 10 | EXT | Аномалия находится на отводе. | 0.92 | (c)
42382.045 | 3.48 | 3.463 | -7.575 | -7.592 | 1248 | 1332 | 1309 | 1248 | 3463 | 3834 |  | CORR | GENE | 06:08 | 06:22 | 06:18 | 49 | 122 | 12 | EXT | Аномалия находится на отводе. | 0.89 | (c)
42382.26 | 3.695 | 3.68 | -7.36 | -7.375 | 1210 | 1287 | 1274 | 1210 | 3680 | 3834 |  | CORR | CIGR | 06:02 | 06:14 | 06:12 | 47 | 129 | 11 | EXT | Аномалия находится на отводе. | 0.89 | (c)
42383.67 | 5.105 | 5.059 | -5.95 | -5.996 | 1094 | 1237 | 1181 | 1094 | 5059 | 3834 |  | CORR | GENE | 05:43 | 06:06 | 05:57 | 53 | 175 | 10 | EXT | Аномалия находится на отводе. | 0.89 | (c)
42393.996 | 4.376 | 4.106 | -6.894 | -7.164 | -344 | -289 | -283 | 222 | 4106 | 3835 |  | CORR | GENE | 06:05 | 06:14 | 06:15 | 563 | 122 | 10 | EXT |  | 0.94 | (c)
42398.463 | 8.843 | 8.804 | -2.427 | -2.466 | -638 | -348 | -431 | 224 | 2418 | 3835 |  | CORR | GENE | 05:18 | 06:05 | 05:51 | 48 | 414 | 10 | EXT |  | 0.89 | (c)
42405.669 | 4.779 | 4.616 | -6.341 | -6.504 | -561 | -446 | -466 | 372 | 4616 | 3836 |  | DENT | GENE | 00:35 | 00:54 | 00:51 | 249 | 190 | 0.4 | N/A | Глубина вмятины: 5 мм (0,4%). Линейка: 25 см в (462 см; 00:54 ч:мин) |  | (c)
42452.532 | 5.952 | 5.719 | -5.163 | -5.396 | 1232 | 1328 | 1377 | 1232 | 4993 | 3840 |  | DENT | GENE | 07:49 | 08:05 | 08:13 | 403 | 289 | 0.4 | N/A | Глубина вмятины: 5 мм (0,4%). Линейка: 40 см в (572 см; 08:05 ч:мин) |  | (c)
42503.299 | 11.059 | 11.009 | -0.046 | -0.096 | -1107 | -1099 | -1098 | 1089 | 25 | 3844 |  | ARTD | AXGR | 05:22 | 05:24 | 05:24 | 71 | 18 |  | EXT | Эквивалент потери металла 14%. Аномалия находится на упругопластическом изгибе: R=477 D, максимальное растяжение на 6 час. |  | (c)
42531.282 | 5.237 | 5.209 | -6.268 | -6.296 | -72 | 209 | 133 | 0 | 5209 | 3847 |  | CORR | GENE | 00:48 | 01:34 | 01:21 | 76 | 409 | 11 | EXT |  | 0.89 | (c)
42537.409 | 11.364 | 10.361 | -0.141 | -1.144 | -2121 | -2042 | -2048 | 1975 | 56 | 3847 |  | CORR | GENE | 07:18 | 07:30 | 07:29 | 1088 | 146 | 10 | EXT |  | 0.96 | (c)
42539.621 | 2.071 | 0.118 | -9.239 | -11.192 | 403 | 460 | 472 | 403 | 118 | 3848 |  | CORR | GENE | 07:28 | 07:37 | 07:39 | 2120 | 139 | 11 | EXT |  | 0.98 | (c)
42554.713 | 5.853 | 5.69 | -5.352 | -5.515 | 193 | 323 | 357 | 193 | 5193 | 3849 |  | DENT | GENE | 06:49 | 07:10 | 07:16 | 322 | 328 | 0.3 | N/A | Глубина вмятины: 4 мм (0,3%). Линейка: 32 см в (569 см; 07:10 ч:мин) |  | (c)
42572.589 | 1.459 | 1.455 | -10.211 | -10.215 | 1063 | 1200 | 1185 | 1063 | 1455 | 3851 |  | CORR | GENE | 05:37 | 05:59 | 05:57 | 109 | 244 | 12 | EXT |  | 0.89 | (c)
42576.347 | 5.217 | 5.154 | -6.453 | -6.516 | 1090 | 1281 | 1351 | 1090 | 5154 | 3851 |  | CORR | GENE | 05:41 | 06:12 | 06:23 | 113 | 522 | 10 | EXT |  | 0.89 | (c)
42581.16 | 10.03 | 10.02 | -1.64 | -1.65 | 1013 | 1022 | 1025 | 1013 | 1543 | 3851 |  | CORR | AXGR | 05:29 | 05:30 | 05:31 | 107 | 24 | 10 | EXT |  | 0.89 | (c)
42596.474 | 2.309 | 2.094 | -8.951 | -9.166 | -1525 | -1313 | -1178 | 831 | 2094 | 3853 |  | DENT | GENE | 06:13 | 06:47 | 07:09 | 513 | 693 | 0.3 | N/A | Глубина вмятины: 4 мм (0,3%). Линейка: 51 см в (209 см; 06:47 ч:мин) |  | (c)
42607.45 | 2.025 | 2.003 | -9.625 | -9.647 | 1088 | 1160 | 1145 | 1088 | 2003 | 3854 |  | CORR | CIGR | 06:00 | 06:12 | 06:10 | 42 | 116 | 11 | EXT |  | 0.89 | (c)
42614.546 | 9.121 | 9.072 | -2.529 | -2.578 | 1007 | 1198 | 1140 | 1007 | 2516 | 3854 |  | CORR | GENE | 05:47 | 06:18 | 06:09 | 62 | 267 | 10 | EXT |  | 0.89 | (c)
42617.174 | 0.099 | 0.055 | -11.021 | -11.065 | -1894 | -1267 | -1479 | 1064 | 55 | 3855 |  | CORR | GENE | 05:05 | 06:46 | 06:12 | 80 | 830 | 11 | EXT |  | 0.89 | (c)
42617.892 | 0.817 | 0.799 | -10.303 | -10.321 | -1286 | -1186 | -1204 | 1121 | 799 | 3855 |  | CORR | CIGR | 06:43 | 06:59 | 06:57 | 44 | 165 | 11 | EXT |  | 0.89 | (c)
42620.443 | 3.368 | 3.285 | -7.752 | -7.835 | -1653 | -1239 | -1346 | 1039 | 3285 | 3855 |  | CORR | GENE | 05:44 | 06:51 | 06:34 | 178 | 614 | 11 | EXT |  | 0.9 | (c)
42683.262 | 9.357 | 9.33 | -1.968 | -1.995 | -397 | -296 | -288 | 179 | 1900 | 3860 |  | CORR | GENE | 05:26 | 05:42 | 05:43 | 95 | 217 | 10 | EXT | Аномалия находится на упругопластическом изгибе: R=438 D, максимальное растяжение на 6.3 час. | 0.89 | (c)
42684.199 | 10.294 | 10.221 | -1.031 | -1.104 | -536 | -460 | -359 | 182 | 1013 | 3860 |  | CORR | GENE | 05:03 | 05:16 | 05:32 | 91 | 354 | 10 | EXT | Аномалия находится на упругопластическом изгибе: R=463 D, максимальное растяжение на 6.3 час. | 0.89 | (c)
42684.248 | 10.343 | 10.299 | -0.982 | -1.026 | -134 | 47 | -31 | 0 | 981 | 3860 |  | CORR | CIGR | 06:08 | 06:37 | 06:25 | 45 | 207 | 11 | EXT | Аномалия находится на упругопластическом изгибе: R=463 D, максимальное растяжение на 6.3 час. | 0.89 | (c)
42684.905 | 11 | 10.937 | -0.325 | -0.388 | -429 | 9 | -166 | 0 | 289 | 3860 |  | CORR | GENE | 05:21 | 06:31 | 06:03 | 99 | 528 | 10 | EXT | Аномалия находится на упругопластическом изгибе: R=476 D, максимальное растяжение на 6.3 час. | 0.89 | (c)
42709.711 | 2.026 | 1.584 | -9.644 | -10.086 | -545 | -453 | -486 | 427 | 1584 | 3863 |  | CORR | GENE | 07:27 | 07:42 | 07:36 | 645 | 118 | 16 | EXT | Аномалия находится на отводе. | 0.99 | (c)
42709.854 | 2.169 | 0.588 | -9.501 | -11.082 | -114 | -51 | -75 | 35 | 588 | 3863 |  | CORR | GENE | 08:36 | 08:46 | 08:43 | 1842 | 79 | 10 | EXT | Аномалия находится на отводе. | 0.97 | (c)
42710.414 | 2.729 | 2.661 | -8.941 | -9.009 | -496 | -452 | -466 | 435 | 2661 | 3863 |  | CORR | GENE | 07:35 | 07:42 | 07:40 | 226 | 61 | 15 | EXT | Аномалия находится на отводе. | 0.92 | (c)
42719.355 | 0 | 0 | -11.65 | -11.65 | -1599 | -1089 | -1077 | 555 | 0 | 3864 | Внутришовный дефект | GWAN |  | 04:28 | 05:50 | 05:52 | 0 | 1043 | 15 | MID | Внутришовный дефект Аномалия находится на отводе. |  | (c)
42723.078 | 3.723 | 3.127 | -7.927 | -8.523 | -1888 | -1848 | -1792 | 1697 | 3127 | 3864 |  | CORR | GENE | 03:41 | 03:48 | 03:56 | 792 | 191 | 10 | EXT |  | 0.8 | (c)
42723.352 | 3.997 | 3.937 | -7.653 | -7.713 | -2099 | -1891 | -1985 | 1871 | 3937 | 3864 |  | CORR | GENE | 03:07 | 03:41 | 03:25 | 102 | 228 | 12 | EXT |  | 0.75 | (c)
42724.604 | 5.249 | 5.216 | -6.401 | -6.434 | -498 | -439 | -423 | 347 | 5216 | 3864 |  | CORR | GENE | 07:25 | 07:35 | 07:38 | 63 | 150 | 10 | EXT |  | 0.74 | (c)
42729.573 | 10.218 | 10.187 | -1.432 | -1.463 | -650 | -482 | -552 | 455 | 1419 | 3864 |  | CORR | CIGR | 07:01 | 07:28 | 07:17 | 44 | 195 | 11 | EXT | Аномалия находится на упругопластическом изгибе: R=627 D, максимальное растяжение на 6.4 час. | 0.74 | (c)
42730.882 | 11.527 | 11.335 | -0.123 | -0.315 | -678 | -649 | -648 | 619 | 54 | 3864 |  | CORR | GENE | 06:56 | 07:01 | 07:01 | 261 | 59 | 20 | EXT | Аномалия находится на упругопластическом изгибе: R=565 D, максимальное растяжение на 6.3 час. | 0.79 | (c)
42731.005 | 0 | 0 | -11.285 | -11.285 | 1448 | 1820 | 1796 | 1448 |  | 3865 | Нарушение формы кольцевого шва | GWAN |  | 06:23 | 07:23 | 07:19 | 0 | 696 |  | EXT | Нарушение формы кольцевого шва Аномалия находится на упругопластическом изгибе: R=555 D, максимальное растяжение на 6.3 час. |  | (c)
42731.148 | 0.143 | 0.032 | -11.142 | -11.253 | 1610 | 1626 | 1639 | 1610 | 32 | 3865 |  | CORR | GENE | 06:49 | 06:52 | 06:54 | 230 | 57 | 13 | EXT | Аномалия находится на упругопластическом изгибе: R=555 D, максимальное растяжение на 6.3 час. | 0.92 | (c)
42732.123 | 1.118 | 1.027 | -10.167 | -10.258 | 1623 | 1707 | 1985 | 1623 | 1027 | 3865 |  | CORR | GENE | 06:52 | 07:05 | 07:50 | 112 | 723 | 11 | EXT | Аномалия находится на упругопластическом изгибе: R=528 D, максимальное растяжение на 6.2 час. | 0.89 | (c)
42732.903 | 1.898 | 1.843 | -9.387 | -9.442 | 1877 | 2047 | 2049 | 1877 | 1843 | 3865 |  | CORR | GENE | 07:33 | 07:60 | 08:00 | 72 | 343 | 12 | EXT | Аномалия находится на упругопластическом изгибе: R=511 D, максимальное растяжение на 6.2 час. | 0.89 | (c)
42733.791 | 2.786 | 2.759 | -8.499 | -8.526 | 1533 | 1732 | 1674 | 1533 | 2759 | 3865 |  | CORR | CIGR | 06:37 | 07:09 | 06:60 | 47 | 282 | 10 | EXT | Аномалия находится на упругопластическом изгибе: R=492 D, максимальное растяжение на 6.1 час. | 0.89 | (c)
42735.532 | 4.527 | 4.507 | -6.758 | -6.778 | 1259 | 1562 | 1426 | 1259 | 4507 | 3865 |  | CORR | GENE | 05:53 | 06:42 | 06:20 | 48 | 333 | 10 | EXT | Аномалия находится на упругопластическом изгибе: R=490 D, максимальное растяжение на 6 час. | 0.89 | (c)
42736.252 | 5.247 | 5.247 | -6.038 | -6.038 | 1315 | 2043 | 1679 | 1315 | 5247 | 3865 |  | CORR | GENE | 06:02 | 07:59 | 07:01 | 137 | 728 | 11 | EXT | Аномалия находится на упругопластическом изгибе: R=501 D, максимальное растяжение на 6.1 час. | 0.9 | (c)
42737.356 | 6.351 | 6.106 | -4.934 | -5.179 | 564 | 727 | 1288 | 564 | 4897 | 3865 |  | CORR | GENE | 04:01 | 04:27 | 05:57 | 282 | 1448 | 12 | EXT | Аномалия находится на упругопластическом изгибе: R=532 D, максимальное растяжение на 6.1 час. | 0.92 | (c)
42738.023 | 7.018 | 6.953 | -4.267 | -4.332 | 1491 | 1734 | 1762 | 1491 | 4226 | 3865 |  | CORR | GENE | 06:30 | 07:09 | 07:14 | 106 | 541 | 20 | EXT | Аномалия находится на упругопластическом изгибе: R=569 D, максимальное растяжение на 6.1 час. | 0.9 | (c)
42742.29 | 0 | 0 | -11.08 | -11.08 | -1256 | -1032 | -1043 | 830 |  | 3866 | Нарушение формы кольцевого шва | GWAN |  | 02:08 | 02:44 | 02:42 | 0 | 426 |  | EXT | Нарушение формы кольцевого шва Аномалия находится на упругопластическом изгибе: R=583 D, максимальное растяжение на 6.3 час. |  | (c)
42764.364 | 10.994 | 10.934 | -0.011 | -0.071 | -848 | -537 | -580 | 313 | 9 | 3867 |  | CORR | GENE | 04:15 | 05:05 | 04:58 | 62 | 535 | 12 | EXT | Аномалия находится на упругопластическом изгибе: R=346 D, максимальное растяжение на 6 час. | 0.95 | (c)
42785.052 | 9.332 | 9.277 | -1.953 | -2.008 | -1393 | -1374 | -1377 | 837 | 1830 | 3869 |  | CORR | AXGR | 05:20 | 05:23 | 05:22 | 178 | 32 | 12 | EXT | Аномалия находится на отводе. | 0.91 | (c)
42787.005 | 0 | 0 | -11.125 | -11.125 | -1747 | -1466 | -1355 | 963 |  | 3870 | Нарушение формы кольцевого шва | GWAN |  | 04:48 | 05:33 | 05:51 | 0 | 785 |  | EXT | Нарушение формы кольцевого шва Аномалия находится на отводе. |  | (c)
42798.13 | 0 | 0 | -11.555 | -11.555 | -1604 | -1054 | -1153 | 702 |  | 3871 | Нарушение формы кольцевого шва | GWAN |  | 11:01 | 00:30 | 12:14 | 0 | 903 |  | EXT | Нарушение формы кольцевого шва |  | (c)
42798.13 | 0 | 0 | -11.555 | -11.555 | 1329 | 1972 | 1787 | 1329 |  | 3871 | Нарушение формы кольцевого шва | GWAN |  | 06:54 | 08:38 | 08:08 | 0 | 916 |  | EXT | Нарушение формы кольцевого шва |  | (c)
42821.265 | 0 | 0 | -11.485 | -11.485 | 1464 | 1718 | 1787 | 1464 |  | 3873 | Нарушение формы кольцевого шва | GWAN |  | 10:15 | 10:56 | 11:07 | 0 | 645 |  | EXT | Нарушение формы кольцевого шва |  | (c)
42832.75 | 0 | 0 | -11.395 | -11.395 | 559 | 777 | 823 | 559 |  | 3874 | Нарушение формы кольцевого шва | GWAN |  | 10:18 | 10:54 | 11:01 | 0 | 527 |  | EXT | Нарушение формы кольцевого шва |  | (c)
42844.145 | 0 | 0 | -11.495 | -11.495 | 189 | 384 | 377 | 189 |  | 3875 | Нарушение формы кольцевого шва | GWAN |  | 10:17 | 10:49 | 10:48 | 0 | 376 |  | EXT | Нарушение формы кольцевого шва |  | (c)
42869.501 | 2.731 | 2.659 | -8.639 | -8.711 | 2181 | 2224 | -2016 | 1753 | 2659 | 3877 |  | DENT | GENE | 08:34 | 08:40 | 09:16 | 169 | 527 | 0.4 | N/A | Глубина вмятины: 6 мм (0,4%). Линейка: 17 см в (266 см; 08:40 ч:мин) |  | (c)
42893.603 | 4.558 | 4.526 | -6.597 | -6.629 | 1865 | 2007 | 2153 | 1865 | 4526 | 3879 |  | CORR | GENE | 04:25 | 04:48 | 05:12 | 90 | 575 | 13 | EXT |  | 0.89 | (c)
42894.706 | 5.661 | 5.629 | -5.494 | -5.526 | -2166 | -1936 | -1982 | 1797 | 5457 | 3879 |  | CORR | GENE | 05:35 | 06:12 | 06:04 | 69 | 369 | 11 | EXT |  | 0.89 | (c)
42896.34 | 7.295 | 7.068 | -3.86 | -4.087 | 2165 | 2194 | 2207 | 2165 | 3614 | 3879 |  | CORR | GENE | 05:14 | 05:18 | 05:20 | 473 | 83 | 11 | EXT |  | 0.94 | (c)
42901.494 | 1.294 | 1.112 | -10.321 | -10.503 | 992 | 1240 | 1184 | 992 | 1112 | 3880 |  | DENT | GENE | 05:56 | 06:36 | 06:27 | 310 | 384 | 0.4 | N/A | Глубина вмятины: 6 мм (0,4%). Линейка: 31 см в (111 см; 06:36 ч:мин) |  | (c)
42909.34 | 9.14 | 8.859 | -2.475 | -2.756 | 1069 | 1190 | 1300 | 1069 | 2219 | 3880 |  | DENT | GENE | 06:08 | 06:28 | 06:45 | 537 | 462 | 0.4 | N/A | Глубина вмятины: 5 мм (0,4%). Линейка: 54 см в (886 см; 06:28 ч:мин) |  | (c)
42945.861 | 11.171 | 11.14 | -0.464 | -0.495 | 1717 | 1832 | 1838 | 1717 | 436 | 3883 |  | CORR | GENE | 04:35 | 04:53 | 04:54 | 59 | 241 | 11 | EXT |  | 0.89 | (c)
42957.695 | 11.37 | 11.265 | -0.07 | -0.175 | 1688 | 1932 | 2073 | 1688 | 33 | 3884 |  | CORR | GENE | 03:05 | 03:44 | 04:07 | 142 | 769 | 10 | EXT |  | 0.9 | (c)
42957.902 | 0.137 | 0.043 | -11.123 | -11.217 | 1201 | 1407 | 1563 | 1201 | 43 | 3885 |  | CORR | GENE | 02:60 | 03:33 | 03:58 | 114 | 724 | 10 | EXT |  | 0.89 | (c)
42980.395 | 0 | 0 | -11.45 | -11.45 | -294 | -54 | -48 | 0 |  | 3887 | Нарушение формы кольцевого шва | GWAN |  | 07:58 | 08:36 | 08:37 | 0 | 491 |  | EXT | Нарушение формы кольцевого шва |  | (c)
42981.078 | 0.683 | -2.252 | -10.767 | -13.702 | 1208 | -1027 | -1022 | 0 |  | 3887 |  | OVAL |  | 00:00 | 05:59 | 06:00 | 6243 |  |  | N/A | Овальность: 0,02 |  | (c)
43002.433 | 0 | 0 | -12.112 | -12.112 | 2056 | -2189 | -2223 | 2040 | 0 | 3888б | Смещение кромок | GWAN |  | 06:09 | 06:44 | 06:39 | 0 | 365 | 16 | EXT | Смещение кромок Наружу Величина смещения - 2.5 мм. Аномалия находится на упругопластическом изгибе: R=454 D, максимальное растяжение на 5.9 час. |  | (c)
43048.592 | 0 | 0 | -12.107 | -12.107 | 533 | 1087 | 893 | 533 |  | 3893а | Нарушение формы кольцевого шва | GWAN |  | 11:05 | 00:35 | 12:03 | 0 | 720 |  | EXT | Нарушение формы кольцевого шва Аномалия находится на упругопластическом изгибе: R=871 D, максимальное растяжение на 4.9 час. |  | (c)
43060.699 | 0 | 0 | -11.071 | -11.071 | 978 | 1036 | 1107 | 978 |  | 3894а | Нарушение формы кольцевого шва | GWAN |  | 01:37 | 01:46 | 01:58 | 0 | 258 |  | EXT | Нарушение формы кольцевого шва Аномалия находится на упругопластическом изгибе: R=281 D, максимальное растяжение на 6.1 час. |  | (c)
43060.699 | 0 | 0 | -11.071 | -11.071 | -1755 | -1454 | -1205 | 655 |  | 3894а | Нарушение формы кольцевого шва | GWAN |  | 06:16 | 07:04 | 07:45 | 0 | 1100 |  | EXT | Нарушение формы кольцевого шва Аномалия находится на упругопластическом изгибе: R=281 D, максимальное растяжение на 6.1 час. |  | (c)
43117.657 | 4.682 | 4.668 | -6.648 | -6.662 | -1322 | -1145 | -1187 | 1052 | 4668 | 3899 |  | CORR | GENE | 05:28 | 05:56 | 05:49 | 61 | 269 | 11 | EXT |  | 0.89 | (c)
43119.948 | 6.973 | 6.801 | -4.357 | -4.529 | -1261 | -1177 | -1126 | 991 | 4230 | 3899 |  | DENT | GENE | 05:37 | 05:51 | 05:59 | 299 | 270 | 0.4 | N/A | Глубина вмятины: 5 мм (0,4%). Линейка: 30 см в (680 см; 05:51 ч:мин) |  | (c)
43129.121 | 4.816 | 4.742 | -5.854 | -5.928 | -983 | -725 | -740 | 497 | 4742 | 3900 |  | CORR | GENE | 06:29 | 07:10 | 07:08 | 106 | 486 | 10 | EXT | Аномалия находится на отводе. | 0.89 | (c)
43203.645 | 0 | 0 | -11.6 | -11.6 | 183 | 435 | 386 | 183 |  | 3907 | Нарушение формы кольцевого шва | GWAN |  | 08:28 | 09:08 | 09:01 | 0 | 407 |  | EXT | Нарушение формы кольцевого шва |  | (c)
43212.845 | 9.2 | 9.061 | -2.4 | -2.539 | -1638 | -1458 | -1473 | 1309 | 2255 | 3907 |  | DENT | GENE | 03:34 | 04:03 | 04:00 | 284 | 329 | 0.3 | N/A | Глубина вмятины: 4 мм (0,3%). Линейка: 28 см в (906 см; 04:03 ч:мин) |  | (c)
43218.361 | 3.116 | 2.659 | -8.204 | -8.661 | -1259 | -1093 | -1005 | 751 | 2659 | 3908 |  | DENT | GENE | 05:18 | 05:45 | 05:59 | 1255 | 508 | 0.3 | N/A | Глубина вмятины: 4 мм (0,3%). Линейка: 126 см в (266 см; 05:45 ч:мин) |  | (c)
43271.605 | 0 | 0 | -11.675 | -11.675 | 1412 | 1593 | 1700 | 1412 |  | 3913 | Нарушение формы кольцевого шва | GWAN |  | 09:51 | 10:20 | 10:37 | 0 | 576 |  | EXT | Нарушение формы кольцевого шва |  | (c)
43298.626 | 3.981 | 3.873 | -7.594 | -7.702 | -1875 | -1697 | -1756 | 1637 | 3873 | 3915 |  | DENT | GENE | 00:35 | 01:04 | 00:54 | 224 | 238 | 0.6 | N/A | Глубина вмятины: 8 мм (0,6%). Линейка: 22 см в (387 см; 01:04 ч:мин) |  | (c)
43306.167 | 11.522 | 11.437 | -0.053 | -0.138 | -67 | 160 | 184 | 0 | 17 | 3915 |  | CORR | GENE | 05:27 | 06:03 | 06:07 | 121 | 502 | 12 | EXT | Аномалия находится на упругопластическом изгибе: R=648 D, максимальное растяжение на 5.5 час. | 0.9 | (c)
43306.22 | 0 | 0 | -11.655 | -11.655 | -824 | -702 | -682 | 541 |  | 3916 | Нарушение формы кольцевого шва | GWAN |  | 09:48 | 10:08 | 10:11 | 0 | 283 |  | EXT | Нарушение формы кольцевого шва Аномалия находится на упругопластическом изгибе: R=648 D, максимальное растяжение на 5.5 час. |  | (c)
43324.647 | 6.772 | 6.547 | -4.878 | -5.103 | 1248 | 1373 | 1563 | 1248 | 4477 | 3917 |  | DENT | GENE | 02:59 | 03:19 | 03:50 | 626 | 631 | 0.3 | N/A | Глубина вмятины: 4 мм (0,3%). Линейка: 63 см в (655 см; 03:19 ч:мин) Аномалия находится на упругопластическом изгибе. |  | (c)
43365.565 | 1.18 | 1.134 | -10.45 | -10.496 | 1738 | 1879 | 1916 | 1738 | 1134 | 3921 |  | CORR | GENE | 08:09 | 08:32 | 08:38 | 109 | 356 | 10 | EXT |  | 0.89 | (c)
43369.478 | 5.093 | 5.073 | -6.537 | -6.557 | 295 | 525 | 485 | 295 | 5073 | 3921 |  | CORR | GENE | 04:16 | 04:54 | 04:47 | 98 | 380 | 13 | EXT |  | 0.89 | (c)
43388.32 | 1.215 | 1.117 | -10.21 | -10.308 | 477 | 546 | 540 | 477 | 1117 | 3923 |  | DENT | GENE | 06:11 | 06:22 | 06:22 | 175 | 127 | 0.4 | N/A | Глубина вмятины: 5 мм (0,4%). Линейка: 18 см в (112 см; 06:22 ч:мин) |  | (c)
43389.521 | 2.416 | 2.277 | -9.009 | -9.148 | 503 | 612 | 592 | 503 | 2277 | 3923 |  | DENT | GENE | 06:16 | 06:33 | 06:30 | 242 | 177 | 0.6 | N/A | Глубина вмятины: 9 мм (0,6%). Линейка: 24 см в (228 см; 06:33 ч:мин) |  | (c)
43399.477 | 0.947 | 0.743 | -9.168 | -9.372 | 1171 | 1331 | 1359 | 1171 | 743 | 3924 |  | DENT | GENE | 06:17 | 06:43 | 06:47 | 360 | 376 | 0.3 | N/A | Глубина вмятины: 4 мм (0,3%). Линейка: 36 см в (74 см; 06:43 ч:мин) |  | (c)
43420.3 | 0 | 0 | -10.87 | -10.87 | 98 | 514 | 934 | 98 |  | 3926 | Нарушение формы кольцевого шва | GWAN |  | 04:31 | 05:38 | 06:46 | 0 | 1671 |  | EXT | Нарушение формы кольцевого шва |  | (c)
43432.09 | 0.92 | 0.879 | -9.26 | -9.301 | 15 | 301 | 313 | 15 | 879 | 3927 |  | CORR | GENE | 05:28 | 06:14 | 06:16 | 55 | 596 | 10 | EXT |  | 0.89 | (c)
43440.398 | 9.228 | 9.157 | -0.952 | -1.023 | -22 | 380 | 297 | 0 | 921 | 3927 |  | CORR | GENE | 05:22 | 06:27 | 06:13 | 102 | 637 | 11 | EXT |  | 0.89 | (c)
43464.144 | 0.529 | 0.18 | -10.761 | -11.11 | 935 | 1119 | 1064 | 935 | 180 | 3930 |  | DENT | GENE | 03:21 | 03:51 | 03:42 | 455 | 257 | 0.3 | N/A | Глубина вмятины: 4 мм (0,3%). Линейка: 46 см в (18 см; 03:51 ч:мин) |  | (c)
43467.209 | 3.594 | 3.326 | -7.696 | -7.964 | 1757 | 2039 | 2058 | 1757 | 3326 | 3930 |  | DENT | GENE | 05:34 | 06:19 | 06:22 | 555 | 602 | 0.4 | N/A | Глубина вмятины: 6 мм (0,4%). Линейка: 56 см в (333 см; 06:19 ч:мин) |  | (c)
43473.204 | 9.589 | 9.045 | -1.701 | -2.245 | 1958 | 2211 | 2166 | 1958 | 850 | 3930 |  | DENT | GENE | 06:06 | 06:47 | 06:40 | 1395 | 417 | 0.3 | N/A | Глубина вмятины: 4 мм (0,3%). Линейка: 140 см в (905 см; 06:47 ч:мин) |  | (c)
43486.31 | 0 | 0 | -11.375 | -11.375 | 1796 | -1967 | -2157 | 1648 |  | 3932 | Нарушение формы кольцевого шва | GWAN |  | 11:04 | 00:57 | 12:26 | 0 | 1018 |  | EXT | Нарушение формы кольцевого шва Аномалия находится на отводе. |  | (c)
43489.558 | 3.248 | 3.04 | -8.127 | -8.335 | -1302 | -1025 | -1097 | 892 | 3040 | 3932 |  | DENT | GENE | 02:44 | 03:29 | 03:17 | 364 | 410 | 0.4 | N/A | Глубина вмятины: 5 мм (0,4%). Линейка: 36 см в (304 см; 03:29 ч:мин) Аномалия находится на упругопластическом изгибе. |  | (c)
43515.708 | 7.063 | 7.044 | -3.802 | -3.821 | -1767 | -1721 | -1694 | 1622 | 3771 | 3934 |  | CORR | GENE | 06:11 | 06:19 | 06:23 | 50 | 145 | 12 | EXT | Аномалия находится на упругопластическом изгибе: R=387 D, максимальное растяжение на 6.4 час. | 0.91 | (c)
43530.815 | 0 | 0 | -11.4 | -11.4 | 1263 | 1579 | 1587 | 1263 |  | 3936 | Нарушение формы кольцевого шва | GWAN |  | 06:15 | 07:06 | 07:08 | 0 | 648 |  | EXT | Нарушение формы кольцевого шва |  | (c)
43531.534 | 0.719 | 0.702 | -10.681 | -10.698 | 1814 | 1827 | 1827 | 1814 | 702 | 3936 |  | CORR | PITT | 07:44 | 07:46 | 07:46 | 37 | 26 | 18 | EXT |  | 0.89 | (c)
43536.278 | 5.463 | 5.453 | -5.937 | -5.947 | 541 | 598 | 587 | 541 | 5453 | 3936 |  | CORR | CIGR | 04:19 | 04:28 | 04:26 | 22 | 92 | 13 | EXT |  | 0.89 | (c)
43538.429 | 7.614 | 7.367 | -3.786 | -4.033 | 581 | 658 | 627 | 581 | 3202 | 3936 |  | CORR | GENE | 04:25 | 04:37 | 04:33 | 831 | 93 | 10 | EXT |  | 0.95 | (c)
43542.215 | 0 | 0 | -11.435 | -11.435 | -1213 | -1090 | -907 | 601 |  | 3937 | Нарушение формы кольцевого шва | GWAN |  | 05:40 | 05:60 | 06:29 | 0 | 612 |  | EXT | Нарушение формы кольцевого шва |  | (c)
43555.857 | 2.207 | 2.033 | -8.273 | -8.447 | -379 | -292 | -250 | 120 | 2033 | 3938 |  | DENT | GENE | 03:51 | 04:05 | 04:12 | 289 | 258 | 0.3 | N/A | Глубина вмятины: 4 мм (0,3%). Линейка: 29 см в (203 см; 04:05 ч:мин) Аномалия находится вблизи продольного шва. Аномалия находится на упругопластическом изгибе. |  | (c)
43566.216 | 2.086 | 2.072 | -9.579 | -9.593 | 47 | 161 | 104 | 47 | 2072 | 3939 |  | CORR | CIGR | 03:20 | 03:39 | 03:30 | 31 | 114 | 10 | EXT | Аномалия находится на отводе. | 0.89 | (c)
43569.213 | 5.083 | 5.024 | -6.582 | -6.641 | 80 | 247 | 191 | 80 | 5024 | 3939 |  | CORR | GENE | 03:26 | 03:53 | 03:44 | 82 | 222 | 11 | EXT | Аномалия находится на отводе. | 0.89 | (c)
43572.17 | 8.04 | 7.833 | -3.625 | -3.832 | 1305 | 1530 | 1420 | 1305 | 3475 | 3939 |  | DENT | GENE | 06:43 | 07:20 | 07:02 | 357 | 230 | 0.5 | N/A | Глубина вмятины: 7 мм (0,5%). Линейка: 36 см в (783 см; 07:20 ч:мин) Аномалия находится на отводе. |  | (c)
43580.286 | 4.491 | 4.444 | -5.939 | -5.986 | 213 | 518 | 458 | 213 | 4444 | 3940 |  | GRIN | GENE | 03:28 | 04:17 | 04:08 | 110 | 489 | 30 | EXT |  | 0.91 | (c)
43588.794 | 2.569 | 2.552 | -9.006 | -9.023 | 1626 | 1711 | 1715 | 1626 | 2552 | 3941 |  | CORR | GENE | 06:01 | 06:15 | 06:16 | 54 | 178 | 10 | EXT |  | 0.89 | (c)
43597.767 | 11.542 | 11.509 | -0.033 | -0.066 | -1625 | -1483 | -1508 | 1392 | 22 | 3941 |  | CORR | CIGR | 09:16 | 09:39 | 09:35 | 44 | 233 | 13 | EXT |  | 0.89 | (c)
43597.769 | 11.544 | 11.526 | -0.031 | -0.049 | 118 | 194 | 184 | 118 | 21 | 3941 |  | CORR | CIGR | 01:58 | 02:10 | 02:08 | 28 | 132 | 14 | EXT |  | 0.89 | (c)
43598.471 | 0.671 | 0.642 | -10.739 | -10.768 | -358 | -109 | -191 | 24 | 642 | 3942 |  | CORR | GENE | 06:36 | 07:16 | 07:03 | 58 | 334 | 10 | EXT |  | 0.89 | (c)
43624.948 | 4.638 | 4.561 | -6.782 | -6.859 | 1346 | 1530 | 1521 | 534 | 4561 | 3944 |  | CORR | GENE | 03:20 | 03:50 | 03:48 | 108 | 350 | 10 | EXT | Аномалия находится на упругопластическом изгибе: R=406 D, максимальное растяжение на 5.7 час. | 0.89 | (c)
43626.491 | 6.181 | 6.12 | -5.239 | -5.3 | 1308 | 1383 | 1580 | 379 | 5192 | 3944 |  | CORR | GENE | 03:14 | 03:26 | 03:58 | 108 | 543 | 11 | EXT | Аномалия находится на упругопластическом изгибе: R=384 D, максимальное растяжение на 5.8 час. | 0.89 | (c)
43627.525 | 7.215 | 7.172 | -4.205 | -4.248 | 341 | 727 | 566 | 341 | 4170 | 3944 |  | ARTD | GENE | 00:38 | 01:40 | 01:14 | 78 | 451 |  | EXT | Наплавка/вышлифовка 10%. Аномалия находится на упругопластическом изгибе: R=377 D, максимальное растяжение на 5.9 час. |  | (c)
43628.688 | 8.378 | 8.283 | -3.042 | -3.137 | 565 | 609 | 641 | 565 | 2952 | 3944 |  | ARTD | GENE | 01:14 | 01:21 | 01:26 | 185 | 152 |  | EXT | Наплавка. Аномалия находится на упругопластическом изгибе: R=370 D, максимальное растяжение на 6 час. |  | (c)
43631.567 | 11.257 | 11.22 | -0.163 | -0.2 | 1718 | 1816 | 1832 | 285 | 128 | 3944 |  | CORR | GENE | 04:20 | 04:36 | 04:38 | 72 | 227 | 10 | EXT | Аномалия находится на упругопластическом изгибе: R=371 D, максимальное растяжение на 6.2 час. | 0.89 | (c)
43634.801 | 3.071 | 3.05 | -8.384 | -8.405 | -1341 | -1227 | -1222 | 889 | 3050 | 3945 |  | CORR | GENE | 08:01 | 08:19 | 08:20 | 67 | 238 | 10 | EXT | Аномалия находится на упругопластическом изгибе: R=464 D, максимальное растяжение на 6.4 час. | 0.89 | (c)
43635.148 | 3.418 | 3.327 | -8.037 | -8.128 | 438 | 522 | 573 | 438 | 3327 | 3945 |  | GOUG | GENE | 00:48 | 01:02 | 01:10 | 695 | 270 | 8 | EXT | Задир. Аномалия находится на упругопластическом изгибе: R=476 D, максимальное растяжение на 6.5 час. |  | (c)
43635.576 | 3.846 | 3.833 | -7.609 | -7.622 | -1417 | -1236 | -1326 | 813 | 3833 | 3945 |  | CORR | CIGR | 07:49 | 08:18 | 08:03 | 22 | 182 | 10 | EXT | Аномалия находится на упругопластическом изгибе: R=506 D, максимальное растяжение на 6.5 час. | 0.89 | (c)
43635.751 | 4.021 | 4.006 | -7.434 | -7.449 | -887 | -865 | -866 | 845 | 4006 | 3945 |  | CORR | PITT | 09:14 | 09:18 | 09:18 | 39 | 42 | 13 | EXT | Аномалия находится на упругопластическом изгибе: R=506 D, максимальное растяжение на 6.5 час. | 0.89 | (c)
43635.834 | 4.104 | 3.607 | -7.351 | -7.848 | -1158 | -1136 | -1131 | 1073 | 3607 | 3945 |  | CORR | GENE | 08:30 | 08:34 | 08:35 | 689 | 55 | 12 | EXT | Аномалия находится на упругопластическом изгибе: R=523 D, максимальное растяжение на 6.6 час. | 0.96 | (c)
43636.317 | 4.587 | 4.544 | -6.868 | -6.911 | 508 | 522 | 525 | 508 | 4544 | 3945 |  | GOUG | AXGR | 00:59 | 01:02 | 01:02 | 76 | 34 | 10 | EXT | Задир. Аномалия находится на упругопластическом изгибе: R=574 D, максимальное растяжение на 6.6 час. |  | (c)
43642.7 | 10.97 | 10.718 | -0.485 | -0.737 | -1987 | -1771 | -1715 | 243 | 368 | 3945 |  | DENT | GENE | 06:17 | 06:51 | 07:01 | 369 | 545 | 0.6 | N/A | Глубина вмятины: 8 мм (0,6%). Линейка: 37 см в (1072 см; 06:51 ч:мин) |  | (c)
43643.228 | 0.043 | 0.027 | -11.312 | -11.328 | 1017 | 1202 | 1194 | 1017 | 27 | 3946 |  | CORR | GENE | 03:45 | 04:15 | 04:14 | 60 | 353 | 12 | EXT |  | 0.89 | (c)
43653.352 | 10.167 | 10.153 | -1.188 | -1.202 | 897 | 1053 | 1025 | 897 | 1149 | 3946 |  | CORR | GENE | 03:26 | 03:51 | 03:47 | 53 | 257 | 11 | EXT |  | 0.89 | (c)
43654.001 | 10.816 | 10.087 | -0.539 | -1.268 | 2020 | 2203 | -2156 | 1870 | 373 | 3946 |  | DENT | GENE | 06:27 | 06:57 | 07:13 | 895 | 570 | 0.3 | N/A | Глубина вмятины: 4 мм (0,3%). Линейка: 90 см в (1009 см; 06:57 ч:мин) |  | (c)
43654.158 | 10.973 | 10.903 | -0.382 | -0.452 | 970 | 1239 | 1125 | 970 | 366 | 3946 |  | CORR | GENE | 03:38 | 04:21 | 04:03 | 86 | 310 | 11 | EXT |  | 0.89 | (c)
43654.38 | 11.195 | 11.124 | -0.16 | -0.231 | 1071 | 1203 | 1160 | 1071 | 142 | 3946 |  | CORR | GENE | 03:54 | 04:15 | 04:08 | 89 | 178 | 13 | EXT |  | 0.89 | (c)
43657.654 | 3.114 | 2.892 | -8.426 | -8.648 | 427 | 476 | 477 | 427 | 2892 | 3947 |  | CORR | GENE | 05:32 | 05:40 | 05:40 | 450 | 100 | 10 | EXT |  | 0.93 | (c)
43669.268 | 3.188 | 3.056 | -8.417 | -8.549 | 1059 | 1154 | 1272 | 1059 | 3056 | 3948 |  | CORR | GENE | 05:22 | 05:38 | 05:56 | 156 | 425 | 10 | EXT |  | 0.9 | (c)
43671.247 | 5.167 | 5.157 | -6.438 | -6.448 | 1360 | 1456 | 1441 | 1360 | 5157 | 3948 |  | CORR | CIGR | 06:11 | 06:26 | 06:24 | 36 | 162 | 10 | EXT |  | 0.89 | (c)
43712.295 | 0 | 0 | -11.375 | -11.375 | 397 | 634 | 601 | 397 | 0 | 3952 | Смещение кромок | GWAN |  | 04:50 | 05:28 | 05:23 | 0 | 408 | 18 | EXT | Смещение кромок Наружу Величина смещения - 2.8 мм. |  | (c)
43717.148 | 4.853 | 4.677 | -6.522 | -6.698 | 907 | 1019 | 1123 | 907 | 4677 | 3952 |  | DENT | GENE | 06:12 | 06:30 | 06:47 | 356 | 432 | 0.2 | N/A | Глубина вмятины: 3 мм (0,2%). Линейка: 36 см в (468 см; 06:30 ч:мин) |  | (c)
43720.862 | 8.567 | 7.392 | -2.808 | -3.983 | 29 | 66 | 77 | 29 | 1688 | 3952 |  | CORR | GENE | 03:51 | 03:57 | 03:58 | 2295 | 97 | 10 | EXT |  | 0.97 | (c)
43723.311 | 11.016 | 10.995 | -0.359 | -0.38 | 736 | 1196 | 1031 | 736 | 117 | 3952 |  | CORR | GENE | 05:45 | 06:59 | 06:32 | 263 | 590 | 11 | EXT |  | 0.92 | (c)
43723.389 | 11.094 | 10.669 | -0.281 | -0.706 | 37 | 66 | 65 | 37 | 156 | 3952 |  | CORR | GENE | 03:52 | 03:57 | 03:56 | 550 | 54 | 10 | EXT |  | 0.94 | (c)
43746.555 | 0 | 0 | -11.23 | -11.23 | -1095 | -950 | -974 | 853 |  | 3955 | Нарушение формы кольцевого шва | GWAN |  | 06:02 | 06:26 | 06:22 | 0 | 242 |  | EXT | Нарушение формы кольцевого шва Аномалия находится на отводе. |  | (c)
43751.288 | 4.733 | 4.062 | -6.497 | -7.168 | -1135 | -1097 | -1083 | 1031 | 4062 | 3955 |  | CORR | GENE | 05:56 | 06:02 | 06:04 | 788 | 104 | 10 | EXT | Аномалия находится на отводе. | 0.95 | (c)
43752.069 | 5.514 | 5.366 | -5.716 | -5.864 | -977 | -954 | -956 | 935 | 5366 | 3955 |  | CORR | AXGR | 06:21 | 06:25 | 06:25 | 252 | 43 | 17 | EXT | Аномалия находится на отводе. | 0.93 | (c)
43752.612 | 6.057 | 5.992 | -5.173 | -5.238 | -1194 | -1109 | -1019 | 845 | 5138 | 3955 |  | CORR | GENE | 05:46 | 06:00 | 06:14 | 100 | 349 | 12 | EXT | Аномалия находится на отводе. | 0.89 | (c)
43752.842 | 6.287 | 6.257 | -4.943 | -4.973 | -1256 | -1137 | -1123 | 990 | 4925 | 3955 |  | CORR | GENE | 05:36 | 05:55 | 05:58 | 48 | 266 | 12 | EXT | Аномалия находится на отводе. | 0.89 | (c)
43753.41 | 6.855 | 6.826 | -4.375 | -4.404 | -1097 | -929 | -997 | 898 | 4363 | 3955 |  | CORR | CIGR | 06:02 | 06:29 | 06:18 | 41 | 199 | 10 | EXT | Аномалия находится на отводе. | 0.89 | (c)
43764.599 | 6.814 | 6.617 | -4.411 | -4.608 | -684 | -575 | -513 | 343 | 4296 | 3956 |  | DENT | GENE | 06:18 | 06:35 | 06:45 | 312 | 341 | 0.4 | N/A | Глубина вмятины: 5 мм (0,4%). Линейка: 31 см в (662 см; 06:35 ч:мин) |  | (c)
43769.2 | 0.19 | 0.17 | -11.11 | -11.13 | 1235 | 1409 | 1364 | 1235 | 170 | 3957 |  | CORR | CIGR | 07:01 | 07:29 | 07:22 | 43 | 258 | 12 | EXT |  | 0.89 | (c)
43769.295 | 0.285 | 0.255 | -11.015 | -11.045 | 1261 | 1419 | 1360 | 1261 | 255 | 3957 |  | CORR | GENE | 07:05 | 07:31 | 07:21 | 56 | 198 | 10 | EXT |  | 0.89 | (c)
43790.763 | 10.453 | 9.922 | -0.877 | -1.408 | 1490 | 1719 | 1647 | 1490 | 212 | 3958 |  | GOUG | GENE | 06:34 | 07:11 | 06:59 | 1196 | 312 | 7 | EXT | Задир. |  | (c)
43793.001 | 1.361 | 1.354 | -9.924 | -9.931 | -1103 | -1095 | -1088 | 1073 | 1354 | 3959 |  | CORR | AXGR | 03:17 | 03:18 | 03:19 | 116 | 30 | 14 | EXT |  | 0.9 | (c)
43796.365 | 4.725 | 4.682 | -6.56 | -6.603 | -517 | -324 | -272 | 27 | 4682 | 3959 |  | CORR | GENE | 04:51 | 05:22 | 05:31 | 61 | 490 | 13 | EXT |  | 0.89 | (c)
43798.233 | 6.593 | 6.43 | -4.692 | -4.855 | -4 | 11 | 11 | 0 | 4589 | 3959 |  | CORR | AXGR | 06:14 | 06:16 | 06:16 | 266 | 29 | 14 | EXT |  | 0.93 | (c)
43800.735 | 9.095 | 8.822 | -2.19 | -2.463 | 101 | 370 | 348 | 101 | 2011 | 3959 |  | DENT | GENE | 06:31 | 07:14 | 07:11 | 452 | 494 | 0.3 | N/A | Глубина вмятины: 4 мм (0,3%). Линейка: 45 см в (882 см; 07:14 ч:мин) Аномалия находится вблизи продольного шва. |  | (c)
43802.077 | 10.437 | 10.419 | -0.848 | -0.866 | 435 | 556 | 501 | 435 | 833 | 3959 |  | CORR | CIGR | 07:25 | 07:44 | 07:35 | 33 | 132 | 10 | EXT |  | 0.89 | (c)
43802.191 | 10.551 | 10.513 | -0.734 | -0.772 | 448 | 634 | 551 | 448 | 720 | 3959 |  | CORR | GENE | 07:27 | 07:57 | 07:43 | 52 | 205 | 10 | EXT |  | 0.89 | (c)
43802.734 | 11.094 | 11.046 | -0.191 | -0.239 | 356 | 867 | 874 | 356 | 113 | 3959 |  | CORR | GENE | 07:12 | 08:34 | 08:36 | 126 | 1035 | 10 | EXT |  | 0.9 | (c)
43802.925 | 0 | 0 | -11.355 | -11.355 | -2068 | -1506 | -1503 | 937 |  | 3960 | Нарушение формы кольцевого шва | GWAN |  | 02:38 | 04:09 | 04:10 | 0 | 1131 |  | EXT | Нарушение формы кольцевого шва |  | (c)
43805.411 | 2.486 | 2.459 | -8.869 | -8.896 | -310 | -138 | -185 | 61 | 2459 | 3960 |  | CORR | GENE | 07:22 | 07:50 | 07:42 | 55 | 249 | 10 | EXT |  | 0.89 | (c)
43814.37 | 0.09 | 0.09 | -11.255 | -11.255 | -629 | -122 | -248 | 0 | 90 | 3961 |  | CORR | GENE | 04:52 | 06:14 | 05:54 | 76 | 762 | 11 | EXT |  | 0.89 | (c)
43814.912 | 0.632 | 0.52 | -10.713 | -10.825 | -317 | -293 | -291 | 265 | 520 | 3961 |  | CORR | GENE | 05:43 | 05:46 | 05:47 | 240 | 52 | 10 | EXT |  | 0.91 | (c)
43814.936 | 0.656 | 0.645 | -10.689 | -10.7 | 10 | 57 | 69 | 10 | 645 | 3961 |  | CORR | CIGR | 06:35 | 06:43 | 06:45 | 22 | 119 | 10 | EXT |  | 0.89 | (c)
43815.942 | 1.662 | 1.422 | -9.683 | -9.923 | -630 | -538 | -536 | 442 | 1422 | 3961 |  | DENT | GENE | 04:52 | 05:07 | 05:07 | 577 | 189 | 0.6 | N/A | Глубина вмятины: 8 мм (0,6%). Линейка: 58 см в (142 см; 05:07 ч:мин) |  | (c)
43829.175 | 3.55 | 3.527 | -7.89 | -7.913 | -1116 | -978 | -907 | 697 | 3527 | 3962 |  | ARTD | GENE | 08:52 | 09:15 | 09:26 | 115 | 420 |  | EXT | Эквивалент потери металла 7%. |  | (c)
43840.758 | 3.693 | 3.651 | -7.932 | -7.974 | -754 | -683 | -632 | 511 | 3651 | 3963 |  | CORR | GENE | 03:43 | 03:54 | 04:03 | 60 | 243 | 10 | EXT |  | 0.89 | (c)
43845.294 | 8.229 | 8.216 | -3.396 | -3.409 | -1292 | -1214 | -1111 | 929 | 3360 | 3963 |  | CORR | GENE | 02:16 | 02:29 | 02:45 | 49 | 363 | 10 | EXT |  | 0.89 | (c)
43852.5 | 3.81 | 3.731 | -7.84 | -7.919 | 1583 | 1611 | 1617 | 1583 | 3731 | 3964 |  | CORR | GENE | 04:40 | 04:45 | 04:46 | 328 | 67 | 10 | EXT |  | 0.92 | (c)
43858.615 | 9.925 | 9.744 | -1.725 | -1.906 | 2100 | -2183 | -2151 | 1942 | 1611 | 3964 |  | DENT | GENE | 06:04 | 06:32 | 06:37 | 295 | 419 | 0.4 | N/A | Глубина вмятины: 6 мм (0,4%). Линейка: 30 см в (974 см; 06:32 ч:мин) |  | (c)
43870.612 | 10.272 | 10.26 | -1.373 | -1.385 | 201 | 222 | 222 | 201 | 1361 | 3965 |  | CORR | PITT | 07:18 | 07:22 | 07:22 | 24 | 43 | 11 | EXT |  | 0.89 | (c)
43871.727 | 11.387 | 11.352 | -0.258 | -0.293 | -1549 | -1548 | -1425 | 1301 | 249 | 3965 |  | CORR | CIGR | 02:36 | 02:36 | 02:56 | 44 | 248 | 13 | EXT |  | 0.89 | (c)
43871.926 | 11.586 | 11.563 | -0.059 | -0.082 | -1280 | -1225 | -1178 | 1076 | 48 | 3965 |  | CORR | CIGR | 03:19 | 03:28 | 03:36 | 34 | 204 | 10 | EXT |  | 0.89 | (c)
43872.171 | 0.186 | 0.099 | -11.069 | -11.156 | -160 | 415 | 265 | 0 | 99 | 3966 |  | CORR | GENE | 03:15 | 04:47 | 04:23 | 146 | 850 | 10 | EXT |  | 0.9 | (c)
43876.583 | 4.598 | 4.541 | -6.657 | -6.714 | 2050 | 2127 | 2158 | 2050 | 4541 | 3966 |  | DENT | GENE | 09:11 | 09:24 | 09:29 | 158 | 216 | 0.3 | N/A | Глубина вмятины: 4 мм (0,3%). Линейка: 16 см в (454 см; 09:24 ч:мин) |  | (c)
43877.314 | 5.329 | 4.441 | -5.926 | -6.814 | 1821 | 1882 | 2041 | 1821 | 4441 | 3966 |  | ARTD | GENE | 08:34 | 08:44 | 09:10 | 967 | 439 |  | EXT | Эквивалент потери металла 10%. |  | (c)
43877.53 | 5.545 | 5.533 | -5.71 | -5.722 | -318 | -272 | -289 | 261 | 5533 | 3966 |  | CORR | CIGR | 02:49 | 02:56 | 02:54 | 26 | 57 | 13 | EXT |  | 0.89 | (c)
43878.109 | 6.124 | 6.086 | -5.131 | -5.169 | 922 | 1124 | 1182 | 922 | 5122 | 3966 |  | CORR | CIGR | 06:09 | 06:42 | 06:51 | 47 | 520 | 12 | EXT |  | 0.89 | (c)
43878.342 | 6.357 | 6.328 | -4.898 | -4.927 | 1501 | 1649 | 1659 | 1501 | 4881 | 3966 |  | CORR | CIGR | 07:43 | 08:07 | 08:08 | 46 | 316 | 11 | EXT |  | 0.89 | (c)
43880.182 | 8.197 | 8.124 | -3.058 | -3.131 | -1550 | -1489 | -1460 | 1370 | 3008 | 3966 |  | ARTD | GENE | 11:30 | 11:40 | 11:45 | 123 | 180 |  | EXT | Наплавка. |  | (c)
43881.94 | 9.955 | 9.933 | -1.3 | -1.322 | 1260 | 1346 | 1394 | 1260 | 1263 | 3966 |  | CORR | GENE | 07:04 | 07:18 | 07:25 | 59 | 269 | 12 | EXT |  | 0.89 | (c)
43892.812 | 9.572 | 9.555 | -1.708 | -1.725 | -1444 | -1372 | -1344 | 1244 | 1691 | 3967 |  | CORR | CIGR | 06:59 | 07:11 | 07:15 | 34 | 200 | 14 | EXT |  | 0.89 | (c)
43894.599 | 0.079 | 0.062 | -11.176 | -11.193 | -23 | 323 | 209 | 0 | 62 | 3968 |  | CORR | GENE | 01:55 | 02:51 | 02:32 | 79 | 463 | 11 | EXT |  | 0.89 | (c)
43894.812 | 0.292 | 0.064 | -10.963 | -11.191 | 1884 | 2032 | 2018 | 1884 | 64 | 3968 |  | CORR | GENE | 07:03 | 07:27 | 07:24 | 1025 | 267 | 10 | EXT |  | 0.96 | (c)
43896.397 | 1.877 | 1.846 | -9.378 | -9.409 | 1735 | 1933 | 1856 | 1735 | 1846 | 3968 |  | CORR | GENE | 06:39 | 07:11 | 06:58 | 121 | 243 | 15 | EXT |  | 0.9 | (c)
43896.488 | 1.968 | 1.876 | -9.287 | -9.379 | 1988 | 2000 | 2007 | 1988 | 1876 | 3968 |  | CORR | AXGR | 07:20 | 07:21 | 07:23 | 264 | 37 | 10 | EXT |  | 0.91 | (c)
43906.706 | 0.931 | 0.898 | -10.569 | -10.602 | 559 | 672 | 651 | 559 | 898 | 3969 |  | CORR | GENE | 06:08 | 06:26 | 06:23 | 52 | 185 | 11 | EXT |  | 0.89 | (c)
43911.198 | 5.423 | 5.402 | -6.077 | -6.098 | -485 | -313 | -343 | 201 | 5402 | 3969 |  | CORR | GENE | 03:19 | 03:47 | 03:42 | 83 | 284 | 10 | EXT |  | 0.89 | (c)
43914.875 | 9.1 | 8.778 | -2.4 | -2.722 | 1033 | 1064 | 1066 | 1033 | 2205 | 3969 |  | CORR | GENE | 07:24 | 07:29 | 07:29 | 517 | 65 | 11 | EXT |  | 0.94 | (c)
43916.119 | 10.344 | 10.094 | -1.156 | -1.406 | 929 | 950 | 972 | 929 | 1028 | 3969 |  | CORR | GENE | 07:07 | 07:11 | 07:14 | 378 | 88 | 14 | EXT |  | 0.95 | (c)
43916.865 | 11.09 | 10.96 | -0.41 | -0.54 | 1002 | 1089 | 1057 | 1002 | 207 | 3969 |  | CORR | GENE | 07:19 | 07:33 | 07:28 | 333 | 110 | 14 | EXT |  | 0.94 | (c)
43918.645 | 1.37 | 1.085 | -10.24 | -10.525 | 202 | 262 | 272 | 202 | 1085 | 3970 |  | CORR | GENE | 06:48 | 06:58 | 06:60 | 461 | 140 | 12 | EXT |  | 0.95 | (c)
43919.296 | 2.021 | 1.77 | -9.589 | -9.84 | -910 | -841 | -820 | 729 | 1770 | 3970 |  | CORR | GENE | 03:49 | 04:00 | 04:04 | 599 | 180 | 11 | EXT |  | 0.95 | (c)
43923.516 | 6.241 | 6.196 | -5.369 | -5.414 | -400 | 83 | -71 | 0 | 5314 | 3970 |  | CORR | GENE | 05:11 | 06:29 | 06:04 | 100 | 657 | 13 | EXT |  | 0.89 | (c)
43923.741 | 6.466 | 6.456 | -5.144 | -5.154 | -384 | -246 | -315 | 246 | 5131 | 3970 |  | CORR | CIGR | 05:14 | 05:36 | 05:25 | 23 | 138 | 10 | EXT |  | 0.89 | (c)
43928.572 | 11.297 | 11.285 | -0.313 | -0.325 | 485 | 579 | 532 | 485 | 304 | 3970 |  | CORR | CIGR | 07:34 | 07:49 | 07:42 | 21 | 94 | 10 | EXT |  | 0.89 | (c)
43928.74 | 11.465 | 11.451 | -0.145 | -0.159 | 441 | 558 | 520 | 441 | 139 | 3970 |  | CORR | CIGR | 07:27 | 07:46 | 07:40 | 20 | 158 | 12 | EXT |  | 0.89 | (c)
43928.885 | 0 | 0 | -11.32 | -11.32 | 458 | 1282 | 1062 | 458 |  | 3971 | Нарушение формы кольцевого шва | GWAN |  | 05:48 | 08:01 | 07:26 | 0 | 1208 |  | EXT | Нарушение формы кольцевого шва |  | (c)
43928.925 | 0.04 | 0.019 | -11.28 | -11.301 | 1262 | 1284 | 1280 | 1262 | 19 | 3971 |  | CORR | AXGR | 07:58 | 08:02 | 08:01 | 98 | 36 | 22 | EXT |  | 0.9 | (c)
43929.213 | 0.328 | 0.121 | -10.992 | -11.199 | 1126 | 1213 | 1192 | 1126 | 121 | 3971 |  | CORR | GENE | 07:36 | 07:50 | 07:47 | 672 | 132 | 10 | EXT |  | 0.95 | (c)
43931.635 | 2.75 | 2.725 | -8.57 | -8.595 | 1113 | 1303 | 1228 | 1113 | 2725 | 3971 |  | CORR | CIGR | 07:34 | 08:05 | 07:53 | 29 | 229 | 13 | EXT |  | 0.89 | (c)
43931.754 | 2.869 | 2.79 | -8.451 | -8.53 | 1159 | 1218 | 1207 | 1159 | 2790 | 3971 |  | CORR | GENE | 07:42 | 07:51 | 07:49 | 204 | 95 | 13 | EXT |  | 0.91 | (c)
43932.657 | 3.772 | 3.545 | -7.548 | -7.775 | -2 | 12 | 21 | 0 | 3545 | 3971 |  | CORR | AXGR | 04:34 | 04:36 | 04:38 | 725 | 47 | 10 | EXT |  | 0.95 | (c)
43932.762 | 3.877 | 3.801 | -7.443 | -7.519 | 888 | 937 | 940 | 888 | 3801 | 3971 |  | CORR | GENE | 06:58 | 07:06 | 07:06 | 111 | 103 | 11 | EXT |  | 0.89 | (c)
43967.305 | 4.12 | 4.086 | -6.395 | -6.429 | -778 | -659 | -598 | 418 | 4086 | 3974 |  | CORR | GENE | 02:54 | 03:13 | 03:23 | 72 | 359 | 11 | EXT | Аномалия находится на упругопластическом изгибе: R=432 D, максимальное растяжение на 6.8 час. | 0.89 | (c)
43979.756 | 6.056 | 6.027 | -5.239 | -5.268 | -1689 | -1575 | -1562 | 1436 | 5193 | 3975 |  | CORR | GENE | 07:13 | 07:31 | 07:33 | 75 | 253 | 10 | EXT | Аномалия находится на упругопластическом изгибе: R=527 D, максимальное растяжение на 6.7 час. | 0.89 | (c)
43981.704 | 8.004 | 7.828 | -3.291 | -3.467 | 586 | 690 | 705 | 586 | 3139 | 3975 |  | DENT | GENE | 01:20 | 01:36 | 01:39 | 328 | 237 | 0.4 | N/A | Глубина вмятины: 5 мм (0,4%). Линейка: 33 см в (783 см; 01:36 ч:мин) Аномалия находится на упругопластическом изгибе. |  | (c)
43990.419 | 5.424 | 5.15 | -6.016 | -6.29 | 27 | 53 | 58 | 27 | 5150 | 3976 |  | CORR | GENE | 06:06 | 06:10 | 06:11 | 385 | 62 | 12 | EXT |  | 0.94 | (c)
43990.94 | 5.945 | 5.884 | -5.495 | -5.556 | 14 | 18 | 23 | 14 | 5436 | 3976 |  | CORR | AXGR | 06:04 | 06:04 | 06:05 | 120 | 18 | 12 | EXT |  | 0.9 | (c)
43991.328 | 6.333 | 6.31 | -5.107 | -5.13 | -98 | 81 | 38 | 0 | 5091 | 3976 |  | CORR | CIGR | 05:45 | 06:14 | 06:07 | 39 | 273 | 13 | EXT |  | 0.89 | (c)
43991.379 | 6.384 | 6.169 | -5.056 | -5.271 | 159 | 187 | 214 | 159 | 4809 | 3976 |  | CORR | GENE | 06:27 | 06:31 | 06:36 | 462 | 111 | 11 | EXT |  | 0.94 | (c)
43991.692 | 6.697 | 6.648 | -4.743 | -4.792 | 24 | 218 | 170 | 24 | 4730 | 3976 |  | CORR | GENE | 06:05 | 06:36 | 06:29 | 62 | 293 | 11 | EXT |  | 0.89 | (c)
43992.96 | 7.965 | 7.894 | -3.475 | -3.546 | -401 | -326 | -236 | 71 | 3461 | 3976 |  | CORR | GENE | 04:56 | 05:09 | 05:23 | 85 | 331 | 12 | EXT |  | 0.89 | (c)
43996.252 | 11.257 | 11.237 | -0.183 | -0.203 | -363 | -142 | -209 | 55 | 147 | 3976 |  | CORR | GENE | 05:03 | 05:38 | 05:27 | 56 | 308 | 14 | EXT |  | 0.89 | (c)
44006.552 | 10.117 | 10.08 | -0.048 | -0.085 | 2088 | -1958 | -2051 | 1729 | 12 | 3977 |  | CORR | GENE | 04:35 | 05:42 | 05:27 | 73 | 644 | 11 | EXT |  | 0.89 | (c)
44009.41 | 0 | 0 | -2 | -2 | 199 | 941 | 632 | 199 | 0 | 3979 | Непровар / утяжина | GWAN |  | 03:38 | 05:38 | 04:48 | 0 | 865 | 18 | INT | Непровар / утяжина |  | (b)
44009.41 | 0 | 0 | -2 | -2 | -2105 | -1943 | -1971 | 1837 | 0 | 3979 | Непровар / утяжина | GWAN |  | 09:26 | 09:52 | 09:48 | 0 | 268 | 10 | INT | Непровар / утяжина |  | (c)
44011.41 | 0 | 0 | -9.75 | -9.75 | -504 | -147 | -269 | 35 |  | 3980 | Нарушение формы кольцевого шва | GWAN |  | 04:39 | 05:37 | 05:17 | 0 | 469 |  | EXT | Нарушение формы кольцевого шва |  | (c)
44021.632 | 0.472 | 0.44 | -11.178 | -11.21 | -17 | 141 | 156 | 0 | 440 | 3981 |  | CORR | GENE | 06:31 | 06:56 | 06:59 | 51 | 347 | 10 | EXT |  | 0.89 | (c)
44023.472 | 2.312 | 2.212 | -9.338 | -9.438 | 79 | 198 | 173 | 79 | 2212 | 3981 |  | CORR | GENE | 06:46 | 07:06 | 07:01 | 131 | 189 | 10 | EXT |  | 0.9 | (c)
44030.9 | 9.74 | 9.55 | -1.91 | -2.1 | -1013 | -895 | -887 | 760 | 1677 | 3981 |  | DENT | GENE | 03:50 | 04:09 | 04:10 | 423 | 253 | 0.4 | N/A | Глубина вмятины: 5 мм (0,4%). Линейка: 42 см в (955 см; 04:09 ч:мин) |  | (c)
44031.216 | 10.056 | 9.908 | -1.594 | -1.742 | 845 | 940 | 972 | 845 | 1366 | 3981 |  | DENT | GENE | 08:50 | 09:05 | 09:10 | 376 | 255 | 0.4 | N/A | Глубина вмятины: 5 мм (0,4%). Линейка: 38 см в (991 см; 09:05 ч:мин) |  | (c)
44033.359 | 0.549 | 0.227 | -10.976 | -11.298 | 1974 | -2160 | 2221 | 1974 | 227 | 3982 |  | DENT | GENE | 02:54 | 03:47 | 03:34 | 529 | 494 | 0.3 | N/A | Глубина вмятины: 4 мм (0,3%). Линейка: 53 см в (23 см; 03:47 ч:мин) |  | (c)
44040.127 | 7.317 | 7.267 | -4.208 | -4.258 | -1850 | -1841 | -1839 | 1827 | 4114 | 3982 |  | GOUG | AXGR | 04:37 | 04:38 | 04:39 | 144 | 23 | 9 | EXT | Задир. |  | (c)
44040.168 | 7.358 | 7.229 | -4.167 | -4.296 | -1882 | -1832 | -1816 | 1749 | 4081 | 3982 |  | DENT | GENE | 04:32 | 04:40 | 04:42 | 215 | 133 | 0.5 | N/A | Глубина вмятины: 7 мм (0,5%). Линейка: 22 см в (723 см; 04:40 ч:мин) Аномалия находится вблизи дефекта потери металла. |  | (c)
44044.335 | 0 | 0 | -10.945 | -10.945 | -1377 | -1046 | -1063 | 748 |  | 3983 | Нарушение формы кольцевого шва | GWAN |  | 04:13 | 05:06 | 05:03 | 0 | 629 |  | EXT | Нарушение формы кольцевого шва |  | (c)
44049.708 | 5.373 | 5.348 | -5.572 | -5.597 | -1102 | -996 | -975 | 847 | 5348 | 3983 |  | CORR | GENE | 04:57 | 05:14 | 05:18 | 49 | 256 | 9 | EXT |  | 0.89 | (c)
44053.832 | 9.497 | 9.446 | -1.448 | -1.499 | -574 | -544 | -548 | 522 | 1370 | 3983 |  | CORR | GENE | 06:22 | 06:27 | 06:27 | 129 | 52 | 10 | EXT |  | 0.9 | (c)
44055.28 | 0 | 0 | -11.245 | -11.245 | 2011 | 2159 | -2222 | 1993 |  | 3984 | Нарушение формы кольцевого шва | GWAN |  | 09:01 | 09:25 | 09:38 | 0 | 457 |  | EXT | Нарушение формы кольцевого шва |  | (c)
44075.774 | 9.249 | 9.235 | -2.276 | -2.29 | -378 | -233 | -269 | 161 | 2239 | 3985 |  | CORR | GENE | 05:42 | 06:06 | 05:60 | 51 | 217 | 10 | EXT |  | 0.89 | (c)
44076.388 | 9.863 | 9.696 | -1.662 | -1.829 | 159 | 208 | 202 | 159 | 1255 | 3985 |  | CORR | GENE | 07:09 | 07:17 | 07:16 | 574 | 86 | 10 | EXT |  | 0.94 | (c)
44077.219 | 10.694 | 10.435 | -0.831 | -1.09 | 177 | 206 | 213 | 177 | 635 | 3985 |  | CORR | GENE | 07:12 | 07:17 | 07:18 | 455 | 73 | 10 | EXT |  | 0.93 | (c)
44085.606 | 7.556 | 7.207 | -3.929 | -4.278 | -108 | -78 | -85 | 61 | 3838 | 3986 |  | CORR | AXGR | 07:22 | 07:27 | 07:26 | 440 | 47 | 10 | EXT |  | 0.93 | (c)
44090.55 | 1.015 | 0.999 | -10.445 | -10.461 | 1266 | 1543 | 1443 | 1266 | 999 | 3987 |  | CORR | GENE | 03:35 | 04:20 | 04:04 | 122 | 355 | 10 | EXT |  | 0.89 | (c)
44096.037 | 6.502 | 6.422 | -4.958 | -5.038 | 1102 | 1219 | 1256 | 1102 | 4837 | 3987 |  | DENT | GENE | 03:09 | 03:28 | 03:34 | 201 | 308 | 0.4 | N/A | Глубина вмятины: 5 мм (0,4%). Линейка: 20 см в (642 см; 03:28 ч:мин) |  | (c)
44133.951 | 10.926 | 10.401 | -0.634 | -1.159 | -72 | -54 | -43 | 14 | 460 | 3990 |  | CORR | GENE | 07:27 | 07:30 | 07:32 | 699 | 58 | 10 | EXT |  | 0.95 | (c)
44141.539 | 6.954 | 6.921 | -4.196 | -4.229 | 728 | 775 | 807 | 728 | 4180 | 3991 |  | CORR | GENE | 05:56 | 06:04 | 06:09 | 49 | 157 | 11 | EXT |  | 0.89 | (c)
44145.688 | 11.103 | 11.067 | -0.047 | -0.083 | 545 | 678 | 747 | 545 | 28 | 3991 |  | CORR | GENE | 05:27 | 05:48 | 05:59 | 55 | 405 | 12 | EXT |  | 0.89 | (c)
44145.735 | 0 | 0 | -11.62 | -11.62 | -1123 | -996 | -817 | 511 |  | 3992 | Нарушение формы кольцевого шва | GWAN |  | 06:08 | 06:29 | 06:58 | 0 | 611 |  | INT | Нарушение формы кольцевого шва Аномалия находится на отводе. |  | (c)
44191.665 | 0.13 | 0.034 | -10.97 | -11.066 | 979 | 1205 | 1208 | 979 | 34 | 3996 |  | CORR | GENE | 04:54 | 05:31 | 05:31 | 116 | 458 | 10 | EXT | Аномалия находится на упругопластическом изгибе: R=465 D, максимальное растяжение на 6.5 час. | 0.89 | (c)
44191.921 | 0.386 | 0.309 | -10.714 | -10.791 | 953 | 999 | 1357 | 953 | 309 | 3996 |  | CORR | GENE | 04:50 | 04:58 | 05:55 | 111 | 807 | 11 | EXT | Аномалия находится на упругопластическом изгибе: R=464 D, максимальное растяжение на 6.5 час. | 0.89 | (c)
44202.599 | 11.064 | 10.988 | -0.036 | -0.112 | 957 | 1077 | 1250 | 957 | 23 | 3996 |  | CORR | GENE | 04:51 | 05:10 | 05:38 | 89 | 585 | 10 | EXT | Аномалия находится на упругопластическом изгибе: R=730 D, максимальное растяжение на 6.9 час. | 0.89 | (c)
44225.725 | 0 | 0 | -11.44 | -11.44 | 1002 | 1149 | 1143 | 1002 |  | 3999 | Нарушение формы кольцевого шва | GWAN |  | 00:25 | 00:49 | 00:48 | 0 | 282 |  | EXT | Нарушение формы кольцевого шва Аномалия находится на отводе. |  | (c)
44237.165 | 0 | 0 | -11.62 | -11.62 | -674 | -586 | -532 | 391 | 0 | 4000 | Смещение кромок | GWAN |  | 04:53 | 05:07 | 05:16 | 0 | 284 | 17 | EXT | Смещение кромок Наружу Аномалия находится на отводе. Величина смещения - 2.7 мм. |  | (c)
44251.372 | 2.587 | 2.4 | -8.623 | -8.81 | -486 | -333 | -372 | 258 | 2400 | 4001 |  | DENT | GENE | 06:03 | 06:28 | 06:22 | 376 | 228 | 0.5 | N/A | Глубина вмятины: 7 мм (0,5%). Линейка: 38 см в (240 см; 06:28 ч:мин) |  | (c)
44305.745 | 0 | 0 | -11.62 | -11.62 | -79 | 390 | 592 | 0 | 0 | 4006 | Смещение кромок | GWAN |  | 10:54 | 00:10 | 12:42 | 0 | 1341 | 15 | EXT | Смещение кромок Вовнутрь Аномалия находится на отводе. Величина смещения - 2.3 мм. |  | (c)
44327.263 | 9.898 | 9.854 | -1.522 | -1.566 | -687 | -514 | -559 | 431 | 1509 | 4007 |  | CORR | GENE | 06:19 | 06:47 | 06:40 | 57 | 256 | 11 | EXT |  | 0.89 | (c)
44328.129 | 10.764 | 10.748 | -0.656 | -0.672 | -639 | -519 | -503 | 367 | 633 | 4007 |  | CORR | CIGR | 06:27 | 06:46 | 06:49 | 39 | 272 | 12 | EXT |  | 0.89 | (c)
44331.953 | 3.168 | 3.106 | -8.492 | -8.554 | -2082 | -2060 | -2065 | 2049 | 3106 | 4008 |  | CORR | AXGR | 07:47 | 07:50 | 07:49 | 161 | 33 | 15 | EXT |  | 0.91 | (c)
44333.855 | 5.07 | 5.047 | -6.59 | -6.613 | -2025 | -1930 | -1907 | 1789 | 5047 | 4008 |  | CORR | GENE | 07:56 | 08:11 | 08:15 | 51 | 236 | 13 | EXT |  | 0.89 | (c)
44377.369 | 2.944 | 2.808 | -7.841 | -7.977 | -740 | -615 | -584 | 428 | 2808 | 4012 |  | DENT | GENE | 07:41 | 08:01 | 08:06 | 262 | 313 | 0.4 | N/A | Глубина вмятины: 5 мм (0,4%). Линейка: 26 см в (281 см; 08:01 ч:мин) |  | (c)
44377.961 | 3.536 | 3.426 | -7.249 | -7.359 | -1246 | -1119 | -1035 | 824 | 3426 | 4012 |  | DENT | GENE | 06:19 | 06:40 | 06:53 | 218 | 422 | 0.4 | N/A | Глубина вмятины: 6 мм (0,4%). Линейка: 22 см в (343 см; 06:40 ч:мин) |  | (c)
44404.442 | 7.892 | 7.741 | -3.728 | -3.879 | 1628 | 1679 | 1721 | 1628 | 3618 | 4014 |  | GOUG | GENE | 04:06 | 04:15 | 04:21 | 261 | 186 | 8 | EXT | Зона задиров. Аномалия находится на упругопластическом изгибе: R=316 D, максимальное растяжение на 11.6 час. |  | (c)
44408.17 | 0 | 0 | -11.385 | -11.385 | -971 | -816 | -855 | 739 | 0 | 4015 | Подгиб кромки со смещением | GWAN |  | 06:44 | 07:09 | 07:02 | 0 | 232 | 34 | EXT | Подгиб кромки со смещением Аномалия находится на отводе. Величина смещения - 5.3 мм. |  | (c)
44419.908 | 0.353 | 0.061 | -10.872 | -11.164 | 1471 | 1941 | 1854 | 1471 | 61 | 4016 |  | DENT | GENE | 05:25 | 06:41 | 06:27 | 404 | 766 | 0.8 | N/A | Глубина вмятины: 11 мм (0,8%). Линейка: 40 см в (6 см; 06:41 ч:мин) Аномалия находится вблизи кольцевого сварного шва. |  | (c)
44424.671 | 5.116 | 5.031 | -6.109 | -6.194 | 2229 | -2083 | -2082 | 1932 | 5031 | 4016 |  | DENT | GENE | 07:27 | 07:51 | 07:52 | 158 | 300 | 0.4 | N/A | Глубина вмятины: 6 мм (0,4%). Линейка: 16 см в (503 см; 07:51 ч:мин) |  | (c)
44492.876 | 4.321 | 4.172 | -7.078 | -7.227 | 930 | 1653 | 1514 | 930 | 4172 | 4022а |  | CORR | GENE | 05:46 | 07:43 | 07:20 | 204 | 1168 | 14 | EXT | Аномалия находится на отводе. | 0.76 | (c)
44493.177 | 4.622 | 4.609 | -6.777 | -6.79 | 446 | 511 | 519 | 446 | 4609 | 4022а |  | CORR | CIGR | 04:28 | 04:39 | 04:40 | 27 | 145 | 10 | EXT | Аномалия находится на отводе. | 0.74 | (c)
44493.356 | 4.801 | 4.693 | -6.598 | -6.706 | 1297 | 1321 | 1317 | 1297 | 4693 | 4022а |  | CORR | AXGR | 06:45 | 06:49 | 06:49 | 243 | 39 | 13 | EXT | Аномалия находится на отводе. | 0.77 | (c)
44493.745 | 5.19 | 4.771 | -6.209 | -6.628 | 1779 | 1809 | 1842 | 1779 | 4771 | 4022а |  | CORR | GENE | 08:03 | 08:08 | 08:13 | 658 | 127 | 14 | EXT | Аномалия находится на отводе. | 0.81 | (c)
44494.22 | 5.665 | 5.637 | -5.734 | -5.762 | 998 | 1301 | 1151 | 998 | 5637 | 4022а |  | CORR | GENE | 05:57 | 06:46 | 06:22 | 65 | 305 | 12 | EXT | Аномалия находится на отводе. | 0.74 | (c)
44494.293 | 5.738 | 5.724 | -5.661 | -5.675 | 1469 | 1586 | 1534 | 1469 | 5640 | 4022а |  | CORR | CIGR | 07:13 | 07:32 | 07:24 | 35 | 130 | 12 | EXT | Аномалия находится на отводе. | 0.74 | (c)
44494.337 | 5.782 | 5.697 | -5.617 | -5.702 | 1306 | 1358 | 1338 | 1306 | 5532 | 4022а |  | CORR | GENE | 06:47 | 06:55 | 06:52 | 170 | 64 | 11 | EXT | Аномалия находится на отводе. | 0.75 | (c)
44494.749 | 6.194 | 6.119 | -5.205 | -5.28 | 757 | 1634 | 1240 | 757 | 4940 | 4022а |  | CORR | GENE | 05:18 | 07:40 | 06:36 | 340 | 965 | 10 | EXT | Аномалия находится на отводе. | 0.77 | (c)
44495.349 | 6.794 | 6.489 | -4.605 | -4.91 | 1554 | 1608 | 1608 | 1554 | 4534 | 4022а |  | CORR | GENE | 07:27 | 07:36 | 07:36 | 376 | 107 | 10 | EXT | Аномалия находится на отводе. | 0.77 | (c)
44496.078 | 7.523 | 7.483 | -3.876 | -3.916 | 1225 | 1618 | 1452 | 1225 | 3811 | 4022а |  | CORR | GENE | 06:34 | 07:37 | 07:10 | 105 | 453 | 15 | EXT | Аномалия находится на отводе. | 0.75 | (c)
44496.497 | 7.942 | 7.888 | -3.457 | -3.511 | 1120 | 1449 | 1312 | 1120 | 3416 | 4022а |  | CORR | GENE | 06:17 | 07:10 | 06:48 | 95 | 383 | 12 | EXT | Аномалия находится на отводе. | 0.75 | (c)
44496.62 | 8.065 | 8.048 | -3.334 | -3.351 | 946 | 1225 | 1086 | 946 | 3291 | 4022а |  | CORR | GENE | 05:49 | 06:34 | 06:11 | 60 | 279 | 10 | EXT | Аномалия находится на отводе. | 0.74 | (c)
44497.061 | 8.506 | 8.433 | -2.893 | -2.966 | 937 | 1192 | 1181 | 937 | 2811 | 4022а |  | CORR | GENE | 05:47 | 06:28 | 06:27 | 155 | 488 | 10 | EXT | Аномалия находится на отводе. | 0.75 | (c)
44497.83 | 9.275 | 9.215 | -2.124 | -2.184 | 1661 | 1721 | 1844 | 1661 | 2097 | 4022а |  | CORR | GENE | 07:44 | 07:54 | 08:14 | 87 | 366 | 10 | EXT | Аномалия находится на отводе. | 0.75 | (c)
44497.943 | 9.388 | 9.368 | -2.011 | -2.031 | 1033 | 1163 | 1133 | 1033 | 1966 | 4022а |  | CORR | GENE | 06:03 | 06:24 | 06:19 | 65 | 200 | 10 | EXT | Аномалия находится на отводе. | 0.74 | (c)
44499.954 | 0 | 0 | -4.544 | -4.544 | -535 | 984 | 480 | 0 |  | 4022б | Нарушение формы кольцевого шва | GWAN |  | 10:29 | 02:34 | 13:13 | 0 | 2031 |  | EXT | Нарушение формы кольцевого шва Аномалия находится на отводе. |  | (c)
44499.954 | 0 | 0 | -4.544 | -4.544 | -2170 | -2141 | -2064 | 60 | 0 | 4022б | Непровар / утяжина | GWAN |  | 06:05 | 06:09 | 06:22 | 0 | 212 | 10 | INT | Непровар / утяжина Аномалия находится на отводе. |  | (c)
44499.954 | 0 | 0 | -4.544 | -4.544 | -1867 | -1416 | -1272 | 363 |  | 4022б | Вышлифовка на шве | GWAN |  | 06:54 | 08:06 | 08:30 | 0 | 1190 | 14 | EXT | Вышлифовка на шве Аномалия находится на отводе. |  | (c)
44500.467 | 0.513 | 0.486 | -4.031 | -4.058 | 1852 | 1964 | 1948 | 187 | 486 | 4022б |  | CORR | GENE | 04:54 | 05:12 | 05:09 | 66 | 192 | 10 | EXT |  | 0.74 | (c)
44500.788 | 0.834 | 0.817 | -3.71 | -3.727 | 1482 | 1542 | 1555 | 603 | 817 | 4022б |  | CORR | CIGR | 03:54 | 04:04 | 04:06 | 31 | 145 | 11 | EXT |  | 0.74 | (c)
44501.115 | 1.161 | 1.105 | -3.383 | -3.439 | 1216 | 1460 | 1386 | 675 | 1105 | 4022б |  | CORR | GENE | 03:11 | 03:51 | 03:39 | 91 | 340 | 10 | EXT |  | 0.75 | (c)
44501.57 | 1.616 | 1.595 | -2.928 | -2.949 | 1338 | 1561 | 1477 | 614 | 1595 | 4022б |  | CORR | GENE | 03:31 | 04:07 | 03:53 | 60 | 279 | 11 | EXT |  | 0.74 | (c)
44502.161 | 2.207 | 2.165 | -2.337 | -2.379 | 1852 | 2033 | 1974 | 135 | 2165 | 4022б |  | CORR | GENE | 04:54 | 05:23 | 05:14 | 75 | 244 | 13 | EXT |  | 0.75 | (c)
44502.36 | 2.406 | 2.397 | -2.138 | -2.147 | 1399 | 1611 | 1538 | 553 | 2061 | 4022б |  | CORR | GENE | 03:41 | 04:15 | 04:03 | 86 | 279 | 10 | EXT |  | 0.75 | (c)
44503.723 | 3.769 | 3.721 | -0.775 | -0.823 | 936 | 1104 | 1172 | 823 | 749 | 4022б |  | CORR | GENE | 02:26 | 02:53 | 03:04 | 74 | 472 | 12 | EXT |  | 0.75 | (c)
44503.739 | 3.785 | 3.743 | -0.759 | -0.801 | -56 | 73 | 419 | 0 | 591 | 4022б |  | CORR | GENE | 11:46 | 00:07 | 13:03 | 210 | 951 | 10 | EXT |  | 0.76 | (c)
44504.498 | 0 | 0 | -7.307 | -7.307 | -716 | 8 | -112 | 0 |  | 4023а | Нарушение формы кольцевого шва | GWAN |  | 02:56 | 04:53 | 04:33 | 0 | 1208 |  | INT | Нарушение формы кольцевого шва |  | (c)
44504.498 | 0 | 0 | -7.307 | -7.307 | 2053 | -2118 | -1720 | 1032 |  | 4023а | Нарушение формы кольцевого шва | GWAN |  | 10:23 | 11:10 | 12:14 | 0 | 1377 |  | INT | Нарушение формы кольцевого шва |  | (c)
44506.229 | 1.731 | 1.694 | -5.576 | -5.613 | 1058 | 1320 | 1239 | 1058 | 1694 | 4023а |  | CORR | GENE | 07:42 | 08:24 | 08:11 | 64 | 362 | 13 | EXT |  | 0.89 | (c)
44506.305 | 1.807 | 1.707 | -5.5 | -5.6 | 1442 | 1461 | 1465 | 1442 | 1707 | 4023а |  | CORR | AXGR | 08:44 | 08:47 | 08:48 | 380 | 45 | 11 | EXT |  | 0.93 | (c)
44506.506 | 2.008 | 1.971 | -5.299 | -5.336 | 1529 | 1780 | 1743 | 1529 | 1971 | 4023а |  | CORR | GENE | 08:58 | 09:39 | 09:33 | 62 | 428 | 15 | EXT |  | 0.89 | (c)
44506.52 | 2.022 | 2.007 | -5.285 | -5.3 | 1299 | 1436 | 1371 | 1299 | 2007 | 4023а |  | CORR | CIGR | 08:21 | 08:43 | 08:33 | 46 | 143 | 13 | EXT |  | 0.89 | (c)
44507.701 | 3.203 | 3.157 | -4.104 | -4.15 | 1011 | 1241 | 1132 | 1011 | 3157 | 4023а |  | CORR | GENE | 07:34 | 08:12 | 07:54 | 73 | 243 | 11 | EXT |  | 0.89 | (c)
44568.853 | 1.673 | 1.642 | -9.917 | -9.948 | 1389 | 1693 | 1585 | 1389 | 1642 | 4029 |  | CORR | GENE | 06:44 | 07:33 | 07:15 | 69 | 392 | 13 | EXT | Аномалия находится на отводе. | 0.89 | (c)
44569.437 | 2.257 | 2.218 | -9.333 | -9.372 | 939 | 1126 | 1156 | 939 | 2218 | 4029 |  | CORR | GENE | 05:31 | 06:01 | 06:06 | 90 | 433 | 11 | EXT | Аномалия находится на отводе. | 0.89 | (c)
44570.025 | 2.845 | 2.801 | -8.745 | -8.789 | 1109 | 1290 | 1244 | 1109 | 2801 | 4029 |  | CORR | GENE | 05:59 | 06:28 | 06:20 | 130 | 270 | 13 | EXT | Аномалия находится на отводе. | 0.9 | (c)
44570.192 | 3.012 | 2.846 | -8.578 | -8.744 | 1380 | 1420 | 1446 | 1380 | 2846 | 4029 |  | CORR | GENE | 06:42 | 06:49 | 06:53 | 609 | 131 | 13 | EXT | Аномалия находится на отводе. | 0.96 | (c)
44571.104 | 3.924 | 3.003 | -7.666 | -8.587 | 1218 | 1240 | 1272 | 1218 | 3003 | 4029 |  | CORR | GENE | 06:16 | 06:20 | 06:25 | 990 | 107 | 14 | EXT | Аномалия находится на отводе. | 0.99 | (c)
44571.506 | 4.326 | 4.295 | -7.264 | -7.295 | 1045 | 1275 | 1256 | 1045 | 4295 | 4029 |  | CORR | GENE | 05:48 | 06:25 | 06:22 | 85 | 422 | 12 | EXT | Аномалия находится на отводе. | 0.89 | (c)
44572.49 | 5.31 | 5.269 | -6.28 | -6.321 | 1301 | 1482 | 1473 | 1301 | 5269 | 4029 |  | CORR | GENE | 06:30 | 06:59 | 06:57 | 72 | 343 | 12 | EXT | Аномалия находится на отводе. | 0.89 | (c)
44573.775 | 6.595 | 6.56 | -4.995 | -5.03 | 1671 | 2119 | 1963 | 1671 | 4930 | 4029 |  | CORR | GENE | 07:29 | 08:42 | 08:16 | 100 | 584 | 10 | EXT | Аномалия находится на отводе. | 0.89 | (c)
44573.819 | 6.639 | 6.581 | -4.951 | -5.009 | 1176 | 1463 | 1419 | 1176 | 4928 | 4029 |  | CORR | GENE | 06:09 | 06:56 | 06:49 | 81 | 486 | 10 | EXT | Аномалия находится на отводе. | 0.89 | (c)
44573.955 | 6.775 | 6.727 | -4.815 | -4.863 | 1146 | 1667 | 1446 | 1146 | 4681 | 4029 |  | CORR | GENE | 06:05 | 07:29 | 06:53 | 182 | 599 | 10 | EXT | Аномалия находится на отводе. | 0.9 | (c)
44574.107 | 6.927 | 6.923 | -4.663 | -4.667 | 1388 | 1413 | 1412 | 1388 | 4560 | 4029 |  | CORR | AXGR | 06:44 | 06:48 | 06:48 | 107 | 49 | 13 | EXT | Аномалия находится на отводе. | 0.89 | (c)
44574.127 | 6.947 | 6.924 | -4.643 | -4.666 | 1496 | 1547 | 1594 | 1496 | 4594 | 4029 |  | CORR | GENE | 07:01 | 07:09 | 07:17 | 72 | 196 | 13 | EXT | Аномалия находится на отводе. | 0.89 | (c)
44574.447 | 7.267 | 6.996 | -4.323 | -4.594 | 1305 | 1339 | 1332 | 1305 | 3831 | 4029 |  | CORR | AXGR | 06:30 | 06:36 | 06:35 | 763 | 54 | 14 | EXT | Аномалия находится на отводе. | 0.98 | (c)
44574.766 | 7.586 | 7.556 | -4.004 | -4.034 | 1871 | 2005 | 2013 | 1871 | 3982 | 4029 |  | CORR | CIGR | 08:02 | 08:23 | 08:25 | 52 | 284 | 13 | EXT | Аномалия находится на отводе. | 0.89 | (c)
44574.874 | 7.694 | 7.672 | -3.896 | -3.918 | 382 | 888 | 635 | 382 | 3835 | 4029 |  | CORR | GENE | 04:01 | 05:23 | 04:42 | 83 | 506 | 10 | EXT | Аномалия находится на отводе. | 0.89 | (c)
44575.576 | 8.396 | 8.369 | -3.194 | -3.221 | 628 | 778 | 776 | 628 | 3155 | 4029 |  | CORR | GENE | 04:41 | 05:05 | 05:05 | 66 | 295 | 10 | EXT | Аномалия находится на отводе. | 0.89 | (c)
44578.77 | 0 | 0 | -11.195 | -11.195 | -1835 | -1797 | -1723 | 1611 | 0 | 4030 | Подгиб кромки со смещением | GWAN |  | 04:17 | 04:23 | 04:35 | 0 | 224 | 22 | EXT | Подгиб кромки со смещением Аномалия находится на отводе. Величина смещения - 4.1 мм. |  | (c)
44578.77 | 0 | 0 | -11.195 | -11.195 | 242 | 965 | 1030 | 242 |  | 4030 | Нарушение формы кольцевого шва | GWAN |  | 09:52 | 11:48 | 11:59 | 0 | 1576 |  | EXT | Нарушение формы кольцевого шва Аномалия находится на отводе. |  | (c)
44583.025 | 4.255 | 3.865 | -6.94 | -7.33 | -1217 | -1194 | -1178 | 1138 | 3865 | 4030 |  | CORR | GENE | 05:56 | 05:60 | 06:03 | 512 | 79 | 11 | EXT |  | 0.94 | (c)
44637.174 | 1.134 | 0.921 | -10.301 | -10.514 | 1118 | 1289 | 1290 | 1118 | 921 | 4035 |  | DENT | GENE | 03:35 | 04:02 | 04:02 | 341 | 343 | 0.3 | N/A | Глубина вмятины: 4 мм (0,3%). Линейка: 34 см в (92 см; 04:02 ч:мин) |  | (c)
44664.449 | 5.349 | 5.325 | -6.136 | -6.16 | -44 | 185 | 197 | 0 | 5325 | 4037 |  | CORR | CIGR | 07:22 | 07:59 | 08:01 | 45 | 481 | 11 | EXT |  | 0.89 | (c)
44671.826 | 1.241 | 1.199 | -10.409 | -10.451 | 1623 | 1964 | 1892 | 1623 | 1199 | 4038 |  | CORR | GENE | 08:38 | 09:33 | 09:22 | 70 | 537 | 11 | EXT |  | 0.89 | (c)
44672.811 | 2.226 | 2.21 | -9.424 | -9.44 | 1247 | 1328 | 1360 | 1247 | 2210 | 4038 |  | CORR | CIGR | 07:37 | 07:51 | 07:56 | 36 | 225 | 11 | EXT |  | 0.89 | (c)
44681.633 | 11.048 | 11.02 | -0.602 | -0.63 | -521 | -358 | -422 | 323 | 591 | 4038 |  | CORR | CIGR | 02:52 | 03:18 | 03:08 | 39 | 198 | 10 | EXT |  | 0.89 | (c)
44682.235 | 0 | 0 | -11.54 | -11.54 | 1901 | 2013 | 2055 | 1901 |  | 4039 | Нарушение формы кольцевого шва | GWAN |  | 01:09 | 01:27 | 01:34 | 0 | 308 |  | EXT | Нарушение формы кольцевого шва |  | (c)
44682.235 | 0 | 0 | -11.54 | -11.54 | -2104 | -1699 | -1763 | 1422 |  | 4039 | Нарушение формы кольцевого шва | GWAN |  | 02:23 | 03:28 | 03:18 | 0 | 682 |  | EXT | Нарушение формы кольцевого шва |  | (c)
44682.235 | 0 | 0 | -11.54 | -11.54 | -589 | 361 | 161 | 0 |  | 4039 | Нарушение формы кольцевого шва | GWAN |  | 06:27 | 09:00 | 08:28 | 0 | 1500 |  | EXT | Нарушение формы кольцевого шва |  | (c)
44685.849 | 3.614 | 3.602 | -7.926 | -7.938 | -1882 | -1798 | -1811 | 1739 | 3602 | 4039 |  | CORR | CIGR | 02:58 | 03:12 | 03:10 | 26 | 144 | 10 | EXT |  | 0.89 | (c)
44686.106 | 3.871 | 3.725 | -7.669 | -7.815 | -1753 | -1739 | -1729 | 1705 | 3725 | 4039 |  | CORR | AXGR | 03:19 | 03:21 | 03:23 | 374 | 48 | 10 | EXT |  | 0.92 | (c)
44686.676 | 4.441 | 4.288 | -7.099 | -7.252 | -1775 | -1727 | -1737 | 1699 | 4288 | 4039 |  | CORR | GENE | 03:16 | 03:23 | 03:22 | 415 | 76 | 10 | EXT |  | 0.93 | (c)
44706.452 | 1.082 | 1.064 | -10.558 | -10.576 | -1213 | -1162 | -1139 | 1065 | 1064 | 4041 |  | GOUG | CIGR | 03:20 | 03:28 | 03:32 | 28 | 148 | 8 | EXT | Задир. |  | (c)
44709.691 | 4.321 | 4.289 | -7.319 | -7.351 | -1776 | -1674 | -1711 | 1646 | 4289 | 4041 |  | GOUG | CIGR | 01:49 | 02:06 | 01:60 | 43 | 129 | 7 | EXT | Задир. |  | (c)
44717.01 | 0 | 0 | -11.535 | -11.535 | 1555 | -1740 | -2127 | 1349 |  | 4042 | Нарушение формы кольцевого шва | GWAN |  | 07:15 | 10:24 | 09:21 | 0 | 1556 |  | EXT | Нарушение формы кольцевого шва Аномалия находится на отводе. |  | (c)
44769.733 | 6.308 | 6.29 | -5.112 | -5.13 | 741 | 793 | 819 | 741 | 5096 | 4046 |  | CORR | CIGR | 07:01 | 07:09 | 07:13 | 34 | 156 | 11 | EXT |  | 0.89 | (c)
44770.48 | 7.055 | 6.932 | -4.365 | -4.488 | 1465 | 1489 | 1493 | 1465 | 4211 | 4046 |  | CORR | AXGR | 08:58 | 09:02 | 09:02 | 277 | 56 | 10 | EXT |  | 0.91 | (c)
44771.19 | 7.765 | 7.73 | -3.655 | -3.69 | -1750 | -1582 | -1603 | 1456 | 3599 | 4046 |  | CORR | GENE | 00:19 | 00:46 | 00:43 | 91 | 294 | 10 | EXT |  | 0.89 | (c)
44771.284 | 7.859 | 7.837 | -3.561 | -3.583 | 1791 | 1924 | 1973 | 1791 | 3503 | 4046 |  | CORR | GENE | 09:50 | 10:12 | 10:20 | 80 | 364 | 10 | EXT |  | 0.89 | (c)
44772.381 | 8.956 | 8.907 | -2.464 | -2.513 | -1679 | -1308 | -1362 | 1046 | 2442 | 4046 |  | CORR | GENE | 00:30 | 01:30 | 01:21 | 71 | 633 | 11 | EXT |  | 0.89 | (c)
44772.456 | 9.031 | 8.995 | -2.389 | -2.425 | 2197 | -2123 | -2109 | 1955 | 2357 | 4046 |  | CORR | GENE | 10:56 | 11:19 | 11:21 | 68 | 309 | 10 | EXT |  | 0.89 | (c)
44773.54 | 10.115 | 10.089 | -1.305 | -1.331 | 1228 | 1309 | 1394 | 1228 | 1289 | 4046 |  | CORR | CIGR | 08:19 | 08:32 | 08:46 | 42 | 333 | 10 | EXT |  | 0.89 | (c)
44778.405 | 3.56 | 3.542 | -8.035 | -8.053 | -2140 | -2033 | -2050 | 1959 | 3542 | 4047 |  | CORR | CIGR | 03:06 | 03:23 | 03:20 | 46 | 180 | 10 | EXT |  | 0.89 | (c)
44780.417 | 5.572 | 5.55 | -6.023 | -6.045 | 199 | 483 | 356 | 199 | 5550 | 4047 |  | CORR | CIGR | 09:23 | 10:09 | 09:48 | 25 | 314 | 10 | EXT |  | 0.89 | (c)
44807.547 | 9.467 | 9.19 | -2.073 | -2.35 | 173 | 361 | 312 | 173 | 1901 | 4049 |  | DENT | GENE | 03:57 | 04:27 | 04:19 | 449 | 277 | 0.3 | N/A | Глубина вмятины: 4 мм (0,3%). Линейка: 45 см в (919 см; 04:27 ч:мин) |  | (c)
44833.214 | 0.734 | 0.604 | -10.901 | -11.031 | 486 | 747 | 713 | 486 | 604 | 4052 |  | DENT | GENE | 05:28 | 06:10 | 06:04 | 231 | 453 | 0.4 | N/A | Глубина вмятины: 5 мм (0,4%). Линейка: 23 см в (60 см; 06:10 ч:мин) |  | (c)
44873.849 | 6.439 | 6.209 | -5.171 | -5.401 | 145 | 282 | 277 | 145 | 5000 | 4055 |  | DENT | GENE | 07:01 | 07:23 | 07:22 | 401 | 265 | 0.3 | N/A | Глубина вмятины: 4 мм (0,3%). Линейка: 40 см в (621 см; 07:23 ч:мин) Аномалия находится вблизи продольного шва. |  | (c)
44883.256 | 4.236 | 4.174 | -7.049 | -7.111 | -915 | -848 | -846 | 776 | 4174 | 4056 |  | CORR | GENE | 09:07 | 09:18 | 09:19 | 76 | 139 | 11 | EXT |  | 0.89 | (c)
44886.408 | 7.388 | 7.297 | -3.897 | -3.988 | -853 | -834 | -839 | 824 | 3805 | 4056 |  | CORR | AXGR | 09:17 | 09:20 | 09:20 | 183 | 29 | 13 | EXT |  | 0.91 | (c)
44887.855 | 8.835 | 8.719 | -2.45 | -2.566 | -853 | -839 | -840 | 827 | 2317 | 4056 |  | CORR | AXGR | 09:17 | 09:20 | 09:19 | 249 | 26 | 11 | EXT |  | 0.91 | (c)
44893.921 | 3.616 | 3.435 | -8.034 | -8.215 | -1907 | -1771 | -1754 | 1601 | 3435 | 4057 |  | DENT | GENE | 07:08 | 07:30 | 07:33 | 354 | 306 | 0.3 | N/A | Глубина вмятины: 4 мм (0,3%). Линейка: 35 см в (344 см; 07:30 ч:мин) |  | (c)
44901.208 | 10.903 | 10.841 | -0.747 | -0.809 | 1223 | 1489 | 1430 | 1223 | 732 | 4057 |  | CORR | GENE | 03:33 | 04:16 | 04:06 | 77 | 414 | 10 | EXT |  | 0.89 | (c)
44901.403 | 11.098 | 11.078 | -0.552 | -0.572 | 1459 | 1573 | 1523 | 1459 | 552 | 4057 |  | CORR | CIGR | 04:11 | 04:30 | 04:21 | 20 | 127 | 11 | EXT |  | 0.89 | (c)
44901.955 | 0 | 0 | -11.67 | -11.67 | -620 | -498 | -460 | 299 |  | 4058 | Нарушение формы кольцевого шва | GWAN |  | 01:27 | 01:47 | 01:53 | 0 | 320 |  | EXT | Нарушение формы кольцевого шва Аномалия находится на отводе. |  | (c)
44901.955 | 0 | 0 | -11.67 | -11.67 | 300 | 1582 | 1694 | 300 |  | 4058 | Нарушение формы кольцевого шва | GWAN |  | 03:56 | 07:23 | 07:41 | 0 | 2787 |  | EXT | Нарушение формы кольцевого шва Аномалия находится на отводе. |  | (c)
44905.971 | 4.016 | 4.005 | -7.654 | -7.665 | -2027 | -1961 | -1965 | 1904 | 4005 | 4058 |  | CORR | CIGR | 09:40 | 09:51 | 09:50 | 25 | 123 | 11 | EXT | Аномалия находится на отводе. | 0.89 | (c)
44909.06 | 7.105 | 7.09 | -4.565 | -4.58 | -1826 | -1776 | -1783 | 1740 | 4550 | 4058 |  | CORR | CIGR | 10:13 | 10:21 | 10:20 | 30 | 86 | 10 | EXT | Аномалия находится на отводе. | 0.89 | (c)
44909.965 | 8.01 | 8 | -3.66 | -3.67 | 160 | 471 | 354 | 160 | 3611 | 4058 |  | CORR | GENE | 03:33 | 04:23 | 04:04 | 59 | 387 | 10 | EXT | Аномалия находится на отводе. | 0.89 | (c)
44911.674 | 9.719 | 9.618 | -1.951 | -2.052 | 1572 | 1602 | 1599 | 1572 | 1831 | 4058 |  | CORR | GENE | 07:21 | 07:26 | 07:26 | 221 | 54 | 12 | EXT | Аномалия находится на отводе. | 0.91 | (c)
44912.537 | 10.582 | 10.563 | -1.088 | -1.107 | 1498 | 1687 | 1618 | 1498 | 1069 | 4058 |  | CORR | CIGR | 07:09 | 07:40 | 07:29 | 38 | 240 | 10 | EXT | Аномалия находится на отводе. | 0.89 | (c)
44912.916 | 10.961 | 10.83 | -0.709 | -0.84 | 2070 | 2105 | 2099 | 2070 | 651 | 4058 |  | CORR | GENE | 08:42 | 08:47 | 08:46 | 189 | 58 | 10 | EXT | Аномалия находится на отводе. | 0.9 | (c)
44913.41 | 11.455 | 11.226 | -0.215 | -0.444 | 2050 | 2081 | 2078 | 2050 | 78 | 4058 |  | SCC | GENE | 08:38 | 08:43 | 08:43 | 366 | 57 | 30 | EXT | Аномалия находится на отводе. Аномалия находится в зоне сварного шва. | 1.1 | (a)
44962.065 | 2.28 | 2.228 | -9.345 | -9.397 | 577 | 622 | 627 | 577 | 2228 | 4063 |  | DENT | GENE | 09:19 | 09:26 | 09:27 | 105 | 100 | 0.7 | N/A | Глубина вмятины: 10 мм (0,7%). Линейка: 11 см в (223 см; 09:26 ч:мин) |  | (c)
44969.423 | 9.638 | 9.569 | -1.987 | -2.056 | 258 | 448 | 475 | 258 | 1884 | 4063 |  | ARTD | GENE | 08:27 | 08:58 | 09:02 | 172 | 434 |  | EXT | Наплавка. Аномалия находится на упругопластическом изгибе: R=401 D, максимальное растяжение на 5.9 час. |  | (c)
44994.32 | 0.095 | 0.033 | -11.525 | -11.587 | 80 | 200 | 181 | 80 | 33 | 4066 |  | DENT | GENE | 07:26 | 07:45 | 07:42 | 130 | 200 | 0.3 | N/A | Глубина вмятины: 4 мм (0,3%). Линейка: 13 см в (3 см; 07:45 ч:мин) Аномалия находится вблизи кольцевого сварного шва. Аномалия находится вблизи продольного шва. |  | (c)
45038.001 | 9.131 | 8.96 | -2.294 | -2.465 | -3 | 184 | 325 | 0 | 2157 | 4069 |  | WRIN | GENE | 05:51 | 06:22 | 06:44 | 308 | 657 | 1.5 | N/A | Высота гофр: 22 мм (1,5%). Длина волны: 199 мм Аномалия находится вблизи продольного шва. |  | (a)
45040.963 | 0.668 | 0.527 | -10.787 | -10.928 | -706 | -484 | -464 | 221 | 527 | 4070 |  | DENT | GENE | 05:51 | 06:27 | 06:30 | 260 | 485 | 0.5 | N/A | Глубина вмятины: 7 мм (0,5%). Линейка: 26 см в (53 см; 06:27 ч:мин) |  | (c)
45065.586 | 2.711 | 2.268 | -8.689 | -9.132 | -1769 | -1665 | -1607 | 1444 | 2268 | 4072 |  | GOUG | GENE | 04:45 | 05:02 | 05:11 | 636 | 325 | 10 | EXT | Зона задиров. Аномалия находится на упругопластическом изгибе: R=602 D, максимальное растяжение на 0.3 час. |  | (c)
45094.216 | 8.401 | 7.791 | -3.069 | -3.679 | 1627 | 1854 | 1985 | 1627 | 2830 | 4074 |  | DENT | GENE | 05:54 | 06:31 | 06:52 | 849 | 716 | 0.6 | N/A | Глубина вмятины: 9 мм (0,6%). Линейка: 85 см в (779 см; 06:31 ч:мин) Аномалия находится на упругопластическом изгибе. |  | (c)
45105.473 | 8.188 | 7.945 | -3.257 | -3.5 | 1291 | 1439 | 1529 | 1291 | 3090 | 4075 |  | DENT | GENE | 05:59 | 06:22 | 06:37 | 410 | 477 | 0.4 | N/A | Глубина вмятины: 6 мм (0,4%). Линейка: 41 см в (795 см; 06:22 ч:мин) Аномалия находится на упругопластическом изгибе. |  | (c)
45130.921 | 0.346 | 0.238 | -11.129 | -11.237 | 1528 | 1532 | 1557 | 1528 | 238 | 4078 |  | CORR | GENE | 05:04 | 05:04 | 05:08 | 298 | 57 | 11 | EXT |  | 0.92 | (c)
45131.553 | 0.978 | 0.769 | -10.497 | -10.706 | 1556 | 1568 | 1591 | 1556 | 769 | 4078 |  | CORR | GENE | 05:08 | 05:10 | 05:14 | 399 | 70 | 10 | EXT |  | 0.93 | (c)
45133.478 | 2.903 | 2.081 | -8.572 | -9.394 | 1298 | 1328 | 1352 | 1298 | 2081 | 4078 |  | CORR | GENE | 04:27 | 04:32 | 04:35 | 1116 | 107 | 12 | EXT |  | 0.98 | (c)
45134.064 | 3.489 | 3.246 | -7.986 | -8.229 | 1219 | 1310 | 1285 | 1219 | 3246 | 4078 |  | CORR | GENE | 04:14 | 04:29 | 04:24 | 304 | 131 | 11 | EXT |  | 0.92 | (c)
45135.827 | 5.252 | 5.132 | -6.223 | -6.343 | 1221 | 1305 | 1314 | 1221 | 5132 | 4078 |  | DENT | GENE | 04:14 | 04:28 | 04:29 | 436 | 187 | 0.4 | N/A | Глубина вмятины: 5 мм (0,4%). Линейка: 44 см в (513 см; 04:28 ч:мин) |  | (c)
45140.561 | 9.986 | 9.87 | -1.489 | -1.605 | 1968 | -2161 | 2136 | 1968 | 1488 | 4078 |  | CORR | GENE | 06:15 | 07:08 | 06:42 | 117 | 336 | 10 | EXT |  | 0.89 | (c)
45143.59 | 1.54 | 1.051 | -9.735 | -10.224 | 81 | 130 | 133 | 81 | 1051 | 4079 |  | CORR | GENE | 05:35 | 05:43 | 05:44 | 554 | 105 | 10 | EXT |  | 0.94 | (c)
45145.22 | 3.17 | 3.115 | -8.105 | -8.16 | 410 | 423 | 423 | 410 | 3115 | 4079 |  | CORR | AXGR | 06:28 | 06:30 | 06:30 | 105 | 25 | 10 | EXT |  | 0.89 | (c)
45146.718 | 4.668 | 4.619 | -6.607 | -6.656 | 313 | 332 | 332 | 313 | 4619 | 4079 |  | CORR | AXGR | 06:13 | 06:16 | 06:16 | 117 | 38 | 12 | EXT |  | 0.9 | (c)
45227.583 | 5.713 | 5.688 | -5.502 | -5.527 | 1558 | 1920 | 1796 | 1558 | 5464 | 4086 |  | CORR | GENE | 05:02 | 06:00 | 05:40 | 63 | 475 | 10 | EXT | Аномалия находится на упругопластическом изгибе: R=608 D, максимальное растяжение на 5.3 час. | 0.89 | (c)
45233.806 | 0.721 | 0.698 | -10.674 | -10.697 | -722 | -587 | -595 | 469 | 698 | 4087 |  | CORR | GENE | 07:55 | 08:17 | 08:16 | 50 | 253 | 10 | EXT | Аномалия находится на упругопластическом изгибе: R=778 D, максимальное растяжение на 4.7 час. | 0.89 | (c)
45235.77 | 2.685 | 2.589 | -8.71 | -8.806 | -816 | -786 | -784 | 753 | 2589 | 4087 |  | CORR | GENE | 07:40 | 07:45 | 07:45 | 158 | 63 | 10 | EXT | Аномалия находится на упругопластическом изгибе: R=852 D, максимальное растяжение на 4.3 час. | 0.9 | (c)
45236.003 | 2.918 | 2.815 | -8.477 | -8.58 | -866 | -842 | -844 | 822 | 2815 | 4087 |  | CORR | AXGR | 07:32 | 07:36 | 07:36 | 251 | 44 | 10 | EXT | Аномалия находится на упругопластическом изгибе: R=854 D, максимальное растяжение на 4.3 час. | 0.91 | (c)
45236.562 | 3.477 | 3.282 | -7.918 | -8.113 | -1253 | -1147 | -958 | 663 | 3282 | 4087 |  | DENT | GENE | 06:30 | 06:47 | 07:17 | 324 | 590 | 0.4 | N/A | Глубина вмятины: 6 мм (0,4%). Линейка: 32 см в (328 см; 06:47 ч:мин) Аномалия находится на упругопластическом изгибе. |  | (c)
45246.565 | 2.085 | 1.999 | -9.145 | -9.231 | -1799 | -1580 | -1661 | 1522 | 1999 | 4088 |  | CORR | GENE | 04:29 | 05:04 | 04:51 | 113 | 276 | 10 | EXT |  | 0.89 | (c)
45268.903 | 2.193 | 2.143 | -9.392 | -9.442 | 1057 | 1115 | 1157 | 1057 | 2143 | 4090 |  | CORR | GENE | 04:46 | 04:56 | 05:02 | 60 | 201 | 12 | EXT | Аномалия находится на упругопластическом изгибе: R=865 D, максимальное растяжение на 0.6 час. | 0.89 | (c)
45269.248 | 2.538 | 2.524 | -9.047 | -9.061 | 1036 | 1109 | 1104 | 1036 | 2524 | 4090 |  | CORR | CIGR | 04:43 | 04:55 | 04:54 | 32 | 136 | 11 | EXT | Аномалия находится на упругопластическом изгибе: R=861 D, максимальное растяжение на 0.5 час. | 0.89 | (c)
45270.709 | 3.999 | 3.97 | -7.586 | -7.615 | 800 | 1041 | 968 | 800 | 3970 | 4090 |  | CORR | GENE | 04:05 | 04:44 | 04:32 | 57 | 336 | 10 | EXT | Аномалия находится на упругопластическом изгибе: R=808 D, максимальное растяжение на 0.3 час. | 0.89 | (c)
45275.062 | 8.352 | 8.046 | -3.233 | -3.539 | 1785 | 1845 | 1840 | 1785 | 2717 | 4090 |  | CORR | GENE | 06:44 | 06:54 | 06:53 | 822 | 111 | 10 | EXT | Аномалия находится на упругопластическом изгибе: R=835 D, максимальное растяжение на 0.1 час. | 0.95 | (c)
45286.978 | 8.683 | 8.668 | -2.557 | -2.572 | -35 | 34 | 21 | 0 | 2547 | 4091 |  | CORR | CIGR | 06:05 | 06:17 | 06:14 | 25 | 112 | 10 | EXT | Аномалия находится на упругопластическом изгибе: R=588 D, максимальное растяжение на 0.1 час. | 0.89 | (c)
45293.135 | 3.6 | 3.586 | -8.03 | -8.044 | 2155 | 2195 | 2216 | 2155 | 3586 | 4092 |  | CORR | CIGR | 05:28 | 05:34 | 05:38 | 25 | 121 | 11 | EXT |  | 0.89 | (c)
45304.412 | 3.247 | 3.237 | -8.123 | -8.133 | 946 | 992 | 999 | 946 | 3237 | 4093 |  | CORR | CIGR | 06:43 | 06:50 | 06:51 | 21 | 106 | 10 | EXT |  | 0.89 | (c)
45304.561 | 3.396 | 3.39 | -7.974 | -7.98 | 267 | 317 | 333 | 267 | 3390 | 4093 |  | CORR | CIGR | 04:53 | 05:01 | 05:04 | 16 | 131 | 11 | EXT |  | 0.89 | (c)
45304.685 | 3.52 | 3.509 | -7.85 | -7.861 | 272 | 312 | 312 | 272 | 3509 | 4093 |  | CORR | CIGR | 04:54 | 05:00 | 05:00 | 24 | 81 | 10 | EXT |  | 0.89 | (c)
45307.92 | 6.755 | 6.74 | -4.615 | -4.63 | 204 | 268 | 261 | 204 | 4605 | 4093 |  | CORR | CIGR | 04:43 | 04:53 | 04:52 | 25 | 114 | 10 | EXT |  | 0.89 | (c)
45383.079 | 2.639 | 2.622 | -8.756 | -8.773 | 917 | 1112 | 1037 | 917 | 2622 | 4100 |  | CORR | CIGR | 04:55 | 05:27 | 05:14 | 34 | 240 | 10 | EXT |  | 0.89 | (c)
45383.111 | 2.671 | 2.584 | -8.724 | -8.811 | -421 | -352 | -346 | 272 | 2584 | 4100 |  | DENT | GENE | 01:19 | 01:30 | 01:31 | 189 | 149 | 1 | N/A | Глубина вмятины: 14 мм (1,0%). Линейка: 19 см в (258 см; 01:30 ч:мин) |  | (c)
45383.687 | 3.247 | 3.234 | -8.148 | -8.161 | 995 | 1355 | 1183 | 995 | 3234 | 4100 |  | CORR | GENE | 05:08 | 06:06 | 05:38 | 78 | 375 | 11 | EXT |  | 0.89 | (c)
45383.938 | 3.498 | 3.476 | -7.897 | -7.919 | 735 | 971 | 865 | 735 | 3476 | 4100 |  | CORR | CIGR | 04:26 | 05:04 | 04:47 | 41 | 260 | 14 | EXT |  | 0.89 | (c)
45385.584 | 5.144 | 5.125 | -6.251 | -6.27 | 515 | 683 | 613 | 515 | 5125 | 4100 |  | CORR | CIGR | 03:50 | 04:17 | 04:06 | 39 | 195 | 12 | EXT |  | 0.89 | (c)
45386.217 | 5.777 | 5.727 | -5.618 | -5.668 | 794 | 835 | 947 | 794 | 5597 | 4100 |  | CORR | GENE | 04:35 | 04:42 | 04:60 | 71 | 307 | 13 | EXT |  | 0.89 | (c)
45387.167 | 6.727 | 6.714 | -4.668 | -4.681 | 658 | 805 | 744 | 658 | 4654 | 4100 |  | CORR | CIGR | 04:13 | 04:37 | 04:27 | 27 | 172 | 11 | EXT |  | 0.89 | (c)
45398.791 | 6.956 | 6.945 | -4.674 | -4.685 | 1236 | 1353 | 1337 | 1236 | 4654 | 4101 |  | CORR | CIGR | 08:40 | 08:59 | 08:56 | 31 | 201 | 13 | EXT |  | 0.89 | (c)
45403.465 | 0 | 0 | -11.475 | -11.475 | 1165 | 1478 | 1577 | 1165 |  | 4102 | Нарушение формы кольцевого шва | GWAN |  | 01:22 | 02:13 | 02:29 | 0 | 825 |  | EXT | Нарушение формы кольцевого шва |  | (c)
45429.428 | 2.838 | 2.812 | -8.497 | -8.523 | 2052 | 2223 | 2165 | 2052 | 2812 | 4104 |  | CORR | GENE | 04:41 | 05:08 | 04:59 | 60 | 226 | 10 | EXT |  | 0.89 | (c)
45436.013 | 9.423 | 9.317 | -1.912 | -2.018 | -1723 | -1615 | -1631 | 1539 | 1749 | 4104 |  | DENT | GENE | 06:31 | 06:49 | 06:46 | 269 | 184 | 0.3 | N/A | Глубина вмятины: 4 мм (0,3%). Линейка: 27 см в (932 см; 06:49 ч:мин) |  | (c)
45449.595 | 0 | 0 | -11.43 | -11.43 | 429 | 746 | 730 | 429 |  | 4106 | Нарушение формы кольцевого шва | GWAN |  | 06:56 | 07:47 | 07:44 | 0 | 602 |  | EXT | Нарушение формы кольцевого шва |  | (c)
45449.595 | 0 | 0 | -11.43 | -11.43 | 1104 | 1577 | 1620 | 1104 |  | 4106 | Нарушение формы кольцевого шва | GWAN |  | 08:45 | 10:01 | 10:08 | 0 | 1031 |  | EXT | Нарушение формы кольцевого шва |  | (c)
45459.312 | 9.717 | 9.697 | -1.713 | -1.733 | 910 | 1371 | 1159 | 910 | 1647 | 4106 |  | CORR | GENE | 08:14 | 09:28 | 08:54 | 86 | 497 | 10 | EXT |  | 0.89 | (c)
45459.42 | 9.825 | 9.803 | -1.605 | -1.627 | 628 | 807 | 722 | 628 | 1593 | 4106 |  | CORR | CIGR | 07:28 | 07:57 | 07:43 | 34 | 187 | 10 | EXT |  | 0.89 | (c)
45481.619 | 8.934 | 8.918 | -2.696 | -2.712 | -64 | -11 | -3 | 0 | 2676 | 4108 |  | CORR | CIGR | 03:23 | 03:32 | 03:33 | 36 | 124 | 10 | EXT |  | 0.89 | (c)
45481.919 | 9.234 | 9.219 | -2.396 | -2.411 | -157 | -11 | 8 | 0 | 2364 | 4108 |  | CORR | CIGR | 03:08 | 03:32 | 03:35 | 47 | 331 | 10 | EXT |  | 0.89 | (c)
45485.294 | 0.979 | 0.968 | -10.691 | -10.702 | -34 | 21 | 8 | 0 | 968 | 4109 |  | CORR | CIGR | 03:53 | 04:02 | 03:60 | 24 | 83 | 15 | EXT |  | 0.89 | (c)
45487.118 | 2.803 | 2.79 | -8.867 | -8.88 | -38 | 4 | 4 | 0 | 2790 | 4109 |  | CORR | CIGR | 03:52 | 03:59 | 03:59 | 23 | 85 | 10 | EXT |  | 0.89 | (c)
45495.985 | 0 | 0 | -11.16 | -11.16 | 274 | 895 | 758 | 274 |  | 4110 | Нарушение формы кольцевого шва | GWAN |  | 01:47 | 03:27 | 03:05 | 0 | 969 |  | EXT | Нарушение формы кольцевого шва |  | (c)
45509.234 | 2.089 | 2.064 | -9.601 | -9.626 | 1494 | 1586 | 1576 | 1494 | 2064 | 4111 |  | CORR | CIGR | 07:01 | 07:16 | 07:14 | 35 | 164 | 10 | EXT | Аномалия находится на отводе. | 0.89 | (c)
45511.429 | 4.284 | 4.213 | -7.406 | -7.477 | -1657 | -1590 | -1592 | 1527 | 4213 | 4111 |  | DENT | GENE | 10:33 | 10:43 | 10:43 | 147 | 130 | 0.6 | N/A | Глубина вмятины: 8 мм (0,6%). Линейка: 15 см в (421 см; 10:43 ч:мин) Аномалия находится на отводе. |  | (c)
45514.638 | 7.493 | 7.329 | -4.197 | -4.361 | 1173 | 1349 | 1485 | 1173 | 4051 | 4111 |  | DENT | GENE | 06:09 | 06:38 | 06:60 | 310 | 624 | 0.4 | N/A | Глубина вмятины: 6 мм (0,4%). Линейка: 31 см в (733 см; 06:38 ч:мин) Аномалия находится на отводе. |  | (c)
45520.848 | 2.013 | 1.984 | -9.127 | -9.156 | 60 | 195 | 165 | 60 | 1984 | 4112 |  | CORR | GENE | 05:02 | 05:24 | 05:19 | 49 | 209 | 11 | EXT |  | 0.89 | (c)
45521.701 | 2.866 | 2.857 | -8.274 | -8.283 | 10 | 126 | 76 | 10 | 2857 | 4112 |  | CORR | CIGR | 04:54 | 05:13 | 05:05 | 22 | 132 | 12 | EXT |  | 0.89 | (c)
45522.16 | 3.325 | 3.284 | -7.815 | -7.856 | 22 | 143 | 142 | 22 | 3284 | 4112 |  | CORR | GENE | 04:56 | 05:16 | 05:15 | 66 | 239 | 10 | EXT |  | 0.89 | (c)
45522.35 | 3.515 | 3.371 | -7.625 | -7.769 | 20 | 23 | 24 | 20 | 3371 | 4112 |  | CORR | AXSL | 04:56 | 04:56 | 04:56 | 217 | 8 | 12 | EXT |  | 0.91 | (c)
45522.764 | 3.929 | 3.856 | -7.211 | -7.284 | -857 | -804 | -803 | 748 | 3856 | 4112 |  | DENT | GENE | 02:34 | 02:43 | 02:43 | 134 | 108 | 0.3 | N/A | Глубина вмятины: 4 мм (0,3%). Линейка: 13 см в (386 см; 02:43 ч:мин) |  | (c)
45539.574 | 9.599 | 9.178 | -1.601 | -2.022 | -1692 | -1572 | -1608 | 1525 | 1015 | 4113 |  | CORR | GENE | 06:04 | 06:23 | 06:18 | 1007 | 167 | 12 | EXT |  | 0.98 | (c)
45564.345 | 0 | 0 | -10.056 | -10.056 | 1382 | 1995 | 1955 | 1382 |  | 4116а | Нарушение формы кольцевого шва | GWAN |  | 09:33 | 11:12 | 11:05 | 0 | 1146 |  | INT | Нарушение формы кольцевого шва |  | (c)
45575.116 | 0.715 | 0.674 | -8.96 | -9.001 | -502 | -203 | -280 | 57 | 674 | 4116б |  | CORR | GENE | 08:30 | 09:18 | 09:06 | 92 | 444 | 14 | EXT |  | 0.89 | (c)
45575.294 | 0.893 | 0.873 | -8.782 | -8.802 | -477 | -360 | -359 | 240 | 873 | 4116б |  | CORR | CIGR | 08:34 | 08:53 | 08:53 | 50 | 237 | 10 | EXT |  | 0.89 | (c)
45579.314 | 4.913 | 4.892 | -4.762 | -4.783 | 1111 | 1322 | 1266 | 1111 | 4728 | 4116б |  | CORR | CIGR | 00:50 | 01:25 | 01:16 | 55 | 311 | 10 | EXT |  | 0.89 | (c)
45579.768 | 5.367 | 5.353 | -4.308 | -4.322 | 1327 | 1376 | 1386 | 1327 | 4284 | 4116б |  | CORR | CIGR | 01:25 | 01:33 | 01:35 | 38 | 117 | 10 | EXT |  | 0.89 | (c)
45580.485 | 6.084 | 6.057 | -3.591 | -3.618 | 1057 | 1196 | 1163 | 1057 | 3575 | 4116б |  | CORR | CIGR | 00:42 | 01:04 | 00:59 | 43 | 211 | 12 | EXT |  | 0.89 | (c)
45581.228 | 6.827 | 6.803 | -2.848 | -2.872 | 1047 | 1165 | 1176 | 1047 | 2807 | 4116б |  | CORR | GENE | 00:40 | 00:59 | 01:01 | 65 | 257 | 12 | EXT |  | 0.89 | (c)
45581.599 | 7.198 | 7.175 | -2.477 | -2.5 | 1128 | 1205 | 1200 | 1128 | 2455 | 4116б |  | CORR | CIGR | 00:53 | 01:06 | 01:05 | 45 | 146 | 10 | EXT |  | 0.89 | (c)
45581.935 | 7.534 | 7.519 | -2.141 | -2.156 | 1123 | 1220 | 1222 | 1123 | 2119 | 4116б |  | CORR | CIGR | 00:53 | 01:08 | 01:09 | 37 | 198 | 13 | EXT |  | 0.89 | (c)
45582.504 | 8.103 | 8.077 | -1.572 | -1.598 | 1143 | 1280 | 1231 | 1143 | 1534 | 4116б |  | CORR | GENE | 00:56 | 01:18 | 01:10 | 64 | 176 | 10 | EXT |  | 0.89 | (c)
45583.613 | 9.212 | 9.131 | -0.463 | -0.544 | -1523 | -1399 | -1397 | 1271 | 435 | 4116б |  | CORR | GENE | 05:45 | 06:05 | 06:06 | 109 | 252 | 15 | EXT |  | 0.9 | (c)
45584.076 | 0 | 0 | -3.018 | -3.018 | -533 | -269 | -216 | 0 |  | 4117а | Нарушение формы кольцевого шва | GWAN |  | 00:41 | 01:23 | 01:32 | 0 | 634 |  | EXT | Нарушение формы кольцевого шва |  | (c)
45584.076 | 0 | 0 | -3.018 | -3.018 | 1538 | -1761 | -2083 | 1243 |  | 4117а | Нарушение формы кольцевого шва | GWAN |  | 06:15 | 09:23 | 08:31 | 0 | 1679 |  | EXT | Нарушение формы кольцевого шва |  | (c)
45585.553 | 1.477 | 1.465 | -1.541 | -1.553 | -242 | -145 | -172 | 101 | 1465 | 4117а |  | CORR | CIGR | 01:28 | 01:43 | 01:39 | 38 | 142 | 13 | EXT |  | 0.89 | (c)
45586.165 | 2.089 | 2.011 | -0.929 | -1.007 | 269 | 288 | 290 | 269 | 840 | 4117а |  | CORR | AXGR | 02:50 | 02:53 | 02:53 | 167 | 42 | 15 | EXT |  | 0.91 | (c)
45589.875 | 2.781 | 2.763 | -7.5 | -7.518 | 776 | 856 | 864 | 776 | 2763 | 4118а |  | CORR | CIGR | 05:33 | 05:46 | 05:47 | 37 | 175 | 15 | EXT |  | 0.89 | (c)
45627.277 | 6.382 | 6.235 | -4.293 | -4.44 | -1612 | -1413 | -1317 | 1021 | 4125 | 4121 |  | DENT | GENE | 06:21 | 06:53 | 07:09 | 315 | 590 | 0.6 | N/A | Глубина вмятины: 9 мм (0,6%). Линейка: 32 см в (624 см; 06:53 ч:мин) Аномалия находится на упругопластическом изгибе. |  | (c)
45632.493 | 0.923 | 0.87 | -9.872 | -9.925 | -1188 | -947 | -998 | 808 | 870 | 4122 |  | CORR | GENE | 06:05 | 06:44 | 06:36 | 126 | 379 | 15 | EXT | Аномалия находится на упругопластическом изгибе: R=556 D, максимальное растяжение на 11.3 час. | 0.9 | (c)
45632.794 | 1.224 | 1.103 | -9.571 | -9.692 | -1029 | -1016 | -1013 | 997 | 1103 | 4122 |  | CORR | AXGR | 06:31 | 06:33 | 06:34 | 151 | 32 | 15 | EXT | Аномалия находится на упругопластическом изгибе: R=554 D, максимальное растяжение на 11.3 час. | 0.91 | (c)
45633.625 | 2.055 | 2.042 | -8.74 | -8.753 | -1515 | -997 | -1082 | 649 | 2042 | 4122 |  | CORR | GENE | 05:13 | 06:36 | 06:22 | 157 | 866 | 15 | EXT | Аномалия находится на упругопластическом изгибе: R=541 D, максимальное растяжение на 11.3 час. | 0.91 | (c)
45634.324 | 2.754 | 2.716 | -8.041 | -8.079 | -1292 | -1194 | -1074 | 856 | 2716 | 4122 |  | CORR | GENE | 05:49 | 06:04 | 06:24 | 78 | 436 | 10 | EXT | Аномалия находится на упругопластическом изгибе: R=534 D, максимальное растяжение на 11.2 час. | 0.89 | (c)
45638.24 | 6.67 | 6.657 | -4.125 | -4.138 | -883 | -830 | -809 | 735 | 4114 | 4122 |  | CORR | CIGR | 06:55 | 07:03 | 07:07 | 24 | 148 | 10 | EXT | Аномалия находится на упругопластическом изгибе: R=785 D, максимальное растяжение на 11.4 час. | 0.89 | (c)
45639.712 | 8.142 | 8.13 | -2.653 | -2.665 | -1304 | -1210 | -1184 | 926 | 2589 | 4122 |  | CORR | GENE | 05:47 | 06:02 | 06:06 | 76 | 241 | 10 | EXT |  | 0.89 | (c)
45642.221 | 10.651 | 10.639 | -0.144 | -0.156 | -774 | -709 | -710 | 646 | 133 | 4122 |  | CORR | CIGR | 07:12 | 07:23 | 07:23 | 23 | 128 | 12 | EXT |  | 0.89 | (c)
45664.75 | 0 | 0 | -11.18 | -11.18 | 1110 | 2091 | 1948 | 1110 |  | 4125 | Нарушение формы кольцевого шва | GWAN |  | 03:16 | 05:55 | 05:32 | 0 | 1675 |  | EXT | Нарушение формы кольцевого шва |  | (c)
45664.98 | 0.23 | 0.111 | -10.95 | -11.069 | -1887 | -1772 | -1688 | 1489 | 111 | 4125 |  | DENT | GENE | 07:13 | 07:31 | 07:45 | 205 | 398 | 0.3 | N/A | Глубина вмятины: 4 мм (0,3%). Линейка: 21 см в (11 см; 07:31 ч:мин) Аномалия находится вблизи кольцевого сварного шва. |  | (c)
45692.598 | 5.038 | 5.019 | -6.322 | -6.341 | 2098 | -2212 | 2210 | 2098 | 5019 | 4127 |  | CORR | GENE | 06:11 | 06:36 | 06:29 | 194 | 223 | 10 | EXT |  | 0.9 | (c)
45706.793 | 7.873 | 7.85 | -3.387 | -3.41 | 501 | 573 | 783 | 501 | 3330 | 4128 |  | CORR | GENE | 05:32 | 05:44 | 06:18 | 80 | 565 | 12 | EXT |  | 0.89 | (c)
45707.413 | 8.493 | 8.46 | -2.767 | -2.8 | 826 | 1028 | 1048 | 826 | 2742 | 4128 |  | CORR | GENE | 06:25 | 06:57 | 07:00 | 58 | 444 | 10 | EXT |  | 0.89 | (c)
45707.515 | 8.595 | 8.572 | -2.665 | -2.688 | 212 | 741 | 534 | 212 | 2588 | 4128 |  | CORR | GENE | 04:46 | 06:11 | 05:37 | 100 | 644 | 10 | EXT |  | 0.89 | (c)
45708.002 | 9.082 | 9.043 | -2.178 | -2.217 | 583 | 732 | 821 | 583 | 2097 | 4128 |  | CORR | GENE | 05:45 | 06:10 | 06:24 | 120 | 477 | 10 | EXT |  | 0.89 | (c)
45708.598 | 9.678 | 9.659 | -1.582 | -1.601 | 536 | 676 | 637 | 536 | 1537 | 4128 |  | CORR | GENE | 05:38 | 06:00 | 05:54 | 64 | 203 | 11 | EXT |  | 0.89 | (c)
45731.574 | 9.699 | 9.671 | -1.936 | -1.964 | -1246 | -1143 | -958 | 671 | 1885 | 4130 |  | CORR | GENE | 05:23 | 05:40 | 06:10 | 79 | 574 | 10 | EXT | Аномалия находится на отводе. | 0.89 | (c)
45733.646 | 0.136 | 0.09 | -11.519 | -11.565 | 769 | 852 | 857 | 769 | 90 | 4131 |  | CORR | GENE | 05:42 | 05:56 | 05:57 | 77 | 175 | 10 | EXT |  | 0.89 | (c)
45738.788 | 5.278 | 5.134 | -6.377 | -6.521 | 855 | 924 | 970 | 855 | 5134 | 4131 |  | CORR | GENE | 05:56 | 06:07 | 06:15 | 342 | 229 | 10 | EXT | Аномалия находится на упругопластическом изгибе: R=559 D, максимальное растяжение на 6.2 час. | 0.92 | (c)
45778.993 | 10.533 | 10.359 | -0.612 | -0.786 | -133 | 38 | -20 | 0 | 451 | 4134 |  | DENT | GENE | 03:21 | 03:49 | 03:39 | 335 | 226 | 0.4 | N/A | Глубина вмятины: 6 мм (0,4%). Линейка: 34 см в (1036 см; 03:49 ч:мин) Аномалия находится на отводе. Аномалия находится вблизи продольного шва. |  | (c)
45791.864 | 0.634 | 0.486 | -10.221 | -10.369 | -1315 | -1199 | -1185 | 1054 | 486 | 4136 |  | DENT | GENE | 03:42 | 04:01 | 04:03 | 237 | 261 | 0.3 | N/A | Глубина вмятины: 4 мм (0,3%). Линейка: 24 см в (49 см; 04:01 ч:мин) |  | (c)
45802.337 | 0.252 | 0.229 | -10.563 | -10.586 | 943 | 1182 | 1083 | 943 | 229 | 4137 |  | CORR | GENE | 05:39 | 06:17 | 06:01 | 245 | 279 | 12 | EXT |  | 0.92 | (c)
45814.924 | 2.024 | 1.895 | -9.091 | -9.22 | -2220 | -1985 | -2000 | 1779 | 1895 | 4138 |  | DENT | GENE | 06:13 | 06:50 | 06:48 | 230 | 441 | 0.6 | N/A | Глубина вмятины: 8 мм (0,6%). Линейка: 23 см в (190 см; 06:50 ч:мин) |  | (c)
45815.614 | 2.714 | 2.572 | -8.401 | -8.543 | 1960 | 2142 | 2139 | 1960 | 2572 | 4138 |  | DENT | GENE | 05:27 | 05:57 | 05:56 | 560 | 358 | 0.6 | N/A | Глубина вмятины: 8 мм (0,6%). Линейка: 56 см в (257 см; 05:57 ч:мин) |  | (c)
45820.02 | 7.12 | 6.854 | -3.995 | -4.261 | -2071 | -1910 | -1791 | 1510 | 3796 | 4138 |  | DENT | GENE | 06:37 | 07:03 | 07:22 | 465 | 561 | 0.6 | N/A | Глубина вмятины: 8 мм (0,6%). Линейка: 47 см в (689 см; 07:03 ч:мин) |  | (c)
45879.125 | 0 | 0 | -11.685 | -11.685 | 260 | 571 | 609 | 260 | 0 | 4144 | Смещение кромок | GWAN |  | 09:59 | 10:49 | 10:55 | 0 | 697 | 15 | EXT | Смещение кромок Наружу Аномалия находится на отводе. Величина смещения - 2.4 мм. |  | (c)
45885.458 | 6.333 | 6.317 | -5.352 | -5.368 | -103 | -32 | -35 | 0 | 5318 | 4144 |  | CORR | GENE | 09:00 | 09:12 | 09:11 | 50 | 135 | 11 | EXT | Аномалия находится на отводе. | 0.89 | (c)
45933.949 | 9.144 | 9.106 | -1.711 | -1.749 | 1456 | 1542 | 1548 | 1456 | 1691 | 4148 |  | CORR | GENE | 05:51 | 06:05 | 06:06 | 58 | 184 | 13 | EXT | Аномалия находится на упругопластическом изгибе: R=515 D, максимальное растяжение на 6.6 час. | 0.89 | (c)
45935.66 | 0 | 0 | -11.485 | -11.485 | -1813 | -848 | -1028 | 243 | 0 | 4149 | Смещение кромок | GWAN |  | 05:10 | 07:45 | 07:16 | 0 | 1570 | 15 | EXT | Смещение кромок Наружу Величина смещения - 2.4 мм. Аномалия находится на упругопластическом изгибе: R=567 D, максимальное растяжение на 6.5 час. |  | (c)
45937.004 | 1.344 | 1.34 | -10.141 | -10.145 | -1285 | -1141 | -1207 | 1130 | 1340 | 4149 |  | CORR | CIGR | 06:35 | 06:58 | 06:47 | 18 | 155 | 10 | EXT | Аномалия находится на упругопластическом изгибе: R=628 D, максимальное растяжение на 6.4 час. | 0.89 | (c)
45952.739 | 5.594 | 5.509 | -5.626 | -5.711 | 847 | 863 | 861 | 847 | 5499 | 4150 |  | CORR | AXGR | 07:39 | 07:41 | 07:41 | 212 | 28 | 10 | EXT |  | 0.91 | (c)
45955.323 | 8.178 | 8.137 | -3.042 | -3.083 | 218 | 256 | 263 | 218 | 3037 | 4150 |  | CORR | PITT | 05:57 | 06:03 | 06:04 | 46 | 90 | 11 | EXT |  | 0.89 | (c)
45992.83 | 0 | 0 | -11.635 | -11.635 | 649 | 892 | 839 | 649 | 0 | 4154 | Смещение кромок | GWAN |  | 03:44 | 04:23 | 04:14 | 0 | 380 | 15 | EXT | Смещение кромок Наружу Аномалия находится на отводе. Величина смещения - 2.3 мм. |  | (c)
45997.578 | 4.748 | 4.594 | -6.887 | -7.041 | 1510 | 1878 | 1827 | 1510 | 4594 | 4154 |  | DENT | GENE | 06:02 | 07:02 | 06:54 | 315 | 634 | 0.7 | N/A | Глубина вмятины: 10 мм (0,7%). Линейка: 32 см в (459 см; 07:02 ч:мин) Аномалия находится на упругопластическом изгибе. |  | (c)
45999.135 | 6.305 | 6.288 | -5.33 | -5.347 | 1395 | 1487 | 1554 | 1395 | 5292 | 4154 |  | CORR | GENE | 05:44 | 05:59 | 06:10 | 55 | 318 | 14 | EXT | Аномалия находится на упругопластическом изгибе: R=472 D, максимальное растяжение на 0.3 час. | 0.89 | (c)
46004.465 | 0 | 0 | -11.055 | -11.055 | -1684 | -170 | -728 | 0 | 0 | 4155 | Смещение кромок | GWAN |  | 01:37 | 05:42 | 04:11 | 0 | 1911 | 15 | EXT | Смещение кромок Вовнутрь Величина смещения - 2.4 мм. Аномалия находится на упругопластическом изгибе: R=375 D, максимальное растяжение на 0.2 час. |  | (c)
46004.465 | 0 | 0 | -11.055 | -11.055 | -175 | 284 | 369 | 0 | 0 | 4155 | Смещение кромок | GWAN |  | 05:41 | 06:55 | 07:09 | 0 | 1088 | 15 | EXT | Смещение кромок Наружу Величина смещения - 2.3 мм. Аномалия находится на упругопластическом изгибе: R=375 D, максимальное растяжение на 0.2 час. |  | (c)
46018.007 | 2.487 | 2.422 | -8.633 | -8.698 | 1937 | 1942 | 1948 | 1937 | 2422 | 4156 |  | CORR | AXGR | 05:25 | 05:26 | 05:27 | 119 | 22 | 11 | EXT | Аномалия находится на упругопластическом изгибе: R=391 D, максимальное растяжение на 11.9 час. | 0.9 | (c)
46020.119 | 4.599 | 4.586 | -6.521 | -6.534 | 2152 | 2228 | 2210 | 2152 | 4586 | 4156 |  | CORR | CIGR | 05:60 | 06:12 | 06:09 | 26 | 115 | 13 | EXT | Аномалия находится на упругопластическом изгибе: R=509 D, максимальное растяжение на 12 час. | 0.89 | (c)
46023.277 | 7.757 | 7.748 | -3.363 | -3.372 | 2188 | -2216 | -2198 | 2123 | 3345 | 4156 |  | CORR | CIGR | 06:06 | 06:15 | 06:18 | 27 | 150 | 12 | EXT |  | 0.89 | (c)
46023.502 | 7.982 | 7.973 | -3.138 | -3.147 | 2130 | 2176 | 2178 | 2130 | 3126 | 4156 |  | CORR | CIGR | 05:56 | 06:04 | 06:04 | 21 | 97 | 10 | EXT |  | 0.89 | (c)
46027.261 | 0.621 | 0.61 | -11.019 | -11.03 | 340 | 395 | 399 | 340 | 610 | 4157 |  | CORR | CIGR | 05:38 | 05:47 | 05:47 | 24 | 118 | 13 | EXT |  | 0.89 | (c)
46040.23 | 1.95 | 1.894 | -9.7 | -9.756 | 184 | 237 | 237 | 184 | 1894 | 4158 |  | DENT | GENE | 05:44 | 05:53 | 05:53 | 101 | 107 | 0.3 | N/A | Глубина вмятины: 4 мм (0,3%). Линейка: 10 см в (189 см; 05:53 ч:мин) |  | (c)
46040.253 | 1.973 | 1.9 | -9.677 | -9.75 | 454 | 517 | 517 | 454 | 1900 | 4158 |  | DENT | GENE | 06:28 | 06:38 | 06:38 | 141 | 126 | 1 | N/A | Глубина вмятины: 14 мм (1,0%). Линейка: 14 см в (190 см; 06:38 ч:мин) |  | (c)
46040.404 | 2.124 | 2.065 | -9.526 | -9.585 | -527 | -475 | -479 | 430 | 2065 | 4158 |  | DENT | GENE | 03:50 | 03:58 | 03:57 | 107 | 97 | 0.5 | N/A | Глубина вмятины: 7 мм (0,5%). Линейка: 11 см в (207 см; 03:58 ч:мин) |  | (c)
46044.911 | 6.631 | 6.605 | -5.019 | -5.045 | 110 | 480 | 327 | 110 | 4986 | 4158 |  | GOUG | GENE | 05:32 | 06:32 | 06:07 | 59 | 434 | 10 | EXT | Зона задиров. |  | (c)
46044.912 | 6.632 | 6.586 | -5.018 | -5.064 | 219 | 297 | 285 | 219 | 4979 | 4158 |  | DENT | GENE | 05:50 | 06:03 | 06:01 | 85 | 131 | 0.4 | N/A | Глубина вмятины: 5 мм (0,4%). Линейка: 9 см в (659 см; 06:03 ч:мин) Аномалия находится вблизи дефекта потери металла. |  | (c)
46063.282 | 1.927 | 1.896 | -9.733 | -9.764 | -63 | -23 | -29 | 0 | 1896 | 4160 |  | ARTD | GENE | 09:09 | 09:16 | 09:15 | 64 | 68 |  | EXT | Аномалия находится на отводе. Наплавка. |  | (c)
46064.033 | 2.678 | 2.52 | -8.982 | -9.14 | -136 | -72 | -45 | 0 | 2520 | 4160 |  | ARTD | GENE | 08:57 | 09:08 | 09:12 | 347 | 183 |  | EXT | Аномалия находится на отводе. Наплавка. |  | (c)
46064.601 | 3.246 | 3.216 | -8.414 | -8.444 | -120 | -61 | -47 | 0 | 3216 | 4160 |  | ARTD | GENE | 09:00 | 09:10 | 09:12 | 148 | 146 |  | EXT | Аномалия находится на отводе. Наплавка. |  | (c)
46065.118 | 3.763 | 3.711 | -7.897 | -7.949 | -124 | -62 | -52 | 0 | 3711 | 4160 |  | ARTD | GENE | 08:59 | 09:09 | 09:11 | 127 | 144 |  | EXT | Аномалия находится на отводе. Наплавка. |  | (c)
46065.486 | 4.131 | 4.11 | -7.529 | -7.55 | -207 | -39 | -96 | 0 | 4110 | 4160 |  | ARTD | GENE | 08:46 | 09:13 | 09:04 | 130 | 223 |  | EXT | Аномалия находится на отводе. Наплавка. |  | (c)
46065.517 | 4.162 | 4.152 | -7.498 | -7.508 | -1121 | -1086 | -1068 | 1014 | 4152 | 4160 |  | CORR | CIGR | 06:19 | 06:24 | 06:27 | 29 | 106 | 10 | EXT | Аномалия находится на отводе. | 0.89 | (c)
46065.749 | 4.394 | 4.366 | -7.266 | -7.294 | -1423 | -1347 | -1323 | 1224 | 4366 | 4160 |  | CORR | GENE | 05:30 | 05:42 | 05:46 | 50 | 199 | 10 | EXT | Аномалия находится на отводе. | 0.89 | (c)
46066.084 | 4.729 | 4.686 | -6.931 | -6.974 | -152 | -42 | -55 | 0 | 4686 | 4160 |  | ARTD | GENE | 08:55 | 09:13 | 09:11 | 129 | 194 |  | EXT | Аномалия находится на отводе. Наплавка. |  | (c)
46066.583 | 5.228 | 5.215 | -6.432 | -6.445 | -933 | -867 | -865 | 797 | 5215 | 4160 |  | CORR | CIGR | 06:49 | 06:59 | 06:60 | 24 | 136 | 11 | EXT | Аномалия находится на отводе. | 0.89 | (c)
46072.889 | 11.534 | 11.502 | -0.126 | -0.158 | -58 | -12 | -11 | 0 | 81 | 4160 |  | ARTD | GENE | 09:10 | 09:18 | 09:18 | 77 | 94 |  | EXT | Аномалия находится на отводе. Наплавка. |  | (c)
46073.015 | 0 | 0 | -11.67 | -11.67 | 945 | 1211 | 1135 | 945 |  | 4161 | Нарушение формы кольцевого шва | GWAN |  | 10:11 | 10:54 | 10:42 | 0 | 381 |  | EXT | Нарушение формы кольцевого шва Аномалия находится на отводе. |  | (c)
46073.112 | 0.097 | 0.073 | -11.573 | -11.597 | -924 | -701 | -631 | 338 | 73 | 4161 |  | CORR | GENE | 05:09 | 05:45 | 05:56 | 69 | 586 | 15 | EXT |  | 0.89 | (c)
46073.886 | 0.871 | 0.853 | -10.799 | -10.817 | -866 | -765 | -780 | 695 | 853 | 4161 |  | CORR | CIGR | 05:19 | 05:35 | 05:32 | 32 | 172 | 11 | EXT |  | 0.89 | (c)
46074.542 | 1.527 | 1.515 | -10.143 | -10.155 | -650 | -585 | -580 | 511 | 1515 | 4161 |  | CORR | CIGR | 05:53 | 06:04 | 06:05 | 27 | 139 | 10 | EXT |  | 0.89 | (c)
46101.084 | 4.944 | 4.906 | -4.796 | -4.834 | -1807 | -1730 | -1638 | 1470 | 4776 | 4163 |  | GOUG | GENE | 05:04 | 05:16 | 05:31 | 58 | 337 | 7 | EXT | Задир. |  | (c)
46140.405 | 0 | 0 | -11.075 | -11.075 | 1714 | -2188 | -1984 | 1222 | 0 | 4167 | Смещение кромок | GWAN |  | 11:11 | 00:41 | 13:14 | 0 | 1525 | 16 | EXT | Смещение кромок Вовнутрь Аномалия находится на отводе. Величина смещения - 2.4 мм. |  | (c)
46147.767 | 7.362 | 7.299 | -3.713 | -3.776 | 985 | 1039 | 1047 | 985 | 3639 | 4167 |  | DENT | GENE | 09:13 | 09:22 | 09:23 | 137 | 123 | 0.6 | N/A | Глубина вмятины: 9 мм (0,6%). Линейка: 14 см в (730 см; 09:22 ч:мин) |  | (c)
46162.825 | 0 | 0 | -11.14 | -11.14 | 1322 | 1839 | 1843 | 1322 | 0 | 4169 | Смещение кромок | GWAN |  | 11:28 | 00:52 | 12:53 | 0 | 1044 | 15 | EXT | Смещение кромок Вовнутрь Аномалия находится на отводе. Величина смещения - 2.3 мм. |  | (c)
46162.825 | 0 | 0 | -11.14 | -11.14 | -1102 | -991 | -962 | 821 | 0 | 4169 | Смещение кромок | GWAN |  | 04:57 | 05:15 | 05:20 | 0 | 281 | 16 | EXT | Смещение кромок Наружу Аномалия находится на отводе. Величина смещения - 2.4 мм. |  | (c)
46201.094 | 4.229 | 4.217 | -7.436 | -7.448 | 801 | 924 | 927 | 801 | 4217 | 4172 |  | CORR | CIGR | 05:37 | 05:57 | 05:57 | 44 | 253 | 10 | EXT | Аномалия находится на отводе. | 0.89 | (c)
46235.048 | 3.178 | 3.063 | -8.112 | -8.227 | 1681 | 1839 | 1920 | 1681 | 3063 | 4175 |  | DENT | GENE | 06:24 | 06:49 | 07:02 | 218 | 477 | 0.4 | N/A | Глубина вмятины: 6 мм (0,4%). Линейка: 22 см в (306 см; 06:49 ч:мин) |  | (c)
46236.383 | 4.513 | 4.462 | -6.777 | -6.828 | -2228 | -2139 | -2110 | 1991 | 4462 | 4175 |  | DENT | GENE | 07:53 | 08:07 | 08:12 | 91 | 238 | 0.3 | N/A | Глубина вмятины: 4 мм (0,3%). Линейка: 9 см в (446 см; 08:07 ч:мин) |  | (c)
46258.77 | 4.785 | 4.66 | -6.885 | -7.01 | 1131 | 1163 | 1165 | 1131 | 4660 | 4177 |  | SCC | GENE | 05:51 | 05:56 | 05:56 | 340 | 68 | 23 | EXT | Аномалия находится на отводе. | 1 | (b)
46258.825 | 4.84 | 4.76 | -6.83 | -6.91 | 954 | 980 | 974 | 954 | 4760 | 4177 | Металлургический дефект | MIAN | AXGR | 05:22 | 05:26 | 05:25 | 202 | 40 |  | INT | Металлургический дефект Эквивалент потери металла 10%. Аномалия находится на отводе. |  | (c)
46265.655 | 0 | 0 | -11.05 | -11.05 | -920 | -672 | -555 | 191 | 0 | 4178 | Смещение кромок | GWAN |  | 06:52 | 07:32 | 07:51 | 0 | 729 | 17 | EXT | Смещение кромок Наружу Аномалия находится на отводе. Величина смещения - 2.6 мм. |  | (c)
46342.684 | 8.674 | 8.444 | -2.991 | -3.221 | 2168 | -1924 | -2022 | 1750 | 2726 | 4184 |  | DENT | GENE | 05:22 | 06:21 | 06:05 | 495 | 544 | 0.6 | N/A | Глубина вмятины: 8 мм (0,6%). Линейка: 50 см в (844 см; 06:21 ч:мин) |  | (c)
46343.183 | 9.173 | 9.032 | -2.492 | -2.633 | 2182 | -2080 | -2097 | 1915 | 2277 | 4184 |  | DENT | GENE | 05:24 | 05:56 | 05:53 | 356 | 364 | 0.4 | N/A | Глубина вмятины: 5 мм (0,4%). Линейка: 36 см в (903 см; 05:56 ч:мин) |  | (c)
46348.349 | 2.674 | 2.662 | -8.686 | -8.698 | 929 | 994 | 991 | 929 | 2662 | 4185 |  | CORR | CIGR | 05:45 | 05:56 | 05:55 | 20 | 124 | 10 | EXT | Аномалия находится на отводе. | 0.89 | (c)
46366.234 | 9.199 | 9.094 | -1.736 | -1.841 | 1219 | 1378 | 1406 | 1219 | 1617 | 4186 |  | DENT | GENE | 06:29 | 06:54 | 06:59 | 224 | 373 | 0.5 | N/A | Глубина вмятины: 7 мм (0,5%). Линейка: 22 см в (909 см; 06:54 ч:мин) Аномалия находится на отводе. |  | (c)
46372.42 | 4.45 | 4.439 | -7.09 | -7.101 | 469 | 645 | 590 | 469 | 4439 | 4187 |  | CORR | CIGR | 04:34 | 05:02 | 04:53 | 38 | 242 | 10 | EXT | Аномалия находится на отводе. | 0.89 | (c)
46409.96 | 7.115 | 7.039 | -4.42 | -4.496 | 696 | 761 | 766 | 696 | 4328 | 4190 |  | DENT | GENE | 11:09 | 11:20 | 11:21 | 168 | 141 | 0.7 | N/A | Глубина вмятины: 10 мм (0,7%). Линейка: 17 см в (704 см; 11:20 ч:мин) Аномалия находится на отводе. |  | (c)
46437.03 | 0 | 0 | -10.805 | -10.805 | -942 | -813 | -709 | 477 |  | 4193 | Нарушение формы кольцевого шва | GWAN |  | 10:53 | 11:14 | 11:31 | 0 | 465 |  | EXT | Нарушение формы кольцевого шва Аномалия находится на упругопластическом изгибе: R=470 D, максимальное растяжение на 6.5 час. |  | (c)
46457.612 | 9.777 | 9.761 | -1.278 | -1.294 | -2076 | -1887 | -1938 | 154 | 1248 | 4194 |  | CORR | CIGR | 07:33 | 08:03 | 07:55 | 46 | 276 | 10 | EXT |  | 0.89 | (c)
46457.873 | 10.038 | 10.024 | -1.017 | -1.031 | -1925 | -1824 | -1833 | 305 | 993 | 4194 |  | CORR | CIGR | 07:57 | 08:14 | 08:12 | 38 | 185 | 10 | EXT |  | 0.89 | (c)
46459.671 | 0.781 | 0.624 | -10.554 | -10.711 | 1397 | 1797 | 1752 | 124 | 624 | 4195 |  | DENT | GENE | 05:00 | 06:05 | 05:57 | 315 | 710 | 0.7 | N/A | Глубина вмятины: 10 мм (0,7%). Линейка: 32 см в (62 см; 06:05 ч:мин) Аномалия находится вблизи продольного шва. |  | (c)
46481.575 | 0 | 0 | -11.355 | -11.355 | 1486 | 1660 | 1646 | 425 |  | 4197 | Нарушение формы кольцевого шва | GWAN |  | 06:00 | 06:29 | 06:26 | 0 | 320 |  | EXT | Нарушение формы кольцевого шва Аномалия находится на упругопластическом изгибе: R=612 D, максимальное растяжение на 6.2 час. |  | (c)
46492.93 | 0 | 0 | -11.69 | -11.69 | 378 | 556 | 525 | 378 | 0 | 4198 | Смещение кромок | GWAN |  | 04:23 | 04:52 | 04:47 | 0 | 295 | 15 | EXT | Смещение кромок Наружу Аномалия находится на отводе. Величина смещения - 2.3 мм. |  | (c)
46504.62 | 0 | 0 | -11.645 | -11.645 | 1507 | 1625 | 1614 | 1507 |  | 4199 | Нарушение формы кольцевого шва | GWAN |  | 00:48 | 01:07 | 01:05 | 0 | 215 |  | EXT | Нарушение формы кольцевого шва Аномалия находится на отводе. |  | (c)
46504.62 | 0 | 0 | -11.645 | -11.645 | 74 | 250 | 244 | 74 | 0 | 4199 | Смещение кромок | GWAN |  | 08:57 | 09:25 | 09:24 | 0 | 340 | 15 | EXT | Смещение кромок Наружу Аномалия находится на отводе. Величина смещения - 2.4 мм. |  | (c)
46509.304 | 4.684 | 4.656 | -6.961 | -6.989 | -347 | -284 | -207 | 68 | 4656 | 4199 |  | CORR | CIGR | 07:49 | 07:59 | 08:12 | 43 | 279 | 11 | EXT |  | 0.89 | (c)
46524.315 | 8.05 | 7.945 | -3.23 | -3.335 | -1585 | -1227 | -1304 | 645 | 3098 | 4200 |  | DENT | GENE | 06:12 | 07:10 | 06:58 | 237 | 561 | 0.4 | N/A | Глубина вмятины: 6 мм (0,4%). Линейка: 24 см в (795 см; 07:10 ч:мин) Аномалия находится на упругопластическом изгибе. |  | (c)
46527.34 | 11.075 | 10.702 | -0.205 | -0.578 | -2144 | -2122 | -2126 | 87 | 137 | 4200 |  | CORR | AXGR | 04:42 | 04:46 | 04:45 | 441 | 36 | 10 | EXT | Аномалия находится на упругопластическом изгибе: R=315 D, максимальное растяжение на 0 час. | 0.93 | (c)
46527.489 | 11.224 | 11.206 | -0.056 | -0.074 | -1209 | -1058 | -1093 | 977 | 44 | 4200 |  | CORR | CIGR | 07:13 | 07:37 | 07:32 | 30 | 232 | 11 | EXT | Аномалия находится на упругопластическом изгибе: R=314 D, максимальное растяжение на 0 час. | 0.89 | (c)
46532.445 | 4.9 | 4.162 | -6.475 | -7.213 | -1575 | -1507 | -1541 | 656 | 4162 | 4201 |  | CORR | GENE | 05:03 | 05:14 | 05:09 | 1032 | 68 | 10 | EXT | Аномалия находится на упругопластическом изгибе: R=308 D, максимальное растяжение на 12 час. | 0.96 | (c)
46532.615 | 5.07 | 5.059 | -6.305 | -6.316 | -1662 | -1597 | -1624 | 569 | 5059 | 4201 |  | CORR | CIGR | 04:49 | 04:60 | 04:55 | 33 | 75 | 10 | EXT | Аномалия находится на упругопластическом изгибе: R=308 D, максимальное растяжение на 12 час. | 0.89 | (c)
46538.92 | 0 | 0 | -11.275 | -11.275 | -1159 | -1011 | -701 | 243 | 0 | 4202 | Смещение кромок | GWAN |  | 06:04 | 06:28 | 07:18 | 0 | 916 | 15 | EXT | Смещение кромок Наружу Аномалия находится на отводе. Величина смещения - 2.4 мм. |  | (c)
46538.92 | 0 | 0 | -11.275 | -11.275 | 15 | 210 | 333 | 15 | 0 | 4202 | Смещение кромок | GWAN |  | 09:13 | 09:45 | 10:05 | 0 | 636 | 15 | EXT | Смещение кромок Наружу Аномалия находится на отводе. Величина смещения - 2.4 мм. |  | (c)
46561.835 | 0 | 0 | -11.45 | -11.45 | -1543 | -481 | -858 | 173 | 0 | 4204 | Смещение кромок | GWAN |  | 06:28 | 09:19 | 08:19 | 0 | 1370 | 15 | EXT | Смещение кромок Наружу Аномалия находится на отводе. Величина смещения - 2.4 мм. |  | (c)
46587.944 | 3.024 | 2.972 | -8.411 | -8.463 | -1289 | -1145 | -1120 | 951 | 2972 | 4206 |  | CORR | GENE | 04:54 | 05:17 | 05:21 | 68 | 338 | 12 | EXT |  | 0.89 | (c)
46601.774 | 5.419 | 5.345 | -6.061 | -6.135 | 237 | 336 | 322 | 237 | 5345 | 4207 |  | DENT | GENE | 03:21 | 03:37 | 03:35 | 180 | 171 | 0.4 | N/A | Глубина вмятины: 5 мм (0,4%). Линейка: 18 см в (535 см; 03:37 ч:мин) Аномалия находится на отводе. |  | (c)
46607.835 | 0 | 0 | -11.565 | -11.565 | -246 | -61 | -102 | 0 |  | 4208 | Нарушение формы кольцевого шва | GWAN |  | 02:13 | 02:42 | 02:36 | 0 | 287 |  | EXT | Нарушение формы кольцевого шва Аномалия находится на отводе. |  | (c)
46607.835 | 0 | 0 | -11.565 | -11.565 | 1130 | 1170 | 1164 | 1033 | 0 | 4208 | Непровар / утяжина | GWAN |  | 05:55 | 06:01 | 05:60 | 0 | 67 | 10 | INT | Непровар / утяжина Аномалия находится на отводе. |  | (c)
46619.4 | 0 | 0 | -11.135 | -11.135 | -411 | 124 | 15 | 0 | 0 | 4209 | Смещение кромок | GWAN |  | 00:33 | 01:59 | 01:41 | 0 | 852 | 16 | EXT | Смещение кромок Наружу Аномалия находится на отводе. Величина смещения - 2.5 мм. |  | (c)
46619.4 | 0 | 0 | -11.135 | -11.135 | 680 | 947 | 917 | 680 | 0 | 4209 | Смещение кромок | GWAN |  | 03:29 | 04:12 | 04:07 | 0 | 475 | 15 | EXT | Смещение кромок Вовнутрь Аномалия находится на отводе. Величина смещения - 2.3 мм. |  | (c)
46619.4 | 0 | 0 | -11.135 | -11.135 | -1400 | -1223 | -1190 | 830 | 0 | 4209 | Смещение кромок | GWAN |  | 09:53 | 10:22 | 10:27 | 0 | 420 | 15 | EXT | Смещение кромок Вовнутрь Аномалия находится на отводе. Величина смещения - 2.4 мм. |  | (c)
46652.735 | 0 | 0 | -10.945 | -10.945 | -2067 | -1940 | -1558 | 1049 |  | 4212 | Нарушение формы кольцевого шва | GWAN |  | 08:22 | 08:43 | 09:44 | 0 | 1018 |  | EXT | Нарушение формы кольцевого шва |  | (c)
46675.33 | 0 | 0 | -11.66 | -11.66 | -67 | 359 | 324 | 0 | 0 | 4214 | Смещение кромок | GWAN |  | 08:12 | 09:20 | 09:15 | 0 | 780 | 15 | EXT | Смещение кромок Наружу Аномалия находится на отводе. Величина смещения - 2.3 мм. |  | (c)
46675.915 | 0.585 | 0.516 | -11.075 | -11.144 | -2104 | -1939 | -1952 | 1800 | 516 | 4214 |  | DENT | GENE | 02:43 | 03:10 | 03:08 | 140 | 304 | 0.3 | N/A | Глубина вмятины: 4 мм (0,3%). Линейка: 14 см в (52 см; 03:10 ч:мин) |  | (c)
46683.011 | 7.681 | 7.648 | -3.979 | -4.012 | -1114 | -982 | -957 | 800 | 3958 | 4214 |  | CORR | GENE | 05:23 | 05:44 | 05:48 | 54 | 314 | 10 | EXT |  | 0.89 | (c)
46742.805 | 0 | 0 | -11.32 | -11.32 | -796 | -105 | -83 | 630 |  | 4220 | Нарушение формы кольцевого шва | GWAN |  | 10:32 | 00:23 | 12:27 | 0 | 1426 |  | EXT | Нарушение формы кольцевого шва |  | (c)
46754.033 | 11.228 | 11.193 | -0.092 | -0.127 | 1206 | 1781 | 1511 | 1206 | 39 | 4220 |  | CORR | GENE | 03:55 | 05:28 | 04:44 | 88 | 611 | 11 | EXT |  | 0.89 | (c)
46772.503 | 7.038 | 6.968 | -4.002 | -4.072 | 544 | 993 | 898 | 544 | 3934 | 4222 |  | CORR | GENE | 04:59 | 06:11 | 05:56 | 138 | 709 | 10 | EXT |  | 0.9 | (c)
46773.881 | 8.416 | 8.243 | -2.624 | -2.797 | 800 | 921 | 942 | 800 | 2316 | 4222 |  | DENT | GENE | 05:40 | 05:60 | 06:03 | 481 | 285 | 0.4 | N/A | Глубина вмятины: 6 мм (0,4%). Линейка: 48 см в (824 см; 05:60 ч:мин) |  | (c)
46807.609 | 7.859 | 7.799 | -3.401 | -3.461 | -1450 | -1383 | -1260 | 1071 | 3357 | 4225 |  | CORR | GENE | 07:36 | 07:47 | 08:06 | 104 | 379 | 10 | EXT |  | 0.89 | (c)
46808.649 | 8.899 | 8.809 | -2.361 | -2.451 | -1493 | -1303 | -1151 | 810 | 2308 | 4225 |  | CORR | GENE | 07:29 | 07:60 | 08:24 | 143 | 683 | 11 | EXT |  | 0.9 | (c)
46810.496 | 10.746 | 10.734 | -0.514 | -0.526 | -1645 | -1485 | -1542 | 1440 | 495 | 4225 |  | CORR | CIGR | 07:04 | 07:30 | 07:21 | 31 | 205 | 10 | EXT |  | 0.89 | (c)
46810.56 | 10.81 | 10.792 | -0.45 | -0.468 | -1744 | -1673 | -1639 | 1535 | 427 | 4225 |  | CORR | CIGR | 06:48 | 06:60 | 07:05 | 41 | 209 | 11 | EXT |  | 0.89 | (c)
46823.174 | 0.984 | 0.818 | -10.671 | -10.837 | 1512 | 1662 | 1723 | 1512 | 818 | 4227 |  | DENT | GENE | 05:49 | 06:14 | 06:23 | 281 | 422 | 0.4 | N/A | Глубина вмятины: 6 мм (0,4%). Линейка: 28 см в (82 см; 06:14 ч:мин) Аномалия находится на упругопластическом изгибе. |  | (c)
46834.784 | 0.939 | 0.748 | -9.861 | -10.052 | -1920 | -1743 | -1643 | 1367 | 748 | 4228 |  | DENT | GENE | 06:38 | 07:06 | 07:22 | 699 | 552 | 0.3 | N/A | Глубина вмятины: 4 мм (0,3%). Линейка: 70 см в (75 см; 07:06 ч:мин) Аномалия находится на упругопластическом изгибе. |  | (c)
46841.058 | 7.213 | 7.156 | -3.587 | -3.644 | -1804 | -1757 | -1584 | 1363 | 3572 | 4228 |  | CORR | GENE | 06:56 | 07:04 | 07:32 | 72 | 441 | 11 | EXT | Аномалия находится на упругопластическом изгибе: R=501 D, максимальное растяжение на 11.7 час. | 0.89 | (c)
46885.565 | 7.01 | 6.963 | -4.205 | -4.252 | -651 | -606 | -600 | 550 | 4156 | 4232 |  | DENT | GENE | 01:16 | 01:23 | 01:24 | 96 | 102 | 0.3 | N/A | Глубина вмятины: 4 мм (0,3%). Линейка: 10 см в (696 см; 01:23 ч:мин) Аномалия находится на упругопластическом изгибе. |  | (c)
46886.403 | 7.848 | 7.837 | -3.367 | -3.378 | 34 | 82 | 102 | 34 | 3340 | 4232 |  | CORR | CIGR | 03:07 | 03:14 | 03:17 | 38 | 135 | 10 | EXT | Аномалия находится на упругопластическом изгибе: R=442 D, максимальное растяжение на 11.9 час. | 0.89 | (c)
46889.77 | 0 | 0 | -11.57 | -11.57 | -120 | 151 | 115 | 0 |  | 4233 | Нарушение формы кольцевого шва | GWAN |  | 00:16 | 00:59 | 00:54 | 0 | 470 |  | EXT | Нарушение формы кольцевого шва Аномалия находится на упругопластическом изгибе: R=436 D, максимальное растяжение на 11.9 час. |  | (c)
46889.77 | 0 | 0 | -11.57 | -11.57 | 2173 | -2093 | -1993 | 1699 |  | 4233 | Нарушение формы кольцевого шва | GWAN |  | 06:26 | 06:57 | 07:13 | 0 | 590 |  | EXT | Нарушение формы кольцевого шва Аномалия находится на упругопластическом изгибе: R=436 D, максимальное растяжение на 11.9 час. |  | (c)
46896.314 | 6.544 | 6.308 | -5.026 | -5.262 | 1533 | 1541 | 1552 | 1533 | 4967 | 4233 |  | CORR | AXGR | 04:43 | 04:44 | 04:46 | 295 | 38 | 15 | EXT | Аномалия находится на упругопластическом изгибе: R=715 D, максимальное растяжение на 11.7 час. | 0.94 | (c)
46896.956 | 7.186 | 7.161 | -4.384 | -4.409 | 1383 | 1568 | 1510 | 1383 | 4332 | 4233 |  | CORR | GENE | 04:18 | 04:48 | 04:39 | 77 | 253 | 10 | EXT | Аномалия находится на упругопластическом изгибе: R=798 D, максимальное растяжение на 11.6 час. | 0.89 | (c)
46897.294 | 7.524 | 7.512 | -4.046 | -4.058 | 1446 | 1520 | 1505 | 1446 | 4031 | 4233 |  | CORR | CIGR | 04:28 | 04:41 | 04:38 | 27 | 118 | 10 | EXT | Аномалия находится на упругопластическом изгибе: R=895 D, максимальное растяжение на 11.6 час. | 0.89 | (c)
46906.415 | 5.075 | 5.064 | -6.57 | -6.581 | 161 | 210 | 209 | 161 | 5064 | 4234 |  | CORR | CIGR | 05:60 | 06:08 | 06:07 | 27 | 97 | 10 | EXT |  | 0.89 | (c)
46908.515 | 7.175 | 7.147 | -4.47 | -4.498 | 79 | 228 | 183 | 79 | 4439 | 4234 |  | CORR | GENE | 05:46 | 06:10 | 06:03 | 59 | 208 | 10 | EXT |  | 0.89 | (c)
46934.815 | 0 | 0 | -11.055 | -11.055 | 2218 | -2074 | -1844 | 1444 |  | 4237 | Нарушение формы кольцевого шва | GWAN |  | 06:57 | 07:24 | 08:01 | 0 | 799 |  | EXT | Нарушение формы кольцевого шва |  | (c)
46945.87 | 0 | 0 | -11.625 | -11.625 | -397 | -278 | -103 | 0 | 0 | 4238 | Смещение кромок | GWAN |  | 09:14 | 09:33 | 10:01 | 0 | 587 | 17 | EXT | Смещение кромок Наружу Аномалия находится на отводе. Величина смещения - 2.6 мм. |  | (c)
46957.495 | 0 | 0 | -11.095 | -11.095 | 1274 | 1434 | 1554 | 1274 | 0 | 4239 | Смещение кромок | GWAN |  | 09:08 | 09:34 | 09:53 | 0 | 560 | 15 | EXT | Смещение кромок Наружу Аномалия находится на отводе. Величина смещения - 2.4 мм. |  | (c)
46991.39 | 0 | 0 | -11.665 | -11.665 | -1624 | -1201 | -1244 | 864 | 0 | 4242 | Смещение кромок | GWAN |  | 08:02 | 09:10 | 09:03 | 0 | 760 | 15 | EXT | Смещение кромок Наружу Аномалия находится на отводе. Величина смещения - 2.3 мм. |  | (c)
46992.516 | 1.126 | 1.119 | -10.539 | -10.546 | -1499 | -1417 | -1431 | 1362 | 1119 | 4242 |  | CORR | CIGR | 08:22 | 08:35 | 08:33 | 17 | 137 | 10 | EXT | Аномалия находится на отводе. | 0.89 | (c)
47008.879 | 5.824 | 5.768 | -5.526 | -5.582 | 998 | 1047 | 1059 | 998 | 5461 | 4243 |  | DENT | GENE | 08:32 | 08:40 | 08:42 | 121 | 122 | 0.4 | N/A | Глубина вмятины: 5 мм (0,4%). Линейка: 12 см в (577 см; 08:40 ч:мин) Аномалия находится на отводе. |  | (c)
47009.704 | 6.649 | 6.491 | -4.701 | -4.859 | -1049 | -996 | -968 | 886 | 4588 | 4243 |  | GOUG | GENE | 03:02 | 03:10 | 03:15 | 271 | 163 | 8 | EXT | Аномалия находится на отводе. Задир. |  | (c)
47030.165 | 4.28 | 4.051 | -7.235 | -7.464 | -478 | -258 | -273 | 69 | 4051 | 4245 |  | DENT | GENE | 04:44 | 05:20 | 05:17 | 405 | 409 | 0.4 | N/A | Глубина вмятины: 6 мм (0,4%). Линейка: 41 см в (405 см; 05:20 ч:мин) Аномалия находится на отводе. Аномалия находится вблизи продольного шва. |  | (c)
47041.717 | 4.317 | 4.166 | -7.328 | -7.479 | -945 | -793 | -710 | 475 | 4166 | 4246 |  | DENT | GENE | 06:35 | 06:60 | 07:13 | 257 | 470 | 0.4 | N/A | Глубина вмятины: 5 мм (0,4%). Линейка: 26 см в (417 см; 06:60 ч:мин) Аномалия находится на отводе. |  | (c)
47050.458 | 1.413 | 1.383 | -9.947 | -9.977 | 744 | 872 | 880 | 744 | 1383 | 4247 |  | CORR | GENE | 05:16 | 05:37 | 05:38 | 57 | 273 | 10 | EXT |  | 0.89 | (c)
47071.855 | 0 | 0 | -3.868 | -3.868 | -1171 | 235 | -203 | 0 |  | 4249а | Нарушение формы кольцевого шва | GWAN |  | 01:27 | 05:14 | 04:03 | 0 | 1935 |  | INT | Нарушение формы кольцевого шва Аномалия находится на упругопластическом изгибе: R=303 D, максимальное растяжение на 6.6 час. |  | (c)
47071.855 | 0 | 0 | -3.868 | -3.868 | 676 | 796 | 790 | 676 | 0 | 4249а | Смещение кромок | GWAN |  | 06:25 | 06:45 | 06:44 | 0 | 229 | 15 | EXT | Смещение кромок Толщины: 15,7 / 18,7 мм Наружу Величина смещения - 2.4 мм. Аномалия находится на упругопластическом изгибе: R=303 D, максимальное растяжение на 6.6 час. |  | (c)
47084.466 | 0 | 0 | -10.689 | -10.689 | 72 | 1435 | 1212 | 72 |  | 4250а | Нарушение формы кольцевого шва | GWAN |  | 09:28 | 01:08 | 12:32 | 0 | 2279 |  | INT | Нарушение формы кольцевого шва Аномалия находится на отводе. |  | (c)
47084.466 | 0 | 0 | -10.689 | -10.689 | -1429 | -1089 | -979 | 529 |  | 4250а | Нарушение формы кольцевого шва | GWAN |  | 05:26 | 06:21 | 06:38 | 0 | 900 |  | INT | Нарушение формы кольцевого шва Аномалия находится на отводе. |  | (c)
47090.736 | 6.27 | 6.179 | -4.419 | -4.51 | -2051 | -1969 | -1785 | 1519 | 4392 | 4250а |  | CORR | GENE | 03:45 | 03:59 | 04:28 | 118 | 532 | 13 | EXT | Аномалия находится на отводе. | 0.9 | (c)
47141.02 | 0 | 0 | -11.655 | -11.655 | -652 | -418 | -381 | 110 | 0 | 4255 | Смещение кромок | GWAN |  | 08:55 | 09:33 | 09:38 | 0 | 542 | 16 | EXT | Смещение кромок Наружу Аномалия находится на отводе. Величина смещения - 2.5 мм. |  | (c)
47145.049 | 4.029 | 3.685 | -7.626 | -7.97 | -1989 | -1791 | -1777 | 1566 | 3685 | 4255 |  | DENT | GENE | 05:19 | 05:51 | 05:53 | 478 | 423 | 0.4 | N/A | Глубина вмятины: 6 мм (0,4%). Линейка: 48 см в (369 см; 05:51 ч:мин) |  | (c)
47147.572 | 6.552 | 6.435 | -5.103 | -5.22 | -1479 | -1394 | -1408 | 1338 | 5006 | 4255 |  | DENT | GENE | 06:41 | 06:55 | 06:53 | 214 | 141 | 0.3 | N/A | Глубина вмятины: 4 мм (0,3%). Линейка: 21 см в (644 см; 06:55 ч:мин) |  | (c)
47148.07 | 7.05 | 7.04 | -4.605 | -4.615 | -1197 | -1145 | -1142 | 1088 | 4594 | 4255 |  | CORR | CIGR | 07:27 | 07:35 | 07:36 | 21 | 109 | 10 | EXT |  | 0.89 | (c)
47157.339 | 4.664 | 4.63 | -6.686 | -6.72 | 491 | 586 | 646 | 491 | 4630 | 4256 |  | CORR | GENE | 05:21 | 05:36 | 05:46 | 94 | 310 | 10 | EXT |  | 0.89 | (c)
47157.668 | 4.993 | 4.955 | -6.357 | -6.395 | 524 | 568 | 673 | 524 | 4955 | 4256 |  | CORR | GENE | 05:26 | 05:33 | 05:50 | 58 | 299 | 11 | EXT |  | 0.89 | (c)
47163.525 | 10.85 | 9.439 | -0.5 | -1.911 | 1224 | 1327 | 1338 | 1224 | 232 | 4256 |  | CORR | GENE | 07:19 | 07:35 | 07:37 | 1679 | 227 | 11 | EXT |  | 0.98 | (c)
47164.424 | 0.399 | 0.036 | -11.241 | -11.604 | -2171 | -2151 | -2130 | 2088 | 36 | 4257 |  | CORR | GENE | 04:44 | 04:47 | 04:50 | 478 | 83 | 11 | EXT |  | 0.94 | (c)
47164.749 | 0.724 | 0.568 | -10.916 | -11.072 | -2138 | -2115 | -2116 | 2095 | 568 | 4257 |  | CORR | AXGR | 04:49 | 04:53 | 04:53 | 751 | 43 | 10 | EXT |  | 0.95 | (c)
47165.744 | 1.719 | 1.609 | -9.921 | -10.031 | -2154 | -2107 | -2125 | 2096 | 1609 | 4257 |  | CORR | GENE | 04:46 | 04:54 | 04:51 | 850 | 58 | 10 | EXT |  | 0.95 | (c)
47166.857 | 2.832 | 1.918 | -8.808 | -9.722 | -1155 | -1119 | -1103 | 1051 | 1918 | 4257 |  | CORR | GENE | 07:28 | 07:33 | 07:36 | 1415 | 104 | 10 | EXT |  | 0.97 | (c)
47168.157 | 4.132 | 4.026 | -7.508 | -7.614 | -1359 | -1345 | -1347 | 1334 | 4026 | 4257 |  | CORR | AXGR | 06:55 | 06:57 | 06:57 | 163 | 25 | 12 | EXT |  | 0.9 | (c)
47179.055 | 3.39 | 3.382 | -8.095 | -8.103 | -1724 | -1663 | -1662 | 1600 | 3382 | 4258 |  | CORR | CIGR | 06:05 | 06:15 | 06:15 | 27 | 124 | 14 | EXT |  | 0.89 | (c)
47179.822 | 4.157 | 4.149 | -7.328 | -7.336 | -1770 | -1721 | -1719 | 1669 | 4149 | 4258 |  | CORR | CIGR | 05:58 | 06:06 | 06:06 | 23 | 101 | 10 | EXT |  | 0.89 | (c)
47182.397 | 6.732 | 6.557 | -4.753 | -4.928 | -1483 | -1414 | -1340 | 1198 | 4590 | 4258 |  | DENT | GENE | 06:44 | 06:55 | 07:07 | 338 | 285 | 0.4 | N/A | Глубина вмятины: 5 мм (0,4%). Линейка: 34 см в (656 см; 06:55 ч:мин) |  | (c)
47182.47 | 6.805 | 6.769 | -4.68 | -4.716 | -1918 | -1846 | -1851 | 1784 | 4669 | 4258 |  | CORR | CIGR | 05:34 | 05:46 | 05:45 | 47 | 134 | 10 | EXT |  | 0.89 | (c)
47192.538 | 5.388 | 5.29 | -5.867 | -5.965 | 1205 | 1218 | 1225 | 1205 | 5290 | 4259 |  | CORR | AXGR | 06:36 | 06:38 | 06:39 | 161 | 40 | 10 | EXT | Аномалия находится на упругопластическом изгибе: R=703 D, максимальное растяжение на 5.9 час. | 0.9 | (c)
47193.674 | 6.524 | 6.474 | -4.731 | -4.781 | -934 | -894 | -891 | 848 | 4690 | 4259 |  | DENT | GENE | 00:51 | 00:57 | 00:58 | 91 | 86 | 0.4 | N/A | Глубина вмятины: 5 мм (0,4%). Линейка: 9 см в (647 см; 00:57 ч:мин) Аномалия находится на упругопластическом изгибе. |  | (c)
47257.29 | 2.3 | 2.179 | -8.01 | -8.131 | 2074 | -2046 | -2137 | 1887 | 2179 | 4265 |  | DENT | GENE | 05:36 | 06:31 | 06:16 | 222 | 500 | 0.4 | N/A | Глубина вмятины: 5 мм (0,4%). Линейка: 22 см в (218 см; 06:31 ч:мин) |  | (c)
47257.591 | 2.601 | 2.481 | -7.709 | -7.829 | 1962 | -2211 | -2226 | 1953 | 2481 | 4265 |  | DENT | GENE | 05:18 | 06:04 | 06:02 | 229 | 546 | 0.4 | N/A | Глубина вмятины: 6 мм (0,4%). Линейка: 23 см в (248 см; 06:04 ч:мин) |  | (c)
47261.49 | 6.5 | 6.478 | -3.81 | -3.832 | 1874 | 2217 | 2062 | 1874 | 3778 | 4265 |  | CORR | GENE | 05:04 | 05:59 | 05:34 | 54 | 376 | 10 | EXT |  | 0.89 | (c)
47262.057 | 7.067 | 6.924 | -3.243 | -3.386 | -2142 | -1900 | -1851 | 1560 | 3126 | 4265 |  | DENT | GENE | 06:16 | 06:55 | 07:03 | 260 | 582 | 0.4 | N/A | Глубина вмятины: 6 мм (0,4%). Линейка: 26 см в (692 см; 06:55 ч:мин) |  | (c)
47273.513 | 8.213 | 8.023 | -3.042 | -3.232 | 958 | 1198 | 1272 | 958 | 2876 | 4266 |  | DENT | GENE | 05:32 | 06:11 | 06:23 | 356 | 628 | 0.9 | N/A | Глубина вмятины: 13 мм (0,9%). Линейка: 36 см в (802 см; 06:11 ч:мин) |  | (c)
47273.868 | 8.568 | 8.46 | -2.687 | -2.795 | 1198 | 1371 | 1397 | 1198 | 2595 | 4266 |  | DENT | GENE | 06:11 | 06:39 | 06:43 | 200 | 398 | 0.3 | N/A | Глубина вмятины: 4 мм (0,3%). Линейка: 20 см в (846 см; 06:39 ч:мин) |  | (c)
47280.374 | 3.819 | 3.482 | -7.431 | -7.768 | 1310 | 1714 | 1589 | 1310 | 3482 | 4267 |  | DENT | GENE | 06:05 | 07:10 | 06:50 | 534 | 557 | 0.4 | N/A | Глубина вмятины: 6 мм (0,4%). Линейка: 53 см в (348 см; 07:10 ч:мин) |  | (c)
47280.719 | 4.164 | 4.071 | -7.086 | -7.179 | 1804 | 1949 | 1965 | 1804 | 4071 | 4267 |  | DENT | GENE | 07:25 | 07:48 | 07:51 | 206 | 322 | 0.4 | N/A | Глубина вмятины: 6 мм (0,4%). Линейка: 21 см в (407 см; 07:48 ч:мин) |  | (c)
47286.39 | 9.835 | 9.673 | -1.415 | -1.577 | 1883 | 2045 | 2060 | 1883 | 1249 | 4267 |  | DENT | GENE | 07:37 | 08:04 | 08:06 | 328 | 354 | 0.4 | N/A | Глубина вмятины: 6 мм (0,4%). Линейка: 33 см в (967 см; 08:04 ч:мин) |  | (c)
47334.788 | 4.518 | 4.347 | -6.167 | -6.338 | -1585 | -1298 | -1270 | 955 | 4347 | 4272 |  | DENT | GENE | 05:42 | 06:29 | 06:33 | 352 | 630 | 0.9 | N/A | Глубина вмятины: 13 мм (0,9%). Линейка: 35 см в (435 см; 06:29 ч:мин) Аномалия находится на упругопластическом изгибе. |  | (c)
47373.569 | 0.394 | 0.377 | -10.956 | -10.973 | 1013 | 1105 | 1118 | 1013 | 377 | 4276 |  | CORR | CIGR | 05:60 | 06:15 | 06:17 | 43 | 209 | 11 | EXT | Аномалия находится на упругопластическом изгибе: R=401 D, максимальное растяжение на 6.2 час. | 0.9 | (c)
47373.949 | 0.774 | 0.747 | -10.576 | -10.603 | 904 | 1038 | 1068 | 904 | 747 | 4276 |  | CORR | CIGR | 05:42 | 06:04 | 06:09 | 45 | 327 | 13 | EXT | Аномалия находится на упругопластическом изгибе: R=381 D, максимальное растяжение на 6.2 час. | 0.94 | (c)
47374.554 | 1.379 | 1.366 | -9.971 | -9.984 | 715 | 881 | 831 | 715 | 1366 | 4276 |  | CORR | CIGR | 05:12 | 05:39 | 05:30 | 39 | 230 | 10 | EXT | Аномалия находится на упругопластическом изгибе: R=364 D, максимальное растяжение на 6.2 час. | 0.92 | (c)
47384.525 | 0 | 0 | -11.185 | -11.185 | -1621 | -1407 | -1212 | 804 | 0 | 4277 | Смещение кромок | GWAN |  | 05:15 | 05:49 | 06:21 | 0 | 818 | 15 | EXT | Смещение кромок Наружу Аномалия находится на отводе. Величина смещения - 2.4 мм. |  | (c)
47384.525 | 0 | 0 | -11.185 | -11.185 | -391 | -221 | -136 | 0 | 0 | 4277 | Смещение кромок | GWAN |  | 08:33 | 09:01 | 09:14 | 0 | 511 | 15 | EXT | Смещение кромок Наружу Аномалия находится на отводе. Величина смещения - 2.4 мм. |  | (c)
47430.43 | 0 | 0 | -11.435 | -11.435 | -901 | -782 | -705 | 510 | 0 | 4281 | Смещение кромок | GWAN |  | 00:51 | 01:10 | 01:23 | 0 | 391 | 15 | EXT | Смещение кромок Наружу Аномалия находится на отводе. Величина смещения - 2.4 мм. |  | (c)
47430.43 | 0 | 0 | -11.435 | -11.435 | 387 | 542 | 545 | 387 | 0 | 4281 | Смещение кромок | GWAN |  | 04:19 | 04:44 | 04:44 | 0 | 317 | 15 | EXT | Смещение кромок Наружу Аномалия находится на отводе. Величина смещения - 2.4 мм. |  | (c)
47430.43 | 0 | 0 | -11.435 | -11.435 | 1239 | 1548 | 1489 | 1239 | 0 | 4281 | Смещение кромок | GWAN |  | 06:36 | 07:26 | 07:17 | 0 | 500 | 15 | EXT | Смещение кромок Наружу Аномалия находится на отводе. Величина смещения - 2.4 мм. |  | (c)
47436.827 | 6.397 | 5.938 | -5.038 | -5.497 | -1501 | -1006 | -1014 | 527 | 4558 | 4281 |  | WRIN | GENE | 11:14 | 00:34 | 12:33 | 939 | 973 | 1.4 | N/A | Высота гофр: 20 мм (1,4%). Длина волны: 584 мм Аномалия находится на отводе. |  | (c)
47441.865 | 0 | 0 | -11.34 | -11.34 | 545 | 1302 | 1320 | 545 | 0 | 4282 | Смещение кромок | GWAN |  | 10:41 | 00:44 | 12:46 | 0 | 1550 | 15 | EXT | Смещение кромок Вовнутрь Аномалия находится на отводе. Величина смещения - 2.3 мм. |  | (c)
47441.865 | 0 | 0 | -11.34 | -11.34 | -1364 | -1114 | -1146 | 927 | 0 | 4282 | Смещение кромок | GWAN |  | 05:33 | 06:14 | 06:08 | 0 | 437 | 15 | EXT | Смещение кромок Вовнутрь Аномалия находится на отводе. Величина смещения - 2.4 мм. |  | (c)
47441.865 | 0 | 0 | -11.34 | -11.34 | -847 | -763 | -666 | 486 | 0 | 4282 | Смещение кромок | GWAN |  | 06:57 | 07:10 | 07:26 | 0 | 362 | 15 | EXT | Смещение кромок Наружу Аномалия находится на отводе. Величина смещения - 2.3 мм. |  | (c)
47463.925 | 0 | 0 | -10.545 | -10.545 | -1074 | -618 | -454 | 0 | 0 | 4284 | Смещение кромок | GWAN |  | 03:26 | 04:40 | 05:06 | 0 | 1239 | 15 | EXT | Смещение кромок Наружу Аномалия находится на отводе. Величина смещения - 2.4 мм. |  | (c)
47477.451 | 2.981 | 2.954 | -8.679 | -8.706 | -1721 | -1479 | -1546 | 1371 | 2954 | 4285 |  | CORR | GENE | 06:08 | 06:47 | 06:36 | 78 | 351 | 10 | EXT |  | 0.89 | (c)
47503.569 | 6.804 | 6.787 | -4.676 | -4.693 | -2001 | -1937 | -1918 | 1834 | 4664 | 4287 |  | CORR | CIGR | 05:59 | 06:10 | 06:13 | 29 | 167 | 11 | EXT | Аномалия находится на упругопластическом изгибе: R=412 D, максимальное растяжение на 5 час. | 0.89 | (c)
47599.695 | 3.69 | 3.673 | -7.365 | -7.382 | 1210 | 1273 | 1299 | 1210 | 3673 | 4296 |  | CORR | CIGR | 06:22 | 06:32 | 06:36 | 39 | 178 | 11 | EXT |  | 0.89 | (c)
47614.997 | 7.937 | 7.91 | -3.583 | -3.61 | -1879 | -1736 | -1691 | 1503 | 3547 | 4297 |  | CORR | GENE | 05:18 | 05:41 | 05:49 | 63 | 376 | 10 | EXT |  | 0.89 | (c)
47627.812 | 9.232 | 9.07 | -2.078 | -2.24 | 2175 | -2046 | -2034 | 1781 | 1899 | 4298 |  | DENT | GENE | 05:48 | 06:27 | 06:29 | 341 | 505 | 0.5 | N/A | Глубина вмятины: 7 мм (0,5%). Линейка: 34 см в (907 см; 06:27 ч:мин) |  | (c)
47653.612 | 1.287 | 1.272 | -9.763 | -9.778 | -547 | -461 | -455 | 363 | 1272 | 4301 |  | CORR | CIGR | 05:50 | 06:04 | 06:05 | 30 | 184 | 11 | EXT |  | 0.89 | (c)
47663.306 | 10.981 | 10.951 | -0.069 | -0.099 | -690 | -579 | -513 | 337 | 57 | 4301 |  | CORR | CIGR | 05:27 | 05:45 | 05:55 | 42 | 353 | 10 | EXT |  | 0.89 | (c)
47663.375 | 0 | 0 | -10.89 | -10.89 | -1219 | -952 | -995 | 772 | 0 | 4302 | Смещение кромок | GWAN |  | 00:01 | 00:44 | 00:37 | 0 | 447 | 16 | EXT | Смещение кромок Наружу Аномалия находится на отводе. Величина смещения - 2.6 мм. |  | (c)
47663.375 | 0 | 0 | -10.89 | -10.89 | 993 | 1227 | 1201 | 993 | 0 | 4302 | Смещение кромок | GWAN |  | 05:58 | 06:36 | 06:32 | 0 | 416 | 16 | EXT | Смещение кромок Наружу Аномалия находится на отводе. Величина смещения - 2.5 мм. |  | (c)
47663.375 | 0 | 0 | -10.89 | -10.89 | -2068 | -1797 | -1651 | 1234 |  | 4302 | Нарушение формы кольцевого шва | GWAN |  | 09:44 | 10:28 | 10:51 | 0 | 834 |  | EXT | Нарушение формы кольцевого шва Аномалия находится на отводе. |  | (c)
47669.432 | 6.057 | 6.006 | -4.833 | -4.884 | 1047 | 1053 | 1060 | 1047 | 4803 | 4302 |  | CORR | AXGR | 06:07 | 06:08 | 06:09 | 81 | 25 | 12 | EXT | Аномалия находится на отводе. | 0.89 | (c)
47678.013 | 3.748 | 3.738 | -7.907 | -7.917 | 679 | 758 | 752 | 679 | 3738 | 4303 |  | CORR | CIGR | 06:07 | 06:20 | 06:19 | 27 | 147 | 10 | EXT |  | 0.89 | (c)
47720.165 | 0 | 0 | -11.445 | -11.445 | 744 | 856 | 850 | 744 |  | 4307 | Нарушение формы кольцевого шва | GWAN |  | 00:42 | 01:00 | 00:59 | 0 | 211 |  | EXT | Нарушение формы кольцевого шва |  | (c)
47720.165 | 0 | 0 | -11.445 | -11.445 | 2207 | -2128 | -2075 | 1897 | 0 | 4307 | Смещение кромок | GWAN |  | 04:38 | 04:59 | 05:07 | 0 | 356 | 15 | EXT | Смещение кромок Вовнутрь Величина смещения - 2.3 мм. |  | (c)
47720.165 | 0 | 0 | -11.445 | -11.445 | -1722 | -1647 | -1607 | 1492 |  | 4307 | Нарушение формы кольцевого шва | GWAN |  | 06:04 | 06:16 | 06:23 | 0 | 229 |  | EXT | Нарушение формы кольцевого шва |  | (c)
47721.608 | 1.443 | 1.433 | -10.002 | -10.012 | -1364 | -1296 | -1261 | 1157 | 1433 | 4307 |  | CORR | CIGR | 07:02 | 07:13 | 07:19 | 18 | 207 | 10 | EXT |  | 0.89 | (c)
47738.704 | 7.094 | 7.074 | -4.141 | -4.161 | 1934 | 1942 | 1943 | 1934 | 4134 | 4308 |  | CORR | PITT | 06:16 | 06:17 | 06:17 | 27 | 19 | 14 | EXT |  | 0.89 | (c)
47739.234 | 7.624 | 7.611 | -3.611 | -3.624 | 2008 | 2057 | 2062 | 2008 | 3600 | 4308 |  | CORR | CIGR | 06:28 | 06:36 | 06:37 | 24 | 108 | 10 | EXT |  | 0.89 | (c)
47739.915 | 8.305 | 8.29 | -2.93 | -2.945 | 1980 | 1998 | 1999 | 1980 | 2910 | 4308 |  | CORR | PITT | 06:23 | 06:26 | 06:26 | 35 | 37 | 12 | EXT |  | 0.89 | (c)
47742.77 | 11.16 | 10.815 | -0.075 | -0.42 | 1539 | 1574 | 1588 | 1539 | 56 | 4308 |  | CORR | GENE | 05:12 | 05:18 | 05:20 | 364 | 99 | 13 | EXT |  | 0.94 | (c)
47751.417 | 8.572 | 8.526 | -2.878 | -2.924 | -1429 | -1277 | -1280 | 1131 | 2865 | 4309 |  | CORR | GENE | 05:33 | 05:58 | 05:57 | 59 | 298 | 10 | EXT |  | 0.89 | (c)
47762.851 | 8.556 | 8.518 | -2.479 | -2.517 | -679 | -554 | -564 | 449 | 2442 | 4310 |  | CORR | GENE | 06:13 | 06:33 | 06:31 | 75 | 230 | 15 | EXT |  | 0.89 | (c)
47776.48 | 0 | 0 | -11.635 | -11.635 | -68 | 195 | 212 | 0 |  | 4312 | Нарушение формы кольцевого шва | GWAN |  | 01:34 | 02:16 | 02:19 | 0 | 561 |  | EXT | Нарушение формы кольцевого шва |  | (c)
47798.873 | 0.548 | 0.541 | -10.657 | -10.664 | -2058 | -1708 | -1864 | 173 | 541 | 4314 |  | CORR | GENE | 07:06 | 08:02 | 07:37 | 61 | 388 | 12 | EXT |  | 0.89 | (c)
47801.363 | 3.038 | 3.035 | -8.167 | -8.17 | 1870 | 2004 | 1966 | 169 | 3035 | 4314 |  | CORR | GENE | 05:40 | 06:01 | 05:55 | 60 | 191 | 10 | EXT |  | 0.89 | (c)
47802.799 | 4.474 | 4.412 | -6.731 | -6.793 | 1807 | 2078 | 2041 | 0 | 4412 | 4314 |  | CORR | GENE | 05:29 | 06:13 | 06:07 | 85 | 469 | 10 | EXT |  | 0.89 | (c)
47806.079 | 7.754 | 7.714 | -3.451 | -3.491 | -1086 | -1013 | -970 | 855 | 3418 | 4314 |  | CORR | GENE | 09:43 | 09:54 | 10:01 | 73 | 231 | 10 | EXT |  | 0.89 | (c)
47807.894 | 9.569 | 9.545 | -1.636 | -1.66 | 2059 | -2193 | 2224 | 0 | 1594 | 4314 |  | CORR | GENE | 06:10 | 06:44 | 06:37 | 66 | 330 | 10 | EXT |  | 0.89 | (c)
47808.142 | 9.817 | 9.773 | -1.388 | -1.432 | 1726 | 2060 | 2024 | 0 | 1320 | 4314 |  | CORR | GENE | 05:17 | 06:10 | 06:05 | 112 | 595 | 10 | EXT |  | 0.89 | (c)
47808.521 | 10.196 | 10.167 | -1.009 | -1.038 | 1777 | 1934 | 1879 | 250 | 980 | 4314 |  | CORR | GENE | 05:25 | 05:50 | 05:41 | 58 | 203 | 10 | EXT |  | 0.89 | (c)
47808.837 | 10.512 | 10.477 | -0.693 | -0.728 | 1629 | 1765 | 1754 | 351 | 680 | 4314 |  | CORR | GENE | 05:01 | 05:23 | 05:21 | 48 | 251 | 12 | EXT |  | 0.89 | (c)
47809.056 | 10.731 | 10.612 | -0.474 | -0.593 | -2175 | -1862 | -1944 | 56 | 386 | 4314 |  | DENT | GENE | 06:47 | 07:37 | 07:24 | 207 | 461 | 0.7 | N/A | Глубина вмятины: 10 мм (0,7%). Линейка: 21 см в (1061 см; 07:37 ч:мин) Аномалия находится вблизи продольного шва. |  | (c)
47818.818 | 9.288 | 9.253 | -1.937 | -1.972 | -2178 | -2046 | -2033 | 52 | 1921 | 4315 |  | CORR | GENE | 07:16 | 07:38 | 07:39 | 51 | 290 | 10 | EXT |  | 0.89 | (c)
47821.548 | 0.793 | 0.766 | -1.757 | -1.784 | -1463 | -1382 | -1366 | 768 | 766 | 4316 |  | CORR | GENE | 06:55 | 07:08 | 07:11 | 49 | 193 | 10 | EXT |  | 0.89 | (c)
47831.615 | 0 | 0 | -11.47 | -11.47 | -2128 | -2034 | -1421 | 102 |  | 4318 | Нарушение формы кольцевого шва | GWAN |  | 04:17 | 04:32 | 06:11 | 0 | 1415 |  | EXT | Нарушение формы кольцевого шва Аномалия находится на упругопластическом изгибе: R=462 D, максимальное растяжение на 6.4 час. |  | (c)
47841.405 | 9.79 | 9.772 | -1.68 | -1.698 | -2033 | -1972 | -1970 | 197 | 1632 | 4318 |  | CORR | GENE | 04:32 | 04:42 | 04:42 | 66 | 126 | 10 | EXT | Аномалия находится на упругопластическом изгибе: R=366 D, максимальное растяжение на 6.1 час. | 0.89 | (c)
47843.049 | 11.434 | 11.343 | -0.036 | -0.127 | -1960 | -1939 | -1941 | 271 | 4 | 4318 |  | CORR | AXGR | 04:44 | 04:47 | 04:47 | 123 | 37 | 14 | EXT | Аномалия находится на упругопластическом изгибе: R=384 D, максимальное растяжение на 6.1 час. | 0.9 | (c)
47843.085 | 0 | 0 | -10.68 | -10.68 | 1371 | 1463 | 1558 | 486 |  | 4319 | Нарушение формы кольцевого шва | GWAN |  | 05:07 | 05:21 | 05:37 | 0 | 374 |  | EXT | Нарушение формы кольцевого шва Аномалия находится на упругопластическом изгибе: R=384 D, максимальное растяжение на 6.1 час. |  | (c)
47848.949 | 5.864 | 5.749 | -4.816 | -4.931 | 823 | 843 | 850 | 823 | 4747 | 4319 |  | CORR | GENE | 03:38 | 03:41 | 03:43 | 184 | 55 | 15 | EXT | Аномалия находится на упругопластическом изгибе: R=489 D, максимальное растяжение на 6.3 час. | 0.91 | (c)
47861.419 | 7.654 | 7.604 | -2.731 | -2.781 | -655 | -566 | -586 | 516 | 2677 | 4320 |  | DENT | GENE | 08:38 | 08:53 | 08:50 | 104 | 139 | 0.4 | N/A | Глубина вмятины: 5 мм (0,4%). Линейка: 10 см в (760 см; 08:53 ч:мин) |  | (c)
47874.905 | 0 | 0 | -10.78 | -10.78 | -1310 | -1133 | -1149 | 988 | 0 | 4322 | Смещение кромок | GWAN |  | 11:48 | 00:16 | 12:14 | 0 | 322 | 15 | EXT | Смещение кромок Вовнутрь Аномалия находится на отводе. Величина смещения - 2.3 мм. |  | (c)
47874.905 | 0 | 0 | -10.78 | -10.78 | -714 | -593 | -500 | 287 | 0 | 4322 | Смещение кромок | GWAN |  | 01:24 | 01:44 | 01:59 | 0 | 427 | 16 | EXT | Смещение кромок Вовнутрь Аномалия находится на отводе. Величина смещения - 2.5 мм. |  | (c)
47874.905 | 0 | 0 | -10.78 | -10.78 | 1010 | 1409 | 1900 | 1010 | 0 | 4322 | Смещение кромок | GWAN |  | 06:02 | 07:07 | 08:26 | 0 | 1780 | 15 | EXT | Смещение кромок Наружу Аномалия находится на отводе. Величина смещения - 2.4 мм. |  | (c)
47884.803 | 9.898 | 9.878 | -0.882 | -0.902 | 407 | 497 | 489 | 407 | 864 | 4322 |  | CORR | CIGR | 04:25 | 04:40 | 04:38 | 38 | 162 | 10 | EXT | Аномалия находится на отводе. | 0.89 | (c)
47884.996 | 10.091 | 10.075 | -0.689 | -0.705 | 361 | 461 | 460 | 361 | 672 | 4322 |  | CORR | CIGR | 04:18 | 04:34 | 04:34 | 33 | 198 | 11 | EXT | Аномалия находится на отводе. | 0.89 | (c)
47897.713 | 1.473 | 1.449 | -8.982 | -9.006 | 692 | 878 | 848 | 692 | 1449 | 4324 |  | CORR | GENE | 02:25 | 02:55 | 02:50 | 51 | 312 | 10 | EXT |  | 0.89 | (c)
47899.186 | 2.946 | 2.919 | -7.509 | -7.536 | 1138 | 1450 | 1332 | 704 | 2919 | 4324 |  | CORR | GENE | 03:37 | 04:28 | 04:09 | 97 | 389 | 10 | EXT |  | 0.89 | (c)
47900.723 | 4.483 | 4.429 | -5.972 | -6.026 | 840 | 1062 | 1023 | 840 | 4429 | 4324 |  | CORR | GENE | 02:49 | 03:25 | 03:19 | 80 | 367 | 10 | EXT |  | 0.89 | (c)
47904.125 | 7.885 | 7.872 | -2.57 | -2.583 | 790 | 1048 | 970 | 790 | 2518 | 4324 |  | CORR | GENE | 02:41 | 03:23 | 03:10 | 65 | 359 | 10 | EXT |  | 0.89 | (c)
47905.248 | 9.008 | 8.986 | -1.447 | -1.469 | -1575 | -1464 | -1454 | 655 | 1422 | 4324 |  | CORR | CIGR | 08:19 | 08:37 | 08:39 | 47 | 243 | 10 | EXT |  | 0.89 | (c)
47906.279 | 10.039 | 10.019 | -0.416 | -0.436 | -1436 | -1238 | -1261 | 794 | 387 | 4324 |  | CORR | GENE | 08:42 | 09:14 | 09:10 | 49 | 352 | 11 | EXT |  | 0.89 | (c)
47930.211 | 0.801 | 0.776 | -10.839 | -10.864 | -184 | -134 | -58 | 0 | 776 | 4327 |  | CORR | GENE | 04:01 | 04:09 | 04:21 | 53 | 252 | 11 | EXT |  | 0.89 | (c)
47930.76 | 1.35 | 1.341 | -10.29 | -10.299 | -8 | 63 | 56 | 0 | 1341 | 4327 |  | CORR | CIGR | 04:29 | 04:41 | 04:40 | 30 | 129 | 13 | EXT |  | 0.89 | (c)
47931.605 | 2.195 | 2.183 | -9.445 | -9.457 | -86 | -39 | -27 | 0 | 2183 | 4327 |  | CORR | CIGR | 04:17 | 04:24 | 04:26 | 27 | 118 | 10 | EXT |  | 0.89 | (c)
47941.05 | 0 | 0 | -11.24 | -11.24 | 413 | 754 | 636 | 413 | 0 | 4328 | Смещение кромок | GWAN |  | 03:33 | 04:28 | 04:09 | 0 | 447 | 15 | EXT | Смещение кромок Наружу Величина смещения - 2.4 мм. Аномалия находится на упругопластическом изгибе: R=522 D, максимальное растяжение на 4.8 час. |  | (c)
47941.05 | 0 | 0 | -11.24 | -11.24 | 1265 | 1630 | 1571 | 353 | 0 | 4328 | Смещение кромок | GWAN |  | 05:50 | 06:49 | 06:40 | 0 | 613 | 16 | EXT | Смещение кромок Наружу Величина смещения - 2.5 мм. Аномалия находится на упругопластическом изгибе: R=522 D, максимальное растяжение на 4.8 час. |  | (c)
47948.566 | 7.516 | 7.459 | -3.724 | -3.781 | -736 | -688 | -689 | 641 | 3675 | 4328 |  | DENT | GENE | 00:27 | 00:35 | 00:35 | 106 | 96 | 0.4 | N/A | Глубина вмятины: 5 мм (0,4%). Линейка: 11 см в (746 см; 00:35 ч:мин) Аномалия находится на упругопластическом изгибе. |  | (c)
47952.29 | 0 | 0 | -10.71 | -10.71 | 1520 | 1681 | 1662 | 426 | 0 | 4329 | Смещение кромок | GWAN |  | 04:33 | 04:59 | 04:56 | 0 | 284 | 22 | EXT | Смещение кромок Вовнутрь Величина смещения - 3.4 мм. Аномалия находится на упругопластическом изгибе: R=329 D, максимальное растяжение на 5 час. |  | (c)
47952.29 | 0 | 0 | -10.71 | -10.71 | -1095 | -717 | -692 | 289 | 0 | 4329 | Смещение кромок | GWAN |  | 09:31 | 10:32 | 10:36 | 0 | 806 | 16 | EXT | Смещение кромок Вовнутрь Величина смещения - 2.5 мм. Аномалия находится на упругопластическом изгибе: R=329 D, максимальное растяжение на 5 час. |  | (c)
47952.534 | 0.244 | 0.232 | -10.466 | -10.478 | 1002 | 1114 | 1103 | 1002 | 232 | 4329 |  | CORR | CIGR | 03:10 | 03:28 | 03:26 | 26 | 200 | 10 | EXT | Аномалия находится на упругопластическом изгибе: R=334 D, максимальное растяжение на 5 час. | 0.89 | (c)
47963 | 0 | 0 | -11.46 | -11.46 | -1751 | -468 | -884 | 18 | 0 | 4330 | Смещение кромок | GWAN |  | 04:01 | 07:28 | 06:21 | 0 | 1733 | 16 | EXT | Смещение кромок Наружу Величина смещения - 2.6 мм. Аномалия находится на упругопластическом изгибе: R=458 D, максимальное растяжение на 4.8 час. |  | (c)
47969.872 | 6.872 | 6.821 | -4.588 | -4.639 | 692 | 727 | 736 | 692 | 4534 | 4330 |  | DENT | GENE | 10:35 | 10:41 | 10:43 | 105 | 88 | 0.4 | N/A | Глубина вмятины: 5 мм (0,4%). Линейка: 11 см в (682 см; 10:41 ч:мин) Аномалия находится на упругопластическом изгибе. |  | (c)
47998.102 | 0.872 | 0.695 | -10.193 | -10.37 | 1113 | 1227 | 1239 | 866 | 695 | 4333 |  | GOUG | GENE | 03:09 | 03:27 | 03:29 | 433 | 252 | 9 | EXT | Зона задиров. |  | (c)
47998.109 | 0.879 | 0.737 | -10.186 | -10.328 | 1137 | 1239 | 1250 | 867 | 737 | 4333 |  | CORR | GENE | 03:13 | 03:29 | 03:31 | 485 | 226 | 11 | EXT |  | 0.94 | (c)
48008.956 | 0.661 | 0.638 | -10.784 | -10.807 | -1149 | -982 | -845 | 541 | 638 | 4334 |  | CORR | GENE | 05:13 | 05:40 | 06:02 | 177 | 608 | 10 | EXT |  | 0.9 | (c)
48026.414 | 6.674 | 6.659 | -4.861 | -4.876 | -615 | -510 | -526 | 437 | 4834 | 4335 |  | CORR | CIGR | 07:56 | 08:13 | 08:10 | 42 | 178 | 11 | EXT |  | 0.89 | (c)
48031.275 | 0 | 0 | -11.605 | -11.605 | 2026 | -2168 | -2143 | 1852 | 0 | 4336 | Смещение кромок | GWAN |  | 02:32 | 03:15 | 03:19 | 0 | 583 | 15 | EXT | Смещение кромок Вовнутрь Аномалия находится на отводе. Величина смещения - 2.4 мм. |  | (c)
48031.275 | 0 | 0 | -11.605 | -11.605 | -1777 | -1711 | -1689 | 1602 | 0 | 4336 | Смещение кромок | GWAN |  | 04:18 | 04:29 | 04:32 | 0 | 174 | 15 | EXT | Смещение кромок Наружу Аномалия находится на отводе. Величина смещения - 2.3 мм. |  | (c)
48031.275 | 0 | 0 | -11.605 | -11.605 | -970 | -678 | -523 | 76 | 0 | 4336 | Смещение кромок | GWAN |  | 06:29 | 07:16 | 07:41 | 0 | 894 | 15 | EXT | Смещение кромок Вовнутрь Аномалия находится на отводе. Величина смещения - 2.4 мм. |  | (c)
48033.44 | 2.165 | 2.114 | -9.44 | -9.491 | -343 | -327 | -325 | 307 | 2114 | 4336 |  | GOUG | AXGR | 08:10 | 08:12 | 08:13 | 105 | 36 | 21 | EXT | Аномалия находится на отводе. Задир. |  | (b)
48033.442 | 2.167 | 2.092 | -9.438 | -9.513 | -376 | -320 | -322 | 268 | 2092 | 4336 |  | DENT | GENE | 08:04 | 08:13 | 08:13 | 160 | 109 | 0.7 | N/A | Глубина вмятины: 10 мм (0,7%). Линейка: 16 см в (209 см; 08:13 ч:мин) Аномалия находится на отводе. Аномалия находится вблизи дефекта потери металла. |  | (b)
48037.881 | 6.606 | 6.59 | -4.999 | -5.015 | 56 | 103 | 174 | 56 | 4945 | 4336 |  | CORR | GENE | 09:14 | 09:22 | 09:33 | 70 | 234 | 10 | EXT | Аномалия находится на отводе. | 0.89 | (c)
48042.55 | 11.275 | 11.161 | -0.33 | -0.444 | -823 | -698 | -640 | 457 | 214 | 4336 |  | DENT | GENE | 06:52 | 07:12 | 07:22 | 230 | 366 | 0.3 | N/A | Глубина вмятины: 4 мм (0,3%). Линейка: 23 см в (1116 см; 07:12 ч:мин) Аномалия находится на отводе. |  | (c)
48049.544 | 6.664 | 6.592 | -4.526 | -4.598 | -1877 | -1546 | -1585 | 354 | 4362 | 4337 |  | DENT | GENE | 05:49 | 06:42 | 06:36 | 236 | 583 | 0.3 | N/A | Глубина вмятины: 4 мм (0,3%). Линейка: 24 см в (659 см; 06:42 ч:мин) |  | (c)
48053.085 | 10.205 | 10.168 | -0.985 | -1.022 | -1923 | -1304 | -1480 | 308 | 869 | 4337 |  | CORR | GENE | 05:41 | 07:21 | 06:53 | 153 | 885 | 10 | EXT |  | 0.9 | (c)
48054.002 | 11.122 | 11.099 | -0.068 | -0.091 | -1437 | -1375 | -1309 | 794 | 47 | 4337 |  | CORR | CIGR | 06:60 | 07:10 | 07:20 | 44 | 255 | 10 | EXT |  | 0.89 | (c)
48062.403 | 8.333 | 8.315 | -2.872 | -2.89 | -1138 | -1081 | -1081 | 1024 | 2857 | 4338 |  | CORR | CIGR | 06:36 | 06:45 | 06:45 | 33 | 115 | 10 | EXT |  | 0.89 | (c)
48065.275 | 0 | 0 | -10.845 | -10.845 | -1293 | -1167 | -1175 | 937 |  | 4339 | Нарушение формы кольцевого шва | GWAN |  | 05:39 | 05:59 | 05:58 | 0 | 237 |  | EXT | Нарушение формы кольцевого шва |  | (c)
48066.89 | 1.615 | 1.595 | -9.23 | -9.25 | -981 | -785 | -819 | 656 | 1595 | 4339 |  | CORR | GENE | 06:29 | 07:01 | 06:56 | 51 | 324 | 13 | EXT |  | 0.89 | (c)
48067.759 | 2.484 | 2.476 | -8.361 | -8.369 | -1244 | -1189 | -1191 | 987 | 2476 | 4339 |  | CORR | CIGR | 05:47 | 05:56 | 05:56 | 21 | 106 | 10 | EXT |  | 0.89 | (c)
48067.871 | 2.596 | 2.585 | -8.249 | -8.26 | -1061 | -1024 | -1016 | 972 | 2585 | 4339 |  | CORR | CIGR | 06:16 | 06:22 | 06:24 | 26 | 89 | 10 | EXT |  | 0.89 | (c)
48084.961 | 8.841 | 8.834 | -2.804 | -2.811 | -2053 | -2019 | -2010 | 1968 | 2794 | 4340 |  | CORR | CIGR | 07:25 | 07:30 | 07:31 | 17 | 85 | 11 | EXT |  | 0.89 | (c)
48085.173 | 9.053 | 9.007 | -2.592 | -2.638 | -2013 | -1999 | -2002 | 1992 | 2556 | 4340 |  | CORR | AXGR | 07:31 | 07:33 | 07:33 | 82 | 21 | 14 | EXT |  | 0.89 | (c)
48091.148 | 3.383 | 3.324 | -8.252 | -8.311 | 345 | 519 | 455 | 345 | 3324 | 4341 |  | DENT | GENE | 09:57 | 10:26 | 10:15 | 110 | 219 | 0.4 | N/A | Глубина вмятины: 6 мм (0,4%). Линейка: 11 см в (332 см; 10:26 ч:мин) |  | (c)
48093.116 | 5.351 | 5.342 | -6.284 | -6.293 | -641 | -595 | -593 | 544 | 5342 | 4341 |  | CORR | CIGR | 07:18 | 07:26 | 07:26 | 24 | 97 | 10 | EXT |  | 0.89 | (c)
48093.794 | 6.029 | 6.017 | -5.606 | -5.618 | 474 | 536 | 532 | 474 | 5594 | 4341 |  | CORR | CIGR | 10:18 | 10:28 | 10:28 | 24 | 116 | 10 | EXT |  | 0.89 | (c)
48104.268 | 4.868 | 4.684 | -6.512 | -6.696 | 618 | 678 | 694 | 618 | 4684 | 4342 |  | CORR | GENE | 08:02 | 08:12 | 08:14 | 215 | 152 | 11 | EXT |  | 0.91 | (c)
48111.149 | 0.369 | 0.275 | -11.136 | -11.23 | -1805 | -1524 | -1545 | 1286 | 275 | 4343 |  | DENT | GENE | 06:22 | 07:07 | 07:04 | 192 | 519 | 0.4 | N/A | Глубина вмятины: 5 мм (0,4%). Линейка: 19 см в (28 см; 07:07 ч:мин) |  | (c)
48117.179 | 6.399 | 6.359 | -5.106 | -5.146 | -470 | -199 | -277 | 84 | 5080 | 4343 |  | CORR | GENE | 09:57 | 10:41 | 10:28 | 66 | 386 | 14 | EXT |  | 0.89 | (c)
48146.622 | 1.082 | 1.064 | -10.178 | -10.196 | 951 | 1044 | 1110 | 951 | 1064 | 4346 |  | CORR | CIGR | 04:33 | 04:48 | 04:59 | 38 | 317 | 10 | EXT | Аномалия находится на упругопластическом изгибе: R=459 D, максимальное растяжение на 6 час. | 0.89 | (c)
48156.8 | 0 | 0 | -11.38 | -11.38 | 1154 | 1631 | 1643 | 1154 |  | 4347 | Нарушение формы кольцевого шва | GWAN |  | 06:59 | 08:16 | 08:18 | 0 | 978 |  | EXT | Нарушение формы кольцевого шва |  | (c)
48179.345 | 11.165 | 11.153 | -0.085 | -0.097 | -3 | 71 | 68 | 0 | 70 | 4348 |  | CORR | CIGR | 04:27 | 04:39 | 04:39 | 27 | 143 | 10 | EXT |  | 0.89 | (c)
48183.14 | 3.71 | 3.525 | -7.425 | -7.61 | 34 | 78 | 137 | 34 | 3525 | 4349 |  | DENT | GENE | 03:19 | 03:26 | 03:35 | 356 | 207 | 0.5 | N/A | Глубина вмятины: 7 мм (0,5%). Линейка: 36 см в (353 см; 03:26 ч:мин) Аномалия находится на отводе. Аномалия находится вблизи продольного шва. |  | (c)
48183.389 | 3.959 | 3.946 | -7.176 | -7.189 | 937 | 972 | 1006 | 937 | 3946 | 4349 |  | CORR | CIGR | 05:44 | 05:50 | 05:56 | 31 | 138 | 11 | EXT | Аномалия находится на отводе. | 0.89 | (c)
48224.675 | 11.6 | 11.462 | -0.015 | -0.153 | 1163 | 1251 | 1262 | 1163 | 3 | 4352 |  | CORR | GENE | 06:32 | 06:46 | 06:48 | 150 | 198 | 24 | EXT | Аномалия находится на упругопластическом изгибе: R=454 D, максимальное растяжение на 11.7 час. | 0.92 | (c)
48224.69 | 0 | 0 | -11.565 | -11.565 | -1115 | -676 | -666 | 216 | 0 | 4353 | Смещение кромок | GWAN |  | 07:12 | 08:23 | 08:25 | 0 | 899 | 16 | EXT | Смещение кромок Наружу Величина смещения - 2.5 мм. Аномалия находится на упругопластическом изгибе: R=454 D, максимальное растяжение на 11.7 час. |  | (c)
48236.255 | 0 | 0 | -11.41 | -11.41 | -1396 | -1128 | -1002 | 608 | 0 | 4354 | Смещение кромок | GWAN |  | 05:02 | 05:45 | 06:05 | 0 | 788 | 15 | EXT | Смещение кромок Наружу Величина смещения - 2.4 мм. Аномалия находится на упругопластическом изгибе: R=492 D, максимальное растяжение на 11.7 час. |  | (c)
48245.274 | 9.019 | 8.993 | -2.391 | -2.417 | -1653 | -1509 | -1541 | 1429 | 2349 | 4354 |  | CORR | GENE | 04:20 | 04:43 | 04:38 | 68 | 224 | 12 | EXT |  | 0.89 | (c)
48269.558 | 10.498 | 10.429 | -0.772 | -0.841 | -1438 | -1375 | -1368 | 1297 | 702 | 4356 |  | DENT | GENE | 03:38 | 03:49 | 03:50 | 139 | 141 | 1.2 | N/A | Глубина вмятины: 17 мм (1,2%). Линейка: 14 см в (1043 см; 03:49 ч:мин) |  | (c)
48281.555 | 0 | 0 | -11.645 | -11.645 | -110 | 25 | 102 | 0 |  | 4358 | Нарушение формы кольцевого шва | GWAN |  | 04:51 | 05:13 | 05:26 | 0 | 423 |  | EXT | Нарушение формы кольцевого шва |  | (c)
48304.835 | 0 | 0 | -11.605 | -11.605 | 2098 | -2054 | -2035 | 1707 |  | 4360 | Нарушение формы кольцевого шва | GWAN |  | 05:33 | 06:23 | 06:26 | 0 | 657 |  | EXT | Нарушение формы кольцевого шва |  | (c)
48318.809 | 2.369 | 2.349 | -9.191 | -9.211 | 630 | 789 | 788 | 630 | 2349 | 4361 |  | CORR | GENE | 07:01 | 07:26 | 07:26 | 78 | 317 | 10 | EXT |  | 0.89 | (c)
48328 | 0 | 0 | -11.56 | -11.56 | 1915 | 2205 | 2164 | 1915 | 0 | 4362 | Смещение кромок | GWAN |  | 01:27 | 02:14 | 02:07 | 0 | 499 | 15 | EXT | Смещение кромок Вовнутрь Величина смещения - 2.4 мм. Аномалия находится на упругопластическом изгибе: R=744 D, максимальное растяжение на 4.5 час. |  | (c)
48328 | 0 | 0 | -11.56 | -11.56 | -832 | -557 | -613 | 394 | 0 | 4362 | Смещение кромок | GWAN |  | 06:04 | 06:48 | 06:39 | 0 | 438 | 15 | EXT | Смещение кромок Наружу Величина смещения - 2.3 мм. Аномалия находится на упругопластическом изгибе: R=744 D, максимальное растяжение на 4.5 час. |  | (c)
48328 | 0 | 0 | -11.56 | -11.56 | -138 | 197 | 158 | 0 | 0 | 4362 | Смещение кромок | GWAN |  | 07:56 | 08:50 | 08:43 | 0 | 592 | 15 | EXT | Смещение кромок Наружу Величина смещения - 2.3 мм. Аномалия находится на упругопластическом изгибе: R=744 D, максимальное растяжение на 4.5 час. |  | (c)
48361.594 | 5.129 | 5.116 | -6.256 | -6.269 | -545 | -510 | -506 | 467 | 5116 | 4365 |  | CORR | CIGR | 04:25 | 04:31 | 04:31 | 31 | 79 | 11 | EXT |  | 0.89 | (c)
48396.42 | 0 | 0 | -9.415 | -9.415 | -1447 | -1187 | -1216 | 986 | 0 | 4369 | Внутришовный дефект | GWAN |  | 11:25 | 00:07 | 12:03 | 0 | 461 | 16 | MID | Внутришовный дефект Аномалия находится на упругопластическом изгибе: R=386 D, максимальное растяжение на 5.4 час. |  | (c)
48440.732 | 4.152 | 4.029 | -7.398 | -7.521 | 1133 | 1203 | 1220 | 1133 | 4029 | 4373 |  | GOUG | GENE | 10:10 | 10:22 | 10:24 | 145 | 173 | 8 | EXT | Зона задиров. Аномалия находится на упругопластическом изгибе: R=432 D, максимальное растяжение на 11.9 час. |  | (c)
48441.349 | 4.769 | 4.759 | -6.781 | -6.791 | 1196 | 1231 | 1237 | 1196 | 4759 | 4373 |  | GOUG | CIGR | 10:21 | 10:26 | 10:27 | 21 | 82 | 11 | EXT | Задир. Аномалия находится на упругопластическом изгибе: R=447 D, максимальное растяжение на 11.9 час. |  | (c)
48513.505 | 0 | 0 | -11.62 | -11.62 | 320 | 559 | 529 | 320 |  | 4380 | Нарушение формы кольцевого шва | GWAN |  | 00:50 | 01:29 | 01:24 | 0 | 419 |  | EXT | Нарушение формы кольцевого шва |  | (c)
48513.505 | 0 | 0 | -11.62 | -11.62 | -2197 | -1395 | -1658 | 1119 |  | 4380 | Нарушение формы кольцевого шва | GWAN |  | 06:04 | 08:13 | 07:31 | 0 | 1078 |  | EXT | Нарушение формы кольцевого шва |  | (c)
48536.666 | 11.541 | 11.525 | -0.109 | -0.125 | 1257 | 1347 | 1358 | 1257 | 94 | 4381 |  | CORR | CIGR | 07:34 | 07:48 | 07:50 | 31 | 200 | 15 | EXT |  | 0.89 | (c)
48536.741 | 11.616 | 11.578 | -0.034 | -0.072 | 1525 | 1748 | 1700 | 1525 | 10 | 4381 |  | CORR | GENE | 08:17 | 08:53 | 08:45 | 62 | 350 | 21 | EXT |  | 0.89 | (c)
48536.775 | 0 | 0 | -11.07 | -11.07 | 798 | 916 | 928 | 798 |  | 4382 | Нарушение формы кольцевого шва | GWAN |  | 00:59 | 01:18 | 01:20 | 0 | 260 |  | EXT | Нарушение формы кольцевого шва |  | (c)
48536.775 | 0 | 0 | -11.07 | -11.07 | 2192 | -2101 | -2115 | 1961 |  | 4382 | Нарушение формы кольцевого шва | GWAN |  | 04:44 | 05:11 | 05:09 | 0 | 308 |  | EXT | Нарушение формы кольцевого шва |  | (c)
48536.775 | 0 | 0 | -11.07 | -11.07 | -937 | -560 | -660 | 384 |  | 4382 | Нарушение формы кольцевого шва | GWAN |  | 08:19 | 09:20 | 09:04 | 0 | 553 |  | EXT | Нарушение формы кольцевого шва |  | (c)
48536.786 | 0.011 | 0.001 | -11.059 | -11.069 | -797 | -559 | -628 | 460 | 1 | 4382 |  | CORR | CIGR | 08:42 | 09:20 | 09:09 | 26 | 338 | 30 | EXT |  | 0.89 | (c)
48547.845 | 0 | 0 | -11.645 | -11.645 | -599 | 202 | -45 | 0 |  | 4383 | Нарушение формы кольцевого шва | GWAN |  | 09:52 | 00:01 | 11:21 | 0 | 1107 |  | EXT | Нарушение формы кольцевого шва |  | (c)
48559.371 | 11.526 | 11.509 | -0.119 | -0.136 | -1049 | -913 | -867 | 685 | 105 | 4383 |  | CORR | CIGR | 08:39 | 09:01 | 09:09 | 31 | 364 | 11 | EXT |  | 0.89 | (c)
48559.49 | 0 | 0 | -11.635 | -11.635 | -1870 | -1457 | -1496 | 1123 |  | 4384 | Нарушение формы кольцевого шва | GWAN |  | 09:27 | 10:33 | 10:27 | 0 | 747 |  | EXT | Нарушение формы кольцевого шва |  | (c)
48605.595 | 0 | 0 | -11.66 | -11.66 | -1903 | -1354 | -1451 | 1000 |  | 4388 | Нарушение формы кольцевого шва | GWAN |  | 08:30 | 09:59 | 09:43 | 0 | 903 |  | EXT | Нарушение формы кольцевого шва |  | (c)
48628.53 | 0 | 0 | -11.655 | -11.655 | 700 | 861 | 871 | 700 |  | 4390 | Нарушение формы кольцевого шва | GWAN |  | 03:02 | 03:28 | 03:29 | 0 | 341 |  | EXT | Нарушение формы кольцевого шва |  | (c)
48640.185 | 0 | 0 | -11.535 | -11.535 | -1568 | -729 | -911 | 254 |  | 4391 | Нарушение формы кольцевого шва | GWAN |  | 07:23 | 09:38 | 09:09 | 0 | 1314 |  | EXT | Нарушение формы кольцевого шва |  | (c)
48651.72 | 0 | 0 | -11.65 | -11.65 | -612 | -401 | -412 | 211 |  | 4392 | Нарушение формы кольцевого шва | GWAN |  | 02:14 | 02:48 | 02:46 | 0 | 401 |  | EXT | Нарушение формы кольцевого шва |  | (c)
48651.72 | 0 | 0 | -11.65 | -11.65 | 885 | 1388 | 1475 | 885 |  | 4392 | Нарушение формы кольцевого шва | GWAN |  | 06:16 | 07:37 | 07:51 | 0 | 1180 |  | EXT | Нарушение формы кольцевого шва |  | (c)
48674.755 | 0 | 0 | -11.645 | -11.645 | -1362 | -361 | -611 | 0 |  | 4394 | Нарушение формы кольцевого шва | GWAN |  | 07:31 | 10:13 | 09:33 | 0 | 1503 |  | EXT | Нарушение формы кольцевого шва |  | (c)
48685.61 | 10.855 | 10.367 | -0.79 | -1.278 | -1855 | -1659 | -1678 | 1501 | 571 | 4394 |  | DENT | GENE | 06:12 | 06:43 | 06:41 | 707 | 354 | 0.3 | N/A | Глубина вмятины: 4 мм (0,3%). Линейка: 71 см в (1037 см; 06:43 ч:мин) |  | (c)
48686.245 | 11.49 | 11.474 | -0.155 | -0.171 | -552 | -313 | -377 | 202 | 132 | 4394 |  | CORR | CIGR | 09:42 | 10:21 | 10:10 | 39 | 350 | 10 | EXT |  | 0.89 | (c)
48693.755 | 7.355 | 7.303 | -4.13 | -4.182 | 1331 | 1386 | 1384 | 1331 | 4060 | 4395 |  | DENT | GENE | 03:01 | 03:10 | 03:09 | 122 | 107 | 0.4 | N/A | Глубина вмятины: 6 мм (0,4%). Линейка: 12 см в (730 см; 03:10 ч:мин) |  | (c)
48709.179 | 11.294 | 11.229 | -0.356 | -0.421 | 998 | 1049 | 1048 | 998 | 282 | 4396 |  | DENT | GENE | 04:49 | 04:58 | 04:57 | 139 | 100 | 0.4 | N/A | Глубина вмятины: 6 мм (0,4%). Линейка: 14 см в (1123 см; 04:58 ч:мин) |  | (c)
48721.015 | 0 | 0 | -11.425 | -11.425 | 452 | 590 | 628 | 452 |  | 4398 | Нарушение формы кольцевого шва | GWAN |  | 08:03 | 08:25 | 08:31 | 0 | 352 |  | EXT | Нарушение формы кольцевого шва |  | (c)
48732.547 | 0.107 | 0.086 | -11.533 | -11.554 | -1562 | -1308 | -1378 | 1194 | 86 | 4399 |  | CORR | CIGR | 03:20 | 04:01 | 03:50 | 27 | 368 | 12 | EXT |  | 0.89 | (c)
48744.08 | 0 | 0 | -11.51 | -11.51 | -381 | 245 | 49 | 0 |  | 4400 | Нарушение формы кольцевого шва | GWAN |  | 09:02 | 10:43 | 10:11 | 0 | 858 |  | EXT | Нарушение формы кольцевого шва |  | (c)
48744.132 | 0.052 | 0.046 | -11.458 | -11.464 | -40 | -28 | 90 | 0 | 46 | 4400 |  | CORR | GENE | 09:57 | 09:59 | 10:18 | 87 | 260 | 11 | EXT |  | 0.89 | (c)
48755.59 | 0 | 0 | -11.655 | -11.655 | 1920 | -1149 | -1087 | 0 |  | 4401 | Нарушение формы кольцевого шва | GWAN |  | 01:02 | 04:47 | 04:57 | 0 | 2908 |  | EXT | Нарушение формы кольцевого шва |  | (c)
48778.815 | 0 | 0 | -10.05 | -10.05 | -1305 | -562 | -512 | 0 |  | 4403 | Нарушение формы кольцевого шва | GWAN |  | 03:16 | 05:16 | 05:24 | 0 | 1586 |  | EXT | Нарушение формы кольцевого шва |  | (c)
48788.865 | 0 | 0 | -11.285 | -11.285 | 1804 | 331 | -687 | 1284 |  | 4404 | Нарушение формы кольцевого шва | GWAN |  | 08:59 | 05:01 | 14:17 | 0 | 3940 |  | EXT | Нарушение формы кольцевого шва |  | (c)
48789.347 | 0.482 | 0.469 | -10.803 | -10.816 | 1181 | 1230 | 1239 | 1181 | 469 | 4404 |  | CORR | CIGR | 07:18 | 07:26 | 07:27 | 27 | 115 | 10 | EXT |  | 0.89 | (c)
48794.64 | 5.775 | 5.767 | -5.51 | -5.518 | 905 | 948 | 958 | 905 | 5499 | 4404 |  | CORR | CIGR | 06:34 | 06:41 | 06:42 | 19 | 106 | 10 | EXT | Аномалия находится на упругопластическом изгибе: R=948 D, максимальное растяжение на 6.5 час. | 0.89 | (c)
48800.15 | 0 | 0 | -11.27 | -11.27 | 1545 | 1941 | 1805 | 1545 | 0 | 4405 | Смещение кромок | GWAN |  | 02:26 | 03:30 | 03:08 | 0 | 521 | 15 | EXT | Смещение кромок Наружу Величина смещения - 2.8 мм. Аномалия находится на упругопластическом изгибе: R=763 D, максимальное растяжение на 6.2 час. |  | (c)
48800.15 | 0 | 0 | -11.27 | -11.27 | 174 | 554 | 600 | 174 |  | 4405 | Нарушение формы кольцевого шва | GWAN |  | 10:45 | 11:47 | 11:54 | 0 | 853 |  | EXT | Нарушение формы кольцевого шва Аномалия находится на упругопластическом изгибе: R=763 D, максимальное растяжение на 6.2 час. |  | (c)
48811.42 | 0 | 0 | -11.51 | -11.51 | 284 | 955 | 785 | 284 |  | 4406 | Нарушение формы кольцевого шва | GWAN |  | 10:05 | 11:53 | 11:26 | 0 | 1003 |  | EXT | Нарушение формы кольцевого шва Аномалия находится на упругопластическом изгибе: R=413 D, максимальное растяжение на 5.9 час. |  | (c)
48857 | 0 | 0 | -11.645 | -11.645 | -1459 | -1023 | -1171 | 883 |  | 4410 | Нарушение формы кольцевого шва | GWAN |  | 03:53 | 05:03 | 04:39 | 0 | 576 |  | EXT | Нарушение формы кольцевого шва Аномалия находится на отводе. |  | (c)
48891.865 | 0 | 0 | -11.36 | -11.36 | 66 | 253 | 224 | 66 |  | 4413 | Нарушение формы кольцевого шва | GWAN |  | 04:05 | 04:35 | 04:30 | 0 | 317 |  | EXT | Нарушение формы кольцевого шва |  | (c)
48954.78 | 0.335 | 0.324 | -6.16 | -6.171 | 1846 | 1897 | 1898 | 280 | 324 | 4419 |  | CORR | CIGR | 07:34 | 07:42 | 07:42 | 23 | 104 | 11 | EXT |  | 0.89 | (c)
48958.385 | 3.94 | 3.821 | -2.555 | -2.674 | 1872 | 1958 | 1990 | 123 | 2457 | 4419 |  | DENT | GENE | 07:38 | 07:52 | 07:57 | 217 | 235 | 0.5 | N/A | Глубина вмятины: 7 мм (0,5%). Линейка: 22 см в (382 см; 07:52 ч:мин) Аномалия находится вблизи продольного шва. |  | (c)
48958.694 | 4.249 | 4.22 | -2.246 | -2.275 | 1140 | 1235 | 1216 | 939 | 2226 | 4419 |  | CORR | GENE | 05:40 | 05:55 | 05:52 | 49 | 151 | 14 | EXT |  | 0.89 | (c)
48975.679 | 3.287 | 3.237 | -8.14 | -8.19 | 1665 | 1759 | 1824 | 1665 | 3237 | 4420б |  | CORR | GENE | 00:24 | 00:39 | 00:50 | 68 | 317 | 15 | EXT |  | 0.89 | (c)
48991.115 | 7.296 | 7.219 | -4.146 | -4.223 | 989 | 1121 | 1093 | 989 | 4145 | 4422а |  | GOUG | GENE | 09:28 | 09:50 | 09:45 | 78 | 209 | 6 | EXT | Задир. |  | (c)
48999.129 | 3.868 | 3.856 | -4.822 | -4.834 | -896 | -847 | -842 | 788 | 3856 | 4423а |  | CORR | CIGR | 01:14 | 01:22 | 01:23 | 24 | 108 | 10 | EXT |  | 0.89 | (c)
49003.951 | 0 | 0 | -10.887 | -10.887 | 1864 | 1949 | 1924 | 1864 | 0 | 4423б | Непровар / утяжина | GWAN |  | 05:22 | 05:35 | 05:31 | 0 | 119 | 12 | INT | Непровар / утяжина |  | (c)
49003.951 | 0 | 0 | -10.887 | -10.887 | 2055 | 2130 | 2112 | 2055 | 0 | 4423б | Непровар / утяжина | GWAN |  | 05:53 | 06:05 | 06:02 | 0 | 115 | 16 | INT | Непровар / утяжина |  | (c)
49014.838 | 0 | 0 | -1.386 | -1.386 | 1415 | 1602 | 1631 | 1415 |  | 4424а | Нарушение формы кольцевого шва | GWAN |  | 01:03 | 01:34 | 01:38 | 0 | 431 |  | EXT | Нарушение формы кольцевого шва |  | (c)
49014.838 | 0 | 0 | -1.386 | -1.386 | -20 | 243 | 291 | 0 |  | 4424а | Нарушение формы кольцевого шва | GWAN |  | 09:12 | 09:54 | 10:02 | 0 | 623 |  | EXT | Нарушение формы кольцевого шва |  | (c)
49049.6 | 0 | 0 | -11.32 | -11.32 | -48 | 215 | 198 | 0 | 0 | 4428 | Смещение кромок | GWAN |  | 08:53 | 09:35 | 09:33 | 0 | 491 | 15 | EXT | Смещение кромок Наружу Величина смещения - 2.3 мм. Аномалия находится на упругопластическом изгибе: R=348 D, максимальное растяжение на 11.7 час. |  | (c)
49058.634 | 9.034 | 8.97 | -2.286 | -2.35 | -1552 | -1486 | -1483 | 1414 | 2209 | 4428 |  | DENT | GENE | 04:50 | 05:01 | 05:01 | 141 | 137 | 0.6 | N/A | Глубина вмятины: 8 мм (0,6%). Линейка: 14 см в (897 см; 05:01 ч:мин) |  | (c)
49063.665 | 2.745 | 2.712 | -8.81 | -8.843 | 72 | 113 | 106 | 72 | 2712 | 4429 |  | DENT | GENE | 09:38 | 09:45 | 09:44 | 60 | 68 | 0.3 | N/A | Глубина вмятины: 4 мм (0,3%). Линейка: 6 см в (271 см; 09:45 ч:мин) Аномалия находится на отводе. Аномалия находится вблизи продольного шва. |  | (c)
49067.141 | 6.221 | 6.164 | -5.334 | -5.391 | 2156 | 2205 | 2216 | 0 | 5272 | 4429 |  | DENT | GENE | 03:15 | 03:23 | 03:25 | 119 | 121 | 0.4 | N/A | Глубина вмятины: 6 мм (0,4%). Линейка: 12 см в (616 см; 03:23 ч:мин) Аномалия находится на отводе. Аномалия находится вблизи продольного шва. |  | (c)
49072.475 | 0 | 0 | -11.32 | -11.32 | -919 | -748 | -509 | 98 | 0 | 4430 | Смещение кромок | GWAN |  | 01:20 | 01:48 | 02:26 | 0 | 822 | 17 | EXT | Смещение кромок Вовнутрь Аномалия находится на отводе. Величина смещения - 2.6 мм. |  | (c)
49072.475 | 0 | 0 | -11.32 | -11.32 | -866 | -725 | -737 | 608 |  | 4430 | Нарушение формы кольцевого шва | GWAN |  | 01:29 | 01:51 | 01:49 | 0 | 259 |  | EXT | Нарушение формы кольцевого шва Аномалия находится на отводе. |  | (c)
49072.475 | 0 | 0 | -11.32 | -11.32 | 284 | 419 | 570 | 284 | 0 | 4430 | Смещение кромок | GWAN |  | 04:34 | 04:56 | 05:20 | 0 | 573 | 15 | EXT | Смещение кромок Вовнутрь Аномалия находится на отводе. Величина смещения - 2.4 мм. |  | (c)
49072.475 | 0 | 0 | -11.32 | -11.32 | -2182 | -1717 | -1838 | 1493 |  | 4430 | Нарушение формы кольцевого шва | GWAN |  | 09:56 | 11:11 | 10:52 | 0 | 689 |  | EXT | Нарушение формы кольцевого шва Аномалия находится на отводе. |  | (c)
49116.033 | 9.963 | 9.953 | -0.892 | -0.902 | 1644 | 1727 | 1712 | 1644 | 874 | 4433 |  | CORR | CIGR | 06:09 | 06:22 | 06:20 | 28 | 136 | 10 | EXT | Аномалия находится на упругопластическом изгибе: R=281 D, максимальное растяжение на 6.1 час. | 1.08 | (b)
49139.598 | 1.828 | 1.816 | -7.442 | -7.454 | -747 | -668 | -666 | 585 | 1816 | 4436 |  | CORR | CIGR | 05:54 | 06:07 | 06:07 | 29 | 162 | 11 | EXT |  | 0.89 | (c)
49154.936 | 2.091 | 1.98 | -2.814 | -2.925 | 1992 | 2099 | 2100 | 22 | 1980 | 4438 |  | DENT | GENE | 06:15 | 06:32 | 06:32 | 194 | 217 | 0.4 | N/A | Глубина вмятины: 6 мм (0,4%). Линейка: 19 см в (198 см; 06:32 ч:мин) Аномалия находится вблизи продольного шва. |  | (c)
49157.403 | 4.558 | 4.547 | -0.347 | -0.358 | 1868 | 1995 | 2009 | 81 | 333 | 4438 |  | CORR | CIGR | 05:55 | 06:15 | 06:17 | 25 | 281 | 11 | EXT |  | 0.89 | (c)
49157.462 | 4.617 | 4.587 | -0.288 | -0.318 | 2127 | 2163 | 2160 | 37 | 188 | 4438 |  | CORR | GENE | 06:37 | 06:42 | 06:42 | 130 | 66 | 10 | EXT |  | 0.9 | (c)
49157.651 | 4.806 | 4.731 | -0.099 | -0.174 | 1834 | 2122 | 2078 | 0 | 51 | 4438 |  | CORR | GENE | 05:49 | 06:36 | 06:29 | 123 | 488 | 13 | EXT |  | 0.9 | (c)
49213.42 | 0.255 | 0.24 | -11.37 | -11.385 | -87 | -8 | -12 | 0 | 240 | 4444 | Дефект проката | MIAN | CIGR | 11:19 | 11:32 | 11:31 | 37 | 150 |  | INT | Дефект проката Эквивалент потери металла 11%. |  | (c)
49219.012 | 5.847 | 5.831 | -5.778 | -5.794 | -94 | -28 | -28 | 0 | 5757 | 4444 | Дефект проката | MIAN | CIGR | 11:18 | 11:28 | 11:28 | 37 | 133 |  | INT | Дефект проката Эквивалент потери металла 12%. |  | (c)
49259.32 | 0 | 0 | -11.25 | -11.25 | 944 | 1260 | 1244 | 944 | 0 | 4448 | Смещение кромок | GWAN |  | 05:17 | 06:08 | 06:05 | 0 | 600 | 15 | EXT | Смещение кромок Наружу Аномалия находится на отводе. Величина смещения - 2.3 мм. |  | (c)
49263.501 | 4.181 | 4.094 | -7.069 | -7.156 | -1164 | -978 | -1002 | 839 | 4094 | 4448 |  | DENT | GENE | 11:37 | 00:07 | 12:03 | 158 | 325 | 0.8 | N/A | Глубина вмятины: 11 мм (0,8%). Линейка: 16 см в (409 см; 00:07 ч:мин) Аномалия находится на отводе. |  | (c)
49282.165 | 0 | 0 | -10.62 | -10.62 | 90 | 1221 | 781 | 90 | 0 | 4450 | Смещение кромок | GWAN |  | 02:47 | 05:49 | 04:39 | 0 | 1382 | 16 | EXT | Смещение кромок Наружу Аномалия находится на отводе. Величина смещения - 2.5 мм. |  | (c)
49282.165 | 0 | 0 | -10.62 | -10.62 | -2034 | -1894 | -1627 | 1220 | 0 | 4450 | Смещение кромок | GWAN |  | 09:04 | 09:27 | 10:10 | 0 | 814 | 17 | EXT | Смещение кромок Наружу Аномалия находится на отводе. Величина смещения - 2.7 мм. |  | (c)
49299.23 | 6.445 | 6.429 | -3.065 | -3.081 | 1220 | 1363 | 1291 | 1220 | 3031 | 4451 |  | CORR | GENE | 00:02 | 00:25 | 00:14 | 50 | 143 | 10 | EXT |  | 0.89 | (c)
49302.295 | 0 | 0 | -11.56 | -11.56 | 1467 | 1857 | 2036 | 1467 |  | 4452 | Нарушение формы кольцевого шва | GWAN |  | 11:52 | 00:54 | 13:23 | 0 | 1138 |  | EXT | Нарушение формы кольцевого шва |  | (c)
49302.295 | 0 | 0 | -11.56 | -11.56 | 307 | 798 | 649 | 307 |  | 4452 | Нарушение формы кольцевого шва | GWAN |  | 08:44 | 10:04 | 09:40 | 0 | 685 |  | EXT | Нарушение формы кольцевого шва |  | (c)
49325.315 | 0 | 0 | -9.767 | -9.767 | -440 | -318 | 280 | 0 |  | 4454а | Нарушение формы кольцевого шва | GWAN |  | 01:08 | 01:28 | 03:05 | 0 | 1440 |  | EXT | Нарушение формы кольцевого шва Аномалия находится на упругопластическом изгибе: R=719 D, максимальное растяжение на 6.4 час. |  | (c)
49362.019 | 1.514 | 1.479 | -10.126 | -10.161 | -863 | -847 | -846 | 830 | 1479 | 4458 |  | CORR | AXGR | 05:24 | 05:27 | 05:27 | 72 | 34 | 11 | EXT |  | 0.89 | (c)
49363.462 | 2.957 | 2.832 | -8.683 | -8.808 | 84 | 177 | 191 | 84 | 2832 | 4458 |  | DENT | GENE | 07:57 | 08:12 | 08:14 | 218 | 214 | 0.3 | N/A | Глубина вмятины: 4 мм (0,3%). Линейка: 22 см в (283 см; 08:12 ч:мин) Аномалия находится вблизи продольного шва. |  | (c)
49383.454 | 11.309 | 11.288 | -0.241 | -0.262 | 1376 | 1645 | 1552 | 1376 | 160 | 4459 |  | CORR | GENE | 05:28 | 06:12 | 05:57 | 102 | 353 | 12 | EXT |  | 0.89 | (c)
49384.62 | 0.925 | 0.767 | -9.58 | -9.738 | -992 | -983 | -969 | 945 | 767 | 4460 |  | CORR | AXGR | 06:18 | 06:20 | 06:22 | 200 | 47 | 10 | EXT | Аномалия находится на отводе. | 0.91 | (c)
49384.785 | 1.09 | 1.066 | -9.415 | -9.439 | -1088 | -1052 | -1053 | 1019 | 1066 | 4460 |  | CORR | CIGR | 06:03 | 06:08 | 06:08 | 25 | 69 | 10 | EXT | Аномалия находится на отводе. | 0.89 | (c)
49386.527 | 2.832 | 2.786 | -7.673 | -7.719 | -987 | -966 | -970 | 953 | 2786 | 4460 |  | CORR | AXGR | 06:19 | 06:22 | 06:22 | 112 | 34 | 10 | EXT | Аномалия находится на отводе. | 0.89 | (c)
49386.674 | 2.979 | 2.941 | -7.526 | -7.564 | -1006 | -995 | -993 | 980 | 2941 | 4460 |  | CORR | AXGR | 06:16 | 06:18 | 06:18 | 66 | 26 | 10 | EXT | Аномалия находится на отводе. | 0.89 | (c)
49386.741 | 3.046 | 3.021 | -7.459 | -7.484 | -1211 | -996 | -1060 | 909 | 3021 | 4460 |  | CORR | GENE | 05:43 | 06:17 | 06:07 | 125 | 302 | 10 | EXT | Аномалия находится на отводе. | 0.89 | (c)
49387.557 | 3.862 | 3.82 | -6.643 | -6.685 | -1227 | -1034 | -1106 | 985 | 3820 | 4460 |  | CORR | GENE | 05:40 | 06:11 | 05:60 | 60 | 242 | 10 | EXT | Аномалия находится на отводе. | 0.89 | (c)
49388.269 | 4.574 | 4.555 | -5.931 | -5.95 | -1175 | -1080 | -1107 | 1040 | 4555 | 4460 |  | CORR | CIGR | 05:49 | 06:04 | 05:60 | 28 | 135 | 10 | EXT | Аномалия находится на отводе. | 0.89 | (c)
49388.325 | 4.63 | 4.549 | -5.875 | -5.956 | -854 | -839 | -839 | 825 | 4549 | 4460 |  | CORR | AXGR | 06:40 | 06:43 | 06:43 | 165 | 29 | 10 | EXT | Аномалия находится на отводе. | 0.9 | (c)
49388.534 | 4.839 | 4.69 | -5.666 | -5.815 | -922 | -913 | -904 | 886 | 4690 | 4460 |  | CORR | AXGR | 06:29 | 06:31 | 06:32 | 204 | 36 | 14 | EXT | Аномалия находится на отводе. | 0.92 | (c)
49388.588 | 4.893 | 4.874 | -5.612 | -5.631 | -1129 | -996 | -1040 | 952 | 4874 | 4460 |  | CORR | GENE | 05:56 | 06:18 | 06:10 | 52 | 177 | 10 | EXT | Аномалия находится на отводе. | 0.89 | (c)
49394.2 | 0 | 0 | -11.48 | -11.48 | 1687 | 1992 | 1914 | 88 | 0 | 4461 | Смещение кромок | GWAN |  | 05:47 | 06:36 | 06:24 | 0 | 455 | 15 | EXT | Смещение кромок Наружу Аномалия находится на отводе. Величина смещения - 2.4 мм. |  | (c)
49394.2 | 0 | 0 | -11.48 | -11.48 | -2127 | -1878 | -1716 | 104 | 0 | 4461 | Смещение кромок | GWAN |  | 07:31 | 08:12 | 08:38 | 0 | 822 | 15 | EXT | Смещение кромок Наружу Аномалия находится на отводе. Величина смещения - 2.3 мм. |  | (c)
49394.334 | 0.134 | 0.08 | -11.346 | -11.4 | 1773 | 2065 | 2023 | 0 | 80 | 4461 |  | CORR | GENE | 06:01 | 06:48 | 06:41 | 116 | 499 | 10 | EXT |  | 0.89 | (c)
49394.581 | 0.381 | 0.167 | -11.099 | -11.313 | 1408 | 1440 | 1460 | 719 | 167 | 4461 |  | CORR | GENE | 05:02 | 05:07 | 05:10 | 371 | 103 | 11 | EXT |  | 0.93 | (c)
49395.281 | 1.081 | 1.01 | -10.399 | -10.47 | 1555 | 1693 | 1793 | 200 | 1010 | 4461 |  | CORR | GENE | 05:26 | 05:48 | 06:04 | 141 | 475 | 12 | EXT |  | 0.9 | (c)
49395.866 | 1.666 | 1.649 | -9.814 | -9.831 | 1471 | 1520 | 1549 | 604 | 1649 | 4461 |  | CORR | GENE | 05:12 | 05:20 | 05:25 | 62 | 156 | 10 | EXT |  | 0.89 | (c)
49397.916 | 3.716 | 3.702 | -7.764 | -7.778 | 1176 | 1238 | 1229 | 949 | 3702 | 4461 |  | CORR | CIGR | 04:25 | 04:35 | 04:33 | 25 | 106 | 10 | EXT |  | 0.89 | (c)
49412.754 | 7.074 | 7.064 | -4.326 | -4.336 | 2212 | -2180 | -2180 | 0 | 4302 | 4462 |  | CORR | CIGR | 06:01 | 06:12 | 06:12 | 34 | 138 | 12 | EXT |  | 0.89 | (c)
49413.194 | 7.514 | 7.482 | -3.886 | -3.918 | 2211 | -2088 | -2145 | 0 | 3861 | 4462 |  | CORR | GENE | 06:01 | 06:27 | 06:18 | 57 | 210 | 10 | EXT |  | 0.89 | (c)
49414.253 | 8.573 | 8.433 | -2.827 | -2.967 | -2177 | -2151 | -2159 | 54 | 2646 | 4462 |  | CORR | AXGR | 06:13 | 06:17 | 06:15 | 321 | 36 | 10 | EXT |  | 0.92 | (c)
49418.001 | 0.921 | 0.9 | -10.454 | -10.475 | 1545 | 1670 | 1650 | 1545 | 900 | 4463 |  | CORR | CIGR | 05:54 | 06:14 | 06:11 | 36 | 210 | 11 | EXT |  | 0.89 | (c)
49420.12 | 3.04 | 3.028 | -8.335 | -8.347 | 1600 | 1656 | 1648 | 1600 | 3028 | 4463 |  | CORR | CIGR | 06:03 | 06:12 | 06:10 | 28 | 95 | 11 | EXT |  | 0.89 | (c)
49424.492 | 7.412 | 7.394 | -3.963 | -3.981 | 1363 | 1451 | 1463 | 1363 | 3947 | 4463 |  | CORR | CIGR | 05:24 | 05:39 | 05:41 | 34 | 200 | 12 | EXT | Аномалия находится на упругопластическом изгибе: R=698 D, максимальное растяжение на 0.9 час. | 0.89 | (c)
49425.199 | 8.119 | 8.079 | -3.256 | -3.296 | 1290 | 1338 | 1407 | 1290 | 3243 | 4463 |  | CORR | GENE | 05:13 | 05:20 | 05:32 | 53 | 234 | 11 | EXT | Аномалия находится на упругопластическом изгибе: R=651 D, максимальное растяжение на 0.8 час. | 0.89 | (c)
49425.503 | 8.423 | 8.415 | -2.952 | -2.96 | 1255 | 1300 | 1303 | 1255 | 2938 | 4463 |  | CORR | CIGR | 05:07 | 05:14 | 05:15 | 22 | 95 | 10 | EXT | Аномалия находится на упругопластическом изгибе: R=610 D, максимальное растяжение на 0.7 час. | 0.89 | (c)
49515.688 | 8.663 | 8.646 | -2.607 | -2.624 | -1788 | -1712 | -1709 | 1630 | 2583 | 4471 |  | CORR | CIGR | 06:59 | 07:11 | 07:12 | 41 | 157 | 10 | EXT |  | 0.89 | (c)
49518.271 | 11.246 | 11.225 | -0.024 | -0.045 | -1698 | -1543 | -1550 | 1403 | 12 | 4471 |  | CORR | CIGR | 07:13 | 07:38 | 07:37 | 33 | 296 | 10 | EXT |  | 0.89 | (c)
49520.239 | 1.944 | 1.934 | -9.066 | -9.076 | 1738 | 1796 | 1808 | 1738 | 1934 | 4472 |  | CORR | CIGR | 07:42 | 07:51 | 07:53 | 23 | 140 | 10 | EXT |  | 0.89 | (c)
49523.321 | 5.026 | 5 | -5.984 | -6.01 | 1325 | 1491 | 1468 | 1325 | 5000 | 4472 |  | CORR | GENE | 06:35 | 07:02 | 06:58 | 49 | 287 | 10 | EXT |  | 0.89 | (c)
49533.763 | 4.458 | 4.448 | -6.687 | -6.697 | -251 | -106 | -150 | 49 | 4448 | 4473 |  | CORR | CIGR | 08:19 | 08:42 | 08:35 | 28 | 202 | 10 | EXT |  | 0.89 | (c)
49533.867 | 4.562 | 4.506 | -6.583 | -6.639 | -191 | -176 | -167 | 143 | 4506 | 4473 |  | CORR | GENE | 08:28 | 08:31 | 08:32 | 157 | 48 | 14 | EXT |  | 0.91 | (c)
49534.299 | 4.994 | 4.929 | -6.151 | -6.216 | 2086 | -2173 | -2135 | 1895 | 4929 | 4473 |  | CORR | GENE | 02:36 | 03:08 | 03:15 | 97 | 480 | 10 | EXT |  | 0.89 | (c)
49534.37 | 5.065 | 5.026 | -6.08 | -6.119 | 1776 | 1955 | 1906 | 1776 | 5026 | 4473 |  | CORR | GENE | 01:46 | 02:15 | 02:07 | 62 | 259 | 10 | EXT |  | 0.89 | (c)
49534.836 | 5.531 | 5.435 | -5.614 | -5.71 | -488 | -266 | -174 | 0 | 5435 | 4473 |  | CORR | GENE | 07:40 | 08:16 | 08:31 | 123 | 627 | 12 | EXT |  | 0.9 | (c)
49535.097 | 5.792 | 5.783 | -5.353 | -5.362 | 1723 | 1811 | 1804 | 1723 | 5259 | 4473 |  | CORR | GENE | 01:37 | 01:51 | 01:50 | 103 | 161 | 10 | EXT |  | 0.89 | (c)
49535.188 | 5.883 | 5.857 | -5.262 | -5.288 | -325 | -21 | -20 | 0 | 5235 | 4473 |  | CORR | GENE | 08:07 | 08:56 | 08:56 | 53 | 609 | 10 | EXT |  | 0.89 | (c)
49535.469 | 6.164 | 6.126 | -4.981 | -5.019 | 1997 | 2136 | 2217 | 1997 | 4960 | 4473 |  | CORR | GENE | 02:21 | 02:44 | 02:57 | 59 | 441 | 11 | EXT |  | 0.89 | (c)
49536.642 | 7.337 | 7.322 | -3.808 | -3.823 | -275 | -222 | -192 | 109 | 3789 | 4473 |  | CORR | CIGR | 08:15 | 08:23 | 08:28 | 34 | 166 | 11 | EXT |  | 0.89 | (c)
49537.522 | 8.217 | 8.179 | -2.928 | -2.966 | 1868 | -2147 | 2142 | 1868 | 2918 | 4473 |  | CORR | GENE | 02:01 | 03:13 | 02:45 | 48 | 548 | 11 | EXT |  | 0.89 | (c)
49563.21 | 0 | 0 | -11.07 | -11.07 | -1375 | -659 | -911 | 447 |  | 4476 | Нарушение формы кольцевого шва | GWAN |  | 10:47 | 00:43 | 12:02 | 0 | 928 |  | EXT | Нарушение формы кольцевого шва |  | (c)
49596.22 | 0 | 0 | -10.54 | -10.54 | 1401 | 1711 | 2120 | 1401 |  | 4479 | Нарушение формы кольцевого шва | GWAN |  | 11:42 | 00:32 | 13:38 | 0 | 1440 |  | EXT | Нарушение формы кольцевого шва |  | (c)
49606.76 | 0 | 0 | -11.645 | -11.645 | -279 | 1144 | 1371 | 0 |  | 4480 | Нарушение формы кольцевого шва | GWAN |  | 08:52 | 00:42 | 13:18 | 0 | 3300 |  | EXT | Нарушение формы кольцевого шва |  | (c)
49628.232 | 0.982 | 0.685 | -1.208 | -1.505 | 1212 | 1233 | 1242 | 959 | 685 | 4482 |  | CORR | GENE | 02:24 | 02:28 | 02:29 | 454 | 60 | 10 | EXT |  | 0.93 | (c)
49635.444 | 6.004 | 5.921 | -5.271 | -5.354 | -1064 | -622 | -573 | 82 | 5189 | 4483 |  | CORR | GENE | 01:36 | 02:48 | 02:55 | 165 | 982 | 10 | EXT |  | 0.9 | (c)
49674.228 | 10.773 | 10.768 | -0.677 | -0.682 | 1228 | 1242 | 1414 | 1228 | 614 | 4486 |  | CORR | GENE | 02:42 | 02:45 | 03:12 | 68 | 373 | 10 | EXT |  | 0.89 | (c)
49695.41 | 9.595 | 9.447 | -1.465 | -1.613 | -1160 | -1155 | -1139 | 1071 | 1275 | 4488 |  | CORR | AXGR | 06:52 | 06:53 | 06:56 | 338 | 41 | 10 | EXT |  | 0.92 | (c)
49695.705 | 9.89 | 9.868 | -1.17 | -1.192 | -1115 | -1011 | -1036 | 957 | 1096 | 4488 |  | CORR | GENE | 06:60 | 07:16 | 07:12 | 96 | 158 | 10 | EXT |  | 0.89 | (c)
49719.112 | 10.892 | 10.822 | -0.243 | -0.313 | -1510 | -1454 | -1461 | 721 | 190 | 4490 |  | DENT | GENE | 08:23 | 08:32 | 08:31 | 123 | 98 | 0.4 | N/A | Глубина вмятины: 5 мм (0,4%). Линейка: 12 см в (1082 см; 08:32 ч:мин) |  | (c)
49757.38 | 4.065 | 4.008 | -7.54 | -7.597 | 1709 | 1772 | 1852 | 236 | 4008 | 4494 |  | DENT | GENE | 01:57 | 02:07 | 02:20 | 163 | 286 | 0.4 | N/A | Глубина вмятины: 6 мм (0,4%). Линейка: 16 см в (401 см; 02:07 ч:мин) |  | (c)
49787.86 | 0 | 0 | -11.4 | -11.4 | 1115 | 1853 | 1605 | 1115 |  | 4497 | Нарушение формы кольцевого шва | GWAN |  | 01:35 | 03:34 | 02:54 | 0 | 978 |  | EXT | Нарушение формы кольцевого шва |  | (c)
49787.86 | 0 | 0 | -11.4 | -11.4 | -55 | 320 | 344 | 0 |  | 4497 | Нарушение формы кольцевого шва | GWAN |  | 10:26 | 11:27 | 11:31 | 0 | 799 |  | EXT | Нарушение формы кольцевого шва |  | (c)
49805.577 | 6.317 | 6.267 | -4.823 | -4.873 | -248 | -119 | -96 | 0 | 4793 | 4498 |  | CORR | GENE | 02:39 | 02:60 | 03:03 | 80 | 305 | 12 | EXT | Аномалия находится на отводе. | 0.89 | (c)
49806.899 | 7.639 | 7.614 | -3.501 | -3.526 | 1792 | 1971 | 1926 | 1792 | 3474 | 4498 |  | CORR | GENE | 08:08 | 08:37 | 08:29 | 52 | 267 | 10 | EXT | Аномалия находится на отводе. | 0.89 | (c)
49807.348 | 8.088 | 8.024 | -3.052 | -3.116 | 793 | 1001 | 996 | 793 | 3029 | 4498 |  | CORR | GENE | 05:27 | 06:00 | 05:59 | 87 | 406 | 10 | EXT | Аномалия находится на отводе. | 0.89 | (c)
49807.836 | 8.576 | 8.143 | -2.564 | -2.997 | 414 | 574 | 521 | 414 | 2295 | 4498 |  | CORR | GENE | 04:25 | 04:51 | 04:43 | 702 | 214 | 10 | EXT | Аномалия находится на отводе. | 0.95 | (c)
49808.627 | 9.367 | 9.251 | -1.773 | -1.889 | -626 | -560 | -293 | 0 | 1750 | 4498 |  | CORR | GENE | 01:38 | 01:48 | 02:31 | 139 | 666 | 10 | EXT | Аномалия находится на отводе. | 0.9 | (c)
49809.932 | 10.672 | 10.658 | -0.468 | -0.482 | 1477 | 1585 | 1540 | 1477 | 455 | 4498 |  | CORR | CIGR | 07:17 | 07:35 | 07:27 | 27 | 126 | 10 | EXT | Аномалия находится на отводе. | 0.89 | (c)
49860.644 | 4.869 | 4.784 | -6.356 | -6.441 | -1398 | -1347 | -1351 | 1304 | 4784 | 4503 |  | DENT | GENE | 06:54 | 07:02 | 07:02 | 151 | 94 | 0.6 | N/A | Глубина вмятины: 8 мм (0,6%). Линейка: 15 см в (478 см; 07:02 ч:мин) |  | (c)
49878.285 | 0 | 0 | -11.215 | -11.215 | 2223 | -1507 | -1131 | 24 |  | 4505 | Нарушение формы кольцевого шва | GWAN |  | 10:29 | 00:27 | 13:28 | 0 | 2214 |  | EXT | Нарушение формы кольцевого шва |  | (c)
49900.051 | 10.551 | 10.481 | -0.814 | -0.884 | -717 | -660 | -624 | 531 | 741 | 4506 |  | DENT | GENE | 10:33 | 10:42 | 10:48 | 143 | 186 | 0.4 | N/A | Глубина вмятины: 6 мм (0,4%). Линейка: 14 см в (1048 см; 10:42 ч:мин) |  | (c)
49928.371 | 4.526 | 4.483 | -6.589 | -6.632 | 1842 | 1893 | 1884 | 1842 | 4483 | 4509 | Дефект проката | MIAN | GENE | 06:21 | 06:30 | 06:28 | 81 | 84 |  | INT | Дефект проката Эквивалент потери металла 11%. |  | (c)
49946.589 | 0.134 | 0.098 | -11.411 | -11.447 | -790 | -721 | -691 | 592 | 98 | 4511 |  | CORR | GENE | 07:57 | 08:08 | 08:13 | 56 | 198 | 11 | EXT |  | 0.89 | (c)
49953.684 | 7.229 | 7.118 | -4.316 | -4.427 | 733 | 862 | 930 | 733 | 4227 | 4511 |  | DENT | GENE | 00:03 | 00:24 | 00:35 | 200 | 394 | 0.6 | N/A | Глубина вмятины: 8 мм (0,6%). Линейка: 20 см в (712 см; 00:24 ч:мин) |  | (c)
49983.887 | 3.112 | 3.011 | -8.448 | -8.549 | 1478 | 1509 | 1501 | 1478 | 3011 | 4514 |  | CORR | AXGR | 03:34 | 03:39 | 03:37 | 189 | 47 | 13 | EXT |  | 0.91 | (c)
49985.114 | 4.339 | 4.329 | -7.221 | -7.231 | 1959 | 1999 | 2007 | 1959 | 4329 | 4514 |  | CORR | CIGR | 04:51 | 04:58 | 04:59 | 29 | 96 | 10 | EXT |  | 0.89 | (c)
49989.024 | 8.249 | 8.227 | -3.311 | -3.333 | 1701 | 1768 | 1770 | 1701 | 3294 | 4514 |  | CORR | CIGR | 04:10 | 04:20 | 04:21 | 39 | 139 | 10 | EXT |  | 0.89 | (c)
50001.518 | 9.183 | 9.178 | -1.386 | -1.391 | 850 | 883 | 894 | 850 | 1369 | 4515а |  | GOUG | CIGR | 03:46 | 03:51 | 03:53 | 22 | 88 | 14 | EXT | Аномалия находится на отводе. Задир. |  | (c)
50001.712 | 9.377 | 9.366 | -1.192 | -1.203 | 1112 | 1171 | 1200 | 1112 | 1186 | 4515а |  | GOUG | CIGR | 04:28 | 04:38 | 04:43 | 17 | 177 | 12 | EXT | Аномалия находится на отводе. Задир. |  | (c)
50026.215 | 0 | 0 | -11.25 | -11.25 | 1381 | 1768 | 1756 | 99 |  | 4518 | Нарушение формы кольцевого шва | GWAN |  | 05:03 | 06:06 | 06:04 | 0 | 750 |  | EXT | Нарушение формы кольцевого шва Аномалия находится на отводе. |  | (c)
50037.465 | 0 | 0 | -11.5 | -11.5 | -102 | 98 | 104 | 0 |  | 4519 | Нарушение формы кольцевого шва | GWAN |  | 00:47 | 01:19 | 01:20 | 0 | 411 |  | EXT | Нарушение формы кольцевого шва |  | (c)
50042.525 | 5.06 | 5.044 | -6.44 | -6.456 | -1871 | -1835 | -1830 | 1788 | 5044 | 4519 |  | GOUG | CIGR | 08:02 | 08:07 | 08:08 | 30 | 82 | 9 | EXT | Задир. |  | (c)
50047.434 | 9.969 | 9.961 | -1.531 | -1.539 | 983 | 1037 | 1057 | 983 | 1516 | 4519 |  | CORR | CIGR | 03:42 | 03:51 | 03:54 | 23 | 149 | 14 | EXT |  | 0.89 | (c)
50064.955 | 4.59 | 4.484 | -6.99 | -7.096 | -1560 | -1425 | -1427 | 1295 | 4484 | 4521 |  | DENT | GENE | 02:46 | 03:07 | 03:07 | 176 | 265 | 0.4 | N/A | Глубина вмятины: 5 мм (0,4%). Линейка: 18 см в (448 см; 03:07 ч:мин) |  | (c)
50084.024 | 0.799 | 0.784 | -10.366 | -10.381 | -1105 | -1064 | -1050 | 995 | 784 | 4523 |  | CORR | CIGR | 05:56 | 06:03 | 06:05 | 31 | 110 | 10 | EXT |  | 0.89 | (c)
50085.282 | 2.057 | 1.995 | -9.108 | -9.17 | -2215 | -2180 | -2170 | 2125 | 1995 | 4523 |  | GOUG | GENE | 02:57 | 03:03 | 03:04 | 109 | 90 | 8 | EXT | Задир. |  | (c)
50087.024 | 3.799 | 3.788 | -7.366 | -7.377 | 1258 | 1283 | 1297 | 1258 | 3788 | 4523 |  | GOUG | CIGR | 00:18 | 00:22 | 00:24 | 27 | 78 | 8 | EXT | Задир. |  | (c)
50098.451 | 4.061 | 3.973 | -7.559 | -7.647 | 1514 | 1533 | 1533 | 1514 | 3973 | 4524 |  | CORR | AXGR | 05:47 | 05:50 | 05:50 | 163 | 36 | 10 | EXT |  | 0.9 | (c)
50119.281 | 1.636 | 1.625 | -9.554 | -9.565 | -1056 | -1001 | -985 | 914 | 1625 | 4526 |  | CORR | CIGR | 05:58 | 06:07 | 06:09 | 34 | 142 | 10 | EXT |  | 0.89 | (c)
50119.883 | 2.238 | 2.223 | -8.952 | -8.967 | -1039 | -996 | -988 | 936 | 2223 | 4526 |  | CORR | CIGR | 06:01 | 06:08 | 06:09 | 33 | 103 | 11 | EXT |  | 0.89 | (c)
50120.051 | 2.406 | 2.362 | -8.784 | -8.828 | -1112 | -969 | -1009 | 907 | 2362 | 4526 |  | CORR | GENE | 05:49 | 06:12 | 06:05 | 168 | 206 | 10 | EXT |  | 0.9 | (c)
50122.261 | 4.616 | 4.606 | -6.574 | -6.584 | -1069 | -1037 | -1006 | 942 | 4606 | 4526 |  | CORR | CIGR | 05:56 | 06:01 | 06:06 | 28 | 127 | 10 | EXT |  | 0.89 | (c)
50140.228 | 0.128 | 0.113 | -10.992 | -11.007 | 996 | 1046 | 1045 | 996 | 113 | 4528 |  | CORR | CIGR | 05:60 | 06:08 | 06:08 | 26 | 98 | 10 | EXT | Аномалия находится на отводе. | 0.89 | (c)
50153.775 | 2.555 | 2.544 | -8.55 | -8.561 | -1381 | -1348 | -1346 | 850 | 2544 | 4529 |  | CORR | CIGR | 05:57 | 06:02 | 06:03 | 24 | 70 | 11 | EXT |  | 0.89 | (c)
50160.967 | 9.747 | 9.686 | -1.358 | -1.419 | -1242 | -1193 | -1209 | 988 | 1292 | 4529 |  | CORR | GENE | 06:19 | 06:27 | 06:25 | 127 | 66 | 10 | EXT | Аномалия находится на упругопластическом изгибе: R=571 D, максимальное растяжение на 1.4 час. | 0.9 | (c)
50161.324 | 10.104 | 10.096 | -1.001 | -1.009 | -580 | -541 | -536 | 491 | 991 | 4529 |  | CORR | CIGR | 08:06 | 08:13 | 08:14 | 18 | 89 | 12 | EXT | Аномалия находится на упругопластическом изгибе: R=544 D, максимальное растяжение на 1.4 час. | 0.89 | (c)
50163.453 | 1.128 | 1.032 | -10.022 | -10.118 | 1722 | 1794 | 1795 | 364 | 1032 | 4530 |  | DENT | GENE | 06:52 | 07:04 | 07:04 | 196 | 145 | 0.4 | N/A | Глубина вмятины: 6 мм (0,4%). Линейка: 20 см в (103 см; 07:04 ч:мин) Аномалия находится на упругопластическом изгибе. |  | (c)
50173.475 | 0 | 0 | -11.015 | -11.015 | 1078 | 1716 | 1440 | 428 |  | 4531 | Нарушение формы кольцевого шва | GWAN |  | 02:29 | 04:12 | 03:28 | 0 | 724 |  | EXT | Нарушение формы кольцевого шва Аномалия находится на упругопластическом изгибе: R=354 D, максимальное растяжение на 0.4 час. |  | (c)
50174.732 | 1.257 | 1.156 | -9.758 | -9.859 | 2055 | 2172 | 2203 | 0 | 1156 | 4531 |  | DENT | GENE | 05:07 | 05:26 | 05:31 | 331 | 295 | 0.4 | N/A | Глубина вмятины: 5 мм (0,4%). Линейка: 33 см в (116 см; 05:26 ч:мин) Аномалия находится вблизи продольного шва. Аномалия находится на упругопластическом изгибе. |  | (c)
50183.663 | 10.188 | 10.086 | -0.827 | -0.929 | -1706 | -1619 | -1578 | 525 | 815 | 4531 |  | CORR | GENE | 06:60 | 07:14 | 07:21 | 114 | 257 | 11 | EXT |  | 0.89 | (c)
50195.585 | 11.095 | 11.085 | -0.085 | -0.095 | 1121 | 1173 | 1172 | 1121 | 74 | 4532 |  | CORR | CIGR | 06:19 | 06:27 | 06:27 | 21 | 102 | 10 | EXT |  | 0.89 | (c)
50195.67 | 0 | 0 | -11.625 | -11.625 | -1864 | -210 | -964 | 64 |  | 4533 | Нарушение формы кольцевого шва | GWAN |  | 03:03 | 07:30 | 05:29 | 0 | 1800 |  | EXT | Нарушение формы кольцевого шва |  | (c)
50204.232 | 8.562 | 8.555 | -3.063 | -3.07 | 880 | 917 | 911 | 880 | 3057 | 4533 |  | GOUG | CISL | 10:26 | 10:32 | 10:31 | 13 | 62 | 7 | EXT | Задир. |  | (c)
50210.108 | 2.813 | 2.793 | -8.822 | -8.842 | -1322 | -1267 | -1262 | 1201 | 2793 | 4534 |  | GOUG | CIGR | 05:09 | 05:18 | 05:19 | 35 | 122 | 7 | EXT | Задир. |  | (c)
50210.121 | 2.826 | 2.744 | -8.809 | -8.891 | -1355 | -1245 | -1274 | 1192 | 2744 | 4534 |  | DENT | GENE | 05:04 | 05:22 | 05:17 | 144 | 163 | 0.6 | N/A | Глубина вмятины: 8 мм (0,6%). Линейка: 14 см в (274 см; 05:22 ч:мин) Аномалия находится вблизи дефекта потери металла. |  | (c)
50220.606 | 1.676 | 1.664 | -9.569 | -9.581 | 1104 | 1153 | 1148 | 1104 | 1664 | 4535 |  | CORR | CIGR | 05:38 | 05:46 | 05:45 | 19 | 89 | 16 | EXT | Аномалия находится на отводе. | 0.89 | (c)
50226.977 | 8.047 | 8 | -3.198 | -3.245 | 1432 | 1452 | 1453 | 1432 | 3164 | 4535 |  | GOUG | PITT | 06:31 | 06:34 | 06:34 | 81 | 41 | 8 | EXT | Аномалия находится на отводе. Задир. |  | (c)
50227.457 | 8.527 | 8.518 | -2.718 | -2.727 | 1369 | 1397 | 1402 | 1369 | 2705 | 4535 |  | GOUG | CIGR | 06:21 | 06:25 | 06:26 | 22 | 66 | 7 | EXT | Аномалия находится на отводе. Задир. |  | (c)
50231.816 | 1.641 | 1.608 | -9.669 | -9.702 | 2103 | 2128 | 2145 | 2103 | 1608 | 4536 |  | GOUG | GENE | 06:40 | 06:44 | 06:47 | 49 | 85 | 8 | EXT | Задир. |  | (c)
50274.628 | 9.898 | 9.798 | -0.317 | -0.417 | 1807 | 1882 | 1874 | 1807 | 203 | 4539 |  | DENT | GENE | 01:14 | 01:27 | 01:25 | 214 | 134 | 0.4 | N/A | Глубина вмятины: 6 мм (0,4%). Линейка: 21 см в (980 см; 01:27 ч:мин) Аномалия находится на упругопластическом изгибе. |  | (c)
50304.273 | 6.231 | 6.194 | -0.204 | -0.241 | -2124 | -2080 | -2084 | 2044 | 180 | 4542а |  | ARTD | GENE | 01:53 | 02:00 | 01:59 | 61 | 80 |  | EXT | Наплавка. |  | (c)
50316.325 | 0 | 0 | -11.788 | -11.788 | -160 | 191 | 81 | 0 |  | 4543а | Нарушение формы кольцевого шва | GWAN |  | 00:31 | 01:27 | 01:10 | 0 | 482 |  | EXT | Нарушение формы кольцевого шва Аномалия находится на упругопластическом изгибе: R=462 D, максимальное растяжение на 6.3 час. |  | (c)
50399.176 | 0.021 | 0.013 | -11.124 | -11.132 | 1579 | 1683 | 1713 | 1579 | 13 | 4551 |  | CORR | GENE | 06:19 | 06:36 | 06:41 | 67 | 268 | 13 | EXT | Аномалия находится на упругопластическом изгибе: R=845 D, максимальное растяжение на 2.3 час. | 0.89 | (c)
50421.628 | 11.328 | 11.314 | -0.292 | -0.306 | -350 | -151 | -222 | 95 | 273 | 4552 |  | CORR | CIGR | 05:37 | 06:09 | 05:57 | 33 | 254 | 12 | EXT | Аномалия находится на упругопластическом изгибе: R=344 D, максимальное растяжение на 0.6 час. | 0.89 | (c)
50422.854 | 0.934 | 0.795 | -10.261 | -10.4 | 321 | 435 | 473 | 321 | 795 | 4553 |  | DENT | GENE | 06:32 | 06:50 | 06:56 | 265 | 304 | 0.4 | N/A | Глубина вмятины: 6 мм (0,4%). Линейка: 27 см в (80 см; 06:50 ч:мин) Аномалия находится на упругопластическом изгибе. |  | (c)
50438.273 | 5.158 | 5.055 | -6.082 | -6.185 | -669 | -607 | -587 | 504 | 5055 | 4554 |  | CORR | GENE | 06:38 | 06:48 | 06:51 | 116 | 165 | 14 | EXT | Аномалия находится на упругопластическом изгибе: R=764 D, максимальное растяжение на 1.5 час. | 0.9 | (c)
50456.014 | 11.659 | 11.62 | -0.016 | -0.055 | 1150 | 1247 | 1411 | 1150 | 11 | 4555 |  | CORR | CIGR | 05:58 | 06:14 | 06:40 | 44 | 521 | 11 | EXT | Аномалия находится на отводе. | 0.89 | (c)
50478.723 | 0.018 | 0.008 | -10.207 | -10.217 | -487 | -137 | -132 | 0 | 8 | 4558 |  | CORR | GENE | 00:58 | 01:55 | 01:55 | 100 | 708 | 12 | EXT |  | 0.89 | (c)
50497.363 | 8.433 | 8.41 | -2.802 | -2.825 | -1715 | -1625 | -1616 | 1517 | 2754 | 4559 |  | CORR | GENE | 06:44 | 06:59 | 07:00 | 71 | 198 | 12 | EXT |  | 0.89 | (c)
50515.648 | 4.178 | 3.919 | -7.472 | -7.731 | 1397 | 1530 | 1623 | 1397 | 3919 | 4561 |  | DENT | GENE | 07:07 | 07:28 | 07:43 | 433 | 452 | 0.4 | N/A | Глубина вмятины: 6 мм (0,4%). Линейка: 43 см в (392 см; 07:28 ч:мин) |  | (c)
50522.196 | 10.726 | 10.598 | -0.924 | -1.052 | 1500 | 1625 | 1671 | 1500 | 851 | 4561 |  | DENT | GENE | 07:23 | 07:44 | 07:51 | 201 | 342 | 1.1 | N/A | Глубина вмятины: 15 мм (1,1%). Линейка: 20 см в (1060 см; 07:44 ч:мин) |  | (c)
50530.84 | 7.72 | 7.598 | -3.555 | -3.677 | -2017 | -1947 | -1936 | 1855 | 3534 | 4562 |  | CORR | GENE | 05:28 | 05:39 | 05:41 | 143 | 162 | 10 | EXT |  | 0.9 | (c)
50545.486 | 11.091 | 11.026 | -0.059 | -0.124 | -1274 | -973 | -1027 | 780 | 31 | 4563 |  | CORR | GENE | 07:03 | 07:51 | 07:43 | 93 | 494 | 10 | EXT |  | 0.89 | (c)
50545.597 | 0.052 | 0.048 | -10.453 | -10.457 | -668 | -513 | -523 | 379 | 48 | 4564 |  | CORR | GENE | 04:19 | 04:44 | 04:43 | 60 | 289 | 10 | EXT |  | 0.89 | (c)
50545.638 | 0.093 | 0.077 | -10.412 | -10.428 | 469 | 610 | 594 | 469 | 77 | 4564 |  | CORR | GENE | 07:23 | 07:45 | 07:43 | 88 | 250 | 11 | EXT |  | 0.89 | (c)
50555.973 | 10.428 | 10.402 | -0.077 | -0.103 | -400 | -295 | -252 | 105 | 28 | 4564 |  | CORR | GENE | 05:02 | 05:19 | 05:26 | 75 | 295 | 12 | EXT |  | 0.89 | (c)
50564.974 | 8.924 | 8.86 | -2.706 | -2.77 | -652 | -516 | -419 | 186 | 2635 | 4565 |  | CORR | GENE | 04:19 | 04:41 | 04:56 | 135 | 467 | 14 | EXT |  | 0.9 | (c)
50565.696 | 9.646 | 9.517 | -1.984 | -2.113 | -737 | -719 | -721 | 706 | 1924 | 4565 |  | CORR | AXGR | 04:05 | 04:08 | 04:08 | 189 | 31 | 10 | EXT |  | 0.9 | (c)
50566.457 | 10.407 | 10.392 | -1.223 | -1.238 | -419 | -364 | -366 | 314 | 1211 | 4565 |  | CORR | CIGR | 04:56 | 05:05 | 05:05 | 27 | 105 | 10 | EXT |  | 0.89 | (c)
50567.648 | 11.598 | 11.48 | -0.032 | -0.15 | -434 | 137 | -54 | 0 | 9 | 4565 |  | CORR | GENE | 04:54 | 06:26 | 05:55 | 141 | 761 | 11 | EXT |  | 0.9 | (c)
50579.214 | 11.534 | 11.502 | -0.066 | -0.098 | 2087 | -2162 | -2201 | 2029 | 47 | 4566 |  | CORR | GENE | 06:02 | 06:36 | 06:30 | 51 | 346 | 11 | EXT |  | 0.89 | (c)
50579.322 | 0.042 | 0.035 | -11.593 | -11.6 | -733 | -675 | -661 | 588 | 35 | 4567 |  | CORR | CIGR | 06:14 | 06:23 | 06:26 | 17 | 145 | 12 | EXT |  | 0.89 | (c)
50581.552 | 2.272 | 2.265 | -9.363 | -9.37 | -1722 | -1619 | -1569 | 1416 | 2265 | 4567 |  | CORR | CIGR | 03:34 | 03:51 | 03:59 | 42 | 306 | 10 | EXT |  | 0.89 | (c)
50586.679 | 7.399 | 7.389 | -4.236 | -4.246 | 245 | 313 | 313 | 245 | 4216 | 4567 |  | CORR | CIGR | 08:52 | 09:03 | 09:03 | 30 | 136 | 11 | EXT |  | 0.89 | (c)
50593.8 | 2.885 | 2.708 | -8.385 | -8.562 | -615 | -480 | -494 | 373 | 2708 | 4568 |  | DENT | GENE | 07:32 | 07:54 | 07:52 | 332 | 242 | 0.4 | N/A | Глубина вмятины: 5 мм (0,4%). Линейка: 33 см в (271 см; 07:54 ч:мин) Аномалия находится на отводе. |  | (c)
50596.515 | 5.6 | 5.591 | -5.67 | -5.679 | -1930 | -1862 | -1805 | 1680 | 5508 | 4568 |  | CORR | GENE | 04:00 | 04:11 | 04:20 | 171 | 250 | 12 | EXT | Аномалия находится на отводе. | 0.9 | (c)
50602.151 | 11.236 | 11.179 | -0.034 | -0.091 | -530 | -406 | -431 | 333 | 20 | 4568 |  | CORR | GENE | 07:46 | 08:06 | 08:02 | 71 | 197 | 11 | EXT | Аномалия находится на отводе. | 0.89 | (c)
50603.52 | 1.335 | 1.16 | -9.935 | -10.11 | 109 | 215 | 303 | 109 | 1160 | 4569 |  | DENT | GENE | 07:06 | 07:23 | 07:38 | 309 | 387 | 0.6 | N/A | Глубина вмятины: 8 мм (0,6%). Линейка: 31 см в (116 см; 07:23 ч:мин) Аномалия находится вблизи продольного шва. |  | (c)
50616.918 | 3.463 | 3.291 | -7.952 | -8.124 | 1596 | 1714 | 1757 | 1596 | 3291 | 4570 |  | DENT | GENE | 07:12 | 07:31 | 07:38 | 321 | 322 | 0.4 | N/A | Глубина вмятины: 6 мм (0,4%). Линейка: 32 см в (329 см; 07:31 ч:мин) Аномалия находится на отводе. |  | (c)
50620.346 | 6.891 | 6.798 | -4.524 | -4.617 | -925 | -850 | -858 | 791 | 4468 | 4570 |  | DENT | GENE | 00:25 | 00:37 | 00:36 | 149 | 134 | 0.4 | N/A | Глубина вмятины: 6 мм (0,4%). Линейка: 15 см в (680 см; 00:37 ч:мин) Аномалия находится на отводе. |  | (c)
50623.735 | 10.28 | 10.194 | -1.135 | -1.221 | 2058 | 2121 | 2121 | 2058 | 1034 | 4570 |  | DENT | GENE | 08:26 | 08:36 | 08:36 | 187 | 126 | 0.6 | N/A | Глубина вмятины: 8 мм (0,6%). Линейка: 19 см в (1019 см; 08:36 ч:мин) Аномалия находится на отводе. |  | (c)
50641.545 | 5.46 | 5.357 | -6.17 | -6.273 | 2082 | 2148 | 2138 | 2082 | 5357 | 4572 |  | DENT | GENE | 08:23 | 08:33 | 08:32 | 211 | 112 | 1.1 | N/A | Глубина вмятины: 15 мм (1,1%). Линейка: 21 см в (536 см; 08:33 ч:мин) Аномалия находится на отводе. |  | (c)
50645.804 | 9.719 | 9.639 | -1.911 | -1.991 | 843 | 903 | 911 | 843 | 1845 | 4572 |  | DENT | GENE | 05:03 | 05:12 | 05:14 | 146 | 135 | 0.4 | N/A | Глубина вмятины: 5 мм (0,4%). Линейка: 15 см в (964 см; 05:12 ч:мин) Аномалия находится на отводе. |  | (c)
50652.658 | 4.943 | 4.794 | -6.012 | -6.161 | -1702 | -1642 | -1522 | 1341 | 4794 | 4573 |  | DENT | GENE | 06:31 | 06:40 | 06:60 | 346 | 362 | 0.4 | N/A | Глубина вмятины: 5 мм (0,4%). Линейка: 35 см в (479 см; 06:40 ч:мин) |  | (c)
50670.181 | 0 | 0 | -10.944 | -10.944 | -1529 | -1314 | -1272 | 702 |  | 4575а | Нарушение формы кольцевого шва | GWAN |  | 10:30 | 11:04 | 11:11 | 0 | 513 |  | EXT | Нарушение формы кольцевого шва |  | (c)
50671.701 | 1.52 | 1.491 | -9.424 | -9.453 | 590 | 647 | 705 | 590 | 1491 | 4575а |  | CORR | GENE | 04:11 | 04:21 | 04:30 | 66 | 231 | 12 | EXT |  | 0.89 | (c)
50672.666 | 2.485 | 2.458 | -8.459 | -8.486 | 570 | 623 | 649 | 570 | 2458 | 4575а |  | CORR | GENE | 04:08 | 04:17 | 04:21 | 60 | 158 | 11 | EXT |  | 0.89 | (c)
50672.886 | 2.705 | 2.696 | -8.239 | -8.248 | 624 | 665 | 676 | 624 | 2696 | 4575а |  | CORR | CIGR | 04:17 | 04:24 | 04:25 | 17 | 103 | 11 | EXT |  | 0.89 | (c)
50673.72 | 3.539 | 3.504 | -7.405 | -7.44 | 582 | 712 | 726 | 582 | 3504 | 4575а |  | CORR | GENE | 04:10 | 04:31 | 04:33 | 76 | 288 | 10 | EXT |  | 0.89 | (c)
50673.909 | 3.728 | 3.702 | -7.216 | -7.242 | 626 | 690 | 789 | 626 | 3702 | 4575а |  | CORR | GENE | 04:17 | 04:28 | 04:44 | 71 | 326 | 15 | EXT |  | 0.89 | (c)
50679.402 | 9.221 | 9.198 | -1.723 | -1.746 | 899 | 1071 | 1026 | 899 | 1695 | 4575а |  | CORR | GENE | 05:01 | 05:29 | 05:22 | 51 | 254 | 10 | EXT |  | 0.89 | (c)
50681.081 | 10.9 | 10.891 | -0.044 | -0.053 | 1311 | 1391 | 1388 | 766 | 31 | 4575а |  | CORR | CIGR | 06:08 | 06:21 | 06:20 | 22 | 154 | 10 | EXT |  | 0.89 | (c)
50682.994 | 1.869 | 1.802 | -9.286 | -9.353 | -1400 | -1327 | -1265 | 831 | 1802 | 4576 |  | CORR | GENE | 05:49 | 06:01 | 06:11 | 73 | 270 | 13 | EXT |  | 0.89 | (c)
50684.974 | 3.849 | 3.77 | -7.306 | -7.385 | -1316 | -1236 | -1176 | 915 | 3770 | 4576 |  | CORR | GENE | 06:03 | 06:16 | 06:25 | 103 | 280 | 10 | EXT |  | 0.89 | (c)
50692.245 | 11.12 | 11.093 | -0.035 | -0.062 | -2058 | -1720 | -1775 | 173 | 18 | 4576 |  | CORR | CIGR | 04:03 | 04:58 | 04:49 | 44 | 565 | 11 | EXT |  | 0.89 | (c)
50699.118 | 6.838 | 6.769 | -4.687 | -4.756 | 83 | 105 | 106 | 83 | 4597 | 4577 |  | CORR | AXGR | 04:40 | 04:44 | 04:44 | 159 | 47 | 11 | EXT |  | 0.9 | (c)
50699.393 | 7.113 | 7.079 | -4.412 | -4.446 | 57 | 103 | 91 | 57 | 4340 | 4577 |  | CORR | GENE | 04:36 | 04:43 | 04:41 | 106 | 68 | 10 | EXT |  | 0.89 | (c)
50703.185 | 10.905 | 10.684 | -0.62 | -0.841 | 1002 | 1140 | 1127 | 1002 | 499 | 4577 |  | CORR | GENE | 07:09 | 07:31 | 07:29 | 342 | 250 | 11 | EXT |  | 0.93 | (c)
50708.481 | 4.676 | 4.65 | -6.444 | -6.47 | -923 | -746 | -807 | 691 | 4650 | 4578 |  | CORR | GENE | 11:06 | 11:34 | 11:25 | 54 | 232 | 10 | EXT |  | 0.89 | (c)
50760.133 | 11.553 | 11.5 | -0.032 | -0.085 | 0 | 129 | 209 | 0 | 11 | 4582 |  | CORR | GENE | 05:29 | 05:49 | 06:02 | 74 | 418 | 12 | EXT |  | 0.89 | (c)
50791.495 | 8.92 | 8.905 | -2.28 | -2.295 | -825 | -781 | -782 | 738 | 2268 | 4585 |  | CORR | CIGR | 05:25 | 05:32 | 05:32 | 27 | 87 | 12 | EXT |  | 0.89 | (c)
50797.633 | 3.858 | 3.624 | -7.777 | -8.011 | -1074 | -1038 | -1004 | 934 | 3624 | 4586 |  | CORR | GENE | 05:38 | 05:44 | 05:50 | 264 | 140 | 10 | EXT |  | 0.91 | (c)
50797.842 | 4.067 | 4.055 | -7.568 | -7.58 | -846 | -817 | -800 | 753 | 4055 | 4586 |  | CORR | CIGR | 06:15 | 06:20 | 06:23 | 25 | 93 | 12 | EXT |  | 0.89 | (c)
50797.929 | 4.154 | 4.124 | -7.481 | -7.511 | -947 | -843 | -830 | 714 | 4124 | 4586 |  | CORR | GENE | 05:59 | 06:16 | 06:18 | 50 | 233 | 10 | EXT |  | 0.89 | (c)
50805.195 | 11.42 | 11.364 | -0.215 | -0.271 | -740 | -683 | -690 | 640 | 82 | 4586 |  | SCC | GENE | 06:32 | 06:42 | 06:40 | 189 | 100 | 35 | EXT | Аномалия находится в зоне сварного шва. | 1.13 | (a)
50805.41 | 0 | 0 | -11.32 | -11.32 | 687 | 863 | 945 | 687 |  | 4587 | Нарушение формы кольцевого шва | GWAN |  | 11:09 | 11:37 | 11:51 | 0 | 515 |  | EXT | Нарушение формы кольцевого шва |  | (c)
50805.515 | 0.105 | 0.084 | -11.215 | -11.236 | -1037 | -1006 | -1007 | 977 | 84 | 4587 |  | SCC | GENE | 06:31 | 06:36 | 06:36 | 363 | 60 | 10 | EXT | Аномалия находится в зоне сварного шва. | 1 | (b)
50806.161 | 0.751 | 0.741 | -10.569 | -10.579 | -1336 | -1319 | -1317 | 1298 | 741 | 4587 |  | CORR | PITT | 05:43 | 05:45 | 05:46 | 21 | 38 | 15 | EXT |  | 0.89 | (c)
50806.346 | 0.936 | 0.927 | -10.384 | -10.393 | -1340 | -1322 | -1323 | 1306 | 927 | 4587 |  | CORR | PITT | 05:42 | 05:45 | 05:45 | 23 | 34 | 17 | EXT |  | 0.89 | (c)
50806.501 | 1.091 | 1.083 | -10.229 | -10.237 | -1470 | -1398 | -1416 | 1362 | 1083 | 4587 |  | CORR | CIGR | 05:21 | 05:33 | 05:30 | 26 | 108 | 10 | EXT |  | 0.89 | (c)
50806.597 | 1.187 | 1.179 | -10.133 | -10.141 | -1398 | -1381 | -1380 | 1362 | 1179 | 4587 |  | CORR | CIGR | 05:33 | 05:35 | 05:36 | 17 | 36 | 11 | EXT |  | 0.89 | (c)
50807.035 | 1.625 | 1.607 | -9.695 | -9.713 | -1127 | -1083 | -1065 | 1003 | 1607 | 4587 |  | CORR | CIGR | 06:16 | 06:23 | 06:26 | 35 | 125 | 9 | EXT |  | 0.89 | (c)
50807.278 | 1.868 | 1.73 | -9.452 | -9.59 | -1241 | -1224 | -1216 | 1191 | 1730 | 4587 |  | CORR | GENE | 05:58 | 06:01 | 06:02 | 193 | 50 | 10 | EXT |  | 0.9 | (c)
50809.505 | 4.095 | 4.081 | -7.225 | -7.239 | -1365 | -1335 | -1316 | 1267 | 4081 | 4587 |  | CORR | CIGR | 05:38 | 05:43 | 05:46 | 34 | 98 | 9 | EXT |  | 0.89 | (c)
50810.838 | 5.428 | 5.417 | -5.892 | -5.903 | -1166 | -1129 | -1117 | 1068 | 5417 | 4587 |  | CORR | CIGR | 06:10 | 06:16 | 06:18 | 24 | 98 | 11 | EXT |  | 0.89 | (c)
50812.001 | 6.591 | 6.55 | -4.729 | -4.77 | -1078 | -1025 | -1013 | 948 | 4708 | 4587 |  | CORR | GENE | 06:24 | 06:33 | 06:35 | 62 | 131 | 12 | EXT |  | 0.89 | (c)
50812.443 | 7.033 | 6.873 | -4.287 | -4.447 | -1277 | -1262 | -1259 | 1241 | 4163 | 4587 |  | CORR | AXGR | 05:52 | 05:55 | 05:55 | 284 | 37 | 16 | EXT |  | 0.94 | (c)
50812.657 | 7.247 | 7.235 | -4.073 | -4.085 | -1180 | -1137 | -1137 | 1094 | 4062 | 4587 |  | CORR | CIGR | 06:08 | 06:15 | 06:15 | 23 | 86 | 11 | EXT |  | 0.89 | (c)
50812.811 | 7.401 | 7.39 | -3.919 | -3.93 | -1198 | -1180 | -1180 | 1162 | 3910 | 4587 |  | CORR | PITT | 06:05 | 06:08 | 06:08 | 20 | 36 | 21 | EXT |  | 0.89 | (c)
50813.583 | 8.173 | 8.063 | -3.147 | -3.257 | -1244 | -1210 | -1222 | 1200 | 3122 | 4587 |  | CORR | AXGR | 05:57 | 06:03 | 06:01 | 135 | 45 | 12 | EXT |  | 0.9 | (c)
50813.87 | 8.46 | 8.44 | -2.86 | -2.88 | -1262 | -1252 | -1251 | 1240 | 2843 | 4587 |  | CORR | PITT | 05:55 | 05:56 | 05:56 | 37 | 22 | 13 | EXT |  | 0.89 | (c)
50813.96 | 8.55 | 8.542 | -2.77 | -2.778 | -1167 | -1146 | -1149 | 1130 | 2762 | 4587 |  | CORR | CIGR | 06:10 | 06:13 | 06:13 | 16 | 37 | 10 | EXT |  | 0.89 | (c)
50814.275 | 8.865 | 8.853 | -2.455 | -2.467 | -1301 | -1275 | -1272 | 1244 | 2440 | 4587 |  | CORR | CIGR | 05:48 | 05:53 | 05:53 | 27 | 57 | 12 | EXT |  | 0.89 | (c)
50814.311 | 8.901 | 8.885 | -2.419 | -2.435 | -1198 | -1187 | -1186 | 1174 | 2403 | 4587 |  | CORR | PITT | 06:05 | 06:07 | 06:07 | 32 | 24 | 11 | EXT |  | 0.89 | (c)
50814.458 | 9.048 | 9.026 | -2.272 | -2.294 | -1278 | -1223 | -1202 | 1125 | 2255 | 4587 |  | CORR | CIGR | 05:52 | 06:01 | 06:04 | 39 | 153 | 12 | EXT |  | 0.89 | (c)
50814.971 | 9.561 | 9.555 | -1.759 | -1.765 | -1227 | -1184 | -1187 | 1147 | 1749 | 4587 |  | CORR | CIGR | 06:00 | 06:07 | 06:07 | 16 | 80 | 13 | EXT |  | 0.89 | (c)
50816.618 | 11.208 | 11.193 | -0.112 | -0.127 | -1138 | -1078 | -1071 | 1005 | 83 | 4587 |  | CORR | CIGR | 06:15 | 06:24 | 06:25 | 44 | 133 | 14 | EXT |  | 0.89 | (c)
50820.919 | 4.189 | 4.17 | -7.411 | -7.43 | -709 | -649 | -659 | 610 | 4170 | 4588 |  | CORR | CIGR | 05:22 | 05:32 | 05:30 | 33 | 99 | 10 | EXT |  | 0.89 | (c)
50822.121 | 5.391 | 5.371 | -6.209 | -6.229 | -687 | -494 | -475 | 264 | 5371 | 4588 |  | CORR | GENE | 05:25 | 05:56 | 05:60 | 102 | 423 | 13 | EXT |  | 0.89 | (c)
50822.936 | 6.206 | 6.157 | -5.394 | -5.443 | -716 | -599 | -618 | 520 | 5365 | 4588 |  | CORR | GENE | 05:21 | 05:40 | 05:37 | 78 | 196 | 10 | EXT |  | 0.89 | (c)
50823.61 | 6.88 | 6.839 | -4.72 | -4.761 | -848 | -805 | -761 | 674 | 4704 | 4588 |  | CORR | GENE | 04:59 | 05:06 | 05:13 | 57 | 174 | 10 | EXT |  | 0.89 | (c)
50825.736 | 9.006 | 8.984 | -2.594 | -2.616 | -831 | -745 | -734 | 638 | 2492 | 4588 |  | CORR | GENE | 05:02 | 05:16 | 05:18 | 124 | 193 | 13 | EXT |  | 0.9 | (c)
50827.59 | 10.86 | 10.604 | -0.74 | -0.996 | -286 | 118 | -25 | 0 | 563 | 4588 |  | DENT | GENE | 06:30 | 07:35 | 07:12 | 433 | 522 | 0.4 | N/A | Глубина вмятины: 5 мм (0,4%). Линейка: 43 см в (1060 см; 07:35 ч:мин) Аномалия находится вблизи продольного шва. |  | (c)
50828.33 | 0 | 0 | -11.325 | -11.325 | 1631 | 1944 | 1864 | 1631 |  | 4589 | Нарушение формы кольцевого шва | GWAN |  | 02:19 | 03:10 | 02:57 | 0 | 467 |  | EXT | Нарушение формы кольцевого шва |  | (c)
50828.352 | 0.022 | 0.014 | -11.303 | -11.311 | 2079 | -1877 | -1891 | 1400 | 14 | 4589 |  | CORR | GENE | 03:31 | 04:53 | 04:50 | 82 | 982 | 14 | EXT |  | 0.89 | (c)
50831.539 | 3.209 | 3.187 | -8.116 | -8.138 | -2188 | -2065 | -2046 | 1904 | 3187 | 4589 |  | CORR | GENE | 04:03 | 04:22 | 04:26 | 52 | 285 | 10 | EXT |  | 0.89 | (c)
50832.235 | 3.905 | 3.878 | -7.42 | -7.447 | 1975 | -2169 | 2216 | 1975 | 3878 | 4589 |  | CORR | GENE | 03:14 | 04:06 | 03:53 | 105 | 482 | 10 | EXT |  | 0.89 | (c)
50839.551 | 11.221 | 11.143 | -0.104 | -0.182 | -2041 | -1717 | -1787 | 1534 | 34 | 4589 |  | CORR | GENE | 04:26 | 05:19 | 05:07 | 148 | 507 | 11 | EXT |  | 0.9 | (c)
50839.655 | 0 | 0 | -11.04 | -11.04 | -1563 | -805 | -1153 | 744 |  | 4590 | Нарушение формы кольцевого шва | GWAN |  | 10:58 | 01:01 | 12:04 | 0 | 819 |  | EXT | Нарушение формы кольцевого шва |  | (c)
50850.48 | 10.825 | 10.752 | -0.215 | -0.288 | 677 | 689 | 694 | 677 | 152 | 4590 |  | CORR | AXGR | 04:60 | 05:02 | 05:02 | 136 | 34 | 10 | EXT |  | 0.9 | (c)
50850.48 | 10.825 | 10.743 | -0.215 | -0.297 | 674 | 689 | 693 | 674 | 147 | 4590 |  | SCC | AXGR | 04:59 | 05:02 | 05:02 | 150 | 39 | 15 | EXT |  | 1 | (b)
50850.622 | 10.967 | 10.952 | -0.073 | -0.088 | 599 | 687 | 746 | 599 | 26 | 4590 |  | CORR | GENE | 04:47 | 05:01 | 05:11 | 62 | 295 | 10 | EXT |  | 0.89 | (c)
50857.855 | 7.16 | 7.021 | -4.19 | -4.329 | 2102 | -2183 | -2135 | 1911 | 3977 | 4591 |  | DENT | GENE | 05:14 | 05:43 | 05:50 | 352 | 448 | 0.6 | N/A | Глубина вмятины: 8 мм (0,6%). Линейка: 35 см в (702 см; 05:43 ч:мин) |  | (c)
50859.822 | 9.127 | 8.986 | -2.223 | -2.364 | -1861 | -1711 | -1695 | 1529 | 2131 | 4591 |  | DENT | GENE | 06:35 | 06:59 | 07:01 | 233 | 332 | 0.4 | N/A | Глубина вмятины: 5 мм (0,4%). Линейка: 23 см в (899 см; 06:59 ч:мин) |  | (c)
50895.876 | 11.131 | 11.112 | -0.149 | -0.168 | -404 | -346 | -341 | 278 | 141 | 4594 |  | CORR | CIGR | 06:16 | 06:25 | 06:26 | 27 | 127 | 11 | EXT |  | 0.89 | (c)
50918.572 | 0.232 | 0.209 | -11.028 | -11.051 | 2064 | -2130 | -2227 | 2057 | 209 | 4597 |  | CORR | GENE | 06:46 | 07:29 | 07:13 | 89 | 341 | 10 | EXT |  | 0.89 | (c)
50919.276 | 0.936 | 0.911 | -10.324 | -10.349 | 2217 | -2184 | -2161 | 2078 | 911 | 4597 |  | CORR | CIGR | 07:11 | 07:20 | 07:24 | 43 | 165 | 12 | EXT |  | 0.89 | (c)
50929.69 | 0.09 | 0.073 | -11.255 | -11.272 | -36 | 56 | 70 | 0 | 73 | 4598 |  | CORR | GENE | 05:46 | 06:01 | 06:03 | 84 | 211 | 11 | EXT |  | 0.89 | (c)
50941.085 | 0.14 | 0.128 | -11.155 | -11.167 | 834 | 930 | 982 | 834 | 128 | 4599 |  | CORR | CIGR | 07:42 | 07:57 | 08:06 | 27 | 297 | 10 | EXT |  | 0.89 | (c)
50962.93 | 10.69 | 10.653 | -0.575 | -0.612 | -1475 | -1314 | -1291 | 1107 | 472 | 4600 |  | CORR | GENE | 06:28 | 06:54 | 06:58 | 140 | 368 | 15 | EXT |  | 0.9 | (c)
50963.015 | 10.775 | 10.718 | -0.49 | -0.547 | 1970 | 2033 | 2146 | 1970 | 438 | 4600 |  | CORR | GENE | 03:44 | 03:55 | 04:13 | 109 | 352 | 10 | EXT |  | 0.89 | (c)
50963.098 | 10.858 | 10.835 | -0.407 | -0.43 | -1419 | -1210 | -1265 | 1111 | 375 | 4600 |  | CORR | GENE | 06:37 | 07:11 | 07:02 | 55 | 308 | 11 | EXT |  | 0.89 | (c)
50972.088 | 8.583 | 8.573 | -3.057 | -3.067 | -1231 | -1178 | -1182 | 1132 | 3043 | 4601 |  | CORR | CIGR | 06:35 | 06:44 | 06:43 | 24 | 99 | 15 | EXT |  | 0.89 | (c)
51027.502 | 6.757 | 6.604 | -4.458 | -4.611 | 406 | 537 | 595 | 406 | 4356 | 4606 |  | DENT | GENE | 07:07 | 07:28 | 07:38 | 255 | 378 | 0.4 | N/A | Глубина вмятины: 6 мм (0,4%). Линейка: 26 см в (660 см; 07:28 ч:мин) Аномалия находится вблизи дефекта потери металла. |  | (c)
51027.546 | 6.801 | 6.784 | -4.414 | -4.431 | 251 | 402 | 362 | 251 | 4396 | 4606 |  | GOUG | CIGR | 06:42 | 07:06 | 07:00 | 35 | 223 | 12 | EXT | Задир. |  | (c)
51034.973 | 3.013 | 3.011 | -8.647 | -8.649 | -436 | -424 | -411 | 386 | 3011 | 4607 |  | GOUG | CISL | 07:49 | 07:51 | 07:53 | 15 | 50 | 7 | EXT | Задир. |  | (c)
51042.749 | 10.789 | 10.767 | -0.871 | -0.893 | -1013 | -973 | -877 | 741 | 821 | 4607 |  | CORR | GENE | 06:16 | 06:22 | 06:38 | 72 | 272 | 13 | EXT |  | 0.89 | (c)
51042.873 | 10.913 | 10.881 | -0.747 | -0.779 | -1687 | -1613 | -1588 | 1489 | 727 | 4607 |  | CORR | GENE | 04:27 | 04:39 | 04:43 | 52 | 198 | 10 | EXT |  | 0.89 | (c)
51044.348 | 0.728 | 0.694 | -10.637 | -10.671 | -1581 | -1533 | -1438 | 1296 | 694 | 4608 |  | CORR | GENE | 07:39 | 07:47 | 08:02 | 64 | 285 | 12 | EXT |  | 0.89 | (c)
51052.74 | 9.12 | 9.111 | -2.245 | -2.254 | -1594 | -1559 | -1554 | 1514 | 2235 | 4608 |  | CORR | CIGR | 07:37 | 07:43 | 07:44 | 19 | 80 | 10 | EXT |  | 0.89 | (c)
51098.825 | 8.95 | 8.927 | -2.665 | -2.688 | 226 | 307 | 352 | 226 | 2548 | 4612 |  | CORR | GENE | 08:04 | 08:17 | 08:25 | 140 | 252 | 16 | EXT | Аномалия находится на упругопластическом изгибе: R=619 D, максимальное растяжение на 6.1 час. | 0.9 | (c)
51122.619 | 9.984 | 9.845 | -0.921 | -1.06 | -1799 | -1579 | -1547 | 432 | 844 | 4614 |  | DENT | GENE | 06:56 | 07:32 | 07:37 | 216 | 503 | 0.8 | N/A | Глубина вмятины: 11 мм (0,8%). Линейка: 22 см в (985 см; 07:32 ч:мин) |  | (c)
51123.461 | 10.826 | 10.803 | -0.079 | -0.102 | -1853 | -1783 | -1717 | 377 | 68 | 4614 |  | CORR | CIGR | 06:48 | 06:59 | 07:10 | 34 | 273 | 10 | EXT |  | 0.89 | (c)
51123.54 | 0 | 0 | -11.11 | -11.11 | 1476 | 1704 | 1637 | 433 |  | 4615 | Нарушение формы кольцевого шва | GWAN |  | 01:59 | 02:36 | 02:25 | 0 | 322 |  | EXT | Нарушение формы кольцевого шва |  | (c)
51123.615 | 0.075 | 0.04 | -11.035 | -11.07 | -1279 | -1084 | -1171 | 951 | 40 | 4615 |  | CORR | CIGR | 06:34 | 07:06 | 06:52 | 38 | 217 | 10 | EXT |  | 0.89 | (c)
51123.727 | 0.187 | 0.169 | -10.923 | -10.941 | -1199 | -1112 | -1052 | 905 | 169 | 4615 |  | CORR | GENE | 06:47 | 07:01 | 07:11 | 98 | 294 | 12 | EXT |  | 0.89 | (c)
51126.902 | 3.362 | 3.306 | -7.748 | -7.804 | -1202 | -1058 | -1054 | 905 | 3306 | 4615 |  | CORR | GENE | 06:47 | 07:10 | 07:11 | 64 | 297 | 13 | EXT |  | 0.89 | (c)
51127.46 | 3.92 | 3.799 | -7.19 | -7.311 | -2164 | -2124 | -2131 | 67 | 3799 | 4615 |  | CORR | GENE | 04:12 | 04:18 | 04:17 | 236 | 65 | 10 | EXT |  | 0.91 | (c)
51128.814 | 5.274 | 5.155 | -5.836 | -5.955 | -2202 | -2148 | -2155 | 28 | 5155 | 4615 |  | CORR | GENE | 04:05 | 04:14 | 04:13 | 372 | 95 | 10 | EXT |  | 0.93 | (c)
51147.187 | 2.812 | 2.737 | -8.853 | -8.928 | 2211 | -2116 | -2133 | 2015 | 2737 | 4617 |  | CORR | GENE | 06:51 | 07:13 | 07:10 | 92 | 235 | 13 | EXT |  | 0.89 | (c)
51147.644 | 3.269 | 3.26 | -8.396 | -8.405 | -2176 | -2127 | -2123 | 2070 | 3260 | 4617 |  | CORR | CIGR | 07:03 | 07:11 | 07:12 | 28 | 106 | 15 | EXT |  | 0.89 | (c)
51148.454 | 4.079 | 3.969 | -7.586 | -7.696 | 1600 | 1625 | 1622 | 1600 | 3969 | 4617 |  | CORR | AXGR | 05:13 | 05:17 | 05:16 | 177 | 43 | 13 | EXT |  | 0.91 | (c)
51150.904 | 6.529 | 6.501 | -5.136 | -5.164 | 1356 | 1370 | 1375 | 1356 | 5114 | 4617 |  | CORR | PITT | 04:33 | 04:36 | 04:36 | 50 | 39 | 15 | EXT |  | 0.89 | (c)
51156.098 | 0.058 | 0.023 | -11.432 | -11.467 | 234 | 362 | 376 | 234 | 23 | 4618 |  | CORR | GENE | 07:34 | 07:55 | 07:57 | 59 | 284 | 12 | EXT |  | 0.89 | (c)
51156.441 | 0.401 | 0.394 | -11.089 | -11.096 | 371 | 413 | 420 | 371 | 394 | 4618 |  | CORR | CIGR | 07:56 | 08:03 | 08:04 | 25 | 98 | 13 | EXT |  | 0.89 | (c)
51157.274 | 1.234 | 1.222 | -10.256 | -10.268 | 415 | 422 | 428 | 415 | 1222 | 4618 |  | CORR | PITT | 08:03 | 08:04 | 08:05 | 26 | 25 | 15 | EXT |  | 0.89 | (c)
51158.192 | 2.152 | 2.124 | -9.338 | -9.366 | 335 | 382 | 450 | 335 | 2124 | 4618 |  | CORR | GENE | 07:50 | 07:58 | 08:09 | 67 | 230 | 12 | EXT |  | 0.89 | (c)
51159.085 | 3.045 | 2.936 | -8.445 | -8.554 | -1022 | -998 | -988 | 954 | 2936 | 4618 |  | CORR | GENE | 04:11 | 04:15 | 04:17 | 359 | 68 | 12 | EXT |  | 0.93 | (c)
51160.455 | 4.415 | 4.403 | -7.075 | -7.087 | -1060 | -998 | -989 | 917 | 4403 | 4618 |  | CORR | CIGR | 04:05 | 04:15 | 04:17 | 29 | 143 | 10 | EXT |  | 0.89 | (c)
51167.619 | 0.089 | 0.031 | -11.416 | -11.474 | 1874 | -865 | -1515 | 443 | 31 | 4619 |  | CORR | GENE | 03:34 | 08:12 | 06:27 | 160 | 2144 | 11 | EXT |  | 0.9 | (c)
51168.144 | 0.614 | 0.576 | -10.891 | -10.929 | -810 | -719 | -660 | 510 | 576 | 4619 |  | CORR | GENE | 08:21 | 08:35 | 08:45 | 51 | 301 | 11 | EXT |  | 0.89 | (c)
51170.21 | 2.68 | 2.389 | -8.825 | -9.116 | 2137 | 2163 | 2182 | 2137 | 2389 | 4619 |  | CORR | GENE | 04:16 | 04:21 | 04:24 | 674 | 90 | 11 | EXT |  | 0.95 | (c)
51179.064 | 0.029 | 0.016 | -11.076 | -11.089 | -2000 | -1812 | -1794 | 231 | 16 | 4620 |  | CORR | GENE | 07:12 | 07:43 | 07:46 | 73 | 412 | 12 | EXT |  | 0.89 | (c)
51180.27 | 1.235 | 1.195 | -9.87 | -9.91 | 1023 | 1139 | 1159 | 936 | 1195 | 4620 |  | CORR | GENE | 03:20 | 03:39 | 03:42 | 61 | 271 | 10 | EXT |  | 0.89 | (c)
51181.706 | 2.671 | 2.316 | -8.434 | -8.789 | 1436 | 1504 | 1485 | 697 | 2316 | 4620 |  | CORR | GENE | 04:27 | 04:38 | 04:35 | 485 | 98 | 10 | EXT |  | 0.94 | (c)
51183.308 | 4.273 | 4.105 | -6.832 | -7 | 1425 | 1461 | 1496 | 664 | 4105 | 4620 |  | CORR | GENE | 04:25 | 04:31 | 04:37 | 672 | 141 | 10 | EXT |  | 0.95 | (c)
51184.226 | 5.191 | 5.177 | -5.914 | -5.928 | -1479 | -1413 | -1400 | 752 | 5177 | 4620 |  | CORR | CIGR | 08:37 | 08:47 | 08:49 | 47 | 157 | 10 | EXT |  | 0.89 | (c)
51187.163 | 8.128 | 8.044 | -2.977 | -3.061 | -1786 | -1629 | -1547 | 444 | 2946 | 4620 |  | CORR | GENE | 07:47 | 08:12 | 08:26 | 115 | 479 | 10 | EXT |  | 0.89 | (c)
51187.505 | 8.47 | 8.384 | -2.635 | -2.721 | -1682 | -1593 | -1490 | 548 | 2611 | 4620 |  | CORR | GENE | 08:04 | 08:18 | 08:35 | 110 | 384 | 11 | EXT |  | 0.89 | (c)
51188.514 | 9.479 | 9.458 | -1.626 | -1.647 | -1779 | -1428 | -1563 | 451 | 1564 | 4620 |  | CORR | GENE | 07:48 | 08:45 | 08:23 | 83 | 433 | 14 | EXT |  | 0.89 | (c)
51193.27 | 3.13 | 3.066 | -7.91 | -7.974 | 1318 | 1699 | 1575 | 399 | 3066 | 4621 |  | CORR | GENE | 03:25 | 04:27 | 04:07 | 95 | 514 | 11 | EXT |  | 0.89 | (c)
51194.254 | 4.114 | 4.067 | -6.926 | -6.973 | 1196 | 1406 | 1387 | 652 | 4067 | 4621 |  | CORR | GENE | 03:06 | 03:40 | 03:37 | 86 | 383 | 10 | EXT |  | 0.89 | (c)
51195.763 | 5.623 | 5.525 | -5.417 | -5.515 | 1196 | 1389 | 1496 | 434 | 5380 | 4621 |  | CORR | GENE | 03:06 | 03:37 | 03:54 | 135 | 601 | 11 | EXT |  | 0.9 | (c)
51196.761 | 6.621 | 6.594 | -4.419 | -4.446 | 1371 | 1606 | 1542 | 518 | 4375 | 4621 |  | CORR | GENE | 03:34 | 04:12 | 04:02 | 71 | 342 | 10 | EXT |  | 0.89 | (c)
51197.071 | 6.931 | 6.86 | -4.109 | -4.18 | -2154 | -2112 | -2110 | 76 | 4039 | 4621 |  | DENT | GENE | 06:05 | 06:12 | 06:12 | 141 | 88 | 0.4 | N/A | Глубина вмятины: 5 мм (0,4%). Линейка: 14 см в (686 см; 06:12 ч:мин) Аномалия находится вблизи продольного шва. |  | (c)
51197.097 | 6.957 | 6.874 | -4.083 | -4.166 | -1715 | -1648 | -1658 | 516 | 4009 | 4621 |  | DENT | GENE | 07:16 | 07:27 | 07:25 | 157 | 113 | 1.1 | N/A | Глубина вмятины: 16 мм (1,1%). Линейка: 16 см в (687 см; 07:27 ч:мин) |  | (c)
51197.946 | 7.806 | 7.784 | -3.234 | -3.256 | 1360 | 1516 | 1480 | 630 | 3212 | 4621 |  | CORR | CIGR | 03:32 | 03:57 | 03:52 | 44 | 241 | 10 | EXT |  | 0.89 | (c)
51198.025 | 7.885 | 7.858 | -3.155 | -3.182 | 1660 | 1738 | 1797 | 296 | 3143 | 4621 |  | CORR | CIGR | 04:21 | 04:33 | 04:43 | 39 | 274 | 10 | EXT |  | 0.89 | (c)
51198.794 | 8.654 | 8.613 | -2.386 | -2.427 | 1557 | 1769 | 1775 | 237 | 2362 | 4621 |  | CORR | GENE | 04:04 | 04:38 | 04:39 | 65 | 437 | 10 | EXT |  | 0.89 | (c)
51210.424 | 9.244 | 9.233 | -2.126 | -2.137 | -907 | -869 | -866 | 824 | 2119 | 4622 |  | CORR | CIGR | 07:08 | 07:14 | 07:15 | 18 | 84 | 10 | EXT |  | 0.89 | (c)
51235.516 | 11.376 | 11.363 | -0.174 | -0.187 | -1663 | -1572 | -1500 | 1338 | 161 | 4624 |  | CORR | CIGR | 04:31 | 04:46 | 04:57 | 26 | 325 | 12 | EXT |  | 0.89 | (c)
51235.673 | 11.533 | 11.492 | -0.017 | -0.058 | -1801 | -1151 | -1348 | 895 | 8 | 4624 |  | CORR | GENE | 04:09 | 05:54 | 05:22 | 50 | 906 | 13 | EXT |  | 0.89 | (c)
51246.204 | 10.514 | 10.5 | -1.141 | -1.155 | -533 | -68 | -200 | 0 | 995 | 4625 |  | CORR | GENE | 02:48 | 04:03 | 03:42 | 160 | 665 | 11 | EXT |  | 0.9 | (c)
51271.737 | 2.332 | 2.15 | -9.108 | -9.29 | -1460 | -1296 | -1215 | 969 | 2150 | 4628 |  | DENT | GENE | 06:04 | 06:31 | 06:44 | 358 | 491 | 0.6 | N/A | Глубина вмятины: 9 мм (0,6%). Линейка: 36 см в (215 см; 06:31 ч:мин) |  | (c)
51314.344 | 10.419 | 10.355 | -0.056 | -0.12 | 1064 | 1524 | 1345 | 1064 | 19 | 4631 |  | CORR | GENE | 07:53 | 09:07 | 08:38 | 101 | 561 | 13 | EXT |  | 0.89 | (c)
51315.419 | 1.019 | 0.592 | -10.256 | -10.683 | 2093 | 2144 | 2132 | 59 | 592 | 4632 |  | CORR | GENE | 04:45 | 04:53 | 04:51 | 853 | 79 | 13 | EXT |  | 0.98 | (c)
51315.419 | 1.019 | 0.597 | -10.256 | -10.678 | 2103 | 2145 | 2143 | 48 | 597 | 4632 |  | SCC | GENE | 04:47 | 04:53 | 04:53 | 833 | 80 | 15 | EXT | Аномалия находится в зоне сварного шва. | 1 | (b)
51338.684 | 1.649 | 1.587 | -0.066 | -0.128 | 1416 | 1565 | 1708 | 231 | 46 | 4634 |  | CORR | GENE | 05:41 | 06:05 | 06:28 | 82 | 584 | 10 | EXT |  | 0.89 | (c)
51357.777 | 9.897 | 9.846 | -0.693 | -0.744 | 654 | 869 | 876 | 654 | 657 | 4636 |  | CORR | GENE | 03:49 | 04:24 | 04:25 | 87 | 443 | 11 | EXT |  | 0.89 | (c)
51386.268 | 5.163 | 5.143 | -5.922 | -5.942 | -2016 | -1764 | -1835 | 214 | 5143 | 4639 |  | CORR | GENE | 04:38 | 05:19 | 05:07 | 85 | 362 | 10 | EXT |  | 0.89 | (c)
51393.335 | 1.145 | 1.04 | -10.19 | -10.295 | 1150 | 1197 | 1203 | 975 | 1040 | 4640 |  | DENT | GENE | 05:29 | 05:36 | 05:37 | 179 | 106 | 0.8 | N/A | Глубина вмятины: 11 мм (0,8%). Линейка: 18 см в (104 см; 05:36 ч:мин) Аномалия находится вблизи дефекта потери металла. |  | (c)
51393.35 | 1.16 | 1.146 | -10.175 | -10.189 | 1198 | 1244 | 1233 | 962 | 1146 | 4640 |  | GOUG | CIGR | 05:37 | 05:44 | 05:42 | 28 | 70 | 7 | EXT | Задир. |  | (c)
51393.851 | 1.661 | 1.491 | -9.674 | -9.844 | 292 | 504 | 444 | 292 | 1491 | 4640 |  | DENT | GENE | 03:10 | 03:45 | 03:35 | 269 | 304 | 0.8 | N/A | Глубина вмятины: 12 мм (0,8%). Линейка: 27 см в (149 см; 03:45 ч:мин) |  | (c)
51394.813 | 2.623 | 2.592 | -8.712 | -8.743 | 1340 | 1514 | 1515 | 541 | 2592 | 4640 |  | CORR | GENE | 05:59 | 06:28 | 06:28 | 138 | 350 | 12 | EXT |  | 0.9 | (c)
51410.727 | 7.202 | 7.137 | -4.128 | -4.193 | 2113 | 2145 | 2147 | 49 | 4108 | 4641 |  | CORR | GENE | 07:55 | 08:00 | 08:01 | 85 | 68 | 11 | EXT |  | 0.89 | (c)
51410.93 | 7.405 | 7.349 | -3.925 | -3.981 | 2046 | 2056 | 2058 | 161 | 3880 | 4641 |  | CORR | AXGR | 07:44 | 07:46 | 07:46 | 101 | 24 | 14 | EXT |  | 0.89 | (c)
51414.855 | 0 | 0 | -10.845 | -10.845 | -1814 | -1697 | -1689 | 416 |  | 4642 | Нарушение формы кольцевого шва | GWAN |  | 08:39 | 08:58 | 08:59 | 0 | 251 |  | EXT | Нарушение формы кольцевого шва |  | (c)
51426.124 | 0.424 | 0.378 | -9.835 | -9.881 | 1530 | 1600 | 1662 | 437 | 378 | 4643а |  | CORR | GENE | 05:17 | 05:29 | 05:39 | 66 | 264 | 10 | EXT |  | 0.89 | (c)
51432.357 | 6.657 | 6.51 | -3.602 | -3.749 | 1955 | 2095 | 2103 | 0 | 3526 | 4643а |  | DENT | GENE | 06:26 | 06:49 | 06:50 | 223 | 297 | 0.4 | N/A | Глубина вмятины: 6 мм (0,4%). Линейка: 22 см в (651 см; 06:49 ч:мин) Аномалия находится вблизи продольного шва. |  | (c)
51432.684 | 6.984 | 6.901 | -3.275 | -3.358 | 1251 | 1353 | 1528 | 427 | 3248 | 4643а |  | CORR | GENE | 04:32 | 04:49 | 05:17 | 110 | 553 | 10 | EXT |  | 0.89 | (c)
51435.959 | 0 | 0 | -12.036 | -12.036 | 1422 | 2046 | 1990 | 1422 |  | 4643б | Нарушение формы кольцевого шва | GWAN |  | 09:37 | 11:18 | 11:09 | 0 | 1135 |  | EXT | Нарушение формы кольцевого шва |  | (c)
51454.273 | 4.17 | 4.145 | -5.202 | -5.227 | 744 | 821 | 860 | 744 | 4145 | 4646б |  | CORR | GENE | 06:20 | 06:32 | 06:39 | 72 | 232 | 10 | EXT |  | 0.89 | (c)
51489.744 | 7.734 | 7.724 | -3.446 | -3.456 | 551 | 594 | 592 | 551 | 3436 | 4649 |  | GOUG | CIGR | 04:22 | 04:29 | 04:29 | 20 | 83 | 14 | EXT | Аномалия находится на отводе. Задир. |  | (c)
51493.366 | 0.176 | 0.163 | -11.244 | -11.257 | 725 | 941 | 864 | 725 | 163 | 4650 |  | CORR | CIGR | 05:54 | 06:29 | 06:17 | 32 | 279 | 10 | EXT |  | 0.89 | (c)
51503.426 | 10.236 | 10.2 | -1.184 | -1.22 | 804 | 909 | 884 | 804 | 1166 | 4650 |  | CORR | GENE | 06:07 | 06:24 | 06:20 | 54 | 160 | 11 | EXT |  | 0.89 | (c)
51504.573 | 11.383 | 11.364 | -0.037 | -0.056 | 512 | 545 | 572 | 512 | 25 | 4650 |  | CORR | CIGR | 05:20 | 05:25 | 05:29 | 31 | 120 | 13 | EXT |  | 0.89 | (c)
51504.685 | 0.075 | 0.01 | -11.3 | -11.365 | -718 | -700 | -672 | 625 | 10 | 4651 |  | ARTD | GENE | 03:35 | 03:38 | 03:43 | 165 | 92 |  | EXT | Эквивалент потери металла 10%. |  | (c)
51506.843 | 2.233 | 2.217 | -9.142 | -9.158 | 234 | 312 | 303 | 234 | 2217 | 4651 |  | CORR | CIGR | 06:09 | 06:22 | 06:20 | 34 | 138 | 15 | EXT |  | 0.89 | (c)
51513.863 | 9.253 | 9.241 | -2.122 | -2.134 | 258 | 266 | 271 | 258 | 2113 | 4651 |  | CORR | PITT | 06:13 | 06:14 | 06:15 | 21 | 26 | 18 | EXT |  | 0.89 | (c)
51519.003 | 3.018 | 2.682 | -8.487 | -8.823 | 816 | 908 | 894 | 816 | 2682 | 4652 |  | GOUG | GENE | 06:46 | 07:01 | 06:59 | 425 | 158 | 12 | EXT | Зона задиров. |  | (c)
51525.238 | 9.253 | 9.229 | -2.252 | -2.276 | 82 | 116 | 121 | 82 | 2239 | 4652 |  | CORR | CIGR | 04:48 | 04:53 | 04:54 | 37 | 78 | 12 | EXT |  | 0.89 | (c)
51527.555 | 0.065 | 0.026 | -10.895 | -10.934 | 197 | 331 | 576 | 197 | 26 | 4653 |  | CORR | GENE | 07:01 | 07:22 | 08:02 | 121 | 758 | 10 | EXT |  | 0.89 | (c)
51538.496 | 0.046 | 0.019 | -11.364 | -11.391 | 795 | 1153 | 1146 | 733 | 19 | 4654 |  | CORR | GENE | 03:15 | 04:12 | 04:11 | 78 | 702 | 12 | EXT | Аномалия находится на упругопластическом изгибе: R=502 D, максимальное растяжение на 6.4 час. | 0.89 | (c)
51538.541 | 0.091 | 0.03 | -11.319 | -11.38 | 1723 | 1898 | 2121 | 0 | 30 | 4654 |  | CORR | GENE | 05:44 | 06:12 | 06:49 | 121 | 797 | 10 | EXT | Аномалия находится на упругопластическом изгибе: R=502 D, максимальное растяжение на 6.4 час. | 0.89 | (c)
51540.835 | 2.385 | 2.363 | -9.025 | -9.047 | 1117 | 1316 | 1278 | 791 | 2363 | 4654 |  | CORR | GENE | 04:06 | 04:39 | 04:33 | 62 | 323 | 10 | EXT | Аномалия находится на упругопластическом изгибе: R=431 D, максимальное растяжение на 6.6 час. | 0.89 | (c)
51548.833 | 10.383 | 10.337 | -1.027 | -1.073 | -1983 | -1910 | -1930 | 247 | 1007 | 4654 |  | CORR | GENE | 07:46 | 07:58 | 07:55 | 66 | 107 | 13 | EXT | Аномалия находится на упругопластическом изгибе: R=288 D, максимальное растяжение на 6.5 час. | 0.92 | (c)
51549.836 | 11.386 | 11.37 | -0.024 | -0.04 | 423 | 552 | 572 | 423 | 11 | 4654 |  | CORR | CIGR | 02:14 | 02:35 | 02:39 | 29 | 299 | 10 | EXT | Аномалия находится на упругопластическом изгибе: R=278 D, максимальное растяжение на 6.4 час. | 0.89 | (c)
51554.921 | 5.061 | 5.012 | -6.349 | -6.398 | -1819 | -1789 | -1785 | 1752 | 5012 | 4655 |  | DENT | GENE | 04:32 | 04:37 | 04:37 | 91 | 67 | 0.3 | N/A | Глубина вмятины: 4 мм (0,3%). Линейка: 9 см в (501 см; 04:37 ч:мин) Аномалия находится вблизи дефекта потери металла. Аномалия находится на упругопластическом изгибе. |  | (c)
51554.933 | 5.073 | 5.063 | -6.337 | -6.347 | -1828 | -1809 | -1794 | 1760 | 5063 | 4655 |  | GOUG | CIGR | 04:30 | 04:33 | 04:36 | 16 | 68 | 7 | EXT | Задир. Аномалия находится на упругопластическом изгибе: R=271 D, максимальное растяжение на 6.1 час. |  | (c)
51572.312 | 11.042 | 11.034 | -0.208 | -0.216 | 1299 | 1353 | 1358 | 813 | 200 | 4656 |  | CORR | CIGR | 04:01 | 04:10 | 04:11 | 16 | 119 | 11 | EXT |  | 0.89 | (c)
51625.439 | 7.504 | 7.471 | -3.516 | -3.549 | 1125 | 1305 | 1276 | 803 | 3486 | 4661 |  | CORR | GENE | 03:23 | 03:52 | 03:47 | 63 | 303 | 10 | EXT |  | 0.89 | (c)
51628.955 | 0 | 0 | -11.355 | -11.355 | -1271 | -983 | -1020 | 768 |  | 4662 | Нарушение формы кольцевого шва | GWAN |  | 10:31 | 11:17 | 11:11 | 0 | 502 |  | EXT | Нарушение формы кольцевого шва |  | (c)
51640.254 | 11.299 | 11.238 | -0.056 | -0.117 | 1348 | 1436 | 1526 | 1348 | 8 | 4662 |  | CORR | GENE | 05:33 | 05:47 | 06:02 | 109 | 356 | 10 | EXT |  | 0.89 | (c)
51654.273 | 2.288 | 2.062 | -9.067 | -9.293 | 50 | 60 | 87 | 50 | 2062 | 4664 |  | CORR | GENE | 04:40 | 04:41 | 04:46 | 617 | 74 | 11 | EXT |  | 0.95 | (c)
51663.126 | 11.141 | 11.006 | -0.214 | -0.349 | 58 | 78 | 81 | 58 | 89 | 4664 |  | CORR | AXGR | 04:41 | 04:44 | 04:45 | 260 | 46 | 12 | EXT |  | 0.92 | (c)
51663.379 | 0.039 | 0.014 | -11.416 | -11.441 | -217 | 205 | 374 | 0 | 14 | 4665 |  | CORR | GENE | 01:40 | 02:48 | 03:15 | 105 | 1181 | 11 | EXT |  | 0.89 | (c)
51666.584 | 3.244 | 3.221 | -8.211 | -8.234 | 818 | 865 | 896 | 818 | 3221 | 4665 |  | CORR | GENE | 04:27 | 04:34 | 04:39 | 60 | 157 | 12 | EXT |  | 0.89 | (c)
51674.795 | 0 | 0 | -10.259 | -10.259 | -1051 | -686 | -795 | 539 |  | 4666а | Нарушение формы кольцевого шва | GWAN |  | 11:50 | 00:49 | 12:32 | 0 | 513 |  | EXT | Нарушение формы кольцевого шва |  | (c)
51674.795 | 0 | 0 | -10.259 | -10.259 | 143 | 427 | 408 | 143 |  | 4666а | Нарушение формы кольцевого шва | GWAN |  | 03:03 | 03:49 | 03:46 | 0 | 530 |  | EXT | Нарушение формы кольцевого шва |  | (c)
51674.795 | 0 | 0 | -10.259 | -10.259 | 1072 | -1881 | 1983 | 1072 |  | 4666а | Нарушение формы кольцевого шва | GWAN |  | 05:33 | 09:37 | 08:00 | 0 | 1823 |  | EXT | Нарушение формы кольцевого шва |  | (c)
51685.054 | 0 | 0 | -12.129 | -12.129 | 1850 | -1072 | -1747 | 883 |  | 4666б | Нарушение формы кольцевого шва | GWAN |  | 10:46 | 02:55 | 13:06 | 0 | 1728 |  | EXT | Нарушение формы кольцевого шва |  | (c)
51685.054 | 0 | 0 | -12.129 | -12.129 | -566 | -150 | -113 | 0 |  | 4666б | Нарушение формы кольцевого шва | GWAN |  | 04:16 | 05:23 | 05:29 | 0 | 905 |  | EXT | Нарушение формы кольцевого шва |  | (c)
51699.925 | 2.742 | 2.725 | -2.108 | -2.125 | 2218 | -2183 | -2176 | 0 | 2093 | 4668аа |  | CORR | CIGR | 03:45 | 03:55 | 03:56 | 32 | 133 | 10 | EXT |  | 0.74 | (c)
51700.029 | 2.846 | 2.833 | -2.004 | -2.017 | -377 | -327 | -325 | 273 | 1983 | 4668аа |  | CORR | CIGR | 08:46 | 08:54 | 08:55 | 34 | 104 | 14 | EXT |  | 0.74 | (c)
51703.562 | 1.529 | 1.35 | -4.833 | -5.012 | 662 | 765 | 809 | 662 | 1350 | 4668б |  | DENT | GENE | 06:37 | 06:54 | 07:01 | 339 | 295 | 0.4 | N/A | Глубина вмятины: 5 мм (0,4%). Линейка: 34 см в (135 см; 06:54 ч:мин) |  | (c)
51713.718 | 5.323 | 5 | -5.647 | -5.97 | 2130 | -2221 | -2209 | 2088 | 5000 | 4669 |  | GOUG | GENE | 03:02 | 03:20 | 03:22 | 378 | 243 | 10 | EXT | Аномалия находится на отводе. Зона задиров. |  | (c)
51714.433 | 6.038 | 6.025 | -4.932 | -4.945 | -1439 | -1391 | -1383 | 1326 | 4910 | 4669 |  | CORR | CIGR | 05:26 | 05:34 | 05:35 | 35 | 113 | 11 | EXT | Аномалия находится на отводе. | 0.89 | (c)
51733.407 | 2.787 | 2.771 | -8.363 | -8.379 | 1455 | 1508 | 1495 | 1455 | 2771 | 4671 |  | GOUG | CIGR | 02:15 | 02:24 | 02:22 | 33 | 80 | 7 | EXT | Задир. |  | (c)
51733.937 | 3.317 | 3.295 | -7.833 | -7.855 | 1481 | 1497 | 1498 | 1481 | 3295 | 4671 |  | GOUG | PITT | 02:20 | 02:22 | 02:22 | 42 | 34 | 7 | EXT | Задир. |  | (c)
51749.765 | 7.995 | 7.977 | -2.725 | -2.743 | 1595 | 1657 | 1638 | 1595 | 2708 | 4672 |  | GOUG | CIGR | 06:43 | 06:53 | 06:49 | 35 | 86 | 8 | EXT | Задир. |  | (c)
51749.984 | 8.214 | 8.205 | -2.506 | -2.515 | 1700 | 1761 | 1749 | 1700 | 2494 | 4672 |  | GOUG | CIGR | 06:59 | 07:09 | 07:07 | 21 | 99 | 8 | EXT | Задир. |  | (c)
51770.955 | 7.18 | 7.16 | -4.1 | -4.12 | 1961 | 1998 | 2015 | 1961 | 4091 | 4674 |  | GOUG | CIGR | 08:24 | 08:30 | 08:33 | 29 | 107 | 8 | EXT | Задир. |  | (c)
51773.015 | 9.24 | 9.228 | -2.04 | -2.052 | 322 | 382 | 384 | 322 | 2027 | 4674 |  | CORR | CIGR | 03:59 | 04:09 | 04:09 | 25 | 125 | 10 | EXT |  | 0.89 | (c)
51786.179 | 11.124 | 11.066 | -0.026 | -0.084 | 1754 | 1911 | 1890 | 1754 | 15 | 4675 |  | CORR | GENE | 07:33 | 07:59 | 07:56 | 69 | 274 | 11 | EXT | Аномалия находится на отводе. | 0.89 | (c)
51792.924 | 6.719 | 6.71 | -4.821 | -4.83 | -1368 | -1340 | -1342 | 1316 | 4815 | 4676 |  | GOUG | CISL | 08:13 | 08:17 | 08:17 | 15 | 52 | 7 | EXT | Задир. |  | (c)
51793.052 | 6.847 | 6.752 | -4.693 | -4.788 | 108 | 646 | 562 | 108 | 4655 | 4676 |  | GOUG | GENE | 00:11 | 01:38 | 01:24 | 133 | 907 | 8 | EXT | Зона задиров. |  | (c)
51794.563 | 8.358 | 8.34 | -3.182 | -3.2 | -883 | -792 | -793 | 703 | 3158 | 4676 |  | CORR | CIGR | 09:31 | 09:45 | 09:45 | 42 | 181 | 11 | EXT |  | 0.89 | (c)
51797.745 | 0 | 0 | -11.65 | -11.65 | -819 | -576 | -582 | 345 |  | 4677 | Нарушение формы кольцевого шва | GWAN |  | 11:46 | 00:25 | 12:24 | 0 | 473 |  | EXT | Нарушение формы кольцевого шва |  | (c)
51802.303 | 4.558 | 4.454 | -7.092 | -7.196 | 457 | 529 | 531 | 457 | 4454 | 4677 |  | DENT | GENE | 03:12 | 03:24 | 03:24 | 194 | 149 | 0.6 | N/A | Глубина вмятины: 8 мм (0,6%). Линейка: 19 см в (445 см; 03:24 ч:мин) |  | (c)
51805.325 | 7.58 | 7.547 | -4.07 | -4.103 | -1580 | -1535 | -1464 | 1348 | 3757 | 4677 |  | GOUG | GENE | 09:43 | 09:51 | 10:02 | 346 | 231 | 8 | EXT | Зона задиров. |  | (c)
51805.723 | 7.978 | 7.945 | -3.672 | -3.705 | -2143 | -1918 | -1958 | 1772 | 3644 | 4677 |  | CORR | GENE | 08:12 | 08:49 | 08:42 | 61 | 371 | 13 | EXT |  | 0.89 | (c)
51805.796 | 8.051 | 8.024 | -3.599 | -3.626 | -1221 | -1077 | -1123 | 1024 | 3462 | 4677 |  | GOUG | GENE | 10:41 | 11:04 | 10:57 | 164 | 198 | 7 | EXT | Зона задиров. |  | (c)
51806.777 | 9.032 | 9.022 | -2.618 | -2.628 | -1193 | -1168 | -1149 | 1105 | 2588 | 4677 |  | GOUG | CIGR | 10:46 | 10:50 | 10:53 | 40 | 88 | 7 | EXT | Задир. |  | (c)
51809.3 | 11.555 | 11.524 | -0.095 | -0.126 | 1971 | 2055 | 2133 | 1971 | 11 | 4677 |  | CORR | GENE | 07:16 | 07:30 | 07:43 | 115 | 323 | 11 | EXT |  | 0.89 | (c)
51816.561 | 7.166 | 6.769 | -4.124 | -4.521 | -2177 | -1947 | -1911 | 1646 | 3981 | 4678 |  | DENT | GENE | 06:22 | 06:59 | 07:05 | 540 | 531 | 0.4 | N/A | Глубина вмятины: 5 мм (0,4%). Линейка: 54 см в (677 см; 06:59 ч:мин) |  | (c)
51820.725 | 0.04 | 0.019 | -10.92 | -10.941 | 521 | 638 | 766 | 521 | 19 | 4679 |  | CORR | GENE | 03:42 | 04:01 | 04:22 | 60 | 491 | 11 | EXT |  | 0.89 | (c)
51822.822 | 2.137 | 2.127 | -8.823 | -8.833 | -2123 | -2083 | -2077 | 107 | 2127 | 4679 |  | CORR | CIGR | 08:35 | 08:42 | 08:43 | 23 | 92 | 13 | EXT |  | 0.89 | (c)
51823.911 | 3.226 | 3.218 | -7.734 | -7.742 | 2123 | 2147 | 2152 | 49 | 3218 | 4679 |  | CORR | CIGR | 08:01 | 08:05 | 08:05 | 17 | 59 | 10 | EXT |  | 0.89 | (c)
51841.408 | 9.763 | 9.639 | -1.362 | -1.486 | 875 | 1005 | 1087 | 875 | 858 | 4680 |  | DENT | GENE | 04:59 | 05:20 | 05:34 | 628 | 424 | 0.4 | N/A | Глубина вмятины: 5 мм (0,4%). Линейка: 63 см в (964 см; 05:20 ч:мин) Аномалия находится на упругопластическом изгибе. |  | (c)
51848.896 | 6.126 | 6.109 | -5.389 | -5.406 | 917 | 1070 | 1049 | 917 | 5368 | 4681 |  | CORR | CIGR | 04:10 | 04:35 | 04:32 | 38 | 264 | 12 | EXT | Аномалия находится на упругопластическом изгибе: R=498 D, максимальное растяжение на 0.5 час. | 0.89 | (c)
51849.022 | 6.252 | 6.213 | -5.263 | -5.302 | 820 | 954 | 928 | 820 | 5234 | 4681 |  | CORR | GENE | 03:55 | 04:16 | 04:12 | 68 | 216 | 12 | EXT | Аномалия находится на упругопластическом изгибе: R=485 D, максимальное растяжение на 0.4 час. | 0.89 | (c)
51866.48 | 0.55 | 0.301 | -11.09 | -11.339 | 1970 | 2106 | 2175 | 1970 | 301 | 4683 |  | DENT | GENE | 05:34 | 05:56 | 06:07 | 401 | 410 | 0.4 | N/A | Глубина вмятины: 6 мм (0,4%). Линейка: 40 см в (30 см; 05:56 ч:мин) Аномалия находится на упругопластическом изгибе. |  | (c)
51867.947 | 2.017 | 1.896 | -9.623 | -9.744 | 1380 | 1486 | 1475 | 1380 | 1896 | 4683 |  | DENT | GENE | 03:59 | 04:16 | 04:14 | 253 | 190 | 0.7 | N/A | Глубина вмятины: 10 мм (0,7%). Линейка: 25 см в (190 см; 04:16 ч:мин) Аномалия находится на упругопластическом изгибе. |  | (c)
51889.234 | 0.014 | 0.001 | -11.256 | -11.269 | -1868 | -1795 | -1758 | 363 | 1 | 4685 |  | CORR | GENE | 08:05 | 08:17 | 08:23 | 51 | 219 | 15 | EXT | Аномалия находится на упругопластическом изгибе: R=695 D, максимальное растяжение на 6 час. | 0.89 | (c)
51889.265 | 0.045 | 0.031 | -11.225 | -11.239 | 1717 | 1814 | 1862 | 224 | 31 | 4685 |  | CORR | CIGR | 05:44 | 05:59 | 06:07 | 36 | 290 | 10 | EXT | Аномалия находится на упругопластическом изгибе: R=695 D, максимальное растяжение на 6 час. | 0.89 | (c)
51892.098 | 2.878 | 2.84 | -8.392 | -8.43 | 1717 | 1901 | 1873 | 202 | 2840 | 4685 |  | CORR | GENE | 05:44 | 06:14 | 06:09 | 70 | 311 | 10 | EXT | Аномалия находится на упругопластическом изгибе: R=574 D, максимальное растяжение на 5.7 час. | 0.89 | (c)
51892.396 | 3.176 | 3.152 | -8.094 | -8.118 | 1929 | 2045 | 2017 | 126 | 3152 | 4685 |  | CORR | CIGR | 06:18 | 06:37 | 06:32 | 47 | 176 | 11 | EXT | Аномалия находится на упругопластическом изгибе: R=563 D, максимальное растяжение на 5.7 час. | 0.89 | (c)
51892.575 | 3.355 | 3.346 | -7.915 | -7.924 | 1704 | 1767 | 1759 | 416 | 3346 | 4685 |  | CORR | CIGR | 05:42 | 05:52 | 05:51 | 26 | 111 | 10 | EXT | Аномалия находится на упругопластическом изгибе: R=550 D, максимальное растяжение на 5.7 час. | 0.89 | (c)
51896.767 | 7.547 | 7.527 | -3.723 | -3.743 | 2113 | 2154 | 2164 | 15 | 3713 | 4685 |  | CORR | CIGR | 06:48 | 06:54 | 06:56 | 30 | 103 | 10 | EXT | Аномалия находится на упругопластическом изгибе: R=525 D, максимальное растяжение на 5 час. | 0.89 | (c)
51905.387 | 4.897 | 4.804 | -6.403 | -6.496 | -1903 | -1874 | -1884 | 328 | 4804 | 4686 |  | CORR | AXGR | 07:21 | 07:25 | 07:24 | 511 | 37 | 10 | EXT |  | 0.94 | (c)
51905.396 | 4.906 | 4.895 | -6.394 | -6.405 | -2152 | -2104 | -2105 | 78 | 4895 | 4686 |  | CORR | CIGR | 06:41 | 06:48 | 06:48 | 31 | 94 | 15 | EXT |  | 0.89 | (c)
51933.833 | 10.923 | 10.907 | -0.027 | -0.043 | -669 | -609 | -607 | 544 | 9 | 4688 |  | CORR | CIGR | 07:42 | 07:51 | 07:52 | 34 | 125 | 12 | EXT | Аномалия находится на отводе. | 0.89 | (c)
51933.914 | 0.054 | 0.039 | -2.396 | -2.411 | -1645 | -1278 | -1426 | 585 | 39 | 4689 |  | CORR | CIGR | 06:34 | 07:33 | 07:09 | 31 | 438 | 11 | EXT |  | 0.89 | (c)
51964.948 | 9.993 | 9.979 | -1.207 | -1.221 | -1421 | -1309 | -1323 | 810 | 1185 | 4692 |  | CORR | CIGR | 08:35 | 08:53 | 08:51 | 36 | 195 | 12 | EXT |  | 0.89 | (c)
51966.02 | 11.065 | 11.054 | -0.135 | -0.146 | -2036 | -1986 | -1971 | 194 | 121 | 4692 |  | CORR | CIGR | 06:56 | 07:04 | 07:07 | 25 | 130 | 10 | EXT |  | 0.89 | (c)
51966.136 | 11.181 | 11.172 | -0.019 | -0.028 | 1135 | 1200 | 1218 | 929 | 11 | 4692 |  | CORR | CIGR | 03:28 | 03:38 | 03:41 | 17 | 167 | 15 | EXT |  | 0.89 | (c)
51970.681 | 4.526 | 4.421 | -6.859 | -6.964 | -1518 | -1447 | -1429 | 1340 | 4421 | 4693 |  | DENT | GENE | 05:07 | 05:19 | 05:22 | 190 | 178 | 0.8 | N/A | Глубина вмятины: 11 мм (0,8%). Линейка: 19 см в (442 см; 05:19 ч:мин) |  | (c)
51977.399 | 11.244 | 11.196 | -0.141 | -0.189 | -506 | -323 | -280 | 54 | 116 | 4693 |  | CORR | GENE | 07:51 | 08:20 | 08:27 | 73 | 452 | 11 | EXT |  | 0.89 | (c)
51977.513 | 11.358 | 11.331 | -0.027 | -0.054 | -223 | 112 | 242 | 0 | 9 | 4693 |  | CORR | CIGR | 08:36 | 09:30 | 09:52 | 45 | 930 | 13 | EXT |  | 0.89 | (c)
51981.235 | 3.695 | 3.623 | -7.95 | -8.022 | -1995 | -1764 | -1829 | 1664 | 3623 | 4694 |  | CORR | GENE | 09:11 | 09:48 | 09:37 | 91 | 331 | 11 | EXT |  | 0.89 | (c)
51984.112 | 6.572 | 6.548 | -5.073 | -5.097 | 504 | 625 | 616 | 504 | 5033 | 4694 |  | CORR | GENE | 03:54 | 04:13 | 04:12 | 64 | 224 | 12 | EXT |  | 0.89 | (c)
51989.248 | 0.063 | 0.029 | -10.502 | -10.536 | 2126 | -2183 | -2207 | 2080 | 29 | 4695 |  | CORR | GENE | 06:19 | 06:44 | 06:40 | 71 | 255 | 12 | EXT |  | 0.89 | (c)
51989.339 | 0.154 | 0.077 | -10.411 | -10.488 | 1378 | 1554 | 1543 | 1378 | 77 | 4695 |  | CORR | GENE | 04:19 | 04:47 | 04:45 | 89 | 330 | 12 | EXT |  | 0.89 | (c)
51999.665 | 10.48 | 10.461 | -0.085 | -0.104 | -1609 | -1450 | -1388 | 1167 | 22 | 4695 |  | CORR | GENE | 08:17 | 08:42 | 08:52 | 82 | 443 | 10 | EXT | Аномалия находится на упругопластическом изгибе: R=522 D, максимальное растяжение на 5.7 час. | 0.89 | (c)
51999.799 | 0.049 | 0.029 | -11.546 | -11.566 | 1677 | 1756 | 1800 | 1677 | 29 | 4696 |  | CORR | CIGR | 04:24 | 04:36 | 04:44 | 41 | 247 | 11 | EXT | Аномалия находится на упругопластическом изгибе: R=522 D, максимальное растяжение на 5.7 час. | 0.89 | (c)
51999.871 | 0.121 | 0.094 | -11.474 | -11.501 | -1055 | -974 | -978 | 900 | 94 | 4696 |  | CORR | CIGR | 09:03 | 09:16 | 09:15 | 41 | 155 | 11 | EXT | Аномалия находится на упругопластическом изгибе: R=505 D, максимальное растяжение на 5.8 час. | 0.89 | (c)
52000.134 | 0.384 | 0.36 | -11.211 | -11.235 | 1579 | 1634 | 1647 | 1579 | 360 | 4696 |  | CORR | CIGR | 04:08 | 04:17 | 04:19 | 37 | 134 | 13 | EXT | Аномалия находится на упругопластическом изгибе: R=490 D, максимальное растяжение на 5.8 час. | 0.89 | (c)
52009.705 | 9.955 | 9.942 | -1.64 | -1.653 | -1526 | -1497 | -1492 | 1458 | 1629 | 4696 |  | CORR | CIGR | 07:47 | 07:51 | 07:52 | 24 | 67 | 10 | EXT | Аномалия находится на упругопластическом изгибе: R=304 D, максимальное растяжение на 6 час. | 0.89 | (c)
52019.079 | 7.734 | 7.662 | -3.671 | -3.743 | 2176 | -2219 | -2230 | 2174 | 3602 | 4697 |  | DENT | GENE | 09:11 | 09:22 | 09:20 | 141 | 110 | 0.6 | N/A | Глубина вмятины: 9 мм (0,6%). Линейка: 14 см в (766 см; 09:22 ч:мин) Аномалия находится на упругопластическом изгибе. |  | (c)
52050.345 | 7.135 | 7.036 | -4.185 | -4.284 | -245 | -170 | -162 | 79 | 4117 | 4700 |  | DENT | GENE | 11:46 | 11:59 | 11:60 | 167 | 166 | 0.6 | N/A | Глубина вмятины: 9 мм (0,6%). Линейка: 17 см в (704 см; 11:59 ч:мин) Аномалия находится вблизи продольного шва. |  | (c)
52055.132 | 0.602 | 0.198 | -11.063 | -11.467 | -174 | -72 | -108 | 42 | 198 | 4701 |  | CORR | GENE | 04:03 | 04:20 | 04:14 | 469 | 132 | 14 | EXT |  | 0.96 | (c)
52055.982 | 1.452 | 1.241 | -10.213 | -10.424 | -150 | -76 | -95 | 40 | 1241 | 4701 |  | CORR | GENE | 04:07 | 04:19 | 04:16 | 302 | 110 | 10 | EXT |  | 0.92 | (c)
52066.254 | 0.059 | 0.029 | -11.586 | -11.616 | 892 | 1203 | 1186 | 892 | 29 | 4702 |  | CORR | GENE | 04:28 | 05:18 | 05:16 | 78 | 589 | 10 | EXT |  | 0.89 | (c)
52066.293 | 0.098 | 0.061 | -11.547 | -11.584 | 2181 | -1985 | -2061 | 1842 | 61 | 4702 |  | CORR | GENE | 07:56 | 08:44 | 08:31 | 79 | 439 | 13 | EXT |  | 0.89 | (c)
52077.815 | 11.62 | 11.546 | -0.025 | -0.099 | 1309 | 1684 | 1876 | 1309 | 18 | 4702 |  | CORR | GENE | 05:35 | 06:36 | 07:07 | 81 | 1133 | 14 | EXT |  | 0.89 | (c)
52119.764 | 7.124 | 7.091 | -4.046 | -4.079 | -1066 | -964 | -920 | 775 | 4003 | 4706 |  | CORR | GENE | 06:10 | 06:27 | 06:34 | 76 | 292 | 11 | EXT |  | 0.89 | (c)
52145.357 | 10.077 | 10.068 | -0.763 | -0.772 | -751 | -696 | -701 | 652 | 750 | 4708 |  | CORR | CIGR | 08:60 | 09:09 | 09:08 | 22 | 99 | 13 | EXT |  | 0.89 | (c)
52177.026 | 0 | 0 | -11.768 | -11.768 | 614 | 840 | 832 | 614 | 0 | 4711а | Непровар / утяжина | GWAN |  | 05:55 | 06:31 | 06:30 | 0 | 437 | 12 | INT | Непровар / утяжина |  | (c)
52247.181 | 0.021 | 0.015 | -11.149 | -11.155 | -231 | 452 | 207 | 0 | 15 | 4718 |  | CORR | GENE | 05:53 | 07:43 | 07:04 | 109 | 875 | 12 | EXT |  | 0.89 | (c)
52247.235 | 0.075 | 0.028 | -11.095 | -11.142 | -1484 | -1184 | -1059 | 634 | 28 | 4718 |  | CORR | GENE | 02:31 | 03:19 | 03:39 | 111 | 849 | 14 | EXT |  | 0.9 | (c)
52263.422 | 5.092 | 4.87 | -6.413 | -6.635 | 2205 | -2162 | -2040 | 1825 | 4870 | 4719 |  | DENT | GENE | 07:02 | 07:17 | 07:37 | 352 | 431 | 0.4 | N/A | Глубина вмятины: 5 мм (0,4%). Линейка: 35 см в (487 см; 07:17 ч:мин) |  | (c)
52264.288 | 5.958 | 5.78 | -5.547 | -5.725 | 2122 | -2229 | -2144 | 1950 | 5407 | 4719 |  | DENT | GENE | 06:49 | 07:06 | 07:20 | 318 | 389 | 0.6 | N/A | Глубина вмятины: 8 мм (0,6%). Линейка: 32 см в (578 см; 07:06 ч:мин) |  | (c)
52315.579 | 0.069 | 0.048 | -11.266 | -11.287 | 1797 | 2019 | 1987 | 54 | 48 | 4724 |  | CORR | GENE | 05:52 | 06:28 | 06:23 | 77 | 379 | 10 | EXT |  | 0.89 | (c)
52332.673 | 5.828 | 5.752 | -5.192 | -5.268 | 786 | 830 | 847 | 786 | 5108 | 4725 |  | DENT | GENE | 02:16 | 02:23 | 02:25 | 160 | 122 | 0.6 | N/A | Глубина вмятины: 9 мм (0,6%). Линейка: 16 см в (575 см; 02:23 ч:мин) |  | (c)
52346.187 | 8.322 | 8.267 | -2.743 | -2.798 | 1937 | 2152 | 2135 | 0 | 2728 | 4726 |  | CORR | GENE | 03:02 | 03:37 | 03:34 | 70 | 396 | 10 | EXT |  | 0.89 | (c)
52346.504 | 8.639 | 8.616 | -2.426 | -2.449 | 1887 | 1971 | 2004 | 110 | 2412 | 4726 |  | CORR | CIGR | 02:54 | 03:07 | 03:13 | 37 | 234 | 10 | EXT |  | 0.89 | (c)
52348.895 | 11.03 | 10.961 | -0.035 | -0.104 | -2100 | -1275 | -1351 | 130 | 20 | 4726 |  | CORR | GENE | 04:10 | 06:23 | 06:11 | 84 | 1498 | 14 | EXT |  | 0.89 | (c)
52353.78 | 4.85 | 4.781 | -6.795 | -6.864 | 840 | 894 | 892 | 840 | 4781 | 4727 |  | DENT | GENE | 03:02 | 03:11 | 03:11 | 126 | 105 | 0.4 | N/A | Глубина вмятины: 6 мм (0,4%). Линейка: 13 см в (478 см; 03:11 ч:мин) |  | (c)
52356.451 | 7.521 | 7.504 | -4.124 | -4.141 | 0 | 22 | 38 | 0 | 4091 | 4727 | Дефект проката | MIAN | GENE | 00:47 | 00:50 | 00:53 | 50 | 77 |  | INT | Дефект проката Эквивалент потери металла 10%. |  | (c)
52358.045 | 9.115 | 9.054 | -2.53 | -2.591 | -36 | 18 | 1 | 0 | 2470 | 4727 |  | LWAN | GENE | 00:41 | 00:49 | 00:47 | 121 | 73 |  | INT | Эквивалент потери металла 10%. |  | (c)
52358.758 | 9.828 | 9.809 | -1.817 | -1.836 | -14 | -14 | 24 | 0 | 1795 | 4727 | Дефект проката | MIAN | PITT | 00:44 | 00:44 | 00:50 | 41 | 74 |  | INT | Дефект проката Эквивалент потери металла 15%. |  | (c)
52360.609 | 0.034 | 0.019 | -11.631 | -11.646 | 618 | 758 | 749 | 618 | 19 | 4728 |  | CORR | GENE | 07:32 | 07:54 | 07:53 | 99 | 261 | 14 | EXT |  | 0.89 | (c)
52361.407 | 0.832 | 0.783 | -10.833 | -10.882 | -793 | -650 | -565 | 337 | 783 | 4728 |  | CORR | GENE | 03:44 | 04:07 | 04:21 | 168 | 457 | 11 | EXT |  | 0.9 | (c)
52361.459 | 0.884 | 0.852 | -10.781 | -10.813 | 687 | 937 | 856 | 687 | 852 | 4728 |  | CORR | GENE | 07:43 | 08:23 | 08:10 | 107 | 338 | 11 | EXT |  | 0.89 | (c)
52364.632 | 4.057 | 3.833 | -7.608 | -7.832 | 215 | 305 | 383 | 215 | 3833 | 4728 |  | DENT | GENE | 06:27 | 06:41 | 06:54 | 405 | 335 | 0.4 | N/A | Глубина вмятины: 6 мм (0,4%). Линейка: 41 см в (383 см; 06:41 ч:мин) |  | (c)
52383.485 | 0 | 0 | -11.675 | -11.675 | -850 | -662 | -696 | 542 |  | 4730 | Нарушение формы кольцевого шва | GWAN |  | 08:51 | 09:21 | 09:16 | 0 | 309 |  | EXT | Нарушение формы кольцевого шва Аномалия находится на упругопластическом изгибе: R=549 D, максимальное растяжение на 0.4 час. |  | (c)
52396.1 | 0.94 | 0.837 | -10.475 | -10.578 | 420 | 551 | 533 | 420 | 837 | 4731 |  | CORR | GENE | 04:17 | 04:39 | 04:36 | 228 | 227 | 12 | EXT | Аномалия находится на упругопластическом изгибе: R=402 D, максимальное растяжение на 11.8 час. | 0.91 | (c)
52396.574 | 1.414 | 1.36 | -10.001 | -10.055 | 306 | 466 | 447 | 306 | 1360 | 4731 |  | CORR | GENE | 03:59 | 04:25 | 04:22 | 85 | 283 | 10 | EXT | Аномалия находится на упругопластическом изгибе: R=407 D, максимальное растяжение на 11.8 час. | 0.89 | (c)
52397.45 | 2.29 | 2.24 | -9.125 | -9.175 | 482 | 513 | 504 | 482 | 2240 | 4731 |  | CORR | AXGR | 04:27 | 04:32 | 04:31 | 157 | 43 | 13 | EXT | Аномалия находится на упругопластическом изгибе: R=419 D, максимальное растяжение на 11.8 час. | 0.9 | (c)
52398.382 | 3.222 | 3.201 | -8.193 | -8.214 | 1603 | 1707 | 1697 | 1603 | 3201 | 4731 |  | CORR | CIGR | 07:28 | 07:45 | 07:44 | 36 | 189 | 10 | EXT | Аномалия находится на упругопластическом изгибе: R=440 D, максимальное растяжение на 11.8 час. | 0.89 | (c)
52401.09 | 5.93 | 5.713 | -5.485 | -5.702 | 481 | 539 | 588 | 481 | 5321 | 4731 |  | CORR | GENE | 04:27 | 04:37 | 04:45 | 381 | 214 | 10 | EXT | Аномалия находится на упругопластическом изгибе: R=521 D, максимальное растяжение на 11.8 час. | 0.93 | (c)
52404.64 | 9.48 | 9.463 | -1.935 | -1.952 | 446 | 486 | 485 | 446 | 1929 | 4731 |  | CORR | CIGR | 04:22 | 04:28 | 04:28 | 23 | 78 | 11 | EXT | Аномалия находится на упругопластическом изгибе: R=689 D, максимальное растяжение на 11.8 час. | 0.89 | (c)
52406.654 | 0.079 | 0.022 | -11.581 | -11.638 | -1445 | -1285 | -1341 | 1236 | 22 | 4732 |  | CORR | GENE | 03:59 | 04:25 | 04:16 | 72 | 209 | 10 | EXT | Аномалия находится на упругопластическом изгибе: R=827 D, максимальное растяжение на 11.7 час. | 0.89 | (c)
52408.895 | 2.32 | 2.223 | -9.34 | -9.437 | -1319 | -1305 | -1296 | 1272 | 2223 | 4732 |  | CORR | AXGR | 04:20 | 04:22 | 04:23 | 382 | 47 | 11 | EXT |  | 0.93 | (c)
52413.633 | 7.058 | 7.01 | -4.602 | -4.65 | -1267 | -1129 | -1015 | 763 | 4561 | 4732 |  | CORR | GENE | 04:28 | 04:50 | 05:09 | 89 | 504 | 10 | EXT |  | 0.89 | (c)
52416.612 | 10.037 | 10.022 | -1.623 | -1.638 | -1211 | -1164 | -1139 | 1068 | 1592 | 4732 |  | CORR | CIGR | 04:37 | 04:45 | 04:49 | 46 | 143 | 10 | EXT |  | 0.89 | (c)
52419.158 | 0.923 | 0.901 | -10.587 | -10.609 | -1694 | -1637 | -1627 | 1561 | 901 | 4733 |  | CORR | CIGR | 04:24 | 04:33 | 04:35 | 37 | 133 | 11 | EXT |  | 0.89 | (c)
52422.849 | 4.614 | 4.527 | -6.896 | -6.983 | 1364 | 1425 | 1427 | 1364 | 4527 | 4733 |  | DENT | GENE | 00:38 | 00:48 | 00:48 | 186 | 125 | 0.4 | N/A | Глубина вмятины: 6 мм (0,4%). Линейка: 19 см в (453 см; 00:48 ч:мин) Аномалия находится на упругопластическом изгибе. |  | (c)
52429.564 | 11.329 | 11.316 | -0.181 | -0.194 | -1912 | -1831 | -1831 | 1750 | 170 | 4733 |  | CORR | CIGR | 03:49 | 04:02 | 04:02 | 24 | 161 | 14 | EXT | Аномалия находится на упругопластическом изгибе: R=392 D, максимальное растяжение на 6.1 час. | 0.89 | (c)
52434.269 | 4.524 | 4.445 | -7.111 | -7.19 | 366 | 511 | 440 | 366 | 4445 | 4734 |  | GOUG | GENE | 03:51 | 04:14 | 04:03 | 172 | 149 | 7 | EXT | Задир. Аномалия находится на упругопластическом изгибе: R=387 D, максимальное растяжение на 6 час. |  | (c)
52438.694 | 8.949 | 8.928 | -2.686 | -2.707 | 401 | 439 | 473 | 401 | 2666 | 4734 |  | CORR | CIGR | 03:56 | 04:03 | 04:08 | 41 | 145 | 11 | EXT | Аномалия находится на упругопластическом изгибе: R=454 D, максимальное растяжение на 6.2 час. | 0.89 | (c)
52451.818 | 10.438 | 10.404 | -0.887 | -0.921 | 506 | 700 | 654 | 506 | 859 | 4735 |  | CORR | GENE | 03:42 | 04:14 | 04:06 | 62 | 295 | 10 | EXT |  | 0.89 | (c)
52475.703 | 0.058 | 0.048 | -11.292 | -11.302 | -1852 | -1692 | -1739 | 1626 | 48 | 4738 |  | CORR | CIGR | 07:54 | 08:20 | 08:12 | 37 | 226 | 10 | EXT |  | 0.89 | (c)
52486.913 | 11.268 | 11.241 | -0.082 | -0.109 | 1038 | 1337 | 1211 | 1038 | 47 | 4738 |  | CORR | GENE | 03:40 | 04:28 | 04:08 | 62 | 346 | 14 | EXT |  | 0.89 | (c)
52497.939 | 10.944 | 10.887 | -0.141 | -0.198 | -1291 | -1000 | -1022 | 753 | 55 | 4739 |  | CORR | GENE | 05:31 | 06:18 | 06:14 | 143 | 538 | 10 | EXT | Аномалия находится на отводе. | 0.9 | (c)
52498.058 | 11.063 | 11.004 | -0.022 | -0.081 | -256 | -216 | -185 | 114 | 21 | 4739 |  | CORR | GENE | 08:18 | 08:24 | 08:29 | 60 | 142 | 13 | EXT | Аномалия находится на отводе. | 0.89 | (c)
52498.08 | 0 | 0 | -10.84 | -10.84 | 606 | 833 | 844 | 606 |  | 4740 | Нарушение формы кольцевого шва | GWAN |  | 10:57 | 11:34 | 11:36 | 0 | 476 |  | EXT | Нарушение формы кольцевого шва Аномалия находится на отводе. |  | (c)
52501.324 | 3.244 | 3.151 | -7.596 | -7.689 | -861 | -588 | -700 | 539 | 3151 | 4740 |  | CORR | GENE | 07:01 | 07:45 | 07:27 | 232 | 322 | 15 | EXT |  | 0.92 | (c)
52508.043 | 9.963 | 9.902 | -0.877 | -0.938 | -401 | -379 | -378 | 356 | 813 | 4740 | Дефект проката | MIAN | AXGR | 08:15 | 08:18 | 08:18 | 125 | 45 |  | INT | Дефект проката Эквивалент потери металла 10%. |  | (c)
52509.23 | 0.31 | 0.303 | -11.305 | -11.312 | 1579 | 1626 | 1625 | 1579 | 303 | 4741 |  | CORR | CIGR | 06:54 | 07:02 | 07:01 | 18 | 91 | 10 | EXT |  | 0.89 | (c)
52511.356 | 2.436 | 1.906 | -9.179 | -9.709 | 1234 | 1394 | 1627 | 1234 | 1906 | 4741 |  | DENT | GENE | 05:58 | 06:24 | 07:02 | 663 | 785 | 1.1 | N/A | Глубина вмятины: 16 мм (1,1%). Линейка: 66 см в (191 см; 06:24 ч:мин) |  | (c)
52515.765 | 6.845 | 6.825 | -4.77 | -4.79 | 953 | 970 | 971 | 953 | 4758 | 4741 |  | CORR | PITT | 05:13 | 05:16 | 05:16 | 32 | 36 | 10 | EXT |  | 0.89 | (c)
52516.43 | 7.51 | 7.497 | -4.105 | -4.118 | 1596 | 1640 | 1645 | 1596 | 4081 | 4741 |  | CORR | CIGR | 06:57 | 07:04 | 07:05 | 37 | 98 | 10 | EXT |  | 0.89 | (c)
52517.459 | 8.539 | 8.532 | -3.076 | -3.083 | 1283 | 1319 | 1317 | 1283 | 3067 | 4741 |  | GOUG | CIGR | 06:06 | 06:12 | 06:12 | 16 | 69 | 19 | EXT | Задир. |  | (c)
52520.574 | 0.039 | 0.031 | -6.136 | -6.144 | -2208 | -1679 | -1625 | 22 | 31 | 4742 |  | CORR | GENE | 04:37 | 06:03 | 06:11 | 77 | 1166 | 12 | EXT |  | 0.89 | (c)
52521.632 | 1.097 | 0.851 | -5.078 | -5.324 | -1404 | -1285 | -1215 | 827 | 851 | 4742 |  | DENT | GENE | 06:47 | 07:06 | 07:18 | 433 | 377 | 0.4 | N/A | Глубина вмятины: 5 мм (0,4%). Линейка: 43 см в (85 см; 07:06 ч:мин) |  | (c)
52524.062 | 3.527 | 3.496 | -2.648 | -2.679 | 1878 | 2017 | 1969 | 170 | 2622 | 4742 |  | CORR | GENE | 03:37 | 03:59 | 03:52 | 57 | 182 | 11 | EXT |  | 0.89 | (c)
52529.007 | 2.297 | 2.259 | -1.863 | -1.901 | -2196 | -2188 | -2186 | 35 | 1818 | 4743 |  | CORR | AXGR | 04:38 | 04:40 | 04:40 | 83 | 20 | 10 | EXT |  | 0.89 | (c)
52530.828 | 4.118 | 4.077 | -0.042 | -0.083 | 1906 | -2168 | -1948 | 0 | 7 | 4743 |  | CORR | GENE | 03:40 | 04:43 | 05:18 | 76 | 1213 | 11 | EXT |  | 0.89 | (c)
52545.461 | 3.046 | 2.885 | -8.389 | -8.55 | -1229 | -1171 | -1116 | 1003 | 2885 | 4745 |  | CORR | GENE | 06:30 | 06:39 | 06:48 | 177 | 226 | 10 | EXT |  | 0.9 | (c)
52554.045 | 0.195 | 0.07 | -10.75 | -10.875 | -68 | 614 | 351 | 0 | 70 | 4746 |  | CORR | GENE | 04:35 | 06:25 | 05:43 | 161 | 837 | 15 | EXT |  | 0.91 | (c)
52554.222 | 0.372 | 0.36 | -10.573 | -10.585 | 298 | 443 | 528 | 298 | 360 | 4746 |  | CORR | GENE | 05:34 | 05:58 | 06:11 | 120 | 461 | 15 | EXT |  | 0.9 | (c)
52554.533 | 0.683 | 0.6 | -10.262 | -10.345 | 219 | 689 | 496 | 219 | 600 | 4746 |  | CORR | GENE | 05:22 | 06:37 | 06:06 | 124 | 554 | 15 | EXT |  | 0.9 | (c)
52563.211 | 9.361 | 9.341 | -1.584 | -1.604 | 74 | 304 | 272 | 74 | 1527 | 4746 |  | CORR | GENE | 04:58 | 05:35 | 05:30 | 77 | 397 | 11 | EXT | Аномалия находится на упругопластическом изгибе: R=695 D, максимальное растяжение на 5.3 час. | 0.89 | (c)
52564.726 | 10.876 | 10.822 | -0.069 | -0.123 | 96 | 732 | 485 | 96 | 22 | 4746 |  | CORR | GENE | 05:02 | 06:44 | 06:04 | 101 | 778 | 13 | EXT | Аномалия находится на упругопластическом изгибе: R=553 D, максимальное растяжение на 5.3 час. | 0.89 | (c)
52594.035 | 6.29 | 6.199 | -4.925 | -5.016 | 539 | 558 | 561 | 539 | 4844 | 4749 |  | CORR | AXGR | 07:48 | 07:51 | 07:51 | 172 | 45 | 10 | EXT | Аномалия находится на упругопластическом изгибе: R=706 D, максимальное растяжение на 3.6 час. | 0.9 | (c)
52604.701 | 5.741 | 3.94 | -5.339 | -7.14 | -679 | -2216 | 1551 | 0 |  | 4750 |  | OVAL |  | 00:00 | 07:52 | 06:00 | 4867 |  |  | N/A | Овальность: 0,02 |  | (c)
52605.613 | 6.653 | 6.372 | -4.427 | -4.708 | 1342 | 1553 | 1675 | 1342 | 4116 | 4750 |  | DENT | GENE | 05:26 | 06:00 | 06:20 | 592 | 667 | 2 | N/A | Глубина вмятины: 29 мм (2,0%). Линейка: 59 см в (637 см; 06:00 ч:мин) |  | (c)
52622.114 | 0.969 | 0.955 | -10.581 | -10.595 | -1225 | -1166 | -1169 | 1113 | 955 | 4752 |  | CORR | CIGR | 08:21 | 08:30 | 08:30 | 30 | 112 | 11 | EXT |  | 0.89 | (c)
52627.804 | 6.659 | 6.568 | -4.891 | -4.982 | 707 | 765 | 764 | 707 | 4805 | 4752 |  | DENT | GENE | 01:33 | 01:42 | 01:42 | 177 | 113 | 0.6 | N/A | Глубина вмятины: 9 мм (0,6%). Линейка: 18 см в (657 см; 01:42 ч:мин) |  | (c)
52632.752 | 0.057 | 0.034 | -7.211 | -7.234 | 1678 | 2118 | 1992 | 0 | 34 | 4753а |  | CORR | GENE | 04:56 | 06:08 | 05:47 | 111 | 628 | 11 | EXT |  | 0.89 | (c)
52637.321 | 4.626 | 4.563 | -2.642 | -2.705 | 1340 | 1397 | 1465 | 641 | 2614 | 4753а |  | CORR | GENE | 04:02 | 04:11 | 04:22 | 91 | 249 | 15 | EXT |  | 0.89 | (c)
52654.322 | 11.958 | 11.926 | -0.062 | -0.094 | -169 | -123 | -121 | 72 | 45 | 4755аа |  | CORR | GENE | 03:20 | 03:28 | 03:28 | 49 | 97 | 13 | EXT |  | 0.89 | (c)
52654.384 | 0 | 0 | -10.081 | -10.081 | 823 | 1081 | 1583 | 0 |  | 4756а | Нарушение формы кольцевого шва | GWAN |  | 04:02 | 04:44 | 06:05 | 0 | 1520 |  | EXT | Нарушение формы кольцевого шва |  | (c)
52656.028 | 1.644 | 1.333 | -8.437 | -8.748 | 497 | 599 | 646 | 497 | 1333 | 4756а |  | GOUG | GENE | 03:10 | 03:26 | 03:34 | 422 | 298 | 10 | EXT | Задир. |  | (c)
52670.556 | 6.091 | 6.07 | -4.984 | -5.005 | 1774 | 1873 | 1927 | 150 | 4944 | 4757 |  | CORR | GENE | 03:47 | 04:03 | 04:12 | 61 | 307 | 10 | EXT |  | 0.89 | (c)
52671.333 | 6.868 | 6.851 | -4.207 | -4.224 | 1808 | 1930 | 1949 | 141 | 4182 | 4757 |  | CORR | CIGR | 03:53 | 04:12 | 04:15 | 42 | 281 | 13 | EXT |  | 0.89 | (c)
52671.529 | 7.064 | 7.015 | -4.011 | -4.06 | -1591 | -1550 | -1546 | 640 | 3956 | 4757 |  | DENT | GENE | 06:44 | 06:50 | 06:51 | 104 | 88 | 0.4 | N/A | Глубина вмятины: 6 мм (0,4%). Линейка: 10 см в (702 см; 06:50 ч:мин) Аномалия находится вблизи дефекта потери металла. |  | (c)
52671.543 | 7.078 | 7.073 | -3.997 | -4.002 | -1609 | -1590 | -1552 | 621 | 3980 | 4757 |  | GOUG | CIGR | 06:41 | 06:44 | 06:50 | 22 | 116 | 7 | EXT | Задир. |  | (c)
52675.467 | 11.002 | 10.98 | -0.073 | -0.095 | -1569 | -1528 | -1489 | 662 | 55 | 4757 |  | CORR | CIGR | 06:47 | 06:54 | 07:00 | 40 | 160 | 11 | EXT |  | 0.89 | (c)
52692.567 | 5.767 | 5.642 | -5.343 | -5.468 | 1482 | 1525 | 1509 | 695 | 5121 | 4759 |  | CORR | GENE | 04:44 | 04:51 | 04:49 | 347 | 54 | 11 | EXT |  | 0.93 | (c)
52720.168 | 10.888 | 10.839 | -0.537 | -0.586 | -616 | -570 | -572 | 529 | 512 | 4761 |  | ARTD | GENE | 03:46 | 03:53 | 03:53 | 74 | 86 |  | EXT | Наплавка. |  | (c)
52720.705 | 0 | 0 | -11.095 | -11.095 | -2137 | -2118 | -2122 | 2107 | 0 | 4762 | Непровар / утяжина | GWAN |  | 06:02 | 06:05 | 06:04 | 0 | 30 | 12 | INT | Непровар / утяжина Аномалия находится на отводе. |  | (c)
52731.042 | 10.337 | 10.324 | -0.758 | -0.771 | 908 | 956 | 958 | 908 | 743 | 4762 |  | GOUG | CIGR | 02:13 | 02:21 | 02:21 | 28 | 100 | 14 | EXT | Аномалия находится на отводе. Задир. |  | (c)
52731.794 | 11.089 | 11.006 | -0.006 | -0.089 | 1680 | -2074 | 2145 | 1680 | 5 | 4762 |  | CORR | GENE | 04:18 | 06:12 | 05:33 | 84 | 930 | 10 | EXT | Аномалия находится на отводе. | 0.89 | (c)
52735.409 | 3.609 | 3.467 | -7.831 | -7.973 | 162 | 189 | 184 | 162 | 3467 | 4763 |  | CORR | AXGR | 07:12 | 07:17 | 07:16 | 291 | 44 | 13 | EXT |  | 0.93 | (c)
52743.03 | 11.23 | 11.22 | -0.21 | -0.22 | 254 | 291 | 293 | 254 | 194 | 4763 |  | CORR | CIGR | 07:27 | 07:33 | 07:33 | 26 | 80 | 10 | EXT |  | 0.89 | (c)
52743.277 | 0.037 | 0.026 | -10.988 | -10.999 | -1801 | -1561 | -1642 | 430 | 26 | 4764 |  | CORR | CIGR | 07:42 | 08:21 | 08:08 | 32 | 317 | 10 | EXT |  | 0.89 | (c)
52749.149 | 5.909 | 5.898 | -5.116 | -5.127 | -1564 | -1551 | -1549 | 666 | 5103 | 4764 |  | CORR | PITT | 08:20 | 08:22 | 08:23 | 24 | 30 | 12 | EXT |  | 0.89 | (c)
52749.548 | 6.308 | 6.269 | -4.717 | -4.756 | -1750 | -1609 | -1618 | 480 | 4645 | 4764 |  | CORR | GENE | 07:50 | 08:13 | 08:12 | 111 | 264 | 11 | EXT |  | 0.89 | (c)
52755.374 | 1.109 | 1.075 | -9.826 | -9.86 | 1481 | 1554 | 1572 | 569 | 1075 | 4765 |  | CORR | CIGR | 05:00 | 05:12 | 05:15 | 43 | 181 | 11 | EXT | Аномалия находится на упругопластическом изгибе: R=591 D, максимальное растяжение на 7.3 час. | 0.89 | (c)
52759.708 | 5.443 | 5.435 | -5.492 | -5.5 | 2223 | -2205 | -2194 | 0 | 5435 | 4765 |  | CORR | CIGR | 07:00 | 07:06 | 07:07 | 24 | 89 | 10 | EXT | Аномалия находится на упругопластическом изгибе: R=467 D, максимальное растяжение на 7.2 час. | 0.89 | (c)
52759.932 | 5.667 | 5.63 | -5.268 | -5.305 | -2211 | -2158 | -2171 | 20 | 5177 | 4765 |  | CORR | GENE | 07:05 | 07:13 | 07:11 | 128 | 79 | 12 | EXT | Аномалия находится на упругопластическом изгибе: R=462 D, максимальное растяжение на 7.2 час. | 0.9 | (c)
52776.463 | 11.263 | 11.204 | -0.047 | -0.106 | -1661 | -1546 | -1521 | 570 | 35 | 4766 |  | CORR | GENE | 07:44 | 08:03 | 08:07 | 71 | 280 | 11 | EXT | Аномалия находится на упругопластическом изгибе: R=718 D, максимальное растяжение на 5.8 час. | 0.89 | (c)
52780.401 | 3.891 | 3.78 | -6.069 | -6.18 | -183 | -113 | -102 | 21 | 3780 | 4767 |  | DENT | GENE | 11:10 | 11:21 | 11:23 | 202 | 162 | 0.6 | N/A | Глубина вмятины: 9 мм (0,6%). Линейка: 20 см в (378 см; 11:21 ч:мин) Аномалия находится вблизи продольного шва. Аномалия находится на упругопластическом изгибе. |  | (c)
52785.424 | 8.914 | 8.816 | -1.046 | -1.144 | -1796 | -1730 | -1729 | 1663 | 963 | 4767 |  | DENT | GENE | 06:49 | 06:60 | 06:60 | 181 | 132 | 0.6 | N/A | Глубина вмятины: 9 мм (0,6%). Линейка: 18 см в (882 см; 06:60 ч:мин) Аномалия находится на упругопластическом изгибе. |  | (c)
52789.896 | 3.426 | 3.228 | -7.689 | -7.887 | 1785 | 1943 | 1943 | 129 | 3228 | 4768 |  | DENT | GENE | 06:46 | 07:12 | 07:12 | 337 | 317 | 0.4 | N/A | Глубина вмятины: 6 мм (0,4%). Линейка: 34 см в (323 см; 07:12 ч:мин) Аномалия находится вблизи продольного шва. |  | (c)
52793.557 | 7.087 | 6.943 | -4.028 | -4.172 | -968 | -897 | -901 | 833 | 3975 | 4768 |  | DENT | GENE | 11:22 | 11:33 | 11:33 | 197 | 134 | 0.4 | N/A | Глубина вмятины: 5 мм (0,4%). Линейка: 20 см в (694 см; 11:33 ч:мин) |  | (c)
52793.804 | 7.334 | 7.234 | -3.781 | -3.881 | -996 | -954 | -949 | 902 | 3705 | 4768 |  | DENT | GENE | 11:17 | 11:24 | 11:25 | 176 | 94 | 0.4 | N/A | Глубина вмятины: 5 мм (0,4%). Линейка: 18 см в (723 см; 11:24 ч:мин) |  | (c)
52795.843 | 9.373 | 9.363 | -1.742 | -1.752 | 25 | 40 | 61 | 25 | 1730 | 4768 |  | GOUG | CIGR | 02:02 | 02:05 | 02:08 | 22 | 70 | 9 | EXT | Задир. |  | (c)
52797.585 | 0 | 0 | -10.915 | -10.915 | 1519 | 1684 | 1824 | 102 |  | 4769 | Нарушение формы кольцевого шва | GWAN |  | 02:26 | 02:53 | 03:15 | 0 | 609 |  | EXT | Нарушение формы кольцевого шва |  | (c)
52797.585 | 0 | 0 | -10.915 | -10.915 | -1829 | -1350 | -1104 | 379 |  | 4769 | Нарушение формы кольцевого шва | GWAN |  | 05:26 | 06:43 | 07:23 | 0 | 1451 |  | EXT | Нарушение формы кольцевого шва |  | (c)
52806.973 | 9.388 | 9.125 | -1.527 | -1.79 | -1265 | -1190 | -1213 | 965 | 1412 | 4769 |  | CORR | GENE | 06:57 | 07:09 | 07:05 | 378 | 104 | 15 | EXT |  | 0.95 | (c)
52807.83 | 10.245 | 10.028 | -0.67 | -0.887 | -941 | -925 | -923 | 904 | 535 | 4769 | Дефект проката | MIAN | AXGR | 07:49 | 07:51 | 07:52 | 352 | 37 |  | EXT | Дефект проката Эквивалент потери металла 10%. |  | (c)
52853.747 | 11.457 | 11.437 | -0.058 | -0.078 | -1252 | -918 | -922 | 591 | 12 | 4773 |  | CORR | GENE | 04:03 | 04:57 | 04:56 | 66 | 661 | 11 | EXT |  | 0.89 | (c)
52865.498 | 0.048 | 0.021 | -11.392 | -11.419 | -2011 | -1848 | -1818 | 219 | 21 | 4775 |  | CORR | GENE | 06:59 | 07:25 | 07:30 | 97 | 385 | 13 | EXT |  | 0.89 | (c)
52884.517 | 7.627 | 7.618 | -3.623 | -3.632 | -2027 | -1984 | -1993 | 204 | 3605 | 4776 |  | CORR | CIGR | 07:53 | 08:00 | 07:59 | 27 | 67 | 11 | EXT |  | 0.89 | (c)
52886.456 | 9.566 | 9.556 | -1.684 | -1.694 | -1832 | -1769 | -1763 | 399 | 1664 | 4776 |  | CORR | CIGR | 08:25 | 08:35 | 08:36 | 30 | 138 | 10 | EXT |  | 0.89 | (c)
52888.02 | 11.13 | 11.074 | -0.12 | -0.176 | -2228 | -2161 | -2141 | 3 | 107 | 4776 |  | CORR | GENE | 07:21 | 07:32 | 07:35 | 69 | 174 | 13 | EXT |  | 0.89 | (c)
52888.923 | 0.783 | 0.771 | -10.517 | -10.529 | 1713 | 1774 | 1778 | 388 | 771 | 4777 |  | CORR | CIGR | 07:26 | 07:36 | 07:36 | 32 | 129 | 12 | EXT |  | 0.89 | (c)
52889.766 | 1.626 | 1.6 | -9.674 | -9.7 | 1229 | 1360 | 1370 | 720 | 1600 | 4777 |  | CORR | CIGR | 06:08 | 06:29 | 06:30 | 43 | 282 | 11 | EXT |  | 0.89 | (c)
52889.851 | 1.711 | 1.691 | -9.589 | -9.609 | 904 | 1335 | 1220 | 694 | 1691 | 4777 |  | CORR | GENE | 05:15 | 06:25 | 06:06 | 89 | 632 | 10 | EXT |  | 0.89 | (c)
52895.376 | 7.236 | 7.227 | -4.064 | -4.073 | 1935 | 1961 | 1964 | 239 | 4049 | 4777 |  | CORR | CIGR | 08:02 | 08:06 | 08:06 | 24 | 56 | 10 | EXT |  | 0.89 | (c)
52896.266 | 8.126 | 8.106 | -3.174 | -3.194 | 1791 | 1806 | 1810 | 401 | 3156 | 4777 |  | CORR | PITT | 07:38 | 07:41 | 07:41 | 38 | 38 | 14 | EXT |  | 0.89 | (c)
52896.563 | 8.423 | 8.358 | -2.877 | -2.942 | 1571 | 1714 | 1696 | 410 | 2845 | 4777 |  | CORR | GENE | 07:03 | 07:26 | 07:23 | 97 | 249 | 13 | EXT |  | 0.89 | (c)
52899.395 | 11.255 | 11.196 | -0.045 | -0.104 | 1765 | 1994 | 1934 | 128 | 13 | 4777 |  | CORR | GENE | 07:34 | 08:11 | 08:01 | 91 | 338 | 12 | EXT |  | 0.89 | (c)
52902.939 | 3.499 | 3.072 | -8.031 | -8.458 | -2011 | -1893 | -1739 | 1468 | 3072 | 4778 |  | DENT | GENE | 06:12 | 06:31 | 06:56 | 543 | 544 | 0.4 | N/A | Глубина вмятины: 6 мм (0,4%). Линейка: 54 см в (307 см; 06:31 ч:мин) |  | (c)
52922.652 | 0.427 | 0.418 | -11.133 | -11.142 | -719 | -681 | -680 | 641 | 418 | 4780 |  | CORR | CIGR | 07:13 | 07:19 | 07:19 | 21 | 78 | 10 | EXT |  | 0.89 | (c)
52933.752 | 11.527 | 11.498 | -0.033 | -0.062 | -1412 | -1180 | -1211 | 1009 | 11 | 4780 |  | CORR | GENE | 05:21 | 05:59 | 05:54 | 51 | 403 | 15 | EXT |  | 0.89 | (c)
52944.922 | 0.077 | 0.058 | -11.143 | -11.162 | 44 | 214 | 201 | 44 | 58 | 4782 |  | CORR | GENE | 05:58 | 06:26 | 06:24 | 68 | 313 | 10 | EXT |  | 0.89 | (c)
52949.125 | 4.28 | 4.168 | -6.94 | -7.052 | 1168 | 1266 | 1232 | 1168 | 4168 | 4782 |  | GOUG | GENE | 08:60 | 09:16 | 09:10 | 498 | 128 | 9 | EXT | Зона задиров. |  | (c)
52968.159 | 0.549 | 0.538 | -10.736 | -10.747 | -1637 | -1595 | -1578 | 593 | 538 | 4784 |  | CORR | CIGR | 05:56 | 06:03 | 06:05 | 20 | 119 | 10 | EXT |  | 0.89 | (c)
52968.491 | 0.881 | 0.844 | -10.404 | -10.441 | -1683 | -1527 | -1538 | 548 | 844 | 4784 |  | CORR | GENE | 05:48 | 06:13 | 06:12 | 87 | 288 | 13 | EXT |  | 0.89 | (c)
52968.727 | 1.117 | 1.031 | -10.168 | -10.254 | -1883 | -1502 | -1601 | 348 | 1031 | 4784 |  | CORR | GENE | 05:16 | 06:18 | 06:01 | 135 | 563 | 12 | EXT |  | 0.9 | (c)
53057.23 | 0 | 0 | -11.065 | -11.065 | 1751 | 1932 | 1892 | 198 |  | 4792 | Нарушение формы кольцевого шва | GWAN |  | 04:11 | 04:41 | 04:34 | 0 | 282 |  | EXT | Нарушение формы кольцевого шва Аномалия находится на упругопластическом изгибе: R=320 D, максимальное растяжение на 6.3 час. |  | (c)
53068.277 | 11.047 | 10.991 | -0.018 | -0.074 | -2009 | -1960 | -1875 | 221 | 15 | 4792 |  | CORR | GENE | 06:05 | 06:13 | 06:26 | 59 | 269 | 13 | EXT |  | 0.89 | (c)
53068.388 | 0.093 | 0.09 | -11.547 | -11.55 | 2030 | 2119 | 2143 | 2030 | 90 | 4793 |  | CORR | GENE | 05:30 | 05:44 | 05:48 | 52 | 226 | 11 | EXT |  | 0.89 | (c)
53072.296 | 4.001 | 3.862 | -7.639 | -7.778 | 1231 | 1388 | 1384 | 1231 | 3862 | 4793 |  | DENT | GENE | 03:21 | 03:46 | 03:46 | 325 | 307 | 0.4 | N/A | Глубина вмятины: 6 мм (0,4%). Линейка: 33 см в (386 см; 03:46 ч:мин) |  | (c)
53100.358 | 9.013 | 8.846 | -2.402 | -2.569 | -970 | -826 | -729 | 488 | 2196 | 4795 |  | DENT | GENE | 06:16 | 06:39 | 06:55 | 373 | 482 | 0.7 | N/A | Глубина вмятины: 10 мм (0,7%). Линейка: 37 см в (885 см; 06:39 ч:мин) |  | (c)
53137.747 | 0.517 | 0.446 | -10.743 | -10.814 | -1510 | -1490 | -1494 | 721 | 446 | 4799 |  | CORR | AXGR | 07:10 | 07:13 | 07:13 | 192 | 31 | 11 | EXT |  | 0.91 | (c)
53138.355 | 1.125 | 0.918 | -10.135 | -10.342 | -1460 | -1455 | -1441 | 771 | 918 | 4799 |  | CORR | AXGR | 07:18 | 07:19 | 07:21 | 354 | 38 | 14 | EXT |  | 0.94 | (c)
53138.721 | 1.491 | 1.316 | -9.769 | -9.944 | -1580 | -1462 | -1499 | 651 | 1316 | 4799 |  | CORR | GENE | 06:59 | 07:18 | 07:12 | 496 | 162 | 11 | EXT |  | 0.94 | (c)
53146.853 | 9.623 | 9.614 | -1.637 | -1.646 | -1928 | -1861 | -1841 | 302 | 1625 | 4799 |  | CORR | CIGR | 06:03 | 06:14 | 06:17 | 21 | 176 | 12 | EXT |  | 0.89 | (c)
53152.753 | 4.263 | 4.246 | -6.967 | -6.984 | -1339 | -1293 | -1276 | 891 | 4246 | 4800 |  | CORR | CIGR | 05:42 | 05:49 | 05:52 | 35 | 126 | 11 | EXT |  | 0.89 | (c)
53157.792 | 9.302 | 9.289 | -1.928 | -1.941 | -1684 | -1629 | -1625 | 547 | 1915 | 4800 |  | CORR | CIGR | 04:46 | 04:55 | 04:56 | 26 | 118 | 10 | EXT |  | 0.89 | (c)
53158.779 | 10.289 | 10.179 | -0.941 | -1.051 | -1717 | -1678 | -1684 | 514 | 855 | 4800 |  | CORR | GENE | 04:41 | 04:47 | 04:46 | 196 | 64 | 10 | EXT |  | 0.9 | (c)
53159.068 | 10.578 | 10.555 | -0.652 | -0.675 | -1806 | -1668 | -1701 | 424 | 626 | 4800 |  | CORR | GENE | 04:27 | 04:49 | 04:44 | 49 | 211 | 12 | EXT |  | 0.89 | (c)
53159.698 | 11.208 | 11.177 | -0.022 | -0.053 | -934 | -844 | -834 | 734 | 4 | 4800 |  | CORR | GENE | 06:47 | 07:02 | 07:04 | 49 | 201 | 11 | EXT |  | 0.89 | (c)
53177.62 | 7.035 | 6.938 | -4.24 | -4.337 | -111 | -58 | -69 | 27 | 4150 | 4802 |  | DENT | GENE | 01:28 | 01:36 | 01:34 | 187 | 84 | 0.4 | N/A | Глубина вмятины: 6 мм (0,4%). Линейка: 19 см в (694 см; 01:36 ч:мин) Аномалия находится вблизи продольного шва. |  | (c)
53222.417 | 5.917 | 5.906 | -5.678 | -5.689 | 1043 | 1132 | 1093 | 1043 | 5653 | 4806 |  | GOUG | CIGR | 05:57 | 06:11 | 06:05 | 36 | 100 | 7 | EXT | Задир. |  | (c)
53231.099 | 3.004 | 2.963 | -8.156 | -8.197 | 366 | 467 | 472 | 366 | 2963 | 4807 |  | CORR | GENE | 05:08 | 05:24 | 05:25 | 59 | 212 | 10 | EXT |  | 0.89 | (c)
53303.479 | 6.809 | 6.794 | -4.846 | -4.861 | -528 | -484 | -480 | 432 | 4830 | 4813 |  | CORR | CIGR | 06:20 | 06:27 | 06:27 | 31 | 96 | 11 | EXT | Аномалия находится на упругопластическом изгибе: R=738 D, максимальное растяжение на 5.3 час. | 0.89 | (c)
53347.808 | 5.558 | 5.535 | -5.792 | -5.815 | 1791 | 2050 | 1988 | 1791 | 5535 | 4817 |  | CORR | CIGR | 05:19 | 06:01 | 05:50 | 40 | 394 | 10 | EXT |  | 0.89 | (c)
53401.268 | 2.798 | 2.604 | -8.707 | -8.901 | 283 | 467 | 390 | 283 | 2604 | 4822 |  | GOUG | GENE | 07:38 | 08:07 | 07:55 | 555 | 213 | 8 | EXT | Зона задиров. |  | (c)
53438.599 | 5.359 | 5.342 | -6.091 | -6.108 | -512 | -216 | -313 | 114 | 5342 | 4825 |  | CORR | GENE | 04:29 | 05:16 | 05:01 | 61 | 398 | 10 | EXT |  | 0.89 | (c)
53441.379 | 8.139 | 7.96 | -3.311 | -3.49 | 276 | 437 | 514 | 276 | 3099 | 4825 |  | DENT | GENE | 06:36 | 07:02 | 07:14 | 391 | 475 | 0.4 | N/A | Глубина вмятины: 6 мм (0,4%). Линейка: 39 см в (796 см; 07:02 ч:мин) |  | (c)
53454.658 | 9.968 | 9.824 | -0.537 | -0.681 | -2161 | -1967 | -1836 | 69 | 433 | 4826 |  | DENT | GENE | 06:11 | 06:42 | 07:03 | 248 | 649 | 0.9 | N/A | Глубина вмятины: 13 мм (0,9%). Линейка: 25 см в (982 см; 06:42 ч:мин) Аномалия находится вблизи продольного шва. |  | (c)
53455.245 | 0.05 | 0.02 | -11.345 | -11.375 | -1552 | -794 | -1015 | 478 | 20 | 4827 |  | CORR | GENE | 05:46 | 07:49 | 07:13 | 102 | 1074 | 11 | EXT |  | 0.89 | (c)
53455.808 | 0.613 | 0.507 | -10.782 | -10.888 | -1266 | -1027 | -1146 | 965 | 507 | 4827 |  | CORR | GENE | 06:33 | 07:11 | 06:52 | 173 | 239 | 10 | EXT |  | 0.9 | (c)
53456.155 | 0.96 | 0.941 | -10.435 | -10.454 | -1114 | -1035 | -1033 | 951 | 941 | 4827 |  | CORR | GENE | 06:57 | 07:10 | 07:10 | 56 | 163 | 10 | EXT |  | 0.89 | (c)
53457.141 | 1.946 | 1.908 | -9.449 | -9.487 | -986 | -953 | -963 | 941 | 1908 | 4827 |  | CORR | AXGR | 07:18 | 07:23 | 07:22 | 105 | 45 | 10 | EXT |  | 0.89 | (c)
53457.254 | 2.059 | 2.049 | -9.336 | -9.346 | -955 | -916 | -919 | 882 | 2049 | 4827 |  | CORR | CIGR | 07:23 | 07:29 | 07:29 | 27 | 74 | 10 | EXT |  | 0.89 | (c)
53457.625 | 2.43 | 2.23 | -8.965 | -9.165 | -1010 | -902 | -933 | 857 | 2230 | 4827 |  | CORR | GENE | 07:14 | 07:31 | 07:26 | 763 | 153 | 11 | EXT |  | 0.96 | (c)
53469.504 | 2.914 | 2.884 | -8.226 | -8.256 | -1862 | -1743 | -1738 | 369 | 2884 | 4828 |  | CORR | GENE | 07:52 | 08:11 | 08:12 | 70 | 248 | 10 | EXT |  | 0.89 | (c)
53470.613 | 4.023 | 4.002 | -7.117 | -7.138 | 1097 | 1202 | 1203 | 920 | 4002 | 4828 |  | CORR | CIGR | 03:50 | 04:06 | 04:07 | 37 | 213 | 10 | EXT |  | 0.89 | (c)
53471.927 | 5.337 | 5.322 | -5.803 | -5.818 | -1922 | -1697 | -1783 | 308 | 5322 | 4828 |  | CORR | GENE | 07:42 | 08:19 | 08:05 | 59 | 279 | 10 | EXT |  | 0.89 | (c)
53472.592 | 6.002 | 5.98 | -5.138 | -5.16 | 1019 | 1148 | 1136 | 977 | 5120 | 4828 |  | CORR | CIGR | 03:37 | 03:58 | 03:56 | 40 | 235 | 10 | EXT |  | 0.89 | (c)
53477.637 | 11.047 | 10.905 | -0.093 | -0.235 | 873 | 1243 | 1197 | 709 | 57 | 4828 |  | CORR | GENE | 03:13 | 04:13 | 04:06 | 178 | 649 | 11 | EXT |  | 0.9 | (c)
53477.716 | 11.126 | 11.085 | -0.014 | -0.055 | -2163 | -2029 | -2048 | 67 | 8 | 4828 |  | ARTD | CIGR | 07:03 | 07:25 | 07:22 | 47 | 231 |  | INT | Эквивалент потери металла 14%. |  | (c)
53483.664 | 5.934 | 5.84 | -5.576 | -5.67 | -769 | -741 | -733 | 698 | 5489 | 4829 |  | CORR | GENE | 06:36 | 06:40 | 06:41 | 181 | 72 | 10 | EXT | Аномалия находится на отводе. | 0.9 | (c)
53484.853 | 7.123 | 7.107 | -4.387 | -4.403 | -769 | -694 | -680 | 590 | 4329 | 4829 |  | CORR | GENE | 06:36 | 06:48 | 06:50 | 74 | 179 | 10 | EXT | Аномалия находится на отводе. | 0.89 | (c)
53485.628 | 7.898 | 7.845 | -3.612 | -3.665 | -567 | -552 | -544 | 521 | 3466 | 4829 |  | CORR | AXGR | 07:08 | 07:11 | 07:12 | 199 | 46 | 10 | EXT | Аномалия находится на отводе. | 0.91 | (c)
53487.395 | 9.665 | 9.642 | -1.845 | -1.868 | -750 | -679 | -682 | 613 | 1773 | 4829 |  | CORR | GENE | 06:39 | 06:50 | 06:50 | 95 | 138 | 13 | EXT | Аномалия находится на отводе. | 0.89 | (c)
53489.282 | 0.042 | 0.032 | -11.328 | -11.338 | -1623 | -1502 | -1525 | 1428 | 32 | 4830 |  | CORR | CIGR | 06:56 | 07:16 | 07:12 | 32 | 195 | 10 | EXT |  | 0.89 | (c)
53522.959 | 0.054 | 0.037 | -11.536 | -11.553 | 2091 | -2172 | -2230 | 2090 | 37 | 4833 |  | CORR | GENE | 06:49 | 07:21 | 07:12 | 60 | 280 | 10 | EXT |  | 0.89 | (c)
53534.423 | 11.518 | 11.489 | -0.072 | -0.101 | 2116 | 2213 | -2142 | 1940 | 44 | 4833 |  | CORR | GENE | 06:54 | 07:09 | 07:26 | 57 | 405 | 10 | EXT |  | 0.89 | (c)
53536.367 | 1.872 | 1.853 | -9.583 | -9.602 | 1508 | 1681 | 1704 | 1508 | 1853 | 4834 |  | CORR | GENE | 08:07 | 08:34 | 08:38 | 52 | 390 | 10 | EXT |  | 0.89 | (c)
53545.878 | 11.383 | 11.295 | -0.072 | -0.16 | 873 | 982 | 1157 | 873 | 29 | 4834 |  | CORR | GENE | 06:24 | 06:42 | 07:10 | 131 | 568 | 11 | EXT |  | 0.9 | (c)
53557.43 | 0 | 0 | -11.66 | -11.66 | 1801 | -1842 | -2074 | 1488 |  | 4836 | Нарушение формы кольцевого шва | GWAN |  | 04:26 | 06:38 | 06:00 | 0 | 1172 |  | EXT | Нарушение формы кольцевого шва |  | (c)
53557.45 | 0.02 | 0.013 | -11.64 | -11.647 | -1752 | -1631 | -1615 | 1478 | 13 | 4836 |  | CORR | CIGR | 06:52 | 07:12 | 07:14 | 23 | 274 | 12 | EXT |  | 0.89 | (c)
53559.58 | 2.15 | 1.787 | -9.51 | -9.873 | -1650 | -1571 | -1600 | 1550 | 1787 | 4836 |  | CORR | GENE | 07:09 | 07:21 | 07:17 | 680 | 100 | 10 | EXT |  | 0.95 | (c)
53569.132 | 0.042 | 0.026 | -11.203 | -11.219 | 510 | 546 | 600 | 510 | 26 | 4837 |  | CORR | CIGR | 06:52 | 06:58 | 07:07 | 32 | 181 | 10 | EXT |  | 0.89 | (c)
53569.608 | 0.518 | 0.462 | -10.727 | -10.783 | -742 | -694 | -685 | 627 | 462 | 4837 |  | DENT | GENE | 03:30 | 03:38 | 03:40 | 124 | 115 | 0.4 | N/A | Глубина вмятины: 5 мм (0,4%). Линейка: 12 см в (46 см; 03:38 ч:мин) |  | (c)
53572.722 | 3.632 | 3.502 | -7.613 | -7.743 | 181 | 322 | 426 | 181 | 3502 | 4837 |  | DENT | GENE | 05:59 | 06:22 | 06:39 | 289 | 490 | 0.6 | N/A | Глубина вмятины: 9 мм (0,6%). Линейка: 29 см в (350 см; 06:22 ч:мин) |  | (c)
53612.925 | 11.585 | 11.567 | -0.085 | -0.103 | -208 | 5 | -6 | 0 | 31 | 4840 |  | CORR | GENE | 05:33 | 06:07 | 06:05 | 72 | 404 | 13 | EXT |  | 0.89 | (c)
53635.549 | 11.214 | 11.142 | -0.031 | -0.103 | -1908 | -1532 | -1541 | 1174 | 19 | 4842 |  | CORR | GENE | 05:13 | 06:13 | 06:12 | 84 | 734 | 11 | EXT |  | 0.89 | (c)
53635.666 | 0.086 | 0.034 | -10.979 | -11.031 | -1394 | -1240 | -903 | 413 | 34 | 4843 |  | CORR | GENE | 05:20 | 05:44 | 06:39 | 138 | 981 | 11 | EXT | Аномалия находится на отводе. | 0.9 | (c)
53639.345 | 3.765 | 3.734 | -7.3 | -7.331 | -902 | -835 | -809 | 717 | 3734 | 4843 |  | CORR | CIGR | 06:39 | 06:50 | 06:54 | 44 | 185 | 10 | EXT | Аномалия находится на отводе. | 0.89 | (c)
53642.302 | 6.722 | 6.675 | -4.343 | -4.39 | -326 | -221 | -234 | 142 | 4285 | 4843 |  | CORR | GENE | 08:12 | 08:29 | 08:27 | 105 | 184 | 10 | EXT | Аномалия находится на отводе. | 0.89 | (c)
53650.924 | 4.279 | 4.255 | -7.356 | -7.38 | 1797 | 1857 | 1896 | 1797 | 4255 | 4844 |  | CORR | GENE | 04:17 | 04:26 | 04:33 | 49 | 198 | 12 | EXT |  | 0.89 | (c)
53651.602 | 4.957 | 4.941 | -6.678 | -6.694 | 1821 | 1911 | 1899 | 1821 | 4941 | 4844 |  | CORR | GENE | 04:20 | 04:35 | 04:33 | 54 | 155 | 14 | EXT |  | 0.89 | (c)
53658.199 | 11.554 | 11.546 | -0.081 | -0.089 | -84 | -6 | 7 | 0 | 40 | 4844 |  | CORR | GENE | 11:13 | 11:25 | 11:28 | 49 | 182 | 13 | EXT |  | 0.89 | (c)
53658.206 | 11.561 | 11.505 | -0.074 | -0.13 | 1600 | 1793 | 2166 | 1600 | 35 | 4844 |  | CORR | GENE | 03:45 | 04:16 | 05:16 | 95 | 1132 | 14 | EXT |  | 0.89 | (c)
53661.887 | 3.607 | 3.594 | -7.608 | -7.621 | -1045 | -997 | -983 | 922 | 3594 | 4845 |  | CORR | CIGR | 06:12 | 06:20 | 06:22 | 27 | 123 | 10 | EXT | Аномалия находится на отводе. | 0.89 | (c)
53662.008 | 3.728 | 3.692 | -7.487 | -7.523 | -1128 | -821 | -942 | 757 | 3692 | 4845 |  | CORR | GENE | 05:59 | 06:48 | 06:29 | 65 | 371 | 11 | EXT | Аномалия находится на отводе. | 0.89 | (c)
53662.849 | 4.569 | 4.538 | -6.646 | -6.677 | -1127 | -908 | -973 | 820 | 4538 | 4845 |  | CORR | GENE | 05:59 | 06:34 | 06:24 | 56 | 306 | 13 | EXT | Аномалия находится на отводе. | 0.89 | (c)
53662.923 | 4.643 | 4.623 | -6.572 | -6.592 | -1296 | -1240 | -1248 | 934 | 4623 | 4845 |  | CORR | GENE | 05:32 | 05:41 | 05:39 | 51 | 97 | 10 | EXT | Аномалия находится на отводе. | 0.89 | (c)
53666.255 | 7.975 | 7.959 | -3.24 | -3.256 | -636 | -593 | -592 | 548 | 3229 | 4845 |  | CORR | CIGR | 07:18 | 07:25 | 07:25 | 27 | 88 | 11 | EXT | Аномалия находится на отводе. | 0.89 | (c)
53666.92 | 8.64 | 8.444 | -2.575 | -2.771 | -1445 | -1381 | -1392 | 785 | 2425 | 4845 |  | CORR | GENE | 05:08 | 05:18 | 05:16 | 346 | 107 | 11 | EXT | Аномалия находится на отводе. | 0.93 | (c)
53669.495 | 0 | 0 | -11.135 | -11.135 | -1323 | -1175 | -1111 | 899 |  | 4846 | Нарушение формы кольцевого шва | GWAN |  | 09:12 | 09:35 | 09:46 | 0 | 424 |  | EXT | Нарушение формы кольцевого шва Аномалия находится на отводе. |  | (c)
53703.285 | 0 | 0 | -11.3 | -11.3 | 596 | 739 | 798 | 596 |  | 4849 | Нарушение формы кольцевого шва | GWAN |  | 08:23 | 08:46 | 08:56 | 0 | 405 |  | EXT | Нарушение формы кольцевого шва |  | (c)
53706.072 | 2.787 | 2.76 | -8.513 | -8.54 | -1044 | -920 | -949 | 853 | 2760 | 4849 |  | CORR | GENE | 03:58 | 04:18 | 04:14 | 61 | 191 | 11 | EXT |  | 0.89 | (c)
53714.479 | 11.194 | 11.14 | -0.106 | -0.16 | -629 | -379 | -250 | 0 | 27 | 4849 |  | CORR | GENE | 05:05 | 05:46 | 06:07 | 133 | 758 | 14 | EXT |  | 0.9 | (c)
53714.685 | 0.1 | 0.04 | -11.38 | -11.44 | 1660 | 1780 | 1982 | 1660 | 40 | 4850 |  | CORR | GENE | 05:06 | 05:26 | 05:58 | 129 | 644 | 11 | EXT |  | 0.9 | (c)
53730.324 | 4.259 | 4.114 | -7.451 | -7.596 | 628 | 702 | 741 | 628 | 4114 | 4851 |  | DENT | GENE | 01:23 | 01:34 | 01:41 | 212 | 225 | 0.4 | N/A | Глубина вмятины: 6 мм (0,4%). Линейка: 21 см в (411 см; 01:34 ч:мин) |  | (c)
53737.822 | 0.047 | 0.02 | -11.398 | -11.425 | 374 | 987 | 886 | 374 | 20 | 4852 |  | CORR | GENE | 03:56 | 05:35 | 05:19 | 98 | 1025 | 13 | EXT |  | 0.89 | (c)
53788.032 | 5.172 | 5.152 | -6.478 | -6.498 | -976 | -923 | -923 | 870 | 5152 | 4856 |  | CORR | CIGR | 02:40 | 02:49 | 02:48 | 34 | 106 | 13 | EXT |  | 0.89 | (c)
53805.735 | 0.03 | 0.017 | -10.61 | -10.623 | -81 | 88 | 174 | 0 | 17 | 4858 |  | CORR | GENE | 05:35 | 06:02 | 06:16 | 111 | 511 | 10 | EXT |  | 0.89 | (c)
53807.577 | 1.872 | 1.737 | -8.768 | -8.903 | 225 | 379 | 434 | 225 | 1737 | 4858 |  | DENT | GENE | 06:24 | 06:49 | 06:58 | 245 | 418 | 0.5 | N/A | Глубина вмятины: 7 мм (0,5%). Линейка: 25 см в (174 см; 06:49 ч:мин) |  | (c)
53813.95 | 8.245 | 8.051 | -2.395 | -2.589 | 368 | 493 | 605 | 368 | 2197 | 4858 |  | DENT | GENE | 06:47 | 07:07 | 07:25 | 392 | 473 | 0.4 | N/A | Глубина вмятины: 5 мм (0,4%). Линейка: 39 см в (805 см; 07:07 ч:мин) |  | (c)
53814.111 | 8.406 | 8.35 | -2.234 | -2.29 | -867 | -766 | -748 | 629 | 2201 | 4858 |  | ARTD | GENE | 03:28 | 03:44 | 03:47 | 89 | 238 |  | EXT | Наплавка/вышлифовка 10%. |  | (c)
53816.309 | 10.604 | 10.525 | -0.036 | -0.115 | -148 | 284 | 264 | 0 | 13 | 4858 |  | CORR | GENE | 05:24 | 06:34 | 06:30 | 102 | 824 | 11 | EXT |  | 0.89 | (c)
53827.792 | 0.107 | 0.039 | -11.223 | -11.291 | -222 | 273 | 90 | 0 | 39 | 4860 |  | CORR | GENE | 06:38 | 07:58 | 07:28 | 87 | 625 | 10 | EXT |  | 0.89 | (c)
53838.962 | 11.277 | 11.264 | -0.053 | -0.066 | -1129 | -1028 | -1001 | 872 | 24 | 4860 |  | CORR | CIGR | 04:11 | 04:28 | 04:32 | 42 | 257 | 12 | EXT |  | 0.89 | (c)
53851.448 | 0.993 | 0.861 | -10.577 | -10.709 | 300 | 414 | 516 | 300 | 861 | 4862 |  | DENT | GENE | 06:26 | 06:45 | 07:01 | 287 | 433 | 0.4 | N/A | Глубина вмятины: 6 мм (0,4%). Линейка: 29 см в (86 см; 06:45 ч:мин) Аномалия находится вблизи дефекта потери металла. |  | (c)
53851.506 | 1.051 | 1.031 | -10.519 | -10.539 | 219 | 292 | 296 | 219 | 1031 | 4862 |  | CORR | CIGR | 06:13 | 06:25 | 06:26 | 46 | 155 | 13 | EXT |  | 0.89 | (c)
53859.2 | 8.745 | 8.586 | -2.825 | -2.984 | 413 | 502 | 595 | 413 | 2561 | 4862 |  | DENT | GENE | 06:45 | 06:59 | 07:14 | 423 | 364 | 0.4 | N/A | Глубина вмятины: 5 мм (0,4%). Линейка: 42 см в (859 см; 06:59 ч:мин) |  | (c)
53879.171 | 5.726 | 5.708 | -3.939 | -3.957 | 1620 | 1707 | 1721 | 1620 | 3927 | 4864 |  | CORR | CIGR | 03:58 | 04:12 | 04:15 | 30 | 201 | 10 | EXT |  | 0.89 | (c)
53894.641 | 11.531 | 11.518 | -0.144 | -0.157 | 1603 | 1676 | 1683 | 1603 | 99 | 4865 |  | CORR | GENE | 07:39 | 07:51 | 07:52 | 58 | 161 | 10 | EXT |  | 0.89 | (c)
53894.935 | 0.15 | 0.083 | -10.265 | -10.332 | 1682 | 1858 | 1930 | 1682 | 83 | 4866 |  | CORR | GENE | 07:29 | 07:57 | 08:09 | 86 | 496 | 10 | EXT |  | 0.89 | (c)
53929.593 | 1.648 | 1.595 | -9.582 | -9.635 | -1246 | -1042 | -953 | 660 | 1595 | 4869 |  | CORR | GENE | 05:35 | 06:08 | 06:23 | 93 | 585 | 10 | EXT |  | 0.89 | (c)
53965.659 | 4.199 | 4.052 | -7.131 | -7.278 | 1093 | 1200 | 1222 | 1093 | 4052 | 4872 |  | DENT | GENE | 05:46 | 06:04 | 06:07 | 340 | 258 | 0.4 | N/A | Глубина вмятины: 6 мм (0,4%). Линейка: 34 см в (405 см; 06:04 ч:мин) |  | (c)
53979.368 | 6.578 | 6.444 | -4.877 | -5.011 | -765 | -597 | -568 | 372 | 4827 | 4873 |  | DENT | GENE | 09:25 | 09:52 | 09:57 | 184 | 393 | 0.4 | N/A | Глубина вмятины: 5 мм (0,4%). Линейка: 18 см в (644 см; 09:52 ч:мин) |  | (c)
53985.741 | 1.496 | 1.429 | -9.724 | -9.791 | -975 | -912 | -765 | 555 | 1429 | 4874 |  | CORR | GENE | 07:06 | 07:17 | 07:40 | 144 | 420 | 10 | EXT |  | 0.9 | (c)
53990.577 | 6.332 | 6.318 | -4.888 | -4.902 | -662 | -580 | -583 | 504 | 4866 | 4874 |  | CORR | CIGR | 07:57 | 08:10 | 08:10 | 36 | 158 | 11 | EXT |  | 0.89 | (c)
53992.25 | 8.005 | 7.911 | -3.215 | -3.309 | -681 | -502 | -524 | 366 | 3193 | 4874 |  | CORR | GENE | 07:54 | 08:23 | 08:19 | 116 | 315 | 11 | EXT |  | 0.89 | (c)
53994.994 | 10.749 | 10.744 | -0.471 | -0.476 | -657 | -530 | -538 | 420 | 415 | 4874 |  | CORR | GENE | 07:58 | 08:18 | 08:17 | 61 | 237 | 10 | EXT |  | 0.89 | (c)
53995.451 | 11.206 | 11.061 | -0.014 | -0.159 | -923 | -719 | -651 | 379 | 8 | 4874 |  | CORR | GENE | 07:15 | 07:48 | 07:59 | 151 | 544 | 15 | EXT |  | 0.91 | (c)
54006.736 | 11.271 | 11.249 | -0.044 | -0.066 | 592 | 694 | 757 | 592 | 28 | 4875 |  | CORR | CIGR | 04:48 | 05:05 | 05:15 | 38 | 330 | 10 | EXT |  | 0.89 | (c)
54018.375 | 11.595 | 11.569 | -0.06 | -0.086 | 1899 | 2143 | 2165 | 1899 | 36 | 4876 |  | CORR | GENE | 04:04 | 04:43 | 04:47 | 50 | 532 | 15 | EXT |  | 0.89 | (c)
54042.114 | 0.484 | 0.297 | -10.641 | -10.828 | 309 | 454 | 444 | 309 | 297 | 4879 |  | DENT | GENE | 03:13 | 03:36 | 03:35 | 310 | 270 | 0.4 | N/A | Глубина вмятины: 6 мм (0,4%). Линейка: 31 см в (30 см; 03:36 ч:мин) |  | (c)
54052.71 | 11.08 | 10.981 | -0.045 | -0.144 | 2120 | -2202 | -2154 | 1967 | 13 | 4879 |  | CORR | GENE | 08:05 | 08:28 | 08:36 | 131 | 374 | 12 | EXT |  | 0.9 | (c)
54063.91 | 0 | 0 | -11.27 | -11.27 | -216 | 114 | 106 | 0 |  | 4881 | Нарушение формы кольцевого шва | GWAN |  | 10:22 | 11:16 | 11:14 | 0 | 644 |  | EXT | Нарушение формы кольцевого шва |  | (c)
54073.543 | 9.633 | 9.558 | -1.637 | -1.712 | -1181 | -1070 | -1089 | 997 | 1623 | 4881 |  | CORR | GENE | 07:47 | 08:04 | 08:01 | 89 | 184 | 10 | EXT |  | 0.89 | (c)
54075.18 | 0 | 0 | -11.14 | -11.14 | 287 | 626 | 591 | 287 |  | 4882 | Нарушение формы кольцевого шва | GWAN |  | 10:26 | 11:21 | 11:15 | 0 | 608 |  | EXT | Нарушение формы кольцевого шва |  | (c)
54086.32 | 0 | 0 | -11.01 | -11.01 | -350 | -4 | -143 | 0 |  | 4883 | Нарушение формы кольцевого шва | GWAN |  | 01:39 | 02:35 | 02:12 | 0 | 414 |  | EXT | Нарушение формы кольцевого шва |  | (c)
54086.32 | 0 | 0 | -11.01 | -11.01 | -1624 | -1323 | -1314 | 606 |  | 4883 | Нарушение формы кольцевого шва | GWAN |  | 10:13 | 11:02 | 11:04 | 0 | 621 |  | EXT | Нарушение формы кольцевого шва |  | (c)
54086.369 | 0.049 | 0.02 | -10.961 | -10.99 | 1671 | 1866 | 1846 | 209 | 20 | 4883 |  | CORR | GENE | 07:05 | 07:37 | 07:34 | 76 | 351 | 12 | EXT |  | 0.89 | (c)
54086.746 | 0.426 | 0.406 | -10.584 | -10.604 | 1448 | 1509 | 1521 | 636 | 406 | 4883 |  | CORR | CIGR | 06:29 | 06:39 | 06:41 | 43 | 146 | 13 | EXT |  | 0.89 | (c)
54089.288 | 2.968 | 2.937 | -8.042 | -8.073 | 1620 | 1758 | 1846 | 158 | 2937 | 4883 |  | CORR | GENE | 06:57 | 07:19 | 07:34 | 105 | 453 | 10 | EXT |  | 0.89 | (c)
54093.89 | 7.57 | 7.543 | -3.44 | -3.467 | 1438 | 1549 | 1584 | 500 | 3350 | 4883 |  | CORR | GENE | 06:28 | 06:46 | 06:51 | 117 | 293 | 11 | EXT |  | 0.89 | (c)
54094.603 | 8.283 | 8.218 | -2.727 | -2.792 | 864 | 918 | 1017 | 864 | 2678 | 4883 |  | CORR | GENE | 04:55 | 05:04 | 05:20 | 114 | 306 | 10 | EXT |  | 0.89 | (c)
54095.193 | 8.873 | 8.465 | -2.137 | -2.545 | -1931 | -1885 | -1873 | 300 | 1505 | 4883 |  | GOUG | GENE | 09:24 | 09:31 | 09:33 | 1040 | 116 | 10 | EXT | Зона задиров. |  | (c)
54095.77 | 9.45 | 9.431 | -1.56 | -1.579 | 1728 | 1774 | 1795 | 368 | 1550 | 4883 |  | CORR | CIGR | 07:15 | 07:22 | 07:25 | 29 | 134 | 12 | EXT |  | 0.89 | (c)
54097.236 | 10.916 | 10.89 | -0.094 | -0.12 | 809 | 991 | 930 | 809 | 52 | 4883 |  | CORR | GENE | 04:46 | 05:16 | 05:06 | 68 | 244 | 10 | EXT |  | 0.89 | (c)
54099.395 | 2.065 | 2.055 | -2.585 | -2.595 | -1297 | -1248 | -1247 | 933 | 2055 | 4884 |  | CORR | CIGR | 06:28 | 06:36 | 06:36 | 43 | 101 | 10 | EXT |  | 0.89 | (c)
54100.714 | 3.384 | 3.358 | -1.266 | -1.292 | -1363 | -1272 | -1275 | 868 | 1230 | 4884 |  | CORR | GENE | 06:17 | 06:32 | 06:32 | 62 | 176 | 10 | EXT |  | 0.89 | (c)
54101.854 | 4.524 | 4.451 | -0.126 | -0.199 | -1561 | -1343 | -1294 | 670 | 31 | 4884 |  | CORR | GENE | 05:45 | 06:21 | 06:29 | 168 | 534 | 10 | EXT |  | 0.9 | (c)
54102.081 | 0.101 | 0.06 | -6.239 | -6.28 | -1352 | -1136 | -1075 | 798 | 60 | 4885 |  | CORR | GENE | 06:18 | 06:53 | 07:03 | 164 | 554 | 11 | EXT |  | 0.9 | (c)
54108.277 | 6.297 | 6.258 | -0.043 | -0.082 | 2203 | -2170 | -1919 | 0 | 13 | 4885 |  | CORR | GENE | 03:52 | 04:06 | 04:47 | 69 | 679 | 13 | EXT |  | 0.89 | (c)
54108.293 | 6.313 | 6.276 | -0.027 | -0.064 | -1103 | -865 | -941 | 778 | 9 | 4885 |  | CORR | GENE | 06:59 | 07:37 | 07:25 | 55 | 325 | 11 | EXT |  | 0.89 | (c)
54114.752 | 6.432 | 6.312 | -4.993 | -5.113 | 1973 | 2102 | 2128 | 1973 | 4908 | 4886 |  | CORR | GENE | 06:32 | 06:53 | 06:57 | 205 | 308 | 12 | EXT |  | 0.91 | (c)
54119.844 | 0.099 | 0.073 | -11.336 | -11.362 | 2141 | -2229 | -1921 | 1521 | 73 | 4887 |  | CORR | GENE | 04:27 | 04:42 | 05:31 | 97 | 799 | 13 | EXT |  | 0.89 | (c)
54131.136 | 11.391 | 11.373 | -0.044 | -0.062 | -1939 | -1843 | -1762 | 1585 | 14 | 4887 |  | CORR | GENE | 05:28 | 05:44 | 05:57 | 48 | 354 | 11 | EXT |  | 0.89 | (c)
54136.57 | 5.39 | 5.371 | -5.9 | -5.919 | 994 | 1099 | 1092 | 994 | 5371 | 4888 |  | CORR | GENE | 04:41 | 04:58 | 04:56 | 78 | 195 | 11 | EXT |  | 0.89 | (c)
54142.438 | 11.258 | 11.189 | -0.032 | -0.101 | 1619 | 1710 | 1763 | 1619 | 21 | 4888 |  | CORR | GENE | 06:22 | 06:36 | 06:45 | 80 | 288 | 10 | EXT |  | 0.89 | (c)
54165.194 | 0.099 | 0.023 | -11.156 | -11.232 | 1279 | 1578 | 1531 | 1279 | 23 | 4891 |  | CORR | GENE | 06:45 | 07:33 | 07:26 | 125 | 505 | 10 | EXT |  | 0.89 | (c)
54171.425 | 6.33 | 6.322 | -4.925 | -4.933 | 1683 | 1722 | 1740 | 1683 | 4912 | 4891 |  | CORR | CIGR | 07:50 | 07:57 | 07:60 | 21 | 114 | 11 | EXT |  | 0.89 | (c)
54176.891 | 0.541 | 0.293 | -11.119 | -11.367 | 1703 | 1839 | 2075 | 1703 | 293 | 4892 |  | DENT | GENE | 05:57 | 06:19 | 06:57 | 429 | 743 | 0.4 | N/A | Глубина вмятины: 6 мм (0,4%). Линейка: 43 см в (29 см; 06:19 ч:мин) |  | (c)
54199.755 | 0.11 | 0.06 | -11.4 | -11.45 | -1917 | -1309 | -1303 | 690 | 60 | 4894 |  | CORR | GENE | 02:58 | 04:36 | 04:37 | 108 | 1227 | 13 | EXT | Аномалия находится на упругопластическом изгибе: R=490 D, максимальное растяжение на 6 час. | 0.9 | (c)
54199.802 | 0.157 | 0.095 | -11.353 | -11.415 | -127 | 34 | 107 | 0 | 95 | 4894 |  | CORR | GENE | 07:47 | 08:13 | 08:25 | 126 | 469 | 14 | EXT | Аномалия находится на упругопластическом изгибе: R=490 D, максимальное растяжение на 6 час. | 0.9 | (c)
54205.215 | 5.57 | 5.521 | -5.94 | -5.989 | -1445 | -1242 | -1286 | 1127 | 5521 | 4894 |  | CORR | GENE | 04:14 | 04:47 | 04:40 | 61 | 318 | 12 | EXT | Аномалия находится на упругопластическом изгибе: R=408 D, максимальное растяжение на 6.2 час. | 0.89 | (c)
54217.782 | 6.627 | 6.604 | -3.953 | -3.976 | 50 | 132 | 207 | 50 | 3895 | 4895 |  | CORR | GENE | 02:03 | 02:16 | 02:28 | 81 | 315 | 10 | EXT | Аномалия находится на упругопластическом изгибе: R=601 D, максимальное растяжение на 6 час. | 0.89 | (c)
54221.756 | 0.021 | 0.006 | -11.609 | -11.624 | 322 | 425 | 562 | 322 | 6 | 4896 |  | CORR | GENE | 00:44 | 01:01 | 01:23 | 79 | 480 | 12 | EXT | Аномалия находится на упругопластическом изгибе: R=600 D, максимальное растяжение на 6.1 час. | 0.89 | (c)
54224.333 | 2.598 | 2.443 | -9.032 | -9.187 | 2096 | 2134 | 2133 | 2096 | 2443 | 4896 |  | CORR | GENE | 05:30 | 05:36 | 05:36 | 279 | 74 | 11 | EXT | Аномалия находится на упругопластическом изгибе: R=686 D, максимальное растяжение на 6 час. | 0.92 | (c)
54238.137 | 4.772 | 4.747 | -6.873 | -6.898 | 306 | 315 | 317 | 306 | 4747 | 4897 |  | GOUG | AXGR | 03:24 | 03:25 | 03:25 | 66 | 21 | 7 | EXT | Задир. |  | (c)
54244.328 | 10.963 | 10.275 | -0.682 | -1.37 | -2027 | -1970 | -1980 | 1934 | 35 | 4897 |  | CORR | GENE | 09:07 | 09:16 | 09:15 | 1335 | 93 | 11 | EXT |  | 0.97 | (c)
54289.15 | 11.205 | 11.145 | -0.08 | -0.14 | -882 | -397 | 12 | 0 | 20 | 4901 |  | CORR | GENE | 03:47 | 05:05 | 06:11 | 120 | 1787 | 11 | EXT |  | 0.9 | (c)
54302.165 | 1.575 | 1.316 | -10.005 | -10.264 | 1834 | 1864 | 1983 | 1834 | 1316 | 4903 |  | GOUG | GENE | 08:36 | 08:41 | 09:00 | 549 | 297 | 9 | EXT | Зона задиров. |  | (c)
54323.32 | 11.15 | 11.136 | -0.36 | -0.374 | -1757 | -1696 | -1697 | 473 | 341 | 4904 |  | CORR | CIGR | 04:35 | 04:45 | 04:45 | 33 | 121 | 10 | EXT | Аномалия находится на упругопластическом изгибе: R=367 D, максимальное растяжение на 6.2 час. | 0.89 | (c)
54395.131 | 3.086 | 3.073 | -8.299 | -8.312 | 1844 | 1877 | 1872 | 1844 | 3073 | 4911 |  | GOUG | PITT | 08:03 | 08:08 | 08:08 | 37 | 56 | 7 | EXT | Задир. Аномалия находится на упругопластическом изгибе: R=561 D, максимальное растяжение на 6 час. |  | (c)
54398.081 | 6.036 | 5.902 | -5.349 | -5.483 | 1878 | 1903 | 1898 | 1878 | 5248 | 4911 | Дефект проката | MIAN | AXGR | 08:09 | 08:13 | 08:12 | 235 | 39 |  | EXT | Дефект проката Эквивалент потери металла 10%. Аномалия находится на упругопластическом изгибе: R=761 D, максимальное растяжение на 6.2 час. |  | (c)
54437.432 | 0.032 | 0.017 | -11.428 | -11.443 | 96 | 431 | 372 | 96 | 17 | 4915 |  | CORR | GENE | 07:59 | 08:53 | 08:44 | 118 | 552 | 15 | EXT |  | 0.9 | (c)
54455.55 | 6.69 | 6.525 | -4.75 | -4.915 | 796 | 957 | 1079 | 796 | 4625 | 4916 |  | DENT | GENE | 06:00 | 06:26 | 06:46 | 290 | 566 | 0.4 | N/A | Глубина вмятины: 6 мм (0,4%). Линейка: 29 см в (653 см; 06:26 ч:мин) |  | (c)
54456.101 | 7.241 | 7.106 | -4.199 | -4.334 | 570 | 643 | 634 | 570 | 4137 | 4916 |  | DENT | GENE | 05:24 | 05:36 | 05:34 | 197 | 128 | 0.4 | N/A | Глубина вмятины: 5 мм (0,4%). Линейка: 20 см в (711 см; 05:36 ч:мин) |  | (c)
54462.972 | 2.672 | 2.602 | -8.623 | -8.693 | 842 | 892 | 961 | 842 | 2602 | 4917 |  | GOUG | GENE | 02:48 | 02:56 | 03:08 | 255 | 239 | 10 | EXT | Задир. Аномалия находится на упругопластическом изгибе: R=897 D, максимальное растяжение на 5.9 час. |  | (c)
54490.218 | 6.978 | 6.875 | -4.202 | -4.305 | 2003 | 2078 | 2099 | 2003 | 4122 | 4919 |  | DENT | GENE | 02:53 | 03:05 | 03:08 | 183 | 192 | 1.6 | N/A | Глубина вмятины: 23 мм (1,6%). Линейка: 18 см в (688 см; 03:05 ч:мин) |  | (c)
54499.731 | 5.311 | 5.187 | -6.199 | -6.323 | -1652 | -1494 | -1383 | 1114 | 5187 | 4920 |  | DENT | GENE | 06:52 | 07:18 | 07:36 | 251 | 538 | 0.9 | N/A | Глубина вмятины: 13 мм (0,9%). Линейка: 25 см в (519 см; 07:18 ч:мин) |  | (c)
54528.438 | 0.078 | 0.032 | -11.367 | -11.413 | 61 | 1196 | 748 | 61 | 32 | 4923 |  | CORR | GENE | 01:55 | 04:58 | 03:46 | 104 | 1374 | 11 | EXT |  | 0.89 | (c)
54539.976 | 0.171 | 0.058 | -10.949 | -11.062 | 1318 | 1407 | 1585 | 1318 | 58 | 4924 |  | CORR | GENE | 05:38 | 05:53 | 06:21 | 161 | 534 | 11 | EXT |  | 0.9 | (c)
54540.201 | 0.396 | 0.284 | -10.724 | -10.836 | 1394 | 1496 | 1539 | 1394 | 284 | 4924 |  | CORR | GENE | 05:50 | 06:07 | 06:14 | 138 | 289 | 10 | EXT |  | 0.9 | (c)
54541.884 | 2.079 | 2.071 | -9.041 | -9.049 | 1544 | 1598 | 1595 | 1544 | 2071 | 4924 |  | CORR | CIGR | 06:15 | 06:23 | 06:23 | 23 | 103 | 10 | EXT |  | 0.89 | (c)
54543.476 | 3.671 | 3.558 | -7.449 | -7.562 | 1747 | 1834 | 1884 | 1747 | 3558 | 4924 |  | CORR | GENE | 06:47 | 07:01 | 07:09 | 136 | 273 | 11 | EXT |  | 0.9 | (c)
54546.097 | 6.292 | 6.282 | -4.828 | -4.838 | 1854 | 1895 | 1896 | 1854 | 4816 | 4924 |  | GOUG | CIGR | 07:05 | 07:11 | 07:11 | 22 | 85 | 10 | EXT | Задир. |  | (c)
54585.296 | 11.091 | 11.044 | -0.059 | -0.106 | 741 | 857 | 908 | 741 | 43 | 4927 |  | CORR | GENE | 06:07 | 06:26 | 06:34 | 63 | 333 | 13 | EXT |  | 0.89 | (c)
54597.624 | 0.624 | 0.506 | -10.631 | -10.749 | -1187 | -1047 | -893 | 599 | 506 | 4929 |  | DENT | GENE | 06:07 | 06:30 | 06:54 | 254 | 589 | 0.9 | N/A | Глубина вмятины: 13 мм (0,9%). Линейка: 25 см в (51 см; 06:30 ч:мин) Аномалия находится на отводе. |  | (c)
54603.493 | 6.493 | 6.359 | -4.762 | -4.896 | -626 | -555 | -535 | 444 | 4650 | 4929 |  | DENT | GENE | 07:38 | 07:49 | 07:52 | 246 | 182 | 0.8 | N/A | Глубина вмятины: 12 мм (0,8%). Линейка: 25 см в (636 см; 07:49 ч:мин) Аномалия находится на отводе. |  | (c)
54613.837 | 5.582 | 5.439 | -5.443 | -5.586 | -2139 | -1899 | -1810 | 1482 | 5338 | 4930 |  | DENT | GENE | 06:01 | 06:39 | 06:54 | 248 | 657 | 1.1 | N/A | Глубина вмятины: 16 мм (1,1%). Линейка: 25 см в (544 см; 06:39 ч:мин) Аномалия находится на упругопластическом изгибе. |  | (c)
54625.856 | 6.576 | 6.453 | -5.009 | -5.132 | 2122 | 2205 | 2203 | 2122 | 4884 | 4931 |  | DENT | GENE | 02:14 | 02:27 | 02:27 | 248 | 162 | 0.6 | N/A | Глубина вмятины: 8 мм (0,6%). Линейка: 25 см в (645 см; 02:27 ч:мин) Аномалия находится на упругопластическом изгибе. |  | (c)
54630.49 | 11.21 | 11.2 | -0.375 | -0.385 | -730 | -687 | -680 | 630 | 356 | 4931 |  | CORR | CIGR | 06:33 | 06:40 | 06:41 | 29 | 100 | 10 | EXT | Аномалия находится на упругопластическом изгибе: R=298 D, максимальное растяжение на 11.5 час. | 0.89 | (c)
54645.708 | 3.178 | 3.165 | -7.822 | -7.835 | 1466 | 1516 | 1530 | 637 | 3165 | 4933 |  | CORR | CIGR | 06:29 | 06:37 | 06:39 | 24 | 128 | 11 | EXT | Аномалия находится на упругопластическом изгибе: R=952 D, максимальное растяжение на 11.9 час. | 0.89 | (c)
54653.026 | 10.496 | 10.486 | -0.504 | -0.514 | 996 | 1036 | 1034 | 996 | 491 | 4933 |  | CORR | CIGR | 05:13 | 05:20 | 05:19 | 23 | 77 | 12 | EXT |  | 0.89 | (c)
54673.676 | 8.491 | 8.449 | -2.814 | -2.856 | 1748 | 1824 | 1828 | 1748 | 2801 | 4935 |  | CORR | GENE | 07:23 | 07:36 | 07:36 | 55 | 160 | 11 | EXT |  | 0.89 | (c)
54675.886 | 10.701 | 10.657 | -0.604 | -0.648 | 1735 | 1777 | 1826 | 1735 | 589 | 4935 |  | CORR | GENE | 07:21 | 07:28 | 07:36 | 59 | 183 | 10 | EXT |  | 0.89 | (c)
54676.001 | 10.816 | 10.759 | -0.489 | -0.546 | 1792 | 1961 | 1971 | 1792 | 474 | 4935 |  | CORR | GENE | 07:30 | 07:58 | 07:59 | 72 | 358 | 10 | EXT |  | 0.89 | (c)
54676.176 | 10.991 | 10.858 | -0.314 | -0.447 | 1651 | 1708 | 1691 | 1651 | 185 | 4935 |  | CORR | GENE | 07:08 | 07:17 | 07:14 | 262 | 80 | 14 | EXT |  | 0.93 | (c)
54676.509 | 0.019 | 0.015 | -11.001 | -11.005 | -1761 | -1633 | -1233 | 705 | 15 | 4936 |  | CORR | GENE | 02:02 | 02:23 | 03:28 | 109 | 1056 | 13 | EXT |  | 0.9 | (c)
54677.115 | 0.625 | 0.19 | -10.395 | -10.83 | -907 | -839 | -858 | 809 | 190 | 4936 |  | CORR | GENE | 04:20 | 04:31 | 04:28 | 551 | 97 | 11 | EXT |  | 0.95 | (c)
54677.936 | 1.446 | 1.184 | -9.574 | -9.836 | 806 | 825 | 828 | 806 | 1184 | 4936 | Дефект проката | MIAN | AXGR | 08:57 | 08:60 | 09:00 | 401 | 43 |  | EXT | Дефект проката Эквивалент потери металла 12%. |  | (c)
54708.37 | 0 | 0 | -11.295 | -11.295 | -894 | -724 | -732 | 571 |  | 4939 | Нарушение формы кольцевого шва | GWAN |  | 00:24 | 00:52 | 00:50 | 0 | 323 |  | EXT | Нарушение формы кольцевого шва |  | (c)
54726.216 | 6.551 | 6.523 | -4.634 | -4.662 | -1537 | -1362 | -1408 | 1280 | 4593 | 4940 |  | CORR | GENE | 04:55 | 05:23 | 05:16 | 69 | 258 | 14 | EXT |  | 0.89 | (c)
54726.645 | 6.98 | 6.693 | -4.205 | -4.492 | -1398 | -1359 | -1305 | 1212 | 4086 | 4940 |  | CORR | GENE | 05:18 | 05:24 | 05:33 | 406 | 187 | 14 | EXT |  | 0.95 | (c)
54726.806 | 7.141 | 7.124 | -4.044 | -4.061 | -1598 | -1522 | -1505 | 1412 | 4016 | 4940 |  | CORR | CIGR | 04:45 | 04:58 | 05:00 | 45 | 186 | 10 | EXT |  | 0.89 | (c)
54727.001 | 7.336 | 7.264 | -3.849 | -3.921 | -1661 | -1488 | -1444 | 1226 | 3814 | 4940 |  | CORR | GENE | 04:35 | 05:03 | 05:10 | 107 | 435 | 12 | EXT |  | 0.89 | (c)
54730.786 | 11.121 | 10.842 | -0.064 | -0.343 | 895 | 941 | 934 | 895 | 27 | 4940 |  | ARTD | GENE | 11:28 | 11:35 | 11:34 | 316 | 78 |  | EXT | Эквивалент потери металла 10%. |  | (c)
54731.586 | 0.736 | 0.68 | -10.574 | -10.63 | 1117 | 1143 | 1140 | 1067 | 680 | 4941 |  | CORR | AXGR | 05:58 | 06:02 | 06:02 | 143 | 46 | 10 | EXT |  | 0.9 | (c)
54742.122 | 11.272 | 11.247 | -0.038 | -0.063 | 773 | 1010 | 998 | 773 | 12 | 4941 |  | CORR | GENE | 05:02 | 05:41 | 05:39 | 51 | 451 | 12 | EXT |  | 0.89 | (c)
54742.13 | 11.28 | 11.239 | -0.03 | -0.071 | 1597 | 1822 | 1765 | 297 | 5 | 4941 |  | CORR | GENE | 07:15 | 07:52 | 07:42 | 66 | 336 | 14 | EXT |  | 0.89 | (c)
54745.769 | 3.609 | 3.594 | -7.666 | -7.681 | -648 | -587 | -591 | 533 | 3594 | 4942 |  | CORR | CIGR | 07:20 | 07:30 | 07:29 | 27 | 115 | 10 | EXT |  | 0.89 | (c)
54752.225 | 10.065 | 9.495 | -1.21 | -1.78 | -67 | -25 | -35 | 2 | 988 | 4942 |  | CORR | GENE | 08:54 | 09:00 | 08:59 | 792 | 65 | 11 | EXT |  | 0.96 | (c)
54764.608 | 11.173 | 11.156 | -0.092 | -0.109 | -1371 | -1206 | -1280 | 1188 | 83 | 4943 |  | CORR | CIGR | 05:50 | 06:17 | 06:05 | 26 | 183 | 15 | EXT |  | 0.89 | (c)
54772.428 | 7.728 | 7.719 | -3.322 | -3.331 | -1531 | -1486 | -1482 | 699 | 3309 | 4944 |  | CORR | CIGR | 06:53 | 07:00 | 07:01 | 22 | 99 | 10 | EXT |  | 0.89 | (c)
54772.822 | 8.122 | 8.107 | -2.928 | -2.943 | -1627 | -1586 | -1558 | 603 | 2914 | 4944 |  | CORR | CIGR | 06:37 | 06:44 | 06:48 | 29 | 138 | 10 | EXT |  | 0.89 | (c)
54777.014 | 1.264 | 1.254 | -10.341 | -10.351 | 988 | 1033 | 1032 | 988 | 1254 | 4945 |  | CORR | CIGR | 06:48 | 06:55 | 06:55 | 22 | 88 | 10 | EXT |  | 0.89 | (c)
54777.103 | 1.353 | 1.341 | -10.252 | -10.264 | 978 | 1040 | 1048 | 978 | 1341 | 4945 |  | CORR | CIGR | 06:46 | 06:56 | 06:57 | 34 | 139 | 12 | EXT |  | 0.89 | (c)
54777.215 | 1.465 | 1.454 | -10.14 | -10.151 | 964 | 1020 | 1018 | 964 | 1454 | 4945 |  | CORR | CIGR | 06:44 | 06:53 | 06:53 | 26 | 108 | 15 | EXT |  | 0.89 | (c)
54777.314 | 1.564 | 1.534 | -10.041 | -10.071 | 909 | 1056 | 1000 | 909 | 1534 | 4945 |  | CORR | GENE | 06:35 | 06:59 | 06:50 | 142 | 182 | 13 | EXT |  | 0.9 | (c)
54792.643 | 5.288 | 5.178 | -6.317 | -6.427 | 44 | 126 | 109 | 44 | 5178 | 4946 |  | DENT | GENE | 07:45 | 07:58 | 07:55 | 201 | 129 | 0.4 | N/A | Глубина вмятины: 6 мм (0,4%). Линейка: 20 см в (518 см; 07:58 ч:мин) Аномалия находится вблизи продольного шва. |  | (c)
54809.938 | 0.998 | 0.889 | -9.957 | -10.066 | 230 | 312 | 312 | 230 | 889 | 4948 |  | DENT | GENE | 01:37 | 01:50 | 01:50 | 169 | 165 | 0.5 | N/A | Глубина вмятины: 7 мм (0,5%). Линейка: 17 см в (89 см; 01:50 ч:мин) |  | (c)
54826.279 | 6.384 | 6.343 | -4.776 | -4.817 | 1725 | 1736 | 1737 | 482 | 4692 | 4949 |  | CORR | AXGR | 06:54 | 06:56 | 06:56 | 125 | 24 | 11 | EXT |  | 0.9 | (c)
54828.123 | 8.228 | 8.206 | -2.932 | -2.954 | 1714 | 1726 | 1731 | 482 | 2902 | 4949 |  | CORR | PITT | 06:52 | 06:54 | 06:55 | 52 | 34 | 13 | EXT |  | 0.89 | (c)
54835.997 | 4.942 | 4.93 | -6.013 | -6.025 | -1752 | -1662 | -1676 | 478 | 4930 | 4950 |  | CORR | GENE | 06:32 | 06:46 | 06:44 | 52 | 153 | 10 | EXT |  | 0.89 | (c)
54839.579 | 8.524 | 8.507 | -2.431 | -2.448 | -1972 | -1958 | -1958 | 258 | 2417 | 4950 |  | CORR | PITT | 05:56 | 05:58 | 05:58 | 31 | 29 | 15 | EXT |  | 0.89 | (c)
54839.909 | 8.854 | 8.838 | -2.101 | -2.117 | -1937 | -1928 | -1925 | 294 | 2088 | 4950 |  | CORR | PITT | 06:02 | 06:03 | 06:04 | 29 | 23 | 13 | EXT |  | 0.89 | (c)
54843.342 | 1.332 | 1.131 | -10.013 | -10.214 | -2131 | -2023 | -2033 | 100 | 1131 | 4951 |  | CORR | GENE | 05:57 | 06:14 | 06:12 | 477 | 195 | 12 | EXT |  | 0.95 | (c)
54849.721 | 7.711 | 7.658 | -3.634 | -3.687 | -1736 | -1704 | -1711 | 495 | 3511 | 4951 |  | CORR | GENE | 07:00 | 07:05 | 07:04 | 176 | 49 | 11 | EXT |  | 0.9 | (c)
54864.155 | 0 | 0 | -10.95 | -10.95 | 1250 | 1424 | 1547 | 387 |  | 4953 | Нарушение формы кольцевого шва | GWAN |  | 02:53 | 03:21 | 03:41 | 0 | 594 |  | EXT | Нарушение формы кольцевого шва Аномалия находится на отводе. |  | (c)
54864.155 | 0 | 0 | -10.95 | -10.95 | -735 | -374 | -418 | 101 |  | 4953 | Нарушение формы кольцевого шва | GWAN |  | 09:33 | 10:31 | 10:24 | 0 | 634 |  | EXT | Нарушение формы кольцевого шва Аномалия находится на отводе. |  | (c)
54867.999 | 3.844 | 3.814 | -7.106 | -7.136 | -2138 | -2004 | -2021 | 92 | 3814 | 4953 |  | CORR | GENE | 05:46 | 06:08 | 06:05 | 48 | 234 | 10 | EXT |  | 0.89 | (c)
54870.994 | 6.839 | 6.767 | -4.111 | -4.183 | 2106 | -2057 | -2056 | 0 | 4068 | 4953 |  | CORR | GENE | 05:11 | 05:60 | 05:60 | 115 | 599 | 10 | EXT |  | 0.89 | (c)
54871.942 | 7.787 | 7.773 | -3.163 | -3.177 | -2034 | -1989 | -1982 | 196 | 3150 | 4953 |  | CORR | CIGR | 06:03 | 06:11 | 06:12 | 27 | 104 | 11 | EXT |  | 0.89 | (c)
54876.014 | 0.909 | 0.896 | -10.301 | -10.314 | 1770 | 1921 | 1907 | 185 | 896 | 4954 |  | CORR | GENE | 05:30 | 05:54 | 05:52 | 80 | 275 | 10 | EXT |  | 0.89 | (c)
54886.315 | 0 | 0 | -11.12 | -11.12 | 1413 | 1769 | 1670 | 303 |  | 4955 | Нарушение формы кольцевого шва | GWAN |  | 04:21 | 05:19 | 05:03 | 0 | 515 |  | EXT | Нарушение формы кольцевого шва |  | (c)
54905.763 | 8.328 | 8.317 | -3.347 | -3.358 | -1010 | -975 | -972 | 934 | 3336 | 4956 |  | CORR | CIGR | 06:25 | 06:31 | 06:31 | 22 | 76 | 10 | EXT |  | 0.89 | (c)
54971.076 | 6.001 | 5.793 | -5.559 | -5.767 | 741 | 812 | 968 | 741 | 5374 | 4962 |  | DENT | GENE | 05:03 | 05:15 | 05:40 | 393 | 455 | 0.4 | N/A | Глубина вмятины: 5 мм (0,4%). Линейка: 39 см в (579 см; 05:15 ч:мин) |  | (c)
54987.909 | 0.044 | 0.011 | -11.311 | -11.344 | 2185 | -2063 | -2088 | 0 | 11 | 4964 |  | CORR | GENE | 06:27 | 07:01 | 06:57 | 76 | 376 | 14 | EXT |  | 0.89 | (c)
54999.22 | 0 | 0 | -11.365 | -11.365 | 933 | 1180 | 1255 | 654 |  | 4965 | Нарушение формы кольцевого шва | GWAN |  | 00:51 | 01:31 | 01:43 | 0 | 643 |  | EXT | Нарушение формы кольцевого шва Аномалия находится на упругопластическом изгибе: R=419 D, максимальное растяжение на 5.9 час. |  | (c)
55019.181 | 8.596 | 8.56 | -2.289 | -2.325 | 1714 | 1768 | 1816 | 313 | 2271 | 4966 |  | CORR | GENE | 04:01 | 04:10 | 04:18 | 54 | 203 | 10 | EXT |  | 0.89 | (c)
55024.632 | 3.162 | 3.086 | -8.073 | -8.149 | -2212 | -2190 | -2189 | 2166 | 3086 | 4967 |  | CORR | AXGR | 08:06 | 08:10 | 08:10 | 129 | 46 | 13 | EXT |  | 0.9 | (c)
55043.975 | 0.045 | 0.021 | -11.41 | -11.434 | 759 | 1343 | 1119 | 753 | 21 | 4969 |  | CORR | GENE | 05:02 | 06:36 | 05:60 | 73 | 719 | 12 | EXT |  | 0.89 | (c)
55079.828 | 2.003 | 1.989 | -9.657 | -9.671 | -1486 | -1446 | -1430 | 1374 | 1989 | 4972 |  | GOUG | CIGR | 06:51 | 06:58 | 07:00 | 31 | 112 | 8 | EXT | Задир. |  | (c)
55105.856 | 5.251 | 5.234 | -6.139 | -6.156 | 1225 | 1317 | 1298 | 860 | 5234 | 4974 |  | CORR | CIGR | 03:47 | 04:02 | 03:59 | 34 | 145 | 11 | EXT |  | 0.89 | (c)
55106.232 | 5.627 | 5.593 | -5.763 | -5.797 | 1096 | 1216 | 1240 | 847 | 5593 | 4974 |  | CORR | GENE | 03:26 | 03:46 | 03:50 | 54 | 287 | 11 | EXT |  | 0.89 | (c)
55137.178 | 2.153 | 2.114 | -9.452 | -9.491 | -30 | 17 | 2 | 0 | 2114 | 4977 |  | LWAN | GENE | 06:10 | 06:18 | 06:15 | 255 | 63 |  | INT | Эквивалент потери металла 11%. |  | (c)
55184.323 | 3.838 | 3.812 | -7.802 | -7.828 | -616 | -453 | -471 | 326 | 3812 | 4981 |  | CORR | CIGR | 07:09 | 07:35 | 07:32 | 45 | 290 | 10 | EXT | Аномалия находится на упругопластическом изгибе: R=392 D, максимальное растяжение на 5.5 час. | 0.89 | (c)
55203.538 | 0.023 | 0.012 | -10.962 | -10.973 | 222 | 284 | 308 | 222 | 12 | 4983 |  | CORR | CIGR | 11:45 | 11:55 | 11:59 | 41 | 172 | 14 | EXT |  | 0.89 | (c)
55203.558 | 0.043 | 0.011 | -10.942 | -10.974 | 1420 | 1672 | 1761 | 1420 | 11 | 4983 |  | CORR | GENE | 02:58 | 03:39 | 03:53 | 63 | 682 | 10 | EXT |  | 0.89 | (c)
55225.873 | 11.373 | 11.334 | -0.082 | -0.121 | 2014 | -1939 | -1516 | 586 | 22 | 4984 |  | CORR | GENE | 03:03 | 04:25 | 05:33 | 99 | 1860 | 10 | EXT |  | 0.89 | (c)
55237.315 | 11.36 | 11.185 | -0.02 | -0.195 | -1066 | -925 | -747 | 428 | 12 | 4985 |  | CORR | GENE | 06:43 | 07:06 | 07:34 | 183 | 637 | 10 | EXT |  | 0.9 | (c)
55238.439 | 1.104 | 1.082 | -10.496 | -10.518 | 360 | 462 | 456 | 360 | 1082 | 4986 |  | CORR | CIGR | 03:14 | 03:30 | 03:29 | 35 | 193 | 11 | EXT |  | 0.89 | (c)
55271.502 | 0 | 0 | -1.791 | -1.791 | 1546 | 1698 | 1805 | 167 | 0 | 4988б | Смещение кромок | GWAN |  | 03:11 | 03:35 | 03:52 | 0 | 518 | 25 | EXT | Смещение кромок Наружу Величина смещения - 3.9 мм. |  | (c)
55305.095 | 0 | 0 | -11 | -11 | -790 | -612 | -531 | 273 |  | 4992 | Нарушение формы кольцевого шва | GWAN |  | 07:45 | 08:14 | 08:27 | 0 | 517 |  | EXT | Нарушение формы кольцевого шва |  | (c)
55328.062 | 0.242 | 0.222 | -10.868 | -10.888 | -459 | -408 | -395 | 331 | 222 | 4994 |  | CORR | GENE | 09:38 | 09:47 | 09:49 | 51 | 128 | 11 | EXT |  | 0.89 | (c)
55350.11 | 0 | 0 | -11.315 | -11.315 | 134 | 701 | 538 | 134 |  | 4996 | Нарушение формы кольцевого шва | GWAN |  | 09:36 | 11:07 | 10:41 | 0 | 807 |  | EXT | Нарушение формы кольцевого шва |  | (c)
55424.429 | 6.314 | 5.873 | -5.346 | -5.787 | -503 | -346 | -212 | 0 | 5243 | 5002 |  | DENT | GENE | 06:04 | 06:29 | 06:51 | 544 | 581 | 0.5 | N/A | Глубина вмятины: 7 мм (0,5%). Линейка: 54 см в (587 см; 06:29 ч:мин) Аномалия находится вблизи продольного шва. |  | (c)
55486.72 | 0 | 0 | -10.78 | -10.78 | 649 | 933 | 883 | 649 | 0 | 5008 | Смещение кромок | GWAN |  | 08:50 | 09:35 | 09:27 | 0 | 466 | 18 | EXT | Смещение кромок Наружу Величина смещения - 2.9 мм. |  | (c)
55518.962 | 10.697 | 10.532 | -0.938 | -1.103 | -1119 | -929 | -810 | 500 | 804 | 5010 |  | DENT | GENE | 06:12 | 06:42 | 07:01 | 299 | 619 | 0.8 | N/A | Глубина вмятины: 12 мм (0,8%). Линейка: 30 см в (1053 см; 06:42 ч:мин) Аномалия находится на упругопластическом изгибе. |  | (c)
55519.9 | 0 | 0 | -11.12 | -11.12 | -990 | -682 | -713 | 435 | 0 | 5011 | Смещение кромок | GWAN |  | 08:17 | 09:06 | 09:01 | 0 | 555 | 16 | EXT | Смещение кромок Наружу Величина смещения - 2.6 мм. Аномалия находится на упругопластическом изгибе: R=454 D, максимальное растяжение на 0 час. |  | (c)
55535.827 | 4.807 | 4.803 | -6.378 | -6.382 | 1120 | 1150 | 1193 | 1120 | 4803 | 5012 |  | GOUG | CIGR | 04:18 | 04:23 | 04:30 | 43 | 146 | 7 | EXT | Задир. Аномалия находится на упругопластическом изгибе: R=841 D, максимальное растяжение на 11.8 час. |  | (c)
55536.227 | 5.207 | 5.171 | -5.978 | -6.014 | 1115 | 1170 | 1178 | 1115 | 5171 | 5012 |  | GOUG | CIGR | 04:17 | 04:26 | 04:27 | 37 | 126 | 7 | EXT | Задир. Аномалия находится на упругопластическом изгибе: R=846 D, максимальное растяжение на 11.8 час. |  | (c)
55537.753 | 6.733 | 6.689 | -4.452 | -4.496 | 413 | 414 | 506 | 413 | 4448 | 5012 |  | GOUG | GENE | 02:24 | 02:24 | 02:39 | 48 | 185 | 7 | EXT | Задир. Аномалия находится на упругопластическом изгибе: R=921 D, максимальное растяжение на 11.7 час. |  | (c)
55564.765 | 0 | 0 | -11.05 | -11.05 | -334 | -272 | -205 | 76 |  | 5015 | Нарушение формы кольцевого шва | GWAN |  | 01:51 | 02:01 | 02:11 | 0 | 258 |  | EXT | Нарушение формы кольцевого шва |  | (c)
55564.765 | 0 | 0 | -11.05 | -11.05 | 555 | 772 | 870 | 555 | 0 | 5015 | Смещение кромок | GWAN |  | 04:14 | 04:49 | 05:05 | 0 | 632 | 16 | EXT | Смещение кромок Вовнутрь Величина смещения - 2.6 мм. |  | (c)
55564.765 | 0 | 0 | -11.05 | -11.05 | 2200 | -1808 | -1963 | 0 |  | 5015 | Нарушение формы кольцевого шва | GWAN |  | 08:40 | 09:53 | 09:28 | 0 | 595 |  | EXT | Нарушение формы кольцевого шва |  | (c)
55586.642 | 0.467 | 0.376 | -11.003 | -11.094 | -648 | -586 | -562 | 477 | 376 | 5017 |  | DENT | GENE | 08:17 | 08:27 | 08:30 | 165 | 171 | 0.9 | N/A | Глубина вмятины: 13 мм (0,9%). Линейка: 17 см в (38 см; 08:27 ч:мин) |  | (c)
55654.52 | 0 | 0 | -11.23 | -11.23 | -532 | -425 | -414 | 296 | 0 | 5023 | Смещение кромок | GWAN |  | 00:45 | 01:02 | 01:04 | 0 | 236 | 29 | EXT | Смещение кромок Наружу Величина смещения - 4.5 мм. |  | (c)
55654.52 | 0 | 0 | -11.23 | -11.23 | 1606 | 1863 | 2070 | 1606 |  | 5023 | Нарушение формы кольцевого шва | GWAN |  | 06:30 | 07:11 | 07:45 | 0 | 928 |  | EXT | Нарушение формы кольцевого шва |  | (c)
55723.085 | 0 | 0 | -11.12 | -11.12 | 832 | 1057 | 1149 | 832 | 0 | 5029 | Смещение кромок | GWAN |  | 08:34 | 09:10 | 09:25 | 0 | 633 | 18 | EXT | Смещение кромок Наружу Величина смещения - 2.8 мм. |  | (c)
55767.375 | 10.965 | 10.865 | -0.325 | -0.425 | 1888 | 2185 | 2098 | 1888 | 205 | 5032 |  | DENT | GENE | 06:24 | 07:12 | 06:58 | 220 | 419 | 0.5 | N/A | Глубина вмятины: 7 мм (0,5%). Линейка: 22 см в (1087 см; 07:12 ч:мин) |  | (c)
55773.708 | 6.008 | 5.87 | -5.647 | -5.785 | -1631 | -1547 | -1534 | 1437 | 5528 | 5033 |  | DENT | GENE | 02:12 | 02:26 | 02:28 | 257 | 194 | 0.6 | N/A | Глубина вмятины: 9 мм (0,6%). Линейка: 26 см в (587 см; 02:26 ч:мин) Аномалия находится вблизи дефекта потери металла. |  | (c)
55773.839 | 6.139 | 5.914 | -5.516 | -5.741 | -1718 | -1643 | -1607 | 1496 | 4770 | 5033 |  | GOUG | GENE | 01:58 | 02:11 | 02:16 | 971 | 222 | 9 | EXT | Задир. |  | (c)
55783.741 | 4.386 | 4.192 | -6.729 | -6.923 | 512 | 746 | 699 | 512 | 4192 | 5034 |  | GOUG | GENE | 02:54 | 03:32 | 03:25 | 769 | 375 | 7 | EXT | Задир. |  | (c)
55802.046 | 11.576 | 11.567 | -0.029 | -0.038 | -1459 | -994 | -1183 | 907 | 21 | 5035 |  | CORR | CIGR | 03:13 | 04:28 | 03:57 | 17 | 552 | 13 | EXT |  | 0.89 | (c)
55825.035 | 0 | 0 | -10.94 | -10.94 | 1410 | 1641 | 1812 | 1410 |  | 5038 | Нарушение формы кольцевого шва | GWAN |  | 02:25 | 03:02 | 03:30 | 0 | 804 |  | EXT | Нарушение формы кольцевого шва |  | (c)
55825.035 | 0 | 0 | -10.94 | -10.94 | -742 | -460 | -493 | 243 | 0 | 5038 | Смещение кромок | GWAN |  | 08:38 | 09:23 | 09:18 | 0 | 499 | 18 | EXT | Смещение кромок Наружу Величина смещения - 2.8 мм. |  | (c)
55870.095 | 0 | 0 | -11.555 | -11.555 | -1857 | -1503 | -1635 | 373 | 0 | 5042 | Смещение кромок | GWAN |  | 06:58 | 07:55 | 07:34 | 0 | 445 | 15 | EXT | Смещение кромок Наружу Величина смещения - 2.4 мм. |  | (c)
55870.095 | 0 | 0 | -11.555 | -11.555 | -870 | -568 | -572 | 275 | 0 | 5042 | Смещение кромок | GWAN |  | 09:38 | 10:26 | 10:26 | 0 | 595 | 22 | EXT | Смещение кромок Наружу Величина смещения - 3.5 мм. |  | (c)
55873.115 | 3.02 | 2.884 | -8.535 | -8.671 | -2071 | -2013 | -1923 | 160 | 2884 | 5042 |  | DENT | GENE | 06:24 | 06:33 | 06:48 | 231 | 295 | 0.4 | N/A | Глубина вмятины: 6 мм (0,4%). Линейка: 23 см в (288 см; 06:33 ч:мин) |  | (c)
55881.65 | 0 | 0 | -11.13 | -11.13 | 1557 | 1644 | 1683 | 421 | 0 | 5043 | Смещение кромок | GWAN |  | 04:49 | 05:03 | 05:10 | 0 | 252 | 21 | EXT | Смещение кромок Наружу Величина смещения - 3.3 мм. |  | (c)
55881.779 | 0.129 | 0.027 | -11.001 | -11.103 | 1841 | -2089 | -2221 | 0 | 27 | 5043 |  | CORR | GENE | 05:35 | 07:01 | 06:39 | 182 | 797 | 10 | EXT |  | 0.9 | (c)
55886.608 | 4.958 | 4.873 | -6.172 | -6.257 | -2216 | -2210 | -2208 | 14 | 4873 | 5043 |  | LWAN | AXGR | 06:40 | 06:41 | 06:42 | 189 | 17 |  | INT | Эквивалент потери металла 13%. |  | (c)
55886.953 | 5.303 | 5.284 | -5.827 | -5.846 | 1937 | 2002 | 2052 | 65 | 5284 | 5043 |  | CORR | CIGR | 05:51 | 06:01 | 06:09 | 37 | 229 | 10 | EXT |  | 0.89 | (c)
55889.943 | 8.293 | 8.171 | -2.837 | -2.959 | -2061 | -2030 | -2016 | 170 | 2439 | 5043 |  | CORR | GENE | 07:05 | 07:10 | 07:12 | 520 | 90 | 11 | EXT |  | 0.95 | (c)
55892.78 | 0 | 0 | -11.305 | -11.305 | 777 | 1259 | 1200 | 777 |  | 5044 | Нарушение формы кольцевого шва | GWAN |  | 02:22 | 03:40 | 03:31 | 0 | 846 |  | EXT | Нарушение формы кольцевого шва |  | (c)
55892.78 | 0 | 0 | -11.305 | -11.305 | -1271 | -1026 | -1050 | 828 | 0 | 5044 | Смещение кромок | GWAN |  | 08:52 | 09:31 | 09:27 | 0 | 443 | 20 | EXT | Смещение кромок Наружу Величина смещения - 3.1 мм. |  | (c)
55904.138 | 0.053 | 0.028 | -11.432 | -11.457 | 976 | 1288 | 1186 | 976 | 28 | 5045 |  | CORR | GENE | 08:09 | 08:59 | 08:43 | 65 | 419 | 15 | EXT |  | 0.89 | (c)
55915.538 | 11.453 | 11.442 | -0.032 | -0.043 | 1326 | 1342 | 1344 | 1326 | 20 | 5045 |  | CORR | PITT | 09:05 | 09:08 | 09:08 | 23 | 37 | 27 | EXT |  | 0.89 | (c)
55924.924 | 9.354 | 9.304 | -2.096 | -2.146 | -1761 | -1341 | -1413 | 1065 | 2021 | 5046 |  | CORR | GENE | 05:49 | 06:57 | 06:45 | 125 | 696 | 13 | EXT |  | 0.9 | (c)
55926.66 | 11.09 | 11.005 | -0.36 | -0.445 | -1823 | -1711 | -1492 | 1161 | 342 | 5046 |  | CORR | GENE | 05:39 | 05:57 | 06:32 | 103 | 662 | 15 | EXT |  | 0.9 | (c)
55927.02 | 0 | 0 | -11.445 | -11.445 | -1893 | -1758 | -1777 | 1661 |  | 5047 | Нарушение формы кольцевого шва | GWAN |  | 07:39 | 08:00 | 07:57 | 0 | 232 |  | EXT | Нарушение формы кольцевого шва |  | (c)
55927.02 | 0 | 0 | -11.445 | -11.445 | -1425 | -1274 | -1174 | 923 | 0 | 5047 | Смещение кромок | GWAN |  | 08:54 | 09:19 | 09:35 | 0 | 502 | 18 | EXT | Смещение кромок Наружу Величина смещения - 2.8 мм. |  | (c)
55933.03 | 6.01 | 5.956 | -5.435 | -5.489 | -1569 | -1448 | -1501 | 1433 | 5201 | 5047 |  | CORR | GENE | 08:31 | 08:51 | 08:42 | 288 | 136 | 12 | EXT |  | 0.92 | (c)
55934.361 | 7.341 | 7.332 | -4.104 | -4.113 | -1570 | -1517 | -1518 | 1466 | 4093 | 5047 |  | CORR | CIGR | 08:31 | 08:39 | 08:39 | 20 | 104 | 13 | EXT |  | 0.89 | (c)
55937.729 | 10.709 | 10.696 | -0.736 | -0.749 | -1453 | -1375 | -1383 | 1314 | 721 | 5047 |  | CORR | CIGR | 08:50 | 09:02 | 09:01 | 28 | 139 | 15 | EXT |  | 0.89 | (c)
55937.857 | 10.837 | 10.728 | -0.608 | -0.717 | -1448 | -1428 | -1425 | 1403 | 502 | 5047 |  | CORR | AXGR | 08:51 | 08:54 | 08:54 | 215 | 44 | 15 | EXT |  | 0.92 | (c)
55938.446 | 11.426 | 11.207 | -0.019 | -0.238 | -1278 | -1181 | -1185 | 1092 | 7 | 5047 |  | CORR | GENE | 09:18 | 09:34 | 09:33 | 231 | 186 | 13 | EXT |  | 0.92 | (c)
55938.592 | 0.127 | 0.01 | -11.193 | -11.31 | -838 | -388 | -445 | 52 | 10 | 5048 |  | CORR | GENE | 08:11 | 09:23 | 09:14 | 152 | 786 | 17 | EXT |  | 0.91 | (c)
55942.237 | 3.772 | 3.748 | -7.548 | -7.572 | -1820 | -1624 | -1607 | 1394 | 3748 | 5048 |  | CORR | GENE | 05:32 | 06:04 | 06:06 | 81 | 426 | 10 | EXT |  | 0.89 | (c)
55942.841 | 4.376 | 4.349 | -6.944 | -6.971 | -1709 | -1597 | -1472 | 1236 | 4349 | 5048 |  | CORR | GENE | 05:50 | 06:08 | 06:28 | 64 | 473 | 15 | EXT |  | 0.89 | (c)
55943.077 | 4.612 | 4.601 | -6.708 | -6.719 | -1548 | -1276 | -1356 | 1164 | 4601 | 5048 |  | CORR | CIGR | 06:16 | 06:60 | 06:47 | 39 | 384 | 15 | EXT |  | 0.89 | (c)
55943.396 | 4.931 | 4.756 | -6.389 | -6.564 | -1332 | -1304 | -1289 | 1245 | 4756 | 5048 |  | CORR | GENE | 06:51 | 06:55 | 06:58 | 279 | 87 | 10 | EXT |  | 0.92 | (c)
55944.225 | 5.76 | 5.66 | -5.56 | -5.66 | -1372 | -931 | -959 | 546 | 5524 | 5048 |  | CORR | GENE | 06:44 | 07:56 | 07:51 | 136 | 826 | 14 | EXT |  | 0.9 | (c)
55944.278 | 5.813 | 5.813 | -5.507 | -5.507 | -1039 | -1013 | -1021 | 1003 | 5203 | 5048 |  | CORR | AXGR | 07:38 | 07:42 | 07:41 | 304 | 35 | 10 | EXT |  | 0.92 | (c)
55944.832 | 6.367 | 6.329 | -4.953 | -4.991 | -1968 | -1669 | -1612 | 1256 | 4871 | 5048 |  | CORR | GENE | 05:08 | 05:56 | 06:06 | 120 | 712 | 15 | EXT |  | 0.9 | (c)
55945.158 | 6.693 | 6.667 | -4.627 | -4.653 | -1636 | -1508 | -1527 | 1418 | 4606 | 5048 |  | CORR | CIGR | 06:02 | 06:22 | 06:19 | 47 | 219 | 10 | EXT |  | 0.89 | (c)
55945.384 | 6.919 | 6.856 | -4.401 | -4.464 | -1856 | -1618 | -1590 | 1325 | 4356 | 5048 |  | CORR | GENE | 05:26 | 06:05 | 06:09 | 108 | 531 | 14 | EXT |  | 0.9 | (c)
55945.975 | 7.51 | 7.466 | -3.81 | -3.854 | -2103 | -1629 | -1627 | 1152 | 3762 | 5048 |  | CORR | GENE | 04:46 | 06:03 | 06:03 | 92 | 951 | 15 | EXT |  | 0.89 | (c)
55946.599 | 8.134 | 8.11 | -3.186 | -3.21 | -1598 | -1550 | -1538 | 1477 | 3179 | 5048 |  | CORR | CIGR | 06:08 | 06:16 | 06:18 | 31 | 121 | 10 | EXT |  | 0.89 | (c)
55950.894 | 1.109 | 1.046 | -10.116 | -10.179 | -535 | -312 | -368 | 200 | 1046 | 5049 |  | CORR | GENE | 05:45 | 06:21 | 06:12 | 103 | 334 | 14 | EXT |  | 0.9 | (c)
55951.241 | 1.456 | 1.43 | -9.769 | -9.795 | -490 | -271 | -343 | 197 | 1430 | 5049 |  | CORR | CIGR | 05:52 | 06:27 | 06:16 | 42 | 294 | 10 | EXT |  | 0.89 | (c)
55951.34 | 1.555 | 1.419 | -9.67 | -9.806 | -901 | -818 | -846 | 791 | 1419 | 5049 |  | CORR | GENE | 04:46 | 04:59 | 04:55 | 344 | 110 | 11 | EXT |  | 0.93 | (c)
55951.546 | 1.761 | 1.643 | -9.464 | -9.582 | -672 | -441 | -453 | 234 | 1643 | 5049 |  | CORR | GENE | 05:23 | 05:60 | 05:58 | 155 | 439 | 13 | EXT |  | 0.9 | (c)
55951.766 | 1.981 | 1.951 | -9.244 | -9.274 | -1034 | -604 | -742 | 451 | 1951 | 5049 |  | CORR | GENE | 04:24 | 05:34 | 05:11 | 170 | 583 | 15 | EXT |  | 0.91 | (c)
55952.171 | 2.386 | 2.269 | -8.839 | -8.956 | -856 | -614 | -569 | 282 | 2269 | 5049 |  | CORR | GENE | 04:53 | 05:32 | 05:39 | 153 | 574 | 11 | EXT |  | 0.9 | (c)
55967.844 | 6.834 | 6.814 | -4.626 | -4.646 | 1495 | 1533 | 1553 | 1495 | 4616 | 5050 |  | CORR | CIGR | 09:10 | 09:16 | 09:19 | 30 | 116 | 10 | EXT |  | 0.89 | (c)
56026.114 | 8.534 | 8.396 | -3.101 | -3.239 | -2136 | -2084 | -2055 | 1973 | 3026 | 5055 |  | CORR | GENE | 07:29 | 07:37 | 07:42 | 213 | 163 | 14 | EXT |  | 0.92 | (c)
56096.58 | 0 | 0 | -10.98 | -10.98 | -1512 | -1271 | -1250 | 988 | 0 | 5062 | Смещение кромок | GWAN |  | 10:13 | 10:52 | 10:55 | 0 | 524 | 17 | EXT | Смещение кромок Наружу Величина смещения - 2.7 мм. |  | (c)
56106.322 | 9.742 | 9.575 | -1.238 | -1.405 | 1648 | 1791 | 1889 | 1648 | 1130 | 5062 |  | DENT | GENE | 06:43 | 07:06 | 07:22 | 275 | 481 | 0.5 | N/A | Глубина вмятины: 7 мм (0,5%). Линейка: 28 см в (958 см; 07:06 ч:мин) |  | (c)
56118.71 | 0 | 0 | -11.015 | -11.015 | -861 | -488 | -442 | 23 | 0 | 5064 | Смещение кромок | GWAN |  | 04:08 | 05:08 | 05:16 | 0 | 839 | 17 | EXT | Смещение кромок Наружу Величина смещения - 2.6 мм. |  | (c)
56164.535 | 0 | 0 | -10.7 | -10.7 | -784 | -301 | -498 | 212 |  | 5068 | Нарушение формы кольцевого шва | GWAN |  | 00:28 | 01:46 | 01:14 | 0 | 572 |  | EXT | Нарушение формы кольцевого шва |  | (c)
56164.535 | 0 | 0 | -10.7 | -10.7 | 1731 | 1876 | 1868 | 1731 | 0 | 5068 | Смещение кромок | GWAN |  | 07:14 | 07:37 | 07:36 | 0 | 274 | 18 | EXT | Смещение кромок Наружу Величина смещения - 2.9 мм. |  | (c)
56184.241 | 2.676 | 2.661 | -2.214 | -2.229 | 1626 | 1713 | 1724 | 410 | 2179 | 5070 |  | ARTD | GENE | 04:37 | 04:51 | 04:53 | 50 | 195 |  | EXT | Эквивалент потери металла 15%. Аномалия находится на упругопластическом изгибе: R=535 D, максимальное растяжение на 5.7 час. |  | (c)
56277.04 | 0 | 0 | -11.615 | -11.615 | -189 | 407 | 177 | 0 |  | 5079 | Нарушение формы кольцевого шва | GWAN |  | 01:31 | 03:07 | 02:30 | 0 | 732 |  | EXT | Нарушение формы кольцевого шва Аномалия находится на отводе. |  | (c)
56277.04 | 0 | 0 | -11.615 | -11.615 | 713 | 912 | 856 | 713 | 0 | 5079 | Смещение кромок | GWAN |  | 03:57 | 04:29 | 04:20 | 0 | 286 | 20 | EXT | Смещение кромок Наружу Аномалия находится на отводе. Величина смещения - 3.1 мм. |  | (c)
56277.04 | 0 | 0 | -11.615 | -11.615 | 1288 | 1520 | 1649 | 1288 |  | 5079 | Нарушение формы кольцевого шва | GWAN |  | 05:30 | 06:07 | 06:28 | 0 | 723 |  | EXT | Нарушение формы кольцевого шва Аномалия находится на отводе. |  | (c)
56277.04 | 0 | 0 | -11.615 | -11.615 | -1661 | -1526 | -1526 | 1392 |  | 5079 | Нарушение формы кольцевого шва | GWAN |  | 09:34 | 09:55 | 09:55 | 0 | 270 |  | EXT | Нарушение формы кольцевого шва Аномалия находится на отводе. |  | (c)
56294.161 | 5.506 | 5.468 | -5.754 | -5.792 | 1986 | 2108 | 2047 | 1986 | 5468 | 5080 |  | GOUG | GENE | 10:33 | 10:53 | 10:43 | 103 | 122 | 7 | EXT | Задир. |  | (c)
56322.675 | 0 | 0 | -11.225 | -11.225 | 1031 | 2192 | 2205 | 0 |  | 5083 | Нарушение формы кольцевого шва | GWAN |  | 00:14 | 03:21 | 03:23 | 0 | 2346 |  | EXT | Нарушение формы кольцевого шва |  | (c)
56322.675 | 0 | 0 | -11.225 | -11.225 | 209 | 378 | 434 | 209 | 0 | 5083 | Смещение кромок | GWAN |  | 10:01 | 10:28 | 10:37 | 0 | 451 | 15 | EXT | Смещение кромок Наружу Величина смещения - 2.3 мм. |  | (c)
56345.981 | 0.896 | 0.798 | -10.759 | -10.857 | 249 | 420 | 422 | 249 | 798 | 5085 |  | CORR | GENE | 06:31 | 06:58 | 06:59 | 128 | 347 | 10 | EXT |  | 0.9 | (c)
56346.337 | 1.252 | 1.239 | -10.403 | -10.416 | 663 | 768 | 807 | 663 | 1239 | 5085 |  | CORR | CIGR | 07:38 | 07:55 | 08:01 | 29 | 288 | 12 | EXT |  | 0.89 | (c)
56436.255 | 0 | 0 | -11.445 | -11.445 | -1884 | -1766 | -1759 | 1634 | 0 | 5093 | Смещение кромок | GWAN |  | 04:09 | 04:28 | 04:29 | 0 | 250 | 20 | EXT | Смещение кромок Вовнутрь Величина смещения - 3.2 мм. |  | (c)
56461.602 | 2.482 | 2.373 | -8.963 | -9.072 | 1915 | 1915 | 2033 | 1915 | 2373 | 5095 |  | GOUG | GENE | 00:30 | 00:30 | 00:49 | 261 | 235 | 7 | EXT | Задир. |  | (c)
56548.844 | 9.934 | 9.809 | -0.981 | -1.106 | -2026 | -1910 | -1856 | 1685 | 955 | 5102 |  | GOUG | GENE | 00:14 | 00:32 | 00:41 | 151 | 340 | 7 | EXT | Задир. |  | (c)
56572.86 | 0.605 | 0.314 | -10.625 | -10.916 | -1053 | -984 | -983 | 913 | 314 | 5105 |  | CORR | GENE | 06:53 | 07:04 | 07:04 | 327 | 140 | 11 | EXT |  | 0.93 | (c)
56577.706 | 5.451 | 5.34 | -5.779 | -5.89 | -1106 | -977 | -993 | 880 | 5340 | 5105 |  | CORR | GENE | 06:44 | 07:05 | 07:03 | 129 | 226 | 10 | EXT |  | 0.9 | (c)
56578.17 | 5.915 | 5.858 | -5.315 | -5.372 | -1085 | -910 | -977 | 868 | 5314 | 5105 |  | GOUG | GENE | 06:48 | 07:16 | 07:05 | 58 | 217 | 7 | EXT | Задир. |  | (c)
56578.835 | 6.58 | 6.421 | -4.65 | -4.809 | -1127 | -908 | -933 | 740 | 4134 | 5105 |  | CORR | GENE | 06:41 | 07:16 | 07:12 | 675 | 387 | 10 | EXT |  | 0.95 | (c)
56580.398 | 8.143 | 8.123 | -3.087 | -3.107 | -1326 | -1099 | -1196 | 1065 | 3061 | 5105 |  | CORR | CIGR | 06:09 | 06:46 | 06:30 | 46 | 261 | 10 | EXT |  | 0.89 | (c)
56580.429 | 8.174 | 7.781 | -3.056 | -3.449 | -1060 | -1008 | -949 | 839 | 2352 | 5105 |  | CORR | GENE | 06:52 | 07:00 | 07:10 | 1097 | 221 | 12 | EXT |  | 0.98 | (c)
56582.959 | 10.704 | 10.688 | -0.526 | -0.542 | -1988 | -1900 | -1903 | 1819 | 510 | 5105 |  | CORR | CIGR | 04:22 | 04:36 | 04:36 | 32 | 169 | 12 | EXT |  | 0.89 | (c)
56583.485 | 0 | 0 | -11.23 | -11.23 | 1938 | 2126 | 2121 | 1938 | 0 | 5106 | Смещение кромок | GWAN |  | 07:49 | 08:19 | 08:18 | 0 | 366 | 15 | EXT | Смещение кромок Наружу Величина смещения - 2.4 мм. |  | (c)
56606.36 | 0 | 0 | -11.38 | -11.38 | -1817 | -1742 | -1547 | 1276 | 0 | 5108 | Смещение кромок | GWAN |  | 02:59 | 03:11 | 03:42 | 0 | 541 | 15 | EXT | Смещение кромок Наружу Величина смещения - 2.4 мм. |  | (c)
56719.745 | 0 | 0 | -10.85 | -10.85 | -1394 | -1101 | -1134 | 873 | 0 | 5119 | Смещение кромок | GWAN |  | 08:51 | 09:38 | 09:33 | 0 | 521 | 16 | EXT | Смещение кромок Наружу Величина смещения - 2.4 мм. |  | (c)
56730.595 | 0 | 0 | -11.245 | -11.245 | -1899 | -1432 | -1502 | 1104 | 0 | 5120 | Смещение кромок | GWAN |  | 11:07 | 00:23 | 12:11 | 0 | 796 | 16 | EXT | Смещение кромок Вовнутрь Величина смещения - 2.4 мм. |  | (c)
56831.717 | 10.052 | 9.766 | -1.448 | -1.734 | -1370 | -1282 | -1112 | 854 | 1315 | 5128 |  | DENT | GENE | 06:36 | 06:50 | 07:18 | 419 | 516 | 0.6 | N/A | Глубина вмятины: 8 мм (0,6%). Линейка: 42 см в (977 см; 06:50 ч:мин) |  | (c)
56891.045 | 0 | 0 | -11.325 | -11.325 | -530 | -442 | -347 | 163 |  | 5134 | Нарушение формы кольцевого шва | GWAN |  | 01:04 | 01:18 | 01:34 | 0 | 367 |  | EXT | Нарушение формы кольцевого шва |  | (c)
56891.045 | 0 | 0 | -11.325 | -11.325 | -2067 | -1892 | -1890 | 164 | 0 | 5134 | Смещение кромок | GWAN |  | 08:56 | 09:24 | 09:25 | 0 | 353 | 15 | EXT | Смещение кромок Наружу Величина смещения - 2.3 мм. |  | (c)
56924.25 | 0 | 0 | -11.29 | -11.29 | 827 | 979 | 1062 | 827 |  | 5137 | Нарушение формы кольцевого шва | GWAN |  | 00:23 | 00:47 | 01:00 | 0 | 469 |  | EXT | Нарушение формы кольцевого шва |  | (c)
56924.25 | 0 | 0 | -11.29 | -11.29 | -444 | -287 | -69 | 0 | 0 | 5137 | Смещение кромок | GWAN |  | 08:57 | 09:23 | 09:58 | 0 | 749 | 15 | EXT | Смещение кромок Наружу Величина смещения - 2.4 мм. |  | (c)
56933.677 | 9.427 | 9.412 | -1.863 | -1.878 | -955 | -832 | -867 | 779 | 1853 | 5137 |  | CORR | CIGR | 07:35 | 07:55 | 07:49 | 25 | 176 | 10 | EXT |  | 0.89 | (c)
56944.141 | 8.601 | 8.581 | -2.674 | -2.694 | 1913 | 2025 | 1987 | 169 | 2671 | 5138 |  | CORR | CIGR | 04:51 | 05:10 | 05:03 | 23 | 148 | 15 | EXT |  | 0.89 | (c)
56946.815 | 0 | 0 | -11.355 | -11.355 | 404 | 614 | 649 | 404 | 0 | 5139 | Смещение кромок | GWAN |  | 00:26 | 00:60 | 01:06 | 0 | 489 | 15 | EXT | Смещение кромок Вовнутрь Величина смещения - 2.4 мм. |  | (c)
56946.815 | 0 | 0 | -11.355 | -11.355 | -1102 | -545 | -779 | 456 | 0 | 5139 | Смещение кромок | GWAN |  | 08:23 | 09:53 | 09:15 | 0 | 646 | 18 | EXT | Смещение кромок Наружу Величина смещения - 2.9 мм. |  | (c)
57014.041 | 10.171 | 10.093 | -0.444 | -0.522 | -1223 | -1096 | -1116 | 1009 | 277 | 5144 |  | CORR | GENE | 06:28 | 06:48 | 06:45 | 245 | 215 | 11 | EXT |  | 0.91 | (c)
57036.352 | 10.442 | 10.152 | -0.993 | -1.283 | -183 | -93 | -88 | 0 | 775 | 5146 |  | GOUG | GENE | 03:51 | 04:05 | 04:06 | 508 | 191 | 7 | EXT | Зона задиров. |  | (c)
57087.636 | 4.461 | 4.4 | -6.979 | -7.04 | 433 | 480 | 495 | 433 | 4400 | 5151 |  | DENT | GENE | 09:05 | 09:12 | 09:15 | 114 | 125 | 0.5 | N/A | Глубина вмятины: 7 мм (0,5%). Линейка: 11 см в (440 см; 09:12 ч:мин) |  | (c)
57094.615 | 0 | 0 | -11.1 | -11.1 | -465 | -169 | -140 | 0 | 0 | 5152 | Смещение кромок | GWAN |  | 08:09 | 08:57 | 09:02 | 0 | 652 | 16 | EXT | Смещение кромок Наружу Величина смещения - 2.5 мм. |  | (c)
57188.379 | 4.729 | 4.62 | -6.686 | -6.795 | -1224 | -1117 | -994 | 764 | 4620 | 5160 |  | DENT | GENE | 06:43 | 06:60 | 07:20 | 313 | 460 | 0.4 | N/A | Глубина вмятины: 6 мм (0,4%). Линейка: 31 см в (462 см; 06:60 ч:мин) |  | (c)
57195.065 | 0 | 0 | -11.06 | -11.06 | -731 | -247 | -406 | 81 |  | 5161 | Нарушение формы кольцевого шва | GWAN |  | 11:23 | 00:41 | 12:16 | 0 | 651 |  | EXT | Нарушение формы кольцевого шва |  | (c)
57195.065 | 0 | 0 | -11.06 | -11.06 | 1470 | 1742 | 1723 | 1470 | 0 | 5161 | Смещение кромок | GWAN |  | 05:19 | 06:02 | 05:59 | 0 | 506 | 16 | EXT | Смещение кромок Наружу Величина смещения - 2.4 мм. |  | (c)
57195.065 | 0 | 0 | -11.06 | -11.06 | -1671 | -1162 | -1362 | 1053 | 0 | 5161 | Смещение кромок | GWAN |  | 08:52 | 10:14 | 09:41 | 0 | 617 | 15 | EXT | Смещение кромок Наружу Величина смещения - 2.3 мм. |  | (c)
57217.865 | 0.075 | 0.052 | -11.355 | -11.378 | -2104 | -2005 | -1977 | 1850 | 52 | 5163 |  | CORR | CIGR | 05:17 | 05:33 | 05:37 | 36 | 254 | 10 | EXT |  | 0.89 | (c)
57218.287 | 0.497 | 0.483 | -10.933 | -10.947 | -2056 | -1920 | -1955 | 1855 | 483 | 5163 |  | CORR | CIGR | 05:25 | 05:47 | 05:41 | 41 | 201 | 14 | EXT |  | 0.89 | (c)
57230.224 | 1.004 | 0.79 | -10.256 | -10.47 | -950 | -814 | -683 | 416 | 790 | 5164 |  | DENT | GENE | 06:43 | 07:05 | 07:26 | 301 | 534 | 0.4 | N/A | Глубина вмятины: 6 мм (0,4%). Линейка: 30 см в (79 см; 07:05 ч:мин) |  | (c)
57235.924 | 6.704 | 6.373 | -4.556 | -4.887 | -1168 | -1033 | -1035 | 901 | 4022 | 5164 |  | CORR | GENE | 06:08 | 06:30 | 06:29 | 865 | 267 | 12 | EXT |  | 0.97 | (c)
57311.461 | 3.381 | 3.345 | -7.674 | -7.71 | 1844 | 1940 | 1961 | 1844 | 3345 | 5171 |  | CORR | GENE | 08:07 | 08:23 | 08:26 | 49 | 234 | 10 | EXT | Аномалия находится на отводе. | 0.89 | (c)
57312.243 | 4.163 | 4.122 | -6.892 | -6.933 | 1736 | 1806 | 1893 | 1736 | 4122 | 5171 |  | CORR | GENE | 07:50 | 08:01 | 08:15 | 53 | 315 | 13 | EXT | Аномалия находится на отводе. | 0.89 | (c)
57452.095 | 0 | 0 | -11.02 | -11.02 | -697 | -285 | -208 | 0 | 0 | 5184 | Смещение кромок | GWAN |  | 05:37 | 06:43 | 06:56 | 0 | 978 | 15 | EXT | Смещение кромок Наружу Величина смещения - 2.3 мм. |  | (c)
57463.115 | 0 | 0 | -11.03 | -11.03 | -1612 | -950 | -1227 | 842 |  | 5185 | Нарушение формы кольцевого шва | GWAN |  | 06:09 | 07:55 | 07:11 | 0 | 770 |  | EXT | Нарушение формы кольцевого шва |  | (c)
57463.115 | 0 | 0 | -11.03 | -11.03 | -194 | 228 | 127 | 0 |  | 5185 | Нарушение формы кольцевого шва | GWAN |  | 09:57 | 11:06 | 10:49 | 0 | 643 |  | EXT | Нарушение формы кольцевого шва |  | (c)
57565.667 | 0.512 | 0.486 | -10.988 | -11.014 | -1981 | -1864 | -1827 | 249 | 486 | 5195 |  | CORR | GENE | 04:03 | 04:22 | 04:27 | 55 | 307 | 13 | EXT | Аномалия находится на отводе. | 0.89 | (c)
57565.788 | 0.633 | 0.592 | -10.867 | -10.908 | -1901 | -1771 | -1792 | 330 | 592 | 5195 |  | CORR | GENE | 04:16 | 04:37 | 04:33 | 69 | 218 | 8 | EXT | Аномалия находится на отводе. | 0.89 | (c)
57569.718 | 4.563 | 4.48 | -6.937 | -7.02 | 1583 | 1646 | 1655 | 503 | 4480 | 5195 |  | DENT | GENE | 01:38 | 01:48 | 01:50 | 172 | 145 | 0.6 | N/A | Глубина вмятины: 8 мм (0,6%). Линейка: 17 см в (448 см; 01:48 ч:мин) Аномалия находится на отводе. |  | (c)
57570.423 | 5.268 | 5.047 | -6.232 | -6.453 | -2017 | -1713 | -1794 | 214 | 5047 | 5195 |  | CORR | GENE | 03:57 | 04:46 | 04:33 | 406 | 445 | 12 | EXT | Аномалия находится на отводе. | 0.94 | (c)
57587.865 | 0 | 0 | -11.66 | -11.66 | -328 | -150 | -84 | 0 | 0 | 5197 | Смещение кромок | GWAN |  | 09:56 | 10:24 | 10:35 | 0 | 488 | 20 | EXT | Смещение кромок Наружу Аномалия находится на отводе. Величина смещения - 3.2 мм. |  | (c)
57589.23 | 1.365 | 1.347 | -10.295 | -10.313 | -1746 | -1673 | -1662 | 1578 | 1347 | 5197 |  | GOUG | GENE | 06:07 | 06:19 | 06:20 | 73 | 168 | 7 | EXT | Зона задиров. |  | (c)
57590.701 | 2.836 | 1.787 | -8.824 | -9.873 | -1579 | -1486 | -1449 | 1319 | 1787 | 5197 |  | GOUG | GENE | 06:34 | 06:49 | 06:55 | 1736 | 259 | 7 | EXT | Зона задиров. |  | (c)
57661.324 | 5.699 | 5.693 | -5.791 | -5.797 | 1608 | 1761 | 1713 | 1608 | 5693 | 5203 |  | GOUG | CIGR | 05:51 | 06:16 | 06:08 | 28 | 210 | 13 | EXT | Задир. Аномалия находится на упругопластическом изгибе: R=720 D, максимальное растяжение на 12 час. |  | (c)
57682.641 | 4.566 | 4.489 | -6.654 | -6.731 | -1364 | -1321 | -1311 | 1259 | 4489 | 5205 |  | DENT | GENE | 02:44 | 02:51 | 02:53 | 166 | 105 | 0.8 | N/A | Глубина вмятины: 12 мм (0,8%). Линейка: 17 см в (449 см; 02:51 ч:мин) |  | (c)
57684.75 | 6.675 | 6.649 | -4.545 | -4.571 | -1288 | -1198 | -1196 | 1105 | 4130 | 5205 |  | GOUG | GENE | 02:57 | 03:11 | 03:11 | 441 | 183 | 7 | EXT | Зона задиров. |  | (c)
57763.695 | 6.775 | 6.745 | -4.4 | -4.43 | 1845 | 1895 | 1891 | 1845 | 4374 | 5212 |  | GOUG | GENE | 07:55 | 08:03 | 08:03 | 56 | 92 | 7 | EXT | Аномалия находится на отводе. Задир. |  | (c)
57796.317 | 5.262 | 5.099 | -6.363 | -6.526 | -949 | -911 | -899 | 850 | 5099 | 5215 |  | CORR | GENE | 06:48 | 06:54 | 06:56 | 277 | 99 | 10 | EXT | Аномалия находится на отводе. | 0.92 | (c)
57958.199 | 7.939 | 7.939 | -3.171 | -3.171 | -1374 | -1303 | -1323 | 1272 | 3125 | 5229 |  | GOUG | CIGR | 09:53 | 10:05 | 10:01 | 46 | 102 | 7 | EXT | Задир. |  | (c)
57958.528 | 8.268 | 8.211 | -2.842 | -2.899 | 1783 | 1948 | 1931 | 1783 | 2841 | 5229 |  | GOUG | GENE | 06:23 | 06:49 | 06:47 | 58 | 297 | 7 | EXT | Зона задиров. |  | (c)
57958.825 | 8.565 | 8.564 | -2.545 | -2.546 | -1429 | -1312 | -1361 | 1293 | 2491 | 5229 |  | GOUG | GENE | 09:44 | 10:03 | 09:55 | 55 | 136 | 7 | EXT | Задир. |  | (c)
57959.248 | 8.988 | 8.921 | -2.122 | -2.189 | -1479 | -1321 | -1394 | 1308 | 2030 | 5229 |  | GOUG | GENE | 09:36 | 10:02 | 09:50 | 159 | 171 | 7 | EXT | Задир. |  | (c)
57972.608 | 11.238 | 11.228 | -0.362 | -0.372 | -1939 | -1889 | -1892 | 1845 | 352 | 5230 |  | CORR | CIGR | 05:56 | 06:05 | 06:04 | 20 | 95 | 10 | EXT |  | 0.89 | (c)
58303.69 | 0 | 0 | -11.25 | -11.25 | -299 | 87 | -72 | 0 | 0 | 5260 | Смещение кромок | GWAN |  | 04:50 | 05:52 | 05:27 | 0 | 454 | 15 | EXT | Смещение кромок Наружу Величина смещения - 2.3 мм. |  | (c)
58370.289 | 0.114 | 0.037 | -11.146 | -11.223 | -259 | 20 | -77 | 0 | 37 | 5266 |  | CORR | GENE | 07:13 | 07:58 | 07:42 | 127 | 365 | 10 | EXT |  | 0.9 | (c)
58376.05 | 5.875 | 5.865 | -5.385 | -5.395 | -170 | -113 | -112 | 55 | 5375 | 5266 |  | CORR | CIGR | 07:27 | 07:36 | 07:36 | 20 | 115 | 10 | EXT |  | 0.89 | (c)
58381.316 | 11.141 | 11.087 | -0.119 | -0.173 | -153 | -153 | -145 | 137 | 70 | 5266 |  | CORR | AXGR | 07:30 | 07:30 | 07:31 | 103 | 16 | 10 | EXT |  | 0.89 | (c)
58381.435 | 0 | 0 | -11.37 | -11.37 | 948 | 1025 | 1183 | 948 | 0 | 5267 | Смещение кромок | GWAN |  | 08:46 | 08:58 | 09:24 | 0 | 470 | 16 | EXT | Смещение кромок Вовнутрь Величина смещения - 2.5 мм. |  | (c)
58382.378 | 0.943 | 0.804 | -10.427 | -10.566 | 483 | 541 | 526 | 483 | 804 | 5267 |  | CORR | GENE | 07:31 | 07:40 | 07:38 | 368 | 86 | 15 | EXT |  | 0.95 | (c)
58383.41 | 1.975 | 1.314 | -9.395 | -10.056 | 451 | 481 | 497 | 451 | 1314 | 5267 |  | CORR | GENE | 07:26 | 07:30 | 07:33 | 705 | 92 | 13 | EXT |  | 0.97 | (c)
58384.158 | 2.723 | 2.456 | -8.647 | -8.914 | 396 | 454 | 441 | 396 | 2456 | 5267 |  | CORR | GENE | 07:17 | 07:26 | 07:24 | 624 | 90 | 10 | EXT |  | 0.95 | (c)
58416.255 | 0.445 | 0.352 | -10.705 | -10.798 | -820 | -767 | -738 | 657 | 352 | 5270 |  | CORR | GENE | 06:45 | 06:53 | 06:58 | 242 | 163 | 15 | EXT |  | 0.93 | (c)
58486.447 | 3.972 | 3.779 | -7.218 | -7.411 | 436 | 555 | 789 | 436 | 3779 | 5276 |  | DENT | GENE | 06:29 | 06:48 | 07:26 | 803 | 707 | 0.6 | N/A | Глубина вмятины: 8 мм (0,6%). Линейка: 80 см в (378 см; 06:48 ч:мин) |  | (c)
58579.913 | 6.928 | 6.88 | -4.262 | -4.31 | -1687 | -1528 | -1478 | 1269 | 4231 | 5284 |  | CORR | GENE | 07:41 | 08:06 | 08:14 | 79 | 418 | 14 | EXT |  | 0.89 | (c)
58584.175 | 0 | 0 | -10.965 | -10.965 | -859 | -470 | -610 | 360 | 0 | 5285 | Смещение кромок | GWAN |  | 04:43 | 05:46 | 05:23 | 0 | 499 | 16 | EXT | Смещение кромок Наружу Величина смещения - 2.5 мм. |  | (c)
58584.175 | 0 | 0 | -10.965 | -10.965 | 825 | 1135 | 1113 | 825 |  | 5285 | Нарушение формы кольцевого шва | GWAN |  | 09:15 | 10:05 | 10:01 | 0 | 577 |  | EXT | Нарушение формы кольцевого шва |  | (c)
58625.322 | 7.522 | 7.466 | -4.068 | -4.124 | 1842 | 1884 | 1893 | 1842 | 3983 | 5288 |  | CORR | GENE | 07:20 | 07:27 | 07:28 | 141 | 103 | 10 | EXT |  | 0.9 | (c)
58642.415 | 1.825 | 1.806 | -9.31 | -9.329 | -1938 | -1793 | -1825 | 1713 | 1806 | 5290 |  | CORR | GENE | 07:48 | 08:11 | 08:06 | 54 | 225 | 10 | EXT |  | 0.89 | (c)
58773.875 | 9.905 | 9.805 | -0.735 | -0.835 | 672 | 683 | 683 | 672 | 652 | 5301 |  | CORR | AXGR | 09:13 | 09:15 | 09:15 | 183 | 21 | 13 | EXT |  | 0.91 | (c)
58858.665 | 4.425 | 4.193 | -6.68 | -6.912 | 1034 | 1092 | 1085 | 1034 | 4193 | 5309 |  | GOUG | GENE | 11:38 | 11:48 | 11:47 | 362 | 103 | 7 | EXT | Зона задиров. |  | (c)
58867.018 | 1.673 | 1.554 | -9.572 | -9.691 | 428 | 577 | 625 | 428 | 1554 | 5310 |  | DENT | GENE | 06:39 | 07:03 | 07:11 | 218 | 393 | 0.6 | N/A | Глубина вмятины: 8 мм (0,6%). Линейка: 22 см в (155 см; 07:03 ч:мин) |  | (c)
58886.617 | 10.027 | 9.844 | -0.993 | -1.176 | -450 | -293 | -182 | 0 | 884 | 5311 |  | DENT | GENE | 05:24 | 05:49 | 06:07 | 292 | 535 | 0.8 | N/A | Глубина вмятины: 12 мм (0,8%). Линейка: 29 см в (984 см; 05:49 ч:мин) Аномалия находится вблизи продольного шва. |  | (c)
58888.649 | 1.039 | 0.908 | -10.576 | -10.707 | 2207 | -2157 | -2072 | 1889 | 908 | 5312 |  | DENT | GENE | 06:04 | 06:19 | 06:33 | 254 | 365 | 0.5 | N/A | Глубина вмятины: 7 мм (0,5%). Линейка: 25 см в (91 см; 06:19 ч:мин) |  | (c)
58889.311 | 1.701 | 1.347 | -9.914 | -10.268 | 828 | 965 | 912 | 828 | 1347 | 5312 |  | GOUG | GENE | 02:21 | 02:43 | 02:35 | 453 | 168 | 7 | EXT | Зона задиров. |  | (c)
59003.277 | 3.827 | 3.783 | -6.893 | -6.937 | -826 | -759 | -752 | 679 | 3783 | 5322 |  | GOUG | CIGR | 10:52 | 11:03 | 11:04 | 45 | 148 | 7 | EXT | Задир. |  | (c)
59043.785 | 0 | 0 | -11.35 | -11.35 | -2063 | -1574 | -1707 | 1351 | 0 | 5326 | Смещение кромок | GWAN |  | 05:16 | 06:35 | 06:13 | 0 | 712 | 15 | EXT | Смещение кромок Наружу Величина смещения - 2.4 мм. |  | (c)
59044.594 | 0.809 | 0.709 | -10.541 | -10.641 | -1472 | -1316 | -1285 | 1098 | 709 | 5326 |  | DENT | GENE | 06:51 | 07:16 | 07:21 | 190 | 374 | 0.4 | N/A | Глубина вмятины: 5 мм (0,4%). Линейка: 19 см в (71 см; 07:16 ч:мин) |  | (c)
59046.949 | 3.164 | 3.049 | -8.186 | -8.301 | -1701 | -1487 | -1352 | 1004 | 3049 | 5326 |  | DENT | GENE | 06:14 | 06:49 | 07:10 | 195 | 697 | 1 | N/A | Глубина вмятины: 14 мм (1,0%). Линейка: 20 см в (305 см; 06:49 ч:мин) |  | (c)
59057.985 | 0 | 0 | -8.245 | -8.245 | -1963 | -1174 | -1390 | 267 | 0 | 5328 | Смещение кромок | GWAN |  | 06:12 | 08:20 | 07:45 | 0 | 1146 | 19 | EXT | Смещение кромок Наружу Величина смещения - 2.9 мм. |  | (c)
59061.247 | 3.262 | 3.161 | -4.983 | -5.084 | -1596 | -1454 | -1411 | 634 | 3161 | 5328 |  | DENT | GENE | 07:12 | 07:35 | 07:41 | 200 | 370 | 0.6 | N/A | Глубина вмятины: 8 мм (0,6%). Линейка: 20 см в (316 см; 07:35 ч:мин) |  | (c)
59069.73 | 3.5 | 3.5 | -8.1 | -8.1 | 64 | 187 | 171 | 64 | 3500 | 5329 |  | GOUG | GENE | 07:19 | 07:38 | 07:36 | 58 | 213 | 7 | EXT | Задир. |  | (c)
59112.462 | 1.092 | 1.032 | -10.363 | -10.423 | 1375 | 1382 | 1463 | 1375 | 1032 | 5333 |  | GOUG | GENE | 05:42 | 05:43 | 05:56 | 83 | 175 | 7 | EXT | Задир. Аномалия находится на упругопластическом изгибе: R=497 D, максимальное растяжение на 5.4 час. |  | (c)
59112.938 | 1.568 | 1.54 | -9.887 | -9.915 | 1305 | 1405 | 1357 | 1305 | 1540 | 5333 |  | GOUG | CIGR | 05:31 | 05:47 | 05:39 | 35 | 105 | 7 | EXT | Задир. Аномалия находится на упругопластическом изгибе: R=503 D, максимальное растяжение на 5.4 час. |  | (c)
59178.38 | 0 | 0 | -11.45 | -11.45 | -359 | -157 | -125 | 0 |  | 5339 | Нарушение формы кольцевого шва | GWAN |  | 04:29 | 05:01 | 05:06 | 0 | 468 |  | EXT | Нарушение формы кольцевого шва |  | (c)
59265.562 | 8.167 | 7.945 | -2.898 | -3.12 | -1483 | -1063 | -1173 | 864 | 2729 | 5346 |  | DENT | GENE | 04:49 | 05:56 | 05:39 | 391 | 619 | 1.5 | N/A | Глубина вмятины: 22 мм (1,5%). Линейка: 39 см в (795 см; 05:56 ч:мин) |  | (c)
59285.906 | 6.391 | 5.869 | -4.749 | -5.271 | 1002 | 1232 | 1184 | 1002 | 4667 | 5348 |  | CORR | GENE | 05:53 | 06:30 | 06:23 | 604 | 365 | 13 | EXT |  | 0.96 | (c)
59286.439 | 6.924 | 6.652 | -4.216 | -4.488 | 1010 | 1087 | 1120 | 1010 | 4081 | 5348 |  | CORR | GENE | 05:55 | 06:07 | 06:12 | 407 | 219 | 13 | EXT |  | 0.95 | (c)
59299.154 | 8.499 | 8.417 | -2.796 | -2.878 | -1262 | -1240 | -1232 | 1201 | 2742 | 5349 |  | CORR | GENE | 05:33 | 05:37 | 05:38 | 136 | 61 | 11 | EXT | Аномалия находится на отводе. | 0.9 | (c)
59301.95 | 0 | 0 | -11.29 | -11.29 | -1158 | -1049 | -1070 | 982 |  | 5350 | Нарушение формы кольцевого шва | GWAN |  | 09:28 | 09:46 | 09:42 | 0 | 176 |  | EXT | Нарушение формы кольцевого шва Аномалия находится на отводе. |  | (c)
59301.95 | 0 | 0 | -11.29 | -11.29 | -752 | -355 | -324 | 104 | 0 | 5350 | Смещение кромок | GWAN |  | 10:34 | 11:38 | 11:43 | 0 | 856 | 16 | EXT | Смещение кромок Вовнутрь Аномалия находится на отводе. Величина смещения - 2.5 мм. |  | (c)
59302.847 | 0.897 | 0.67 | -10.393 | -10.62 | 1825 | 2123 | 2084 | 1825 | 670 | 5350 |  | CORR | GENE | 05:30 | 06:18 | 06:11 | 258 | 517 | 11 | EXT |  | 0.92 | (c)
59326.395 | 1.715 | 1.412 | -9.745 | -10.048 | 468 | 582 | 525 | 468 | 1412 | 5352 |  | GOUG | GENE | 00:43 | 01:01 | 00:52 | 309 | 115 | 7 | EXT | Зона задиров. |  | (c)
59336.14 | 0 | 0 | -11.22 | -11.22 | 1056 | 1190 | 1321 | 645 | 0 | 5353 | Смещение кромок | GWAN |  | 00:39 | 01:01 | 01:22 | 0 | 530 | 28 | EXT | Смещение кромок Наружу Величина смещения - 4.3 мм. |  | (c)
59336.14 | 0 | 0 | -11.22 | -11.22 | 1857 | -1186 | -1731 | 0 | 0 | 5353 | Смещение кромок | GWAN |  | 02:48 | 06:37 | 05:09 | 0 | 1745 | 15 | EXT | Смещение кромок Наружу Величина смещения - 2.4 мм. |  | (c)
59339.516 | 3.376 | 2.517 | -7.844 | -8.703 | -1875 | -1786 | -1576 | 355 | 2517 | 5353 |  | GOUG | GENE | 04:46 | 05:00 | 05:34 | 986 | 599 | 14 | EXT | Зона задиров. |  | (c)
59380.52 | 0 | 0 | -11.58 | -11.58 | -994 | -445 | -490 | 0 | 0 | 5357 | Смещение кромок | GWAN |  | 05:38 | 07:07 | 06:59 | 0 | 1009 | 17 | EXT | Смещение кромок Наружу Величина смещения - 2.7 мм. |  | (c)
59386.29 | 5.77 | 4.625 | -5.81 | -6.955 | -2127 | -2072 | -1813 | 1498 | 4625 | 5357 |  | GOUG | GENE | 02:35 | 02:44 | 03:26 | 1194 | 629 | 7 | EXT | Задир. |  | (c)
59386.708 | 6.188 | 5.886 | -5.392 | -5.694 | -2127 | -2081 | -2048 | 1968 | 5391 | 5357 |  | GOUG | GENE | 02:35 | 02:42 | 02:48 | 303 | 159 | 7 | EXT | Задир. |  | (c)
59388.911 | 8.391 | 8.36 | -3.189 | -3.22 | -2083 | -1751 | -1860 | 1638 | 2609 | 5357 |  | GOUG | GENE | 02:42 | 03:36 | 03:18 | 611 | 445 | 7 | EXT | Задир. |  | (c)
59392.1 | 0 | 0 | -11.48 | -11.48 | 2113 | -2112 | -2086 | 1825 | 0 | 5358 | Смещение кромок | GWAN |  | 06:06 | 06:44 | 06:48 | 0 | 523 | 18 | EXT | Смещение кромок Наружу Величина смещения - 2.8 мм. |  | (c)
59414.845 | 0 | 0 | -11.645 | -11.645 | 808 | 1448 | 1299 | 808 | 0 | 5360 | Смещение кромок | GWAN |  | 10:02 | 11:45 | 11:21 | 0 | 983 | 15 | EXT | Смещение кромок Вовнутрь Аномалия находится на отводе. Величина смещения - 2.4 мм. |  | (c)
59520.128 | 4.578 | 4.287 | -6.887 | -7.178 | -1885 | -1805 | -1805 | 1725 | 4287 | 5369 |  | CORR | GENE | 04:01 | 04:14 | 04:14 | 399 | 160 | 11 | EXT | Аномалия находится на отводе. | 0.93 | (c)
59538.02 | 0 | 0 | -11.28 | -11.28 | 1482 | 1917 | 1878 | 1482 |  | 5371 | Нарушение формы кольцевого шва | GWAN |  | 02:21 | 03:31 | 03:25 | 0 | 792 |  | EXT | Нарушение формы кольцевого шва Аномалия находится на упругопластическом изгибе: R=309 D, максимальное растяжение на 6.1 час. |  | (c)
59538.02 | 0 | 0 | -11.28 | -11.28 | 95 | 542 | 445 | 95 |  | 5371 | Нарушение формы кольцевого шва | GWAN |  | 10:37 | 11:49 | 11:33 | 0 | 698 |  | EXT | Нарушение формы кольцевого шва Аномалия находится на упругопластическом изгибе: R=309 D, максимальное растяжение на 6.1 час. |  | (c)
59549.3 | 0 | 0 | -11.025 | -11.025 | 1363 | 1936 | 1739 | 1363 | 0 | 5372 | Смещение кромок | GWAN |  | 05:03 | 06:35 | 06:04 | 0 | 752 | 16 | EXT | Смещение кромок Наружу Величина смещения - 2.5 мм. Аномалия находится на упругопластическом изгибе: R=357 D, максимальное растяжение на 6 час. |  | (c)
59559.818 | 10.518 | 10.5 | -0.507 | -0.525 | 1609 | 1704 | 1754 | 1609 | 490 | 5372 |  | CORR | CIGR | 05:43 | 05:58 | 06:06 | 35 | 291 | 14 | EXT | Аномалия находится на упругопластическом изгибе: R=1007 D, максимальное растяжение на 5.8 час. | 0.89 | (c)
59560.325 | 0 | 0 | -11.56 | -11.56 | 716 | 788 | 839 | 716 | 0 | 5373 | Смещение кромок | GWAN |  | 01:18 | 01:30 | 01:38 | 0 | 246 | 15 | EXT | Смещение кромок Наружу Величина смещения - 2.3 мм. |  | (c)
59576.651 | 4.766 | 4.765 | -6.509 | -6.51 | -402 | -94 | -243 | 85 | 4765 | 5374 |  | GOUG | GENE | 03:35 | 04:25 | 04:01 | 71 | 316 | 7 | EXT | Задир. |  | (c)
59583.16 | 0 | 0 | -10.29 | -10.29 | 593 | 818 | 823 | 593 | 0 | 5375 | Смещение кромок | GWAN |  | 04:48 | 05:24 | 05:25 | 0 | 459 | 15 | EXT | Смещение кромок Наружу Величина смещения - 2.3 мм. |  | (c)
59593.45 | 0 | 0 | -11.225 | -11.225 | 885 | 1293 | 1182 | 885 |  | 5376 | Нарушение формы кольцевого шва | GWAN |  | 03:55 | 05:01 | 04:43 | 0 | 595 |  | EXT | Нарушение формы кольцевого шва |  | (c)
59593.45 | 0 | 0 | -11.225 | -11.225 | -1629 | -1315 | -1424 | 1219 |  | 5376 | Нарушение формы кольцевого шва | GWAN |  | 09:09 | 09:60 | 09:42 | 0 | 410 |  | EXT | Нарушение формы кольцевого шва |  | (c)
59655.309 | 5.319 | 4.498 | -5.776 | -6.597 | 839 | 889 | 885 | 839 | 4498 | 5381 |  | CORR | GENE | 05:28 | 05:36 | 05:35 | 1231 | 92 | 14 | EXT |  | 1 | (c)
59679.282 | 7.232 | 6.538 | -3.953 | -4.647 | -397 | -156 | -121 | 0 | 3847 | 5383 |  | DENT | GENE | 05:49 | 06:28 | 06:34 | 800 | 552 | 0.5 | N/A | Глубина вмятины: 7 мм (0,5%). Линейка: 80 см в (654 см; 06:28 ч:мин) Аномалия находится вблизи продольного шва. Аномалия находится на упругопластическом изгибе. |  | (c)
59690.49 | 7.255 | 7.109 | -3.925 | -4.071 | 642 | 824 | 950 | 642 | 3807 | 5384 |  | DENT | GENE | 05:39 | 06:09 | 06:29 | 264 | 615 | 1.3 | N/A | Глубина вмятины: 18 мм (1,3%). Линейка: 26 см в (711 см; 06:09 ч:мин) Аномалия находится на упругопластическом изгибе. |  | (c)
59722.143 | 4.833 | 4.788 | -6.502 | -6.547 | -2024 | -2021 | -1952 | 1880 | 4788 | 5387 |  | GOUG | CIGR | 03:26 | 03:27 | 03:38 | 47 | 143 | 7 | EXT | Задир. |  | (c)
59762.237 | 11.107 | 10.43 | -0.068 | -0.745 | -1884 | -1719 | -1742 | 1600 | 33 | 5390 |  | CORR | GENE | 05:42 | 06:09 | 06:05 | 712 | 284 | 13 | EXT | Аномалия находится на упругопластическом изгибе: R=305 D, максимальное растяжение на 6.1 час. | 1.16 | (a)
59794.685 | 10.24 | 10.172 | -0.8 | -0.868 | -394 | -358 | -312 | 229 | 791 | 5393 |  | CORR | GENE | 06:57 | 07:02 | 07:10 | 77 | 165 | 13 | EXT |  | 0.89 | (c)
59795.485 | 0 | 0 | -11.595 | -11.595 | 2109 | 2184 | -2190 | 2028 | 0 | 5394 | Смещение кромок | GWAN |  | 06:06 | 06:18 | 06:32 | 0 | 323 | 15 | EXT | Смещение кромок Наружу Величина смещения - 2.3 мм. |  | (c)
59802.98 | 7.495 | 7.127 | -4.1 | -4.468 | -1861 | -1494 | -1611 | 1362 | 3872 | 5394 |  | DENT | GENE | 07:25 | 08:24 | 08:05 | 596 | 499 | 0.4 | N/A | Глубина вмятины: 6 мм (0,4%). Линейка: 60 см в (713 см; 08:24 ч:мин) |  | (c)
59806.353 | 10.868 | 10.846 | -0.727 | -0.749 | -2190 | -2128 | -2072 | 1954 | 717 | 5394 |  | CORR | CIGR | 06:32 | 06:42 | 06:51 | 32 | 236 | 13 | EXT |  | 0.89 | (c)
59808.454 | 1.374 | 1.357 | -10.251 | -10.268 | 1457 | 1471 | 1469 | 1457 | 1357 | 5395 |  | CORR | PITT | 06:17 | 06:19 | 06:19 | 36 | 24 | 20 | EXT |  | 0.89 | (c)
59829.471 | 10.766 | 10.744 | -0.749 | -0.771 | 857 | 913 | 919 | 857 | 741 | 5396 |  | CORR | CIGR | 05:02 | 05:11 | 05:12 | 30 | 125 | 14 | EXT |  | 0.89 | (c)
59830.2 | 11.495 | 11.479 | -0.02 | -0.036 | 1916 | 2018 | 1992 | 1916 | 11 | 5396 |  | CORR | CIGR | 07:53 | 08:10 | 08:05 | 25 | 152 | 13 | EXT |  | 0.89 | (c)
59839.694 | 9.474 | 9.456 | -1.676 | -1.694 | 1381 | 1430 | 1454 | 1381 | 1663 | 5397 |  | CORR | CIGR | 06:06 | 06:14 | 06:18 | 31 | 146 | 13 | EXT |  | 0.89 | (c)
59854.985 | 2.085 | 2.073 | -9.575 | -9.587 | 1418 | 1454 | 1470 | 1418 | 2073 | 5399 |  | CORR | CIGR | 03:58 | 04:04 | 04:07 | 25 | 105 | 12 | EXT |  | 0.74 | (c)
59855.726 | 2.826 | 2.773 | -8.834 | -8.887 | 1832 | 2136 | 2135 | 1832 | 2773 | 5399 |  | CORR | GENE | 05:05 | 05:54 | 05:54 | 110 | 606 | 10 | EXT |  | 0.75 | (c)
59877.11 | 1.355 | 1.335 | -10.075 | -10.095 | 130 | 395 | 353 | 130 | 1335 | 5401 |  | CORR | GENE | 08:47 | 09:30 | 09:23 | 75 | 446 | 10 | EXT |  | 0.89 | (c)
59887.062 | 11.307 | 11.254 | -0.123 | -0.176 | -952 | -566 | -635 | 318 | 88 | 5401 |  | CORR | GENE | 05:53 | 06:55 | 06:44 | 88 | 634 | 14 | EXT |  | 0.89 | (c)
59890.027 | 2.842 | 2.832 | -8.708 | -8.718 | -2107 | -1643 | -1817 | 1527 | 2832 | 5402 |  | CORR | GENE | 03:26 | 04:40 | 04:12 | 70 | 580 | 10 | EXT | Аномалия находится на отводе. | 0.89 | (c)
59908.081 | 9.346 | 9.325 | -1.819 | -1.84 | 1441 | 1551 | 1552 | 1441 | 1788 | 5403 |  | CORR | GENE | 07:33 | 07:51 | 07:51 | 52 | 223 | 10 | EXT |  | 0.89 | (c)
59908.923 | 10.188 | 10.179 | -0.977 | -0.986 | 1431 | 1536 | 1508 | 1431 | 947 | 5403 |  | CORR | CIGR | 07:31 | 07:48 | 07:44 | 39 | 154 | 10 | EXT |  | 0.89 | (c)
59909.345 | 10.61 | 10.502 | -0.555 | -0.663 | 1457 | 1475 | 1472 | 1457 | 370 | 5403 |  | CORR | AXGR | 07:35 | 07:38 | 07:38 | 293 | 30 | 12 | EXT |  | 0.92 | (c)
59909.592 | 10.857 | 10.843 | -0.308 | -0.322 | 1458 | 1541 | 1598 | 1458 | 273 | 5403 |  | CORR | GENE | 07:36 | 07:49 | 07:58 | 49 | 280 | 11 | EXT |  | 0.89 | (c)
59929.202 | 7.882 | 7.539 | -3.498 | -3.841 | 866 | 964 | 992 | 866 | 3378 | 5405 |  | GOUG | GENE | 11:59 | 00:15 | 12:19 | 463 | 253 | 7 | EXT | Зона задиров. |  | (c)
59938.537 | 5.837 | 5.755 | -5.813 | -5.895 | -365 | -364 | -303 | 242 | 5755 | 5406 |  | GOUG | GENE | 10:07 | 10:07 | 10:17 | 100 | 123 | 7 | EXT | Задир. |  | (c)
59947.544 | 3.194 | 3.183 | -8.446 | -8.457 | 1806 | 1876 | 1898 | 1806 | 3183 | 5407 |  | CORR | CIGR | 07:31 | 07:42 | 07:46 | 27 | 182 | 10 | EXT |  | 0.89 | (c)
60001.56 | 0 | 0 | -11.38 | -11.38 | 2038 | -1955 | -2073 | 1722 |  | 5412 | Нарушение формы кольцевого шва | GWAN |  | 11:22 | 00:37 | 12:18 | 0 | 701 |  | EXT | Нарушение формы кольцевого шва |  | (c)
60001.638 | 0.078 | 0.051 | -11.302 | -11.329 | 786 | 849 | 901 | 786 | 51 | 5412 |  | CORR | GENE | 07:60 | 08:10 | 08:18 | 50 | 230 | 10 | EXT |  | 0.89 | (c)
60001.645 | 0.085 | 0.069 | -11.295 | -11.311 | -702 | -643 | -645 | 588 | 69 | 5412 |  | CORR | CIGR | 03:59 | 04:09 | 04:09 | 33 | 114 | 11 | EXT |  | 0.89 | (c)
60063.297 | 4.162 | 4.019 | -6.758 | -6.901 | -2102 | -2102 | -2029 | 1956 | 4019 | 5417 |  | GOUG | GENE | 09:39 | 09:39 | 09:51 | 175 | 146 | 7 | EXT | Задир. |  | (c)
60070.055 | 0 | 0 | -11.23 | -11.23 | 896 | 1187 | 1285 | 896 | 0 | 5418 | Смещение кромок | GWAN |  | 05:31 | 06:18 | 06:34 | 0 | 778 | 20 | EXT | Смещение кромок Наружу Аномалия находится на отводе. Величина смещения - 3.2 мм. |  | (c)
60093.196 | 0.666 | 0.515 | -10.944 | -11.095 | 2220 | -2111 | -1919 | 1597 | 515 | 5420 |  | DENT | GENE | 06:58 | 07:19 | 07:50 | 248 | 644 | 0.6 | N/A | Глубина вмятины: 8 мм (0,6%). Линейка: 25 см в (52 см; 07:19 ч:мин) Аномалия находится на упругопластическом изгибе. |  | (c)
60115.862 | 0.552 | 0.541 | -10.958 | -10.969 | -1073 | -964 | -993 | 913 | 541 | 5422 |  | CORR | CIGR | 06:21 | 06:38 | 06:34 | 21 | 160 | 11 | EXT |  | 0.89 | (c)
60138.161 | 11.341 | 11.176 | -0.314 | -0.479 | -1737 | -1615 | -1517 | 1296 | 171 | 5423 |  | DENT | GENE | 06:17 | 06:37 | 06:53 | 308 | 441 | 0.6 | N/A | Глубина вмятины: 8 мм (0,6%). Линейка: 31 см в (1118 см; 06:37 ч:мин) |  | (c)
60149.985 | 0 | 0 | -10.985 | -10.985 | -62 | 235 | 164 | 0 | 0 | 5425 | Смещение кромок | GWAN |  | 01:00 | 01:48 | 01:37 | 0 | 451 | 20 | EXT | Смещение кромок Наружу Величина смещения - 3.1 мм. |  | (c)
60149.985 | 0 | 0 | -10.985 | -10.985 | 30 | 311 | 250 | 30 |  | 5425 | Вышлифовка на шве | GWAN |  | 01:15 | 02:01 | 01:51 | 0 | 439 | 15 | EXT | Вышлифовка на шве |  | (c)
60155.137 | 5.152 | 5.143 | -5.833 | -5.842 | 1156 | 1190 | 1188 | 1156 | 5143 | 5425 |  | CORR | CIGR | 04:17 | 04:22 | 04:22 | 17 | 63 | 10 | EXT |  | 0.89 | (c)
60161.068 | 0.098 | 0.053 | -11.132 | -11.177 | 432 | 606 | 731 | 432 | 53 | 5426 |  | CORR | GENE | 05:10 | 05:38 | 05:58 | 60 | 597 | 10 | EXT |  | 0.89 | (c)
60167.462 | 6.492 | 6.294 | -4.738 | -4.936 | 1095 | 1126 | 1119 | 1095 | 4552 | 5426 |  | CORR | GENE | 06:57 | 07:02 | 07:01 | 384 | 48 | 10 | EXT |  | 0.93 | (c)
60217.453 | 0.498 | 0.336 | -10.712 | -10.874 | 662 | 756 | 914 | 662 | 336 | 5431 |  | DENT | GENE | 07:21 | 07:36 | 08:02 | 293 | 504 | 0.5 | N/A | Глубина вмятины: 7 мм (0,5%). Линейка: 29 см в (34 см; 07:36 ч:мин) |  | (c)
60242.532 | 3.002 | 2.846 | -8.573 | -8.729 | 441 | 645 | 640 | 441 | 2846 | 5433 |  | CORR | GENE | 04:31 | 05:04 | 05:03 | 195 | 399 | 12 | EXT | Аномалия находится на отводе. | 0.91 | (c)
60274.335 | 0 | 0 | -11.43 | -11.43 | 1578 | 1693 | 1938 | 1578 |  | 5436 | Нарушение формы кольцевого шва | GWAN |  | 01:29 | 01:48 | 02:28 | 0 | 721 |  | EXT | Нарушение формы кольцевого шва |  | (c)
60274.335 | 0 | 0 | -11.43 | -11.43 | -1787 | -1525 | -1425 | 1064 |  | 5436 | Нарушение формы кольцевого шва | GWAN |  | 04:26 | 05:09 | 05:25 | 0 | 723 |  | EXT | Нарушение формы кольцевого шва |  | (c)
60274.335 | 0 | 0 | -11.43 | -11.43 | -82 | 287 | 234 | 0 |  | 5436 | Нарушение формы кольцевого шва | GWAN |  | 09:01 | 10:01 | 09:53 | 0 | 633 |  | EXT | Нарушение формы кольцевого шва |  | (c)
60274.335 | 0 | 0 | -11.43 | -11.43 | 740 | 937 | 928 | 740 | 0 | 5436 | Смещение кромок | GWAN |  | 11:14 | 11:46 | 11:45 | 0 | 376 | 19 | EXT | Смещение кромок Наружу Величина смещения - 2.9 мм. |  | (c)
60300.064 | 2.764 | 2.681 | -8.581 | -8.664 | -168 | -129 | -135 | 101 | 2681 | 5438 |  | CORR | GENE | 08:48 | 08:55 | 08:54 | 247 | 67 | 10 | EXT | Аномалия находится на отводе. | 0.91 | (c)
60304.753 | 7.453 | 7.431 | -3.892 | -3.914 | -1049 | -919 | -900 | 751 | 3877 | 5438 |  | CORR | CIGR | 06:26 | 06:47 | 06:50 | 37 | 297 | 10 | EXT | Аномалия находится на отводе. | 0.89 | (c)
60306.514 | 9.214 | 8.684 | -2.131 | -2.661 | -1106 | -1047 | -1054 | 1003 | 1453 | 5438 |  | CORR | GENE | 06:17 | 06:26 | 06:25 | 1208 | 103 | 10 | EXT | Аномалия находится на отводе. | 0.96 | (c)
60307.729 | 10.429 | 10.207 | -0.916 | -1.138 | -676 | -628 | -616 | 557 | 729 | 5438 |  | CORR | GENE | 07:26 | 07:34 | 07:36 | 409 | 119 | 10 | EXT | Аномалия находится на отводе. | 0.93 | (c)
60308.599 | 11.299 | 11.189 | -0.046 | -0.156 | -973 | -898 | -927 | 882 | 27 | 5438 |  | CORR | GENE | 06:38 | 06:50 | 06:46 | 129 | 91 | 10 | EXT | Аномалия находится на отводе. | 0.9 | (c)
60308.624 | 11.324 | 11.154 | -0.021 | -0.191 | -637 | -602 | -608 | 579 | 21 | 5438 |  | CORR | GENE | 07:33 | 07:38 | 07:37 | 170 | 58 | 10 | EXT | Аномалия находится на отводе. | 0.9 | (c)
60308.645 | 0 | 0 | -11.66 | -11.66 | -317 | -69 | -144 | 0 |  | 5439 | Коррозия на шве | GWAN |  | 06:09 | 06:49 | 06:36 | 0 | 346 | 18 | EXT | Коррозия на шве Аномалия находится на отводе. |  | (c)
60308.938 | 0.293 | 0.208 | -11.367 | -11.452 | -107 | -91 | -93 | 78 | 208 | 5439 |  | CORR | AXGR | 06:42 | 06:45 | 06:45 | 214 | 29 | 11 | EXT |  | 0.91 | (c)
60309.25 | 0.605 | 0.5 | -11.055 | -11.16 | -71 | -61 | -63 | 54 | 500 | 5439 |  | CORR | AXGR | 06:48 | 06:50 | 06:50 | 258 | 17 | 11 | EXT |  | 0.92 | (c)
60310.837 | 2.192 | 1.789 | -9.468 | -9.871 | 430 | 508 | 479 | 430 | 1789 | 5439 |  | CORR | GENE | 08:09 | 08:22 | 08:17 | 879 | 99 | 10 | EXT |  | 0.96 | (c)
60313.322 | 4.677 | 3.874 | -6.983 | -7.786 | -1042 | -1027 | -966 | 890 | 3874 | 5439 |  | CORR | GENE | 04:12 | 04:14 | 04:24 | 845 | 152 | 12 | EXT |  | 0.97 | (c)
60317.533 | 8.888 | 8.505 | -2.772 | -3.155 | 354 | 376 | 369 | 354 | 2719 | 5439 |  | CORR | AXGR | 07:57 | 08:00 | 07:59 | 436 | 31 | 10 | EXT |  | 0.93 | (c)
60320.632 | 0.327 | 0.153 | -11.198 | -11.372 | 122 | 148 | 145 | 122 | 153 | 5440 |  | CORR | AXGR | 06:58 | 07:02 | 07:02 | 315 | 45 | 11 | EXT |  | 0.92 | (c)
60326.273 | 5.968 | 5.461 | -5.557 | -6.064 | 35 | 74 | 133 | 35 | 5095 | 5440 |  | CORR | GENE | 06:44 | 06:50 | 06:60 | 969 | 196 | 11 | EXT |  | 0.97 | (c)
60330.054 | 9.749 | 9.719 | -1.776 | -1.806 | -282 | -184 | -124 | 0 | 1747 | 5440 |  | CORR | GENE | 05:53 | 06:09 | 06:19 | 59 | 316 | 12 | EXT |  | 0.89 | (c)
60343.317 | 0 | 0 | -1.615 | -1.615 | -244 | -10 | 47 | 0 | 0 | 5441б | Смещение кромок | GWAN |  | 06:53 | 07:31 | 07:40 | 0 | 581 | 16 | EXT | Смещение кромок Наружу Величина смещения - 2.5 мм. |  | (c)
60343.317 | 0 | 0 | -1.615 | -1.615 | 742 | 934 | 1003 | 742 | 0 | 5441б | Смещение кромок | GWAN |  | 09:32 | 10:03 | 10:14 | 0 | 521 | 17 | EXT | Смещение кромок Вовнутрь Величина смещения - 2.7 мм. |  | (c)
60343.317 | 0 | 0 | -1.615 | -1.615 | 1441 | 1592 | 1626 | 1441 | 0 | 5441б | Смещение кромок | GWAN |  | 11:25 | 11:49 | 11:55 | 0 | 370 | 22 | EXT | Смещение кромок Наружу Величина смещения - 3.4 мм. |  | (c)
60344.932 | 0 | 0 | -10.178 | -10.178 | -2100 | -1732 | -1803 | 1505 | 0 | 5442а | Смещение кромок | GWAN |  | 06:42 | 07:41 | 07:30 | 0 | 595 | 15 | EXT | Смещение кромок Наружу Величина смещения - 2.4 мм. |  | (c)
60350.84 | 5.908 | 5.77 | -4.27 | -4.408 | -1940 | -1792 | -1678 | 1416 | 4114 | 5442а |  | DENT | GENE | 07:08 | 07:32 | 07:50 | 294 | 524 | 0.4 | N/A | Глубина вмятины: 6 мм (0,4%). Линейка: 29 см в (577 см; 07:32 ч:мин) |  | (c)
60355.11 | 0 | 0 | -11.5 | -11.5 | 606 | 1004 | 1328 | 606 |  | 5443 | Нарушение формы кольцевого шва | GWAN |  | 10:59 | 00:04 | 12:56 | 0 | 1443 |  | EXT | Нарушение формы кольцевого шва Аномалия находится на отводе. |  | (c)
60355.11 | 0 | 0 | -11.5 | -11.5 | -1510 | -1126 | -1229 | 949 | 0 | 5443 | Смещение кромок | GWAN |  | 05:18 | 06:20 | 06:03 | 0 | 561 | 19 | EXT | Смещение кромок Наружу Аномалия находится на отводе. Величина смещения - 3 мм. |  | (c)
60358.97 | 3.86 | 3.651 | -7.64 | -7.849 | -1821 | -1794 | -1654 | 1488 | 3651 | 5443 |  | GOUG | GENE | 04:28 | 04:32 | 04:55 | 523 | 333 | 7 | EXT | Аномалия находится на отводе. Задир. |  | (c)
60375.157 | 8.547 | 8.384 | -2.981 | -3.144 | 1017 | 1349 | 1317 | 1017 | 2962 | 5444а |  | CORR | GENE | 05:56 | 06:50 | 06:45 | 182 | 599 | 13 | EXT | Аномалия находится на отводе. | 0.91 | (c)
60378.138 | 0 | 0 | -11.749 | -11.749 | 1213 | 1279 | 1494 | 1213 | 0 | 5444б | Смещение кромок | GWAN |  | 00:26 | 00:37 | 01:12 | 0 | 562 | 22 | EXT | Смещение кромок Наружу Аномалия находится на отводе. Величина смещения - 3.4 мм. |  | (c)
60378.138 | 0 | 0 | -11.749 | -11.749 | -1809 | -1421 | -1450 | 1091 | 0 | 5444б | Смещение кромок | GWAN |  | 04:19 | 05:21 | 05:16 | 0 | 717 | 17 | EXT | Смещение кромок Наружу Аномалия находится на отводе. Величина смещения - 2.7 мм. |  | (c)
60378.138 | 0 | 0 | -11.749 | -11.749 | -849 | -814 | -719 | 590 |  | 5444б | Нарушение формы кольцевого шва | GWAN |  | 06:53 | 06:59 | 07:14 | 0 | 260 |  | EXT | Нарушение формы кольцевого шва Аномалия находится на отводе. |  | (c)
60378.138 | 0 | 0 | -11.749 | -11.749 | -191 | 138 | 46 | 0 |  | 5444б | Нарушение формы кольцевого шва | GWAN |  | 08:40 | 09:33 | 09:18 | 0 | 474 |  | EXT | Нарушение формы кольцевого шва Аномалия находится на отводе. |  | (c)
60384.352 | 6.214 | 6.193 | -5.535 | -5.556 | 1929 | 2016 | 2018 | 1929 | 5514 | 5444б |  | CORR | CIGR | 02:22 | 02:36 | 02:36 | 42 | 177 | 12 | EXT | Аномалия находится на отводе. | 0.89 | (c)
60389.887 | 0 | 0 | -11.348 | -11.348 | -1639 | -1331 | -1433 | 1226 |  | 5446а | Вышлифовка на шве | GWAN |  | 01:53 | 02:43 | 02:27 | 0 | 413 | 11 | EXT | Вышлифовка на шве Аномалия находится на отводе. |  | (c)
60389.887 | 0 | 0 | -11.348 | -11.348 | -559 | -322 | -258 | 0 | 0 | 5446а | Смещение кромок | GWAN |  | 04:48 | 05:26 | 05:36 | 0 | 601 | 19 | EXT | Смещение кромок Наружу Аномалия находится на отводе. Величина смещения - 3 мм. |  | (c)
60389.887 | 0 | 0 | -11.348 | -11.348 | 668 | 869 | 871 | 668 |  | 5446а | Вышлифовка на шве | GWAN |  | 08:06 | 08:38 | 08:39 | 0 | 407 | 17 | EXT | Вышлифовка на шве Аномалия находится на отводе. |  | (c)
60394.104 | 4.217 | 4.195 | -7.131 | -7.153 | -558 | -476 | -484 | 410 | 4195 | 5446а |  | CORR | CIGR | 04:48 | 05:01 | 04:60 | 35 | 149 | 10 | EXT |  | 0.89 | (c)
60395.893 | 6.006 | 5.993 | -5.342 | -5.355 | -10 | 67 | 95 | 0 | 5326 | 5446а |  | CORR | CIGR | 06:16 | 06:29 | 06:33 | 29 | 210 | 10 | EXT |  | 0.89 | (c)
60398.494 | 8.607 | 7.92 | -2.741 | -3.428 | -903 | -845 | -853 | 803 | 2228 | 5446а |  | CORR | GENE | 03:52 | 04:02 | 04:00 | 1200 | 101 | 10 | EXT |  | 0.96 | (c)
60400.197 | 10.31 | 10.286 | -1.038 | -1.062 | 141 | 320 | 282 | 141 | 1031 | 5446а |  | CORR | CIGR | 06:41 | 07:10 | 07:04 | 31 | 283 | 11 | EXT |  | 0.89 | (c)
60400.948 | 11.061 | 11.043 | -0.287 | -0.305 | -627 | -514 | -505 | 383 | 258 | 5446а |  | CORR | CIGR | 04:37 | 04:55 | 04:57 | 47 | 244 | 11 | EXT |  | 0.89 | (c)
60401.147 | 11.26 | 11.217 | -0.088 | -0.131 | -627 | -499 | -446 | 266 | 52 | 5446а |  | CORR | GENE | 04:37 | 04:57 | 05:06 | 79 | 361 | 11 | EXT |  | 0.89 | (c)
60401.288 | 0.053 | 0.032 | -11.307 | -11.328 | 134 | 848 | 575 | 134 | 32 | 5447 |  | CORR | GENE | 05:27 | 07:23 | 06:39 | 123 | 881 | 10 | EXT |  | 0.89 | (c)
60402.138 | 0.903 | 0.891 | -10.457 | -10.469 | 684 | 989 | 907 | 684 | 891 | 5447 |  | CORR | CIGR | 06:56 | 07:45 | 07:32 | 43 | 445 | 11 | EXT |  | 0.89 | (c)
60404.535 | 3.3 | 3.272 | -8.06 | -8.088 | 987 | 1095 | 1068 | 987 | 3272 | 5447 |  | CORR | CIGR | 07:45 | 08:03 | 07:58 | 44 | 161 | 10 | EXT |  | 0.89 | (c)
60411.316 | 10.081 | 8.13 | -1.279 | -3.23 | 934 | 957 | 1027 | 934 | 1209 | 5447 |  | GOUG | GENE | 07:37 | 07:40 | 07:52 | 2021 | 186 | 10 | EXT | Зона задиров. |  | (c)
60424.285 | 0.09 | 0.012 | -11.545 | -11.623 | -1003 | -982 | -982 | 961 | 12 | 5449 |  | ARTD | AXGR | 03:51 | 03:55 | 03:55 | 352 | 42 |  | EXT | Эквивалент потери металла 13%. |  | (c)
60497.504 | 4.179 | 3.935 | -7.506 | -7.75 | 178 | 194 | 195 | 178 | 3935 | 5455 |  | CORR | AXGR | 03:53 | 03:56 | 03:56 | 339 | 34 | 11 | EXT | Аномалия находится на отводе. | 0.93 | (c)
60498.498 | 5.173 | 5.119 | -6.512 | -6.566 | 376 | 384 | 386 | 376 | 5119 | 5455 |  | CORR | AXGR | 04:25 | 04:27 | 04:27 | 118 | 21 | 11 | EXT | Аномалия находится на отводе. | 0.89 | (c)
60498.831 | 5.506 | 5.453 | -6.179 | -6.232 | 290 | 348 | 384 | 290 | 5453 | 5455 |  | CORR | GENE | 04:12 | 04:21 | 04:27 | 109 | 188 | 11 | EXT | Аномалия находится на отводе. | 0.89 | (c)
60509.442 | 4.432 | 4.383 | -7.043 | -7.092 | -1509 | -1413 | -1413 | 1316 | 4383 | 5456 |  | GOUG | GENE | 04:59 | 05:14 | 05:14 | 152 | 193 | 7 | EXT | Аномалия находится на отводе. Задир. |  | (c)
60539.355 | 0 | 0 | -11.14 | -11.14 | -737 | -537 | -482 | 228 | 0 | 5459 | Смещение кромок | GWAN |  | 00:21 | 00:54 | 01:02 | 0 | 508 | 16 | EXT | Смещение кромок Вовнутрь Величина смещения - 2.5 мм. |  | (c)
60539.355 | 0 | 0 | -11.14 | -11.14 | 367 | 1260 | 1039 | 367 |  | 5459 | Нарушение формы кольцевого шва | GWAN |  | 03:20 | 05:44 | 05:08 | 0 | 1344 |  | EXT | Нарушение формы кольцевого шва |  | (c)
60555.784 | 5.289 | 5.262 | -5.301 | -5.328 | -1390 | -1222 | -1168 | 841 | 5246 | 5460 |  | CORR | GENE | 09:11 | 09:38 | 09:46 | 82 | 443 | 14 | EXT |  | 0.89 | (c)
60561.085 | 0 | 0 | -11.36 | -11.36 | 1004 | 1970 | 1984 | 0 | 0 | 5461 | Смещение кромок | GWAN |  | 01:57 | 04:32 | 04:35 | 0 | 1960 | 19 | EXT | Смещение кромок Наружу Величина смещения - 3 мм. |  | (c)
60580.658 | 8.213 | 8.146 | -3.242 | -3.309 | -1442 | -1388 | -1386 | 789 | 3187 | 5462 |  | DENT | GENE | 08:56 | 09:04 | 09:05 | 122 | 111 | 0.6 | N/A | Глубина вмятины: 8 мм (0,6%). Линейка: 12 см в (815 см; 09:04 ч:мин) |  | (c)
60582.092 | 9.647 | 9.624 | -1.808 | -1.831 | -182 | -104 | -123 | 64 | 1724 | 5462 |  | GOUG | GENE | 00:19 | 00:31 | 00:28 | 107 | 118 | 11 | EXT | Зона задиров. |  | (b)
60582.195 | 9.75 | 9.705 | -1.705 | -1.75 | 1281 | 1301 | 1298 | 916 | 1601 | 5462 |  | GOUG | AXGR | 04:15 | 04:18 | 04:18 | 149 | 33 | 9 | EXT | Задир. |  | (c)
60582.712 | 10.267 | 10.177 | -1.188 | -1.278 | -412 | -270 | -204 | 4 | 1006 | 5462 |  | GOUG | GENE | 11:42 | 00:05 | 12:15 | 272 | 416 | 16 | EXT | Зона задиров. |  | (b)
60595.115 | 0 | 0 | -11.33 | -11.33 | 878 | 1151 | 1213 | 878 | 0 | 5464 | Смещение кромок | GWAN |  | 11:21 | 00:05 | 12:15 | 0 | 668 | 23 | EXT | Смещение кромок Наружу Аномалия находится на отводе. Величина смещения - 3.6 мм. |  | (c)
60606.445 | 0 | 0 | -11.455 | -11.455 | -1339 | -1202 | -1138 | 938 | 0 | 5465 | Смещение кромок | GWAN |  | 07:41 | 08:03 | 08:13 | 0 | 401 | 16 | EXT | Смещение кромок Наружу Аномалия находится на отводе. Величина смещения - 2.5 мм. |  | (c)
60612.896 | 6.451 | 6.442 | -5.004 | -5.013 | 1003 | 1281 | 1180 | 1003 | 4969 | 5465 |  | GOUG | CIGR | 01:59 | 02:44 | 02:27 | 44 | 353 | 7 | EXT | Задир. Аномалия находится на упругопластическом изгибе: R=258 D, максимальное растяжение на 6.2 час. |  | (c)
60632.404 | 3.039 | 3.039 | -8.526 | -8.526 | -264 | -168 | -184 | 103 | 3039 | 5467 |  | GOUG | GENE | 01:46 | 02:01 | 01:59 | 205 | 161 | 7 | EXT | Задир. |  | (c)
60639.696 | 10.331 | 10.14 | -1.234 | -1.425 | 83 | 369 | 289 | 83 | 1139 | 5467 |  | DENT | GENE | 02:42 | 03:28 | 03:15 | 286 | 412 | 0.8 | N/A | Глубина вмятины: 12 мм (0,8%). Линейка: 29 см в (1014 см; 03:28 ч:мин) Аномалия находится вблизи продольного шва. |  | (c)
60674.035 | 0 | 0 | -11.525 | -11.525 | -2202 | -1887 | -1905 | 1608 | 0 | 5471 | Смещение кромок | GWAN |  | 05:05 | 05:56 | 05:53 | 0 | 594 | 20 | EXT | Смещение кромок Наружу Величина смещения - 3.2 мм. Аномалия находится на упругопластическом изгибе: R=582 D, максимальное растяжение на 6.2 час. |  | (c)
60674.035 | 0 | 0 | -11.525 | -11.525 | -1355 | -968 | -1098 | 840 | 0 | 5471 | Смещение кромок | GWAN |  | 07:22 | 08:24 | 08:03 | 0 | 515 | 16 | EXT | Смещение кромок Наружу Величина смещения - 2.5 мм. Аномалия находится на упругопластическом изгибе: R=582 D, максимальное растяжение на 6.2 час. |  | (c)
60692.825 | 7.265 | 7.26 | -4.165 | -4.17 | -1127 | -1073 | -1077 | 1027 | 4154 | 5472 |  | CORR | CIGR | 06:54 | 07:03 | 07:02 | 16 | 100 | 13 | EXT |  | 0.89 | (c)
60708.474 | 11.484 | 11.419 | -0.116 | -0.181 | -1800 | -1786 | -1789 | 1777 | 13 | 5473 |  | CORR | AXGR | 06:15 | 06:18 | 06:17 | 168 | 23 | 13 | EXT |  | 0.91 | (c)
60714.013 | 5.423 | 4.801 | -6.027 | -6.649 | 527 | 1235 | 1023 | 527 | 4801 | 5474 |  | WRIN | GENE | 04:25 | 06:19 | 05:45 | 883 | 993 | 1.3 | N/A | Высота гофр: 19 мм (1,3%). Длина волны: 147 мм Аномалия находится на отводе. |  | (c)
60724.67 | 4.63 | 4.59 | -6.695 | -6.735 | -644 | -498 | -547 | 450 | 4590 | 5475 |  | CORR | GENE | 05:53 | 06:17 | 06:09 | 192 | 193 | 11 | EXT |  | 0.91 | (c)
60725.27 | 5.23 | 5.181 | -6.095 | -6.144 | -380 | -364 | -362 | 344 | 5181 | 5475 |  | CORR | AXGR | 06:36 | 06:38 | 06:39 | 95 | 36 | 12 | EXT |  | 0.89 | (c)
60725.427 | 5.387 | 5.37 | -5.938 | -5.955 | -576 | -491 | -515 | 454 | 5370 | 5475 |  | CORR | CIGR | 06:04 | 06:18 | 06:14 | 25 | 122 | 13 | EXT |  | 0.89 | (c)
60749.262 | 6.422 | 6.114 | -4.863 | -5.171 | -1055 | -894 | -889 | 723 | 4628 | 5477 |  | DENT | GENE | 05:01 | 05:27 | 05:28 | 543 | 332 | 1.1 | N/A | Глубина вмятины: 15 мм (1,1%). Линейка: 54 см в (611 см; 05:27 ч:мин) |  | (c)
60761.553 | 7.428 | 6.877 | -3.292 | -3.843 | 1047 | 1201 | 1398 | 481 | 3104 | 5478 |  | DENT | GENE | 05:23 | 05:48 | 06:20 | 739 | 703 | 0.5 | N/A | Глубина вмятины: 7 мм (0,5%). Линейка: 74 см в (688 см; 05:48 ч:мин) |  | (c)
60769.47 | 4.625 | 4.586 | -6.545 | -6.584 | -1796 | -1686 | -1727 | 1658 | 4586 | 5479 |  | GOUG | CIGR | 07:51 | 08:09 | 08:02 | 42 | 138 | 7 | EXT | Задир. |  | (c)
60787.36 | 0 | 0 | -11.65 | -11.65 | -1963 | -1586 | -1637 | 1312 |  | 5481 | Нарушение формы кольцевого шва | GWAN |  | 00:42 | 01:43 | 01:35 | 0 | 651 |  | EXT | Нарушение формы кольцевого шва |  | (c)
60787.36 | 0 | 0 | -11.65 | -11.65 | -1096 | -933 | -922 | 747 | 0 | 5481 | Смещение кромок | GWAN |  | 03:02 | 03:28 | 03:30 | 0 | 350 | 15 | EXT | Смещение кромок Вовнутрь Величина смещения - 2.4 мм. |  | (c)
60792.946 | 5.586 | 5.351 | -6.064 | -6.299 | 165 | 286 | 411 | 165 | 5351 | 5481 |  | DENT | GENE | 06:26 | 06:45 | 07:05 | 391 | 493 | 0.4 | N/A | Глубина вмятины: 5 мм (0,4%). Линейка: 39 см в (535 см; 06:45 ч:мин) |  | (c)
60810.635 | 0 | 0 | -11.55 | -11.55 | -490 | 50 | -167 | 0 |  | 5483 | Нарушение формы кольцевого шва | GWAN |  | 01:57 | 03:24 | 02:50 | 0 | 647 |  | EXT | Нарушение формы кольцевого шва |  | (c)
60822.185 | 0 | 0 | -11.07 | -11.07 | -1134 | -972 | -956 | 779 | 0 | 5484 | Смещение кромок | GWAN |  | 06:35 | 07:01 | 07:03 | 0 | 354 | 15 | EXT | Смещение кромок Наружу Величина смещения - 2.4 мм. |  | (c)
60822.724 | 0.539 | 0.518 | -10.531 | -10.552 | -1858 | -1721 | -1704 | 1549 | 518 | 5484 |  | CORR | CIGR | 04:38 | 05:00 | 05:03 | 44 | 309 | 11 | EXT |  | 0.89 | (c)
60827.538 | 5.353 | 5.177 | -5.717 | -5.893 | -1602 | -1446 | -1500 | 1397 | 5177 | 5484 |  | GOUG | GENE | 05:19 | 05:44 | 05:36 | 660 | 205 | 7 | EXT | Задир. |  | (c)
60844.575 | 0 | 0 | -11.42 | -11.42 | 1841 | 2140 | 2212 | 1841 | 0 | 5486 | Смещение кромок | GWAN |  | 06:04 | 06:52 | 07:04 | 0 | 742 | 15 | EXT | Смещение кромок Наружу Величина смещения - 2.4 мм. |  | (c)
60900.007 | 11.007 | 10.892 | -0.093 | -0.208 | 468 | 1210 | 1228 | 468 | 12 | 5490 |  | CORR | GENE | 04:21 | 06:21 | 06:23 | 196 | 1520 | 15 | EXT | Аномалия находится на отводе. | 0.92 | (c)
60900.1 | 0 | 0 | -11.65 | -11.65 | 1144 | 1426 | 1418 | 1144 |  | 5491 | Нарушение формы кольцевого шва | GWAN |  | 11:54 | 00:39 | 12:38 | 0 | 547 |  | EXT | Нарушение формы кольцевого шва Аномалия находится на отводе. |  | (c)
60911.75 | 0 | 0 | -11.375 | -11.375 | -200 | -13 | 12 | 0 | 0 | 5492 | Смещение кромок | GWAN |  | 02:46 | 03:16 | 03:20 | 0 | 424 | 19 | EXT | Смещение кромок Наружу Величина смещения - 3 мм. |  | (c)
60962.374 | 4.714 | 4.598 | -6.031 | -6.147 | 1750 | 1868 | 1946 | 1750 | 4598 | 5496 |  | DENT | GENE | 05:46 | 06:05 | 06:18 | 205 | 391 | 0.6 | N/A | Глубина вмятины: 8 мм (0,6%). Линейка: 21 см в (460 см; 06:05 ч:мин) |  | (c)
61030.255 | 6.23 | 5.873 | -5.44 | -5.797 | 606 | 979 | 1057 | 606 | 5104 | 5502 |  | WRIN | GENE | 10:44 | 11:44 | 11:57 | 693 | 904 | 1.3 | N/A | Высота гофр: 18 мм (1,3%). Длина волны: 124 мм Аномалия находится на отводе. |  | (c)
61046.557 | 10.862 | 10.752 | -0.053 | -0.163 | -1293 | -1272 | -1270 | 1247 | 31 | 5503 |  | CORR | AXGR | 10:19 | 10:22 | 10:22 | 132 | 46 | 12 | EXT |  | 0.9 | (c)
61047.595 | 0.985 | 0.961 | -10.32 | -10.344 | -726 | -575 | -610 | 494 | 961 | 5504 |  | CORR | GENE | 05:07 | 05:31 | 05:26 | 99 | 232 | 11 | EXT |  | 0.89 | (c)
61051.216 | 4.606 | 2.836 | -6.699 | -8.469 | -1348 | -1268 | -1220 | 1093 | 2836 | 5504 |  | GOUG | GENE | 03:27 | 03:40 | 03:47 | 2800 | 255 | 10 | EXT | Зона задиров. |  | (c)
61091.96 | 0 | 0 | -11.115 | -11.115 | -524 | -426 | -438 | 352 | 0 | 5508 | Подгиб кромки со смещением | GWAN |  | 04:17 | 04:33 | 04:31 | 0 | 172 | 21 | EXT | Подгиб кромки со смещением Величина смещения - 3.3 мм. |  | (c)
61091.96 | 0 | 0 | -11.115 | -11.115 | -281 | -128 | 404 | 0 | 0 | 5508 | Смещение кромок | GWAN |  | 04:56 | 05:21 | 06:47 | 0 | 1370 | 15 | EXT | Смещение кромок Наружу Величина смещения - 2.3 мм. |  | (c)
61149.38 | 0.815 | 0.783 | -10.83 | -10.862 | 561 | 776 | 704 | 561 | 783 | 5513 |  | CORR | GENE | 04:25 | 05:00 | 04:48 | 49 | 287 | 10 | EXT |  | 0.89 | (c)
61196.063 | 2.603 | 2.526 | -8.712 | -8.789 | -565 | -513 | -516 | 468 | 2526 | 5517 |  | DENT | GENE | 01:50 | 01:58 | 01:58 | 120 | 97 | 0.5 | N/A | Глубина вмятины: 7 мм (0,5%). Линейка: 12 см в (253 см; 01:58 ч:мин) |  | (c)
61213.127 | 8.352 | 8.31 | -2.808 | -2.85 | -1826 | -1610 | -1699 | 405 | 2776 | 5518 |  | CORR | GENE | 04:33 | 05:07 | 04:53 | 74 | 253 | 10 | EXT |  | 0.89 | (c)
61256.521 | 7.076 | 6.972 | -4.429 | -4.533 | -508 | -438 | -420 | 332 | 4314 | 5522 |  | DENT | GENE | 06:42 | 06:53 | 06:56 | 219 | 176 | 0.6 | N/A | Глубина вмятины: 8 мм (0,6%). Линейка: 22 см в (697 см; 06:53 ч:мин) |  | (c)
61282.909 | 10.709 | 10.669 | -0.346 | -0.386 | -407 | -147 | -175 | 0 | 322 | 5524 |  | CORR | GENE | 06:35 | 07:17 | 07:12 | 64 | 463 | 11 | EXT |  | 0.89 | (c)
61283.129 | 10.929 | 10.859 | -0.126 | -0.196 | -114 | 459 | 173 | 0 | 126 | 5524 |  | CORR | GENE | 07:22 | 08:55 | 08:08 | 70 | 573 | 10 | EXT |  | 0.89 | (c)
61283.147 | 10.947 | 10.834 | -0.108 | -0.221 | -1384 | -1221 | -1177 | 971 | 87 | 5524 |  | CORR | GENE | 03:57 | 04:23 | 04:31 | 134 | 413 | 10 | EXT |  | 0.9 | (c)
61293.8 | 10.545 | 10.402 | -0.785 | -0.928 | -576 | -487 | -477 | 377 | 673 | 5525 |  | DENT | GENE | 07:30 | 07:44 | 07:46 | 255 | 199 | 0.4 | N/A | Глубина вмятины: 6 мм (0,4%). Линейка: 26 см в (1040 см; 07:44 ч:мин) Аномалия находится на отводе. |  | (c)
61294.585 | 0 | 0 | -11.23 | -11.23 | 243 | 371 | 382 | 243 | 0 | 5526 | Смещение кромок | GWAN |  | 00:11 | 00:31 | 00:33 | 0 | 278 | 17 | EXT | Смещение кромок Наружу Аномалия находится на отводе. Величина смещения - 2.7 мм. |  | (c)
61294.585 | 0 | 0 | -11.23 | -11.23 | -1401 | -1359 | -1296 | 1192 | 0 | 5526 | Подгиб кромки со смещением | GWAN |  | 07:46 | 07:52 | 08:02 | 0 | 209 | 20 | EXT | Подгиб кромки со смещением Аномалия находится на отводе. Величина смещения - 3.2 мм. |  | (c)
61303.123 | 8.538 | 7.757 | -2.692 | -3.473 | 1929 | -2088 | 2222 | 1929 | 2136 | 5526 |  | GOUG | GENE | 04:43 | 05:55 | 05:30 | 1337 | 587 | 8 | EXT | Зона задиров. Аномалия находится на упругопластическом изгибе: R=451 D, максимальное растяжение на 6.1 час. |  | (c)
61386.778 | 0.743 | 0.722 | -9.847 | -9.868 | -1653 | -1603 | -1531 | 1409 | 722 | 5534 |  | CORR | GENE | 04:55 | 05:03 | 05:15 | 57 | 244 | 10 | EXT |  | 0.89 | (c)
61422.883 | 3.518 | 3.509 | -7.707 | -7.716 | 1598 | 1662 | 1660 | 510 | 3509 | 5537 |  | CORR | CIGR | 07:11 | 07:21 | 07:21 | 24 | 123 | 10 | EXT |  | 0.89 | (c)
61425.938 | 6.573 | 6.426 | -4.652 | -4.799 | 1164 | 1603 | 1402 | 590 | 4437 | 5537 |  | DENT | GENE | 06:01 | 07:12 | 06:39 | 362 | 476 | 0.5 | N/A | Глубина вмятины: 7 мм (0,5%). Линейка: 36 см в (643 см; 07:12 ч:мин) |  | (c)
61430.59 | 0 | 0 | -10.9 | -10.9 | 1704 | 1728 | 1798 | 339 | 0 | 5538 | Подгиб кромки со смещением | GWAN |  | 03:25 | 03:29 | 03:40 | 0 | 188 | 27 | EXT | Подгиб кромки со смещением Величина смещения - 4.2 мм. |  | (c)
61430.59 | 0 | 0 | -10.9 | -10.9 | -1635 | -1423 | -1237 | 595 |  | 5538 | Нарушение формы кольцевого шва | GWAN |  | 06:26 | 07:00 | 07:30 | 0 | 797 |  | EXT | Нарушение формы кольцевого шва |  | (c)
61430.59 | 0 | 0 | -10.9 | -10.9 | -395 | -251 | -214 | 32 |  | 5538 | Нарушение формы кольцевого шва | GWAN |  | 09:46 | 10:09 | 10:15 | 0 | 362 |  | EXT | Нарушение формы кольцевого шва |  | (c)
61462.347 | 0 | 0 | -1.554 | -1.554 | -73 | 104 | 59 | 0 | 0 | 5540б | Подгиб кромки со смещением | GWAN |  | 07:48 | 08:17 | 08:09 | 0 | 263 | 20 | EXT | Подгиб кромки со смещением Величина смещения - 3.7 мм. |  | (c)
61462.347 | 0 | 0 | -1.554 | -1.554 | 273 | 1138 | 1607 | 273 |  | 5540б | Нарушение формы кольцевого шва | GWAN |  | 08:44 | 11:03 | 12:19 | 0 | 2666 |  | EXT | Нарушение формы кольцевого шва |  | (c)
61475.415 | 0 | 0 | -11.15 | -11.15 | 1495 | 1588 | 1629 | 1495 | 0 | 5542 | Подгиб кромки со смещением | GWAN |  | 02:18 | 02:33 | 02:39 | 0 | 267 | 33 | EXT | Подгиб кромки со смещением Величина смещения - 5.2 мм. |  | (c)
61508.77 | 0 | 0 | -11.685 | -11.685 | -1891 | -1809 | -1781 | 1671 | 0 | 5545 | Подгиб кромки со смещением | GWAN |  | 01:32 | 01:46 | 01:50 | 0 | 220 | 23 | EXT | Подгиб кромки со смещением Аномалия находится на отводе. Величина смещения - 3.7 мм. |  | (c)
61508.77 | 0 | 0 | -11.685 | -11.685 | -1080 | -981 | -954 | 828 | 0 | 5545 | Подгиб кромки со смещением | GWAN |  | 03:43 | 03:59 | 04:04 | 0 | 252 | 17 | EXT | Подгиб кромки со смещением Аномалия находится на отводе. Величина смещения - 2.7 мм. |  | (c)
61514.036 | 5.266 | 5.256 | -6.419 | -6.429 | 335 | 393 | 421 | 335 | 5256 | 5545 |  | GOUG | GENE | 07:32 | 07:41 | 07:45 | 48 | 171 | 13 | EXT | Аномалия находится на отводе. Задир. |  | (c)
61520.455 | 0 | 0 | -11.66 | -11.66 | -21 | 43 | 88 | 0 | 0 | 5546 | Смещение кромок | GWAN |  | 06:10 | 06:21 | 06:28 | 0 | 218 | 19 | EXT | Смещение кромок Вовнутрь Аномалия находится на отводе. Величина смещения - 3 мм. |  | (c)
61525.797 | 5.342 | 5.321 | -6.318 | -6.339 | 325 | 376 | 413 | 325 | 5321 | 5546 |  | CORR | CIGR | 07:06 | 07:15 | 07:21 | 28 | 176 | 16 | EXT | Аномалия находится на отводе. | 0.89 | (c)
61570.381 | 3.205 | 3.045 | -7.054 | -7.214 | -1740 | -1518 | -1591 | 1442 | 3045 | 5550а |  | CORR | GENE | 06:24 | 07:00 | 06:48 | 216 | 298 | 10 | EXT |  | 0.91 | (c)
61573.423 | 6.247 | 6.244 | -4.012 | -4.015 | -1891 | -1666 | -1765 | 1638 | 3915 | 5550а |  | CORR | GENE | 05:60 | 06:36 | 06:20 | 100 | 253 | 14 | EXT |  | 0.89 | (c)
61573.683 | 6.507 | 6.494 | -3.752 | -3.765 | -1736 | -1683 | -1648 | 1561 | 3711 | 5550а |  | CORR | GENE | 06:25 | 06:34 | 06:39 | 54 | 174 | 13 | EXT |  | 0.89 | (c)
61607.477 | 8.747 | 8.592 | -2.873 | -3.028 | 1944 | 2181 | -2201 | 1886 | 2623 | 5553 |  | DENT | GENE | 05:28 | 06:06 | 06:19 | 405 | 631 | 0.8 | N/A | Глубина вмятины: 11 мм (0,8%). Линейка: 41 см в (859 см; 06:06 ч:мин) Аномалия находится на отводе. |  | (c)
61678.105 | 0 | 0 | -11.595 | -11.595 | 679 | 824 | 807 | 679 | 0 | 5560 | Подгиб кромки со смещением | GWAN |  | 04:16 | 04:39 | 04:36 | 0 | 256 | 26 | EXT | Подгиб кромки со смещением Величина смещения - 4.1 мм. |  | (c)
61687.54 | 9.435 | 9.243 | -2.16 | -2.352 | 1525 | 1672 | 1756 | 1525 | 2091 | 5560 |  | DENT | GENE | 06:32 | 06:56 | 07:09 | 261 | 461 | 0.4 | N/A | Глубина вмятины: 6 мм (0,4%). Линейка: 26 см в (924 см; 06:56 ч:мин) |  | (c)
61701.005 | 0 | 0 | -11.36 | -11.36 | -2208 | -1947 | -1838 | 22 |  | 5562 | Нарушение формы кольцевого шва | GWAN |  | 03:42 | 04:24 | 04:41 | 0 | 741 |  | EXT | Нарушение формы кольцевого шва |  | (c)
61701.005 | 0 | 0 | -11.36 | -11.36 | 37 | 337 | 318 | 37 |  | 5562 | Нарушение формы кольцевого шва | GWAN |  | 09:44 | 10:32 | 10:29 | 0 | 560 |  | EXT | Нарушение формы кольцевого шва |  | (c)
61705.598 | 4.593 | 4.593 | -6.767 | -6.767 | -547 | -421 | -484 | 421 | 4593 | 5562 |  | CORR | CIGR | 08:10 | 08:30 | 08:20 | 31 | 126 | 13 | EXT |  | 0.89 | (c)
61714.96 | 2.595 | 2.579 | -8.29 | -8.306 | 1300 | 1417 | 1360 | 810 | 2579 | 5563 |  | CORR | CIGR | 04:21 | 04:40 | 04:31 | 35 | 120 | 11 | EXT |  | 0.89 | (c)
61718.468 | 6.103 | 5.827 | -4.782 | -5.058 | 1660 | 2066 | 1883 | 124 | 4639 | 5563 |  | CORR | GENE | 05:19 | 06:25 | 05:55 | 419 | 446 | 12 | EXT |  | 0.94 | (c)
61734.979 | 0.539 | 0.335 | -10.431 | -10.635 | 1174 | 1274 | 1504 | 1174 | 335 | 5565 |  | DENT | GENE | 03:30 | 03:47 | 04:24 | 1092 | 662 | 0.4 | N/A | Глубина вмятины: 5 мм (0,4%). Линейка: 109 см в (34 см; 03:47 ч:мин) |  | (c)
61739.066 | 4.626 | 4.072 | -6.344 | -6.898 | 1429 | 1562 | 1630 | 1429 | 4072 | 5565 |  | DENT | GENE | 04:12 | 04:33 | 04:44 | 861 | 402 | 0.4 | N/A | Глубина вмятины: 5 мм (0,4%). Линейка: 86 см в (407 см; 04:33 ч:мин) |  | (c)
61760.936 | 4.841 | 4.758 | -6.819 | -6.902 | -464 | -316 | -364 | 265 | 4758 | 5567 |  | CORR | GENE | 07:09 | 07:33 | 07:26 | 162 | 199 | 15 | EXT |  | 0.91 | (c)
61761.234 | 5.139 | 5.113 | -6.521 | -6.547 | -459 | -327 | -345 | 231 | 5113 | 5567 |  | CORR | CIGR | 07:10 | 07:32 | 07:29 | 36 | 228 | 12 | EXT |  | 0.89 | (c)
61767.85 | 0.095 | 0.07 | -10.76 | -10.785 | 676 | 691 | 740 | 676 | 70 | 5568 |  | CORR | GENE | 06:38 | 06:41 | 06:49 | 102 | 127 | 13 | EXT |  | 0.89 | (c)
61784.345 | 5.735 | 5.735 | -5.615 | -5.615 | -1638 | -1446 | -1499 | 1359 | 5553 | 5569 |  | CORR | GENE | 04:34 | 05:05 | 04:57 | 62 | 279 | 11 | EXT |  | 0.89 | (c)
61789.96 | 0 | 0 | -7.665 | -7.665 | -58 | 114 | 77 | 0 | 0 | 5570 | Смещение кромок | GWAN |  | 01:53 | 02:21 | 02:15 | 0 | 268 | 16 | EXT | Смещение кромок Наружу Величина смещения - 2.6 мм. |  | (c)
61789.96 | 0 | 0 | -7.665 | -7.665 | 1100 | 1145 | 1161 | 1100 | 0 | 5570 | Подгиб кромки со смещением | GWAN |  | 05:00 | 05:08 | 05:10 | 0 | 123 | 17 | EXT | Подгиб кромки со смещением Величина смещения - 2.7 мм. |  | (c)
61789.96 | 0 | 0 | -7.665 | -7.665 | 1447 | 1547 | 1562 | 1447 | 0 | 5570 | Подгиб кромки со смещением | GWAN |  | 05:56 | 06:13 | 06:15 | 0 | 230 | 18 | EXT | Подгиб кромки со смещением Величина смещения - 2.9 мм. |  | (c)
61789.96 | 0 | 0 | -7.665 | -7.665 | 1719 | -1654 | -2035 | 1327 |  | 5570 | Нарушение формы кольцевого шва | GWAN |  | 06:40 | 09:36 | 08:34 | 0 | 1415 |  | EXT | Нарушение формы кольцевого шва |  | (c)
62130.39 | 0 | 0 | -11.342 | -11.342 | 1997 | 2222 | -2168 | 1871 | 0 | 5616а | Подгиб кромки со смещением | GWAN |  | 11:57 | 00:34 | 12:45 | 0 | 593 | 23 | EXT | Подгиб кромки со смещением Аномалия находится на отводе. Величина смещения - 3.7 мм. |  | (c)
62132.033 | 1.643 | 1.542 | -9.699 | -9.8 | -476 | -405 | -402 | 329 | 1542 | 5616а |  | CORR | GENE | 05:18 | 05:30 | 05:30 | 137 | 147 | 13 | EXT | Аномалия находится на отводе. | 0.9 | (c)
62144.329 | 0 | 0 | -8.981 | -8.981 | -1853 | -1335 | -1488 | 1122 | 0 | 5618а | Непровар / утяжина | GWAN |  | 06:03 | 07:26 | 07:02 | 0 | 731 | 12 | INT | Непровар / утяжина Аномалия находится на отводе. |  | (c)
62144.329 | 0 | 0 | -8.981 | -8.981 | -1025 | -807 | -663 | 300 |  | 5618а | Нарушение формы кольцевого шва | GWAN |  | 08:16 | 08:51 | 09:15 | 0 | 725 |  | EXT | Нарушение формы кольцевого шва Аномалия находится на отводе. |  | (c)
62146.691 | 2.362 | 2.337 | -6.619 | -6.644 | -2089 | -1965 | -1982 | 1874 | 2337 | 5618а |  | CORR | GENE | 05:24 | 05:45 | 05:42 | 60 | 215 | 10 | EXT |  | 0.89 | (c)
62189.003 | 1.873 | 1.864 | -9.767 | -9.776 | -385 | -339 | -326 | 266 | 1864 | 5622 |  | CORR | CIGR | 07:59 | 08:06 | 08:08 | 24 | 118 | 11 | EXT |  | 0.89 | (c)
62207.526 | 8.756 | 8.574 | -2.919 | -3.101 | -1457 | -1191 | -1128 | 799 | 2852 | 5623 |  | CORR | GENE | 05:49 | 06:32 | 06:43 | 249 | 658 | 10 | EXT | Аномалия находится на упругопластическом изгибе: R=308 D, максимальное растяжение на 6.9 час. | 1.1 | (b)
62210.133 | 11.363 | 11.347 | -0.312 | -0.328 | -1336 | -1234 | -1218 | 1101 | 288 | 5623 |  | CORR | CIGR | 06:09 | 06:25 | 06:28 | 40 | 235 | 10 | EXT | Аномалия находится на упругопластическом изгибе: R=293 D, максимальное растяжение на 6.8 час. | 1.05 | (b)
62210.445 | 0 | 0 | -11.51 | -11.51 | -445 | -334 | -290 | 135 | 0 | 5624 | Подгиб кромки со смещением | GWAN |  | 01:40 | 01:58 | 02:05 | 0 | 309 | 28 | EXT | Подгиб кромки со смещением Величина смещения - 4.5 мм. Аномалия находится на упругопластическом изгибе: R=293 D, максимальное растяжение на 6.8 час. |  | (c)
62218.137 | 7.692 | 7.635 | -3.818 | -3.875 | 1150 | 1213 | 1275 | 1150 | 3806 | 5624 |  | CORR | GENE | 05:58 | 06:08 | 06:18 | 69 | 249 | 13 | EXT | Аномалия находится на упругопластическом изгибе: R=520 D, максимальное растяжение на 7 час. | 0.89 | (c)
62230.154 | 8.199 | 8.184 | -3.466 | -3.481 | -1407 | -1353 | -1328 | 1249 | 3457 | 5625 |  | CORR | CIGR | 05:56 | 06:05 | 06:09 | 24 | 158 | 11 | EXT |  | 0.89 | (c)
62235.613 | 1.993 | -1.97 | -9.662 | -13.625 | -349 | 1985 | 1882 | 0 |  | 5626 |  | OVAL |  | 00:00 | 06:17 | 06:00 | 5853 |  |  | N/A | Овальность: 0,03 |  | (c)
62241.429 | 7.809 | 7.705 | -3.846 | -3.95 | 2063 | -2148 | -2206 | 2015 | 3737 | 5626 |  | DENT | GENE | 06:29 | 07:10 | 07:00 | 213 | 383 | 0.4 | N/A | Глубина вмятины: 6 мм (0,4%). Линейка: 21 см в (771 см; 07:10 ч:мин) |  | (c)
62244.036 | 10.416 | 10.316 | -1.239 | -1.339 | 801 | 867 | 880 | 801 | 1131 | 5626 |  | DENT | GENE | 03:05 | 03:16 | 03:18 | 208 | 158 | 0.5 | N/A | Глубина вмятины: 7 мм (0,5%). Линейка: 21 см в (1032 см; 03:16 ч:мин) Аномалия находится вблизи дефекта потери металла. |  | (c)
62244.086 | 10.466 | 10.294 | -1.189 | -1.361 | 783 | 850 | 857 | 783 | 1160 | 5626 |  | GOUG | GENE | 03:03 | 03:13 | 03:14 | 201 | 146 | 7 | EXT | Задир. |  | (c)
62245.275 | 0 | 0 | -11.65 | -11.65 | 1952 | 2073 | 2101 | 1952 | 0 | 5627 | Подгиб кромки со смещением | GWAN |  | 07:29 | 07:48 | 07:53 | 0 | 300 | 15 | EXT | Подгиб кромки со смещением Величина смещения - 2.4 мм. |  | (c)
62279.625 | 0 | 0 | -11.225 | -11.225 | -1477 | -1364 | -1381 | 1284 | 0 | 5630 | Подгиб кромки со смещением | GWAN |  | 01:29 | 01:48 | 01:45 | 0 | 193 | 16 | EXT | Подгиб кромки со смещением Величина смещения - 2.5 мм. |  | (c)
62371.912 | 3.457 | 3.447 | -7.558 | -7.568 | -1888 | -1810 | -1776 | 1664 | 3447 | 5638 |  | CORR | CIGR | 05:28 | 05:41 | 05:46 | 22 | 224 | 10 | EXT |  | 0.89 | (c)
62412.2 | 0 | 0 | -11.305 | -11.305 | 445 | 578 | 573 | 445 | 0 | 5642 | Подгиб кромки со смещением | GWAN |  | 02:04 | 02:25 | 02:24 | 0 | 256 | 22 | EXT | Подгиб кромки со смещением Величина смещения - 3.5 мм. |  | (c)
62412.386 | 0.186 | 0.181 | -11.119 | -11.124 | 1789 | 1828 | 1828 | 363 | 181 | 5642 |  | CORR | CIGR | 05:41 | 05:47 | 05:47 | 20 | 78 | 12 | EXT |  | 0.89 | (c)
62412.781 | 0.581 | 0.573 | -10.724 | -10.732 | 1759 | 1799 | 1798 | 393 | 573 | 5642 |  | CORR | CIGR | 05:36 | 05:42 | 05:42 | 25 | 78 | 11 | EXT |  | 0.89 | (c)
62413.137 | 0.937 | 0.93 | -10.368 | -10.375 | 1807 | 1845 | 1847 | 345 | 930 | 5642 |  | CORR | CIGR | 05:44 | 05:50 | 05:50 | 25 | 78 | 10 | EXT |  | 0.89 | (c)
62441.393 | 6.433 | 6.335 | -4.832 | -4.93 | 1377 | 1446 | 1452 | 1377 | 4784 | 5644 |  | DENT | GENE | 06:12 | 06:23 | 06:24 | 146 | 150 | 0.3 | N/A | Глубина вмятины: 4 мм (0,3%). Линейка: 15 см в (635 см; 06:23 ч:мин) |  | (c)
62446.225 | 0 | 0 | -11.63 | -11.63 | 954 | 1215 | 1385 | 954 |  | 5645 | Нарушение формы кольцевого шва | GWAN |  | 04:33 | 05:16 | 05:43 | 0 | 862 |  | EXT | Нарушение формы кольцевого шва |  | (c)
62461.1 | 3.245 | 3.133 | -8.42 | -8.532 | -524 | -496 | -503 | 482 | 3133 | 5646 |  | CORR | AXGR | 07:11 | 07:16 | 07:15 | 174 | 42 | 14 | EXT |  | 0.91 | (c)
62463.2 | 5.345 | 5.091 | -6.32 | -6.574 | -524 | -506 | -482 | 440 | 5091 | 5646 |  | CORR | GENE | 07:11 | 07:14 | 07:18 | 440 | 84 | 10 | EXT |  | 0.93 | (c)
62464.633 | 6.778 | 6.748 | -4.887 | -4.917 | -343 | -244 | -184 | 24 | 4869 | 5646 |  | CORR | GENE | 07:41 | 07:56 | 08:06 | 48 | 318 | 10 | EXT |  | 0.89 | (c)
62466.61 | 8.755 | 8.714 | -2.91 | -2.951 | -282 | -280 | -272 | 263 | 2816 | 5646 |  | CORR | AXGR | 07:50 | 07:51 | 07:52 | 135 | 19 | 10 | EXT |  | 0.9 | (c)
62467.374 | 9.519 | 9.468 | -2.146 | -2.197 | -330 | -319 | -319 | 307 | 2056 | 5646 |  | CORR | AXGR | 07:43 | 07:44 | 07:44 | 141 | 23 | 10 | EXT |  | 0.9 | (c)
62480.915 | 0 | 0 | -11.105 | -11.105 | 1317 | 1486 | 1437 | 1317 | 0 | 5648 | Подгиб кромки со смещением | GWAN |  | 01:15 | 01:42 | 01:34 | 0 | 240 | 22 | EXT | Подгиб кромки со смещением Величина смещения - 3.5 мм. |  | (c)
62552.424 | 4.769 | 4.584 | -6.341 | -6.526 | -221 | 154 | 10 | 0 | 4584 | 5654 |  | CORR | GENE | 07:08 | 08:08 | 07:45 | 250 | 462 | 12 | EXT | Аномалия находится на упругопластическом изгибе: R=506 D, максимальное растяжение на 6.3 час. | 0.92 | (c)
62562.558 | 3.793 | 3.776 | -7.617 | -7.634 | -1134 | -990 | -1054 | 974 | 3776 | 5655 |  | CORR | CIGR | 06:51 | 07:14 | 07:04 | 33 | 160 | 13 | EXT | Аномалия находится на упругопластическом изгибе: R=465 D, максимальное растяжение на 6.1 час. | 0.89 | (c)
62628.828 | 2.648 | 2.618 | -8.612 | -8.642 | -534 | -275 | -367 | 200 | 2618 | 5661 |  | CORR | GENE | 07:50 | 08:31 | 08:16 | 72 | 334 | 10 | EXT |  | 0.89 | (c)
62648.41 | 0 | 0 | -10.97 | -10.97 | 1162 | 1512 | 1657 | 1162 | 0 | 5663 | Смещение кромок | GWAN |  | 02:37 | 03:33 | 03:57 | 0 | 990 | 16 | EXT | Смещение кромок Вовнутрь Величина смещения - 2.5 мм. |  | (c)
62662.953 | 3.573 | 3.464 | -7.552 | -7.661 | -496 | -2 | -186 | 0 | 3464 | 5664 |  | DENT | GENE | 05:50 | 07:10 | 06:40 | 211 | 620 | 1 | N/A | Глубина вмятины: 14 мм (1,0%). Линейка: 21 см в (346 см; 07:10 ч:мин) Аномалия находится вблизи продольного шва. |  | (c)
62727.125 | 10.955 | 10.892 | -0.375 | -0.438 | 972 | 1132 | 1096 | 972 | 362 | 5669 |  | CORR | GENE | 05:30 | 05:56 | 05:50 | 76 | 248 | 10 | EXT | Аномалия находится на отводе. | 0.89 | (c)
62785.266 | 1.346 | 1.309 | -9.634 | -9.671 | -1244 | -1157 | -1084 | 924 | 1309 | 5675 |  | CORR | GENE | 06:36 | 06:50 | 07:02 | 59 | 320 | 12 | EXT |  | 0.89 | (c)
62786.978 | 3.058 | 3.03 | -7.922 | -7.95 | -1334 | -1170 | -1190 | 897 | 3030 | 5675 |  | CORR | GENE | 06:21 | 06:48 | 06:44 | 68 | 287 | 10 | EXT |  | 0.89 | (c)
62804.836 | 9.936 | 9.86 | -1.264 | -1.34 | -1441 | -1236 | -1135 | 789 | 1225 | 5676 |  | CORR | GENE | 05:17 | 05:50 | 06:06 | 115 | 613 | 11 | EXT | Аномалия находится на отводе. | 0.89 | (c)
62805.701 | 10.801 | 10.736 | -0.399 | -0.464 | -1342 | -1241 | -1092 | 842 | 382 | 5676 |  | CORR | GENE | 05:33 | 05:49 | 06:13 | 82 | 500 | 10 | EXT | Аномалия находится на отводе. | 0.89 | (c)
62806.532 | 0.432 | 0.384 | -10.818 | -10.866 | 947 | 1336 | 1268 | 947 | 384 | 5677 |  | CORR | GENE | 05:17 | 06:20 | 06:09 | 117 | 642 | 13 | EXT | Аномалия находится на отводе. | 0.9 | (c)
62875.355 | 0 | 0 | -11.47 | -11.47 | -42 | 78 | 112 | 0 | 0 | 5683 | Подгиб кромки со смещением | GWAN |  | 01:41 | 01:60 | 02:05 | 0 | 307 | 16 | EXT | Подгиб кромки со смещением Аномалия находится на отводе. Величина смещения - 2.5 мм. |  | (c)
63027.242 | 6.187 | 5.886 | -5.088 | -5.389 | -1426 | -1177 | -1000 | 574 | 4763 | 5696 |  | DENT | GENE | 05:43 | 06:23 | 06:52 | 626 | 852 | 1 | N/A | Глубина вмятины: 14 мм (1,0%). Линейка: 63 см в (589 см; 06:23 ч:мин) |  | (c)
63032.33 | 0 | 0 | -11.17 | -11.17 | 312 | 350 | 410 | 312 | 0 | 5697 | Подгиб кромки со смещением | GWAN |  | 03:51 | 03:57 | 04:07 | 0 | 197 | 18 | EXT | Подгиб кромки со смещением Величина смещения - 2.8 мм. |  | (c)
63121.785 | 0 | 0 | -11.11 | -11.11 | 10 | 98 | 103 | 10 | 0 | 5705 | Подгиб кромки со смещением | GWAN |  | 07:19 | 07:33 | 07:34 | 0 | 186 | 24 | EXT | Подгиб кромки со смещением Величина смещения - 3.8 мм. |  | (c)
63244.825 | 0 | 0 | -11.14 | -11.14 | 1826 | 1891 | 1948 | 1826 | 0 | 5716 | Подгиб кромки со смещением | GWAN |  | 05:56 | 06:07 | 06:16 | 0 | 242 | 21 | EXT | Подгиб кромки со смещением Величина смещения - 3.3 мм. |  | (c)
63262.342 | 6.377 | 6.333 | -4.753 | -4.797 | 592 | 663 | 655 | 592 | 4707 | 5717 |  | DENT | GENE | 04:56 | 05:07 | 05:06 | 90 | 125 | 1.1 | N/A | Глубина вмятины: 16 мм (1,1%). Линейка: 9 см в (633 см; 05:07 ч:мин) Аномалия находится на отводе. |  | (b)
63278.505 | 0 | 0 | -11.47 | -11.47 | 528 | 728 | 685 | 528 | 0 | 5719 | Подгиб кромки со смещением | GWAN |  | 04:22 | 04:54 | 04:47 | 0 | 314 | 22 | EXT | Подгиб кромки со смещением Аномалия находится на отводе. Величина смещения - 3.4 мм. |  | (c)
63315.46 | 2.625 | 2.539 | -8.255 | -8.341 | 1987 | 2214 | 2137 | 1987 | 2539 | 5722 |  | DENT | GENE | 07:14 | 07:50 | 07:38 | 154 | 301 | 0.7 | N/A | Глубина вмятины: 10 мм (0,7%). Линейка: 15 см в (254 см; 07:50 ч:мин) Аномалия находится на упругопластическом изгибе. |  | (c)
63368.925 | 0 | 0 | -11.24 | -11.24 | -158 | -28 | -77 | 0 | 0 | 5727 | Подгиб кромки со смещением | GWAN |  | 06:02 | 06:23 | 06:15 | 0 | 162 | 19 | EXT | Подгиб кромки со смещением Величина смещения - 2.9 мм. |  | (c)
63409.55 | 6.805 | 6.698 | -4.83 | -4.937 | -906 | -831 | -816 | 725 | 4771 | 5730 |  | DENT | GENE | 07:43 | 07:55 | 07:58 | 166 | 180 | 0.5 | N/A | Глубина вмятины: 7 мм (0,5%). Линейка: 17 см в (670 см; 07:55 ч:мин) Аномалия находится на упругопластическом изгибе. |  | (c)
63422.765 | 8.385 | 8.285 | -2.86 | -2.96 | 930 | 954 | 948 | 930 | 2731 | 5731 |  | CORR | AXGR | 11:46 | 11:50 | 11:48 | 229 | 36 | 10 | EXT | Аномалия находится на упругопластическом изгибе: R=237 D, максимальное растяжение на 5.7 час. | 0.91 | (c)
63601.922 | 5.737 | 5.629 | -5.448 | -5.556 | 2152 | -2204 | 2217 | 2152 | 5229 | 5747 |  | CORR | GENE | 06:51 | 07:08 | 07:02 | 327 | 130 | 10 | EXT |  | 0.92 | (c)
63604.706 | 8.521 | 8.486 | -2.664 | -2.699 | 2101 | 2228 | 2217 | 2101 | 2624 | 5747 |  | CORR | GENE | 06:43 | 07:04 | 07:02 | 75 | 232 | 11 | EXT |  | 0.89 | (c)
63605.349 | 9.164 | 9.099 | -2.021 | -2.086 | 2000 | 2222 | 2175 | 2000 | 1915 | 5747 |  | CORR | GENE | 06:27 | 07:03 | 06:55 | 171 | 351 | 10 | EXT |  | 0.9 | (c)
63605.542 | 9.357 | 9.304 | -1.828 | -1.881 | 2132 | 2158 | 2156 | 2132 | 1763 | 5747 |  | CORR | GENE | 06:48 | 06:52 | 06:52 | 118 | 49 | 11 | EXT |  | 0.89 | (c)
63607.477 | 0.107 | 0.087 | -10.918 | -10.938 | -1457 | -1331 | -1386 | 1314 | 87 | 5748 |  | CORR | CIGR | 07:06 | 07:26 | 07:17 | 20 | 143 | 11 | EXT |  | 0.89 | (c)
63615.477 | 8.107 | 7.897 | -2.918 | -3.128 | -1386 | -1351 | -1337 | 1287 | 2523 | 5748 |  | CORR | GENE | 07:17 | 07:23 | 07:25 | 605 | 99 | 10 | EXT |  | 0.94 | (c)
63792.522 | 3.452 | 2.76 | -8.203 | -8.895 | -1354 | -1305 | -1275 | 1195 | 2760 | 5764 |  | CORR | GENE | 08:24 | 08:32 | 08:36 | 799 | 159 | 12 | EXT |  | 0.97 | (c)
63800.383 | 11.313 | 11.167 | -0.342 | -0.488 | -1942 | -1729 | -1749 | 1556 | 227 | 5764 |  | DENT | GENE | 06:49 | 07:23 | 07:20 | 261 | 386 | 0.5 | N/A | Глубина вмятины: 7 мм (0,5%). Линейка: 26 см в (1117 см; 07:23 ч:мин) |  | (c)
63800.725 | 0 | 0 | -11.26 | -11.26 | -1278 | -1140 | -1128 | 953 | 0 | 5765 | Подгиб кромки со смещением | GWAN |  | 07:44 | 08:06 | 08:08 | 0 | 300 | 22 | EXT | Подгиб кромки со смещением Величина смещения - 3.5 мм. |  | (c)
63822.898 | 0.083 | 0.044 | -11.167 | -11.206 | -1376 | -1316 | -1262 | 855 | 44 | 5767 |  | DENT | GENE | 06:28 | 06:37 | 06:46 | 120 | 228 | 0.4 | N/A | Глубина вмятины: 6 мм (0,4%). Линейка: 12 см в (4 см; 06:37 ч:мин) Аномалия находится вблизи кольцевого сварного шва. |  | (c)
63831.474 | 8.659 | 8.511 | -2.591 | -2.739 | -1628 | -1354 | -1446 | 603 | 2394 | 5767 |  | DENT | GENE | 05:47 | 06:31 | 06:16 | 345 | 364 | 0.4 | N/A | Глубина вмятины: 6 мм (0,4%). Линейка: 35 см в (851 см; 06:31 ч:мин) |  | (c)
63834.065 | 0 | 0 | -3.7 | -3.7 | -14 | 187 | 188 | 0 | 0 | 5768 | Подгиб кромки со смещением | GWAN |  | 02:16 | 02:49 | 02:49 | 0 | 404 | 26 | EXT | Подгиб кромки со смещением Величина смещения - 4 мм. |  | (c)
63834.065 | 0 | 0 | -3.7 | -3.7 | -1389 | -975 | -710 | 31 |  | 5768 | Нарушение формы кольцевого шва | GWAN |  | 10:34 | 11:41 | 12:24 | 0 | 1359 |  | EXT | Нарушение формы кольцевого шва |  | (c)
63837.214 | 3.149 | 3.141 | -0.551 | -0.559 | 2135 | 2178 | 2178 | 10 | 540 | 5768 |  | CORR | CIGR | 08:03 | 08:10 | 08:10 | 19 | 85 | 10 | EXT | Аномалия находится на упругопластическом изгибе: R=570 D, максимальное растяжение на 7.2 час. | 0.89 | (c)
63838.484 | 0.719 | 0.712 | -4.906 | -4.913 | 1868 | 1949 | 1928 | 242 | 712 | 5769 |  | CORR | CIGR | 07:31 | 07:44 | 07:40 | 19 | 121 | 12 | EXT | Аномалия находится на упругопластическом изгибе: R=493 D, максимальное растяжение на 7.2 час. | 0.89 | (c)
63838.686 | 0.921 | 0.683 | -4.704 | -4.942 | 1633 | 1767 | 1757 | 350 | 683 | 5769 |  | GOUG | GENE | 06:53 | 07:14 | 07:13 | 612 | 247 | 15 | EXT | Зона задиров. Аномалия находится на упругопластическом изгибе: R=493 D, максимальное растяжение на 7.2 час. |  | (c)
63851.079 | 3.969 | 3.919 | -2.926 | -2.976 | -1463 | -1224 | -1101 | 739 | 2822 | 5771 |  | DENT | GENE | 05:27 | 06:06 | 06:26 | 154 | 724 | 0.6 | N/A | Глубина вмятины: 8 мм (0,6%). Линейка: 15 см в (392 см; 06:06 ч:мин) Аномалия находится на упругопластическом изгибе. |  | (c)
63854.069 | 0.064 | 0.043 | -3.106 | -3.127 | -2011 | -1859 | -1921 | 220 | 43 | 5772 |  | CORR | CIGR | 04:55 | 05:19 | 05:09 | 33 | 181 | 10 | EXT |  | 0.89 | (c)
63861.977 | 4.802 | 4.755 | -3.038 | -3.085 | -1384 | -1242 | -1292 | 846 | 2553 | 5773 |  | CORR | GENE | 06:36 | 06:59 | 06:51 | 532 | 184 | 10 | EXT |  | 0.94 | (c)
63943.402 | 11.242 | 11.222 | -0.273 | -0.293 | -2226 | -2100 | -2133 | 2039 | 257 | 5780 |  | CORR | CIGR | 07:26 | 07:46 | 07:41 | 36 | 187 | 11 | EXT |  | 0.74 | (c)
63945.678 | 2.003 | 1.854 | -9.232 | -9.381 | 32 | 299 | 233 | 32 | 1854 | 5781 |  | DENT | GENE | 05:53 | 06:37 | 06:26 | 338 | 402 | 0.4 | N/A | Глубина вмятины: 5 мм (0,4%). Линейка: 34 см в (185 см; 06:37 ч:мин) Аномалия находится вблизи продольного шва. |  | (c)
63966.14 | 11.23 | 11.182 | -0.01 | -0.058 | -1841 | -1061 | -1225 | 610 | 10 | 5782 |  | CORR | GENE | 03:60 | 06:06 | 05:39 | 48 | 1231 | 12 | EXT | Аномалия находится на отводе. | 0.89 | (c)
63974.269 | 8.119 | 8.052 | -3.316 | -3.383 | -2104 | -2049 | -2047 | 1990 | 3251 | 5783 |  | DENT | GENE | 09:08 | 09:17 | 09:17 | 132 | 114 | 0.8 | N/A | Глубина вмятины: 12 мм (0,8%). Линейка: 13 см в (805 см; 09:17 ч:мин) |  | (c)
64077.663 | 7.838 | 7.799 | -3.482 | -3.521 | 1782 | 1960 | 1893 | 226 | 3477 | 5792 |  | CORR | CIGR | 05:53 | 06:22 | 06:11 | 44 | 222 | 10 | EXT |  | 0.89 | (c)
64080.277 | 10.452 | 10.425 | -0.868 | -0.895 | 1050 | 1121 | 1142 | 996 | 859 | 5792 |  | CORR | CIGR | 03:55 | 04:06 | 04:10 | 36 | 184 | 10 | EXT |  | 0.89 | (c)
64088.832 | 7.687 | 7.666 | -3.978 | -3.999 | -783 | -759 | -757 | 732 | 3959 | 5793 |  | DENT | PITT | 06:32 | 06:36 | 06:36 | 40 | 51 | 1.3 | N/A | Глубина вмятины: 18 мм (1,3%). Линейка: 4 см в (767 см; 06:36 ч:мин) Аномалия находится на отводе. |  | (c)
64110.621 | 6.156 | 6.147 | -1.984 | -1.993 | 1065 | 1121 | 1123 | 1051 | 1963 | 5795 |  | CORR | CIGR | 04:15 | 04:24 | 04:25 | 30 | 115 | 10 | EXT |  | 0.89 | (c)
64117.218 | 1.703 | 1.663 | -0.947 | -0.987 | 1484 | 1521 | 1513 | 688 | 908 | 5797 |  | DENT | GENE | 03:43 | 03:49 | 03:48 | 79 | 59 | 0.8 | N/A | Глубина вмятины: 11 мм (0,8%). Линейка: 8 см в (166 см; 03:49 ч:мин) |  | (c)
64117.892 | 2.377 | 2.298 | -0.273 | -0.352 | 1806 | 1878 | 1876 | 285 | 211 | 5797 |  | DENT | GENE | 04:35 | 04:46 | 04:46 | 141 | 139 | 0.6 | N/A | Глубина вмятины: 8 мм (0,6%). Линейка: 14 см в (230 см; 04:46 ч:мин) |  | (c)
64124.106 | 5.941 | 5.883 | -2.099 | -2.157 | 844 | 894 | 890 | 844 | 2048 | 5798 |  | DENT | GENE | 02:01 | 02:09 | 02:09 | 109 | 93 | 0.6 | N/A | Глубина вмятины: 8 мм (0,6%). Линейка: 11 см в (588 см; 02:09 ч:мин) |  | (c)
64161.892 | 2.942 | 2.869 | -8.468 | -8.541 | 414 | 497 | 494 | 414 | 2869 | 5803 |  | ARTD | GENE | 06:18 | 06:32 | 06:31 | 134 | 162 |  | EXT | Наплавка. |  | (c)
64164.877 | 5.927 | 5.881 | -5.483 | -5.529 | 425 | 482 | 501 | 425 | 5423 | 5803 |  | ARTD | GENE | 06:20 | 06:29 | 06:32 | 106 | 151 |  | EXT | Наплавка. |  | (c)
64170.36 | 0 | 0 | -11.57 | -11.57 | 11 | 109 | 154 | 11 |  | 5804 | Нарушение формы кольцевого шва | GWAN |  | 01:43 | 01:59 | 02:06 | 0 | 288 |  | EXT | Нарушение формы кольцевого шва |  | (c)
64204.57 | 0 | 0 | -11.22 | -11.22 | 1597 | 1925 | -1546 | 227 |  | 5807 | Нарушение формы кольцевого шва | GWAN |  | 02:03 | 02:56 | 05:36 | 0 | 2637 |  | EXT | Нарушение формы кольцевого шва |  | (c)
64235.98 | 9.13 | 8.967 | -2.11 | -2.273 | 1325 | 1580 | 1568 | 420 | 1980 | 5809 |  | DENT | GENE | 06:23 | 07:05 | 07:03 | 293 | 486 | 1.1 | N/A | Глубина вмятины: 16 мм (1,1%). Линейка: 29 см в (898 см; 07:05 ч:мин) Аномалия находится на упругопластическом изгибе. |  | (c)
64238.045 | 11.195 | 11.099 | -0.045 | -0.141 | 785 | 793 | 802 | 785 | 45 | 5809 |  | CORR | AXGR | 04:56 | 04:58 | 04:59 | 96 | 34 | 11 | EXT | Аномалия находится на упругопластическом изгибе: R=303 D, максимальное растяжение на 11.9 час. | 0.89 | (c)
64238.211 | 0.121 | 0.026 | -11.254 | -11.349 | 2151 | 2151 | 2179 | 24 | 26 | 5810 |  | CORR | GENE | 04:55 | 04:55 | 04:59 | 249 | 56 | 15 | EXT | Аномалия находится на упругопластическом изгибе: R=303 D, максимальное растяжение на 11.9 час. | 0.93 | (c)
64239.699 | 1.609 | 1.476 | -9.766 | -9.899 | -1274 | -1244 | -1240 | 956 | 1476 | 5810 |  | CORR | GENE | 07:42 | 07:47 | 07:48 | 678 | 69 | 10 | EXT | Аномалия находится на упругопластическом изгибе: R=316 D, максимальное растяжение на 11.9 час. | 0.95 | (c)
64259.64 | 10.175 | 9.907 | -0.495 | -0.763 | -42 | -30 | -36 | 30 | 495 | 5811 |  | LWAN | AXSL | 11:02 | 11:04 | 11:03 | 268 | 12 |  | INT | Эквивалент потери металла 10%. |  | (c)
64328.52 | 0 | 0 | -10.72 | -10.72 | -617 | 616 | 239 | 0 |  | 5818 | Нарушение формы кольцевого шва | GWAN |  | 09:60 | 01:19 | 12:18 | 0 | 1712 |  | EXT | Нарушение формы кольцевого шва |  | (c)
64340.458 | 1.218 | 1.196 | -10.282 | -10.304 | 1342 | 1476 | 1426 | 721 | 1196 | 5819 |  | CORR | CIGR | 06:12 | 06:34 | 06:26 | 40 | 168 | 12 | EXT |  | 0.89 | (c)
64346.285 | 7.045 | 6.014 | -4.455 | -5.486 | 1729 | 1822 | 1871 | 219 | 2264 | 5819 |  | CORR | GENE | 07:14 | 07:29 | 07:37 | 3222 | 283 | 10 | EXT |  | 0.98 | (c)
64350.628 | 11.388 | 11.323 | -0.112 | -0.177 | 733 | 748 | 745 | 733 | 98 | 5819 |  | CORR | AXGR | 04:34 | 04:36 | 04:36 | 79 | 23 | 10 | EXT |  | 0.89 | (c)
64350.813 | 0.073 | 0.021 | -11.292 | -11.344 | 1095 | 1114 | 1111 | 1095 | 21 | 5820 |  | CORR | AXGR | 04:32 | 04:35 | 04:34 | 86 | 32 | 15 | EXT |  | 0.89 | (c)
64352.979 | 2.239 | 2.098 | -9.126 | -9.267 | -2190 | -2146 | -2159 | 41 | 2098 | 5820 |  | CORR | GENE | 07:42 | 07:49 | 07:47 | 258 | 62 | 10 | EXT |  | 0.91 | (c)
64362.105 | 0 | 0 | -11.65 | -11.65 | 829 | 931 | 941 | 829 | 0 | 5821 | Подгиб кромки со смещением | GWAN |  | 02:13 | 02:29 | 02:31 | 0 | 224 | 15 | EXT | Подгиб кромки со смещением Величина смещения - 2.3 мм. |  | (c)
64396.984 | 11.574 | 11.516 | -0.076 | -0.134 | 1135 | 1303 | 1332 | 1135 | 38 | 5823 |  | CORR | GENE | 03:18 | 03:45 | 03:50 | 96 | 395 | 10 | EXT | Аномалия находится на упругопластическом изгибе: R=763 D, максимальное растяжение на 5.4 час. | 0.89 | (c)
64397.007 | 11.597 | 11.517 | -0.053 | -0.133 | 685 | 1006 | 864 | 685 | 36 | 5823 |  | CORR | GENE | 02:05 | 02:57 | 02:34 | 97 | 359 | 10 | EXT | Аномалия находится на упругопластическом изгибе: R=763 D, максимальное растяжение на 5.4 час. | 0.89 | (c)
64397.073 | 0.013 | 0.013 | -11.022 | -11.022 | 2121 | 2127 | -2040 | 0 | 13 | 5824 |  | CORR | GENE | 08:13 | 08:14 | 09:01 | 70 | 600 | 11 | EXT | Аномалия находится на упругопластическом изгибе: R=763 D, максимальное растяжение на 5.4 час. | 0.89 | (c)
64476.005 | 0 | 0 | -11.04 | -11.04 | -1494 | -884 | -1082 | 670 | 0 | 5831 | Подгиб кромки со смещением | GWAN |  | 03:52 | 05:31 | 04:59 | 0 | 824 | 20 | EXT | Подгиб кромки со смещением Величина смещения - 3.2 мм. |  | (c)
64486.941 | 10.936 | 10.92 | -0.104 | -0.12 | -1199 | -1098 | -1062 | 924 | 88 | 5831 |  | CORR | CIGR | 04:40 | 04:56 | 05:02 | 32 | 275 | 13 | EXT |  | 0.89 | (c)
64566.955 | 0 | 0 | -11.13 | -11.13 | -62 | 93 | 130 | 0 | 0 | 5839 | Подгиб кромки со смещением | GWAN |  | 02:18 | 02:43 | 02:49 | 0 | 383 | 25 | EXT | Подгиб кромки со смещением Величина смещения - 4 мм. Аномалия находится на упругопластическом изгибе: R=750 D, максимальное растяжение на 6.4 час. |  | (c)
64578.085 | 0 | 0 | -11.65 | -11.65 | 1210 | 1486 | 1361 | 1210 | 0 | 5840 | Подгиб кромки со смещением | GWAN |  | 01:56 | 02:41 | 02:21 | 0 | 303 | 24 | EXT | Подгиб кромки со смещением Величина смещения - 3.8 мм. Аномалия находится на упругопластическом изгибе: R=631 D, максимальное растяжение на 5.9 час. |  | (c)
64592.844 | 3.109 | 2.767 | -8.566 | -8.908 | -1287 | -1255 | -1264 | 1241 | 2767 | 5841 |  | CORR | AXGR | 03:59 | 04:04 | 04:03 | 532 | 46 | 11 | EXT | Аномалия находится на упругопластическом изгибе: R=700 D, максимальное растяжение на 6.2 час. | 0.95 | (c)
64601.41 | 0 | 0 | -11.405 | -11.405 | -53 | 32 | 73 | 0 | 0 | 5842 | Подгиб кромки со смещением | GWAN |  | 04:37 | 04:50 | 04:57 | 0 | 252 | 25 | EXT | Подгиб кромки со смещением Величина смещения - 4 мм. Аномалия находится на упругопластическом изгибе: R=487 D, максимальное растяжение на 6 час. |  | (c)
64610.052 | 8.642 | 8.592 | -2.763 | -2.813 | -700 | -591 | -557 | 414 | 2744 | 5842 |  | CORR | GENE | 02:52 | 03:10 | 03:15 | 69 | 286 | 10 | EXT | Аномалия находится на упругопластическом изгибе: R=523 D, максимальное растяжение на 5.9 час. | 0.89 | (c)
64650.01 | 2.655 | 2.349 | -8.91 | -9.216 | 46 | 104 | 123 | 46 | 2349 | 5846 |  | CORR | GENE | 05:08 | 05:17 | 05:21 | 429 | 154 | 11 | EXT |  | 0.93 | (c)
64652.495 | 5.14 | 5.125 | -6.425 | -6.44 | -2185 | -2126 | -2097 | 2010 | 5125 | 5846 |  | GOUG | CIGR | 11:08 | 11:18 | 11:22 | 29 | 175 | 8 | EXT | Задир. Аномалия находится на упругопластическом изгибе: R=524 D, максимальное растяжение на 0.2 час. |  | (c)
64658.42 | 11.065 | 10.857 | -0.5 | -0.708 | -83 | -62 | -60 | 37 | 231 | 5846 |  | CORR | AXGR | 04:47 | 04:51 | 04:51 | 477 | 46 | 13 | EXT |  | 0.95 | (c)
64675.855 | 5.27 | 5.133 | -6.38 | -6.517 | -806 | -709 | -638 | 470 | 5133 | 5848 |  | DENT | GENE | 06:24 | 06:39 | 06:51 | 227 | 335 | 0.5 | N/A | Глубина вмятины: 7 мм (0,5%). Линейка: 23 см в (513 см; 06:39 ч:мин) |  | (c)
64676.951 | 6.366 | 6.273 | -5.284 | -5.377 | 978 | 1072 | 1047 | 978 | 5212 | 5848 |  | DENT | GENE | 11:12 | 11:27 | 11:23 | 165 | 139 | 0.7 | N/A | Глубина вмятины: 10 мм (0,7%). Линейка: 17 см в (627 см; 11:27 ч:мин) |  | (c)
64692.106 | 9.871 | 9.855 | -1.304 | -1.32 | 949 | 1019 | 1035 | 949 | 1290 | 5849 |  | CORR | CIGR | 05:22 | 05:33 | 05:36 | 30 | 171 | 13 | EXT |  | 0.89 | (c)
64696.199 | 2.789 | 2.678 | -8.451 | -8.562 | 356 | 446 | 597 | 356 | 2678 | 5850 |  | DENT | GENE | 06:09 | 06:24 | 06:48 | 240 | 482 | 0.5 | N/A | Глубина вмятины: 7 мм (0,5%). Линейка: 24 см в (268 см; 06:24 ч:мин) |  | (c)
64716.06 | 0 | 0 | -11.65 | -11.65 | 1363 | 1517 | 1545 | 1363 | 0 | 5852 | Смещение кромок | GWAN |  | 06:12 | 06:37 | 06:42 | 0 | 364 | 16 | EXT | Смещение кромок Вовнутрь Величина смещения - 2.5 мм. |  | (c)
64716.06 | 0 | 0 | -11.65 | -11.65 | 1893 | 2101 | -2210 | 1851 |  | 5852 | Нарушение формы кольцевого шва | GWAN |  | 07:38 | 08:12 | 08:36 | 0 | 717 |  | EXT | Нарушение формы кольцевого шва |  | (c)
64750.48 | 11.115 | 11.06 | -0.39 | -0.445 | -1332 | -1042 | -1127 | 923 | 307 | 5854 |  | CORR | GENE | 05:36 | 06:22 | 06:09 | 138 | 409 | 10 | EXT | Аномалия находится на отводе. | 0.75 | (c)
64807.27 | 0 | 0 | -11.125 | -11.125 | -689 | 1104 | 430 | 689 |  | 5860 | Нарушение формы кольцевого шва | GWAN |  | 11:30 | 04:19 | 14:30 | 0 | 2237 |  | EXT | Нарушение формы кольцевого шва |  | (c)
64807.27 | 0 | 0 | -11.125 | -11.125 | 1982 | 2200 | -1607 | 735 |  | 5860 | Нарушение формы кольцевого шва | GWAN |  | 06:40 | 07:16 | 09:01 | 0 | 1745 |  | EXT | Нарушение формы кольцевого шва |  | (c)
64817.806 | 10.536 | 10.514 | -0.589 | -0.611 | 1774 | 1968 | 1908 | 1774 | 573 | 5860 |  | CORR | CIGR | 06:07 | 06:38 | 06:29 | 38 | 268 | 10 | EXT |  | 0.89 | (c)
64852.41 | 0 | 0 | -11.32 | -11.32 | -507 | -16 | 65 | 507 |  | 5864 | Нарушение формы кольцевого шва | GWAN |  | 11:47 | 01:06 | 13:19 | 0 | 1144 |  | EXT | Нарушение формы кольцевого шва |  | (c)
64966.383 | 11.338 | 11.27 | -0.012 | -0.08 | 225 | 718 | 744 | 225 | 10 | 5873 |  | CORR | GENE | 03:23 | 04:43 | 04:47 | 70 | 1039 | 11 | EXT | Аномалия находится на отводе. | 0.89 | (c)
64966.446 | 0.051 | 0.026 | -10.909 | -10.934 | -1431 | -1221 | -1283 | 1135 | 26 | 5874 |  | CORR | CIGR | 05:24 | 05:57 | 05:47 | 46 | 296 | 10 | EXT | Аномалия находится на отводе. | 0.89 | (c)
64989.645 | 0.68 | 0.673 | -10.945 | -10.952 | 1620 | 1662 | 1668 | 1620 | 673 | 5876 |  | CORR | CIGR | 08:40 | 08:47 | 08:48 | 23 | 97 | 11 | EXT |  | 0.89 | (c)
64998.503 | 9.538 | 9.319 | -2.087 | -2.306 | 1039 | 1189 | 1238 | 1039 | 1940 | 5876 |  | DENT | GENE | 07:07 | 07:31 | 07:39 | 366 | 398 | 0.6 | N/A | Глубина вмятины: 8 мм (0,6%). Линейка: 37 см в (932 см; 07:31 ч:мин) Аномалия находится на упругопластическом изгибе. |  | (c)
65005.664 | 5.074 | 5.05 | -6.106 | -6.13 | 39 | 188 | 178 | 39 | 5050 | 5877 |  | CORR | GENE | 03:60 | 04:23 | 04:22 | 48 | 278 | 10 | EXT | Аномалия находится на упругопластическом изгибе: R=422 D, максимальное растяжение на 0.1 час. | 0.89 | (c)
65034.54 | 0 | 0 | -11.58 | -11.58 | -1912 | -1304 | -1480 | 1048 |  | 5880 | Нарушение формы кольцевого шва | GWAN |  | 03:51 | 05:29 | 05:01 | 0 | 864 |  | EXT | Нарушение формы кольцевого шва Аномалия находится на отводе. |  | (c)
65054.315 | 8.195 | 7.957 | -3.225 | -3.463 | -1963 | -1961 | -1949 | 1935 | 3170 | 5881 |  | CORR | AXGR | 07:23 | 07:24 | 07:26 | 293 | 28 | 12 | EXT |  | 0.77 | (c)
65098.317 | 6.812 | 6.769 | -4.643 | -4.686 | -1995 | -1813 | -1761 | 1526 | 4633 | 5885 |  | CORR | CIGR | 03:33 | 04:02 | 04:10 | 53 | 469 | 10 | EXT | Аномалия находится на отводе. | 0.74 | (c)
65114.43 | 0 | 0 | -11.29 | -11.29 | -2187 | -1675 | -1793 | 1399 |  | 5887 | Нарушение формы кольцевого шва | GWAN |  | 10:38 | 00:00 | 11:42 | 0 | 788 |  | EXT | Нарушение формы кольцевого шва Аномалия находится на отводе. |  | (c)
65114.43 | 0 | 0 | -11.29 | -11.29 | 100 | 593 | 838 | 100 |  | 5887 | Нарушение формы кольцевого шва | GWAN |  | 04:47 | 06:07 | 06:46 | 0 | 1477 |  | EXT | Нарушение формы кольцевого шва Аномалия находится на отводе. |  | (c)
65114.46 | 0.03 | 0.005 | -11.26 | -11.285 | -363 | -66 | -157 | 0 | 5 | 5887 |  | CORR | GENE | 03:32 | 04:20 | 04:05 | 66 | 412 | 12 | EXT |  | 0.89 | (c)
65172.202 | 1.032 | 1.016 | -10.598 | -10.614 | -553 | -402 | -432 | 311 | 1016 | 5892 |  | CORR | CIGR | 07:14 | 07:38 | 07:33 | 30 | 242 | 10 | EXT |  | 0.89 | (c)
65183.995 | 1.195 | 1.126 | -10.35 | -10.419 | 1691 | 1737 | 1909 | 1691 | 1126 | 5893 |  | CORR | GENE | 04:50 | 04:58 | 05:25 | 86 | 435 | 11 | EXT |  | 0.89 | (c)
65197.467 | 3.122 | 2.958 | -8.508 | -8.672 | 1414 | 1720 | 1646 | 1414 | 2958 | 5894 |  | DENT | GENE | 06:23 | 07:12 | 07:00 | 290 | 464 | 0.4 | N/A | Глубина вмятины: 6 мм (0,4%). Линейка: 29 см в (296 см; 07:12 ч:мин) |  | (c)
65198.739 | 4.394 | 4.153 | -7.236 | -7.477 | 1153 | 1418 | 1420 | 1153 | 4153 | 5894 |  | DENT | GENE | 05:41 | 06:23 | 06:24 | 396 | 534 | 0.6 | N/A | Глубина вмятины: 8 мм (0,6%). Линейка: 40 см в (415 см; 06:23 ч:мин) |  | (c)
65228.76 | 0 | 0 | -11.275 | -11.275 | 1223 | 1418 | 1419 | 1223 | 0 | 5897 | Подгиб кромки со смещением | GWAN |  | 04:24 | 04:56 | 04:56 | 0 | 391 | 23 | EXT | Подгиб кромки со смещением Величина смещения - 3.6 мм. |  | (c)
65228.76 | 0 | 0 | -11.275 | -11.275 | 2116 | 2183 | 2209 | 2116 | 0 | 5897 | Подгиб кромки со смещением | GWAN |  | 06:48 | 06:59 | 07:03 | 0 | 187 | 17 | EXT | Подгиб кромки со смещением Величина смещения - 2.7 мм. |  | (c)
65228.836 | 0.076 | 0.067 | -11.199 | -11.208 | 2110 | -2186 | 2193 | 2110 | 67 | 5897 |  | CORR | CIGR | 06:47 | 07:14 | 07:01 | 29 | 166 | 14 | EXT |  | 0.89 | (c)
65284.777 | 0.192 | 0.08 | -11.088 | -11.2 | -166 | -109 | -97 | 28 | 80 | 5902 |  | CORR | GENE | 06:29 | 06:39 | 06:41 | 177 | 138 | 10 | EXT |  | 0.9 | (c)
65329.105 | 0 | 0 | -10.06 | -10.06 | 1150 | 1967 | 2129 | 0 |  | 5906 | Нарушение формы кольцевого шва | GWAN |  | 04:08 | 06:20 | 06:46 | 0 | 1959 |  | EXT | Нарушение формы кольцевого шва |  | (c)
65329.105 | 0 | 0 | -10.06 | -10.06 | -1272 | -961 | -432 | 408 |  | 5906 | Нарушение формы кольцевого шва | GWAN |  | 09:37 | 10:27 | 11:52 | 0 | 1680 |  | EXT | Нарушение формы кольцевого шва |  | (c)
65379.853 | 5.878 | 5.764 | -5.232 | -5.346 | -895 | -618 | -586 | 277 | 5117 | 5910 |  | DENT | GENE | 05:53 | 06:37 | 06:43 | 229 | 618 | 0.8 | N/A | Глубина вмятины: 11 мм (0,8%). Линейка: 23 см в (576 см; 06:37 ч:мин) |  | (c)
65438.533 | 8.498 | 8.462 | -2.197 | -2.233 | -2140 | -1936 | -1906 | 90 | 2164 | 5915 |  | CORR | GENE | 03:51 | 04:24 | 04:29 | 69 | 469 | 11 | EXT |  | 0.89 | (c)
65440.73 | 0 | 0 | -11.295 | -11.295 | -1308 | -1049 | -1159 | 923 | 0 | 5916 | Подгиб кромки со смещением | GWAN |  | 08:58 | 09:40 | 09:22 | 0 | 298 | 15 | EXT | Подгиб кромки со смещением Величина смещения - 2.3 мм. |  | (c)
65440.73 | 0 | 0 | -11.295 | -11.295 | -933 | -850 | -796 | 658 | 0 | 5916 | Подгиб кромки со смещением | GWAN |  | 09:59 | 10:12 | 10:21 | 0 | 275 | 25 | EXT | Подгиб кромки со смещением Величина смещения - 4 мм. |  | (c)
65484.404 | 10.489 | 10.434 | -1.171 | -1.226 | -1603 | -1426 | -1509 | 1416 | 1149 | 5919 |  | GOUG | GENE | 01:32 | 02:00 | 01:47 | 77 | 187 | 18 | EXT | Задир. |  | (c)
65508.785 | 0 | 0 | -11.43 | -11.43 | -1780 | -1626 | -1644 | 1509 | 0 | 5922 | Смещение кромок | GWAN |  | 06:55 | 07:20 | 07:17 | 0 | 272 | 16 | EXT | Смещение кромок Вовнутрь Величина смещения - 2.6 мм. |  | (c)
65546.838 | 4.388 | 4.314 | -7.192 | -7.266 | 1338 | 1660 | 1580 | 1338 | 4314 | 5925 |  | CORR | GENE | 06:45 | 07:37 | 07:24 | 117 | 484 | 10 | EXT | Аномалия находится на отводе. | 0.89 | (c)
65547.058 | 4.608 | 4.591 | -6.972 | -6.989 | 840 | 983 | 964 | 840 | 4591 | 5925 |  | CORR | CIGR | 05:25 | 05:48 | 05:45 | 38 | 248 | 10 | EXT | Аномалия находится на отводе. | 0.89 | (c)
65555.178 | 1.148 | 1.141 | -10.347 | -10.354 | 1303 | 1414 | 1390 | 1303 | 1141 | 5926 |  | GOUG | CIGR | 00:46 | 01:03 | 00:60 | 18 | 175 | 8 | EXT | Задир. |  | (c)
65589.895 | 0.01 | -0.1 | -11.645 | -11.755 | 446 | 705 | 742 | 446 | 0 | 5930 |  | DENT | GENE | 06:09 | 06:51 | 06:57 | 246 | 593 | 0.5 | N/A | Глубина вмятины: 7 мм (0,5%). Линейка: 25 см в (-9 см; 06:51 ч:мин) Аномалия находится вблизи кольцевого сварного шва. Аномалия находится вблизи продольного шва. |  | (c)
65589.951 | 0.066 | 0.021 | -11.589 | -11.634 | 1554 | 1569 | 1570 | 1554 | 21 | 5930 |  | ARTD | AXGR | 09:08 | 09:10 | 09:10 | 173 | 33 |  | EXT | Эквивалент потери металла 10%. |  | (c)
65595.702 | 5.817 | 5.797 | -5.838 | -5.858 | 643 | 698 | 732 | 643 | 5797 | 5930 |  | CORR | CIGR | 06:41 | 06:49 | 06:55 | 47 | 178 | 11 | EXT |  | 0.89 | (c)
65600.999 | 11.114 | 11.021 | -0.541 | -0.634 | 803 | 842 | 831 | 803 | 390 | 5930 |  | CORR | GENE | 07:06 | 07:13 | 07:11 | 244 | 57 | 14 | EXT |  | 0.92 | (c)
65607.098 | 5.558 | 5.514 | -5.852 | -5.896 | -2098 | -2026 | -2022 | 1947 | 5514 | 5931 |  | CORR | GENE | 04:53 | 05:05 | 05:06 | 169 | 151 | 11 | EXT |  | 0.9 | (c)
65608.361 | 6.821 | 6.804 | -4.589 | -4.606 | -1324 | -1187 | -1213 | 1102 | 4579 | 5931 |  | GOUG | CIGR | 06:58 | 07:20 | 07:16 | 27 | 223 | 9 | EXT | Задир. |  | (c)
65608.373 | 6.833 | 6.748 | -4.577 | -4.662 | -1384 | -1207 | -1292 | 1200 | 4481 | 5931 |  | DENT | GENE | 06:49 | 07:17 | 07:04 | 181 | 184 | 1 | N/A | Глубина вмятины: 14 мм (1,0%). Линейка: 18 см в (675 см; 07:17 ч:мин) Аномалия находится вблизи дефекта потери металла. |  | (c)
65619.525 | 6.575 | 6.41 | -4.095 | -4.26 | 914 | 1366 | 1263 | 619 | 3983 | 5932 |  | DENT | GENE | 04:19 | 05:31 | 05:15 | 277 | 697 | 0.7 | N/A | Глубина вмятины: 10 мм (0,7%). Линейка: 28 см в (641 см; 05:31 ч:мин) Аномалия находится на упругопластическом изгибе. |  | (c)
65625.378 | 1.758 | 1.746 | -9.562 | -9.574 | 1606 | 1733 | 1712 | 413 | 1746 | 5933 |  | CORR | GENE | 03:32 | 03:52 | 03:49 | 51 | 211 | 11 | EXT | Аномалия находится на упругопластическом изгибе: R=357 D, максимальное растяжение на 11.7 час. | 0.89 | (c)
65629.28 | 5.66 | 5.37 | -5.66 | -5.95 | 1991 | 2004 | 2021 | 180 | 5363 | 5933 |  | CORR | GENE | 04:34 | 04:36 | 04:39 | 587 | 60 | 10 | EXT | Аномалия находится на упругопластическом изгибе: R=304 D, максимальное растяжение на 12 час. | 0.94 | (c)
65630.638 | 7.018 | 6.866 | -4.302 | -4.454 | -1922 | -1745 | -1660 | 308 | 4186 | 5933 |  | DENT | GENE | 06:02 | 06:31 | 06:45 | 268 | 524 | 0.6 | N/A | Глубина вмятины: 9 мм (0,6%). Линейка: 27 см в (688 см; 06:31 ч:мин) Аномалия находится на упругопластическом изгибе. |  | (c)
65630.908 | 7.288 | 7.119 | -4.032 | -4.201 | 2000 | 2020 | 2020 | 191 | 3839 | 5933 |  | CORR | AXGR | 04:35 | 04:39 | 04:39 | 362 | 40 | 12 | EXT | Аномалия находится на упругопластическом изгибе: R=309 D, максимальное растяжение на 0.1 час. | 0.93 | (c)
65644.144 | 9.204 | 8.508 | -2.296 | -2.992 | -2198 | -2147 | -2161 | 32 | 2089 | 5934 |  | CORR | GENE | 04:26 | 04:34 | 04:32 | 903 | 74 | 10 | EXT | Аномалия находится на упругопластическом изгибе: R=518 D, максимальное растяжение на 11.8 час. | 0.96 | (c)
65648.023 | 1.583 | 1.477 | -9.927 | -10.033 | 906 | 1144 | 1217 | 906 | 1477 | 5935 |  | DENT | GENE | 05:37 | 06:15 | 06:27 | 203 | 623 | 0.7 | N/A | Глубина вмятины: 10 мм (0,7%). Линейка: 20 см в (149 см; 06:15 ч:мин) Аномалия находится на отводе. |  | (c)
65663.087 | 5.137 | 4.928 | -6.308 | -6.517 | -160 | -78 | -119 | 78 | 4928 | 5936 |  | CORR | GENE | 08:52 | 09:05 | 08:58 | 835 | 82 | 10 | EXT | Аномалия находится на отводе. | 0.95 | (c)
65663.802 | 5.852 | 5.726 | -5.593 | -5.719 | 1033 | 1072 | 1055 | 1033 | 5426 | 5936 |  | CORR | AXGR | 00:04 | 00:11 | 00:08 | 293 | 43 | 10 | EXT | Аномалия находится на отводе. | 0.92 | (c)
65667.171 | 9.221 | 8.563 | -2.224 | -2.882 | -127 | -85 | -93 | 59 | 2067 | 5936 |  | CORR | GENE | 08:57 | 09:04 | 09:03 | 815 | 68 | 10 | EXT | Аномалия находится на отводе. | 0.95 | (c)
65667.475 | 9.525 | 9.367 | -1.92 | -2.078 | -39 | -24 | -30 | 21 | 1617 | 5936 |  | CORR | AXGR | 09:11 | 09:14 | 09:13 | 461 | 18 | 10 | EXT | Аномалия находится на отводе. | 0.93 | (c)
65669.395 | 0 | 0 | -11.305 | -11.305 | -1728 | -1566 | -1558 | 502 |  | 5937 | Нарушение формы кольцевого шва | GWAN |  | 08:05 | 08:31 | 08:32 | 0 | 340 |  | EXT | Нарушение формы кольцевого шва Аномалия находится на отводе. |  | (c)
65669.434 | 0.039 | 0.028 | -11.266 | -11.277 | -1818 | -1612 | -1659 | 412 | 28 | 5937 |  | CORR | GENE | 07:50 | 08:24 | 08:16 | 49 | 318 | 10 | EXT |  | 0.89 | (c)
65672.137 | 2.742 | 2.725 | -8.563 | -8.58 | -2033 | -1435 | -1732 | 197 | 2725 | 5937 |  | CORR | GENE | 07:15 | 08:52 | 08:04 | 131 | 602 | 10 | EXT |  | 0.9 | (c)
65714.405 | 0 | 0 | -11.43 | -11.43 | 174 | 236 | 271 | 174 | 0 | 5941 | Подгиб кромки со смещением | GWAN |  | 02:01 | 02:11 | 02:17 | 0 | 195 | 18 | EXT | Подгиб кромки со смещением Величина смещения - 2.9 мм. |  | (c)
65724.18 | 9.775 | 9.718 | -1.655 | -1.712 | -2062 | -2011 | -2014 | 1966 | 1610 | 5941 |  | DENT | GENE | 08:01 | 08:09 | 08:08 | 102 | 96 | 0.5 | N/A | Глубина вмятины: 7 мм (0,5%). Линейка: 10 см в (972 см; 08:09 ч:мин) |  | (c)
65730.181 | 4.346 | 4.341 | -7.114 | -7.119 | -1136 | -703 | -918 | 701 | 4341 | 5942 |  | CORR | GENE | 05:11 | 06:21 | 05:47 | 49 | 435 | 11 | EXT |  | 0.89 | (c)
65806.313 | 11.328 | 11.311 | -0.317 | -0.334 | 1073 | 1280 | 1209 | 1073 | 287 | 5948 |  | CORR | CIGR | 06:01 | 06:34 | 06:23 | 47 | 272 | 10 | EXT |  | 0.89 | (c)
65830.453 | 0.948 | 0.87 | -10.072 | -10.15 | -1178 | -1051 | -1089 | 1000 | 870 | 5951 |  | CORR | GENE | 06:27 | 06:47 | 06:41 | 165 | 178 | 12 | EXT |  | 0.9 | (c)
65830.622 | 1.117 | 1.087 | -9.903 | -9.933 | -1382 | -1076 | -1193 | 849 | 1087 | 5951 |  | CORR | GENE | 05:54 | 06:43 | 06:24 | 51 | 378 | 12 | EXT |  | 0.89 | (c)
65834.543 | 5.038 | 5.013 | -5.982 | -6.007 | -1410 | -1216 | -1292 | 821 | 5013 | 5951 |  | CORR | CIGR | 05:49 | 06:21 | 06:09 | 33 | 237 | 11 | EXT |  | 0.89 | (c)
65851.755 | 0 | 0 | -11.145 | -11.145 | 1375 | 1481 | 1479 | 648 | 0 | 5953 | Подгиб кромки со смещением | GWAN |  | 01:28 | 01:45 | 01:45 | 0 | 207 | 26 | EXT | Подгиб кромки со смещением Величина смещения - 4 мм. |  | (c)
65851.755 | 0 | 0 | -11.145 | -11.145 | 1628 | 2120 | 2215 | 0 |  | 5953 | Нарушение формы кольцевого шва | GWAN |  | 02:09 | 03:28 | 03:44 | 0 | 1174 |  | EXT | Нарушение формы кольцевого шва |  | (c)
65852.672 | 0.917 | 0.859 | -10.228 | -10.286 | -2063 | -1917 | -1849 | 168 | 859 | 5953 |  | CORR | GENE | 04:13 | 04:37 | 04:48 | 92 | 428 | 10 | EXT |  | 0.89 | (c)
65911.901 | 3.826 | 3.826 | -7.064 | -7.064 | 743 | 829 | 786 | 743 | 3826 | 5958 |  | CORR | CIGR | 02:56 | 03:10 | 03:03 | 18 | 86 | 11 | EXT |  | 0.89 | (c)
65930.325 | 0 | 0 | -11.3 | -11.3 | 1453 | 1873 | 1822 | 40 | 0 | 5960 | Смещение кромок | GWAN |  | 04:01 | 05:09 | 05:00 | 0 | 738 | 16 | EXT | Смещение кромок Наружу Величина смещения - 2.4 мм. |  | (c)
65930.325 | 0 | 0 | -11.3 | -11.3 | -1861 | -1738 | -1733 | 369 | 0 | 5960 | Подгиб кромки со смещением | GWAN |  | 07:06 | 07:26 | 07:27 | 0 | 257 | 24 | EXT | Подгиб кромки со смещением Величина смещения - 3.8 мм. |  | (c)
65930.325 | 0 | 0 | -11.3 | -11.3 | -1491 | -1430 | -1404 | 740 | 0 | 5960 | Смещение кромок | GWAN |  | 08:06 | 08:16 | 08:20 | 0 | 174 | 22 | EXT | Смещение кромок Вовнутрь Величина смещения - 3.5 мм. |  | (c)
65989.776 | 5.631 | 5.528 | -5.809 | -5.912 | 1142 | 1150 | 1158 | 1057 | 5528 | 5965 |  | CORR | AXGR | 04:21 | 04:23 | 04:24 | 169 | 31 | 11 | EXT |  | 0.9 | (c)
66002.146 | 6.561 | 5.723 | -4.754 | -5.592 | 2200 | -1955 | -1966 | 0 | 2876 | 5966 |  | DENT | GENE | 05:11 | 06:01 | 05:59 | 2716 | 590 | 1.3 | N/A | Глубина вмятины: 18 мм (1,3%). Линейка: 272 см в (572 см; 06:01 ч:мин) Аномалия находится вблизи продольного шва. |  | (c)
66028.73 | 0 | 0 | -10.79 | -10.79 | -898 | -540 | -432 | 34 |  | 5970 | Нарушение формы кольцевого шва | GWAN |  | 09:58 | 10:55 | 11:13 | 0 | 932 |  | EXT | Нарушение формы кольцевого шва |  | (c)
66034.283 | 5.553 | 5.548 | -5.237 | -5.242 | -1648 | -1600 | -1561 | 582 | 5218 | 5970 |  | CORR | CIGR | 07:57 | 08:04 | 08:11 | 24 | 174 | 11 | EXT |  | 0.89 | (c)
66073.195 | 0 | 0 | -11.4 | -11.4 | 943 | 1049 | 1232 | 943 | 0 | 5974 | Смещение кромок | GWAN |  | 11:51 | 00:08 | 12:38 | 0 | 577 | 18 | EXT | Смещение кромок Вовнутрь Аномалия находится на отводе. Величина смещения - 2.8 мм. |  | (c)
66080.323 | 7.128 | 7.09 | -4.272 | -4.31 | -490 | -358 | -371 | 252 | 4241 | 5974 |  | CORR | GENE | 07:60 | 08:21 | 08:19 | 69 | 238 | 14 | EXT | Аномалия находится на отводе. | 0.89 | (c)
66140.025 | 0 | 0 | -7.84 | -7.84 | -1893 | -1690 | -1511 | 337 | 0 | 5980 | Смещение кромок | GWAN |  | 08:35 | 09:07 | 09:36 | 0 | 765 | 15 | EXT | Смещение кромок Наружу Аномалия находится на отводе. Величина смещения - 2.4 мм. |  | (c)
66143.934 | 3.909 | 3.571 | -3.931 | -4.269 | -2082 | -2024 | -2021 | 148 | 3571 | 5980 |  | CORR | GENE | 08:04 | 08:13 | 08:14 | 423 | 122 | 10 | EXT |  | 0.93 | (c)
66161.7 | 0 | 0 | -11.38 | -11.38 | 473 | 710 | 710 | 473 |  | 5984 | Нарушение формы кольцевого шва | GWAN |  | 00:08 | 00:46 | 00:46 | 0 | 473 |  | EXT | Нарушение формы кольцевого шва |  | (c)
66207.445 | 0 | 0 | -10.68 | -10.68 | -463 | -362 | -367 | 271 |  | 5988 | Нарушение формы кольцевого шва | GWAN |  | 00:01 | 00:17 | 00:16 | 0 | 191 |  | EXT | Нарушение формы кольцевого шва |  | (c)
66244.391 | 3.576 | 3.437 | -4.074 | -4.213 | -2226 | -2214 | -2212 | 4 | 3437 | 5991 |  | LWAN | AXGR | 05:30 | 05:32 | 05:32 | 288 | 29 |  | EXT | Эквивалент потери металла 11%. |  | (c)
66247.855 | 7.04 | 7.023 | -0.61 | -0.627 | 1974 | 2084 | 2037 | 131 | 604 | 5991 |  | CORR | CIGR | 04:48 | 05:06 | 04:58 | 23 | 126 | 11 | EXT |  | 0.89 | (c)
66255.103 | 3.998 | 3.99 | -7.182 | -7.19 | 1177 | 1318 | 1250 | 907 | 3990 | 5993 |  | GOUG | CIGR | 03:59 | 04:21 | 04:10 | 33 | 146 | 9 | EXT | Задир. |  | (c)
66255.372 | 4.267 | 4.256 | -6.913 | -6.924 | 1271 | 1322 | 1323 | 855 | 4256 | 5993 |  | GOUG | CIGR | 04:14 | 04:22 | 04:22 | 24 | 104 | 14 | EXT | Задир. |  | (c)
66255.829 | 4.724 | 4.697 | -6.456 | -6.483 | -1736 | -1683 | -1669 | 495 | 4697 | 5993 |  | CORR | GENE | 08:08 | 08:17 | 08:19 | 55 | 134 | 11 | EXT |  | 0.89 | (c)
66262.285 | 0 | 0 | -11.43 | -11.43 | -1681 | -1540 | -1528 | 550 | 0 | 5994 | Смещение кромок | GWAN |  | 09:19 | 09:41 | 09:43 | 0 | 306 | 28 | EXT | Смещение кромок Наружу Величина смещения - 4.3 мм. |  | (c)
66307.855 | 0 | 0 | -11.465 | -11.465 | 1123 | 1224 | 1261 | 1123 | 0 | 5998 | Подгиб кромки со смещением | GWAN |  | 01:19 | 01:35 | 01:41 | 0 | 275 | 24 | EXT | Подгиб кромки со смещением Величина смещения - 3.8 мм. |  | (c)
66310.904 | 3.049 | 3.012 | -8.416 | -8.453 | 1771 | 1965 | 1991 | 1771 | 3012 | 5998 | Дефект проката | MIAN | GENE | 03:03 | 03:35 | 03:39 | 94 | 440 |  | INT | Дефект проката Эквивалент потери металла 15%. |  | (c)
66328.609 | 9.289 | 9.195 | -2.116 | -2.21 | -607 | -394 | -268 | 0 | 2107 | 5999 |  | CORR | GENE | 05:25 | 05:60 | 06:20 | 103 | 679 | 12 | EXT |  | 0.89 | (c)
66355.962 | 2.437 | 2.347 | -8.848 | -8.938 | 1035 | 1103 | 1085 | 1035 | 2347 | 6002 |  | CORR | GENE | 04:05 | 04:16 | 04:14 | 111 | 100 | 10 | EXT |  | 0.89 | (c)
66367.525 | 2.715 | 2.665 | -8.94 | -8.99 | 1796 | 1836 | 1839 | 1796 | 2665 | 6003 |  | DENT | GENE | 01:28 | 01:35 | 01:35 | 85 | 85 | 0.4 | N/A | Глубина вмятины: 6 мм (0,4%). Линейка: 9 см в (267 см; 01:35 ч:мин) Аномалия находится вблизи дефекта потери металла. |  | (c)
66367.53 | 2.72 | 2.713 | -8.935 | -8.942 | 1804 | 1880 | 1848 | 1804 | 2713 | 6003 |  | GOUG | CISL | 01:29 | 01:42 | 01:37 | 10 | 89 | 6 | EXT | Задир. |  | (c)
66502.755 | 3.86 | 3.847 | -7.48 | -7.493 | -1241 | -1152 | -1175 | 1110 | 3847 | 6015 |  | CORR | CIGR | 05:36 | 05:50 | 05:46 | 33 | 131 | 11 | EXT |  | 0.89 | (c)
66532.639 | 10.839 | 10.067 | -0.126 | -0.898 | -1062 | -929 | -914 | 767 | 34 | 6017 |  | GOUG | GENE | 03:29 | 03:50 | 03:52 | 864 | 296 | 9 | EXT | Задир. |  | (b)
66564.191 | 8.781 | 8.77 | -2.489 | -2.5 | -2057 | -2012 | -2008 | 173 | 2478 | 6020 |  | CORR | CIGR | 03:45 | 03:52 | 03:53 | 22 | 98 | 10 | EXT |  | 0.89 | (c)
66569.093 | 2.413 | 2.367 | -9.082 | -9.128 | 893 | 929 | 928 | 893 | 2367 | 6021 |  | CORR | GENE | 07:26 | 07:32 | 07:31 | 64 | 70 | 13 | EXT |  | 0.89 | (c)
66569.253 | 2.573 | 2.566 | -8.922 | -8.929 | 850 | 895 | 906 | 850 | 2566 | 6021 |  | CORR | CIGR | 07:19 | 07:26 | 07:28 | 24 | 112 | 12 | EXT |  | 0.89 | (c)
66570.198 | 3.518 | 3.504 | -7.977 | -7.991 | 844 | 889 | 910 | 844 | 3504 | 6021 |  | CORR | CIGR | 07:18 | 07:25 | 07:29 | 35 | 133 | 11 | EXT |  | 0.89 | (c)
66571.951 | 5.271 | 5.264 | -6.224 | -6.231 | 661 | 713 | 704 | 661 | 5264 | 6021 |  | CORR | CIGR | 06:48 | 06:57 | 06:55 | 22 | 87 | 11 | EXT |  | 0.89 | (c)
66572.038 | 5.358 | 5.349 | -6.137 | -6.146 | 776 | 788 | 787 | 776 | 5349 | 6021 |  | CORR | PITT | 07:07 | 07:09 | 07:09 | 23 | 23 | 15 | EXT |  | 0.89 | (c)
66599.664 | 10.289 | 10.265 | -0.926 | -0.95 | -1898 | -1662 | -1714 | 332 | 866 | 6023 |  | CORR | GENE | 07:30 | 08:09 | 08:00 | 84 | 368 | 11 | EXT |  | 0.89 | (c)
66600.59 | 0 | 0 | -11.425 | -11.425 | -670 | -201 | -247 | 177 |  | 6024 | Нарушение формы кольцевого шва | GWAN |  | 11:58 | 01:14 | 13:06 | 0 | 847 |  | EXT | Нарушение формы кольцевого шва |  | (c)
66600.59 | 0 | 0 | -11.425 | -11.425 | 674 | -1894 | 2026 | 0 |  | 6024 | Нарушение формы кольцевого шва | GWAN |  | 03:35 | 08:41 | 07:13 | 0 | 2705 |  | EXT | Нарушение формы кольцевого шва |  | (c)
66605.842 | 5.252 | 5.227 | -6.173 | -6.198 | 1461 | 1543 | 1578 | 536 | 5227 | 6024 |  | CORR | CIGR | 05:42 | 05:55 | 06:01 | 37 | 233 | 10 | EXT |  | 0.89 | (c)
66629.987 | 6.802 | 6.788 | -4.643 | -4.657 | 1405 | 1477 | 1513 | 609 | 4630 | 6026 |  | CORR | CIGR | 04:43 | 04:54 | 05:00 | 27 | 217 | 14 | EXT | Аномалия находится на упругопластическом изгибе: R=493 D, максимальное растяжение на 4.9 час. | 0.89 | (c)
66656.753 | 0.938 | 0.782 | -9.742 | -9.898 | -2050 | -1417 | -1630 | 1209 | 782 | 6029 |  | DENT | GENE | 06:50 | 08:32 | 07:58 | 327 | 841 | 0.7 | N/A | Глубина вмятины: 10 мм (0,7%). Линейка: 33 см в (78 см; 08:32 ч:мин) Аномалия находится на отводе. |  | (c)
66666.495 | 0 | 0 | -11.43 | -11.43 | -1339 | -48 | -260 | 0 |  | 6030 | Нарушение формы кольцевого шва | GWAN |  | 03:13 | 06:41 | 06:07 | 0 | 2157 |  | EXT | Нарушение формы кольцевого шва Аномалия находится на отводе. |  | (c)
66677.925 | 0 | 0 | -11.275 | -11.275 | -2164 | -1637 | -1433 | 67 |  | 6031 | Нарушение формы кольцевого шва | GWAN |  | 04:40 | 06:06 | 06:38 | 0 | 1461 |  | EXT | Нарушение формы кольцевого шва Аномалия находится на отводе. |  | (c)
66677.925 | 0 | 0 | -11.275 | -11.275 | -551 | -316 | -308 | 64 |  | 6031 | Нарушение формы кольцевого шва | GWAN |  | 09:01 | 09:39 | 09:40 | 0 | 487 |  | EXT | Нарушение формы кольцевого шва Аномалия находится на отводе. |  | (c)
66680.849 | 2.924 | 2.863 | -8.351 | -8.412 | 1505 | 1674 | 1615 | 505 | 2863 | 6031 |  | GOUG | GENE | 02:33 | 02:60 | 02:50 | 451 | 221 | 13 | EXT | Зона задиров. Аномалия находится на упругопластическом изгибе: R=325 D, максимальное растяжение на 1.1 час. |  | (b)
66684.553 | 6.628 | 6.615 | -4.647 | -4.66 | -368 | -317 | -261 | 155 | 4610 | 6031 |  | GOUG | GENE | 09:30 | 09:39 | 09:47 | 50 | 212 | 17 | EXT | Задир. Аномалия находится на упругопластическом изгибе: R=356 D, максимальное растяжение на 0.5 час. |  | (a)
66693.636 | 4.436 | 4.386 | -6.594 | -6.644 | 1132 | 1145 | 1147 | 1068 | 4386 | 6032 |  | CORR | AXGR | 03:26 | 03:28 | 03:28 | 136 | 31 | 15 | EXT | Аномалия находится на отводе. | 0.9 | (c)
66708.856 | 8.626 | 8.332 | -2.814 | -3.108 | 1247 | 1555 | 1443 | 1247 | 2725 | 6033 |  | DENT | GENE | 07:51 | 08:41 | 08:23 | 383 | 393 | 0.4 | N/A | Глубина вмятины: 6 мм (0,4%). Линейка: 38 см в (833 см; 08:41 ч:мин) |  | (c)
66709.16 | 8.93 | 8.728 | -2.51 | -2.712 | 766 | 1040 | 1083 | 766 | 2338 | 6033 |  | DENT | GENE | 06:34 | 07:18 | 07:25 | 374 | 635 | 0.6 | N/A | Глубина вмятины: 8 мм (0,6%). Линейка: 37 см в (873 см; 07:18 ч:мин) |  | (c)
66711.67 | 0 | 0 | -11.555 | -11.555 | 1215 | 1786 | 1648 | 1215 |  | 6034 | Нарушение формы кольцевого шва | GWAN |  | 02:17 | 03:50 | 03:27 | 0 | 867 |  | EXT | Нарушение формы кольцевого шва Аномалия находится на отводе. |  | (c)
66723.225 | 0 | 0 | -11.6 | -11.6 | 1109 | -1764 | 2012 | 1109 |  | 6035 | Нарушение формы кольцевого шва | GWAN |  | 02:07 | 06:23 | 04:32 | 0 | 1806 |  | EXT | Нарушение формы кольцевого шва Аномалия находится на отводе. |  | (c)
66723.225 | 0 | 0 | -11.6 | -11.6 | -1012 | -660 | -517 | 22 |  | 6035 | Нарушение формы кольцевого шва | GWAN |  | 08:24 | 09:21 | 09:44 | 0 | 990 |  | EXT | Нарушение формы кольцевого шва Аномалия находится на отводе. |  | (c)
66734.825 | 0 | 0 | -11.645 | -11.645 | -1164 | -987 | -610 | 57 |  | 6036 | Нарушение формы кольцевого шва | GWAN |  | 03:23 | 03:52 | 04:53 | 0 | 1107 |  | EXT | Нарушение формы кольцевого шва Аномалия находится на отводе. |  | (c)
66749.288 | 2.818 | 2.775 | -8.517 | -8.56 | 1553 | 1562 | 1564 | 1553 | 2775 | 6037 |  | CORR | AXGR | 07:35 | 07:36 | 07:37 | 82 | 22 | 10 | EXT |  | 0.89 | (c)
66749.394 | 2.924 | 2.701 | -8.411 | -8.634 | 1621 | 1626 | 1637 | 1621 | 2701 | 6037 |  | CORR | AXGR | 07:46 | 07:47 | 07:48 | 321 | 32 | 12 | EXT |  | 0.93 | (c)
66749.937 | 3.467 | 3.39 | -7.868 | -7.945 | 1556 | 1570 | 1574 | 1556 | 3390 | 6037 |  | CORR | AXGR | 07:35 | 07:38 | 07:38 | 142 | 35 | 10 | EXT |  | 0.9 | (c)
66759.239 | 1.434 | 1.357 | -8.851 | -8.928 | 2084 | 2213 | 2149 | 2084 | 1357 | 6038 |  | CORR | GENE | 06:32 | 06:53 | 06:42 | 251 | 130 | 10 | EXT | Аномалия находится на отводе. | 0.91 | (c)
66759.502 | 1.697 | 1.565 | -8.588 | -8.72 | -2067 | -2017 | -2020 | 1974 | 1565 | 6038 |  | CORR | GENE | 07:22 | 07:30 | 07:29 | 233 | 93 | 11 | EXT | Аномалия находится на отводе. | 0.91 | (c)
66763.69 | 5.885 | 5.28 | -4.4 | -5.005 | -1800 | -1715 | -1734 | 1668 | 4197 | 6038 |  | CORR | GENE | 08:05 | 08:19 | 08:16 | 808 | 132 | 10 | EXT | Аномалия находится на отводе. | 0.95 | (c)
66763.933 | 6.128 | 5.843 | -4.157 | -4.442 | -1968 | -1909 | -1905 | 1843 | 3980 | 6038 |  | CORR | GENE | 07:38 | 07:47 | 07:48 | 462 | 126 | 10 | EXT | Аномалия находится на отводе. | 0.93 | (c)
66764.453 | 6.648 | 6.354 | -3.637 | -3.931 | -2086 | -2056 | -2058 | 2030 | 3547 | 6038 |  | CORR | GENE | 07:19 | 07:24 | 07:23 | 384 | 56 | 10 | EXT | Аномалия находится на отводе. | 0.93 | (c)
66764.475 | 6.67 | 6.659 | -3.615 | -3.626 | -1199 | -1154 | -1157 | 1115 | 3599 | 6038 |  | GOUG | CIGR | 09:42 | 09:49 | 09:49 | 27 | 84 | 12 | EXT | Аномалия находится на отводе. Задир. |  | (c)
66779.725 | 0 | 0 | -11.66 | -11.66 | 640 | 1626 | 1999 | 640 |  | 6040 | Нарушение формы кольцевого шва | GWAN |  | 01:31 | 04:10 | 05:10 | 0 | 2718 |  | EXT | Нарушение формы кольцевого шва Аномалия находится на отводе. |  | (c)
66791.385 | 0 | 0 | -11.535 | -11.535 | 1870 | -1791 | -518 | 0 |  | 6041 | Нарушение формы кольцевого шва | GWAN |  | 07:40 | 09:49 | 13:14 | 0 | 4146 |  | EXT | Нарушение формы кольцевого шва Аномалия находится на отводе. |  | (c)
66795.766 | 4.381 | 4.314 | -7.154 | -7.221 | -2037 | -1979 | -1924 | 194 | 4314 | 6041 |  | DENT | GENE | 09:09 | 09:19 | 09:27 | 132 | 225 | 0.4 | N/A | Глубина вмятины: 6 мм (0,4%). Линейка: 13 см в (431 см; 09:19 ч:мин) Аномалия находится на упругопластическом изгибе. |  | (c)
66798.185 | 6.8 | 6.767 | -4.735 | -4.768 | 398 | 539 | 553 | 398 | 4725 | 6041 |  | GOUG | CIGR | 03:42 | 04:05 | 04:07 | 43 | 310 | 10 | EXT | Задир. Аномалия находится на упругопластическом изгибе: R=321 D, максимальное растяжение на 4.2 час. |  | (c)
66825.035 | 0 | 0 | -11.575 | -11.575 | 633 | 738 | 903 | 633 |  | 6045 | Нарушение формы кольцевого шва | GWAN |  | 01:59 | 02:16 | 02:43 | 0 | 541 |  | EXT | Нарушение формы кольцевого шва Аномалия находится на упругопластическом изгибе: R=563 D, максимальное растяжение на 4.7 час. |  | (c)
66825.035 | 0 | 0 | -11.575 | -11.575 | 1562 | 1674 | 1633 | 1562 |  | 6045 | Нарушение формы кольцевого шва | GWAN |  | 04:29 | 04:47 | 04:41 | 0 | 142 |  | EXT | Нарушение формы кольцевого шва Аномалия находится на упругопластическом изгибе: R=563 D, максимальное растяжение на 4.7 час. |  | (c)
66858.835 | 0 | 0 | -11.68 | -11.68 | -1318 | -1061 | -897 | 476 |  | 6048 | Нарушение формы кольцевого шва | GWAN |  | 00:24 | 01:06 | 01:32 | 0 | 841 |  | EXT | Нарушение формы кольцевого шва Аномалия находится на отводе. |  | (c)
66858.835 | 0 | 0 | -11.68 | -11.68 | 164 | 823 | 667 | 164 |  | 6048 | Нарушение формы кольцевого шва | GWAN |  | 04:23 | 06:10 | 05:45 | 0 | 1008 |  | EXT | Нарушение формы кольцевого шва Аномалия находится на отводе. |  | (c)
66870.515 | 0 | 0 | -10.855 | -10.855 | 1380 | 2046 | 2098 | 1380 |  | 6049 | Нарушение формы кольцевого шва | GWAN |  | 03:54 | 05:41 | 05:50 | 0 | 1436 |  | EXT | Нарушение формы кольцевого шва Аномалия находится на отводе. |  | (c)
66870.515 | 0 | 0 | -10.855 | -10.855 | -1353 | -110 | -187 | 980 |  | 6049 | Нарушение формы кольцевого шва | GWAN |  | 08:33 | 11:54 | 11:41 | 0 | 2332 |  | EXT | Нарушение формы кольцевого шва Аномалия находится на отводе. |  | (c)
66880.039 | 9.524 | 9.358 | -1.331 | -1.497 | -1174 | -994 | -1018 | 863 | 1191 | 6049 |  | DENT | GENE | 09:02 | 09:31 | 09:27 | 306 | 311 | 0.6 | N/A | Глубина вмятины: 8 мм (0,6%). Линейка: 31 см в (936 см; 09:31 ч:мин) |  | (c)
66960.588 | 0.273 | 0.203 | -11.372 | -11.442 | -892 | -831 | -814 | 735 | 203 | 6057 |  | DENT | GENE | 09:10 | 09:20 | 09:23 | 125 | 157 | 0.8 | N/A | Глубина вмятины: 12 мм (0,8%). Линейка: 13 см в (20 см; 09:20 ч:мин) |  | (c)
66971.96 | 0 | 0 | -10.595 | -10.595 | 159 | 259 | 288 | 159 |  | 6058 | Нарушение формы кольцевого шва | GWAN |  | 09:51 | 10:07 | 10:11 | 0 | 258 |  | EXT | Нарушение формы кольцевого шва |  | (c)
66996.073 | 1.968 | 1.953 | -9.697 | -9.712 | 929 | 1009 | 1002 | 929 | 1953 | 6060 |  | CORR | CIGR | 07:58 | 08:11 | 08:10 | 31 | 147 | 11 | EXT |  | 0.89 | (c)
67015.388 | 9.618 | 9.609 | -1.047 | -1.056 | -2197 | -2142 | -2144 | 34 | 1028 | 6061 |  | CORR | CIGR | 06:46 | 06:55 | 06:54 | 28 | 105 | 11 | EXT |  | 0.89 | (c)
67036.195 | 0.06 | 0.039 | -11.18 | -11.201 | -1640 | -1422 | -1503 | 591 | 39 | 6064 |  | CORR | GENE | 06:12 | 06:47 | 06:34 | 296 | 274 | 13 | EXT |  | 0.93 | (c)
67038.055 | 1.92 | 1.914 | -9.32 | -9.326 | -1770 | -1696 | -1686 | 460 | 1914 | 6064 |  | CORR | CIGR | 05:51 | 06:03 | 06:04 | 31 | 168 | 11 | EXT |  | 0.89 | (c)
67092.895 | 0.32 | 0.131 | -10.645 | -10.834 | -2076 | -2062 | -1978 | 1881 | 131 | 6069 |  | GOUG | GENE | 03:58 | 04:00 | 04:14 | 1662 | 194 | 8 | EXT | Задир. |  | (c)
67099.269 | 6.694 | 6.667 | -4.271 | -4.298 | -1977 | -1897 | -1919 | 1862 | 4259 | 6069 |  | CORR | CIGR | 04:14 | 04:27 | 04:23 | 39 | 116 | 10 | EXT |  | 0.89 | (c)
67100.108 | 7.533 | 7.497 | -3.432 | -3.468 | -1547 | -1473 | -1425 | 1303 | 3390 | 6069 |  | CORR | GENE | 05:23 | 05:35 | 05:43 | 78 | 244 | 11 | EXT |  | 0.89 | (c)
67103.469 | 10.894 | 10.872 | -0.071 | -0.093 | -2130 | -1971 | -1938 | 1746 | 52 | 6069 |  | CORR | CIGR | 03:49 | 04:15 | 04:20 | 41 | 384 | 11 | EXT |  | 0.89 | (c)
67105.01 | 1.47 | 1.455 | -9.82 | -9.835 | -531 | -391 | -414 | 298 | 1455 | 6070 |  | CORR | CIGR | 05:21 | 05:43 | 05:39 | 28 | 233 | 15 | EXT |  | 0.89 | (c)
67106.708 | 3.168 | 3.088 | -8.122 | -8.202 | -840 | -758 | -659 | 479 | 3088 | 6070 |  | CORR | GENE | 04:31 | 04:44 | 04:60 | 110 | 361 | 14 | EXT |  | 0.9 | (c)
67131.352 | 5.077 | 5.032 | -6.188 | -6.233 | 2219 | -2210 | -2209 | 0 | 5032 | 6072 |  | CORR | GENE | 05:25 | 05:30 | 05:30 | 60 | 67 | 11 | EXT |  | 0.89 | (c)
67131.57 | 5.295 | 5.285 | -5.97 | -5.98 | 1255 | 1422 | 1351 | 783 | 5285 | 6072 |  | CORR | CIGR | 02:49 | 03:16 | 03:05 | 33 | 193 | 10 | EXT |  | 0.89 | (c)
67131.735 | 5.46 | 5.45 | -5.805 | -5.815 | 2200 | -2151 | -2206 | 0 | 5450 | 6072 |  | CORR | CIGR | 05:22 | 05:40 | 05:31 | 23 | 111 | 10 | EXT |  | 0.89 | (c)
67132.374 | 6.099 | 6.08 | -5.166 | -5.185 | -1939 | -1787 | -1859 | 291 | 5144 | 6072 |  | CORR | CIGR | 06:14 | 06:38 | 06:27 | 41 | 160 | 13 | EXT |  | 0.89 | (c)
67137.54 | 0 | 0 | -11.445 | -11.445 | 549 | 636 | 645 | 549 |  | 6073 | Нарушение формы кольцевого шва | GWAN |  | 02:13 | 02:27 | 02:28 | 0 | 191 |  | EXT | Нарушение формы кольцевого шва |  | (c)
67138.795 | 1.255 | 1.112 | -10.19 | -10.333 | 1503 | 1607 | 1576 | 582 | 1112 | 6073 |  | CORR | GENE | 04:47 | 05:04 | 04:58 | 836 | 146 | 13 | EXT |  | 0.98 | (c)
67141.127 | 3.587 | 3.434 | -7.858 | -8.011 | 1325 | 1419 | 1415 | 726 | 3434 | 6073 |  | CORR | GENE | 04:18 | 04:33 | 04:32 | 298 | 180 | 10 | EXT |  | 0.92 | (c)
67160.427 | 0.222 | 0.212 | -11.083 | -11.093 | 1212 | 1224 | 1224 | 995 | 212 | 6075 |  | CORR | PITT | 06:15 | 06:17 | 06:16 | 19 | 23 | 15 | EXT |  | 0.89 | (c)
67167.105 | 6.9 | 6.805 | -4.405 | -4.5 | 1466 | 1466 | 1479 | 739 | 4386 | 6075 |  | CORR | AXGR | 06:56 | 06:56 | 06:58 | 114 | 26 | 11 | EXT |  | 0.89 | (c)
67169.822 | 9.617 | 9.61 | -1.688 | -1.695 | 1579 | 1590 | 1591 | 627 | 1678 | 6075 |  | CORR | PITT | 07:14 | 07:16 | 07:16 | 17 | 24 | 17 | EXT |  | 0.89 | (c)
67170.034 | 9.829 | 9.821 | -1.476 | -1.484 | 1537 | 1543 | 1547 | 673 | 1466 | 6075 |  | CORR | PITT | 07:07 | 07:08 | 07:09 | 18 | 20 | 20 | EXT |  | 0.89 | (c)
67176.463 | 4.953 | 4.945 | -6.172 | -6.18 | -708 | -661 | -664 | 620 | 4945 | 6076 |  | CORR | CIGR | 09:04 | 09:12 | 09:11 | 23 | 88 | 11 | EXT |  | 0.89 | (c)
67190.129 | 7.494 | 7.454 | -3.786 | -3.826 | -1139 | -838 | -952 | 766 | 3747 | 6077 |  | CORR | GENE | 06:53 | 07:41 | 07:23 | 79 | 373 | 10 | EXT | Аномалия находится на упругопластическом изгибе: R=360 D, максимальное растяжение на 5.6 час. | 0.89 | (c)
67197.051 | 3.136 | 3.126 | -6.154 | -6.164 | -1074 | -1014 | -1009 | 943 | 3126 | 6078 |  | CORR | CIGR | 10:38 | 10:48 | 10:49 | 26 | 131 | 11 | EXT | Аномалия находится на упругопластическом изгибе: R=545 D, максимальное растяжение на 5.1 час. | 0.89 | (c)
67237.386 | 0.361 | 0.245 | -10.624 | -10.74 | -60 | -39 | -41 | 22 | 245 | 6082 |  | CORR | AXGR | 04:36 | 04:39 | 04:39 | 462 | 38 | 11 | EXT |  | 0.94 | (c)
67240.947 | 3.922 | 3.845 | -7.063 | -7.14 | -71 | -45 | -48 | 25 | 3845 | 6082 |  | CORR | AXGR | 04:34 | 04:38 | 04:38 | 238 | 46 | 14 | EXT |  | 0.92 | (c)
67241.461 | 4.436 | 4.418 | -6.549 | -6.567 | -20 | 32 | 80 | 0 | 4418 | 6082 |  | CORR | CIGR | 04:42 | 04:50 | 04:58 | 45 | 199 | 11 | EXT |  | 0.89 | (c)
67241.753 | 4.728 | 4.661 | -6.257 | -6.324 | 17 | 59 | 45 | 17 | 4661 | 6082 |  | CORR | GENE | 04:48 | 04:55 | 04:53 | 709 | 56 | 10 | EXT |  | 0.95 | (c)
67245.107 | 8.082 | 7.427 | -2.903 | -3.558 | 19 | 73 | 81 | 19 | 2229 | 6082 |  | CORR | GENE | 04:48 | 04:57 | 04:58 | 1329 | 123 | 13 | EXT |  | 0.99 | (c)
67271.285 | 0 | 0 | -11.34 | -11.34 | -1443 | -520 | -763 | 82 |  | 6085 | Нарушение формы кольцевого шва | GWAN |  | 11:11 | 01:40 | 13:01 | 0 | 1360 |  | EXT | Нарушение формы кольцевого шва Аномалия находится на отводе. |  | (c)
67271.285 | 0 | 0 | -11.34 | -11.34 | 812 | 1585 | 1410 | 812 |  | 6085 | Нарушение формы кольцевого шва | GWAN |  | 05:15 | 07:20 | 06:52 | 0 | 1197 |  | EXT | Нарушение формы кольцевого шва Аномалия находится на отводе. |  | (c)
67282.625 | 0 | 0 | -11.485 | -11.485 | 1072 | -614 | -1796 | 203 |  | 6086 | Нарушение формы кольцевого шва | GWAN |  | 05:46 | 01:13 | 10:03 | 0 | 3186 |  | EXT | Нарушение формы кольцевого шва Аномалия находится на отводе. |  | (c)
67304.59 | 10.48 | 10.325 | -0.69 | -0.845 | 1552 | 1870 | 1878 | 26 | 529 | 6087 |  | DENT | GENE | 05:27 | 06:19 | 06:20 | 316 | 653 | 1.4 | N/A | Глубина вмятины: 20 мм (1,4%). Линейка: 32 см в (1033 см; 06:19 ч:мин) Аномалия находится вблизи продольного шва. Аномалия находится на упругопластическом изгибе. |  | (c)
67347.214 | 8.579 | 8.484 | -2.576 | -2.671 | -171 | -98 | -50 | 0 | 2508 | 6091 |  | DENT | GENE | 07:49 | 08:01 | 08:09 | 163 | 241 | 0.4 | N/A | Глубина вмятины: 6 мм (0,4%). Линейка: 16 см в (848 см; 08:01 ч:мин) Аномалия находится вблизи продольного шва. Аномалия находится на упругопластическом изгибе. |  | (c)
67359.893 | 10.103 | 9.923 | -1.432 | -1.612 | 1697 | 1910 | 1936 | 1697 | 1370 | 6092 |  | CORR | GENE | 04:25 | 04:60 | 05:04 | 242 | 478 | 10 | EXT | Аномалия находится на упругопластическом изгибе: R=539 D, максимальное растяжение на 5.2 час. | 0.91 | (c)
67372.5 | 0.23 | 0.091 | -11.055 | -11.194 | -972 | -719 | -770 | 568 | 91 | 6094 |  | DENT | GENE | 09:15 | 09:55 | 09:47 | 230 | 404 | 0.7 | N/A | Глубина вмятины: 10 мм (0,7%). Линейка: 23 см в (9 см; 09:55 ч:мин) Аномалия находится вблизи кольцевого сварного шва. |  | (c)
67381.333 | 9.063 | 8.896 | -2.222 | -2.389 | -1890 | -1625 | -1626 | 1361 | 2114 | 6094 |  | DENT | GENE | 06:46 | 07:29 | 07:29 | 275 | 529 | 0.9 | N/A | Глубина вмятины: 13 мм (0,9%). Линейка: 28 см в (890 см; 07:29 ч:мин) |  | (c)
67383.555 | 0 | 0 | -11.065 | -11.065 | -248 | -23 | 729 | 0 |  | 6095 | Нарушение формы кольцевого шва | GWAN |  | 03:46 | 04:22 | 06:24 | 0 | 1955 |  | EXT | Нарушение формы кольцевого шва |  | (c)
67405.43 | 10.81 | 10.784 | -0.41 | -0.436 | -165 | -93 | -60 | 0 | 368 | 6096 |  | CORR | GENE | 06:59 | 07:11 | 07:16 | 68 | 210 | 10 | EXT |  | 0.89 | (c)
67405.82 | 11.2 | 11.084 | -0.02 | -0.136 | -660 | -437 | -466 | 272 | 20 | 6096 |  | CORR | GENE | 05:39 | 06:15 | 06:11 | 116 | 388 | 13 | EXT |  | 0.9 | (c)
67413.862 | 8.022 | 7.994 | -3.413 | -3.441 | 1775 | 1848 | 1944 | 1775 | 3402 | 6097 |  | CORR | CIGR | 08:17 | 08:29 | 08:45 | 39 | 338 | 10 | EXT |  | 0.89 | (c)
67424.949 | 7.674 | 7.522 | -3.956 | -4.108 | 2091 | 2139 | 2136 | 2091 | 3587 | 6098 |  | CORR | GENE | 08:31 | 08:39 | 08:38 | 521 | 90 | 14 | EXT |  | 0.96 | (c)
67425.794 | 8.519 | 8.426 | -3.111 | -3.204 | 1953 | 2118 | 2108 | 1953 | 2741 | 6098 |  | CORR | GENE | 08:09 | 08:36 | 08:34 | 463 | 310 | 13 | EXT |  | 0.95 | (c)
67501.745 | 3.79 | 3.778 | -7.665 | -7.677 | -1407 | -1272 | -1316 | 1225 | 3778 | 6105 |  | CORR | CIGR | 05:03 | 05:25 | 05:18 | 26 | 183 | 11 | EXT |  | 0.89 | (c)
67564.847 | 11.027 | 10.883 | -0.433 | -0.577 | -570 | -570 | -555 | 539 | 400 | 6110 |  | CORR | AXGR | 07:31 | 07:31 | 07:33 | 177 | 31 | 10 | EXT |  | 0.9 | (c)
67596.962 | 8.812 | 8.757 | -2.218 | -2.273 | 418 | 984 | 718 | 418 | 2177 | 6113 |  | CORR | GENE | 05:23 | 06:54 | 06:11 | 96 | 599 | 12 | EXT |  | 0.89 | (c)
67597.313 | 9.163 | 9.128 | -1.867 | -1.902 | 600 | 817 | 758 | 600 | 1842 | 6113 |  | CORR | GENE | 05:52 | 06:27 | 06:18 | 60 | 314 | 10 | EXT |  | 0.89 | (c)
67610.553 | 11.373 | 11.288 | -0.047 | -0.132 | -2123 | -2044 | -1947 | 1771 | 14 | 6114 |  | CORR | GENE | 05:10 | 05:23 | 05:39 | 118 | 352 | 10 | EXT |  | 0.89 | (c)
67621.082 | 10.482 | 10.43 | -1.173 | -1.225 | 1534 | 1575 | 1608 | 1534 | 1165 | 6115 |  | CORR | GENE | 08:09 | 08:16 | 08:21 | 60 | 149 | 10 | EXT |  | 0.89 | (c)
67630.314 | 8.059 | 8.042 | -3.026 | -3.043 | 1576 | 1607 | 1651 | 1576 | 3013 | 6116 |  | CORR | CIGR | 04:44 | 04:49 | 04:56 | 30 | 150 | 10 | EXT |  | 0.89 | (c)
67630.686 | 8.431 | 8.418 | -2.654 | -2.667 | 1497 | 1600 | 1568 | 1497 | 2611 | 6116 |  | CORR | GENE | 04:31 | 04:48 | 04:43 | 56 | 141 | 13 | EXT |  | 0.89 | (c)
67634.561 | 1.221 | 1.207 | -9.929 | -9.943 | -708 | -700 | -694 | 681 | 1207 | 6117 |  | CORR | PITT | 05:00 | 05:02 | 05:03 | 31 | 27 | 18 | EXT |  | 0.89 | (c)
67674.903 | 7.708 | 7.668 | -3.832 | -3.872 | -1275 | -1250 | -1258 | 1242 | 3753 | 6120 |  | CORR | AXGR | 07:30 | 07:34 | 07:33 | 119 | 33 | 11 | EXT |  | 0.9 | (c)
67701.479 | 11.264 | 11.042 | -0.381 | -0.603 | -1593 | -1532 | -1527 | 1460 | 367 | 6122 |  | CORR | GENE | 04:55 | 05:05 | 05:06 | 236 | 133 | 10 | EXT |  | 0.91 | (c)
67747.624 | 0.184 | 0.142 | -11.311 | -11.353 | 547 | 619 | 689 | 547 | 142 | 6127 |  | CORR | GENE | 04:26 | 04:38 | 04:49 | 57 | 286 | 10 | EXT |  | 0.89 | (c)
67749.166 | 1.726 | 1.709 | -9.769 | -9.786 | 562 | 871 | 754 | 562 | 1709 | 6127 |  | CORR | GENE | 04:28 | 05:18 | 04:59 | 65 | 384 | 10 | EXT |  | 0.89 | (c)
67753.166 | 5.726 | 5.7 | -5.769 | -5.795 | 248 | 607 | 570 | 248 | 5700 | 6127 |  | CORR | GENE | 03:38 | 04:36 | 04:30 | 80 | 644 | 12 | EXT |  | 0.89 | (c)
67754.302 | 6.862 | 6.841 | -4.633 | -4.654 | 446 | 703 | 595 | 446 | 4597 | 6127 |  | CORR | GENE | 04:10 | 04:51 | 04:34 | 57 | 299 | 11 | EXT |  | 0.89 | (c)
67754.712 | 7.272 | 7.245 | -4.223 | -4.25 | 595 | 903 | 849 | 595 | 4194 | 6127 |  | CORR | GENE | 04:34 | 05:24 | 05:15 | 56 | 509 | 11 | EXT |  | 0.89 | (c)
67758.42 | 10.98 | 10.966 | -0.515 | -0.529 | 782 | 832 | 835 | 782 | 508 | 6127 |  | CORR | CIGR | 05:04 | 05:12 | 05:13 | 21 | 107 | 11 | EXT |  | 0.89 | (c)
67787.778 | 5.613 | 5.574 | -5.987 | -6.026 | -23 | 190 | 142 | 0 | 5574 | 6130 |  | CORR | GENE | 06:54 | 07:28 | 07:20 | 71 | 329 | 11 | EXT |  | 0.89 | (c)
67793.887 | 0.122 | 0.109 | -11.523 | -11.536 | 1705 | 1766 | 1775 | 1705 | 109 | 6131 |  | CORR | CIGR | 06:23 | 06:33 | 06:35 | 24 | 141 | 11 | EXT |  | 0.89 | (c)
67794.498 | 0.733 | 0.592 | -10.912 | -11.053 | 1363 | 1396 | 1408 | 1363 | 592 | 6131 |  | CORR | GENE | 05:28 | 05:34 | 05:35 | 213 | 90 | 12 | EXT |  | 0.91 | (c)
67827.074 | 10.424 | 10.416 | -0.866 | -0.874 | -372 | -329 | -325 | 278 | 847 | 6133 |  | CORR | CIGR | 06:60 | 07:06 | 07:07 | 27 | 94 | 10 | EXT |  | 0.89 | (c)
67879.619 | 6.224 | 6.213 | -5.441 | -5.452 | -393 | -322 | -325 | 257 | 5430 | 6138 |  | GOUG | CIGR | 06:37 | 06:49 | 06:48 | 22 | 136 | 15 | EXT | Задир. |  | (c)
67880.067 | 6.672 | 6.631 | -4.993 | -5.034 | -769 | -718 | -716 | 662 | 4983 | 6138 |  | CORR | GENE | 05:36 | 05:45 | 05:45 | 51 | 107 | 12 | EXT |  | 0.89 | (c)
67890.527 | 5.467 | 5.352 | -5.683 | -5.798 | 2038 | 2061 | 2059 | 2038 | 5352 | 6139 |  | ARTD | AXGR | 07:50 | 07:53 | 07:53 | 271 | 41 |  | EXT | Эквивалент потери металла 10%. |  | (c)
67894.001 | 8.941 | 8.918 | -2.209 | -2.232 | 1021 | 1052 | 1121 | 1021 | 2204 | 6139 |  | CORR | CIGR | 05:05 | 05:10 | 05:21 | 28 | 199 | 11 | EXT |  | 0.89 | (c)
67894.4 | 9.34 | 9.333 | -1.81 | -1.817 | 1023 | 1104 | 1113 | 1023 | 1785 | 6139 |  | CORR | CIGR | 05:06 | 05:19 | 05:20 | 32 | 179 | 10 | EXT |  | 0.89 | (c)
67894.636 | 9.576 | 9.567 | -1.574 | -1.583 | 1018 | 1109 | 1081 | 1018 | 1554 | 6139 |  | CORR | CIGR | 05:05 | 05:19 | 05:15 | 29 | 127 | 11 | EXT |  | 0.89 | (c)
67895.454 | 10.394 | 10.252 | -0.756 | -0.898 | 987 | 1093 | 1062 | 987 | 745 | 6139 |  | CORR | GENE | 04:60 | 05:17 | 05:12 | 153 | 150 | 10 | EXT |  | 0.9 | (c)
67907.185 | 0 | 0 | -11.715 | -11.715 | 310 | 1150 | 916 | 310 |  | 6141 | Нарушение формы кольцевого шва | GWAN |  | 04:03 | 06:18 | 05:41 | 0 | 1212 |  | EXT | Нарушение формы кольцевого шва Аномалия находится на отводе. |  | (c)
67907.185 | 0 | 0 | -11.715 | -11.715 | -2100 | -1692 | -1236 | 372 |  | 6141 | Нарушение формы кольцевого шва | GWAN |  | 09:34 | 10:40 | 11:53 | 0 | 1728 |  | EXT | Нарушение формы кольцевого шва Аномалия находится на отводе. |  | (c)
67910.5 | 3.315 | 3.103 | -8.4 | -8.612 | 237 | 915 | 764 | 237 | 3103 | 6141 |  | WRIN | GENE | 03:51 | 05:40 | 05:16 | 411 | 1053 | 1.4 | N/A | Высота гофр: 20 мм (1,4%). Длина волны: 307 мм Аномалия находится на отводе. |  | (c)
67915.73 | 8.545 | 8.391 | -3.17 | -3.324 | 1316 | 1528 | 1584 | 1316 | 3081 | 6141 |  | DENT | GENE | 06:45 | 07:19 | 07:29 | 243 | 536 | 0.9 | N/A | Глубина вмятины: 13 мм (0,9%). Линейка: 24 см в (839 см; 07:19 ч:мин) Аномалия находится на отводе. |  | (c)
67916.453 | 9.268 | 9.248 | -2.447 | -2.467 | 866 | 1252 | 1108 | 866 | 2389 | 6141 |  | CORR | GENE | 05:33 | 06:35 | 06:12 | 78 | 484 | 11 | EXT | Аномалия находится на отводе. | 0.89 | (c)
67917.769 | 10.584 | 10.528 | -1.131 | -1.187 | 1487 | 1501 | 1507 | 1487 | 1051 | 6141 |  | CORR | AXGR | 07:13 | 07:15 | 07:16 | 136 | 38 | 10 | EXT | Аномалия находится на отводе. | 0.9 | (c)
67921.661 | 2.761 | 2.746 | -8.409 | -8.424 | 1136 | 1212 | 1246 | 1136 | 2746 | 6142 |  | CORR | CIGR | 05:46 | 05:59 | 06:04 | 31 | 220 | 10 | EXT |  | 0.89 | (c)
67958.808 | 5.828 | 5.816 | -5.312 | -5.324 | -1588 | -1546 | -1503 | 1419 | 5290 | 6145 |  | CORR | CIGR | 05:07 | 05:14 | 05:21 | 34 | 169 | 10 | EXT | Аномалия находится на отводе. | 0.89 | (c)
67959.126 | 6.146 | 6.122 | -4.994 | -5.018 | -1441 | -1084 | -1158 | 875 | 4650 | 6145 |  | CORR | GENE | 05:31 | 06:29 | 06:17 | 368 | 566 | 10 | EXT | Аномалия находится на отводе. | 0.93 | (c)
67964.266 | 0.146 | 0.146 | -11.014 | -11.014 | 1449 | 1625 | 1721 | 238 | 146 | 6146 |  | CORR | GENE | 04:46 | 05:14 | 05:29 | 79 | 544 | 11 | EXT |  | 0.89 | (c)
68073.81 | 7.385 | 7.169 | -4.275 | -4.491 | 1485 | 1747 | 1785 | 1485 | 4144 | 6155 |  | DENT | GENE | 05:60 | 06:42 | 06:48 | 347 | 600 | 0.8 | N/A | Глубина вмятины: 11 мм (0,8%). Линейка: 35 см в (717 см; 06:42 ч:мин) |  | (c)
68077.891 | 11.466 | 11.463 | -0.194 | -0.197 | 895 | 984 | 1005 | 895 | 165 | 6155 |  | CORR | CIGR | 04:25 | 04:39 | 04:43 | 32 | 221 | 10 | EXT |  | 0.89 | (c)
68122.467 | 10.747 | 10.63 | -0.908 | -1.025 | 396 | 420 | 427 | 396 | 728 | 6159 |  | CORR | GENE | 05:11 | 05:15 | 05:16 | 297 | 63 | 11 | EXT |  | 0.92 | (c)
68214.235 | 0 | 0 | -11.6 | -11.6 | -888 | -210 | 191 | 0 |  | 6168 | Нарушение формы кольцевого шва | GWAN |  | 09:20 | 11:09 | 12:14 | 0 | 2157 |  | EXT | Нарушение формы кольцевого шва Аномалия находится на отводе. |  | (c)
68249.042 | 11.567 | 11.557 | -0.088 | -0.098 | 1237 | 1365 | 1355 | 1237 | 57 | 6170 |  | CORR | CIGR | 07:28 | 07:49 | 07:47 | 41 | 236 | 10 | EXT |  | 0.89 | (c)
68294.851 | 0.041 | 0.026 | -11.534 | -11.549 | -979 | -853 | -842 | 704 | 26 | 6175 |  | CORR | GENE | 06:35 | 06:55 | 06:57 | 68 | 275 | 12 | EXT | Аномалия находится на отводе. | 0.89 | (c)
68294.912 | 0.102 | 0.09 | -11.473 | -11.485 | -1311 | -1193 | -1216 | 1122 | 90 | 6175 |  | CORR | GENE | 05:41 | 06:00 | 05:57 | 49 | 189 | 11 | EXT | Аномалия находится на отводе. | 0.89 | (c)
68299.247 | 4.437 | 4.423 | -7.138 | -7.152 | -1515 | -1460 | -1464 | 1413 | 4423 | 6175 |  | CORR | CIGR | 05:08 | 05:17 | 05:17 | 25 | 102 | 10 | EXT | Аномалия находится на отводе. | 0.89 | (c)
68300.269 | 5.459 | 5.437 | -6.116 | -6.138 | -1564 | -1445 | -1477 | 1390 | 5437 | 6175 |  | CORR | CIGR | 05:00 | 05:20 | 05:14 | 37 | 175 | 11 | EXT | Аномалия находится на отводе. | 0.89 | (c)
68301.487 | 6.677 | 6.645 | -4.898 | -4.93 | -852 | -693 | -725 | 599 | 4848 | 6175 |  | CORR | GENE | 06:55 | 07:21 | 07:16 | 82 | 253 | 10 | EXT | Аномалия находится на отводе. | 0.89 | (c)
68306.601 | 0.216 | 0.205 | -11.434 | -11.445 | 2061 | 2067 | 2072 | 2061 | 205 | 6176 |  | CORR | PITT | 07:06 | 07:07 | 07:08 | 20 | 23 | 17 | EXT |  | 0.89 | (c)
68317.958 | 11.573 | 11.548 | -0.077 | -0.102 | 1158 | -2198 | 1733 | 1158 | 21 | 6176 |  | CORR | GENE | 04:41 | 07:39 | 06:14 | 81 | 1151 | 11 | EXT |  | 0.89 | (c)
68344.757 | 4.512 | 4.44 | -6.513 | -6.585 | 869 | 885 | 885 | 869 | 4440 | 6179 |  | CORR | AXGR | 04:28 | 04:30 | 04:30 | 115 | 30 | 10 | EXT | Аномалия находится на упругопластическом изгибе: R=270 D, максимальное растяжение на 0.2 час. | 0.89 | (c)
68350.862 | 10.617 | 10.611 | -0.408 | -0.414 | 868 | 995 | 933 | 868 | 375 | 6179 |  | CORR | CIGR | 04:27 | 04:48 | 04:38 | 39 | 131 | 11 | EXT | Аномалия находится на упругопластическом изгибе: R=213 D, максимальное растяжение на 0.2 час. | 0.89 | (c)
68351.471 | 0.201 | 0.155 | -11.434 | -11.48 | -1613 | -1607 | -1602 | 1591 | 155 | 6180 |  | CORR | AXGR | 04:37 | 04:38 | 04:38 | 76 | 23 | 10 | EXT | Аномалия находится на упругопластическом изгибе: R=212 D, максимальное растяжение на 0.2 час. | 0.89 | (c)
68356.168 | 4.898 | 4.674 | -6.737 | -6.961 | -958 | -613 | -557 | 156 | 4674 | 6180 |  | WRIN | GENE | 06:22 | 07:18 | 07:27 | 431 | 802 | 1.5 | N/A | Высота гофр: 22 мм (1,5%). Длина волны: 331 мм Аномалия находится на упругопластическом изгибе. |  | (c)
68364.3 | 1.395 | 1.382 | -10.255 | -10.268 | -1903 | -1859 | -1821 | 1740 | 1382 | 6181 |  | CORR | CIGR | 04:03 | 04:10 | 04:16 | 17 | 163 | 11 | EXT | Аномалия находится на отводе. | 0.89 | (c)
68365.994 | 3.089 | 2.982 | -8.561 | -8.668 | -1169 | -932 | -1000 | 831 | 2982 | 6181 |  | DENT | GENE | 06:01 | 06:39 | 06:28 | 229 | 338 | 0.6 | N/A | Глубина вмятины: 8 мм (0,6%). Линейка: 23 см в (298 см; 06:39 ч:мин) Аномалия находится на отводе. |  | (c)
68370.046 | 7.141 | 7.123 | -4.509 | -4.527 | -2002 | -1937 | -1924 | 1846 | 4487 | 6181 |  | CORR | CIGR | 03:47 | 03:57 | 03:59 | 40 | 157 | 10 | EXT | Аномалия находится на отводе. | 0.89 | (c)
68374.555 | 0 | 0 | -11.425 | -11.425 | 1474 | 1709 | 1909 | 1474 |  | 6182 | Нарушение формы кольцевого шва | GWAN |  | 05:20 | 05:58 | 06:30 | 0 | 870 |  | EXT | Нарушение формы кольцевого шва Аномалия находится на отводе. |  | (c)
68380.215 | 5.66 | 5.648 | -5.765 | -5.777 | -1851 | -1772 | -1786 | 1721 | 5648 | 6182 |  | CORR | CIGR | 08:24 | 08:36 | 08:34 | 28 | 130 | 10 | EXT |  | 0.89 | (c)
68488.968 | 10.773 | 10.76 | -0.562 | -0.575 | 1012 | 1088 | 1076 | 1012 | 552 | 6191 |  | CORR | CIGR | 05:02 | 05:14 | 05:12 | 23 | 129 | 10 | EXT |  | 0.89 | (c)
68489.405 | 11.21 | 11.2 | -0.125 | -0.135 | 1048 | 1109 | 1113 | 1048 | 56 | 6191 |  | CORR | GENE | 05:07 | 05:17 | 05:18 | 79 | 130 | 10 | EXT |  | 0.89 | (c)
68512.385 | 0 | 0 | -11.415 | -11.415 | -529 | 745 | 537 | 0 |  | 6194 | Нарушение формы кольцевого шва | GWAN |  | 02:55 | 06:21 | 05:47 | 0 | 2131 |  | EXT | Нарушение формы кольцевого шва |  | (c)
68545.168 | 10.243 | 10.229 | -1.347 | -1.361 | -3 | 73 | 67 | 0 | 1332 | 6196 |  | CORR | CIGR | 06:43 | 06:56 | 06:55 | 29 | 141 | 11 | EXT | Аномалия находится на упругопластическом изгибе: R=924 D, максимальное растяжение на 3.9 час. | 0.89 | (c)
68546.263 | 11.338 | 11.332 | -0.252 | -0.258 | -1376 | -1220 | -1270 | 1164 | 212 | 6196 |  | CORR | CIGR | 03:02 | 03:27 | 03:19 | 46 | 212 | 10 | EXT | Аномалия находится на упругопластическом изгибе: R=957 D, максимальное растяжение на 3.8 час. | 0.89 | (c)
68546.515 | 0 | 0 | -11.245 | -11.245 | -1491 | 987 | -196 | 739 |  | 6197 | Нарушение формы кольцевого шва | GWAN |  | 09:17 | 03:57 | 12:46 | 0 | 2590 |  | EXT | Нарушение формы кольцевого шва Аномалия находится на упругопластическом изгибе: R=964 D, максимальное растяжение на 3.8 час. |  | (c)
68571.077 | 1.812 | 1.665 | -9.238 | -9.385 | -644 | -623 | -628 | 612 | 1665 | 6199 |  | CORR | AXGR | 07:32 | 07:35 | 07:35 | 227 | 32 | 13 | EXT | Аномалия находится на упругопластическом изгибе: R=306 D, максимальное растяжение на 0.3 час. | 0.92 | (c)
68574.687 | 5.422 | 5.408 | -5.628 | -5.642 | -662 | -647 | -645 | 627 | 5408 | 6199 |  | CORR | PITT | 07:29 | 07:32 | 07:32 | 26 | 35 | 15 | EXT | Аномалия находится на упругопластическом изгибе: R=289 D, максимальное растяжение на 0.3 час. | 0.89 | (c)
68585.358 | 5.043 | 4.86 | -6.642 | -6.825 | 659 | 1081 | 1047 | 659 | 4860 | 6200 |  | WRIN | GENE | 05:06 | 06:14 | 06:09 | 358 | 775 | 1.3 | N/A | Высота гофр: 18 мм (1,3%). Длина волны: 268 мм Аномалия находится на отводе. |  | (b)
68663.046 | 3.746 | 3.718 | -7.629 | -7.657 | 412 | 457 | 525 | 412 | 3718 | 6207 |  | CORR | CIGR | 04:00 | 04:07 | 04:18 | 34 | 226 | 13 | EXT | Аномалия находится на отводе. | 0.89 | (c)
68663.425 | 4.125 | 4.071 | -7.25 | -7.304 | 84 | 185 | 259 | 84 | 4071 | 6207 |  | CORR | GENE | 03:07 | 03:23 | 03:35 | 80 | 349 | 11 | EXT | Аномалия находится на отводе. | 0.89 | (c)
68663.825 | 4.525 | 4.478 | -6.85 | -6.897 | 141 | 199 | 367 | 141 | 4478 | 6207 |  | CORR | GENE | 03:16 | 03:26 | 03:53 | 125 | 452 | 13 | EXT | Аномалия находится на отводе. | 0.9 | (c)
68664.886 | 5.586 | 5.488 | -5.789 | -5.887 | 236 | 584 | 465 | 236 | 5488 | 6207 |  | CORR | GENE | 03:32 | 04:28 | 04:09 | 393 | 457 | 12 | EXT | Аномалия находится на отводе. | 0.94 | (c)
68665.337 | 6.037 | 5.971 | -5.338 | -5.404 | 311 | 551 | 481 | 311 | 5299 | 6207 |  | CORR | GENE | 03:44 | 04:22 | 04:11 | 105 | 341 | 10 | EXT | Аномалия находится на отводе. | 0.89 | (c)
68687.387 | 5.587 | 5.558 | -5.553 | -5.582 | -2051 | -1862 | -1895 | 1740 | 5534 | 6210 |  | CORR | GENE | 03:26 | 03:56 | 03:51 | 48 | 311 | 10 | EXT | Аномалия находится на отводе. | 0.89 | (c)
68689.098 | 7.298 | 7.272 | -3.842 | -3.868 | -376 | -315 | -286 | 196 | 3823 | 6210 |  | CORR | CIGR | 07:56 | 08:06 | 08:11 | 45 | 180 | 11 | EXT | Аномалия находится на отводе. | 0.89 | (c)
68692.94 | 0 | 0 | -11.66 | -11.66 | 1489 | 1743 | 1791 | 1489 |  | 6211 | Нарушение формы кольцевого шва | GWAN |  | 05:52 | 06:33 | 06:41 | 0 | 604 |  | EXT | Нарушение формы кольцевого шва Аномалия находится на отводе. |  | (c)
68794.023 | 9.893 | 9.745 | -1.347 | -1.495 | -1289 | -1109 | -1008 | 727 | 1195 | 6219 |  | DENT | GENE | 06:10 | 06:39 | 06:56 | 300 | 561 | 0.6 | N/A | Глубина вмятины: 8 мм (0,6%). Линейка: 30 см в (975 см; 06:39 ч:мин) Аномалия находится на отводе. |  | (c)
68813.292 | 6.287 | 6.228 | -5.373 | -5.432 | 1020 | 1067 | 1092 | 1020 | 5326 | 6221 |  | CORR | GENE | 06:47 | 06:54 | 06:58 | 106 | 143 | 10 | EXT | Аномалия находится на упругопластическом изгибе: R=432 D, максимальное растяжение на 6.3 час. | 0.89 | (c)
68874.324 | 10.359 | 10.198 | -1.001 | -1.162 | 87 | 365 | 327 | 87 | 805 | 6226 |  | DENT | GENE | 05:58 | 06:43 | 06:37 | 357 | 480 | 0.5 | N/A | Глубина вмятины: 7 мм (0,5%). Линейка: 36 см в (1020 см; 06:43 ч:мин) Аномалия находится вблизи продольного шва. |  | (c)
68921.012 | 11.237 | 11.203 | -0.153 | -0.187 | -1592 | -1458 | -1454 | 1316 | 122 | 6230 |  | CORR | GENE | 04:35 | 04:57 | 04:57 | 65 | 276 | 10 | EXT | Аномалия находится на отводе. | 0.89 | (c)
68926.884 | 5.719 | 5.659 | -5.271 | -5.331 | 1307 | 1321 | 1321 | 895 | 5153 | 6231 |  | CORR | AXGR | 06:29 | 06:31 | 06:31 | 178 | 29 | 10 | EXT | Аномалия находится на отводе. | 0.9 | (c)
68927.084 | 5.919 | 5.851 | -5.071 | -5.139 | 1156 | 1533 | 1362 | 663 | 4568 | 6231 |  | CORR | GENE | 06:04 | 07:05 | 06:38 | 571 | 411 | 11 | EXT | Аномалия находится на отводе. | 0.95 | (c)
68929.047 | 7.882 | 7.782 | -3.108 | -3.208 | 1039 | 1402 | 1239 | 791 | 3004 | 6231 |  | CORR | GENE | 05:46 | 06:44 | 06:18 | 204 | 400 | 11 | EXT | Аномалия находится на отводе. | 0.91 | (c)
68933.063 | 0.908 | 0.565 | -10.002 | -10.345 | -1330 | -1280 | -1229 | 901 | 565 | 6232 |  | CORR | GENE | 05:34 | 05:42 | 05:50 | 443 | 202 | 10 | EXT |  | 0.93 | (c)
68949.362 | 2.097 | 2.088 | -4.428 | -4.437 | 2135 | 2153 | 2180 | 6 | 2088 | 6234 |  | CORR | GENE | 08:44 | 08:46 | 08:51 | 179 | 89 | 12 | EXT | Аномалия находится на отводе. | 0.91 | (c)
68951.355 | 4.09 | 4.076 | -2.435 | -2.449 | 1850 | 1910 | 1900 | 280 | 2422 | 6234 |  | CORR | CIGR | 07:57 | 08:07 | 08:06 | 27 | 100 | 12 | EXT | Аномалия находится на отводе. | 0.89 | (c)
68952.19 | 4.925 | 4.9 | -1.6 | -1.625 | 185 | 266 | 294 | 185 | 1573 | 6234 |  | CORR | GENE | 03:29 | 03:42 | 03:46 | 52 | 218 | 11 | EXT | Аномалия находится на отводе. | 0.89 | (c)
68953.664 | 6.399 | 6.394 | -0.126 | -0.131 | 387 | 678 | 556 | 387 | 68 | 6234 |  | CORR | GENE | 04:01 | 04:48 | 04:29 | 63 | 338 | 12 | EXT | Аномалия находится на отводе. | 0.89 | (c)
69035.347 | 4.797 | 4.762 | -6.323 | -6.358 | 25 | 34 | 35 | 25 | 4762 | 6242 |  | GOUG | AXGR | 11:25 | 11:26 | 11:27 | 82 | 19 | 19 | EXT | Задир. |  | (b)
69035.367 | 4.817 | 4.747 | -6.303 | -6.373 | -6 | 35 | 40 | 0 | 4747 | 6242 |  | DENT | GENE | 11:20 | 11:27 | 11:27 | 130 | 93 | 0.6 | N/A | Глубина вмятины: 9 мм (0,6%). Линейка: 13 см в (475 см; 11:27 ч:мин) Аномалия находится вблизи продольного шва. Аномалия находится вблизи дефекта потери металла. |  | (b)
69038.669 | 8.119 | 8.057 | -3.001 | -3.063 | 25 | 58 | 67 | 25 | 2950 | 6242 |  | DENT | GENE | 11:25 | 11:30 | 11:32 | 113 | 84 | 0.3 | N/A | Глубина вмятины: 4 мм (0,3%). Линейка: 11 см в (806 см; 11:30 ч:мин) Аномалия находится вблизи продольного шва. Аномалия находится вблизи дефекта потери металла. |  | (b)
69038.693 | 8.143 | 8.112 | -2.977 | -3.008 | 39 | 46 | 53 | 39 | 2958 | 6242 |  | GOUG | PITT | 11:27 | 11:28 | 11:29 | 50 | 27 | 12 | EXT | Задир. |  | (b)
69039.406 | 8.856 | 8.844 | -2.264 | -2.276 | 41 | 52 | 52 | 41 | 2210 | 6242 |  | GOUG | AXGR | 11:27 | 11:29 | 11:29 | 66 | 22 | 17 | EXT | Задир. |  | (b)
69039.431 | 8.881 | 8.814 | -2.239 | -2.306 | 34 | 55 | 74 | 34 | 2193 | 6242 |  | DENT | GENE | 11:26 | 11:30 | 11:33 | 113 | 80 | 0.4 | N/A | Глубина вмятины: 5 мм (0,4%). Линейка: 11 см в (881 см; 11:30 ч:мин) Аномалия находится вблизи продольного шва. Аномалия находится вблизи дефекта потери металла. |  | (b)
69091.672 | 4.872 | 4.861 | -6.458 | -6.469 | -90 | -82 | -81 | 71 | 4861 | 6247 |  | CORR | PITT | 07:38 | 07:40 | 07:40 | 24 | 19 | 15 | EXT |  | 0.89 | (c)
69098.045 | 11.245 | 11.233 | -0.085 | -0.097 | -981 | -828 | -903 | 824 | 67 | 6247 |  | CORR | CIGR | 05:14 | 05:39 | 05:27 | 30 | 157 | 10 | EXT |  | 0.89 | (c)
69102.223 | 4.093 | 4.08 | -7.272 | -7.285 | 684 | 763 | 735 | 684 | 4080 | 6248 |  | CORR | CIGR | 04:57 | 05:10 | 05:05 | 28 | 102 | 10 | EXT |  | 0.89 | (c)
69197.718 | 9.273 | 8.854 | -1.622 | -2.041 | 1324 | 1402 | 1363 | 828 | 1587 | 6256 |  | CORR | GENE | 05:30 | 05:43 | 05:36 | 454 | 78 | 10 | EXT |  | 0.93 | (c)
69204.249 | 4.909 | 4.801 | -6.416 | -6.524 | 711 | 1141 | 1111 | 711 | 4801 | 6257 |  | WRIN | GENE | 02:16 | 03:25 | 03:21 | 224 | 801 | 1.1 | N/A | Высота гофр: 16 мм (1,1%). Длина волны: 179 мм Аномалия находится на отводе. |  | (a)
69222.07 | 0 | 0 | -11.345 | -11.345 | -950 | 858 | 846 | 0 |  | 6259 | Нарушение формы кольцевого шва | GWAN |  | 03:38 | 08:30 | 08:28 | 0 | 3591 |  | EXT | Нарушение формы кольцевого шва Аномалия находится на отводе. |  | (c)
69244.186 | 10.771 | 10.172 | -0.584 | -1.183 | -2100 | -2063 | -2052 | 131 | 470 | 6260 |  | CORR | GENE | 05:18 | 05:24 | 05:26 | 713 | 94 | 12 | EXT |  | 0.96 | (c)
69255.95 | 0 | 0 | -11.435 | -11.435 | -1265 | -1131 | -816 | 367 |  | 6262 | Нарушение формы кольцевого шва | GWAN |  | 02:52 | 03:14 | 04:05 | 0 | 898 |  | EXT | Нарушение формы кольцевого шва Аномалия находится на отводе. |  | (c)
69274.84 | 7.455 | 7.239 | -3.95 | -4.166 | -648 | -507 | -384 | 120 | 3836 | 6263 |  | DENT | GENE | 06:12 | 06:35 | 06:55 | 330 | 528 | 0.4 | N/A | Глубина вмятины: 6 мм (0,4%). Линейка: 33 см в (724 см; 06:35 ч:мин) Аномалия находится на отводе. Аномалия находится вблизи продольного шва. |  | (c)
69278.505 | 11.12 | 11.076 | -0.285 | -0.329 | -792 | -653 | -675 | 558 | 266 | 6263 |  | CORR | GENE | 05:49 | 06:11 | 06:08 | 63 | 235 | 10 | EXT | Аномалия находится на отводе. | 0.89 | (c)
69344.037 | 0.142 | 0.035 | -11.523 | -11.63 | -501 | -307 | -265 | 29 | 35 | 6270 |  | CORR | GENE | 06:56 | 07:28 | 07:35 | 118 | 472 | 10 | EXT |  | 0.89 | (c)
69357.693 | 2.133 | 2.11 | -9.577 | -9.6 | 964 | 1019 | 1016 | 964 | 2110 | 6271 |  | GOUG | CIGR | 06:27 | 06:36 | 06:36 | 46 | 106 | 9 | EXT | Аномалия находится на отводе. Задир. |  | (c)
69360.552 | 4.992 | 4.98 | -6.718 | -6.73 | 1485 | 1533 | 1536 | 1485 | 4980 | 6271 |  | GOUG | CIGR | 07:51 | 07:59 | 07:60 | 26 | 101 | 13 | EXT | Аномалия находится на отводе. Задир. |  | (c)
69372.399 | 5.129 | 5.121 | -6.326 | -6.334 | 870 | 909 | 907 | 870 | 5121 | 6272 |  | CORR | CIGR | 07:50 | 07:57 | 07:57 | 18 | 75 | 10 | EXT |  | 0.89 | (c)
69437.936 | 3.036 | 3.029 | -8.464 | -8.471 | 1528 | 1600 | 1587 | 1528 | 3029 | 6278 |  | GOUG | CIGR | 03:29 | 03:41 | 03:39 | 21 | 117 | 16 | EXT | Задир. |  | (c)
69444.903 | 10.003 | 9.988 | -1.497 | -1.512 | -306 | -269 | -265 | 224 | 1487 | 6278 |  | GOUG | CIGR | 10:33 | 10:39 | 10:40 | 25 | 82 | 12 | EXT | Задир. |  | (c)
69455.05 | 8.65 | 8.625 | -1.97 | -1.995 | 1993 | 2076 | 2055 | 1993 | 1912 | 6279 |  | CORR | GENE | 06:45 | 06:59 | 06:55 | 83 | 124 | 12 | EXT |  | 0.89 | (c)
69554.715 | 10.425 | 10.415 | -0.92 | -0.93 | 80 | 191 | 159 | 80 | 899 | 6288 |  | CORR | CIGR | 06:23 | 06:41 | 06:36 | 31 | 159 | 10 | EXT |  | 0.89 | (c)
69557.895 | 2.26 | 2.248 | -9.125 | -9.137 | 406 | 442 | 447 | 406 | 2248 | 6289 |  | CORR | CIGR | 07:15 | 07:21 | 07:22 | 28 | 82 | 10 | EXT |  | 0.89 | (c)
69563.759 | 8.124 | 8.061 | -3.261 | -3.324 | -738 | -671 | -644 | 550 | 3240 | 6289 |  | GOUG | GENE | 04:10 | 04:21 | 04:26 | 84 | 188 | 8 | EXT | Задир. |  | (c)
69564.082 | 8.447 | 8.361 | -2.938 | -3.024 | -662 | -606 | -590 | 519 | 2928 | 6289 |  | GOUG | GENE | 04:23 | 04:32 | 04:34 | 96 | 144 | 8 | EXT | Зона задиров. |  | (c)
69564.202 | 8.567 | 8.56 | -2.818 | -2.825 | -800 | -751 | -754 | 708 | 2804 | 6289 |  | GOUG | CIGR | 04:01 | 04:08 | 04:08 | 21 | 92 | 10 | EXT | Задир. |  | (c)
69566.962 | 11.327 | 11.312 | -0.058 | -0.073 | 201 | 311 | 400 | 201 | 45 | 6289 |  | CORR | CIGR | 06:42 | 06:60 | 07:14 | 28 | 398 | 11 | EXT |  | 0.89 | (c)
69583.186 | 4.611 | 4.433 | -7.029 | -7.207 | 210 | 260 | 264 | 210 | 4433 | 6291 |  | CORR | GENE | 07:04 | 07:12 | 07:13 | 639 | 108 | 11 | EXT |  | 0.95 | (c)
69653.941 | 6.966 | 6.936 | -4.184 | -4.214 | -638 | -521 | -490 | 342 | 4147 | 6297 |  | CORR | GENE | 07:26 | 07:45 | 07:50 | 67 | 295 | 10 | EXT | Аномалия находится на отводе. | 0.89 | (c)
69671.656 | 1.926 | 1.913 | -8.604 | -8.617 | 1642 | 1738 | 1736 | 400 | 1913 | 6299 |  | CORR | CIGR | 07:20 | 07:35 | 07:35 | 30 | 189 | 11 | EXT | Аномалия находится на отводе. | 0.89 | (c)
69675.114 | 5.384 | 5.359 | -5.146 | -5.171 | 904 | 1005 | 1089 | 904 | 5138 | 6299 |  | CORR | CIGR | 05:21 | 05:37 | 05:50 | 33 | 369 | 11 | EXT | Аномалия находится на отводе. | 0.89 | (c)
69677.325 | 7.595 | 7.51 | -2.935 | -3.02 | 382 | 547 | 561 | 382 | 2864 | 6299 |  | CORR | GENE | 03:56 | 04:23 | 04:25 | 156 | 358 | 10 | EXT | Аномалия находится на отводе. | 0.9 | (c)
69677.852 | 8.122 | 8.043 | -2.408 | -2.487 | 459 | 990 | 752 | 459 | 2245 | 6299 |  | CORR | GENE | 04:09 | 05:34 | 04:56 | 242 | 587 | 14 | EXT | Аномалия находится на отводе. | 0.92 | (c)
69688.682 | 8.422 | 8.351 | -2.748 | -2.819 | 2114 | 2169 | 2149 | 47 | 2137 | 6300 |  | CORR | GENE | 04:26 | 04:35 | 04:31 | 682 | 69 | 12 | EXT |  | 0.96 | (c)
69725.505 | 0 | 0 | -11.64 | -11.64 | -904 | -771 | -769 | 634 | 0 | 6304 | Смещение кромок | GWAN |  | 01:34 | 01:55 | 01:55 | 0 | 270 | 25 | EXT | Смещение кромок Наружу Величина смещения - 3.9 мм. |  | (c)
69791.6 | 8.765 | 8.728 | -2.795 | -2.832 | -473 | -249 | -317 | 161 | 2733 | 6309 |  | CORR | GENE | 03:47 | 04:23 | 04:12 | 99 | 313 | 11 | EXT |  | 0.89 | (c)
69793.065 | 10.23 | 10.152 | -1.33 | -1.408 | -363 | -227 | -228 | 93 | 1310 | 6309 |  | CORR | GENE | 04:04 | 04:26 | 04:26 | 98 | 270 | 10 | EXT |  | 0.89 | (c)
69828.739 | 0.049 | 0.035 | -11.321 | -11.335 | -534 | -156 | -300 | 65 | 35 | 6313 |  | CORR | GENE | 05:28 | 06:29 | 06:06 | 73 | 469 | 11 | EXT |  | 0.89 | (c)
69859.219 | 7.689 | 7.499 | -3.531 | -3.721 | -1775 | -1354 | -1292 | 456 | 3336 | 6315 |  | WRIN | GENE | 05:05 | 06:13 | 06:23 | 385 | 965 | 1.6 | N/A | Высота гофр: 23 мм (1,6%). Длина волны: 276 мм |  | (b)
69862.75 | 0 | 0 | -11.425 | -11.425 | -1436 | -556 | -758 | 79 |  | 6316 | Нарушение формы кольцевого шва | GWAN |  | 05:30 | 07:52 | 07:19 | 0 | 1357 |  | EXT | Нарушение формы кольцевого шва Аномалия находится на отводе. |  | (c)
69862.75 | 0 | 0 | -11.425 | -11.425 | 472 | 718 | 1292 | 117 |  | 6316 | Нарушение формы кольцевого шва | GWAN |  | 10:37 | 11:17 | 12:50 | 0 | 1641 |  | EXT | Нарушение формы кольцевого шва Аномалия находится на отводе. |  | (c)
69910.914 | 2.289 | 2.281 | -8.951 | -8.959 | -1141 | -1130 | -1131 | 1121 | 2281 | 6320 |  | CORR | PITT | 05:18 | 05:19 | 05:19 | 26 | 20 | 27 | EXT |  | 0.89 | (c)
69911.034 | 2.409 | 2.372 | -8.831 | -8.868 | -1145 | -1126 | -1131 | 1116 | 2372 | 6320 |  | CORR | AXGR | 05:17 | 05:20 | 05:19 | 93 | 29 | 12 | EXT |  | 0.89 | (c)
69987.122 | 0.062 | 0.015 | -11.018 | -11.065 | 837 | 847 | 849 | 837 | 15 | 6327 |  | ARTD | AXGR | 04:52 | 04:54 | 04:54 | 146 | 24 |  | EXT | Эквивалент потери металла 10%. |  | (c)
70138.021 | 3.901 | 3.656 | -7.114 | -7.359 | 1747 | 1801 | 1800 | 1747 | 3656 | 6340 |  | CORR | GENE | 04:07 | 04:15 | 04:15 | 324 | 106 | 12 | EXT |  | 0.93 | (c)
70146.408 | 1.273 | 1.14 | -10.112 | -10.245 | -1412 | -1163 | -1165 | 918 | 1140 | 6341 |  | DENT | GENE | 05:26 | 06:06 | 06:06 | 286 | 494 | 0.5 | N/A | Глубина вмятины: 7 мм (0,5%). Линейка: 29 см в (114 см; 06:06 ч:мин) |  | (c)
70157.279 | 0.759 | 0.493 | -10.371 | -10.637 | -248 | 2215 | 1982 | 0 |  | 6342 |  | OVAL |  | 00:00 | 06:38 | 06:00 | 2202 |  |  | N/A | Овальность: 0,02 |  | (c)
70157.579 | 1.059 | 0.948 | -10.071 | -10.182 | 2148 | -2084 | -2099 | 1885 | 948 | 6342 |  | DENT | GENE | 06:27 | 07:04 | 07:01 | 214 | 428 | 1.2 | N/A | Глубина вмятины: 17 мм (1,2%). Линейка: 21 см в (95 см; 07:04 ч:мин) |  | (c)
70157.959 | 1.439 | 1.28 | -9.691 | -9.85 | 1707 | 2003 | 2004 | 1707 | 1280 | 6342 |  | DENT | GENE | 05:16 | 06:03 | 06:03 | 249 | 593 | 1.9 | N/A | Глубина вмятины: 27 мм (1,9%). Линейка: 25 см в (128 см; 06:03 ч:мин) |  | (c)
70158.4 | 1.88 | 1.753 | -9.25 | -9.377 | 1576 | 1732 | 1807 | 1576 | 1753 | 6342 |  | DENT | GENE | 04:54 | 05:20 | 05:32 | 234 | 462 | 1.1 | N/A | Глубина вмятины: 16 мм (1,1%). Линейка: 23 см в (175 см; 05:20 ч:мин) |  | (c)
70209.809 | 7.564 | 6.186 | -3.936 | -5.314 | 586 | -963 | -1645 | 0 |  | 6346 |  | OVAL |  | 00:00 | 07:50 | 06:00 | 4143 |  |  | N/A | Овальность: 0,02 |  | (c)
70209.866 | 7.621 | 7.484 | -3.879 | -4.016 | -1281 | -1272 | -1263 | 1244 | 3750 | 6346 |  | CORR | AXGR | 06:59 | 07:00 | 07:02 | 266 | 38 | 10 | EXT | Аномалия находится на упругопластическом изгибе: R=448 D, максимальное растяжение на 0.3 час. | 0.91 | (c)
70210.132 | 7.887 | 7.745 | -3.613 | -3.755 | -1767 | -1326 | -1399 | 1032 | 3507 | 6346 |  | DENT | GENE | 05:40 | 06:51 | 06:40 | 248 | 736 | 2 | N/A | Глубина вмятины: 28 мм (2,0%). Линейка: 25 см в (775 см; 06:51 ч:мин) Аномалия находится вблизи дефекта потери металла. Аномалия находится на упругопластическом изгибе. |  | (c)
70213.745 | 0 | 0 | -11.125 | -11.125 | 342 | 901 | 923 | 342 |  | 6347 | Нарушение формы кольцевого шва | GWAN |  | 02:43 | 04:13 | 04:17 | 0 | 1162 |  | EXT | Нарушение формы кольцевого шва Аномалия находится на упругопластическом изгибе: R=483 D, максимальное растяжение на 0.3 час. |  | (c)
70213.745 | 0 | 0 | -11.125 | -11.125 | -1689 | -1396 | -1204 | 718 |  | 6347 | Нарушение формы кольцевого шва | GWAN |  | 09:15 | 10:03 | 10:34 | 0 | 970 |  | EXT | Нарушение формы кольцевого шва Аномалия находится на упругопластическом изгибе: R=483 D, максимальное растяжение на 0.3 час. |  | (c)
70296.314 | 2.624 | 2.612 | -8.166 | -8.178 | -750 | -717 | -690 | 630 | 2612 | 6354 |  | CORR | CIGR | 05:25 | 05:30 | 05:35 | 23 | 120 | 10 | EXT |  | 0.89 | (c)
70354.117 | 4.997 | 4.986 | -6.318 | -6.329 | 1641 | 1650 | 1654 | 564 | 4986 | 6359 |  | CORR | PITT | 07:25 | 07:26 | 07:27 | 23 | 26 | 18 | EXT | Аномалия находится на отводе. | 0.89 | (c)
70434.199 | 6.534 | 6.523 | -4.246 | -4.257 | 1855 | 1918 | 1911 | 264 | 4228 | 6366 |  | CORR | CIGR | 07:21 | 07:32 | 07:30 | 29 | 111 | 10 | EXT | Аномалия находится на упругопластическом изгибе: R=912 D, максимальное растяжение на 9.8 час. | 0.89 | (c)
70435.723 | 8.058 | 8.04 | -2.722 | -2.74 | 1938 | 2007 | 1997 | 174 | 2704 | 6366 |  | CORR | CIGR | 07:35 | 07:46 | 07:44 | 36 | 118 | 10 | EXT | Аномалия находится на упругопластическом изгибе: R=790 D, максимальное растяжение на 10.4 час. | 0.89 | (c)
70437.686 | 10.021 | 9.971 | -0.759 | -0.809 | 1120 | 1148 | 1150 | 1051 | 712 | 6366 |  | GOUG | GENE | 05:23 | 05:27 | 05:28 | 97 | 59 | 14 | EXT | Задир. Аномалия находится на упругопластическом изгибе: R=817 D, максимальное растяжение на 10.7 час. |  | (c)
70438.79 | 0.345 | 0.212 | -10.815 | -10.948 | -1183 | -886 | -866 | 549 | 212 | 6367 |  | DENT | GENE | 06:07 | 06:55 | 06:59 | 251 | 634 | 0.5 | N/A | Глубина вмятины: 7 мм (0,5%). Линейка: 25 см в (21 см; 06:55 ч:мин) Аномалия находится на упругопластическом изгибе. |  | (c)
70474.558 | 2.698 | 2.673 | -8.517 | -8.542 | -1301 | -1149 | -1210 | 1120 | 2673 | 6370 |  | CORR | CIGR | 05:42 | 06:06 | 05:56 | 42 | 181 | 14 | EXT | Аномалия находится на отводе. | 0.89 | (c)
70492.923 | 9.848 | 9.686 | -1.137 | -1.299 | -1839 | -1649 | -1650 | 1461 | 991 | 6371 |  | DENT | GENE | 06:42 | 07:12 | 07:12 | 308 | 378 | 0.5 | N/A | Глубина вмятины: 7 мм (0,5%). Линейка: 31 см в (969 см; 07:12 ч:мин) |  | (c)
70494.06 | 0 | 0 | -11.14 | -11.14 | 1762 | -1298 | -1847 | 995 |  | 6372 | Нарушение формы кольцевого шва | GWAN |  | 05:14 | 09:00 | 07:32 | 0 | 1704 |  | EXT | Нарушение формы кольцевого шва |  | (c)
70527.55 | 10.965 | 10.943 | -0.08 | -0.102 | 1987 | 2186 | 2165 | 1987 | 30 | 6374 |  | CORR | GENE | 07:17 | 07:49 | 07:46 | 72 | 356 | 10 | EXT |  | 0.89 | (c)
70560.117 | 9.992 | 9.688 | -1.173 | -1.477 | -684 | -562 | -621 | 557 | 1077 | 6377 |  | CORR | GENE | 07:25 | 07:45 | 07:36 | 400 | 127 | 14 | EXT | Аномалия находится на отводе. | 0.95 | (c)
70562.826 | 1.536 | 1.336 | -9.824 | -10.024 | -1514 | -1092 | -1031 | 548 | 1336 | 6378 |  | WRIN | GENE | 05:30 | 06:39 | 06:48 | 375 | 967 | 2.1 | N/A | Высота гофр: 30 мм (2,1%). Длина волны: 283 мм |  | (b)
70570.182 | 8.892 | 8.882 | -2.468 | -2.478 | -638 | -595 | -587 | 536 | 2445 | 6378 |  | CORR | CIGR | 07:52 | 07:59 | 08:00 | 33 | 102 | 12 | EXT |  | 0.89 | (c)
70572.65 | 0 | 0 | -11.035 | -11.035 | -2036 | -1184 | -1216 | 397 |  | 6379 | Нарушение формы кольцевого шва | GWAN |  | 03:23 | 05:40 | 05:35 | 0 | 1639 |  | EXT | Нарушение формы кольцевого шва |  | (c)
70583.685 | 0 | 0 | -11.08 | -11.08 | -1282 | 1944 | 726 | 0 |  | 6380 | Нарушение формы кольцевого шва | GWAN |  | 01:48 | 10:29 | 07:12 | 0 | 4017 |  | EXT | Нарушение формы кольцевого шва |  | (c)
70605.954 | 11.189 | 11.167 | -0.466 | -0.488 | -1717 | -1500 | -1495 | 1274 | 412 | 6381 |  | CORR | GENE | 03:58 | 04:33 | 04:34 | 76 | 443 | 11 | EXT |  | 0.89 | (c)
70608.719 | 2.299 | 2.262 | -9.121 | -9.158 | -1131 | -911 | -917 | 703 | 2262 | 6382 |  | CORR | GENE | 05:59 | 06:35 | 06:34 | 77 | 428 | 14 | EXT | Аномалия находится на отводе. | 0.89 | (c)
70621.094 | 3.254 | 3.247 | -7.996 | -8.003 | 1367 | 1402 | 1418 | 761 | 3247 | 6383 |  | CORR | CIGR | 06:03 | 06:08 | 06:11 | 21 | 102 | 10 | EXT |  | 0.89 | (c)
70625.778 | 7.938 | 7.819 | -3.312 | -3.431 | 829 | 958 | 971 | 829 | 3290 | 6383 |  | CORR | GENE | 04:36 | 04:57 | 04:59 | 141 | 285 | 10 | EXT |  | 0.9 | (c)
70656.469 | 4.769 | 4.622 | -4.701 | -4.848 | -794 | -743 | -740 | 686 | 4622 | 6386 |  | GOUG | GENE | 02:43 | 02:51 | 02:52 | 170 | 108 | 10 | EXT | Зона задиров. |  | (c)
70657.078 | 5.378 | 4.924 | -4.092 | -4.546 | -706 | -542 | -599 | 493 | 4052 | 6386 |  | GOUG | GENE | 02:57 | 03:24 | 03:14 | 494 | 214 | 14 | EXT | Зона задиров. |  | (c)
70659.581 | 7.881 | 7.874 | -1.589 | -1.596 | -47 | -18 | -12 | 0 | 1580 | 6386 |  | CORR | CIGR | 04:44 | 04:48 | 04:49 | 16 | 70 | 12 | EXT |  | 0.89 | (c)
70660.559 | 8.859 | 8.841 | -0.611 | -0.629 | -968 | -926 | -914 | 861 | 595 | 6386 |  | GOUG | CIGR | 02:15 | 02:22 | 02:24 | 34 | 107 | 11 | EXT | Задир. |  | (c)
70761.724 | 0.579 | 0.566 | -11.061 | -11.074 | -124 | -111 | -113 | 101 | 566 | 6396 |  | CORR | PITT | 08:35 | 08:37 | 08:37 | 22 | 24 | 15 | EXT |  | 0.89 | (c)
70776.589 | 3.804 | 3.794 | -7.856 | -7.866 | -1703 | -1667 | -1651 | 1598 | 3794 | 6397 |  | CORR | CIGR | 06:58 | 07:04 | 07:07 | 22 | 104 | 10 | EXT |  | 0.89 | (c)
70810.414 | 3.639 | 3.627 | -7.616 | -7.628 | -2131 | -2051 | -2071 | 2011 | 3627 | 6400 |  | CORR | CIGR | 05:55 | 06:07 | 06:04 | 27 | 120 | 10 | EXT |  | 0.89 | (c)
70816.788 | 10.013 | 9.834 | -1.242 | -1.421 | -2100 | -1861 | -1873 | 1647 | 1076 | 6400 |  | DENT | GENE | 05:60 | 06:38 | 06:36 | 345 | 453 | 0.5 | N/A | Глубина вмятины: 7 мм (0,5%). Линейка: 35 см в (983 см; 06:38 ч:мин) |  | (c)
70843.106 | 2.461 | 2.447 | -8.584 | -8.598 | -530 | -517 | -517 | 504 | 2447 | 6403 |  | CORR | PITT | 07:09 | 07:11 | 07:11 | 25 | 27 | 17 | EXT |  | 0.89 | (c)
70858.929 | 7.239 | 7.216 | -4.306 | -4.329 | -342 | -195 | -227 | 113 | 4287 | 6404 |  | CORR | CIGR | 04:42 | 05:06 | 05:01 | 42 | 229 | 10 | EXT |  | 0.89 | (c)
70954.446 | 1.206 | 1.194 | -10.444 | -10.456 | -773 | -719 | -694 | 615 | 1194 | 6413 |  | CORR | CIGR | 06:41 | 06:50 | 06:54 | 26 | 158 | 10 | EXT | Аномалия находится на отводе. | 0.89 | (c)
70972.698 | 7.808 | 7.801 | -3.567 | -3.574 | -361 | -320 | -301 | 241 | 3557 | 6414 |  | CORR | CIGR | 05:59 | 06:06 | 06:09 | 17 | 120 | 13 | EXT |  | 0.89 | (c)
70972.974 | 8.084 | 8.072 | -3.291 | -3.303 | -380 | -264 | -322 | 264 | 3264 | 6414 |  | CORR | CIGR | 05:56 | 06:15 | 06:06 | 39 | 116 | 11 | EXT |  | 0.89 | (c)
70974.535 | 9.645 | 9.596 | -1.73 | -1.779 | -330 | -295 | -253 | 176 | 1722 | 6414 |  | CORR | GENE | 06:04 | 06:10 | 06:17 | 57 | 155 | 11 | EXT |  | 0.89 | (c)
71056.175 | 0 | 0 | -10.97 | -10.97 | 2224 | -1978 | -2034 | 1831 |  | 6422 | Нарушение формы кольцевого шва | GWAN |  | 03:18 | 04:00 | 03:51 | 0 | 406 |  | EXT | Нарушение формы кольцевого шва |  | (c)
71079.546 | 1.251 | 1.158 | -9.669 | -9.762 | -2006 | -1699 | -1795 | 225 | 1158 | 6424 |  | CORR | GENE | 03:46 | 04:36 | 04:20 | 115 | 422 | 10 | EXT | Аномалия находится на отводе. | 0.89 | (c)
71089.145 | 10.85 | 10.824 | -0.07 | -0.096 | -1423 | -984 | -1105 | 786 | 36 | 6424 |  | CORR | GENE | 05:20 | 06:31 | 06:12 | 60 | 637 | 16 | EXT | Аномалия находится на отводе. | 0.89 | (c)
71089.29 | 0.075 | 0.034 | -11.12 | -11.161 | -1980 | -1285 | -1483 | 987 | 34 | 6425 |  | CORR | GENE | 03:54 | 05:46 | 05:14 | 113 | 993 | 15 | EXT | Аномалия находится на отводе. | 0.9 | (c)
71100.455 | 0.045 | 0.045 | -11.18 | -11.18 | -590 | -119 | -271 | 0 | 45 | 6426 |  | CORR | GENE | 05:60 | 07:16 | 06:51 | 91 | 638 | 12 | EXT |  | 0.89 | (c)
71142.424 | 7.814 | 7.691 | -3.711 | -3.834 | 950 | 1505 | 1296 | 950 | 3528 | 6429 |  | DENT | GENE | 05:37 | 07:07 | 06:33 | 306 | 691 | 0.7 | N/A | Глубина вмятины: 10 мм (0,7%). Линейка: 31 см в (769 см; 07:07 ч:мин) |  | (c)
71209.757 | 7.112 | 6.923 | -4.283 | -4.472 | -755 | -517 | -560 | 365 | 4137 | 6435 |  | DENT | GENE | 06:17 | 06:56 | 06:49 | 335 | 390 | 0.5 | N/A | Глубина вмятины: 7 мм (0,5%). Линейка: 34 см в (692 см; 06:56 ч:мин) Аномалия находится на упругопластическом изгибе. |  | (c)
71262.879 | 3.459 | 3.454 | -7.856 | -7.861 | 2219 | -2072 | -2076 | 1909 | 3454 | 6441 |  | CORR | GENE | 03:40 | 04:08 | 04:07 | 59 | 333 | 10 | EXT | Аномалия находится на отводе. | 0.89 | (c)
71264.176 | 4.756 | 4.743 | -6.559 | -6.572 | 2213 | -2024 | -2106 | 1963 | 4743 | 6441 |  | CORR | GENE | 03:39 | 04:15 | 04:02 | 72 | 285 | 10 | EXT | Аномалия находится на отводе. | 0.89 | (c)
71271.16 | 0.425 | 0.405 | -10.805 | -10.825 | -2192 | -2123 | -2118 | 2043 | 405 | 6442 |  | CORR | CIGR | 03:60 | 04:11 | 04:12 | 39 | 149 | 10 | EXT |  | 0.89 | (c)
71363.745 | 3.185 | 3.171 | -7.58 | -7.594 | -1344 | -1288 | -1266 | 887 | 3171 | 6450 |  | CORR | GENE | 05:41 | 05:50 | 05:53 | 86 | 156 | 10 | EXT | Аномалия находится на отводе. | 0.89 | (c)
71365.021 | 4.461 | 4.385 | -6.304 | -6.38 | -1305 | -1126 | -1124 | 925 | 4385 | 6450 |  | CORR | GENE | 05:47 | 06:16 | 06:16 | 136 | 361 | 11 | EXT | Аномалия находится на отводе. | 0.9 | (c)
71371.348 | 0.023 | 0.023 | -11.642 | -11.642 | -1296 | -876 | -732 | 168 | 23 | 6451 |  | CORR | GENE | 04:55 | 06:03 | 06:26 | 132 | 1128 | 11 | EXT |  | 0.9 | (c)
71443.036 | 4.531 | 4.523 | -6.974 | -6.982 | -84 | -54 | -27 | 0 | 4523 | 6457 |  | CORR | GENE | 06:45 | 06:50 | 06:54 | 58 | 114 | 11 | EXT |  | 0.89 | (c)
71443.256 | 4.751 | 4.727 | -6.754 | -6.778 | -180 | -57 | -114 | 49 | 4727 | 6457 |  | CORR | GENE | 06:29 | 06:49 | 06:40 | 58 | 131 | 10 | EXT |  | 0.89 | (c)
71443.378 | 4.873 | 4.83 | -6.632 | -6.675 | -485 | -249 | -284 | 84 | 4830 | 6457 |  | GOUG | GENE | 05:40 | 06:18 | 06:13 | 108 | 401 | 12 | EXT | Зона задиров. |  | (b)
71455.674 | 5.664 | 5.607 | -5.996 | -6.053 | 1041 | 1084 | 1101 | 1041 | 5607 | 6458 |  | DENT | GENE | 05:03 | 05:09 | 05:12 | 113 | 119 | 0.7 | N/A | Глубина вмятины: 10 мм (0,7%). Линейка: 11 см в (561 см; 05:09 ч:мин) |  | (c)
71457.275 | 7.265 | 7.026 | -4.395 | -4.634 | -2190 | -2073 | -2087 | 1984 | 4363 | 6458 |  | GOUG | GENE | 08:21 | 08:40 | 08:38 | 271 | 207 | 11 | EXT | Зона задиров. |  | (c)
71457.673 | 7.663 | 7.419 | -3.997 | -4.241 | -1959 | -1638 | -1752 | 1545 | 3969 | 6458 |  | GOUG | GENE | 08:58 | 09:50 | 09:32 | 272 | 413 | 10 | EXT | Зона задиров. |  | (c)
71459.446 | 9.436 | 9.372 | -2.224 | -2.288 | 2003 | 2054 | 2059 | 2003 | 2176 | 6458 |  | DENT | GENE | 07:38 | 07:46 | 07:47 | 112 | 113 | 0.8 | N/A | Глубина вмятины: 11 мм (0,8%). Линейка: 11 см в (937 см; 07:46 ч:мин) |  | (c)
71482.17 | 9.165 | 9.151 | -2.475 | -2.489 | -442 | -343 | -370 | 299 | 2390 | 6460 |  | CORR | GENE | 07:18 | 07:34 | 07:29 | 99 | 144 | 15 | EXT |  | 0.9 | (c)
71496.06 | 11.415 | 11.357 | -0.25 | -0.308 | 1391 | 1414 | 1410 | 1391 | 44 | 6461 |  | CORR | AXGR | 07:18 | 07:22 | 07:21 | 264 | 37 | 14 | EXT |  | 0.93 | (c)
71570.02 | 6.565 | 6.492 | -4.48 | -4.553 | -1288 | -1073 | -989 | 691 | 4465 | 6468 |  | CORR | GENE | 06:26 | 07:00 | 07:14 | 88 | 597 | 10 | EXT |  | 0.89 | (c)
71575.293 | 0.793 | 0.2 | -10.612 | -11.205 | 2081 | 2150 | 2133 | 46 | 200 | 6469 |  | CORR | GENE | 04:27 | 04:38 | 04:35 | 1500 | 104 | 11 | EXT |  | 0.98 | (c)
71607.943 | 10.738 | 10.728 | -0.057 | -0.067 | -1406 | -1321 | -1339 | 825 | 38 | 6471 |  | CORR | CIGR | 05:55 | 06:08 | 06:05 | 29 | 134 | 19 | EXT |  | 0.89 | (c)
71651.72 | 0 | 0 | -11.085 | -11.085 | -1830 | -1406 | -1539 | 1249 |  | 6476 | Нарушение формы кольцевого шва | GWAN |  | 11:26 | 00:35 | 12:13 | 0 | 582 |  | EXT | Нарушение формы кольцевого шва Аномалия находится на упругопластическом изгибе: R=341 D, максимальное растяжение на 11.6 час. |  | (c)
71651.72 | 0 | 0 | -11.085 | -11.085 | 1684 | 1891 | 1872 | 1684 |  | 6476 | Нарушение формы кольцевого шва | GWAN |  | 08:53 | 09:27 | 09:24 | 0 | 376 |  | EXT | Нарушение формы кольцевого шва Аномалия находится на упругопластическом изгибе: R=341 D, максимальное растяжение на 11.6 час. |  | (c)
71664.6 | 1.795 | 1.581 | -9.465 | -9.679 | -1580 | -1146 | -1139 | 698 | 1581 | 6477 |  | DENT | GENE | 04:58 | 06:08 | 06:09 | 388 | 882 | 1.3 | N/A | Глубина вмятины: 18 мм (1,3%). Линейка: 39 см в (158 см; 06:08 ч:мин) Аномалия находится на упругопластическом изгибе. |  | (c)
71708.195 | 0.565 | 0.382 | -10.865 | -11.048 | 2134 | 2149 | 2165 | 35 | 382 | 6481 |  | CORR | GENE | 08:12 | 08:14 | 08:17 | 294 | 61 | 12 | EXT |  | 0.93 | (c)
71708.622 | 0.992 | 0.931 | -10.438 | -10.499 | 1863 | 2084 | 1990 | 114 | 931 | 6481 |  | CORR | GENE | 07:28 | 08:04 | 07:48 | 75 | 253 | 11 | EXT |  | 0.89 | (c)
71715.904 | 8.274 | 8.205 | -3.156 | -3.225 | -81 | -33 | -20 | 0 | 3096 | 6481 |  | DENT | GENE | 02:14 | 02:22 | 02:24 | 129 | 122 | 0.4 | N/A | Глубина вмятины: 6 мм (0,4%). Линейка: 13 см в (821 см; 02:22 ч:мин) Аномалия находится вблизи продольного шва. |  | (c)
71716.357 | 8.727 | 8.683 | -2.703 | -2.747 | -111 | -70 | -71 | 32 | 2663 | 6481 |  | DENT | GENE | 02:09 | 02:16 | 02:16 | 84 | 80 | 0.5 | N/A | Глубина вмятины: 7 мм (0,5%). Линейка: 8 см в (868 см; 02:16 ч:мин) Аномалия находится вблизи продольного шва. |  | (c)
71719.86 | 0.8 | 0.713 | -10.44 | -10.527 | -1141 | -1082 | -1081 | 1022 | 713 | 6482 |  | DENT | GENE | 02:15 | 02:24 | 02:24 | 159 | 119 | 0.9 | N/A | Глубина вмятины: 13 мм (0,9%). Линейка: 16 см в (71 см; 02:24 ч:мин) |  | (c)
71751.11 | 0 | 0 | -11.14 | -11.14 | -280 | -95 | -149 | 18 |  | 6485 | Нарушение формы кольцевого шва | GWAN |  | 09:45 | 10:15 | 10:06 | 0 | 262 |  | EXT | Нарушение формы кольцевого шва |  | (c)
71807.861 | 1.781 | 1.762 | -9.874 | -9.893 | -540 | -381 | -425 | 311 | 1762 | 6490 |  | CORR | GENE | 08:22 | 08:48 | 08:41 | 88 | 229 | 12 | EXT |  | 0.89 | (c)
71839.644 | 10.619 | 10.561 | -0.191 | -0.249 | -1402 | -1224 | -1285 | 828 | 144 | 6492 |  | CORR | GENE | 06:16 | 06:45 | 06:35 | 105 | 235 | 10 | EXT |  | 0.89 | (c)
71873.975 | 0 | 0 | -11.65 | -11.65 | 47 | 385 | 378 | 47 |  | 6496 | Нарушение формы кольцевого шва | GWAN |  | 00:49 | 01:43 | 01:42 | 0 | 663 |  | EXT | Нарушение формы кольцевого шва |  | (c)
71918.835 | 0 | 0 | -11.29 | -11.29 | -1588 | -1052 | -945 | 303 |  | 6500 | Нарушение формы кольцевого шва | GWAN |  | 03:04 | 04:31 | 04:48 | 0 | 1285 |  | EXT | Нарушение формы кольцевого шва |  | (c)
71918.835 | 0 | 0 | -11.29 | -11.29 | 510 | 663 | 854 | 510 |  | 6500 | Нарушение формы кольцевого шва | GWAN |  | 08:43 | 09:08 | 09:39 | 0 | 688 |  | EXT | Нарушение формы кольцевого шва |  | (c)
71930.125 | 0 | 0 | -11.59 | -11.59 | 1777 | 1912 | 1919 | 1777 |  | 6501 | Нарушение формы кольцевого шва | GWAN |  | 00:22 | 00:44 | 00:45 | 0 | 283 |  | EXT | Нарушение формы кольцевого шва |  | (c)
71938.116 | 7.991 | 7.971 | -3.599 | -3.619 | 222 | 335 | 279 | 222 | 3578 | 6501 |  | CORR | CIGR | 08:11 | 08:29 | 08:20 | 41 | 113 | 10 | EXT |  | 0.89 | (c)
71941.715 | 0 | 0 | -11.375 | -11.375 | 145 | 415 | 583 | 145 |  | 6502 | Нарушение формы кольцевого шва | GWAN |  | 02:08 | 02:51 | 03:18 | 0 | 877 |  | EXT | Нарушение формы кольцевого шва |  | (c)
71953.09 | 0 | 0 | -11.105 | -11.105 | -2056 | -1810 | -1737 | 1418 |  | 6503 | Нарушение формы кольцевого шва | GWAN |  | 10:55 | 11:35 | 11:47 | 0 | 638 |  | EXT | Нарушение формы кольцевого шва |  | (c)
71987.245 | 0 | 0 | -10.865 | -10.865 | 1927 | -1980 | -2220 | 1905 |  | 6506 | Нарушение формы кольцевого шва | GWAN |  | 02:19 | 03:49 | 03:10 | 0 | 629 |  | EXT | Нарушение формы кольцевого шва |  | (c)
71987.245 | 0 | 0 | -10.865 | -10.865 | -134 | 135 | 173 | 0 |  | 6506 | Нарушение формы кольцевого шва | GWAN |  | 08:47 | 09:30 | 09:36 | 0 | 615 |  | EXT | Нарушение формы кольцевого шва |  | (c)
72020.665 | 0 | 0 | -11.055 | -11.055 | -1016 | -737 | -758 | 499 |  | 6509 | Нарушение формы кольцевого шва | GWAN |  | 00:30 | 01:15 | 01:12 | 0 | 517 |  | EXT | Нарушение формы кольцевого шва |  | (c)
72020.665 | 0 | 0 | -11.055 | -11.055 | -199 | 113 | 93 | 0 |  | 6509 | Нарушение формы кольцевого шва | GWAN |  | 02:42 | 03:33 | 03:29 | 0 | 582 |  | EXT | Нарушение формы кольцевого шва |  | (c)
72031.104 | 10.439 | 10.171 | -0.616 | -0.884 | 1165 | 1355 | 1367 | 1165 | 356 | 6509 |  | DENT | GENE | 06:22 | 06:53 | 06:55 | 528 | 404 | 0.3 | N/A | Глубина вмятины: 4 мм (0,3%). Линейка: 53 см в (1017 см; 06:53 ч:мин) |  | (c)
72031.72 | 0 | 0 | -11.52 | -11.52 | 110 | 270 | 305 | 110 |  | 6510 | Нарушение формы кольцевого шва | GWAN |  | 07:21 | 07:46 | 07:52 | 0 | 391 |  | EXT | Нарушение формы кольцевого шва |  | (c)
72043.24 | 0 | 0 | -11.135 | -11.135 | 1236 | 1588 | 1649 | 1236 |  | 6511 | Нарушение формы кольцевого шва | GWAN |  | 02:43 | 03:40 | 03:50 | 0 | 825 |  | EXT | Нарушение формы кольцевого шва |  | (c)
72060.237 | 5.862 | 5.754 | -5.753 | -5.861 | 2118 | -2211 | -2157 | 1972 | 5647 | 6512 |  | DENT | GENE | 06:26 | 06:47 | 06:56 | 214 | 371 | 0.3 | N/A | Глубина вмятины: 4 мм (0,3%). Линейка: 21 см в (575 см; 06:47 ч:мин) |  | (c)
72096.749 | 8.574 | 8.338 | -3.061 | -3.297 | 2165 | -2012 | -2049 | 1802 | 2867 | 6515 |  | DENT | GENE | 05:51 | 06:37 | 06:31 | 430 | 494 | 0.4 | N/A | Глубина вмятины: 6 мм (0,4%). Линейка: 43 см в (834 см; 06:37 ч:мин) |  | (c)
72110.67 | 0 | 0 | -11.34 | -11.34 | -1730 | -1537 | -1590 | 1450 |  | 6517 | Нарушение формы кольцевого шва | GWAN |  | 03:28 | 03:59 | 03:51 | 0 | 280 |  | EXT | Нарушение формы кольцевого шва |  | (c)
72115.204 | 4.534 | 4.468 | -6.806 | -6.872 | 190 | 256 | 247 | 190 | 4468 | 6517 |  | DENT | GENE | 08:38 | 08:49 | 08:47 | 117 | 115 | 0.6 | N/A | Глубина вмятины: 8 мм (0,6%). Линейка: 12 см в (447 см; 08:49 ч:мин) |  | (c)
72117.382 | 6.712 | 6.528 | -4.628 | -4.812 | -696 | -436 | -419 | 141 | 4467 | 6517 |  | DENT | GENE | 06:15 | 06:57 | 06:60 | 345 | 555 | 0.6 | N/A | Глубина вмятины: 8 мм (0,6%). Линейка: 35 см в (653 см; 06:57 ч:мин) Аномалия находится вблизи продольного шва. |  | (c)
72156.515 | 0.805 | 0.732 | -10.345 | -10.418 | -1895 | -1840 | -1852 | 335 | 732 | 6521 |  | CORR | GENE | 07:39 | 07:47 | 07:46 | 322 | 87 | 10 | EXT | Аномалия находится на упругопластическом изгибе: R=281 D, максимальное растяжение на 6.1 час. | 0.92 | (c)
72177.9 | 0 | 0 | -10.705 | -10.705 | 1331 | 1622 | 2060 | 0 |  | 6523 | Нарушение формы кольцевого шва | GWAN |  | 01:50 | 02:37 | 03:48 | 0 | 1459 |  | EXT | Нарушение формы кольцевого шва |  | (c)
72188.605 | 0 | 0 | -11.405 | -11.405 | 782 | 859 | 853 | 782 |  | 6524 | Нарушение формы кольцевого шва | GWAN |  | 00:12 | 00:24 | 00:23 | 0 | 140 |  | EXT | Нарушение формы кольцевого шва |  | (c)
72200.01 | 0 | 0 | -11.31 | -11.31 | 1266 | 1507 | 1523 | 450 |  | 6525 | Нарушение формы кольцевого шва | GWAN |  | 01:56 | 02:35 | 02:37 | 0 | 514 |  | EXT | Нарушение формы кольцевого шва |  | (c)
72209.579 | 9.569 | 9.49 | -1.741 | -1.82 | 2085 | 2109 | 2106 | 104 | 1597 | 6525 |  | CORR | AXGR | 04:08 | 04:12 | 04:11 | 223 | 42 | 10 | EXT |  | 0.91 | (c)
72220.157 | 8.837 | 8.702 | -2.513 | -2.648 | -2042 | -1955 | -1984 | 1926 | 2491 | 6526 |  | GOUG | GENE | 03:07 | 03:21 | 03:16 | 157 | 115 | 7 | EXT | Задир. |  | (c)
72222.67 | 0 | 0 | -11.435 | -11.435 | 1936 | 2071 | 2034 | 99 | 0 | 6527 | Смещение кромок | GWAN |  | 07:41 | 08:03 | 07:57 | 0 | 195 | 32 | EXT | Смещение кромок Наружу Величина смещения - 5 мм. |  | (c)
72226.811 | 4.141 | 4.013 | -7.294 | -7.422 | 1145 | 1524 | 1563 | 249 | 4013 | 6527 |  | DENT | GENE | 05:34 | 06:35 | 06:41 | 244 | 836 | 1.2 | N/A | Глубина вмятины: 17 мм (1,2%). Линейка: 24 см в (401 см; 06:35 ч:мин) |  | (c)
72230.853 | 8.183 | 8.153 | -3.252 | -3.282 | 1259 | 1347 | 1338 | 814 | 3227 | 6527 |  | CORR | GENE | 05:52 | 06:06 | 06:05 | 55 | 158 | 10 | EXT |  | 0.89 | (c)
72245.445 | 0 | 0 | -11.155 | -11.155 | -1919 | -1769 | -1732 | 311 |  | 6529 | Нарушение формы кольцевого шва | GWAN |  | 08:20 | 08:44 | 08:50 | 0 | 374 |  | EXT | Нарушение формы кольцевого шва |  | (c)
72254.636 | 9.191 | 9.042 | -1.964 | -2.113 | 1466 | 1661 | 1781 | 134 | 1809 | 6529 |  | DENT | GENE | 05:26 | 05:58 | 06:17 | 304 | 631 | 0.5 | N/A | Глубина вмятины: 7 мм (0,5%). Линейка: 30 см в (904 см; 05:58 ч:мин) Аномалия находится вблизи продольного шва. Аномалия находится вблизи дефекта потери металла. |  | (c)
72254.826 | 9.381 | 9.024 | -1.774 | -2.131 | 1094 | 1382 | 1304 | 716 | 1729 | 6529 |  | CORR | GENE | 04:26 | 05:13 | 04:60 | 402 | 421 | 11 | EXT |  | 0.93 | (c)
72256.621 | 0.021 | 0.016 | -11.574 | -11.579 | 977 | 1006 | 1001 | 977 | 16 | 6530 |  | CORR | GENE | 04:54 | 04:59 | 04:58 | 156 | 49 | 12 | EXT |  | 0.9 | (c)
72264.799 | 8.199 | 7.696 | -3.396 | -3.899 | 1214 | 1241 | 1293 | 1214 | 3189 | 6530 |  | CORR | GENE | 05:32 | 05:37 | 05:45 | 710 | 158 | 10 | EXT |  | 0.95 | (c)
72279.1 | 0 | 0 | -11.29 | -11.29 | -1863 | -1726 | -1096 | 329 |  | 6532 | Нарушение формы кольцевого шва | GWAN |  | 05:58 | 06:20 | 08:01 | 0 | 1534 |  | EXT | Нарушение формы кольцевого шва |  | (c)
72288.378 | 9.278 | 9.118 | -2.012 | -2.172 | -1988 | -1735 | -1688 | 242 | 1905 | 6532 |  | DENT | GENE | 05:37 | 06:18 | 06:26 | 267 | 601 | 1 | N/A | Глубина вмятины: 14 мм (1,0%). Линейка: 27 см в (912 см; 06:18 ч:мин) |  | (c)
72290.39 | 0 | 0 | -10.945 | -10.945 | 1160 | 1464 | 1360 | 670 | 0 | 6533 | Смещение кромок | GWAN |  | 00:23 | 01:12 | 00:56 | 0 | 400 | 18 | EXT | Смещение кромок Наружу Величина смещения - 2.8 мм. |  | (c)
72334.31 | 0 | 0 | -11.35 | -11.35 | -1884 | -642 | -580 | 0 |  | 6537 | Нарушение формы кольцевого шва | GWAN |  | 06:09 | 09:29 | 09:39 | 0 | 2609 |  | EXT | Нарушение формы кольцевого шва |  | (c)
72350.06 | 4.4 | 4.369 | -6.965 | -6.996 | 1177 | 1280 | 1230 | 1177 | 4369 | 6538 |  | CORR | CIGR | 00:20 | 00:36 | 00:28 | 32 | 105 | 12 | EXT |  | 0.89 | (c)
72375.191 | 6.846 | 6.713 | -4.479 | -4.612 | 1821 | 1942 | 2010 | 31 | 4305 | 6540 |  | DENT | GENE | 06:12 | 06:31 | 06:42 | 307 | 379 | 0.4 | N/A | Глубина вмятины: 6 мм (0,4%). Линейка: 31 см в (671 см; 06:31 ч:мин) Аномалия находится вблизи продольного шва. |  | (c)
72413.725 | 0 | 0 | -11.265 | -11.265 | 598 | 847 | 867 | 598 | 0 | 6544 | Смещение кромок | GWAN |  | 03:59 | 04:39 | 04:42 | 0 | 539 | 15 | EXT | Смещение кромок Вовнутрь Величина смещения - 2.4 мм. Аномалия находится на упругопластическом изгибе: R=673 D, максимальное растяжение на 5.1 час. |  | (c)
72413.725 | 0 | 0 | -11.265 | -11.265 | 1392 | 1654 | 1571 | 480 | 0 | 6544 | Смещение кромок | GWAN |  | 06:07 | 06:49 | 06:36 | 0 | 358 | 25 | EXT | Смещение кромок Наружу Величина смещения - 3.9 мм. Аномалия находится на упругопластическом изгибе: R=673 D, максимальное растяжение на 5.1 час. |  | (c)
72413.725 | 0 | 0 | -11.265 | -11.265 | 1847 | -2157 | 2138 | 0 | 0 | 6544 | Смещение кромок | GWAN |  | 07:20 | 08:34 | 08:07 | 0 | 582 | 15 | EXT | Смещение кромок Вовнутрь Величина смещения - 2.4 мм. Аномалия находится на упругопластическом изгибе: R=673 D, максимальное растяжение на 5.1 час. |  | (c)
72413.855 | 0.13 | 0.116 | -11.135 | -11.149 | 1825 | 1879 | 1911 | 234 | 116 | 6544 |  | CORR | CIGR | 07:17 | 07:26 | 07:31 | 30 | 171 | 10 | EXT | Аномалия находится на упругопластическом изгибе: R=687 D, максимальное растяжение на 5.2 час. | 0.89 | (c)
72415.276 | 1.551 | 1.533 | -9.714 | -9.732 | 1662 | 1764 | 1760 | 372 | 1533 | 6544 |  | CORR | CIGR | 06:50 | 07:07 | 07:06 | 40 | 197 | 10 | EXT | Аномалия находится на упругопластическом изгибе: R=762 D, максимальное растяжение на 5.3 час. | 0.89 | (c)
72415.278 | 1.553 | 1.42 | -9.712 | -9.845 | 1237 | 1253 | 1254 | 961 | 1420 | 6544 |  | CORR | AXGR | 05:42 | 05:44 | 05:45 | 240 | 32 | 10 | EXT | Аномалия находится на упругопластическом изгибе: R=762 D, максимальное растяжение на 5.3 час. | 0.91 | (c)
72415.766 | 2.041 | 1.853 | -9.224 | -9.412 | 1234 | 1253 | 1254 | 956 | 1853 | 6544 |  | CORR | AXGR | 05:41 | 05:44 | 05:45 | 357 | 41 | 10 | EXT | Аномалия находится на упругопластическом изгибе: R=791 D, максимальное растяжение на 5.3 час. | 0.93 | (c)
72416.805 | 3.08 | 2.589 | -8.185 | -8.676 | 1994 | 2029 | 2028 | 169 | 2589 | 6544 |  | SCC | GENE | 07:44 | 07:50 | 07:49 | 818 | 67 | 15 | EXT | Аномалия находится на упругопластическом изгибе: R=872 D, максимальное растяжение на 5.4 час. | 1 | (b)
72419.868 | 6.143 | 5.686 | -5.122 | -5.579 | 801 | 817 | 831 | 801 | 4915 | 6544 |  | SCC | GENE | 04:31 | 04:34 | 04:36 | 664 | 60 | 32 | EXT |  | 1.1 | (a)
72420.043 | 6.318 | 5.897 | -4.947 | -5.368 | 1182 | 1199 | 1213 | 987 | 4622 | 6544 |  | CORR | GENE | 05:33 | 05:36 | 05:38 | 746 | 62 | 10 | EXT |  | 0.95 | (c)
72421.963 | 8.238 | 8.06 | -3.027 | -3.205 | 1920 | 1936 | 1957 | 236 | 2958 | 6544 |  | CORR | GENE | 07:32 | 07:35 | 07:38 | 247 | 75 | 10 | EXT |  | 0.91 | (c)
72424.99 | 0 | 0 | -11.35 | -11.35 | -840 | -610 | -700 | 559 | 0 | 6545 | Смещение кромок | GWAN |  | 05:51 | 06:29 | 06:14 | 0 | 281 | 25 | EXT | Смещение кромок Наружу Величина смещения - 3.9 мм. |  | (c)
72429.802 | 4.812 | 4.334 | -6.538 | -7.016 | -93 | -60 | -69 | 46 | 4334 | 6545 |  | SCC | AXGR | 07:52 | 07:57 | 07:56 | 637 | 47 | 10 | EXT | Аномалия находится в зоне сварного шва. | 1 | (b)
72429.802 | 4.812 | 4.334 | -6.538 | -7.016 | -93 | -60 | -69 | 46 | 4334 | 6545 |  | CORR | AXGR | 07:52 | 07:57 | 07:56 | 637 | 47 | 10 | EXT |  | 0.95 | (c)
72433.255 | 8.265 | 8.234 | -3.085 | -3.116 | 73 | 201 | 198 | 73 | 3057 | 6545 |  | GOUG | GENE | 08:19 | 08:40 | 08:39 | 59 | 250 | 10 | EXT | Задир. |  | (c)
72434.609 | 9.619 | 9.195 | -1.731 | -2.155 | -125 | -71 | -82 | 40 | 1241 | 6545 |  | SCC | GENE | 07:47 | 07:56 | 07:54 | 914 | 85 | 15 | EXT | Аномалия находится в зоне сварного шва. | 1 | (b)
72458.675 | 0 | 0 | -11.125 | -11.125 | 1494 | 1604 | 1739 | 246 | 0 | 6548 | Смещение кромок | GWAN |  | 06:17 | 06:35 | 06:57 | 0 | 491 | 16 | EXT | Смещение кромок Наружу Величина смещения - 2.4 мм. |  | (c)
72458.675 | 0 | 0 | -11.125 | -11.125 | -1847 | -1758 | -1735 | 383 | 0 | 6548 | Смещение кромок | GWAN |  | 09:18 | 09:33 | 09:36 | 0 | 224 | 21 | EXT | Смещение кромок Наружу Величина смещения - 3.3 мм. |  | (c)
72459.276 | 0.601 | 0.177 | -10.524 | -10.948 | 957 | 1025 | 1036 | 957 | 177 | 6548 |  | CORR | GENE | 04:51 | 05:02 | 05:03 | 847 | 158 | 10 | EXT |  | 0.95 | (c)
72465.409 | 6.734 | 6.596 | -4.391 | -4.529 | 2139 | 2152 | 2169 | 32 | 4153 | 6548 |  | CORR | GENE | 08:01 | 08:04 | 08:06 | 376 | 60 | 10 | EXT |  | 0.93 | (c)
72470.97 | 1.17 | 0.983 | -10.08 | -10.267 | -1656 | -1522 | -1383 | 574 | 983 | 6549 |  | DENT | GENE | 06:22 | 06:44 | 07:06 | 369 | 547 | 0.4 | N/A | Глубина вмятины: 6 мм (0,4%). Линейка: 37 см в (98 см; 06:44 ч:мин) |  | (c)
72520.484 | 5.159 | 5.139 | -6.041 | -6.061 | 1172 | 1186 | 1184 | 1035 | 5139 | 6553 |  | CORR | AXGR | 04:20 | 04:23 | 04:22 | 75 | 24 | 11 | EXT |  | 0.89 | (c)
72523.038 | 7.713 | 7.687 | -3.487 | -3.513 | 1412 | 1434 | 1435 | 772 | 3465 | 6553 |  | CORR | PITT | 04:59 | 05:03 | 05:03 | 48 | 47 | 23 | EXT |  | 0.89 | (c)
72523.207 | 7.882 | 7.855 | -3.318 | -3.345 | 1467 | 1486 | 1484 | 730 | 3275 | 6553 |  | CORR | AXGR | 05:08 | 05:11 | 05:11 | 70 | 34 | 35 | EXT |  | 0.9 | (c)
72526.525 | 0 | 0 | -11.065 | -11.065 | -997 | -706 | -465 | 0 | 0 | 6554 | Смещение кромок | GWAN |  | 08:11 | 08:58 | 09:37 | 0 | 1064 | 16 | EXT | Смещение кромок Наружу Величина смещения - 2.5 мм. |  | (c)
72537.59 | 0 | 0 | -11.355 | -11.355 | -1485 | -1416 | -854 | 224 |  | 6555 | Нарушение формы кольцевого шва | GWAN |  | 10:19 | 10:30 | 12:01 | 0 | 1261 |  | EXT | Нарушение формы кольцевого шва |  | (c)
72564.684 | 4.284 | 4.065 | -7.091 | -7.31 | 1574 | 1798 | 1842 | 1574 | 4065 | 6557 |  | DENT | GENE | 05:45 | 06:21 | 06:28 | 397 | 536 | 0.4 | N/A | Глубина вмятины: 6 мм (0,4%). Линейка: 40 см в (407 см; 06:21 ч:мин) |  | (c)
72570.075 | 9.675 | 9.463 | -1.7 | -1.912 | -486 | -166 | -267 | 49 | 1579 | 6557 |  | DENT | GENE | 00:12 | 01:04 | 00:48 | 333 | 437 | 0.6 | N/A | Глубина вмятины: 8 мм (0,6%). Линейка: 33 см в (946 см; 01:04 ч:мин) Аномалия находится вблизи продольного шва. Аномалия находится на упругопластическом изгибе. |  | (c)
72571.775 | 0 | 0 | -11.58 | -11.58 | -1021 | -742 | -677 | 332 |  | 6558 | Нарушение формы кольцевого шва | GWAN |  | 05:35 | 06:20 | 06:31 | 0 | 689 |  | EXT | Нарушение формы кольцевого шва Аномалия находится на упругопластическом изгибе: R=470 D, максимальное растяжение на 6.5 час. |  | (c)
72601.815 | 6.9 | 6.774 | -4.455 | -4.581 | -29 | -5 | -13 | 0 | 3959 | 6560 |  | CORR | AXGR | 06:43 | 06:47 | 06:45 | 622 | 31 | 10 | EXT |  | 0.95 | (c)
72606.27 | 0 | 0 | -11.115 | -11.115 | -1692 | -699 | -1150 | 609 |  | 6561 | Нарушение формы кольцевого шва | GWAN |  | 08:30 | 11:10 | 09:57 | 0 | 1083 |  | EXT | Нарушение формы кольцевого шва |  | (c)
72629.015 | 0 | 0 | -10.365 | -10.365 | 896 | 1016 | 1033 | 896 |  | 6563 | Нарушение формы кольцевого шва | GWAN |  | 01:41 | 02:01 | 02:03 | 0 | 274 |  | EXT | Нарушение формы кольцевого шва Аномалия находится на упругопластическом изгибе: R=407 D, максимальное растяжение на 5.1 час. |  | (c)
72629.015 | 0 | 0 | -10.365 | -10.365 | -756 | -504 | -569 | 382 |  | 6563 | Нарушение формы кольцевого шва | GWAN |  | 09:15 | 09:55 | 09:45 | 0 | 374 |  | EXT | Нарушение формы кольцевого шва Аномалия находится на упругопластическом изгибе: R=407 D, максимальное растяжение на 5.1 час. |  | (c)
72639.38 | 0 | 0 | -11.395 | -11.395 | -118 | 10 | 6 | 0 |  | 6564 | Нарушение формы кольцевого шва | GWAN |  | 02:36 | 02:57 | 02:56 | 0 | 247 |  | EXT | Нарушение формы кольцевого шва Аномалия находится на упругопластическом изгибе: R=335 D, максимальное растяжение на 5.7 час. |  | (c)
72661.7 | 10.925 | 10.417 | -0.415 | -0.923 | 2153 | 2202 | 2184 | 15 | 52 | 6565 |  | CORR | GENE | 07:03 | 07:11 | 07:08 | 871 | 62 | 10 | EXT | Аномалия находится на упругопластическом изгибе: R=525 D, максимальное растяжение на 1.3 час. | 0.96 | (c)
72662.115 | 0 | 0 | -11.405 | -11.405 | 117 | 267 | 233 | 117 |  | 6566 | Нарушение формы кольцевого шва | GWAN |  | 00:35 | 00:60 | 00:54 | 0 | 233 |  | EXT | Нарушение формы кольцевого шва Аномалия находится на упругопластическом изгибе: R=524 D, максимальное растяжение на 1.3 час. |  | (c)
72662.115 | 0 | 0 | -11.405 | -11.405 | 614 | 1967 | 1443 | 0 | 0 | 6566 | Смещение кромок | GWAN |  | 01:56 | 05:34 | 04:09 | 0 | 1658 | 15 | EXT | Смещение кромок Вовнутрь Величина смещения - 2.4 мм. Аномалия находится на упругопластическом изгибе: R=524 D, максимальное растяжение на 1.3 час. |  | (c)
72666.598 | 4.483 | 4.443 | -6.922 | -6.962 | -1883 | -1694 | -1726 | 347 | 4443 | 6566 |  | CORR | GENE | 07:13 | 07:43 | 07:38 | 343 | 315 | 12 | EXT | Аномалия находится на упругопластическом изгибе: R=565 D, максимальное растяжение на 0.9 час. | 0.93 | (c)
72669.173 | 7.058 | 6.964 | -4.347 | -4.441 | 1660 | 1687 | 1680 | 531 | 4018 | 6566 |  | SCC | AXGR | 04:45 | 04:49 | 04:48 | 423 | 39 | 10 | EXT | Аномалия находится на упругопластическом изгибе: R=561 D, максимальное растяжение на 0.4 час. | 1 | (b)
72672.291 | 10.176 | 9.665 | -1.229 | -1.74 | 1728 | 1750 | 1768 | 423 | 829 | 6566 |  | SCC | GENE | 04:55 | 04:59 | 05:02 | 911 | 80 | 10 | EXT | Аномалия находится на упругопластическом изгибе: R=573 D, максимальное растяжение на 0.6 час. | 1 | (b)
72673.52 | 0 | 0 | -11.4 | -11.4 | -549 | -187 | -165 | 0 |  | 6567 | Нарушение формы кольцевого шва | GWAN |  | 01:02 | 02:01 | 02:04 | 0 | 768 |  | EXT | Нарушение формы кольцевого шва Аномалия находится на упругопластическом изгибе: R=580 D, максимальное растяжение на 0.6 час. |  | (c)
72673.52 | 0 | 0 | -11.4 | -11.4 | 1838 | 2042 | 1993 | 1838 |  | 6567 | Нарушение формы кольцевого шва | GWAN |  | 07:27 | 08:00 | 07:52 | 0 | 311 |  | EXT | Нарушение формы кольцевого шва Аномалия находится на упругопластическом изгибе: R=580 D, максимальное растяжение на 0.6 час. |  | (c)
72674.568 | 1.048 | 0.785 | -10.352 | -10.615 | 966 | 1014 | 999 | 966 | 785 | 6567 |  | SCC | GENE | 05:07 | 05:14 | 05:12 | 476 | 67 | 10 | EXT | Аномалия находится на упругопластическом изгибе: R=573 D, максимальное растяжение на 0.5 час. | 1 | (b)
72691.352 | 6.432 | 6.422 | -5.103 | -5.113 | -1094 | -977 | -1022 | 950 | 5084 | 6568 |  | CORR | CIGR | 05:49 | 06:08 | 06:01 | 29 | 144 | 11 | EXT | Аномалия находится на упругопластическом изгибе: R=354 D, максимальное растяжение на 1 час. | 0.89 | (c)
72692.505 | 7.585 | 7.398 | -3.95 | -4.137 | -603 | -450 | -464 | 325 | 3807 | 6568 |  | DENT | GENE | 07:08 | 07:33 | 07:31 | 330 | 278 | 0.4 | N/A | Глубина вмятины: 5 мм (0,4%). Линейка: 33 см в (740 см; 07:33 ч:мин) Аномалия находится на упругопластическом изгибе. |  | (c)
72723.343 | 4.648 | 4.461 | -6.692 | -6.879 | 1408 | 1669 | 1624 | 390 | 4461 | 6571 |  | DENT | GENE | 05:32 | 06:14 | 06:06 | 371 | 432 | 0.5 | N/A | Глубина вмятины: 7 мм (0,5%). Линейка: 37 см в (446 см; 06:14 ч:мин) |  | (c)
72741.315 | 0 | 0 | -9.665 | -9.665 | -979 | -793 | -691 | 404 |  | 6573 | Нарушение формы кольцевого шва | GWAN |  | 06:33 | 07:03 | 07:19 | 0 | 575 |  | EXT | Нарушение формы кольцевого шва Аномалия находится на отводе. |  | (c)
72784.428 | 0.603 | 0.305 | -10.412 | -10.71 | -1984 | -1938 | -1949 | 247 | 305 | 6578 |  | CORR | GENE | 08:45 | 08:52 | 08:50 | 634 | 69 | 10 | EXT | Аномалия находится на упругопластическом изгибе: R=998 D, максимальное растяжение на 7.8 час. | 0.95 | (c)
72785.155 | 1.33 | 1.139 | -9.685 | -9.876 | 1959 | 2018 | 2001 | 187 | 1139 | 6578 |  | CORR | GENE | 07:21 | 07:30 | 07:28 | 337 | 85 | 12 | EXT | Аномалия находится на упругопластическом изгибе: R=865 D, максимальное растяжение на 7.3 час. | 0.93 | (c)
72787.369 | 3.544 | 3.386 | -7.471 | -7.629 | -2106 | -2071 | -2069 | 125 | 3386 | 6578 |  | CORR | GENE | 08:25 | 08:30 | 08:31 | 209 | 74 | 10 | EXT | Аномалия находится на упругопластическом изгибе: R=553 D, максимальное растяжение на 6.5 час. | 0.91 | (c)
72791.126 | 7.301 | 7.242 | -3.714 | -3.773 | 739 | 760 | 769 | 739 | 3669 | 6578 |  | CORR | GENE | 04:04 | 04:07 | 04:09 | 104 | 60 | 13 | EXT | Аномалия находится на упругопластическом изгибе: R=380 D, максимальное растяжение на 6.4 час. | 0.89 | (c)
72792.506 | 8.681 | 8.162 | -2.334 | -2.853 | 739 | 753 | 802 | 739 | 2250 | 6578 |  | CORR | GENE | 04:04 | 04:06 | 04:14 | 603 | 126 | 12 | EXT | Аномалия находится на упругопластическом изгибе: R=347 D, максимальное растяжение на 6.4 час. | 0.96 | (c)
72792.585 | 8.76 | 8.696 | -2.255 | -2.319 | 479 | 515 | 511 | 479 | 2031 | 6578 |  | CORR | GENE | 03:22 | 03:28 | 03:27 | 288 | 64 | 14 | EXT | Аномалия находится на упругопластическом изгибе: R=347 D, максимальное растяжение на 6.4 час. | 0.93 | (c)
72792.929 | 9.104 | 8.751 | -1.911 | -2.264 | -2014 | -1996 | -1959 | 217 | 1686 | 6578 |  | CORR | GENE | 08:40 | 08:43 | 08:48 | 578 | 109 | 10 | EXT | Аномалия находится на упругопластическом изгибе: R=342 D, максимальное растяжение на 6.4 час. | 0.94 | (c)
72794.84 | 0 | 0 | -10.525 | -10.525 | -37 | 70 | 303 | 0 |  | 6579 | Нарушение формы кольцевого шва | GWAN |  | 09:36 | 09:53 | 10:31 | 0 | 681 |  | EXT | Нарушение формы кольцевого шва Аномалия находится на упругопластическом изгибе: R=301 D, максимальное растяжение на 6.4 час. |  | (c)
72838.795 | 0 | 0 | -11.275 | -11.275 | -1011 | -685 | -796 | 580 |  | 6583 | Нарушение формы кольцевого шва | GWAN |  | 10:44 | 11:36 | 11:19 | 0 | 430 |  | EXT | Нарушение формы кольцевого шва |  | (c)
72850.07 | 0 | 0 | -11.445 | -11.445 | -1655 | -1129 | -1222 | 789 |  | 6584 | Нарушение формы кольцевого шва | GWAN |  | 04:32 | 05:57 | 05:42 | 0 | 867 |  | EXT | Нарушение формы кольцевого шва Аномалия находится на отводе. |  | (c)
72884.21 | 0 | 0 | -11.42 | -11.42 | 217 | 581 | 618 | 217 | 0 | 6587 | Смещение кромок | GWAN |  | 02:40 | 03:39 | 03:45 | 0 | 802 | 15 | EXT | Смещение кромок Наружу Величина смещения - 2.3 мм. Аномалия находится на упругопластическом изгибе: R=414 D, максимальное растяжение на 5 час. |  | (c)
72888.568 | 4.358 | 4.069 | -7.062 | -7.351 | -1950 | -1896 | -1840 | 280 | 4069 | 6587 |  | GRIN | GENE | 08:50 | 08:59 | 09:08 | 559 | 220 | 34 | EXT | Аномалия находится на упругопластическом изгибе: R=332 D, максимальное растяжение на 4.9 час. | 1.14 | (b)
72895.63 | 0 | 0 | -11.03 | -11.03 | -554 | -350 | -375 | 197 |  | 6588 | Нарушение формы кольцевого шва | GWAN |  | 01:20 | 01:53 | 01:49 | 0 | 357 |  | EXT | Нарушение формы кольцевого шва Аномалия находится на отводе. |  | (c)
72895.63 | 0 | 0 | -11.03 | -11.03 | -2151 | -1909 | -1901 | 79 |  | 6588 | Нарушение формы кольцевого шва | GWAN |  | 09:03 | 09:42 | 09:43 | 0 | 501 |  | EXT | Нарушение формы кольцевого шва Аномалия находится на отводе. |  | (c)
72900.345 | 4.715 | 4.516 | -6.315 | -6.514 | -1560 | -1139 | -1157 | 670 | 4516 | 6588 |  | WRIN | GENE | 10:38 | 11:46 | 11:43 | 333 | 807 | 0.6 | N/A | Высота гофр: 8 мм (0,6%). Длина волны: 220 мм Аномалия находится на отводе. |  | (c)
72906.66 | 0 | 0 | -10.585 | -10.585 | -101 | 108 | 345 | 0 |  | 6589 | Нарушение формы кольцевого шва | GWAN |  | 01:08 | 01:41 | 02:19 | 0 | 891 |  | EXT | Нарушение формы кольцевого шва Аномалия находится на отводе. |  | (c)
72906.66 | 0 | 0 | -10.585 | -10.585 | -1255 | -1145 | -1086 | 916 | 0 | 6589 | Смещение кромок | GWAN |  | 10:01 | 10:19 | 10:29 | 0 | 339 | 15 | EXT | Смещение кромок Вовнутрь Аномалия находится на отводе. Величина смещения - 2.3 мм. |  | (c)
72912.959 | 6.299 | 6.251 | -4.286 | -4.334 | 222 | 271 | 269 | 222 | 4245 | 6589 |  | DENT | GENE | 01:60 | 02:08 | 02:07 | 89 | 95 | 0.4 | N/A | Глубина вмятины: 5 мм (0,4%). Линейка: 9 см в (625 см; 02:08 ч:мин) Аномалия находится вблизи дефекта потери металла. |  | (c)
72912.972 | 6.312 | 6.299 | -4.273 | -4.286 | 402 | 536 | 540 | 402 | 4256 | 6589 |  | CORR | CIGR | 02:29 | 02:50 | 02:51 | 30 | 277 | 15 | EXT |  | 0.89 | (c)
72917.787 | 0.542 | 0.447 | -10.043 | -10.138 | 1162 | 1373 | 1332 | 1162 | 447 | 6590 |  | CORR | GENE | 06:34 | 07:08 | 07:01 | 166 | 341 | 11 | EXT | Аномалия находится на отводе. | 0.9 | (c)
72948.313 | 8.848 | 8.816 | -2.782 | -2.814 | -294 | -167 | -114 | 0 | 2781 | 6592 |  | CORR | CIGR | 05:49 | 06:10 | 06:18 | 33 | 360 | 11 | EXT | Аномалия находится на упругопластическом изгибе: R=341 D, максимальное растяжение на 11.5 час. | 0.89 | (c)
72948.773 | 9.308 | 9.163 | -2.322 | -2.467 | 35 | 78 | 57 | 35 | 2308 | 6592 |  | CORR | AXGR | 06:42 | 06:49 | 06:46 | 159 | 43 | 11 | EXT | Аномалия находится на упругопластическом изгибе: R=347 D, максимальное растяжение на 11.5 час. | 0.9 | (c)
72973.975 | 0 | 0 | -11.315 | -11.315 | 2039 | -2221 | 2175 | 2039 |  | 6595 | Нарушение формы кольцевого шва | GWAN |  | 02:31 | 03:03 | 02:53 | 0 | 273 |  | EXT | Нарушение формы кольцевого шва Аномалия находится на отводе. |  | (c)
72980.722 | 6.747 | 6.579 | -4.568 | -4.736 | -1016 | -734 | -710 | 405 | 4385 | 6595 |  | DENT | GENE | 06:18 | 07:03 | 07:07 | 351 | 611 | 0.8 | N/A | Глубина вмятины: 11 мм (0,8%). Линейка: 35 см в (658 см; 07:03 ч:мин) Аномалия находится на отводе. |  | (c)
72996.795 | 0 | 0 | -10.895 | -10.895 | -664 | -125 | -232 | 0 | 0 | 6597 | Смещение кромок | GWAN |  | 07:44 | 09:11 | 08:54 | 0 | 865 | 17 | EXT | Смещение кромок Наружу Аномалия находится на отводе. Величина смещения - 2.6 мм. |  | (c)
73001.488 | 4.693 | 4.484 | -6.202 | -6.411 | -773 | -696 | -707 | 640 | 4484 | 6597 |  | CORR | GENE | 07:26 | 07:39 | 07:37 | 287 | 133 | 10 | EXT | Аномалия находится на упругопластическом изгибе: R=504 D, максимальное растяжение на 11.9 час. | 0.92 | (c)
73004.842 | 8.047 | 7.93 | -2.848 | -2.965 | -706 | -666 | -676 | 645 | 2669 | 6597 |  | CORR | GENE | 07:37 | 07:43 | 07:42 | 296 | 61 | 11 | EXT | Аномалия находится на упругопластическом изгибе: R=412 D, максимальное растяжение на 11.9 час. | 0.92 | (c)
73011.712 | 4.022 | 3.867 | -7.348 | -7.503 | 2148 | -2131 | -2220 | 0 | 3867 | 6598 |  | CORR | GENE | 05:30 | 05:60 | 05:45 | 174 | 185 | 12 | EXT | Аномалия находится на упругопластическом изгибе: R=439 D, максимальное растяжение на 0.7 час. | 0.91 | (c)
73015.64 | 7.95 | 7.764 | -3.42 | -3.606 | -2027 | -1812 | -1800 | 204 | 3295 | 6598 |  | DENT | GENE | 06:17 | 06:51 | 06:53 | 311 | 454 | 0.8 | N/A | Глубина вмятины: 11 мм (0,8%). Линейка: 31 см в (776 см; 06:51 ч:мин) Аномалия находится на упругопластическом изгибе. |  | (c)
73019.06 | 0 | 0 | -11.09 | -11.09 | -1945 | -1576 | -1649 | 286 |  | 6599 | Нарушение формы кольцевого шва | GWAN |  | 09:29 | 10:29 | 10:17 | 0 | 591 |  | EXT | Нарушение формы кольцевого шва Аномалия находится на упругопластическом изгибе: R=393 D, максимальное растяжение на 0.3 час. |  | (c)
73023.675 | 4.615 | 4.446 | -6.475 | -6.644 | 1308 | 1423 | 1491 | 557 | 4446 | 6599 |  | DENT | GENE | 06:14 | 06:33 | 06:44 | 316 | 366 | 0.3 | N/A | Глубина вмятины: 4 мм (0,3%). Линейка: 32 см в (445 см; 06:33 ч:мин) Аномалия находится на упругопластическом изгибе. |  | (c)
73030.572 | 0.422 | 0.386 | -10.478 | -10.514 | -1545 | -1305 | -1407 | 1269 | 386 | 6600 |  | CORR | GENE | 06:30 | 07:09 | 06:52 | 52 | 276 | 11 | EXT | Аномалия находится на упругопластическом изгибе: R=628 D, максимальное растяжение на 11.8 час. | 0.89 | (c)
73031.423 | 1.273 | 0.869 | -9.627 | -10.031 | -1722 | -1481 | -1536 | 1349 | 869 | 6600 |  | CORR | GENE | 06:02 | 06:40 | 06:32 | 428 | 373 | 13 | EXT | Аномалия находится на упругопластическом изгибе: R=636 D, максимальное растяжение на 11.8 час. | 0.95 | (c)
73055.889 | 3.189 | 3.14 | -8.141 | -8.19 | -1532 | -1482 | -1402 | 1273 | 3140 | 6602 |  | GOUG | GENE | 00:44 | 00:52 | 01:05 | 463 | 259 | 7 | EXT | Задир. Аномалия находится на упругопластическом изгибе: R=468 D, максимальное растяжение на 6.3 час. |  | (c)
73063.431 | 10.731 | 10.275 | -0.599 | -1.055 | 808 | 936 | 999 | 808 | 156 | 6602 |  | CORR | GENE | 07:02 | 07:22 | 07:32 | 899 | 381 | 13 | EXT | Аномалия находится на упругопластическом изгибе: R=646 D, максимальное растяжение на 7.1 час. | 0.98 | (c)
73075.005 | 0 | 0 | -11.36 | -11.36 | 1233 | 1574 | 1654 | 1233 |  | 6604 | Нарушение формы кольцевого шва | GWAN |  | 07:42 | 08:37 | 08:50 | 0 | 842 |  | EXT | Нарушение формы кольцевого шва Аномалия находится на упругопластическом изгибе: R=900 D, максимальное растяжение на 6.6 час. |  | (c)
73097.715 | 0 | 0 | -11.67 | -11.67 | 955 | 1133 | 1099 | 955 | 0 | 6606 | Внутришовный дефект | GWAN |  | 00:06 | 00:34 | 00:29 | 0 | 287 | 15 | MID | Внутришовный дефект Аномалия находится на отводе. |  | (c)
73097.715 | 0 | 0 | -11.67 | -11.67 | 1805 | 2029 | 2165 | 1805 |  | 6606 | Нарушение формы кольцевого шва | GWAN |  | 02:23 | 02:59 | 03:21 | 0 | 720 |  | EXT | Нарушение формы кольцевого шва Аномалия находится на отводе. |  | (c)
73122.059 | 1.189 | 1.111 | -10.431 | -10.509 | -704 | -689 | -690 | 676 | 1111 | 6608 |  | CORR | AXGR | 06:47 | 06:49 | 06:49 | 146 | 28 | 13 | EXT | Аномалия находится на упругопластическом изгибе: R=314 D, максимальное растяжение на 0.2 час. | 0.9 | (c)
73127.212 | 6.342 | 6.267 | -5.278 | -5.353 | -973 | -912 | -913 | 853 | 5207 | 6608 |  | DENT | GENE | 06:03 | 06:13 | 06:13 | 146 | 120 | 0.7 | N/A | Глубина вмятины: 10 мм (0,7%). Линейка: 15 см в (627 см; 06:13 ч:мин) Аномалия находится на упругопластическом изгибе. |  | (c)
73132.265 | 11.395 | 11.364 | -0.225 | -0.256 | -648 | -533 | -585 | 521 | 210 | 6608 |  | CORR | CIGR | 06:56 | 07:14 | 07:06 | 46 | 127 | 10 | EXT | Аномалия находится на упругопластическом изгибе: R=410 D, максимальное растяжение на 12 час. | 0.89 | (c)
73133 | 0.51 | 0.339 | -10.68 | -10.851 | -1994 | -1966 | -1966 | 236 | 339 | 6609 |  | CORR | GENE | 05:08 | 05:13 | 05:13 | 329 | 57 | 10 | EXT | Аномалия находится на упругопластическом изгибе: R=448 D, максимальное растяжение на 11.9 час. | 0.92 | (c)
73143.68 | 0 | 0 | -11.61 | -11.61 | -620 | -504 | -480 | 340 |  | 6610 | Нарушение формы кольцевого шва | GWAN |  | 08:03 | 08:22 | 08:25 | 0 | 280 |  | EXT | Нарушение формы кольцевого шва |  | (c)
73146.841 | 3.161 | 3.134 | -8.449 | -8.476 | -1389 | -1275 | -1217 | 1044 | 3134 | 6610 |  | CORR | GENE | 05:59 | 06:17 | 06:27 | 89 | 345 | 10 | EXT |  | 0.89 | (c)
73173.194 | 6.254 | 6.211 | -4.636 | -4.679 | 1843 | 1968 | 1979 | 116 | 4629 | 6612 |  | CORR | GENE | 05:13 | 05:33 | 05:35 | 50 | 272 | 11 | EXT |  | 0.89 | (c)
73181.393 | 3.563 | 3.543 | -7.007 | -7.027 | -1020 | -802 | -818 | 616 | 3543 | 6613 |  | CORR | GENE | 07:07 | 07:42 | 07:40 | 78 | 404 | 10 | EXT |  | 0.89 | (c)
73194.94 | 6.54 | 6.518 | -4.59 | -4.612 | -527 | -351 | -371 | 215 | 4537 | 6614 |  | CORR | GENE | 07:58 | 08:26 | 08:23 | 75 | 312 | 10 | EXT | Аномалия находится на отводе. | 0.89 | (c)
73210.975 | 0 | 0 | -10.96 | -10.96 | -2218 | -1935 | -1771 | 13 |  | 6616 | Нарушение формы кольцевого шва | GWAN |  | 05:30 | 06:15 | 06:42 | 0 | 894 |  | EXT | Нарушение формы кольцевого шва |  | (c)
73210.975 | 0 | 0 | -10.96 | -10.96 | -857 | -337 | -491 | 124 |  | 6616 | Нарушение формы кольцевого шва | GWAN |  | 09:09 | 10:33 | 10:08 | 0 | 733 |  | EXT | Нарушение формы кольцевого шва |  | (c)
73221.935 | 0 | 0 | -11.345 | -11.345 | 388 | 498 | 579 | 388 |  | 6617 | Нарушение формы кольцевого шва | GWAN |  | 10:13 | 10:31 | 10:44 | 0 | 382 |  | EXT | Нарушение формы кольцевого шва |  | (c)
73229.023 | 7.088 | 7.02 | -4.257 | -4.325 | -1846 | -1303 | -1474 | 385 | 4172 | 6617 |  | CORR | GENE | 04:13 | 05:41 | 05:13 | 153 | 743 | 10 | EXT |  | 0.9 | (c)
73232.082 | 10.147 | 10.1 | -1.198 | -1.245 | -1913 | -1746 | -1695 | 317 | 1160 | 6617 |  | CORR | GENE | 04:02 | 04:29 | 04:37 | 85 | 436 | 11 | EXT |  | 0.89 | (c)
73244.707 | 0.092 | 0.047 | -11.243 | -11.288 | 1035 | 1256 | 1230 | 805 | 47 | 6619 |  | CORR | GENE | 04:08 | 04:44 | 04:40 | 58 | 391 | 11 | EXT |  | 0.89 | (c)
73255.576 | 10.961 | 10.933 | -0.374 | -0.402 | 2013 | 2121 | 2131 | 0 | 332 | 6619 |  | CORR | GENE | 06:46 | 07:04 | 07:05 | 70 | 237 | 12 | EXT |  | 0.89 | (c)
73255.95 | 0 | 0 | -11.19 | -11.19 | -1829 | -1743 | -1676 | 401 |  | 6620 | Нарушение формы кольцевого шва | GWAN |  | 06:41 | 06:55 | 07:05 | 0 | 306 |  | EXT | Нарушение формы кольцевого шва |  | (c)
73267.14 | 0 | 0 | -11.009 | -11.009 | -1463 | -1419 | -1344 | 1226 |  | 6621а | Нарушение формы кольцевого шва | GWAN |  | 00:13 | 00:20 | 00:32 | 0 | 237 |  | INT | Нарушение формы кольцевого шва |  | (c)
73267.14 | 0 | 0 | -11.009 | -11.009 | 578 | 780 | 1136 | 578 | 0 | 6621а | Непровар / утяжина | GWAN |  | 05:42 | 06:15 | 07:13 | 0 | 1116 | 27 | INT | Непровар / утяжина Толщины: 15,7 / 18,7 мм |  | (a)
73273.305 | 6.165 | 6.132 | -4.844 | -4.877 | -780 | -584 | -668 | 556 | 4816 | 6621а |  | CORR | GENE | 02:03 | 02:35 | 02:21 | 61 | 224 | 10 | EXT |  | 0.74 | (c)
73277.437 | 10.297 | 10.036 | -0.712 | -0.973 | -949 | -833 | -877 | 805 | 567 | 6621а |  | CORR | GENE | 01:36 | 01:55 | 01:48 | 406 | 144 | 15 | EXT |  | 0.8 | (c)
73278.149 | 0 | 0 | -10.746 | -10.746 | 2079 | -2091 | -1505 | 0 | 0 | 6622а | Непровар / утяжина | GWAN |  | 02:46 | 03:33 | 05:08 | 0 | 1756 | 27 | INT | Непровар / утяжина Толщины: 18,7 / 15,7 мм Аномалия находится на отводе. |  | (a)
73278.149 | 0 | 0 | -10.746 | -10.746 | 658 | 960 | 1058 | 658 | 0 | 6622а | Непровар / утяжина | GWAN |  | 10:57 | 11:46 | 12:01 | 0 | 801 | 15 | INT | Непровар / утяжина Толщины: 18,7 / 15,7 мм Аномалия находится на отводе. |  | (c)
73282.077 | 3.928 | 3.893 | -6.818 | -6.853 | -1218 | -1060 | -1076 | 933 | 3893 | 6622а |  | CORR | GENE | 05:54 | 06:20 | 06:17 | 50 | 285 | 15 | EXT | Аномалия находится на отводе. | 0.89 | (c)
73285.661 | 7.512 | 7.497 | -3.234 | -3.249 | -1261 | -1091 | -1096 | 931 | 3220 | 6622а |  | CORR | CIGR | 05:47 | 06:15 | 06:14 | 29 | 330 | 11 | EXT | Аномалия находится на отводе. | 0.89 | (c)
73287.261 | 9.112 | 8.91 | -1.634 | -1.836 | -511 | -467 | -446 | 381 | 1548 | 6622а |  | CORR | GENE | 07:48 | 07:55 | 07:59 | 288 | 130 | 13 | EXT | Аномалия находится на отводе. | 0.93 | (c)
73288.895 | 0 | 0 | -11.295 | -11.295 | -1902 | -753 | -1230 | 329 | 0 | 6623 | Смещение кромок | GWAN |  | 05:47 | 08:52 | 07:36 | 0 | 1344 | 15 | EXT | Смещение кромок Наружу Аномалия находится на отводе. Величина смещения - 2.4 мм. |  | (c)
73303.541 | 3.351 | 3.272 | -7.704 | -7.783 | -2004 | -1918 | -1927 | 1850 | 3272 | 6624 |  | DENT | GENE | 03:16 | 03:30 | 03:28 | 161 | 155 | 1.1 | N/A | Глубина вмятины: 15 мм (1,1%). Линейка: 16 см в (327 см; 03:30 ч:мин) |  | (c)
73333.215 | 0 | 0 | -11.34 | -11.34 | -947 | -292 | -483 | 19 |  | 6627 | Нарушение формы кольцевого шва | GWAN |  | 06:32 | 08:18 | 07:47 | 0 | 928 |  | EXT | Нарушение формы кольцевого шва Аномалия находится на отводе. |  | (c)
73344.618 | 0.063 | 0.03 | -11.152 | -11.185 | 2049 | -2219 | -2182 | 0 | 30 | 6628 |  | CORR | GENE | 08:20 | 08:51 | 08:57 | 99 | 461 | 13 | EXT |  | 0.89 | (c)
73345.214 | 0.659 | 0.636 | -10.556 | -10.579 | 2061 | 2137 | 2166 | 0 | 636 | 6628 |  | CORR | GENE | 08:22 | 08:34 | 08:39 | 72 | 209 | 10 | EXT |  | 0.89 | (c)
73355.77 | 0 | 0 | -11.285 | -11.285 | 1506 | 1822 | 1857 | 23 |  | 6629 | Нарушение формы кольцевого шва | GWAN |  | 01:27 | 02:17 | 02:23 | 0 | 701 |  | EXT | Нарушение формы кольцевого шва Аномалия находится на отводе. |  | (c)
73355.77 | 0 | 0 | -11.285 | -11.285 | -1891 | -1570 | -1628 | 339 |  | 6629 | Нарушение формы кольцевого шва | GWAN |  | 04:18 | 05:10 | 05:01 | 0 | 528 |  | EXT | Нарушение формы кольцевого шва Аномалия находится на отводе. |  | (c)
73355.77 | 0 | 0 | -11.285 | -11.285 | 326 | 517 | 551 | 326 |  | 6629 | Нарушение формы кольцевого шва | GWAN |  | 10:16 | 10:47 | 10:52 | 0 | 448 |  | EXT | Нарушение формы кольцевого шва Аномалия находится на отводе. |  | (c)
73362.694 | 6.924 | 6.671 | -4.361 | -4.614 | 2098 | 2125 | 2130 | 68 | 4157 | 6629 |  | CORR | GENE | 03:02 | 03:06 | 03:07 | 457 | 64 | 13 | EXT | Аномалия находится на отводе. | 0.95 | (c)
73367.055 | 0 | 0 | -11.435 | -11.435 | 444 | 552 | 681 | 444 | 0 | 6630 | Смещение кромок | GWAN |  | 11:51 | 00:09 | 12:30 | 0 | 473 | 24 | EXT | Смещение кромок Вовнутрь Аномалия находится на отводе. Величина смещения - 3.7 мм. |  | (c)
73367.055 | 0 | 0 | -11.435 | -11.435 | 1399 | 1517 | 1578 | 473 | 0 | 6630 | Смещение кромок | GWAN |  | 02:26 | 02:45 | 02:54 | 0 | 358 | 16 | EXT | Смещение кромок Вовнутрь Аномалия находится на отводе. Величина смещения - 2.5 мм. |  | (c)
73367.055 | 0 | 0 | -11.435 | -11.435 | -1260 | -1012 | -851 | 441 | 0 | 6630 | Смещение кромок | GWAN |  | 07:16 | 07:56 | 08:22 | 0 | 819 | 15 | EXT | Смещение кромок Наружу Аномалия находится на отводе. Величина смещения - 2.3 мм. |  | (c)
73378.49 | 0 | 0 | -11.085 | -11.085 | -627 | -271 | -378 | 130 |  | 6631 | Нарушение формы кольцевого шва | GWAN |  | 00:46 | 01:44 | 01:26 | 0 | 497 |  | EXT | Нарушение формы кольцевого шва Аномалия находится на упругопластическом изгибе: R=367 D, максимальное растяжение на 5.5 час. |  | (c)
73389.575 | 0 | 0 | -11.34 | -11.34 | 2096 | 2219 | -2209 | 0 |  | 6632 | Нарушение формы кольцевого шва | GWAN |  | 03:30 | 03:50 | 03:55 | 0 | 310 |  | EXT | Нарушение формы кольцевого шва |  | (c)
73393.243 | 3.668 | 3.647 | -7.672 | -7.693 | -1204 | -1076 | -1136 | 1026 | 3647 | 6632 |  | CORR | CIGR | 06:37 | 06:58 | 06:48 | 33 | 137 | 10 | EXT |  | 0.89 | (c)
73393.499 | 3.924 | 3.86 | -7.416 | -7.48 | -1536 | -1233 | -1331 | 694 | 3860 | 6632 |  | CORR | GENE | 05:43 | 06:32 | 06:17 | 69 | 410 | 10 | EXT |  | 0.89 | (c)
73399.165 | 9.59 | 9.406 | -1.75 | -1.934 | -927 | -900 | -905 | 883 | 1703 | 6632 |  | CORR | AXGR | 07:22 | 07:26 | 07:25 | 231 | 44 | 12 | EXT |  | 0.91 | (c)
73400.915 | 0 | 0 | -11.6 | -11.6 | -1696 | -1291 | -1415 | 1133 |  | 6633 | Нарушение формы кольцевого шва | GWAN |  | 02:51 | 03:56 | 03:36 | 0 | 563 |  | EXT | Нарушение формы кольцевого шва |  | (c)
73404.269 | 3.354 | 3.307 | -8.246 | -8.293 | -957 | -831 | -843 | 729 | 3307 | 6633 |  | CORR | GENE | 04:50 | 05:10 | 05:08 | 48 | 228 | 11 | EXT |  | 0.89 | (c)
73405.178 | 4.263 | 4.151 | -7.337 | -7.449 | -1102 | -1009 | -1029 | 957 | 4151 | 6633 |  | CORR | GENE | 04:26 | 04:41 | 04:38 | 278 | 145 | 10 | EXT |  | 0.92 | (c)
73406.645 | 5.73 | 5.628 | -5.87 | -5.972 | -829 | -759 | -789 | 750 | 5628 | 6633 |  | CORR | GENE | 05:11 | 05:22 | 05:17 | 226 | 79 | 10 | EXT |  | 0.91 | (c)
73412.426 | 11.511 | 11.451 | -0.089 | -0.149 | -665 | -477 | -503 | 341 | 83 | 6633 |  | CORR | GENE | 05:37 | 06:07 | 06:03 | 66 | 324 | 13 | EXT |  | 0.89 | (c)
73412.588 | 0.073 | 0.045 | -11.062 | -11.09 | 991 | 1010 | 1144 | 991 | 45 | 6634 |  | CORR | GENE | 05:49 | 05:52 | 06:14 | 394 | 306 | 12 | EXT | Аномалия находится на отводе. | 0.94 | (c)
73434.77 | 0 | 0 | -11.285 | -11.285 | 1735 | 1900 | 1927 | 112 |  | 6636 | Нарушение формы кольцевого шва | GWAN |  | 01:44 | 02:11 | 02:15 | 0 | 384 |  | EXT | Нарушение формы кольцевого шва |  | (c)
73457.135 | 0 | 0 | -11.24 | -11.24 | -658 | -137 | -202 | 0 |  | 6638 | Нарушение формы кольцевого шва | GWAN |  | 02:45 | 04:09 | 03:59 | 0 | 911 |  | EXT | Нарушение формы кольцевого шва |  | (c)
73458.364 | 1.229 | 1.219 | -10.011 | -10.021 | 462 | 673 | 568 | 462 | 1219 | 6638 |  | CORR | GENE | 05:46 | 06:20 | 06:03 | 126 | 213 | 10 | EXT |  | 0.9 | (c)
73459.371 | 2.236 | 2.224 | -9.004 | -9.016 | 465 | 566 | 573 | 465 | 2224 | 6638 |  | CORR | GENE | 05:47 | 06:03 | 06:04 | 80 | 217 | 11 | EXT |  | 0.89 | (c)
73459.853 | 2.718 | 2.511 | -8.522 | -8.729 | 384 | 526 | 502 | 384 | 2511 | 6638 |  | CORR | GENE | 05:33 | 05:56 | 05:52 | 230 | 236 | 14 | EXT |  | 0.92 | (c)
73460.296 | 3.161 | 2.896 | -8.079 | -8.344 | 352 | 452 | 503 | 352 | 2896 | 6638 |  | CORR | GENE | 05:28 | 05:45 | 05:53 | 282 | 303 | 12 | EXT |  | 0.92 | (c)
73460.365 | 3.23 | 3.118 | -8.01 | -8.122 | -482 | -355 | -375 | 268 | 3118 | 6638 |  | DENT | GENE | 03:14 | 03:34 | 03:31 | 258 | 214 | 0.6 | N/A | Глубина вмятины: 9 мм (0,6%). Линейка: 26 см в (312 см; 03:34 ч:мин) |  | (c)
73468.375 | 0 | 0 | -11.46 | -11.46 | -1026 | -726 | -780 | 533 |  | 6639 | Нарушение формы кольцевого шва | GWAN |  | 09:33 | 10:21 | 10:12 | 0 | 492 |  | EXT | Нарушение формы кольцевого шва |  | (c)
73497.526 | 6.886 | 6.831 | -3.924 | -3.979 | -896 | -850 | -856 | 816 | 3869 | 6641 |  | DENT | GENE | 09:47 | 09:55 | 09:54 | 110 | 80 | 0.4 | N/A | Глубина вмятины: 5 мм (0,4%). Линейка: 11 см в (683 см; 09:55 ч:мин) |  | (c)
73500.434 | 9.794 | 9.446 | -1.016 | -1.364 | 1830 | 1981 | 1925 | 211 | 1002 | 6641 |  | CORR | GENE | 05:07 | 05:32 | 05:23 | 362 | 190 | 11 | EXT |  | 0.93 | (c)
73501.45 | 0 | 0 | -11.245 | -11.245 | -45 | 461 | 451 | 0 | 0 | 6642 | Смещение кромок | GWAN |  | 09:02 | 10:24 | 10:22 | 0 | 993 | 15 | EXT | Смещение кромок Вовнутрь Аномалия находится на отводе. Величина смещения - 2.3 мм. |  | (c)
73505.879 | 4.429 | 4.364 | -6.816 | -6.881 | -971 | -933 | -937 | 903 | 4364 | 6642 |  | CORR | GENE | 06:33 | 06:39 | 06:38 | 393 | 68 | 10 | EXT | Аномалия находится на отводе. | 0.93 | (c)
73510.265 | 8.815 | 8.673 | -2.43 | -2.572 | -1550 | -1543 | -1522 | 681 | 2315 | 6642 |  | CORR | GENE | 04:59 | 05:00 | 05:04 | 257 | 55 | 10 | EXT | Аномалия находится на отводе. | 0.91 | (c)
73512.695 | 0 | 0 | -11.435 | -11.435 | -1661 | -1519 | -1473 | 570 |  | 6643 | Нарушение формы кольцевого шва | GWAN |  | 05:18 | 05:41 | 05:48 | 0 | 376 |  | EXT | Нарушение формы кольцевого шва Аномалия находится на отводе. |  | (c)
73512.695 | 0 | 0 | -11.435 | -11.435 | -614 | -521 | -306 | 0 |  | 6643 | Нарушение формы кольцевого шва | GWAN |  | 08:07 | 08:22 | 08:57 | 0 | 616 |  | EXT | Нарушение формы кольцевого шва Аномалия находится на отводе. |  | (c)
73524.13 | 0 | 0 | -11.6 | -11.6 | -2115 | -1867 | -1634 | 1153 |  | 6644 | Нарушение формы кольцевого шва | GWAN |  | 08:31 | 09:11 | 09:48 | 0 | 962 |  | EXT | Нарушение формы кольцевого шва Аномалия находится на упругопластическом изгибе: R=536 D, максимальное растяжение на 11.4 час. |  | (c)
73571.984 | 5.264 | 5.117 | -6.136 | -6.283 | 279 | 388 | 417 | 279 | 5117 | 6648 |  | DENT | GENE | 00:02 | 00:20 | 00:24 | 510 | 276 | 0.6 | N/A | Глубина вмятины: 8 мм (0,6%). Линейка: 51 см в (512 см; 00:20 ч:мин) Аномалия находится на упругопластическом изгибе. |  | (c)
73578.12 | 0 | 0 | -11.33 | -11.33 | -969 | -747 | -790 | 611 | 0 | 6649 | Смещение кромок | GWAN |  | 05:53 | 06:28 | 06:21 | 0 | 358 | 15 | EXT | Смещение кромок Наружу Величина смещения - 2.4 мм. Аномалия находится на упругопластическом изгибе: R=492 D, максимальное растяжение на 6.2 час. |  | (c)
73589.45 | 0 | 0 | -11.275 | -11.275 | 1087 | 1305 | 1491 | 335 | 0 | 6650 | Смещение кромок | GWAN |  | 05:14 | 05:49 | 06:19 | 0 | 809 | 17 | EXT | Смещение кромок Наружу Величина смещения - 2.6 мм. |  | (c)
73593.274 | 3.824 | 3.813 | -7.451 | -7.462 | 1959 | 2070 | 2026 | 137 | 3813 | 6650 |  | CORR | CIGR | 07:34 | 07:52 | 07:45 | 33 | 135 | 11 | EXT |  | 0.89 | (c)
73600.645 | 11.195 | 10.949 | -0.08 | -0.326 | 1147 | 1182 | 1178 | 1022 | 52 | 6650 |  | ARTD | GENE | 05:23 | 05:29 | 05:28 | 274 | 62 |  | INT | Эквивалент потери металла 10%. |  | (c)
73600.653 | 11.203 | 10.828 | -0.072 | -0.447 | 1874 | 1930 | 1913 | 278 | 14 | 6650 |  | CORR | GENE | 07:21 | 07:30 | 07:27 | 433 | 79 | 14 | EXT |  | 0.95 | (c)
73600.725 | 0 | 0 | -11.65 | -11.65 | 1648 | 1781 | 1760 | 1648 |  | 6651 | Нарушение формы кольцевого шва | GWAN |  | 05:54 | 06:16 | 06:12 | 0 | 224 |  | EXT | Нарушение формы кольцевого шва |  | (c)
73600.726 | 0.001 | 0.001 | -11.649 | -11.649 | 2213 | -2224 | -2220 | 2191 | 1 | 6651 |  | CORR | GENE | 07:25 | 07:29 | 07:30 | 105 | 57 | 12 | EXT |  | 0.89 | (c)
73601.108 | 0.383 | 0.061 | -11.267 | -11.589 | 1981 | 2061 | 2042 | 1981 | 61 | 6651 |  | CORR | GENE | 06:48 | 07:01 | 06:58 | 578 | 122 | 12 | EXT |  | 0.96 | (c)
73603.587 | 2.862 | 2.844 | -8.788 | -8.806 | 2002 | 2192 | 2128 | 2002 | 2844 | 6651 |  | CORR | GENE | 06:51 | 07:22 | 07:12 | 56 | 251 | 11 | EXT |  | 0.89 | (c)
73603.594 | 2.869 | 2.771 | -8.781 | -8.879 | 1271 | 1292 | 1292 | 1271 | 2771 | 6651 |  | CORR | AXGR | 04:53 | 04:57 | 04:57 | 157 | 42 | 12 | EXT |  | 0.9 | (c)
73606.923 | 6.198 | 6.167 | -5.452 | -5.483 | 1011 | 1220 | 1172 | 1011 | 5429 | 6651 |  | CORR | GENE | 04:11 | 04:45 | 04:37 | 54 | 322 | 11 | EXT |  | 0.89 | (c)
73608.08 | 7.355 | 7.319 | -4.295 | -4.331 | 580 | 612 | 677 | 580 | 4286 | 6651 |  | CORR | CIGR | 03:02 | 03:07 | 03:17 | 45 | 194 | 10 | EXT |  | 0.89 | (c)
73612.375 | 0 | 0 | -11.375 | -11.375 | -1852 | -1678 | -1664 | 379 | 0 | 6652 | Смещение кромок | GWAN |  | 06:00 | 06:29 | 06:31 | 0 | 375 | 15 | EXT | Смещение кромок Наружу Величина смещения - 2.3 мм. |  | (c)
73634.82 | 0 | 0 | -11.005 | -11.005 | 1544 | 1735 | 1763 | 247 | 0 | 6654 | Смещение кромок | GWAN |  | 01:09 | 01:40 | 01:45 | 0 | 439 | 26 | EXT | Смещение кромок Наружу Величина смещения - 4.1 мм. |  | (c)
73645.825 | 0 | 0 | -11.375 | -11.375 | 1684 | 1972 | 1929 | 57 |  | 6655 | Нарушение формы кольцевого шва | GWAN |  | 07:14 | 08:00 | 07:53 | 0 | 491 |  | EXT | Нарушение формы кольцевого шва |  | (c)
73645.875 | 0.05 | 0.035 | -11.325 | -11.34 | 1210 | 1478 | 1492 | 456 | 35 | 6655 |  | CORR | CIGR | 05:57 | 06:41 | 06:43 | 47 | 565 | 12 | EXT |  | 0.89 | (c)
73649.835 | 4.01 | 3.913 | -7.365 | -7.462 | 1429 | 1493 | 1515 | 629 | 3913 | 6655 |  | CORR | GENE | 06:33 | 06:43 | 06:47 | 297 | 173 | 10 | EXT |  | 0.92 | (c)
73657.096 | 11.271 | 11.227 | -0.104 | -0.148 | 810 | 1355 | 1158 | 725 | 87 | 6655 |  | CORR | GENE | 04:53 | 06:21 | 05:49 | 61 | 696 | 11 | EXT |  | 0.89 | (c)
73663.779 | 6.579 | 6.554 | -4.306 | -4.331 | 2057 | -2186 | 2166 | 0 | 4230 | 6656 |  | CORR | GENE | 03:53 | 04:29 | 04:11 | 101 | 218 | 14 | EXT |  | 0.89 | (c)
73664.191 | 6.991 | 6.964 | -3.894 | -3.921 | -2214 | -2106 | -2159 | 17 | 3888 | 6656 |  | CORR | CIGR | 04:24 | 04:41 | 04:33 | 33 | 109 | 11 | EXT |  | 0.89 | (c)
73679.086 | 0.221 | 0.202 | -11.114 | -11.133 | -2070 | -2013 | -2011 | 161 | 202 | 6658 |  | CORR | CIGR | 04:22 | 04:31 | 04:31 | 37 | 117 | 12 | EXT |  | 0.89 | (c)
73686.134 | 7.269 | 7.11 | -4.066 | -4.225 | -2088 | -2066 | -2061 | 143 | 3863 | 6658 |  | CORR | GENE | 04:19 | 04:22 | 04:23 | 362 | 53 | 10 | EXT |  | 0.93 | (c)
73686.901 | 8.036 | 7.942 | -3.299 | -3.393 | -2086 | -2076 | -2058 | 145 | 2639 | 6658 |  | CORR | GENE | 04:19 | 04:21 | 04:24 | 754 | 56 | 11 | EXT |  | 0.96 | (c)
73707.841 | 6.271 | 6.182 | -4.599 | -4.688 | 1783 | 1845 | 1846 | 1783 | 4533 | 6660 |  | DENT | GENE | 09:53 | 10:03 | 10:04 | 155 | 126 | 1.5 | N/A | Глубина вмятины: 21 мм (1,5%). Линейка: 16 см в (618 см; 10:03 ч:мин) |  | (c)
73715.456 | 3.016 | 2.951 | -8.519 | -8.584 | -1885 | -1747 | -1743 | 1600 | 2951 | 6661 |  | CORR | GENE | 04:02 | 04:24 | 04:25 | 95 | 285 | 13 | EXT |  | 0.89 | (c)
73734.298 | 10.323 | 9.856 | -1.117 | -1.584 | 1721 | 1842 | 1849 | 254 | 495 | 6662 |  | CORR | GENE | 07:35 | 07:54 | 07:55 | 1089 | 256 | 11 | EXT | Аномалия находится на отводе. | 0.97 | (c)
73735.415 | 0 | 0 | -11.175 | -11.175 | -2160 | -1895 | -1746 | 71 |  | 6663 | Нарушение формы кольцевого шва | GWAN |  | 03:34 | 04:17 | 04:41 | 0 | 827 |  | EXT | Нарушение формы кольцевого шва Аномалия находится на отводе. |  | (c)
73757.485 | 0 | 0 | -11.02 | -11.02 | -2165 | -1670 | -1331 | 66 |  | 6665 | Нарушение формы кольцевого шва | GWAN |  | 03:26 | 04:46 | 05:41 | 0 | 1668 |  | EXT | Нарушение формы кольцевого шва Аномалия находится на отводе. |  | (c)
73768.447 | 10.962 | 10.897 | -0.058 | -0.123 | -1511 | -1060 | -1223 | 719 | 19 | 6665 |  | CORR | GENE | 05:12 | 06:25 | 05:58 | 104 | 576 | 14 | EXT | Аномалия находится на отводе. | 0.9 | (c)
73769.979 | 1.474 | 1.031 | -4.856 | -5.299 | 1182 | 1282 | 1252 | 908 | 1031 | 6666 |  | CORR | GENE | 05:25 | 05:41 | 05:36 | 527 | 140 | 13 | EXT |  | 0.96 | (c)
73772.586 | 4.081 | 3.983 | -2.249 | -2.347 | 605 | 717 | 876 | 605 | 2236 | 6666 |  | CORR | GENE | 03:52 | 04:10 | 04:35 | 111 | 541 | 13 | EXT |  | 0.9 | (c)
73775.5 | 0.665 | 0.434 | -3.34 | -3.571 | 558 | 1205 | 960 | 558 | 434 | 6667 |  | CORR | GENE | 03:47 | 05:31 | 04:51 | 257 | 802 | 11 | EXT |  | 0.92 | (c)
73778.84 | 0 | 0 | -11.585 | -11.585 | -1394 | -954 | -1101 | 808 |  | 6668 | Нарушение формы кольцевого шва | GWAN |  | 06:05 | 07:16 | 06:52 | 0 | 585 |  | EXT | Нарушение формы кольцевого шва |  | (c)
73809.235 | 7.335 | 7.256 | -3.985 | -4.064 | -260 | -160 | -83 | 0 | 3936 | 6670 |  | CORR | GENE | 05:17 | 05:33 | 05:45 | 128 | 354 | 10 | EXT |  | 0.9 | (c)
73831.237 | 6.807 | 6.65 | -4.788 | -4.945 | 1759 | 1955 | 1979 | 1759 | 4646 | 6672 |  | DENT | GENE | 06:30 | 07:01 | 07:05 | 299 | 439 | 0.4 | N/A | Глубина вмятины: 5 мм (0,4%). Линейка: 30 см в (665 см; 07:01 ч:мин) |  | (c)
73834.43 | 10 | 9.862 | -1.595 | -1.733 | 1649 | 1770 | 1827 | 1649 | 1481 | 6672 |  | DENT | GENE | 06:12 | 06:32 | 06:41 | 252 | 356 | 0.4 | N/A | Глубина вмятины: 6 мм (0,4%). Линейка: 25 см в (986 см; 06:32 ч:мин) |  | (c)
73839.038 | 3.013 | 2.711 | -8.002 | -8.304 | 989 | 1118 | 1169 | 989 | 2711 | 6673 |  | DENT | GENE | 06:44 | 07:05 | 07:13 | 465 | 360 | 0.4 | N/A | Глубина вмятины: 6 мм (0,4%). Линейка: 47 см в (271 см; 07:05 ч:мин) |  | (c)
73858.24 | 0 | 0 | -9.756 | -9.756 | -1411 | -219 | -713 | 15 |  | 6675а | Нарушение формы кольцевого шва | GWAN |  | 11:05 | 02:18 | 12:58 | 0 | 1396 |  | EXT | Нарушение формы кольцевого шва |  | (c)
73870.009 | 0 | 0 | -10.096 | -10.096 | 895 | 1890 | 1611 | 97 |  | 6676а | Нарушение формы кольцевого шва | GWAN |  | 11:32 | 02:13 | 13:28 | 0 | 1433 |  | EXT | Нарушение формы кольцевого шва Аномалия находится на отводе. |  | (c)
73876.214 | 6.205 | 6.161 | -3.891 | -3.935 | -388 | -334 | -327 | 267 | 3814 | 6676а |  | DENT | GENE | 08:05 | 08:14 | 08:15 | 121 | 120 | 0.4 | N/A | Глубина вмятины: 6 мм (0,4%). Линейка: 12 см в (616 см; 08:14 ч:мин) Аномалия находится на отводе. |  | (c)
73880.105 | 0 | 0 | -11.01 | -11.01 | -1698 | -1635 | -1483 | 533 |  | 6677 | Нарушение формы кольцевого шва | GWAN |  | 10:23 | 10:34 | 10:58 | 0 | 430 |  | EXT | Нарушение формы кольцевого шва Аномалия находится на отводе. |  | (c)
73883.606 | 3.501 | 3.452 | -7.509 | -7.558 | 682 | 718 | 719 | 682 | 3452 | 6677 |  | DENT | GENE | 04:48 | 04:53 | 04:54 | 79 | 75 | 0.4 | N/A | Глубина вмятины: 6 мм (0,4%). Линейка: 8 см в (345 см; 04:53 ч:мин) |  | (c)
73931.113 | 6.248 | 6.159 | -4.867 | -4.956 | -1091 | -1058 | -1068 | 1045 | 4712 | 6681 |  | CORR | AXGR | 03:53 | 03:59 | 03:57 | 244 | 46 | 10 | EXT | Аномалия находится на упругопластическом изгибе: R=454 D, максимальное растяжение на 11.3 час. | 0.91 | (c)
73947.985 | 0.565 | 0.408 | -10.77 | -10.927 | -1379 | -1102 | -1088 | 798 | 408 | 6683 |  | DENT | GENE | 05:31 | 06:16 | 06:18 | 311 | 581 | 0.8 | N/A | Глубина вмятины: 12 мм (0,8%). Линейка: 31 см в (41 см; 06:16 ч:мин) Аномалия находится на упругопластическом изгибе. |  | (c)
73956.685 | 9.265 | 9.251 | -2.07 | -2.084 | -1293 | -1144 | -1187 | 1082 | 2055 | 6683 |  | CORR | CIGR | 05:45 | 06:09 | 06:02 | 29 | 212 | 12 | EXT | Аномалия находится на упругопластическом изгибе: R=998 D, максимальное растяжение на 10.7 час. | 0.89 | (c)
74014.625 | 0 | 0 | -10.64 | -10.64 | 2182 | -969 | -1569 | 859 |  | 6689 | Нарушение формы кольцевого шва | GWAN |  | 10:07 | 01:38 | 12:02 | 0 | 1420 |  | EXT | Нарушение формы кольцевого шва Аномалия находится на отводе. |  | (c)
74020.189 | 5.564 | 5.546 | -5.076 | -5.094 | -435 | -232 | -305 | 175 | 5059 | 6689 |  | CORR | CIGR | 03:05 | 03:37 | 03:26 | 35 | 260 | 10 | EXT | Аномалия находится на упругопластическом изгибе: R=402 D, максимальное растяжение на 5.6 час. | 0.89 | (c)
74024.04 | 9.415 | 8.391 | -1.225 | -2.249 | -871 | -834 | -761 | 650 | 1159 | 6689 |  | GOUG | GENE | 01:54 | 02:00 | 02:12 | 1090 | 221 | 10 | EXT | Зона задиров. Аномалия находится на упругопластическом изгибе: R=522 D, максимальное растяжение на 5.9 час. |  | (c)
74025.265 | 0 | 0 | -11.57 | -11.57 | -182 | 22 | 89 | 0 |  | 6690 | Нарушение формы кольцевого шва | GWAN |  | 07:32 | 08:05 | 08:16 | 0 | 542 |  | EXT | Нарушение формы кольцевого шва Аномалия находится на упругопластическом изгибе: R=548 D, максимальное растяжение на 5.9 час. |  | (c)
74029.416 | 4.151 | 4.131 | -7.419 | -7.439 | 118 | 255 | 187 | 118 | 4131 | 6690 |  | CORR | CIGR | 08:20 | 08:42 | 08:31 | 33 | 137 | 10 | EXT | Аномалия находится на упругопластическом изгибе: R=684 D, максимальное растяжение на 5.8 час. | 0.89 | (c)
74036.835 | 0 | 0 | -11.38 | -11.38 | -476 | 17 | 16 | 0 |  | 6691 | Нарушение формы кольцевого шва | GWAN |  | 05:58 | 07:18 | 07:18 | 0 | 985 |  | EXT | Нарушение формы кольцевого шва |  | (c)
74037.655 | 0.82 | 0.493 | -10.56 | -10.887 | 35 | 142 | 117 | 35 | 493 | 6691 |  | CORR | GENE | 07:21 | 07:38 | 07:34 | 497 | 165 | 10 | EXT |  | 0.94 | (c)
74039.387 | 2.552 | 2.271 | -8.828 | -9.109 | 148 | 173 | 191 | 148 | 2271 | 6691 |  | CORR | GENE | 07:39 | 07:43 | 07:46 | 379 | 87 | 11 | EXT |  | 0.93 | (c)
74048.215 | 0 | 0 | -11.67 | -11.67 | -715 | -560 | -538 | 362 |  | 6692 | Нарушение формы кольцевого шва | GWAN |  | 06:54 | 07:19 | 07:22 | 0 | 354 |  | EXT | Нарушение формы кольцевого шва Аномалия находится на отводе. |  | (c)
74052.299 | 4.084 | 3.931 | -7.586 | -7.739 | -1495 | -1160 | -1160 | 824 | 3931 | 6692 |  | DENT | GENE | 04:48 | 05:42 | 05:42 | 263 | 671 | 1 | N/A | Глубина вмятины: 14 мм (1,0%). Линейка: 26 см в (393 см; 05:42 ч:мин) Аномалия находится на отводе. |  | (c)
74053.47 | 5.255 | 5.237 | -6.415 | -6.433 | -440 | -319 | -365 | 289 | 5237 | 6692 |  | CORR | CIGR | 07:38 | 07:58 | 07:50 | 31 | 151 | 13 | EXT | Аномалия находится на отводе. | 0.89 | (c)
74071.075 | 0 | 0 | -10.55 | -10.55 | -891 | -751 | -674 | 457 |  | 6694 | Нарушение формы кольцевого шва | GWAN |  | 04:36 | 04:58 | 05:11 | 0 | 433 |  | EXT | Нарушение формы кольцевого шва |  | (c)
74089.57 | 7.945 | 7.913 | -3.24 | -3.272 | -129 | -16 | -32 | 0 | 3222 | 6695 |  | CORR | GENE | 03:33 | 03:51 | 03:49 | 50 | 194 | 11 | EXT | Аномалия находится на упругопластическом изгибе: R=412 D, максимальное растяжение на 5.5 час. | 0.89 | (c)
74092.392 | 10.767 | 10.741 | -0.418 | -0.444 | -1007 | -772 | -848 | 689 | 389 | 6695 |  | CORR | GENE | 01:11 | 01:49 | 01:37 | 55 | 318 | 10 | EXT | Аномалия находится на упругопластическом изгибе: R=390 D, максимальное растяжение на 5.6 час. | 0.89 | (c)
74092.81 | 0 | 0 | -11.085 | -11.085 | -333 | -49 | -25 | 0 |  | 6696 | Нарушение формы кольцевого шва | GWAN |  | 01:19 | 02:05 | 02:09 | 0 | 617 |  | EXT | Нарушение формы кольцевого шва Аномалия находится на упругопластическом изгибе: R=390 D, максимальное растяжение на 5.6 час. |  | (c)
74092.81 | 0 | 0 | -11.085 | -11.085 | 944 | 1166 | 1140 | 944 |  | 6696 | Нарушение формы кольцевого шва | GWAN |  | 04:46 | 05:21 | 05:17 | 0 | 392 |  | EXT | Нарушение формы кольцевого шва Аномалия находится на упругопластическом изгибе: R=390 D, максимальное растяжение на 5.6 час. |  | (c)
74093.931 | 1.121 | 1.035 | -9.964 | -10.05 | 1189 | 1563 | 1505 | 1189 | 1035 | 6696 |  | CORR | GENE | 05:25 | 06:25 | 06:16 | 168 | 632 | 13 | EXT | Аномалия находится на упругопластическом изгибе: R=394 D, максимальное растяжение на 5.7 час. | 0.94 | (c)
74103.895 | 0 | 0 | -11.075 | -11.075 | -632 | -470 | -499 | 366 |  | 6697 | Нарушение формы кольцевого шва | GWAN |  | 08:01 | 08:27 | 08:22 | 0 | 266 |  | EXT | Нарушение формы кольцевого шва Аномалия находится на упругопластическом изгибе: R=617 D, максимальное растяжение на 5.4 час. |  | (c)
74126.22 | 0 | 0 | -11.5 | -11.5 | 861 | 1596 | 1313 | 466 |  | 6699 | Нарушение формы кольцевого шва | GWAN |  | 03:24 | 05:22 | 04:37 | 0 | 904 |  | EXT | Нарушение формы кольцевого шва |  | (c)
74126.294 | 0.074 | 0.015 | -11.426 | -11.485 | 1346 | 1721 | 1576 | 425 | 15 | 6699 |  | CORR | GENE | 04:42 | 05:42 | 05:19 | 112 | 459 | 12 | EXT |  | 0.9 | (c)
74137.72 | 0 | 0 | -11.455 | -11.455 | 709 | 975 | 994 | 709 |  | 6700 | Нарушение формы кольцевого шва | GWAN |  | 05:02 | 05:45 | 05:48 | 0 | 570 |  | EXT | Нарушение формы кольцевого шва |  | (c)
74138.189 | 0.469 | 0.382 | -10.986 | -11.073 | 1756 | 1943 | 1886 | 1756 | 382 | 6700 |  | CORR | GENE | 07:51 | 08:21 | 08:12 | 167 | 259 | 10 | EXT |  | 0.9 | (c)
74162.892 | 2.082 | 1.964 | -8.833 | -8.951 | -1190 | -1165 | -1145 | 1100 | 1964 | 6702 |  | CORR | GENE | 04:15 | 04:18 | 04:22 | 144 | 90 | 10 | EXT |  | 0.9 | (c)
74163.128 | 2.318 | 2.135 | -8.597 | -8.78 | -1294 | -1229 | -1241 | 1188 | 2135 | 6702 |  | CORR | GENE | 03:58 | 04:08 | 04:06 | 485 | 106 | 10 | EXT |  | 0.94 | (c)
74164.842 | 4.032 | 3.769 | -6.883 | -7.146 | -1119 | -1103 | -1099 | 1078 | 3769 | 6702 |  | CORR | AXGR | 04:26 | 04:29 | 04:29 | 467 | 41 | 12 | EXT |  | 0.95 | (c)
74165.277 | 4.467 | 4.433 | -6.448 | -6.482 | -1561 | -1558 | -1535 | 1509 | 4433 | 6702 |  | CORR | GENE | 03:15 | 03:15 | 03:19 | 128 | 52 | 11 | EXT |  | 0.9 | (c)
74170.289 | 9.479 | 9.36 | -1.436 | -1.555 | -980 | -970 | -964 | 947 | 1315 | 6702 |  | CORR | AXGR | 04:48 | 04:50 | 04:51 | 240 | 34 | 10 | EXT |  | 0.91 | (c)
74171.725 | 0 | 0 | -11.55 | -11.55 | 1841 | -2185 | 2171 | 1841 |  | 6703 | Нарушение формы кольцевого шва | GWAN |  | 04:10 | 05:20 | 05:03 | 0 | 660 |  | EXT | Нарушение формы кольцевого шва |  | (c)
74175.592 | 3.867 | 3.801 | -7.683 | -7.749 | -913 | -786 | -816 | 719 | 3801 | 6703 |  | CORR | GENE | 08:45 | 09:06 | 09:01 | 66 | 194 | 10 | EXT |  | 0.89 | (c)
74188.789 | 5.514 | 5.221 | -6.176 | -6.469 | 623 | 1291 | 1069 | 623 | 5221 | 6704 |  | WRIN | GENE | 04:53 | 06:41 | 06:05 | 579 | 892 | 1.2 | N/A | Высота гофр: 17 мм (1,2%). Длина волны: 223 мм Аномалия находится на отводе. |  | (c)
74217.415 | 0 | 0 | -11.03 | -11.03 | -144 | -1 | 15 | 0 |  | 6707 | Нарушение формы кольцевого шва | GWAN |  | 10:01 | 10:24 | 10:27 | 0 | 318 |  | EXT | Нарушение формы кольцевого шва |  | (c)
74218.343 | 0.928 | 0.807 | -10.102 | -10.223 | -1900 | -1631 | -1662 | 1423 | 807 | 6707 |  | DENT | GENE | 05:17 | 06:01 | 05:56 | 295 | 477 | 0.5 | N/A | Глубина вмятины: 7 мм (0,5%). Линейка: 30 см в (81 см; 06:01 ч:мин) |  | (c)
74228.445 | 0 | 0 | -11.48 | -11.48 | -1420 | -1144 | -1145 | 869 |  | 6708 | Нарушение формы кольцевого шва | GWAN |  | 04:45 | 05:30 | 05:29 | 0 | 551 |  | EXT | Нарушение формы кольцевого шва |  | (c)
74228.445 | 0 | 0 | -11.48 | -11.48 | -241 | -53 | 70 | 0 |  | 6708 | Нарушение формы кольцевого шва | GWAN |  | 07:55 | 08:26 | 08:46 | 0 | 622 |  | EXT | Нарушение формы кольцевого шва |  | (c)
74230.585 | 2.14 | 2.131 | -9.34 | -9.349 | -1422 | -1347 | -1335 | 1248 | 2131 | 6708 |  | CORR | CIGR | 04:45 | 04:57 | 04:59 | 25 | 174 | 10 | EXT |  | 0.89 | (c)
74231.026 | 2.581 | 2.557 | -8.899 | -8.923 | -718 | -451 | -535 | 352 | 2557 | 6708 |  | CORR | GENE | 06:38 | 07:21 | 07:08 | 70 | 366 | 11 | EXT |  | 0.89 | (c)
74231.445 | 3 | 2.87 | -8.48 | -8.61 | -840 | -690 | -677 | 515 | 2870 | 6708 |  | DENT | GENE | 06:19 | 06:43 | 06:45 | 229 | 325 | 0.4 | N/A | Глубина вмятины: 6 мм (0,4%). Линейка: 23 см в (287 см; 06:43 ч:мин) |  | (c)
74261.76 | 0 | 0 | -10.885 | -10.885 | 1934 | 2020 | 2116 | 0 |  | 6711 | Нарушение формы кольцевого шва | GWAN |  | 06:48 | 07:02 | 07:18 | 0 | 363 |  | EXT | Нарушение формы кольцевого шва |  | (c)
74305.547 | 0.092 | 0.06 | -11.303 | -11.335 | -1319 | -1164 | -1157 | 994 | 60 | 6715 |  | CORR | GENE | 06:34 | 06:59 | 06:60 | 73 | 325 | 11 | EXT | Аномалия находится на упругопластическом изгибе: R=364 D, максимальное растяжение на 5.4 час. | 0.89 | (c)
74305.795 | 0.34 | 0.291 | -11.055 | -11.104 | -1094 | -790 | -891 | 687 | 291 | 6715 |  | CORR | GENE | 07:10 | 07:59 | 07:43 | 84 | 406 | 10 | EXT | Аномалия находится на упругопластическом изгибе: R=357 D, максимальное растяжение на 5.4 час. | 0.89 | (c)
74307.406 | 1.951 | 1.924 | -9.444 | -9.471 | 1953 | 2102 | 2136 | 1953 | 1924 | 6715 |  | CORR | GENE | 03:22 | 03:46 | 03:51 | 77 | 366 | 10 | EXT | Аномалия находится на упругопластическом изгибе: R=320 D, максимальное растяжение на 5.4 час. | 0.89 | (c)
74327.79 | 0 | 0 | -9.455 | -9.455 | 173 | 307 | 348 | 173 |  | 6717 | Нарушение формы кольцевого шва | GWAN |  | 05:25 | 05:47 | 05:53 | 0 | 351 |  | EXT | Нарушение формы кольцевого шва |  | (c)
74327.79 | 0 | 0 | -9.455 | -9.455 | 1317 | 1450 | 1461 | 1317 |  | 6717 | Нарушение формы кольцевого шва | GWAN |  | 08:30 | 08:51 | 08:53 | 0 | 287 |  | EXT | Нарушение формы кольцевого шва |  | (c)
74337.158 | 9.368 | 9.349 | -0.087 | -0.106 | 96 | 195 | 152 | 96 | 78 | 6717 |  | CORR | CIGR | 05:12 | 05:28 | 05:21 | 28 | 111 | 13 | EXT |  | 0.89 | (c)
74337.245 | 0 | 0 | -11.125 | -11.125 | 1003 | 1141 | 1181 | 1003 |  | 6718 | Нарушение формы кольцевого шва | GWAN |  | 04:33 | 04:55 | 05:01 | 0 | 355 |  | EXT | Нарушение формы кольцевого шва |  | (c)
74359.355 | 0 | 0 | -11.235 | -11.235 | -1247 | -1047 | -1075 | 903 |  | 6720 | Нарушение формы кольцевого шва | GWAN |  | 07:41 | 08:13 | 08:09 | 0 | 344 |  | EXT | Нарушение формы кольцевого шва |  | (c)
74393.42 | 0 | 0 | -11.645 | -11.645 | -2139 | -1875 | -1913 | 1687 |  | 6723 | Нарушение формы кольцевого шва | GWAN |  | 05:32 | 06:15 | 06:09 | 0 | 452 |  | EXT | Нарушение формы кольцевого шва |  | (c)
74426.99 | 0 | 0 | -11.535 | -11.535 | -98 | 83 | 367 | 0 |  | 6726 | Нарушение формы кольцевого шва | GWAN |  | 06:01 | 06:30 | 07:16 | 0 | 928 |  | EXT | Нарушение формы кольцевого шва |  | (c)
74427.104 | 0.114 | 0.067 | -11.421 | -11.468 | -581 | -385 | -456 | 331 | 67 | 6726 |  | CORR | GENE | 04:43 | 05:15 | 05:03 | 94 | 250 | 10 | EXT |  | 0.89 | (c)
74449.685 | 0 | 0 | -11.565 | -11.565 | -1014 | -765 | -527 | 40 |  | 6728 | Нарушение формы кольцевого шва | GWAN |  | 10:17 | 10:58 | 11:36 | 0 | 975 |  | EXT | Нарушение формы кольцевого шва |  | (c)
74483.16 | 0 | 0 | -11.56 | -11.56 | 1024 | 1176 | 1189 | 1024 |  | 6731 | Нарушение формы кольцевого шва | GWAN |  | 10:35 | 10:59 | 11:01 | 0 | 330 |  | EXT | Нарушение формы кольцевого шва |  | (c)
74494.72 | 0 | 0 | -11.25 | -11.25 | 2193 | -1996 | -2020 | 1771 |  | 6732 | Нарушение формы кольцевого шва | GWAN |  | 00:60 | 01:44 | 01:40 | 0 | 498 |  | EXT | Нарушение формы кольцевого шва |  | (c)
74517.195 | 0 | 0 | -11.14 | -11.14 | -221 | -15 | 213 | 0 |  | 6734 | Нарушение формы кольцевого шва | GWAN |  | 11:18 | 11:51 | 12:28 | 0 | 867 |  | EXT | Нарушение формы кольцевого шва |  | (c)
74522.565 | 5.37 | 5.321 | -5.77 | -5.819 | 721 | 888 | 932 | 721 | 5321 | 6734 |  | CORR | GENE | 01:50 | 02:17 | 02:24 | 66 | 421 | 11 | EXT |  | 0.89 | (c)
74528.335 | 0 | 0 | -11.305 | -11.305 | -256 | -135 | -126 | 0 |  | 6735 | Нарушение формы кольцевого шва | GWAN |  | 05:03 | 05:22 | 05:24 | 0 | 259 |  | EXT | Нарушение формы кольцевого шва |  | (c)
74596.685 | 0 | 0 | -10.94 | -10.94 | 673 | 930 | 863 | 673 |  | 6741 | Вышлифовка на шве | GWAN |  | 04:54 | 05:35 | 05:24 | 0 | 379 | 10 | EXT | Вышлифовка на шве |  | (c)
74596.685 | 0 | 0 | -10.94 | -10.94 | 1087 | 1358 | 1331 | 1087 |  | 6741 | Вышлифовка на шве | GWAN |  | 06:00 | 06:44 | 06:40 | 0 | 487 | 12 | EXT | Вышлифовка на шве |  | (c)
74686.5 | 0 | 0 | -11.65 | -11.65 | 1898 | 2073 | -1950 | 1337 |  | 6749 | Нарушение формы кольцевого шва | GWAN |  | 02:07 | 02:36 | 03:46 | 0 | 1226 |  | EXT | Нарушение формы кольцевого шва |  | (c)
74698.15 | 0 | 0 | -11.64 | -11.64 | 2 | 1204 | 724 | 2 |  | 6750 | Нарушение формы кольцевого шва | GWAN |  | 01:43 | 04:57 | 03:39 | 0 | 1445 |  | EXT | Нарушение формы кольцевого шва |  | (c)
74698.611 | 0.461 | 0.318 | -11.179 | -11.322 | 1740 | 1951 | 1977 | 1740 | 318 | 6750 |  | DENT | GENE | 06:23 | 06:58 | 07:02 | 251 | 474 | 0.6 | N/A | Глубина вмятины: 8 мм (0,6%). Линейка: 25 см в (32 см; 06:58 ч:мин) |  | (c)
74754.535 | 0 | 0 | -10.86 | -10.86 | -1969 | -1399 | -1542 | 1115 |  | 6755 | Нарушение формы кольцевого шва | GWAN |  | 10:44 | 00:16 | 11:53 | 0 | 854 |  | EXT | Нарушение формы кольцевого шва |  | (c)
74754.535 | 0 | 0 | -10.86 | -10.86 | -220 | 87 | -9 | 0 |  | 6755 | Нарушение формы кольцевого шва | GWAN |  | 03:26 | 04:15 | 04:00 | 0 | 422 |  | EXT | Нарушение формы кольцевого шва |  | (c)
74787.345 | 0 | 0 | -11.06 | -11.06 | -1945 | -1750 | -1331 | 717 |  | 6758 | Нарушение формы кольцевого шва | GWAN |  | 00:57 | 01:29 | 02:37 | 0 | 1228 |  | EXT | Нарушение формы кольцевого шва |  | (c)
74787.345 | 0 | 0 | -11.06 | -11.06 | 1198 | 1528 | 1476 | 1198 |  | 6758 | Нарушение формы кольцевого шва | GWAN |  | 09:25 | 10:18 | 10:10 | 0 | 556 |  | EXT | Нарушение формы кольцевого шва |  | (c)
74831.235 | 0 | 0 | -10.735 | -10.735 | -629 | -297 | -354 | 79 |  | 6762 | Нарушение формы кольцевого шва | GWAN |  | 08:14 | 09:08 | 08:58 | 0 | 549 |  | EXT | Нарушение формы кольцевого шва |  | (c)
74838.579 | 7.344 | 7.277 | -3.391 | -3.458 | -1536 | -1318 | -1409 | 694 | 3362 | 6762 |  | CORR | GENE | 05:47 | 06:23 | 06:08 | 96 | 255 | 12 | EXT |  | 0.89 | (c)
74841.97 | 0 | 0 | -11.64 | -11.64 | -428 | 317 | 61 | 0 |  | 6763 | Нарушение формы кольцевого шва | GWAN |  | 03:07 | 05:07 | 04:26 | 0 | 978 |  | EXT | Нарушение формы кольцевого шва |  | (c)
74853.61 | 0 | 0 | -11.395 | -11.395 | -1116 | -999 | -976 | 835 |  | 6764 | Нарушение формы кольцевого шва | GWAN |  | 09:59 | 10:18 | 10:22 | 0 | 280 |  | EXT | Нарушение формы кольцевого шва |  | (c)
74853.616 | 0.006 | 0.002 | -11.389 | -11.393 | -1261 | -995 | -1039 | 817 | 2 | 6764 |  | CORR | GENE | 09:36 | 10:19 | 10:12 | 61 | 444 | 10 | EXT |  | 0.89 | (c)
74854.785 | 1.175 | 1.093 | -10.22 | -10.302 | 1820 | 2008 | 2188 | 0 | 1093 | 6764 |  | CORR | GENE | 05:53 | 06:23 | 06:53 | 105 | 736 | 10 | EXT |  | 0.89 | (c)
74861.843 | 8.233 | 8.207 | -3.162 | -3.188 | 670 | 1116 | 990 | 670 | 3132 | 6764 |  | CORR | GENE | 02:48 | 03:60 | 03:39 | 56 | 639 | 13 | EXT |  | 0.89 | (c)
74862.508 | 8.898 | 8.875 | -2.497 | -2.52 | -2215 | -2081 | -2067 | 16 | 2471 | 6764 |  | CORR | GENE | 07:02 | 07:24 | 07:26 | 49 | 295 | 11 | EXT |  | 0.89 | (c)
74863.509 | 9.899 | 9.87 | -1.496 | -1.525 | 1512 | 1723 | 1649 | 445 | 1474 | 6764 |  | CORR | GENE | 05:03 | 05:38 | 05:25 | 51 | 273 | 10 | EXT |  | 0.89 | (c)
74865.005 | 0 | 0 | -10.53 | -10.53 | 89 | 300 | 358 | 89 |  | 6765 | Нарушение формы кольцевого шва | GWAN |  | 09:47 | 10:21 | 10:30 | 0 | 539 |  | EXT | Нарушение формы кольцевого шва |  | (c)
74866.52 | 1.515 | 1.498 | -9.015 | -9.032 | 1344 | 1585 | 1504 | 566 | 1498 | 6765 |  | CORR | CIGR | 01:09 | 01:48 | 01:35 | 47 | 320 | 10 | EXT |  | 0.89 | (c)
74875.535 | 0 | 0 | -11.305 | -11.305 | -1982 | -1786 | -1752 | 1523 | 0 | 6766 | Внутришовный дефект | GWAN |  | 10:20 | 10:52 | 10:57 | 0 | 458 | 15 | MID | Внутришовный дефект |  | (c)
74878.761 | 3.226 | 3.197 | -8.079 | -8.108 | 97 | 182 | 163 | 97 | 3197 | 6766 |  | CORR | GENE | 03:56 | 04:09 | 04:06 | 87 | 131 | 10 | EXT |  | 0.89 | (c)
74886.84 | 0 | 0 | -11.46 | -11.46 | 1668 | 1911 | -2001 | 0 |  | 6767 | Нарушение формы кольцевого шва | GWAN |  | 03:21 | 04:00 | 05:29 | 0 | 1584 |  | EXT | Нарушение формы кольцевого шва |  | (c)
74898.3 | 0 | 0 | -11.285 | -11.285 | -767 | -649 | -602 | 436 | 0 | 6768 | Смещение кромок | GWAN |  | 08:39 | 08:58 | 09:06 | 0 | 330 | 24 | EXT | Смещение кромок Наружу Величина смещения - 3.8 мм. |  | (c)
74899.591 | 1.291 | 1.131 | -9.994 | -10.154 | -1370 | -1261 | -1186 | 861 | 1131 | 6768 |  | DENT | GENE | 07:02 | 07:20 | 07:32 | 307 | 368 | 0.4 | N/A | Глубина вмятины: 5 мм (0,4%). Линейка: 31 см в (113 см; 07:20 ч:мин) |  | (c)
74900.308 | 2.008 | 1.547 | -9.277 | -9.738 | -137 | -91 | -81 | 25 | 1547 | 6768 |  | CORR | GENE | 10:21 | 10:28 | 10:30 | 1545 | 112 | 13 | EXT |  | 1 | (c)
74901.329 | 3.029 | 2.879 | -8.256 | -8.406 | -970 | -908 | -660 | 349 | 2879 | 6768 |  | CORR | GENE | 08:07 | 08:17 | 08:57 | 167 | 620 | 10 | EXT |  | 0.9 | (c)
74902.437 | 4.137 | 4.091 | -7.148 | -7.194 | -1240 | -1212 | -1208 | 991 | 4091 | 6768 |  | CORR | GENE | 07:23 | 07:28 | 07:28 | 237 | 62 | 10 | EXT |  | 0.91 | (c)
74904.069 | 5.769 | 5.634 | -5.516 | -5.651 | -1604 | -1440 | -1389 | 627 | 5422 | 6768 |  | DENT | GENE | 06:24 | 06:51 | 06:59 | 229 | 430 | 0.5 | N/A | Глубина вмятины: 7 мм (0,5%). Линейка: 23 см в (563 см; 06:51 ч:мин) |  | (c)
74909.585 | 0 | 0 | -11.02 | -11.02 | 1548 | -1732 | -1922 | 0 |  | 6769 | Нарушение формы кольцевого шва | GWAN |  | 01:24 | 04:34 | 04:04 | 0 | 1982 |  | EXT | Нарушение формы кольцевого шва Аномалия находится на отводе. |  | (c)
74910.011 | 0.426 | 0.224 | -10.594 | -10.796 | -118 | -63 | -82 | 47 | 224 | 6769 |  | CORR | GENE | 08:55 | 09:04 | 09:00 | 467 | 71 | 16 | EXT | Аномалия находится на отводе. | 0.97 | (c)
74914.13 | 4.545 | 4.507 | -6.475 | -6.513 | -549 | -85 | -317 | 85 | 4507 | 6769 |  | CORR | GENE | 07:45 | 09:00 | 08:23 | 111 | 464 | 11 | EXT | Аномалия находится на отводе. | 0.89 | (c)
74931.825 | 0 | 0 | -11.38 | -11.38 | 282 | 457 | 419 | 282 | 0 | 6771 | Внутришовный дефект | GWAN |  | 00:12 | 00:40 | 00:34 | 0 | 274 | 13 | MID | Внутришовный дефект Аномалия находится на упругопластическом изгибе: R=419 D, максимальное растяжение на 6.1 час. |  | (c)
74931.825 | 0 | 0 | -11.38 | -11.38 | 723 | 1057 | 983 | 723 | 0 | 6771 | Внутришовный дефект | GWAN |  | 01:23 | 02:17 | 02:05 | 0 | 520 | 13 | MID | Внутришовный дефект Аномалия находится на упругопластическом изгибе: R=419 D, максимальное растяжение на 6.1 час. |  | (c)
74962.025 | 7.165 | 7.076 | -3.9 | -3.989 | 647 | 679 | 681 | 647 | 3597 | 6773 |  | CORR | GENE | 11:18 | 11:23 | 11:23 | 392 | 67 | 10 | EXT |  | 0.93 | (c)
74986.449 | 9.279 | 9.135 | -1.781 | -1.925 | -2152 | -1980 | -1987 | 78 | 1662 | 6775 |  | DENT | GENE | 06:20 | 06:48 | 06:47 | 263 | 330 | 0.6 | N/A | Глубина вмятины: 8 мм (0,6%). Линейка: 26 см в (914 см; 06:48 ч:мин) Аномалия находится вблизи продольного шва. Аномалия находится на упругопластическом изгибе. |  | (c)
74997.085 | 8.855 | 8.705 | -2.79 | -2.94 | -583 | -462 | -362 | 142 | 2685 | 6776 |  | DENT | GENE | 05:49 | 06:09 | 06:25 | 255 | 441 | 0.4 | N/A | Глубина вмятины: 6 мм (0,4%). Линейка: 26 см в (871 см; 06:09 ч:мин) Аномалия находится вблизи продольного шва. Аномалия находится на упругопластическом изгибе. |  | (c)
75006.294 | 6.419 | 6.197 | -5.231 | -5.453 | 1948 | 2113 | 2188 | 1948 | 5112 | 6777 |  | DENT | GENE | 06:02 | 06:28 | 06:41 | 341 | 480 | 0.4 | N/A | Глубина вмятины: 5 мм (0,4%). Линейка: 34 см в (620 см; 06:28 ч:мин) |  | (c)
75034.585 | 0 | 0 | -11.65 | -11.65 | -385 | 133 | 7 | 0 |  | 6780 | Нарушение формы кольцевого шва | GWAN |  | 03:14 | 04:38 | 04:18 | 0 | 785 |  | EXT | Нарушение формы кольцевого шва |  | (c)
75069.48 | 0 | 0 | -10.98 | -10.98 | 624 | 747 | 807 | 624 |  | 6783 | Нарушение формы кольцевого шва | GWAN |  | 05:47 | 06:07 | 06:16 | 0 | 367 |  | EXT | Нарушение формы кольцевого шва |  | (c)
75136.73 | 0 | 0 | -10.81 | -10.81 | 2049 | -2209 | -2197 | 1982 |  | 6789 | Нарушение формы кольцевого шва | GWAN |  | 02:14 | 02:47 | 02:49 | 0 | 431 |  | EXT | Нарушение формы кольцевого шва Аномалия находится на отводе. |  | (c)
75136.73 | 0 | 0 | -10.81 | -10.81 | -1716 | -1518 | -1514 | 1311 |  | 6789 | Нарушение формы кольцевого шва | GWAN |  | 04:07 | 04:39 | 04:40 | 0 | 404 |  | EXT | Нарушение формы кольцевого шва Аномалия находится на отводе. |  | (c)
75136.73 | 0 | 0 | -10.81 | -10.81 | 159 | 390 | 317 | 159 |  | 6789 | Нарушение формы кольцевого шва | GWAN |  | 09:09 | 09:47 | 09:35 | 0 | 316 |  | EXT | Нарушение формы кольцевого шва Аномалия находится на отводе. |  | (c)
75138.058 | 1.328 | 1.207 | -9.482 | -9.603 | -312 | -277 | -274 | 235 | 1207 | 6789 |  | CORR | GENE | 07:53 | 07:59 | 07:60 | 244 | 77 | 10 | EXT | Аномалия находится на отводе. | 0.91 | (c)
75180.695 | 0 | 0 | -11.27 | -11.27 | -41 | 127 | 171 | 0 |  | 6793 | Нарушение формы кольцевого шва | GWAN |  | 01:59 | 02:26 | 02:33 | 0 | 424 |  | EXT | Нарушение формы кольцевого шва |  | (c)
75182.166 | 1.471 | 1.122 | -9.799 | -10.148 | -2189 | -2180 | -2171 | 42 | 1122 | 6793 |  | CORR | AXGR | 08:12 | 08:14 | 08:15 | 546 | 35 | 11 | EXT |  | 0.95 | (c)
75203.235 | 0 | 0 | -11.25 | -11.25 | -1045 | -533 | -676 | 308 | 0 | 6795 | Смещение кромок | GWAN |  | 06:43 | 08:05 | 07:42 | 0 | 737 | 15 | EXT | Смещение кромок Наружу Аномалия находится на отводе. Величина смещения - 2.4 мм. |  | (c)
75258.705 | 0 | 0 | -11.075 | -11.075 | -550 | -48 | 8 | 0 |  | 6800 | Нарушение формы кольцевого шва | GWAN |  | 09:29 | 10:50 | 10:59 | 0 | 1117 |  | EXT | Нарушение формы кольцевого шва |  | (c)
75281.175 | 0 | 0 | -11.23 | -11.23 | -560 | -209 | -346 | 131 |  | 6802 | Нарушение формы кольцевого шва | GWAN |  | 00:01 | 00:58 | 00:36 | 0 | 429 |  | EXT | Нарушение формы кольцевого шва |  | (c)
75281.175 | 0 | 0 | -11.23 | -11.23 | 2165 | -2209 | -2002 | 1708 |  | 6802 | Нарушение формы кольцевого шва | GWAN |  | 07:21 | 07:35 | 08:09 | 0 | 588 |  | EXT | Нарушение формы кольцевого шва |  | (c)
75292.405 | 0 | 0 | -11.13 | -11.13 | -1284 | -877 | -669 | 54 |  | 6803 | Нарушение формы кольцевого шва | GWAN |  | 06:19 | 07:24 | 07:58 | 0 | 1230 |  | EXT | Нарушение формы кольцевого шва |  | (c)
75303.535 | 0 | 0 | -11.15 | -11.15 | 189 | 455 | 495 | 189 |  | 6804 | Нарушение формы кольцевого шва | GWAN |  | 07:32 | 08:15 | 08:22 | 0 | 611 |  | EXT | Нарушение формы кольцевого шва |  | (c)
75337.39 | 0 | 0 | -11.155 | -11.155 | -1724 | -1089 | -1362 | 1000 |  | 6807 | Нарушение формы кольцевого шва | GWAN |  | 01:07 | 02:49 | 02:05 | 0 | 724 |  | EXT | Нарушение формы кольцевого шва |  | (c)
75356.078 | 7.533 | 7.471 | -3.222 | -3.284 | 1953 | 2012 | 2006 | 1953 | 3006 | 6808 |  | CORR | GENE | 05:02 | 05:11 | 05:10 | 278 | 107 | 11 | EXT |  | 0.92 | (c)
75389.605 | 7.755 | 7.637 | -3.405 | -3.523 | 592 | 708 | 826 | 592 | 3329 | 6811 |  | DENT | GENE | 06:03 | 06:22 | 06:41 | 194 | 468 | 0.3 | N/A | Глубина вмятины: 4 мм (0,3%). Линейка: 19 см в (764 см; 06:22 ч:мин) |  | (c)
75416.419 | 0.979 | 0.956 | -10.676 | -10.699 | -1668 | -1489 | -1518 | 1367 | 956 | 6814 |  | CORR | GENE | 07:31 | 07:60 | 07:55 | 57 | 301 | 11 | EXT |  | 0.89 | (c)
75438.29 | 0 | 0 | -11.6 | -11.6 | -1215 | -558 | -581 | 53 |  | 6816 | Нарушение формы кольцевого шва | GWAN |  | 10:52 | 00:38 | 12:34 | 0 | 1268 |  | EXT | Нарушение формы кольцевого шва |  | (c)
75438.29 | 0 | 0 | -11.6 | -11.6 | 2003 | -2089 | -2225 | 1991 |  | 6816 | Нарушение формы кольцевого шва | GWAN |  | 07:31 | 08:31 | 08:09 | 0 | 466 |  | EXT | Нарушение формы кольцевого шва |  | (c)
75449.412 | 11.122 | 11.064 | -0.478 | -0.536 | -2201 | -2033 | -2080 | 1958 | 478 | 6816 |  | CORR | GENE | 08:13 | 08:40 | 08:33 | 58 | 243 | 10 | EXT |  | 0.89 | (c)
75461.075 | 11.185 | 11.148 | -0.08 | -0.117 | 1334 | 1724 | 1701 | 1334 | 42 | 6817 |  | CORR | GENE | 06:44 | 07:47 | 07:43 | 75 | 734 | 10 | EXT |  | 0.89 | (c)
75461.155 | 0 | 0 | -11.17 | -11.17 | -1937 | -1709 | -1625 | 1314 |  | 6818 | Нарушение формы кольцевого шва | GWAN |  | 10:07 | 10:43 | 10:57 | 0 | 622 |  | EXT | Нарушение формы кольцевого шва |  | (c)
75472.325 | 0 | 0 | -11.365 | -11.365 | 1036 | 1219 | 1321 | 1036 |  | 6819 | Нарушение формы кольцевого шва | GWAN |  | 02:20 | 02:50 | 03:06 | 0 | 569 |  | EXT | Нарушение формы кольцевого шва Аномалия находится на упругопластическом изгибе: R=415 D, максимальное растяжение на 0.4 час. |  | (c)
75478.809 | 6.484 | 6.328 | -4.881 | -5.037 | -1950 | -1640 | -1675 | 1400 | 4739 | 6819 |  | DENT | GENE | 06:18 | 07:08 | 07:03 | 298 | 550 | 0.8 | N/A | Глубина вмятины: 11 мм (0,8%). Линейка: 30 см в (633 см; 07:08 ч:мин) Аномалия находится на упругопластическом изгибе. |  | (c)
75506.049 | 0.024 | 0.024 | -11.626 | -11.626 | 13 | 164 | 148 | 13 | 24 | 6822 |  | CORR | CIGR | 02:19 | 02:43 | 02:41 | 38 | 269 | 11 | EXT |  | 0.89 | (c)
75515.409 | 9.384 | 9.361 | -2.266 | -2.289 | 224 | 382 | 346 | 224 | 2238 | 6822 |  | CORR | GENE | 02:53 | 03:18 | 03:13 | 51 | 244 | 10 | EXT |  | 0.89 | (c)
75517.675 | 0 | 0 | -11.655 | -11.655 | -2144 | -1935 | -1844 | 1545 |  | 6823 | Нарушение формы кольцевого шва | GWAN |  | 02:45 | 03:18 | 03:33 | 0 | 599 |  | EXT | Нарушение формы кольцевого шва |  | (c)
75517.675 | 0 | 0 | -11.655 | -11.655 | 754 | 1094 | 1137 | 754 |  | 6823 | Нарушение формы кольцевого шва | GWAN |  | 10:32 | 11:27 | 11:34 | 0 | 767 |  | EXT | Нарушение формы кольцевого шва |  | (c)
75522.819 | 5.144 | 5.129 | -6.511 | -6.526 | -1395 | -1230 | -1293 | 1192 | 5129 | 6823 |  | CORR | CIGR | 04:46 | 05:12 | 05:02 | 34 | 203 | 12 | EXT |  | 0.89 | (c)
75526.122 | 8.447 | 8.421 | -3.208 | -3.234 | -1801 | -1766 | -1766 | 1731 | 3179 | 6823 |  | DENT | GENE | 03:40 | 03:46 | 03:46 | 55 | 70 | 0.4 | N/A | Глубина вмятины: 6 мм (0,4%). Линейка: 6 см в (842 см; 03:46 ч:мин) |  | (c)
75552.135 | 0 | 0 | -11.245 | -11.245 | -185 | 82 | 151 | 0 |  | 6826 | Нарушение формы кольцевого шва | GWAN |  | 01:51 | 02:34 | 02:45 | 0 | 673 |  | EXT | Нарушение формы кольцевого шва |  | (c)
75572.146 | 8.766 | 8.626 | -2.479 | -2.619 | 2194 | -2068 | -2029 | 1792 | 2325 | 6827 |  | DENT | GENE | 06:05 | 06:37 | 06:44 | 294 | 476 | 0.4 | N/A | Глубина вмятины: 5 мм (0,4%). Линейка: 29 см в (863 см; 06:37 ч:мин) |  | (c)
75585.38 | 0 | 0 | -10.93 | -10.93 | -695 | -481 | -58 | 0 |  | 6829 | Нарушение формы кольцевого шва | GWAN |  | 00:21 | 00:55 | 02:03 | 0 | 1274 |  | EXT | Нарушение формы кольцевого шва |  | (c)
75605.254 | 8.944 | 8.755 | -2.416 | -2.605 | 1252 | 1371 | 1435 | 1252 | 2279 | 6830 |  | DENT | GENE | 06:16 | 06:35 | 06:45 | 326 | 367 | 0.3 | N/A | Глубина вмятины: 4 мм (0,3%). Линейка: 33 см в (876 см; 06:35 ч:мин) |  | (c)
75607.67 | 0 | 0 | -11.025 | -11.025 | -1010 | -836 | -860 | 710 |  | 6831 | Нарушение формы кольцевого шва | GWAN |  | 11:39 | 00:07 | 12:03 | 0 | 301 |  | EXT | Нарушение формы кольцевого шва |  | (c)
75623.156 | 4.461 | 4.346 | -6.804 | -6.919 | 1103 | 1238 | 1250 | 1103 | 4346 | 6832 |  | DENT | GENE | 06:25 | 06:47 | 06:49 | 215 | 294 | 0.3 | N/A | Глубина вмятины: 4 мм (0,3%). Линейка: 22 см в (435 см; 06:47 ч:мин) |  | (c)
75639.903 | 9.943 | 9.797 | -1.097 | -1.243 | 2009 | 2154 | 2217 | 2009 | 967 | 6833 |  | DENT | GENE | 06:11 | 06:34 | 06:44 | 276 | 416 | 0.4 | N/A | Глубина вмятины: 5 мм (0,4%). Линейка: 28 см в (980 см; 06:34 ч:мин) |  | (c)
75640.591 | 10.631 | 10.495 | -0.409 | -0.545 | 1998 | 2142 | -2206 | 1950 | 290 | 6833 |  | DENT | GENE | 06:09 | 06:32 | 06:50 | 255 | 513 | 0.4 | N/A | Глубина вмятины: 5 мм (0,4%). Линейка: 26 см в (1050 см; 06:32 ч:мин) |  | (c)
75641 | 0 | 0 | -11.225 | -11.225 | -1513 | -1320 | -1379 | 1246 |  | 6834 | Нарушение формы кольцевого шва | GWAN |  | 02:25 | 02:56 | 02:46 | 0 | 267 |  | EXT | Нарушение формы кольцевого шва |  | (c)
75641 | 0 | 0 | -11.225 | -11.225 | 1062 | 1283 | 1488 | 1062 |  | 6834 | Нарушение формы кольцевого шва | GWAN |  | 09:20 | 09:56 | 10:29 | 0 | 852 |  | EXT | Нарушение формы кольцевого шва |  | (c)
75652.225 | 0 | 0 | -11.26 | -11.26 | 45 | 239 | 241 | 45 |  | 6835 | Нарушение формы кольцевого шва | GWAN |  | 09:35 | 10:06 | 10:06 | 0 | 392 |  | EXT | Нарушение формы кольцевого шва |  | (c)
75793.094 | 7.349 | 7.322 | -4.076 | -4.103 | -953 | -599 | -616 | 279 | 3974 | 6847 |  | CORR | GENE | 04:38 | 05:35 | 05:33 | 129 | 674 | 10 | EXT |  | 0.9 | (c)
75796.18 | 10.435 | 10.398 | -0.99 | -1.027 | -1081 | -914 | -835 | 590 | 966 | 6847 |  | CORR | GENE | 04:18 | 04:45 | 04:57 | 61 | 491 | 11 | EXT |  | 0.89 | (c)
75796.397 | 10.652 | 10.55 | -0.773 | -0.875 | -1198 | -914 | -740 | 282 | 694 | 6847 |  | CORR | GENE | 03:59 | 04:44 | 05:13 | 181 | 916 | 11 | EXT |  | 0.9 | (c)
75808.53 | 0 | 0 | -11.37 | -11.37 | 368 | 966 | 957 | 368 | 0 | 6849 | Смещение кромок | GWAN |  | 05:15 | 06:52 | 06:50 | 0 | 1177 | 16 | EXT | Смещение кромок Наружу Величина смещения - 2.4 мм. |  | (c)
75810.618 | 2.088 | 1.952 | -9.282 | -9.418 | 340 | 469 | 529 | 340 | 1952 | 6849 |  | CORR | GENE | 05:11 | 05:32 | 05:41 | 157 | 379 | 11 | EXT |  | 0.9 | (c)
75819.9 | 0 | 0 | -11.5 | -11.5 | -1618 | -1534 | -1377 | 1137 |  | 6850 | Нарушение формы кольцевого шва | GWAN |  | 04:10 | 04:23 | 04:48 | 0 | 482 |  | EXT | Нарушение формы кольцевого шва |  | (c)
75819.9 | 0 | 0 | -11.5 | -11.5 | -147 | -21 | 23 | 0 |  | 6850 | Нарушение формы кольцевого шва | GWAN |  | 08:07 | 08:27 | 08:34 | 0 | 338 |  | EXT | Нарушение формы кольцевого шва |  | (c)
75826.41 | 6.51 | 6.467 | -4.99 | -5.033 | -925 | -787 | -803 | 681 | 4968 | 6850 |  | CORR | GENE | 06:01 | 06:24 | 06:21 | 65 | 244 | 10 | EXT |  | 0.89 | (c)
75827.478 | 7.578 | 7.562 | -3.922 | -3.938 | -90 | -15 | 27 | 0 | 3878 | 6850 |  | CORR | GENE | 08:16 | 08:28 | 08:35 | 60 | 235 | 12 | EXT |  | 0.89 | (c)
75827.527 | 7.627 | 7.617 | -3.873 | -3.883 | -483 | -360 | -370 | 256 | 3833 | 6850 |  | CORR | GENE | 07:13 | 07:33 | 07:31 | 50 | 227 | 12 | EXT |  | 0.89 | (c)
75827.87 | 7.97 | 7.948 | -3.53 | -3.552 | -978 | -813 | -860 | 741 | 3510 | 6850 |  | CORR | CIGR | 05:53 | 06:19 | 06:12 | 42 | 237 | 10 | EXT |  | 0.89 | (c)
75828.01 | 8.11 | 8.068 | -3.39 | -3.432 | -469 | -246 | -288 | 106 | 3367 | 6850 |  | CORR | GENE | 07:15 | 07:51 | 07:44 | 65 | 363 | 16 | EXT |  | 0.89 | (c)
75829.832 | 9.932 | 9.815 | -1.568 | -1.685 | -1702 | -894 | -1085 | 468 | 1430 | 6850 |  | CORR | GENE | 03:56 | 06:06 | 05:36 | 255 | 1233 | 21 | EXT |  | 0.95 | (c)
75830.524 | 10.624 | 10.593 | -0.876 | -0.907 | -1870 | -1700 | -1686 | 1502 | 849 | 6850 |  | CORR | GENE | 03:29 | 03:56 | 03:59 | 58 | 368 | 12 | EXT |  | 0.89 | (c)
75843.045 | 0 | 0 | -10.72 | -10.72 | -1132 | -957 | -969 | 806 | 0 | 6852 | Смещение кромок | GWAN |  | 01:50 | 02:18 | 02:16 | 0 | 326 | 22 | EXT | Смещение кромок Наружу Величина смещения - 3.5 мм. |  | (c)
75891.098 | 4.643 | 4.611 | -6.462 | -6.494 | 1096 | 1256 | 1208 | 1096 | 4611 | 6856 |  | CORR | GENE | 08:16 | 08:42 | 08:34 | 80 | 223 | 10 | EXT |  | 0.89 | (c)
75902.857 | 5.297 | 5.097 | -5.858 | -6.058 | -2154 | -1968 | -1964 | 1773 | 5097 | 6857 |  | DENT | GENE | 06:22 | 06:52 | 06:53 | 332 | 381 | 0.3 | N/A | Глубина вмятины: 4 мм (0,3%). Линейка: 33 см в (510 см; 06:52 ч:мин) |  | (c)
75909.295 | 0.58 | 0.314 | -10.895 | -11.161 | -1695 | -1677 | -1643 | 1590 | 314 | 6858 |  | CORR | GENE | 05:40 | 05:43 | 05:48 | 370 | 105 | 10 | EXT |  | 0.93 | (c)
75909.348 | 0.633 | 0.602 | -10.842 | -10.873 | -1438 | -1302 | -1356 | 1273 | 602 | 6858 |  | CORR | CIGR | 06:21 | 06:43 | 06:35 | 31 | 165 | 10 | EXT |  | 0.89 | (c)
75920.031 | 11.316 | 11.295 | -0.159 | -0.18 | -1256 | -874 | -938 | 620 | 77 | 6858 |  | CORR | GENE | 06:51 | 07:52 | 07:42 | 103 | 636 | 11 | EXT |  | 0.89 | (c)
75929.3 | 9.11 | 8.998 | -1.615 | -1.727 | -2021 | -2002 | -2004 | 210 | 1323 | 6859 |  | CORR | AXGR | 03:37 | 03:40 | 03:39 | 404 | 34 | 11 | EXT | Аномалия находится на отводе. | 0.93 | (c)
75956.59 | 3.57 | 3.42 | -7.855 | -8.005 | 1658 | 1923 | 1979 | 1658 | 3420 | 6862 |  | DENT | GENE | 05:12 | 05:55 | 06:04 | 304 | 642 | 1 | N/A | Глубина вмятины: 14 мм (1,0%). Линейка: 30 см в (342 см; 05:55 ч:мин) |  | (c)
75963.797 | 10.777 | 10.701 | -0.648 | -0.724 | 1238 | 1457 | 1489 | 1238 | 600 | 6862 |  | CORR | GENE | 04:04 | 04:40 | 04:45 | 124 | 502 | 13 | EXT |  | 0.9 | (c)
76034.251 | 2.361 | 2.272 | -9.034 | -9.123 | -1256 | -1054 | -1115 | 973 | 2272 | 6869 |  | DENT | GENE | 11:34 | 00:07 | 11:57 | 178 | 283 | 1 | N/A | Глубина вмятины: 14 мм (1,0%). Линейка: 18 см в (227 см; 00:07 ч:мин) Аномалия находится на отводе. |  | (c)
76036.324 | 4.434 | 4.4 | -6.961 | -6.995 | 118 | 281 | 260 | 118 | 4400 | 6869 |  | CORR | GENE | 03:16 | 03:43 | 03:39 | 54 | 284 | 10 | EXT | Аномалия находится на отводе. | 0.89 | (c)
76043.285 | 0 | 0 | -11.125 | -11.125 | -1373 | -1115 | -867 | 360 |  | 6870 | Нарушение формы кольцевого шва | GWAN |  | 03:52 | 04:34 | 05:14 | 0 | 1013 |  | EXT | Нарушение формы кольцевого шва Аномалия находится на отводе. |  | (c)
76043.381 | 0.096 | 0.07 | -11.029 | -11.055 | -1360 | -1189 | -1274 | 1189 | 70 | 6870 |  | CORR | GENE | 03:55 | 04:22 | 04:08 | 1003 | 171 | 11 | EXT |  | 0.97 | (c)
76044.504 | 1.219 | 1.183 | -9.906 | -9.942 | -761 | -616 | -663 | 565 | 1183 | 6870 |  | CORR | CIGR | 05:31 | 05:55 | 05:47 | 47 | 196 | 10 | EXT |  | 0.89 | (c)
76045.262 | 1.977 | 1.949 | -9.148 | -9.176 | -522 | -381 | -423 | 324 | 1949 | 6870 |  | CORR | CIGR | 06:10 | 06:33 | 06:26 | 39 | 198 | 15 | EXT |  | 0.89 | (c)
76054.41 | 0 | 0 | -10.745 | -10.745 | 1926 | 2111 | 2079 | 1926 |  | 6871 | Нарушение формы кольцевого шва | GWAN |  | 01:58 | 02:28 | 02:23 | 0 | 306 |  | EXT | Нарушение формы кольцевого шва Аномалия находится на отводе. |  | (c)
76055.654 | 1.244 | 0.166 | -9.501 | -10.579 | -707 | -667 | -669 | 631 | 166 | 6871 |  | CORR | GENE | 06:54 | 07:00 | 06:60 | 2633 | 76 | 13 | EXT | Аномалия находится на отводе. | 1 | (b)
76072.131 | 6.976 | 6.493 | -4.254 | -4.737 | -2212 | -2194 | -2188 | 19 | 4036 | 6872 |  | CORR | GENE | 04:12 | 04:15 | 04:16 | 701 | 48 | 10 | EXT | Аномалия находится на упругопластическом изгибе: R=328 D, максимальное растяжение на 6.1 час. | 0.95 | (c)
76076.385 | 0 | 0 | -11.11 | -11.11 | 368 | 500 | 611 | 368 | 0 | 6873 | Смещение кромок | GWAN |  | 03:54 | 04:15 | 04:33 | 0 | 486 | 16 | EXT | Смещение кромок Наружу Аномалия находится на отводе. Величина смещения - 2.6 мм. |  | (c)
76087.495 | 0 | 0 | -11.395 | -11.395 | -2055 | -1759 | -1098 | 141 | 0 | 6874 | Смещение кромок | GWAN |  | 04:30 | 05:18 | 07:05 | 0 | 1914 | 15 | EXT | Смещение кромок Наружу Аномалия находится на отводе. Величина смещения - 2.4 мм. |  | (c)
76098.89 | 0 | 0 | -11.065 | -11.065 | 1253 | 1522 | 1609 | 1253 | 0 | 6875 | Смещение кромок | GWAN |  | 03:28 | 04:11 | 04:25 | 0 | 711 | 16 | EXT | Смещение кромок Наружу Величина смещения - 2.6 мм. Аномалия находится на упругопластическом изгибе: R=443 D, максимальное растяжение на 5.9 час. |  | (c)
76098.89 | 0 | 0 | -11.065 | -11.065 | -909 | -781 | -686 | 463 |  | 6875 | Нарушение формы кольцевого шва | GWAN |  | 09:39 | 09:60 | 10:15 | 0 | 446 |  | EXT | Нарушение формы кольцевого шва Аномалия находится на упругопластическом изгибе: R=443 D, максимальное растяжение на 5.9 час. |  | (c)
76132.045 | 0 | 0 | -11.34 | -11.34 | -1761 | -1251 | -1139 | 518 |  | 6878 | Нарушение формы кольцевого шва | GWAN |  | 02:42 | 04:04 | 04:22 | 0 | 1243 |  | EXT | Нарушение формы кольцевого шва Аномалия находится на упругопластическом изгибе: R=308 D, максимальное растяжение на 0.4 час. |  | (c)
76137.231 | 5.186 | 4.18 | -6.154 | -7.16 | 1698 | -429 | -533 | 0 |  | 6878 |  | OVAL |  | 00:00 | 06:17 | 06:00 | 3595 |  |  | N/A | Овальность: 0,02 |  | (c)
76138.098 | 6.053 | 5.472 | -5.287 | -5.868 | -791 | -547 | -514 | 238 | 4688 | 6878 |  | DENT | GENE | 05:18 | 05:58 | 06:03 | 1180 | 552 | 1.6 | N/A | Глубина вмятины: 23 мм (1,6%). Линейка: 118 см в (547 см; 05:58 ч:мин) Аномалия находится на упругопластическом изгибе. |  | (c)
76160.312 | 5.567 | 5.537 | -5.963 | -5.993 | -396 | -211 | -263 | 129 | 5537 | 6880 |  | CORR | GENE | 03:22 | 03:52 | 03:44 | 62 | 267 | 10 | EXT | Аномалия находится на упругопластическом изгибе: R=406 D, максимальное растяжение на 0.1 час. | 0.89 | (c)
76175.072 | 8.797 | 8.647 | -2.478 | -2.628 | -846 | -564 | -626 | 406 | 2308 | 6881 |  | DENT | GENE | 05:37 | 06:22 | 06:12 | 320 | 440 | 0.6 | N/A | Глубина вмятины: 9 мм (0,6%). Линейка: 32 см в (865 см; 06:22 ч:мин) Аномалия находится на упругопластическом изгибе. |  | (c)
76179.109 | 1.559 | 1.281 | -9.871 | -10.149 | 331 | 478 | 476 | 331 | 1281 | 6882 |  | DENT | GENE | 05:49 | 06:12 | 06:12 | 725 | 291 | 0.4 | N/A | Глубина вмятины: 5 мм (0,4%). Линейка: 73 см в (128 см; 06:12 ч:мин) Аномалия находится на упругопластическом изгибе. |  | (c)
76195.956 | 6.976 | 6.896 | -4.624 | -4.704 | 6 | 19 | 22 | 6 | 4427 | 6883 |  | LWAN | AXGR | 08:53 | 08:55 | 08:55 | 277 | 32 |  | INT | Эквивалент потери металла 11%. Аномалия находится на отводе. |  | (c)
76200.58 | 0 | 0 | -11.415 | -11.415 | -1652 | -1462 | -1135 | 618 |  | 6884 | Нарушение формы кольцевого шва | GWAN |  | 09:18 | 09:49 | 10:41 | 0 | 1034 |  | EXT | Нарушение формы кольцевого шва Аномалия находится на отводе. |  | (c)
76223.455 | 0 | 0 | -11.19 | -11.19 | 2083 | -2052 | -2079 | 1779 |  | 6886 | Нарушение формы кольцевого шва | GWAN |  | 02:53 | 03:45 | 03:41 | 0 | 600 |  | EXT | Нарушение формы кольцевого шва Аномалия находится на упругопластическом изгибе: R=272 D, максимальное растяжение на 6 час. |  | (c)
76223.455 | 0 | 0 | -11.19 | -11.19 | -448 | -188 | -208 | 0 |  | 6886 | Нарушение формы кольцевого шва | GWAN |  | 08:04 | 08:46 | 08:43 | 0 | 481 |  | EXT | Нарушение формы кольцевого шва Аномалия находится на упругопластическом изгибе: R=272 D, максимальное растяжение на 6 час. |  | (c)
76234.645 | 0 | 0 | -11.655 | -11.655 | -688 | -637 | -495 | 303 |  | 6887 | Нарушение формы кольцевого шва | GWAN |  | 03:08 | 03:16 | 03:39 | 0 | 385 |  | EXT | Нарушение формы кольцевого шва |  | (c)
76290.7 | 0 | 0 | -11.25 | -11.25 | -1519 | -1372 | -1230 | 942 |  | 6892 | Нарушение формы кольцевого шва | GWAN |  | 04:13 | 04:36 | 04:59 | 0 | 577 |  | EXT | Нарушение формы кольцевого шва |  | (c)
76369.39 | 0 | 0 | -11.65 | -11.65 | 584 | 773 | 1012 | 584 |  | 6899 | Нарушение формы кольцевого шва | GWAN |  | 02:14 | 02:44 | 03:23 | 0 | 855 |  | EXT | Нарушение формы кольцевого шва |  | (c)
76381.04 | 0 | 0 | -10.865 | -10.865 | -499 | -35 | -107 | 0 |  | 6900 | Нарушение формы кольцевого шва | GWAN |  | 10:02 | 11:17 | 11:06 | 0 | 784 |  | EXT | Нарушение формы кольцевого шва |  | (c)
76391.905 | 0 | 0 | -11.215 | -11.215 | -142 | 143 | 196 | 0 |  | 6901 | Нарушение формы кольцевого шва | GWAN |  | 01:26 | 02:12 | 02:21 | 0 | 676 |  | EXT | Нарушение формы кольцевого шва |  | (c)
76414.385 | 0 | 0 | -11.635 | -11.635 | 1607 | 1759 | 1937 | 1607 |  | 6903 | Нарушение формы кольцевого шва | GWAN |  | 00:11 | 00:36 | 01:05 | 0 | 660 |  | EXT | Нарушение формы кольцевого шва |  | (c)
76449.193 | 1.268 | 1.221 | -9.657 | -9.704 | -1625 | -1394 | -1451 | 1277 | 1221 | 6906 |  | CORR | GENE | 07:01 | 07:38 | 07:29 | 75 | 348 | 11 | EXT |  | 0.89 | (c)
76481.865 | 0 | 0 | -11.695 | -11.695 | -220 | -67 | -110 | 0 |  | 6909 | Нарушение формы кольцевого шва | GWAN |  | 02:37 | 03:02 | 02:55 | 0 | 221 |  | EXT | Нарушение формы кольцевого шва Аномалия находится на упругопластическом изгибе: R=528 D, максимальное растяжение на 6.7 час. |  | (c)
76481.865 | 0 | 0 | -11.695 | -11.695 | 972 | 1130 | 1126 | 972 |  | 6909 | Нарушение формы кольцевого шва | GWAN |  | 05:49 | 06:15 | 06:14 | 0 | 308 |  | EXT | Нарушение формы кольцевого шва Аномалия находится на упругопластическом изгибе: R=528 D, максимальное растяжение на 6.7 час. |  | (c)
76491.211 | 9.346 | 9.324 | -2.349 | -2.371 | 410 | 459 | 457 | 410 | 2322 | 6909 |  | CORR | GENE | 04:19 | 04:27 | 04:26 | 49 | 94 | 11 | EXT | Аномалия находится на упругопластическом изгибе: R=426 D, максимальное растяжение на 6.5 час. | 0.89 | (c)
76498.503 | 4.943 | 4.619 | -6.672 | -6.996 | 1116 | 1184 | 1201 | 1116 | 4619 | 6910 |  | CORR | GENE | 07:38 | 07:49 | 07:52 | 364 | 171 | 10 | EXT | Аномалия находится на упругопластическом изгибе: R=531 D, максимальное растяжение на 6.7 час. | 0.93 | (c)
76527.79 | 0 | 0 | -11.115 | -11.115 | -127 | 167 | 261 | 0 | 0 | 6913 | Смещение кромок | GWAN |  | 04:59 | 05:46 | 06:01 | 0 | 777 | 17 | EXT | Смещение кромок Наружу Величина смещения - 2.6 мм. |  | (c)
76563.301 | 3.161 | 3.001 | -7.784 | -7.944 | -237 | -95 | -134 | 32 | 3001 | 6916 |  | CORR | GENE | 07:03 | 07:26 | 07:20 | 1034 | 205 | 10 | EXT |  | 0.96 | (c)
76582.455 | 0 | 0 | -11.655 | -11.655 | -1397 | -779 | -945 | 492 |  | 6918 | Нарушение формы кольцевого шва | GWAN |  | 01:01 | 02:41 | 02:14 | 0 | 905 |  | EXT | Нарушение формы кольцевого шва |  | (c)
76590.658 | 8.203 | 8.178 | -3.452 | -3.477 | -40 | 32 | 41 | 0 | 3435 | 6918 |  | CORR | CIGR | 04:40 | 04:52 | 04:53 | 42 | 160 | 10 | EXT |  | 0.89 | (c)
76605.56 | 0 | 0 | -11.135 | -11.135 | 1799 | 1964 | -2157 | 1653 |  | 6920 | Нарушение формы кольцевого шва | GWAN |  | 08:05 | 08:32 | 09:27 | 0 | 1009 |  | EXT | Нарушение формы кольцевого шва |  | (c)
76605.642 | 0.082 | 0.021 | -11.053 | -11.114 | 1351 | 1511 | 1512 | 1351 | 21 | 6920 |  | CORR | GENE | 06:53 | 07:19 | 07:19 | 169 | 321 | 11 | EXT |  | 0.9 | (c)
76606.088 | 0.528 | 0.476 | -10.607 | -10.659 | 1370 | 1505 | 1476 | 1370 | 476 | 6920 |  | CORR | GENE | 06:56 | 07:18 | 07:13 | 102 | 211 | 12 | EXT |  | 0.89 | (c)
76608.323 | 2.763 | 2.729 | -8.372 | -8.406 | 1162 | 1373 | 1299 | 1162 | 2729 | 6920 |  | CORR | GENE | 06:22 | 06:56 | 06:44 | 54 | 274 | 11 | EXT |  | 0.89 | (c)
76608.918 | 3.358 | 3.295 | -7.777 | -7.84 | 856 | 957 | 918 | 856 | 3295 | 6920 |  | CORR | GENE | 05:33 | 05:49 | 05:43 | 443 | 123 | 12 | EXT |  | 0.94 | (c)
76638.121 | 9.996 | 9.977 | -1.439 | -1.458 | 1237 | 1383 | 1348 | 772 | 1433 | 6922 |  | CORR | CIGR | 04:47 | 05:11 | 05:05 | 25 | 222 | 10 | EXT |  | 0.89 | (c)
76639.268 | 11.143 | 11.133 | -0.292 | -0.302 | 1798 | 1906 | 1856 | 316 | 280 | 6922 |  | CORR | CIGR | 06:18 | 06:35 | 06:27 | 22 | 117 | 11 | EXT |  | 0.89 | (c)
76645.506 | 5.946 | 5.825 | -5.549 | -5.67 | 1268 | 1459 | 1584 | 1268 | 5431 | 6923 |  | DENT | GENE | 05:43 | 06:14 | 06:34 | 239 | 633 | 0.5 | N/A | Глубина вмятины: 7 мм (0,5%). Линейка: 24 см в (583 см; 06:14 ч:мин) |  | (c)
76651.055 | 0 | 0 | -11.5 | -11.5 | -762 | -625 | -619 | 475 | 0 | 6924 | Смещение кромок | GWAN |  | 03:22 | 03:44 | 03:45 | 0 | 287 | 17 | EXT | Смещение кромок Вовнутрь Величина смещения - 2.7 мм. |  | (c)
76662.555 | 0 | 0 | -11.61 | -11.61 | 1149 | 2129 | 1700 | 1149 |  | 6925 | Нарушение формы кольцевого шва | GWAN |  | 10:56 | 01:34 | 12:25 | 0 | 1101 |  | EXT | Нарушение формы кольцевого шва |  | (c)
76676.391 | 2.226 | 2.2 | -1.414 | -1.44 | 1795 | 1916 | 1883 | 259 | 1397 | 6926 |  | CORR | CIGR | 05:14 | 05:33 | 05:28 | 43 | 177 | 15 | EXT |  | 0.89 | (c)
76685.38 | 0 | 0 | -11.035 | -11.035 | 783 | 1713 | 1421 | 170 |  | 6928 | Нарушение формы кольцевого шва | GWAN |  | 04:45 | 07:15 | 06:28 | 0 | 1277 |  | EXT | Нарушение формы кольцевого шва Аномалия находится на отводе. |  | (c)
76694.789 | 9.409 | 9.319 | -1.626 | -1.716 | -2109 | -2054 | -2029 | 121 | 1521 | 6928 |  | DENT | GENE | 08:58 | 09:07 | 09:11 | 195 | 161 | 0.6 | N/A | Глубина вмятины: 8 мм (0,6%). Линейка: 20 см в (932 см; 09:07 ч:мин) Аномалия находится на отводе. Аномалия находится вблизи продольного шва. |  | (c)
76696.404 | 11.024 | 10.93 | -0.011 | -0.105 | 1022 | 1484 | 1319 | 615 | 11 | 6928 |  | CORR | GENE | 05:24 | 06:38 | 06:12 | 94 | 593 | 10 | EXT | Аномалия находится на отводе. | 0.89 | (c)
76696.415 | 0 | 0 | -10.63 | -10.63 | 2051 | -2212 | 2210 | 2051 |  | 6929 | Нарушение формы кольцевого шва | GWAN |  | 06:06 | 06:38 | 06:31 | 0 | 319 |  | EXT | Нарушение формы кольцевого шва Аномалия находится на отводе. |  | (c)
76707.045 | 0 | 0 | -11.28 | -11.28 | -190 | 313 | 351 | 0 |  | 6930 | Нарушение формы кольцевого шва | GWAN |  | 05:37 | 06:58 | 07:04 | 0 | 1082 |  | EXT | Нарушение формы кольцевого шва |  | (c)
76729.349 | 11.024 | 10.931 | -0.011 | -0.104 | 463 | 1533 | 1137 | 463 | 10 | 6931 |  | CORR | GENE | 03:31 | 06:24 | 05:20 | 94 | 1347 | 11 | EXT | Аномалия находится на упругопластическом изгибе: R=376 D, максимальное растяжение на 6.3 час. | 1.03 | (b)
76785.395 | 0 | 0 | -11.18 | -11.18 | -696 | -482 | -386 | 76 |  | 6937 | Нарушение формы кольцевого шва | GWAN |  | 04:44 | 05:18 | 05:34 | 0 | 621 |  | EXT | Нарушение формы кольцевого шва |  | (c)
76798.166 | 1.591 | 1.441 | -9.869 | -10.019 | -1607 | -1535 | -1526 | 1445 | 1441 | 6938 |  | DENT | GENE | 04:17 | 04:28 | 04:30 | 227 | 161 | 0.6 | N/A | Глубина вмятины: 9 мм (0,6%). Линейка: 23 см в (144 см; 04:28 ч:мин) Аномалия находится на отводе. |  | (c)
76802.962 | 6.387 | 6.339 | -5.073 | -5.121 | -1056 | -925 | -959 | 862 | 5064 | 6938 |  | CORR | GENE | 05:46 | 06:07 | 06:01 | 57 | 194 | 10 | EXT | Аномалия находится на отводе. | 0.89 | (c)
76830.485 | 0 | 0 | -11.2 | -11.2 | 1835 | 1896 | 2021 | 1835 |  | 6941 | Нарушение формы кольцевого шва | GWAN |  | 09:23 | 09:33 | 09:53 | 0 | 372 |  | EXT | Нарушение формы кольцевого шва |  | (c)
76832.605 | 2.12 | 2.098 | -9.08 | -9.102 | 644 | 777 | 732 | 644 | 2098 | 6941 |  | CORR | CIGR | 06:11 | 06:32 | 06:25 | 35 | 176 | 10 | EXT |  | 0.89 | (c)
76833.641 | 3.156 | 3.126 | -8.044 | -8.074 | 698 | 824 | 761 | 698 | 3126 | 6941 |  | CORR | GENE | 06:20 | 06:40 | 06:30 | 111 | 126 | 10 | EXT |  | 0.89 | (c)
76853.363 | 0.033 | 0.019 | -11.312 | -11.326 | -1284 | -1073 | -1137 | 947 | 19 | 6943 |  | CORR | GENE | 05:42 | 06:15 | 06:05 | 145 | 293 | 15 | EXT | Аномалия находится на отводе. | 0.9 | (c)
76854.782 | 1.452 | 1.435 | -9.893 | -9.91 | -1379 | -1313 | -1323 | 852 | 1435 | 6943 |  | CORR | GENE | 05:26 | 05:37 | 05:35 | 1526 | 111 | 11 | EXT | Аномалия находится на отводе. | 0.98 | (c)
76870.649 | 5.974 | 5.865 | -4.841 | -4.95 | 2163 | -2168 | -2218 | 0 | 4841 | 6944 |  | CORR | GENE | 04:56 | 05:17 | 05:09 | 109 | 161 | 10 | EXT |  | 0.89 | (c)
76871.009 | 6.334 | 6.307 | -4.481 | -4.508 | 2218 | -2139 | -2191 | 0 | 4481 | 6944 |  | CORR | CIGR | 05:05 | 05:21 | 05:13 | 27 | 104 | 10 | EXT |  | 0.89 | (c)
76872.333 | 7.658 | 7.585 | -3.157 | -3.23 | -2205 | -2186 | -2180 | 26 | 2744 | 6944 |  | CORR | GENE | 05:11 | 05:14 | 05:15 | 486 | 49 | 17 | EXT |  | 0.98 | (c)
76874.517 | 9.842 | 9.669 | -0.973 | -1.146 | -2204 | -2190 | -2187 | 26 | 900 | 6944 |  | CORR | AXGR | 05:11 | 05:13 | 05:14 | 246 | 34 | 10 | EXT |  | 0.91 | (c)
76941.105 | 0 | 0 | -11.12 | -11.12 | -957 | -154 | -521 | 85 |  | 6951 | Нарушение формы кольцевого шва | GWAN |  | 00:21 | 02:31 | 01:32 | 0 | 872 |  | EXT | Нарушение формы кольцевого шва Аномалия находится на отводе. |  | (c)
76944.125 | 3.02 | 3.008 | -8.1 | -8.112 | 302 | 354 | 372 | 302 | 3008 | 6951 |  | CORR | GENE | 03:44 | 03:53 | 03:56 | 50 | 139 | 10 | EXT | Аномалия находится на отводе. | 0.89 | (c)
76946.655 | 5.55 | 5.535 | -5.57 | -5.585 | 1354 | 1513 | 1455 | 676 | 5525 | 6951 |  | CORR | GENE | 06:34 | 06:60 | 06:50 | 60 | 200 | 10 | EXT | Аномалия находится на отводе. | 0.89 | (c)
76947.36 | 6.255 | 6.242 | -4.865 | -4.878 | 528 | 777 | 680 | 528 | 4843 | 6951 |  | CORR | CIGR | 04:21 | 05:01 | 04:45 | 35 | 305 | 10 | EXT | Аномалия находится на отводе. | 0.89 | (c)
76947.74 | 6.635 | 6.583 | -4.485 | -4.537 | 1099 | 1503 | 1356 | 617 | 4457 | 6951 |  | CORR | GENE | 05:53 | 06:58 | 06:35 | 80 | 514 | 11 | EXT | Аномалия находится на отводе. | 0.89 | (c)
76947.825 | 6.72 | 6.673 | -4.4 | -4.447 | 654 | 774 | 802 | 654 | 4367 | 6951 |  | CORR | GENE | 04:41 | 05:01 | 05:05 | 80 | 296 | 12 | EXT | Аномалия находится на отводе. | 0.89 | (c)
76947.952 | 6.847 | 6.808 | -4.273 | -4.312 | 1114 | 1501 | 1410 | 524 | 4236 | 6951 |  | CORR | GENE | 05:56 | 06:58 | 06:43 | 76 | 592 | 11 | EXT | Аномалия находится на отводе. | 0.89 | (c)
76949.104 | 7.999 | 7.972 | -3.121 | -3.148 | 344 | 396 | 413 | 344 | 3088 | 6951 |  | CORR | GENE | 03:51 | 03:60 | 04:02 | 60 | 139 | 10 | EXT | Аномалия находится на отводе. | 0.89 | (c)
76949.916 | 8.811 | 8.708 | -2.309 | -2.412 | 623 | 749 | 850 | 623 | 2251 | 6951 |  | CORR | GENE | 04:36 | 04:57 | 05:13 | 161 | 453 | 11 | EXT | Аномалия находится на отводе. | 0.9 | (c)
76950.21 | 9.105 | 9.095 | -2.015 | -2.025 | 1107 | 1277 | 1460 | 418 | 1885 | 6951 |  | CORR | GENE | 05:54 | 06:22 | 06:51 | 140 | 706 | 15 | EXT | Аномалия находится на отводе. | 0.9 | (c)
76950.57 | 9.465 | 9.461 | -1.655 | -1.659 | 1199 | 1273 | 1373 | 683 | 1619 | 6951 |  | CORR | CIGR | 06:09 | 06:21 | 06:37 | 40 | 349 | 10 | EXT | Аномалия находится на отводе. | 0.89 | (c)
76950.678 | 9.573 | 9.456 | -1.547 | -1.664 | 546 | 741 | 685 | 546 | 1474 | 6951 |  | CORR | GENE | 04:24 | 04:55 | 04:46 | 190 | 279 | 10 | EXT | Аномалия находится на отводе. | 0.9 | (c)
76950.806 | 9.701 | 9.661 | -1.419 | -1.459 | 1005 | 1256 | 1301 | 633 | 1364 | 6951 |  | CORR | GENE | 05:38 | 06:18 | 06:26 | 95 | 592 | 15 | EXT | Аномалия находится на отводе. | 0.89 | (c)
76961.054 | 8.829 | 8.68 | -2.811 | -2.96 | -1063 | -1031 | -1002 | 940 | 2308 | 6952 |  | CORR | GENE | 04:22 | 04:27 | 04:32 | 652 | 123 | 12 | EXT | Аномалия находится на упругопластическом изгибе: R=930 D, максимальное растяжение на 0 час. | 0.96 | (c)
76961.873 | 9.648 | 9.616 | -1.992 | -2.024 | -1187 | -981 | -1038 | 888 | 1957 | 6952 |  | CORR | GENE | 04:02 | 04:35 | 04:26 | 67 | 299 | 11 | EXT | Аномалия находится на упругопластическом изгибе: R=813 D, максимальное растяжение на 12 час. | 0.89 | (c)
76963.865 | 0 | 0 | -11.255 | -11.255 | -489 | -350 | -334 | 178 |  | 6953 | Нарушение формы кольцевого шва | GWAN |  | 08:33 | 08:55 | 08:58 | 0 | 311 |  | EXT | Нарушение формы кольцевого шва Аномалия находится на упругопластическом изгибе: R=633 D, максимальное растяжение на 11.8 час. |  | (c)
76964.18 | 0.315 | 0.244 | -10.94 | -11.011 | -2009 | -1987 | -1983 | 1956 | 244 | 6953 |  | CORR | GENE | 04:27 | 04:31 | 04:32 | 567 | 53 | 10 | EXT | Аномалия находится на упругопластическом изгибе: R=615 D, максимальное растяжение на 11.8 час. | 0.94 | (c)
76993.057 | 6.732 | 6.593 | -4.428 | -4.567 | 540 | 653 | 690 | 540 | 4313 | 6955 |  | DENT | GENE | 06:04 | 06:22 | 06:28 | 254 | 301 | 0.3 | N/A | Глубина вмятины: 4 мм (0,3%). Линейка: 25 см в (659 см; 06:22 ч:мин) |  | (c)
76996.369 | 10.044 | 9.993 | -1.116 | -1.167 | -48 | 81 | 177 | 0 | 1102 | 6955 |  | CORR | GENE | 04:29 | 04:50 | 05:05 | 65 | 450 | 11 | EXT |  | 0.89 | (c)
77035.19 | 0 | 0 | -11.26 | -11.26 | -1126 | -900 | -957 | 788 |  | 6961 | Нарушение формы кольцевого шва | GWAN |  | 11:46 | 00:22 | 12:13 | 0 | 337 |  | EXT | Нарушение формы кольцевого шва |  | (c)
77065.167 | 7.902 | 7.73 | -3.083 | -3.255 | 1102 | 1221 | 1276 | 1102 | 2973 | 6963 |  | DENT | GENE | 06:42 | 07:01 | 07:10 | 282 | 348 | 0.4 | N/A | Глубина вмятины: 5 мм (0,4%). Линейка: 28 см в (773 см; 07:01 ч:мин) |  | (c)
77068.25 | 0 | 0 | -11.2 | -11.2 | -1455 | -1229 | -969 | 483 |  | 6964 | Нарушение формы кольцевого шва | GWAN |  | 05:23 | 05:60 | 06:42 | 0 | 972 |  | EXT | Нарушение формы кольцевого шва Аномалия находится на отводе. |  | (c)
77074.381 | 6.131 | 6.071 | -5.069 | -5.129 | -1904 | -1635 | -1733 | 1563 | 5065 | 6964 |  | CORR | GENE | 04:11 | 04:54 | 04:38 | 64 | 341 | 10 | EXT | Аномалия находится на отводе. | 0.89 | (c)
77077.639 | 9.389 | 9.036 | -1.811 | -2.164 | -565 | -373 | -421 | 278 | 636 | 6964 |  | CORR | GENE | 07:47 | 08:18 | 08:10 | 1528 | 287 | 10 | EXT | Аномалия находится на отводе. | 0.97 | (c)
77079.428 | 11.178 | 11.056 | -0.022 | -0.144 | -602 | -526 | -549 | 496 | 13 | 6964 |  | CORR | GENE | 07:41 | 07:53 | 07:50 | 131 | 106 | 13 | EXT | Аномалия находится на отводе. | 0.9 | (c)
77079.859 | 0.409 | 0.37 | -11.141 | -11.18 | 1254 | 1425 | 1573 | 1254 | 370 | 6965 |  | CORR | GENE | 04:22 | 04:50 | 05:14 | 176 | 638 | 10 | EXT |  | 0.9 | (c)
77091 | 0 | 0 | -11.33 | -11.33 | -848 | -726 | -686 | 524 |  | 6966 | Нарушение формы кольцевого шва | GWAN |  | 00:33 | 00:53 | 00:59 | 0 | 323 |  | EXT | Нарушение формы кольцевого шва Аномалия находится на отводе. |  | (c)
77125.178 | 0.393 | 0.279 | -9.742 | -9.856 | -1467 | -1420 | -1422 | 1378 | 279 | 6969 |  | CORR | GENE | 06:58 | 07:06 | 07:06 | 460 | 89 | 12 | EXT |  | 0.95 | (c)
77128.879 | 4.094 | 4.064 | -6.041 | -6.071 | -1688 | -1532 | -1610 | 1532 | 4064 | 6969 |  | CORR | GENE | 06:23 | 06:48 | 06:35 | 66 | 156 | 10 | EXT |  | 0.89 | (c)
77140.433 | 5.513 | 5.29 | -5.922 | -6.145 | 1641 | 1828 | 1946 | 1641 | 5290 | 6970 |  | DENT | GENE | 06:39 | 07:09 | 07:28 | 350 | 610 | 0.7 | N/A | Глубина вмятины: 10 мм (0,7%). Линейка: 35 см в (529 см; 07:09 ч:мин) |  | (c)
77162.83 | 4.825 | 4.477 | -6.055 | -6.403 | 1648 | 1731 | 1895 | 1648 | 4477 | 6972 |  | DENT | GENE | 06:22 | 06:35 | 07:02 | 579 | 495 | 0.4 | N/A | Глубина вмятины: 5 мм (0,4%). Линейка: 58 см в (448 см; 06:35 ч:мин) |  | (c)
77168.885 | 0 | 0 | -11.565 | -11.565 | 851 | 884 | 1116 | 851 |  | 6973 | Нарушение формы кольцевого шва | GWAN |  | 01:08 | 01:13 | 01:51 | 0 | 529 |  | EXT | Нарушение формы кольцевого шва |  | (c)
77174.782 | 5.897 | 5.881 | -5.668 | -5.684 | -1474 | -1413 | -1411 | 1349 | 5653 | 6973 |  | GOUG | CIGR | 06:52 | 07:02 | 07:03 | 31 | 126 | 8 | EXT | Задир. |  | (c)
77174.865 | 5.98 | 5.806 | -5.585 | -5.759 | -1531 | -1411 | -1325 | 1118 | 5429 | 6973 |  | DENT | GENE | 06:43 | 07:03 | 07:17 | 330 | 413 | 0.3 | N/A | Глубина вмятины: 4 мм (0,3%). Линейка: 33 см в (581 см; 07:03 ч:мин) Аномалия находится вблизи дефекта потери металла. |  | (c)
77176.725 | 7.84 | 7.811 | -3.725 | -3.754 | 17 | 96 | 93 | 17 | 3697 | 6973 |  | CORR | GENE | 10:53 | 11:06 | 11:05 | 57 | 153 | 10 | EXT |  | 0.89 | (c)
77187.171 | 6.721 | 6.56 | -4.159 | -4.32 | 74 | 140 | 130 | 74 | 3856 | 6974 |  | CORR | GENE | 06:10 | 06:21 | 06:19 | 464 | 112 | 11 | EXT | Аномалия находится на упругопластическом изгибе: R=490 D, максимальное растяжение на 6 час. | 0.94 | (c)
77187.679 | 7.229 | 7.133 | -3.651 | -3.747 | 98 | 131 | 130 | 98 | 3204 | 6974 |  | CORR | GENE | 06:14 | 06:19 | 06:19 | 543 | 65 | 14 | EXT | Аномалия находится на упругопластическом изгибе: R=479 D, максимальное растяжение на 5.9 час. | 0.97 | (c)
77200.695 | 0 | 0 | -11.165 | -11.165 | -896 | -662 | -587 | 278 |  | 6976 | Нарушение формы кольцевого шва | GWAN |  | 11:52 | 00:29 | 12:41 | 0 | 618 |  | EXT | Нарушение формы кольцевого шва Аномалия находится на упругопластическом изгибе: R=314 D, максимальное растяжение на 5.9 час. |  | (c)
77205.692 | 4.997 | 4.917 | -6.168 | -6.248 | 1825 | 2077 | 1964 | 127 | 4917 | 6976 |  | CORR | GENE | 07:11 | 07:51 | 07:33 | 98 | 279 | 10 | EXT | Аномалия находится на упругопластическом изгибе: R=302 D, максимальное растяжение на 5.6 час. | 0.89 | (c)
77206.212 | 5.517 | 5.482 | -5.648 | -5.683 | 1638 | 1764 | 1732 | 405 | 5482 | 6976 |  | CORR | CIGR | 06:41 | 07:01 | 06:56 | 47 | 188 | 11 | EXT | Аномалия находится на упругопластическом изгибе: R=311 D, максимальное растяжение на 5.6 час. | 0.9 | (c)
77214.213 | 2.353 | 2.314 | -9.082 | -9.121 | 2169 | -2194 | 2222 | 0 | 2314 | 6977 |  | CORR | GENE | 05:51 | 06:07 | 05:60 | 55 | 107 | 10 | EXT |  | 0.89 | (c)
77220.257 | 8.397 | 8.231 | -3.038 | -3.204 | -1912 | -1867 | -1881 | 319 | 2886 | 6977 |  | CORR | GENE | 06:52 | 06:59 | 06:57 | 318 | 62 | 14 | EXT | Аномалия находится на упругопластическом изгибе: R=784 D, максимальное растяжение на 0.9 час. | 0.94 | (c)
77221.248 | 9.388 | 9.228 | -2.047 | -2.207 | -1643 | -1611 | -1604 | 588 | 1654 | 6977 |  | CORR | GENE | 07:36 | 07:41 | 07:42 | 553 | 77 | 12 | EXT | Аномалия находится на упругопластическом изгибе: R=597 D, максимальное растяжение на 0.9 час. | 0.95 | (c)
77222.218 | 10.358 | 10.143 | -1.077 | -1.292 | -1764 | -1627 | -1680 | 466 | 585 | 6977 |  | CORR | GENE | 07:16 | 07:38 | 07:30 | 707 | 168 | 10 | EXT | Аномалия находится на упругопластическом изгибе: R=494 D, максимальное растяжение на 1 час. | 0.95 | (c)
77222.911 | 11.051 | 10.934 | -0.384 | -0.501 | -1732 | -1715 | -1708 | 498 | 119 | 6977 |  | CORR | GENE | 07:21 | 07:24 | 07:25 | 382 | 49 | 13 | EXT | Аномалия находится на упругопластическом изгибе: R=447 D, максимальное растяжение на 1 час. | 0.94 | (c)
77223.85 | 0.555 | 0.066 | -10.675 | -11.164 | -648 | -630 | -618 | 588 | 66 | 6978 |  | CORR | GENE | 07:27 | 07:30 | 07:32 | 548 | 60 | 10 | EXT | Аномалия находится на упругопластическом изгибе: R=414 D, максимальное растяжение на 1 час. | 0.94 | (c)
77232.033 | 8.738 | 8.65 | -2.492 | -2.58 | -913 | -894 | -889 | 865 | 2278 | 6978 |  | CORR | GENE | 06:44 | 06:47 | 06:48 | 302 | 48 | 10 | EXT | Аномалия находится на упругопластическом изгибе: R=662 D, максимальное растяжение на 1.1 час. | 0.92 | (c)
77238.411 | 3.886 | 3.829 | -7.619 | -7.676 | 1348 | 1606 | 1499 | 1348 | 3829 | 6979 |  | CORR | GENE | 05:29 | 06:11 | 05:54 | 108 | 302 | 13 | EXT |  | 0.9 | (c)
77263.804 | 6.274 | 6.226 | -5.226 | -5.274 | 1712 | 1895 | 1848 | 1712 | 5206 | 6981 |  | CORR | GENE | 05:21 | 05:50 | 05:43 | 68 | 271 | 10 | EXT |  | 0.89 | (c)
77280.03 | 11 | 10.98 | -0.08 | -0.1 | -1291 | -1244 | -1228 | 1164 | 62 | 6982 |  | CORR | CIGR | 04:41 | 04:49 | 04:52 | 38 | 127 | 10 | EXT |  | 0.89 | (c)
77288.32 | 8.21 | 7.985 | -3.07 | -3.295 | -581 | -528 | -520 | 459 | 2894 | 6983 |  | CORR | GENE | 05:41 | 05:50 | 05:51 | 401 | 122 | 10 | EXT |  | 0.93 | (c)
77302.78 | 0 | 0 | -11.46 | -11.46 | -891 | -732 | -703 | 515 |  | 6985 | Нарушение формы кольцевого шва | GWAN |  | 11:14 | 11:40 | 11:44 | 0 | 376 |  | EXT | Нарушение формы кольцевого шва |  | (c)
77328.384 | 2.684 | 2.594 | -8.861 | -8.951 | 747 | 906 | 836 | 747 | 2594 | 6987 |  | DENT | GENE | 01:14 | 01:40 | 01:28 | 150 | 179 | 1.2 | N/A | Глубина вмятины: 17 мм (1,2%). Линейка: 15 см в (259 см; 01:40 ч:мин) |  | (c)
77332.518 | 6.818 | 6.796 | -4.727 | -4.749 | -272 | 27 | -87 | 0 | 4687 | 6987 |  | GOUG | GENE | 10:29 | 11:18 | 10:59 | 62 | 369 | 10 | EXT | Задир. |  | (c)
77334.137 | 8.437 | 7.908 | -3.108 | -3.637 | 2103 | 2164 | 2157 | 2103 | 2681 | 6987 |  | GOUG | GENE | 04:53 | 05:03 | 05:02 | 956 | 108 | 10 | EXT | Зона задиров. |  | (c)
77338.803 | 1.558 | 1.312 | -9.932 | -10.178 | -1396 | -1307 | -1324 | 1251 | 1312 | 6988 |  | CORR | GENE | 04:23 | 04:37 | 04:34 | 535 | 145 | 10 | EXT |  | 0.94 | (c)
77344.172 | 6.927 | 6.909 | -4.563 | -4.581 | 990 | 1000 | 1001 | 990 | 4544 | 6988 |  | GOUG | PITT | 10:48 | 10:49 | 10:50 | 37 | 22 | 10 | EXT | Задир. |  | (c)
77348.735 | 0 | 0 | -11.63 | -11.63 | -1758 | -782 | -977 | 195 |  | 6989 | Нарушение формы кольцевого шва | GWAN |  | 10:30 | 01:08 | 12:36 | 0 | 1562 |  | EXT | Нарушение формы кольцевого шва Аномалия находится на отводе. |  | (c)
77360.365 | 0 | 0 | -11.185 | -11.185 | -1382 | -1237 | -1205 | 849 |  | 6990 | Нарушение формы кольцевого шва | GWAN |  | 10:47 | 11:10 | 11:15 | 0 | 354 |  | EXT | Нарушение формы кольцевого шва Аномалия находится на отводе. |  | (c)
77361.28 | 0.915 | 0.914 | -10.27 | -10.271 | 1250 | 1430 | 1410 | 661 | 914 | 6990 |  | CORR | GENE | 05:52 | 06:21 | 06:17 | 179 | 319 | 12 | EXT | Аномалия находится на отводе. | 0.91 | (c)
77361.701 | 1.336 | 1.321 | -9.849 | -9.864 | 1302 | 1431 | 1408 | 716 | 1321 | 6990 |  | CORR | GENE | 06:00 | 06:21 | 06:17 | 115 | 212 | 11 | EXT | Аномалия находится на отводе. | 0.89 | (c)
77362.234 | 1.869 | 1.862 | -9.316 | -9.323 | 1186 | 1367 | 1277 | 863 | 1862 | 6990 |  | CORR | CIGR | 05:41 | 06:11 | 05:56 | 21 | 181 | 11 | EXT | Аномалия находится на отводе. | 0.89 | (c)
77362.433 | 2.068 | 1.859 | -9.117 | -9.326 | 1451 | 1529 | 1518 | 646 | 1859 | 6990 |  | CORR | GENE | 06:24 | 06:37 | 06:35 | 609 | 133 | 11 | EXT | Аномалия находится на отводе. | 0.95 | (c)
77367.647 | 7.282 | 7.2 | -3.903 | -3.985 | 1682 | 1701 | 1698 | 517 | 3860 | 6990 |  | CORR | AXGR | 07:01 | 07:04 | 07:04 | 125 | 32 | 18 | EXT | Аномалия находится на отводе. | 0.9 | (c)
77371.55 | 0 | 0 | -11.395 | -11.395 | 1753 | 1859 | 1965 | 54 |  | 6991 | Нарушение формы кольцевого шва | GWAN |  | 05:52 | 06:10 | 06:27 | 0 | 424 |  | EXT | Нарушение формы кольцевого шва Аномалия находится на отводе. |  | (c)
77382.368 | 10.818 | 10.798 | -0.577 | -0.597 | 1691 | 1963 | 1827 | 267 | 563 | 6991 |  | CORR | CIGR | 05:42 | 06:26 | 06:04 | 34 | 272 | 10 | EXT | Аномалия находится на упругопластическом изгибе: R=406 D, максимальное растяжение на 11.7 час. | 0.89 | (c)
77394.921 | 0.381 | -1.485 | -11.109 | -12.975 | 1007 | -1293 | -1223 | 0 |  | 6993 |  | OVAL |  | 00:00 | 05:49 | 06:00 | 4917 |  |  | N/A | Овальность: 0,01 |  | (c)
77395.769 | 1.229 | 1.08 | -10.261 | -10.41 | -1529 | -1119 | -1254 | 979 | 1080 | 6993 |  | DENT | GENE | 05:11 | 06:17 | 05:55 | 306 | 550 | 1.1 | N/A | Глубина вмятины: 15 мм (1,1%). Линейка: 31 см в (108 см; 06:17 ч:мин) Аномалия находится на отводе. |  | (c)
77406.03 | 0 | 0 | -4.325 | -4.325 | -92 | 179 | 107 | 0 |  | 6994 | Нарушение формы кольцевого шва | GWAN |  | 11:22 | 00:06 | 11:54 | 0 | 398 |  | EXT | Нарушение формы кольцевого шва Аномалия находится на отводе. |  | (c)
77406.03 | 0 | 0 | -4.325 | -4.325 | 1355 | 1479 | 1567 | 450 | 0 | 6994 | Непровар / утяжина | GWAN |  | 03:16 | 03:36 | 03:50 | 0 | 426 | 17 | INT | Непровар / утяжина Аномалия находится на отводе. |  | (c)
77410.193 | 4.163 | 4.152 | -0.162 | -0.173 | -1896 | -1729 | -1804 | 334 | 129 | 6994 |  | CORR | CIGR | 06:31 | 06:58 | 06:46 | 44 | 184 | 14 | EXT |  | 0.89 | (c)
77416.755 | 0 | 0 | -10.2 | -10.2 | -839 | -708 | -699 | 558 |  | 6996 | Нарушение формы кольцевого шва | GWAN |  | 00:38 | 00:59 | 01:01 | 0 | 281 |  | EXT | Нарушение формы кольцевого шва Аномалия находится на отводе. |  | (c)
77416.755 | 0 | 0 | -10.2 | -10.2 | 443 | 670 | 822 | 443 |  | 6996 | Нарушение формы кольцевого шва | GWAN |  | 04:05 | 04:41 | 05:06 | 0 | 759 |  | EXT | Нарушение формы кольцевого шва Аномалия находится на отводе. |  | (c)
77416.755 | 0 | 0 | -10.2 | -10.2 | 1856 | 2128 | -2084 | 0 |  | 6996 | Нарушение формы кольцевого шва | GWAN |  | 07:53 | 08:37 | 09:17 | 0 | 1043 |  | EXT | Нарушение формы кольцевого шва Аномалия находится на отводе. |  | (c)
77426.955 | 0 | 0 | -11.405 | -11.405 | 1388 | 1465 | 1557 | 505 |  | 6997 | Нарушение формы кольцевого шва | GWAN |  | 02:12 | 02:24 | 02:39 | 0 | 337 |  | EXT | Нарушение формы кольцевого шва Аномалия находится на отводе. |  | (c)
77438.273 | 11.318 | 11.266 | -0.087 | -0.139 | -1201 | -1038 | -1037 | 873 | 49 | 6997 |  | CORR | GENE | 07:14 | 07:40 | 07:40 | 90 | 328 | 11 | EXT |  | 0.89 | (c)
77438.36 | 0 | 0 | -11.4 | -11.4 | -1976 | -1620 | -1661 | 255 |  | 6998 | Нарушение формы кольцевого шва | GWAN |  | 03:50 | 04:48 | 04:41 | 0 | 630 |  | EXT | Нарушение формы кольцевого шва Аномалия находится на отводе. |  | (c)
77457.215 | 7.455 | 7.427 | -3.81 | -3.838 | 262 | 302 | 322 | 262 | 3800 | 6999 |  | GOUG | CIGR | 11:59 | 00:05 | 12:09 | 38 | 121 | 10 | EXT | Задир. Аномалия находится на упругопластическом изгибе: R=637 D, максимальное растяжение на 4.8 час. |  | (c)
77460.059 | 10.299 | 10.28 | -0.966 | -0.985 | 1964 | 2158 | 2061 | 72 | 911 | 6999 |  | CORR | GENE | 04:34 | 05:05 | 04:49 | 74 | 194 | 10 | EXT |  | 0.89 | (c)
77494.785 | 0 | 0 | -11.535 | -11.535 | -166 | -4 | 58 | 0 |  | 7003 | Нарушение формы кольцевого шва | GWAN |  | 03:37 | 04:03 | 04:13 | 0 | 449 |  | EXT | Нарушение формы кольцевого шва Аномалия находится на отводе. |  | (c)
77494.785 | 0 | 0 | -11.535 | -11.535 | 639 | 1368 | 1232 | 639 |  | 7003 | Нарушение формы кольцевого шва | GWAN |  | 05:47 | 07:44 | 07:23 | 0 | 1186 |  | EXT | Нарушение формы кольцевого шва Аномалия находится на отводе. |  | (c)
77551.377 | 0.102 | 0.08 | -11.283 | -11.305 | 437 | 504 | 529 | 437 | 80 | 7008 |  | CORR | CIGR | 04:02 | 04:13 | 04:17 | 43 | 184 | 10 | EXT | Аномалия находится на упругопластическом изгибе: R=506 D, максимальное растяжение на 5.8 час. | 0.89 | (c)
77561.511 | 10.236 | 10.187 | -1.149 | -1.198 | 1864 | 1927 | 1946 | 1864 | 1139 | 7008 |  | CORR | GENE | 07:52 | 08:03 | 08:06 | 59 | 165 | 13 | EXT | Аномалия находится на упругопластическом изгибе: R=396 D, максимальное растяжение на 6.2 час. | 0.89 | (c)
77569.162 | 6.502 | 6.467 | -4.823 | -4.858 | -1218 | -1208 | -1207 | 1196 | 4776 | 7009 |  | GOUG | AXGR | 02:45 | 02:46 | 02:46 | 82 | 22 | 11 | EXT | Задир. Аномалия находится на упругопластическом изгибе: R=541 D, максимальное растяжение на 6.2 час. |  | (c)
77585.243 | 0.043 | 0.031 | -11.332 | -11.344 | 1044 | 1290 | 1263 | 1044 | 31 | 7011 |  | CORR | GENE | 02:07 | 02:47 | 02:43 | 86 | 438 | 16 | EXT |  | 0.89 | (c)
77593.592 | 8.392 | 8.231 | -2.983 | -3.144 | 2144 | -2185 | -1940 | 1563 | 2796 | 7011 |  | CORR | GENE | 05:05 | 05:26 | 06:06 | 348 | 754 | 10 | EXT | Аномалия находится на упругопластическом изгибе: R=349 D, максимальное растяжение на 11.6 час. | 0.92 | (c)
77594.747 | 9.547 | 9.516 | -1.828 | -1.859 | -2044 | -1881 | -1924 | 1805 | 1805 | 7011 |  | CORR | GENE | 05:49 | 06:15 | 06:08 | 54 | 239 | 10 | EXT | Аномалия находится на упругопластическом изгибе: R=324 D, максимальное растяжение на 11.6 час. | 0.89 | (c)
77596.547 | 11.347 | 11.291 | -0.028 | -0.084 | 1421 | 1959 | -1007 | 0 | 17 | 7011 |  | CORR | GENE | 03:08 | 04:35 | 08:36 | 67 | 4066 | 10 | EXT | Аномалия находится на упругопластическом изгибе: R=299 D, максимальное растяжение на 11.5 час. | 0.89 | (c)
77604.545 | 7.97 | 7.958 | -3.685 | -3.697 | -623 | -471 | -523 | 424 | 3665 | 7012 |  | CORR | CIGR | 07:52 | 08:17 | 08:08 | 32 | 199 | 11 | EXT | Аномалия находится на упругопластическом изгибе: R=309 D, максимальное растяжение на 11.2 час. | 0.89 | (c)
77622.584 | 2.829 | 2.814 | -8.516 | -8.531 | 1076 | 1296 | 1228 | 1076 | 2814 | 7014 |  | CORR | GENE | 05:11 | 05:46 | 05:35 | 102 | 304 | 10 | EXT |  | 0.89 | (c)
77633.202 | 2.102 | 2.056 | -9.343 | -9.389 | -1782 | -1600 | -1527 | 1272 | 2056 | 7015 |  | CORR | GENE | 05:26 | 05:55 | 06:07 | 87 | 509 | 12 | EXT |  | 0.89 | (c)
77653.658 | 0.018 | 0.011 | -11.232 | -11.239 | 1208 | 1268 | 1405 | 1208 | 11 | 7017 |  | CORR | GENE | 09:19 | 09:29 | 09:51 | 55 | 393 | 11 | EXT |  | 0.89 | (c)
77698.896 | 11.051 | 11.011 | -0.124 | -0.164 | 1988 | 2153 | -2225 | 1978 | 98 | 7020 |  | CORR | GENE | 04:16 | 04:42 | 04:56 | 66 | 495 | 10 | EXT |  | 0.89 | (c)
77718.381 | 2.391 | 2.354 | -2.744 | -2.781 | 1316 | 1456 | 1386 | 775 | 2354 | 7023 |  | CORR | GENE | 06:10 | 06:33 | 06:22 | 66 | 140 | 10 | EXT |  | 0.89 | (c)
77718.769 | 2.779 | 2.737 | -2.356 | -2.398 | 1309 | 1462 | 1404 | 731 | 2339 | 7023 |  | CORR | GENE | 06:09 | 06:34 | 06:25 | 59 | 191 | 11 | EXT |  | 0.89 | (c)
77721.621 | 0.496 | 0.454 | -10.674 | -10.716 | 791 | 981 | 964 | 791 | 454 | 7024 |  | CORR | GENE | 05:57 | 06:27 | 06:24 | 58 | 345 | 10 | EXT |  | 0.89 | (c)
77743.531 | 11.236 | 11.167 | -0.034 | -0.103 | 542 | 739 | 904 | 542 | 29 | 7025 |  | CORR | GENE | 06:49 | 07:21 | 07:47 | 74 | 725 | 12 | EXT |  | 0.89 | (c)
77744.939 | 1.374 | 1.364 | -9.346 | -9.356 | -427 | -396 | -388 | 349 | 1364 | 7026 |  | CORR | GENE | 04:43 | 04:48 | 04:49 | 50 | 78 | 10 | EXT |  | 0.89 | (c)
77747.92 | 4.355 | 4.305 | -6.365 | -6.415 | 101 | 181 | 231 | 101 | 4305 | 7026 |  | CORR | GENE | 06:08 | 06:21 | 06:29 | 64 | 259 | 12 | EXT |  | 0.89 | (c)
77748.171 | 4.606 | 4.499 | -6.114 | -6.221 | 179 | 294 | 266 | 179 | 4499 | 7026 |  | CORR | GENE | 06:21 | 06:39 | 06:35 | 118 | 175 | 13 | EXT |  | 0.9 | (c)
77749.031 | 5.466 | 5.234 | -5.254 | -5.486 | 323 | 336 | 387 | 323 | 4819 | 7026 |  | CORR | GENE | 06:44 | 06:46 | 06:54 | 667 | 129 | 11 | EXT |  | 0.95 | (c)
77749.461 | 5.896 | 5.88 | -4.824 | -4.84 | -321 | -267 | -268 | 214 | 4813 | 7026 |  | CORR | CIGR | 04:60 | 05:09 | 05:09 | 27 | 107 | 10 | EXT |  | 0.89 | (c)
77750.893 | 7.328 | 7.152 | -3.392 | -3.568 | -233 | -122 | -153 | 72 | 3249 | 7026 |  | CORR | GENE | 05:14 | 05:32 | 05:27 | 319 | 161 | 11 | EXT |  | 0.92 | (c)
77751.331 | 7.766 | 7.693 | -2.954 | -3.027 | 217 | 373 | 346 | 217 | 2931 | 7026 |  | CORR | GENE | 06:27 | 06:52 | 06:48 | 96 | 258 | 12 | EXT |  | 0.89 | (c)
77751.702 | 8.137 | 8.069 | -2.583 | -2.651 | 214 | 317 | 318 | 214 | 2366 | 7026 |  | CORR | GENE | 06:26 | 06:43 | 06:43 | 285 | 208 | 10 | EXT |  | 0.92 | (c)
77752.731 | 9.166 | 9.1 | -1.554 | -1.62 | 451 | 728 | 620 | 451 | 1542 | 7026 |  | CORR | GENE | 07:05 | 07:49 | 07:32 | 78 | 338 | 11 | EXT |  | 0.89 | (c)
77753.04 | 9.475 | 9.325 | -1.245 | -1.395 | 301 | 405 | 503 | 301 | 1110 | 7026 |  | DENT | GENE | 06:40 | 06:57 | 07:13 | 285 | 404 | 0.4 | N/A | Глубина вмятины: 6 мм (0,4%). Линейка: 29 см в (933 см; 06:57 ч:мин) Аномалия находится вблизи дефекта потери металла. |  | (c)
77753.193 | 9.628 | 9.33 | -1.092 | -1.39 | 149 | 434 | 318 | 149 | 1075 | 7026 |  | CORR | GENE | 06:16 | 07:02 | 06:43 | 315 | 338 | 11 | EXT |  | 0.92 | (c)
77753.346 | 9.781 | 9.765 | -0.939 | -0.955 | 299 | 433 | 468 | 299 | 871 | 7026 |  | CORR | GENE | 06:40 | 07:02 | 07:07 | 84 | 339 | 12 | EXT |  | 0.89 | (c)
77754.088 | 10.523 | 10.164 | -0.197 | -0.556 | 377 | 495 | 468 | 377 | 140 | 7026 |  | CORR | GENE | 06:52 | 07:12 | 07:07 | 416 | 182 | 10 | EXT |  | 0.93 | (c)
77755.281 | 0.996 | 0.184 | -10.284 | -11.096 | 2127 | 2177 | 2171 | 16 | 184 | 7027 |  | CORR | GENE | 04:26 | 04:34 | 04:33 | 970 | 87 | 10 | EXT |  | 0.96 | (c)
77757.585 | 3.3 | 1.375 | -7.98 | -9.905 | -1343 | -1230 | -1273 | 888 | 1375 | 7027 |  | CORR | GENE | 07:06 | 07:24 | 07:17 | 2203 | 140 | 11 | EXT |  | 0.98 | (c)
77759.155 | 4.87 | 3.901 | -6.41 | -7.379 | -1320 | -1229 | -1241 | 911 | 3901 | 7027 |  | CORR | GENE | 07:10 | 07:24 | 07:22 | 1395 | 157 | 12 | EXT |  | 0.98 | (c)
77764.386 | 10.101 | 10.081 | -1.179 | -1.199 | -1350 | -1330 | -1299 | 881 | 849 | 7027 |  | CORR | GENE | 07:05 | 07:08 | 07:13 | 350 | 101 | 11 | EXT |  | 0.93 | (c)
77766.087 | 0.522 | 0.315 | -10.898 | -11.105 | -1887 | -1679 | -1720 | 344 | 315 | 7028 |  | CORR | GENE | 06:44 | 07:17 | 07:11 | 264 | 333 | 11 | EXT |  | 0.92 | (c)
77766.719 | 1.154 | 1.143 | -10.266 | -10.277 | -1516 | -1463 | -1443 | 714 | 1143 | 7028 |  | CORR | CIGR | 07:44 | 07:52 | 07:56 | 30 | 146 | 10 | EXT |  | 0.89 | (c)
77767.076 | 1.511 | 1.483 | -9.909 | -9.937 | -1618 | -1509 | -1563 | 613 | 1483 | 7028 |  | CORR | GENE | 07:27 | 07:45 | 07:36 | 62 | 109 | 10 | EXT |  | 0.89 | (c)
77771.565 | 6 | 4.61 | -5.42 | -6.81 | -1569 | -1533 | -1510 | 661 | 4396 | 7028 |  | CORR | GENE | 07:35 | 07:41 | 07:45 | 2414 | 119 | 15 | EXT |  | 1.02 | (b)
77773.54 | 7.975 | 7.674 | -3.445 | -3.746 | -1489 | -1478 | -1450 | 742 | 3315 | 7028 |  | CORR | GENE | 07:48 | 07:50 | 07:54 | 431 | 78 | 10 | EXT |  | 0.93 | (c)
77774.126 | 8.561 | 8.384 | -2.859 | -3.036 | -1716 | -1625 | -1637 | 514 | 2006 | 7028 |  | CORR | GENE | 07:11 | 07:26 | 07:24 | 1030 | 158 | 14 | EXT |  | 0.99 | (c)
77798.539 | 10.879 | 10.766 | -0.056 | -0.169 | 173 | 190 | 194 | 173 | 38 | 7030 |  | ARTD | AXGR | 00:28 | 00:30 | 00:31 | 131 | 42 |  | EXT | Эквивалент потери металла 10%. |  | (c)
77798.595 | 0 | 0 | -11.2 | -11.2 | -2128 | -1998 | -1341 | 102 |  | 7031 | Нарушение формы кольцевого шва | GWAN |  | 05:15 | 05:36 | 07:22 | 0 | 1575 |  | EXT | Нарушение формы кольцевого шва |  | (c)
77831.827 | 10.777 | 10.709 | -0.473 | -0.541 | -1943 | -1864 | -1869 | 288 | 297 | 7033 |  | DENT | GENE | 04:23 | 04:36 | 04:35 | 244 | 147 | 0.4 | N/A | Глубина вмятины: 6 мм (0,4%). Линейка: 24 см в (1071 см; 04:36 ч:мин) |  | (c)
77834.718 | 2.418 | 0.771 | -8.912 | -10.559 | -1906 | -1615 | -1733 | 324 | 771 | 7034 |  | CORR | GENE | 06:43 | 07:30 | 07:11 | 2254 | 348 | 10 | EXT |  | 0.97 | (c)
77837.436 | 5.136 | 5.126 | -6.194 | -6.204 | -1833 | -1783 | -1775 | 397 | 5126 | 7034 |  | CORR | CIGR | 06:55 | 07:03 | 07:04 | 23 | 117 | 13 | EXT |  | 0.89 | (c)
77854.953 | 0.038 | 0.022 | -11.212 | -11.228 | -1808 | -1528 | -1289 | 422 | 22 | 7036 |  | CORR | GENE | 06:27 | 07:12 | 07:51 | 73 | 1039 | 10 | EXT |  | 0.89 | (c)
77864.571 | 9.656 | 9.553 | -1.594 | -1.697 | 1687 | 1777 | 1732 | 453 | 1586 | 7036 |  | CORR | GENE | 03:51 | 04:06 | 03:59 | 111 | 90 | 10 | EXT |  | 0.89 | (c)
77875.048 | 8.883 | 8.856 | -2.422 | -2.449 | -894 | -834 | -762 | 631 | 2278 | 7037 |  | CORR | GENE | 08:04 | 08:14 | 08:25 | 171 | 263 | 10 | EXT |  | 0.9 | (c)
77876.553 | 10.388 | 10.374 | -0.917 | -0.931 | 2090 | 2218 | 2187 | 0 | 860 | 7037 |  | CORR | GENE | 04:05 | 04:26 | 04:21 | 71 | 195 | 10 | EXT |  | 0.89 | (c)
77877.504 | 0.034 | 0.018 | -11.206 | -11.222 | -488 | -202 | -92 | 0 | 18 | 7038 |  | CORR | GENE | 08:54 | 09:41 | 09:58 | 55 | 793 | 11 | EXT |  | 0.89 | (c)
77877.996 | 0.526 | 0.504 | -10.714 | -10.736 | 2181 | -2206 | -2213 | 0 | 504 | 7038 |  | CORR | CIGR | 04:05 | 04:17 | 04:16 | 32 | 133 | 10 | EXT |  | 0.89 | (c)
77878.986 | 1.516 | 1.114 | -9.724 | -10.126 | 2127 | 2143 | 2152 | 53 | 1114 | 7038 |  | CORR | GENE | 03:57 | 03:59 | 04:01 | 526 | 51 | 10 | EXT |  | 0.94 | (c)
77883.492 | 6.022 | 5.989 | -5.218 | -5.251 | -1641 | -1461 | -1538 | 590 | 5197 | 7038 |  | CORR | GENE | 05:48 | 06:18 | 06:05 | 54 | 206 | 13 | EXT |  | 0.89 | (c)
77885.753 | 8.283 | 8.266 | -2.957 | -2.974 | -1175 | -920 | -985 | 795 | 2912 | 7038 |  | CORR | GENE | 07:04 | 07:45 | 07:34 | 62 | 380 | 10 | EXT |  | 0.89 | (c)
77887.191 | 9.721 | 9.721 | -1.519 | -1.519 | -1097 | -845 | -962 | 828 | 1469 | 7038 |  | CORR | GENE | 07:16 | 07:57 | 07:38 | 50 | 269 | 10 | EXT |  | 0.89 | (c)
77888.71 | 0 | 0 | -11.595 | -11.595 | -447 | 111 | 102 | 0 | 0 | 7039 | Внутришовный дефект | GWAN |  | 03:55 | 05:25 | 05:24 | 0 | 1097 | 10 | MID | Внутришовный дефект |  | (c)
77888.71 | 0 | 0 | -11.595 | -11.595 | 1120 | 1530 | 1578 | 1120 |  | 7039 | Нарушение формы кольцевого шва | GWAN |  | 08:08 | 09:15 | 09:22 | 0 | 915 |  | EXT | Нарушение формы кольцевого шва |  | (c)
77889.129 | 0.419 | 0.363 | -11.176 | -11.232 | 845 | 1008 | 942 | 845 | 363 | 7039 |  | CORR | GENE | 07:24 | 07:50 | 07:40 | 94 | 193 | 15 | EXT |  | 0.89 | (c)
77890.991 | 2.281 | 2.272 | -9.314 | -9.323 | -41 | 73 | 58 | 0 | 2272 | 7039 |  | CORR | CIGR | 05:01 | 05:19 | 05:17 | 31 | 198 | 10 | EXT |  | 0.89 | (c)
77892.739 | 4.029 | 3.888 | -7.566 | -7.707 | 381 | 544 | 698 | 381 | 3888 | 7039 |  | DENT | GENE | 06:09 | 06:35 | 07:00 | 306 | 634 | 0.4 | N/A | Глубина вмятины: 6 мм (0,4%). Линейка: 31 см в (389 см; 06:35 ч:мин) |  | (c)
77922.833 | 0.523 | 0.512 | -10.212 | -10.223 | -1752 | -1688 | -1684 | 1616 | 512 | 7042 |  | CORR | CIGR | 07:50 | 08:00 | 08:01 | 23 | 136 | 12 | EXT |  | 0.89 | (c)
77924.454 | 2.144 | 2.134 | -8.591 | -8.601 | -2202 | -2095 | -2052 | 1902 | 2134 | 7042 |  | CORR | CIGR | 06:37 | 06:54 | 07:01 | 30 | 300 | 10 | EXT |  | 0.89 | (c)
77924.715 | 2.405 | 2.335 | -8.33 | -8.4 | 2179 | -2094 | -2100 | 1918 | 2335 | 7042 |  | CORR | GENE | 06:24 | 06:54 | 06:54 | 196 | 364 | 10 | EXT |  | 0.9 | (c)
77933.016 | 10.706 | 10.667 | -0.029 | -0.068 | -1343 | -1284 | -1252 | 1161 | 21 | 7042 |  | CORR | CIGR | 08:56 | 09:05 | 09:10 | 47 | 182 | 11 | EXT |  | 0.89 | (c)
77951.192 | 6.927 | 6.852 | -4.468 | -4.543 | -110 | 11 | -33 | 0 | 4412 | 7044 |  | CORR | GENE | 05:43 | 06:03 | 05:56 | 131 | 154 | 11 | EXT |  | 0.9 | (c)
77951.752 | 7.487 | 7.208 | -3.908 | -4.187 | 1 | 106 | 82 | 1 | 3787 | 7044 |  | CORR | GENE | 06:01 | 06:18 | 06:14 | 400 | 162 | 10 | EXT |  | 0.93 | (c)
77954.947 | 10.682 | 10.24 | -0.713 | -1.155 | -1144 | -1120 | -1121 | 1098 | 494 | 7044 |  | ARTD | AXGR | 02:57 | 03:00 | 03:00 | 661 | 46 |  | EXT | Эквивалент потери металла 10%. |  | (c)
77955.608 | 11.343 | 11.214 | -0.052 | -0.181 | -230 | 179 | 23 | 0 | 30 | 7044 |  | CORR | GENE | 05:24 | 06:30 | 06:05 | 151 | 505 | 15 | EXT |  | 0.91 | (c)
77973.807 | 7.697 | 7.628 | -3.938 | -4.007 | 958 | 1143 | 1103 | 958 | 3872 | 7046 |  | DENT | GENE | 05:40 | 06:10 | 06:04 | 135 | 290 | 0.6 | N/A | Глубина вмятины: 8 мм (0,6%). Линейка: 14 см в (763 см; 06:10 ч:мин) |  | (c)
77988.622 | 10.877 | 10.857 | -0.188 | -0.208 | -1225 | -997 | -1067 | 910 | 164 | 7047 |  | CORR | CIGR | 03:27 | 04:04 | 03:52 | 44 | 315 | 10 | EXT |  | 0.89 | (c)
77991.119 | 2.309 | 2.271 | -8.106 | -8.144 | 456 | 577 | 525 | 456 | 2271 | 7048 |  | CORR | GENE | 03:07 | 03:27 | 03:18 | 57 | 138 | 11 | EXT |  | 0.89 | (c)
78000.591 | 1.366 | 1.297 | -10.059 | -10.128 | -467 | -282 | -292 | 118 | 1297 | 7049 |  | CORR | GENE | 07:24 | 07:54 | 07:52 | 116 | 349 | 10 | EXT |  | 0.89 | (c)
78005.522 | 6.297 | 6.279 | -5.128 | -5.146 | 277 | 342 | 336 | 277 | 5108 | 7049 |  | CORR | CIGR | 09:24 | 09:34 | 09:33 | 38 | 119 | 10 | EXT |  | 0.89 | (c)
78089.855 | 3.825 | 3.754 | -7.59 | -7.661 | 14 | 494 | 463 | 14 | 3754 | 7057 |  | GOUG | GENE | 04:47 | 06:04 | 05:59 | 420 | 899 | 9 | EXT | Зона задиров. |  | (c)
78094.072 | 8.042 | 7.981 | -3.373 | -3.434 | 141 | 264 | 280 | 141 | 3351 | 7057 |  | CORR | GENE | 05:07 | 05:27 | 05:30 | 83 | 279 | 13 | EXT |  | 0.89 | (c)
78095.002 | 8.972 | 8.72 | -2.443 | -2.695 | -429 | -232 | -272 | 116 | 2345 | 7057 |  | GOUG | GENE | 03:35 | 04:07 | 04:01 | 350 | 312 | 11 | EXT | Зона задиров. |  | (c)
78119.984 | 0.034 | 0.023 | -11.196 | -11.207 | 503 | 995 | 930 | 503 | 23 | 7060 |  | CORR | GENE | 03:31 | 04:50 | 04:40 | 133 | 854 | 12 | EXT |  | 0.9 | (c)
78120.583 | 0.633 | 0.467 | -10.597 | -10.763 | 506 | 845 | 945 | 506 | 467 | 7060 |  | CORR | GENE | 03:31 | 04:26 | 04:42 | 359 | 878 | 10 | EXT |  | 0.93 | (c)
78125.163 | 5.213 | 5.202 | -6.017 | -6.028 | 640 | 707 | 711 | 640 | 5202 | 7060 |  | CORR | GENE | 03:53 | 04:04 | 04:04 | 77 | 142 | 10 | EXT |  | 0.89 | (c)
78155.353 | 1.703 | 1.667 | -9.502 | -9.538 | -895 | -694 | -669 | 443 | 1667 | 7063 |  | CORR | GENE | 06:41 | 07:14 | 07:18 | 66 | 453 | 11 | EXT |  | 0.89 | (c)
78171.593 | 6.738 | 6.16 | -4.022 | -4.6 | 2135 | 2167 | 2164 | 37 | 3210 | 7064 |  | CORR | GENE | 05:04 | 05:10 | 05:09 | 1390 | 59 | 14 | EXT |  | 1 | (b)
78171.908 | 7.053 | 5.517 | -3.707 | -5.243 | -2208 | -2163 | -2160 | 23 | 3295 | 7064 |  | CORR | GENE | 05:23 | 05:31 | 05:31 | 1948 | 96 | 12 | EXT |  | 0.99 | (c)
78177.944 | 2.329 | 2.308 | -8.596 | -8.617 | 990 | 1106 | 1211 | 798 | 2308 | 7065 |  | CORR | GENE | 04:32 | 04:51 | 05:08 | 269 | 442 | 11 | EXT |  | 0.92 | (c)
78180.52 | 4.905 | 4.835 | -6.02 | -6.09 | 1544 | 1919 | 1894 | 0 | 4835 | 7065 |  | CORR | GENE | 06:02 | 07:02 | 06:58 | 103 | 699 | 10 | EXT |  | 0.89 | (c)
78183.034 | 7.419 | 7.394 | -3.506 | -3.531 | 1911 | 2132 | 2056 | 29 | 3465 | 7065 |  | CORR | GENE | 07:01 | 07:36 | 07:24 | 66 | 290 | 11 | EXT |  | 0.89 | (c)
78185.804 | 10.189 | 10.172 | -0.736 | -0.753 | 1787 | 1987 | 1991 | 36 | 711 | 7065 |  | CORR | CIGR | 06:41 | 07:13 | 07:14 | 42 | 407 | 10 | EXT |  | 0.89 | (c)
78188.139 | 1.599 | 1.55 | -9.831 | -9.88 | -2032 | -1757 | -1817 | 198 | 1550 | 7066 |  | CORR | GENE | 03:59 | 04:43 | 04:34 | 79 | 429 | 10 | EXT |  | 0.89 | (c)
78191.627 | 5.087 | 5.067 | -6.343 | -6.363 | -635 | -536 | -538 | 442 | 5067 | 7066 |  | CORR | CIGR | 07:44 | 08:00 | 08:00 | 35 | 193 | 11 | EXT |  | 0.89 | (c)
78205.649 | 7.679 | 7.61 | -3.676 | -3.745 | -1863 | -1570 | -1675 | 367 | 3627 | 7067 |  | CORR | GENE | 04:11 | 04:58 | 04:41 | 118 | 376 | 11 | EXT |  | 0.89 | (c)
78206.229 | 8.259 | 8.217 | -3.096 | -3.138 | -1923 | -1752 | -1812 | 307 | 3086 | 7067 |  | CORR | GENE | 04:01 | 04:29 | 04:19 | 52 | 223 | 11 | EXT |  | 0.89 | (c)
78220.954 | 11.629 | 11.357 | -0.031 | -0.303 | -1561 | -1425 | -1481 | 1400 | 14 | 7068 |  | CORR | GENE | 06:28 | 06:50 | 06:41 | 289 | 161 | 10 | EXT |  | 0.92 | (c)
78221.053 | 0.068 | 0.037 | -11.122 | -11.153 | 514 | 1384 | 1098 | 514 | 37 | 7069 |  | CORR | GENE | 02:30 | 04:50 | 04:04 | 118 | 1168 | 12 | EXT |  | 0.9 | (c)
78227.61 | 6.625 | 5.662 | -4.565 | -5.528 | -1951 | -1815 | -1794 | 279 | 4268 | 7069 |  | CORR | GENE | 07:52 | 08:14 | 08:17 | 1260 | 315 | 10 | EXT |  | 0.96 | (c)
78229.373 | 8.388 | 7.891 | -2.802 | -3.299 | -2150 | -2063 | -2004 | 80 | 2320 | 7069 |  | CORR | GENE | 07:20 | 07:34 | 07:43 | 979 | 292 | 11 | EXT |  | 0.97 | (c)
78239.644 | 7.469 | 7.458 | -4.061 | -4.072 | -2210 | -1985 | -2098 | 1985 | 4035 | 7070 |  | CORR | CIGR | 05:22 | 05:59 | 05:40 | 37 | 225 | 10 | EXT |  | 0.89 | (c)
78243.819 | 0.114 | 0.066 | -11.331 | -11.379 | 2169 | -2126 | -1665 | 1037 | 66 | 7071 |  | CORR | GENE | 01:58 | 02:25 | 03:39 | 94 | 1255 | 13 | EXT |  | 0.89 | (c)
78254.55 | 10.845 | 10.832 | -0.6 | -0.613 | -1762 | -1665 | -1673 | 1585 | 578 | 7071 |  | CORR | CIGR | 03:24 | 03:39 | 03:38 | 35 | 177 | 10 | EXT |  | 0.89 | (c)
78255.116 | 11.411 | 11.351 | -0.034 | -0.094 | -1745 | -990 | -1296 | 847 | 7 | 7071 |  | CORR | GENE | 03:27 | 05:28 | 04:39 | 87 | 898 | 11 | EXT |  | 0.89 | (c)
78255.15 | 0 | 0 | -11.15 | -11.15 | -649 | -146 | -224 | 0 |  | 7072 | Нарушение формы кольцевого шва | GWAN |  | 07:27 | 08:49 | 08:36 | 0 | 851 |  | EXT | Нарушение формы кольцевого шва |  | (c)
78255.15 | 0 | 0 | -11.15 | -11.15 | -1366 | -21 | -535 | 0 | 0 | 7072 | Смещение кромок | GWAN |  | 05:32 | 09:09 | 07:46 | 0 | 1663 | 15 | EXT | Смещение кромок Наружу Величина смещения - 2.4 мм. |  | (c)
78255.487 | 0.337 | 0.283 | -10.813 | -10.867 | -752 | -739 | -733 | 715 | 283 | 7072 |  | CORR | AXGR | 07:11 | 07:13 | 07:14 | 122 | 37 | 11 | EXT |  | 0.9 | (c)
78259.109 | 3.959 | 3.942 | -7.191 | -7.208 | -1822 | -1771 | -1671 | 409 | 3942 | 7072 |  | CORR | CIGR | 04:18 | 04:26 | 04:42 | 43 | 302 | 14 | EXT |  | 0.89 | (c)
78265.425 | 10.275 | 10.227 | -0.875 | -0.923 | -1496 | -1427 | -1424 | 735 | 861 | 7072 |  | CORR | GENE | 05:11 | 05:22 | 05:22 | 62 | 145 | 10 | EXT |  | 0.89 | (c)
78296.194 | 7.379 | 7.338 | -3.686 | -3.727 | 1866 | 2043 | 1996 | 105 | 3563 | 7075 |  | CORR | GENE | 06:18 | 06:46 | 06:39 | 164 | 259 | 13 | EXT |  | 0.91 | (c)
78297.515 | 8.7 | 8.558 | -2.365 | -2.507 | 2190 | -2182 | -2219 | 0 | 2134 | 7075 |  | CORR | GENE | 07:10 | 07:24 | 07:18 | 373 | 103 | 10 | EXT |  | 0.93 | (c)
78298.149 | 9.334 | 9.286 | -1.731 | -1.779 | 2033 | 2194 | 2123 | 18 | 1731 | 7075 |  | CORR | GENE | 06:45 | 07:11 | 06:59 | 48 | 179 | 10 | EXT |  | 0.89 | (c)
78300.118 | 0.238 | 0.208 | -11.077 | -11.107 | 2112 | -2154 | -2178 | 2006 | 208 | 7076 |  | CORR | GENE | 06:37 | 07:08 | 07:04 | 69 | 343 | 11 | EXT |  | 0.89 | (c)
78300.717 | 0.837 | 0.661 | -10.478 | -10.654 | -1756 | -1704 | -1716 | 1675 | 661 | 7076 |  | CORR | GENE | 08:12 | 08:21 | 08:19 | 359 | 81 | 14 | EXT |  | 0.94 | (c)
78358.84 | 2.605 | 2.204 | -8.825 | -9.226 | 2162 | 2177 | 2190 | 14 | 2204 | 7082 |  | CORR | GENE | 08:37 | 08:39 | 08:41 | 492 | 55 | 10 | EXT |  | 0.94 | (c)
78378.765 | 11.1 | 11.018 | -0.055 | -0.137 | 905 | 1251 | 1280 | 575 | 32 | 7083 |  | CORR | GENE | 05:17 | 06:12 | 06:17 | 105 | 750 | 13 | EXT |  | 0.89 | (c)
78389.621 | 0.036 | 0.019 | -10.939 | -10.956 | 215 | 510 | 787 | 215 | 19 | 7085 |  | CORR | GENE | 05:28 | 06:16 | 07:01 | 148 | 1144 | 13 | EXT |  | 0.9 | (c)
78392.804 | 3.219 | 3.212 | -7.756 | -7.763 | 519 | 591 | 611 | 519 | 3212 | 7085 |  | CORR | CIGR | 06:17 | 06:29 | 06:32 | 27 | 185 | 10 | EXT |  | 0.89 | (c)
78404.43 | 3.87 | 3.758 | -7.755 | -7.867 | -1966 | -1806 | -1664 | 1361 | 3758 | 7086 |  | DENT | GENE | 06:01 | 06:27 | 06:50 | 232 | 604 | 0.7 | N/A | Глубина вмятины: 10 мм (0,7%). Линейка: 23 см в (376 см; 06:27 ч:мин) Аномалия находится на упругопластическом изгибе. |  | (c)
78417.56 | 5.375 | 5.234 | -5.845 | -5.986 | -1673 | -1630 | -1636 | 1599 | 5234 | 7087 |  | CORR | GENE | 05:42 | 05:49 | 05:48 | 372 | 74 | 10 | EXT | Аномалия находится на упругопластическом изгибе: R=492 D, максимальное растяжение на 0 час. | 0.93 | (c)
78429.884 | 6.479 | 5.883 | -4.801 | -5.397 | 1214 | 1280 | 1294 | 856 | 4446 | 7088 |  | CORR | GENE | 05:29 | 05:39 | 05:42 | 951 | 161 | 11 | EXT | Аномалия находится на упругопластическом изгибе: R=604 D, максимальное растяжение на 11.8 час. | 0.97 | (c)
78446.528 | 0.623 | 0.076 | -10.617 | -11.164 | -2124 | -1122 | -1548 | 106 | 76 | 7090 |  | GOUG | GENE | 03:19 | 06:01 | 04:52 | 899 | 1153 | 20 | EXT | Зона задиров. |  | (a)
78452.109 | 6.204 | 6.2 | -5.036 | -5.04 | -2111 | -1954 | -1984 | 120 | 4983 | 7090 |  | CORR | GENE | 03:21 | 03:47 | 03:42 | 57 | 254 | 12 | EXT |  | 0.89 | (c)
78453.499 | 7.594 | 7.474 | -3.646 | -3.766 | -1566 | -1359 | -1327 | 665 | 3612 | 7090 |  | CORR | GENE | 04:49 | 05:23 | 05:28 | 154 | 478 | 10 | EXT |  | 0.9 | (c)
78457.293 | 0.148 | 0.037 | -11.157 | -11.268 | 886 | 1123 | 1060 | 886 | 37 | 7091 |  | CORR | GENE | 05:55 | 06:34 | 06:23 | 118 | 349 | 13 | EXT |  | 0.9 | (c)
78457.44 | 0.295 | 0.199 | -11.01 | -11.106 | 1025 | 1072 | 1053 | 1025 | 199 | 7091 |  | CORR | GENE | 06:18 | 06:25 | 06:22 | 203 | 56 | 11 | EXT |  | 0.91 | (c)
78468.26 | 11.115 | 11.094 | -0.19 | -0.211 | 753 | 927 | 859 | 753 | 169 | 7091 |  | CORR | CIGR | 05:34 | 06:02 | 05:51 | 42 | 212 | 10 | EXT |  | 0.89 | (c)
78485.707 | 6.022 | 5.996 | -5.298 | -5.324 | 1544 | 1668 | 1707 | 360 | 5279 | 7093 |  | CORR | CIGR | 05:32 | 05:52 | 05:59 | 45 | 327 | 10 | EXT |  | 0.89 | (c)
78490.982 | 11.297 | 11.247 | -0.023 | -0.073 | 1326 | 2008 | 1999 | 0 | 12 | 7093 |  | CORR | GENE | 04:57 | 06:47 | 06:46 | 61 | 1347 | 15 | EXT |  | 0.89 | (c)
78491.005 | 0 | 0 | -10.82 | -10.82 | -79 | 682 | 657 | 0 | 0 | 7094 | Внутришовный дефект | GWAN |  | 04:28 | 06:31 | 06:27 | 0 | 1473 | 14 | MID | Внутришовный дефект |  | (c)
78502.34 | 0.515 | 0.253 | -11.015 | -11.277 | -1589 | -1528 | -1498 | 1406 | 253 | 7095 |  | CORR | GENE | 07:17 | 07:27 | 07:32 | 477 | 183 | 10 | EXT |  | 0.94 | (c)
78502.406 | 0.581 | 0.419 | -10.949 | -11.111 | 1746 | 1775 | 1791 | 1746 | 419 | 7095 |  | CORR | GENE | 04:16 | 04:20 | 04:23 | 386 | 89 | 11 | EXT |  | 0.93 | (c)
78515.758 | 2.403 | 1.672 | -8.817 | -9.548 | 424 | 570 | 518 | 424 | 1672 | 7096 |  | CORR | GENE | 03:21 | 03:44 | 03:36 | 1318 | 187 | 10 | EXT |  | 0.96 | (c)
78516.789 | 3.434 | 3.122 | -7.786 | -8.098 | 325 | 406 | 708 | 325 | 3122 | 7096 |  | CORR | GENE | 03:05 | 03:18 | 04:07 | 345 | 766 | 11 | EXT |  | 0.93 | (c)
78517.733 | 4.378 | 4.369 | -6.842 | -6.851 | 645 | 742 | 738 | 645 | 4369 | 7096 |  | CORR | CIGR | 03:56 | 04:12 | 04:11 | 29 | 187 | 11 | EXT |  | 0.89 | (c)
78519.899 | 6.544 | 6.415 | -4.676 | -4.805 | 635 | 803 | 744 | 635 | 4579 | 7096 |  | CORR | GENE | 03:55 | 04:22 | 04:12 | 226 | 218 | 13 | EXT |  | 0.92 | (c)
78520.758 | 7.403 | 7.368 | -3.817 | -3.852 | 732 | 870 | 805 | 732 | 3801 | 7096 |  | CORR | GENE | 04:10 | 04:33 | 04:22 | 51 | 146 | 11 | EXT |  | 0.89 | (c)
78529.315 | 4.74 | 4.673 | -5.87 | -5.937 | 1130 | 1290 | 1284 | 793 | 4673 | 7097 |  | CORR | GENE | 05:40 | 06:05 | 06:04 | 99 | 308 | 10 | EXT | Аномалия находится на упругопластическом изгибе: R=481 D, максимальное растяжение на 6.4 час. | 0.89 | (c)
78529.624 | 5.049 | 5.025 | -5.561 | -5.585 | 1331 | 1430 | 1426 | 710 | 5025 | 7097 |  | CORR | CIGR | 06:12 | 06:28 | 06:27 | 45 | 189 | 11 | EXT | Аномалия находится на упругопластическом изгибе: R=492 D, максимальное растяжение на 6.5 час. | 0.89 | (c)
78538.408 | 3.223 | 3.184 | -8.242 | -8.281 | 2200 | -2162 | -2106 | 0 | 3184 | 7098 |  | CORR | GENE | 04:30 | 04:46 | 04:55 | 53 | 310 | 10 | EXT |  | 0.89 | (c)
78545.865 | 10.68 | 10.548 | -0.785 | -0.917 | 2001 | 2026 | 2027 | 178 | 706 | 7098 |  | CORR | GENE | 03:58 | 04:02 | 04:02 | 211 | 52 | 14 | EXT |  | 0.92 | (c)
78550.129 | 3.479 | 3.467 | -7.806 | -7.818 | 2088 | 2174 | 2223 | 0 | 3467 | 7099 |  | CORR | CIGR | 04:05 | 04:19 | 04:27 | 28 | 270 | 11 | EXT |  | 0.89 | (c)
78551.691 | 5.041 | 4.704 | -6.244 | -6.581 | -1055 | -1055 | -1031 | 1007 | 4704 | 7099 |  | CORR | GENE | 07:38 | 07:38 | 07:42 | 387 | 48 | 12 | EXT |  | 0.94 | (c)
78557.893 | 11.243 | 11.226 | -0.042 | -0.059 | -1837 | -1757 | -1770 | 394 | 23 | 7099 |  | CORR | CIGR | 05:32 | 05:44 | 05:42 | 36 | 133 | 12 | EXT |  | 0.89 | (c)
78557.992 | 0.057 | 0.037 | -10.998 | -11.018 | -473 | -215 | -181 | 0 | 37 | 7100 |  | CORR | GENE | 05:36 | 06:18 | 06:23 | 66 | 583 | 11 | EXT |  | 0.89 | (c)
78568.907 | 10.972 | 10.881 | -0.083 | -0.174 | -628 | -137 | -355 | 83 | 66 | 7100 |  | CORR | GENE | 05:11 | 06:30 | 05:55 | 108 | 545 | 12 | EXT |  | 0.89 | (c)
78580.156 | 11.166 | 11.115 | -0.074 | -0.125 | -162 | -116 | -108 | 54 | 64 | 7101 |  | CORR | GENE | 08:11 | 08:18 | 08:19 | 61 | 108 | 14 | EXT |  | 0.89 | (c)
78580.684 | 0.454 | 0.421 | -10.711 | -10.744 | 1768 | 1832 | 1868 | 1768 | 421 | 7102 |  | CORR | GENE | 03:51 | 04:02 | 04:07 | 49 | 201 | 10 | EXT |  | 0.89 | (c)
78587.135 | 6.905 | 6.771 | -4.26 | -4.394 | -1736 | -1593 | -1609 | 1483 | 4097 | 7102 |  | DENT | GENE | 06:26 | 06:49 | 06:46 | 297 | 253 | 0.3 | N/A | Глубина вмятины: 4 мм (0,3%). Линейка: 30 см в (677 см; 06:49 ч:мин) |  | (c)
78589.353 | 9.123 | 9.084 | -2.042 | -2.081 | 2071 | 2196 | 2173 | 2071 | 2026 | 7102 |  | CORR | GENE | 04:40 | 05:00 | 04:56 | 55 | 204 | 11 | EXT |  | 0.89 | (c)
78590.973 | 10.743 | 10.638 | -0.422 | -0.527 | 1765 | 2168 | 2041 | 1765 | 328 | 7102 |  | CORR | GENE | 03:51 | 04:56 | 04:35 | 199 | 551 | 10 | EXT |  | 0.91 | (c)
78601.137 | 9.742 | 9.613 | -1.908 | -2.037 | -1199 | -898 | -819 | 439 | 1870 | 7103 |  | CORR | GENE | 05:30 | 06:18 | 06:31 | 167 | 760 | 10 | EXT | Аномалия находится на отводе. | 0.9 | (c)
78603.045 | 0 | 0 | -11.62 | -11.62 | -523 | -291 | -130 | 0 |  | 7104 | Нарушение формы кольцевого шва | GWAN |  | 01:22 | 01:59 | 02:25 | 0 | 785 |  | EXT | Нарушение формы кольцевого шва Аномалия находится на отводе. |  | (c)
78603.045 | 0 | 0 | -11.62 | -11.62 | 1753 | 2001 | -2048 | 1389 |  | 7104 | Нарушение формы кольцевого шва | GWAN |  | 07:29 | 08:09 | 09:16 | 0 | 1320 |  | EXT | Нарушение формы кольцевого шва Аномалия находится на отводе. |  | (c)
78613.259 | 10.214 | 10.203 | -1.406 | -1.417 | 1514 | 1560 | 1558 | 1514 | 1393 | 7104 |  | CORR | CIGR | 06:51 | 06:58 | 06:58 | 24 | 90 | 11 | EXT |  | 0.89 | (c)
78625.423 | 0.188 | 0.145 | -11.302 | -11.345 | -2070 | -1955 | -1953 | 161 | 145 | 7106 |  | CORR | GENE | 06:25 | 06:44 | 06:44 | 63 | 233 | 10 | EXT |  | 0.89 | (c)
78628.395 | 3.16 | 3.152 | -8.33 | -8.338 | -2133 | -2090 | -2086 | 98 | 3152 | 7106 |  | CORR | CIGR | 06:15 | 06:22 | 06:23 | 17 | 94 | 11 | EXT |  | 0.89 | (c)
78628.807 | 3.572 | 3.522 | -7.918 | -7.968 | -2204 | -2088 | -1918 | 26 | 3522 | 7106 |  | CORR | GENE | 06:03 | 06:22 | 06:50 | 91 | 572 | 11 | EXT |  | 0.89 | (c)
78629.146 | 3.911 | 3.691 | -7.579 | -7.799 | 1949 | -2099 | -1984 | 0 | 3691 | 7106 |  | CORR | GENE | 05:14 | 06:20 | 06:39 | 375 | 1056 | 13 | EXT |  | 0.94 | (c)
78630.404 | 5.169 | 5.16 | -6.321 | -6.33 | -2192 | -2148 | -2144 | 38 | 5160 | 7106 |  | CORR | CIGR | 06:05 | 06:13 | 06:13 | 25 | 96 | 10 | EXT |  | 0.89 | (c)
78630.911 | 5.676 | 5.647 | -5.814 | -5.843 | -2139 | -2035 | -2064 | 92 | 5647 | 7106 |  | CORR | GENE | 06:14 | 06:31 | 06:26 | 49 | 150 | 11 | EXT |  | 0.89 | (c)
78631.08 | 5.845 | 5.814 | -5.645 | -5.676 | -2130 | -2016 | -2050 | 101 | 5623 | 7106 |  | CORR | GENE | 06:15 | 06:34 | 06:28 | 53 | 159 | 15 | EXT |  | 0.89 | (c)
78631.146 | 5.911 | 5.886 | -5.579 | -5.604 | 2026 | 2072 | 2156 | 0 | 5533 | 7106 |  | CORR | GENE | 05:26 | 05:34 | 05:47 | 71 | 260 | 10 | EXT |  | 0.89 | (c)
78634.703 | 9.468 | 9.457 | -2.022 | -2.033 | 983 | 1017 | 1027 | 983 | 2010 | 7106 |  | CORR | CIGR | 02:38 | 02:43 | 02:45 | 23 | 87 | 10 | EXT |  | 0.89 | (c)
78639.87 | 3.145 | 3.114 | -6.62 | -6.651 | 1232 | 1533 | 1438 | 586 | 3114 | 7107 |  | CORR | GENE | 05:48 | 06:37 | 06:21 | 61 | 413 | 14 | EXT |  | 0.89 | (c)
78642.482 | 5.757 | 5.742 | -4.008 | -4.023 | 1805 | 1850 | 1856 | 323 | 3994 | 7107 |  | CORR | CIGR | 07:20 | 07:28 | 07:29 | 29 | 103 | 12 | EXT |  | 0.89 | (c)
78646.115 | 9.39 | 9.378 | -0.375 | -0.387 | 1925 | 1961 | 1964 | 227 | 364 | 7107 |  | CORR | CIGR | 07:40 | 07:46 | 07:46 | 23 | 78 | 11 | EXT |  | 0.89 | (c)
78646.49 | 0 | 0 | -11.465 | -11.465 | 511 | 2146 | 1637 | 511 | 0 | 7108 | Внутришовный дефект | GWAN |  | 02:26 | 06:50 | 05:28 | 0 | 2251 | 13 | MID | Внутришовный дефект |  | (c)
78647.214 | 0.724 | 0.703 | -10.741 | -10.762 | 886 | 1299 | 1124 | 886 | 703 | 7108 |  | CORR | GENE | 03:27 | 04:33 | 04:05 | 370 | 476 | 10 | EXT |  | 0.93 | (c)
78647.493 | 1.003 | 0.976 | -10.462 | -10.489 | -2149 | -1942 | -1875 | 1601 | 976 | 7108 |  | CORR | GENE | 07:17 | 07:50 | 08:01 | 143 | 548 | 10 | EXT |  | 0.9 | (c)
78650.358 | 3.868 | 3.825 | -7.597 | -7.64 | 2065 | -2140 | 2227 | 2065 | 3825 | 7108 |  | CORR | GENE | 06:37 | 07:18 | 07:03 | 56 | 324 | 13 | EXT |  | 0.89 | (c)
78657.719 | 11.229 | 11.185 | -0.236 | -0.28 | 851 | 985 | 1023 | 851 | 181 | 7108 |  | CORR | GENE | 03:21 | 03:43 | 03:49 | 99 | 344 | 10 | EXT |  | 0.89 | (c)
78658.002 | 0.047 | 0.024 | -11.208 | -11.231 | -1467 | -290 | -343 | 0 | 24 | 7109 |  | CORR | GENE | 03:02 | 06:11 | 06:03 | 138 | 2249 | 14 | EXT |  | 0.9 | (c)
78658.286 | 0.331 | 0.313 | -10.924 | -10.942 | -1248 | -1063 | -1093 | 937 | 313 | 7109 |  | CORR | GENE | 03:37 | 04:07 | 04:02 | 65 | 311 | 11 | EXT |  | 0.89 | (c)
78661.464 | 3.509 | 3.496 | -7.746 | -7.759 | 1829 | 1890 | 1884 | 1829 | 3496 | 7109 |  | GOUG | CIGR | 11:54 | 00:03 | 12:02 | 25 | 109 | 22 | EXT | Задир. |  | (b)
78683.691 | 3.031 | 2.432 | -8.199 | -8.798 | -5 | 83 | 75 | 0 | 2432 | 7111 |  | CORR | GENE | 07:14 | 07:28 | 07:26 | 696 | 159 | 11 | EXT |  | 0.96 | (c)
78691.079 | 10.419 | 10.082 | -0.811 | -1.148 | -702 | -497 | -333 | 0 | 455 | 7111 |  | CORR | GENE | 05:21 | 05:54 | 06:21 | 693 | 737 | 12 | EXT |  | 0.96 | (c)
78691.782 | 11.122 | 11.027 | -0.108 | -0.203 | -712 | -388 | -411 | 110 | 59 | 7111 |  | CORR | GENE | 05:19 | 06:12 | 06:08 | 144 | 602 | 11 | EXT |  | 0.9 | (c)
78691.938 | 0.048 | 0.025 | -10.897 | -10.92 | -83 | 847 | 675 | 0 | 25 | 7112 |  | CORR | GENE | 04:35 | 07:05 | 06:37 | 227 | 1516 | 13 | EXT |  | 0.92 | (c)
78713.792 | 10.957 | 10.72 | -0.428 | -0.665 | -2088 | -1526 | -1476 | 863 | 336 | 7113 |  | CORR | GENE | 04:47 | 06:18 | 06:26 | 329 | 1225 | 16 | EXT |  | 0.95 | (c)
78714.158 | 11.323 | 11.31 | -0.062 | -0.075 | -1553 | -1414 | -1459 | 1365 | 30 | 7113 |  | CORR | CIGR | 06:13 | 06:36 | 06:28 | 45 | 189 | 10 | EXT |  | 0.89 | (c)
78753.087 | 4.822 | 4.788 | -6.218 | -6.252 | 1939 | -2108 | 2190 | 1939 | 4788 | 7117 |  | CORR | GENE | 08:06 | 09:13 | 08:47 | 109 | 501 | 10 | EXT | Аномалия находится на отводе. | 0.89 | (c)
78755.208 | 6.943 | 6.904 | -4.097 | -4.136 | 2064 | 2127 | 2207 | 2064 | 4087 | 7117 |  | CORR | GENE | 08:27 | 08:37 | 08:50 | 49 | 286 | 12 | EXT | Аномалия находится на отводе. | 0.89 | (c)
78755.991 | 7.726 | 7.609 | -3.314 | -3.431 | 1983 | 2170 | 2230 | 1983 | 3039 | 7117 |  | CORR | GENE | 08:13 | 08:44 | 08:53 | 392 | 493 | 10 | EXT | Аномалия находится на отводе. | 0.93 | (c)
78757.534 | 9.269 | 9.254 | -1.771 | -1.786 | -724 | -653 | -665 | 605 | 1757 | 7117 |  | GOUG | CIGR | 00:56 | 01:08 | 01:06 | 29 | 119 | 19 | EXT | Аномалия находится на отводе. Задир. |  | (c)
78770.67 | 11.365 | 11.204 | -0.08 | -0.241 | 998 | 1164 | 1376 | 998 | 61 | 7118 |  | CORR | GENE | 01:60 | 02:26 | 03:01 | 180 | 756 | 11 | EXT |  | 0.9 | (c)
78770.814 | 0.064 | 0.04 | -11.346 | -11.37 | 1241 | 1370 | 1393 | 685 | 40 | 7119 |  | CORR | GENE | 06:10 | 06:31 | 06:34 | 57 | 305 | 10 | EXT | Аномалия находится на отводе. | 0.89 | (c)
78770.957 | 0.207 | 0.077 | -11.203 | -11.333 | 1842 | 1912 | 2021 | 31 | 77 | 7119 |  | CORR | GENE | 07:47 | 07:58 | 08:16 | 142 | 357 | 11 | EXT | Аномалия находится на отводе. | 0.9 | (c)
78772.535 | 1.785 | 1.694 | -9.625 | -9.716 | 1525 | 1609 | 1622 | 512 | 1694 | 7119 |  | CORR | GENE | 06:56 | 07:09 | 07:11 | 213 | 193 | 10 | EXT | Аномалия находится на отводе. | 0.91 | (c)
78772.6 | 1.85 | 1.754 | -9.56 | -9.656 | 591 | 784 | 714 | 591 | 1754 | 7119 |  | CORR | GENE | 04:25 | 04:56 | 04:45 | 560 | 245 | 12 | EXT | Аномалия находится на отводе. | 0.95 | (c)
78775.883 | 5.133 | 5.117 | -6.277 | -6.293 | 2078 | 2150 | 2145 | 19 | 5117 | 7119 |  | CORR | CIGR | 08:25 | 08:37 | 08:36 | 29 | 134 | 10 | EXT | Аномалия находится на отводе. | 0.89 | (c)
78776.14 | 5.39 | 5.371 | -6.02 | -6.039 | 1793 | 2050 | 1997 | 29 | 5371 | 7119 |  | CORR | GENE | 07:39 | 08:20 | 08:12 | 66 | 408 | 11 | EXT | Аномалия находится на отводе. | 0.89 | (c)
78778.305 | 7.555 | 7.537 | -3.855 | -3.873 | 1746 | 1997 | 1887 | 203 | 3821 | 7119 |  | CORR | GENE | 07:31 | 08:12 | 07:54 | 52 | 281 | 10 | EXT | Аномалия находится на отводе. | 0.89 | (c)
78779.33 | 8.58 | 8.474 | -2.83 | -2.936 | 1692 | 1903 | 2007 | 0 | 2805 | 7119 |  | CORR | GENE | 07:23 | 07:57 | 08:13 | 131 | 629 | 12 | EXT | Аномалия находится на отводе. | 0.9 | (c)
78794.061 | 0.941 | 0.926 | -10.314 | -10.329 | 1981 | 2042 | 2064 | 1981 | 926 | 7122 |  | CORR | CIGR | 09:29 | 09:39 | 09:43 | 35 | 166 | 10 | EXT |  | 0.89 | (c)
78794.294 | 1.174 | 1.11 | -10.081 | -10.145 | -118 | 114 | 79 | 0 | 1110 | 7122 |  | CORR | GENE | 03:50 | 04:28 | 04:22 | 117 | 395 | 11 | EXT |  | 0.89 | (c)
78796.399 | 3.279 | 3.18 | -7.976 | -8.075 | -205 | -139 | 29 | 0 | 3180 | 7122 |  | CORR | GENE | 03:36 | 03:47 | 04:14 | 127 | 468 | 10 | EXT |  | 0.9 | (c)
78797.797 | 4.677 | 4.5 | -6.578 | -6.755 | 880 | 1055 | 1065 | 880 | 4500 | 7122 |  | DENT | GENE | 06:31 | 06:60 | 07:01 | 295 | 371 | 0.4 | N/A | Глубина вмятины: 5 мм (0,4%). Линейка: 30 см в (450 см; 06:60 ч:мин) |  | (c)
78800.053 | 6.933 | 6.909 | -4.322 | -4.346 | -186 | 89 | -25 | 0 | 4290 | 7122 |  | CORR | GENE | 03:39 | 04:24 | 04:05 | 56 | 322 | 10 | EXT |  | 0.89 | (c)
78835.535 | 8.2 | 8.18 | -3.15 | -3.17 | 776 | 841 | 851 | 776 | 3140 | 7125 |  | CORR | CIGR | 05:53 | 06:04 | 06:05 | 30 | 151 | 10 | EXT |  | 0.89 | (c)
78838.657 | 11.322 | 11.156 | -0.028 | -0.194 | 743 | 1220 | 1174 | 743 | 15 | 7125 |  | CORR | GENE | 05:48 | 07:05 | 06:57 | 179 | 862 | 12 | EXT |  | 0.91 | (c)
78850.824 | 0.784 | 0.306 | -10.046 | -10.524 | 1544 | 1800 | 1981 | 1544 | 306 | 7127 |  | CORR | GENE | 05:34 | 06:16 | 06:45 | 589 | 874 | 10 | EXT |  | 0.94 | (c)
78851.107 | 1.067 | 0.988 | -9.763 | -9.842 | 1394 | 1751 | 1764 | 1394 | 988 | 7127 |  | CORR | GENE | 05:10 | 06:08 | 06:10 | 360 | 738 | 11 | EXT |  | 0.93 | (c)
78851.861 | 1.821 | 1.752 | -9.009 | -9.078 | 1417 | 1787 | 1948 | 1417 | 1752 | 7127 |  | CORR | GENE | 05:14 | 06:14 | 06:39 | 185 | 1063 | 10 | EXT |  | 0.9 | (c)
78854.061 | 4.021 | 3.841 | -6.809 | -6.989 | 1540 | 1696 | 1829 | 1540 | 3841 | 7127 |  | DENT | GENE | 05:34 | 05:59 | 06:20 | 466 | 579 | 0.6 | N/A | Глубина вмятины: 9 мм (0,6%). Линейка: 47 см в (384 см; 05:59 ч:мин) |  | (c)
78856.275 | 6.235 | 6.101 | -4.595 | -4.729 | 1783 | 1895 | 1908 | 1783 | 4493 | 7127 |  | DENT | GENE | 06:13 | 06:31 | 06:33 | 236 | 250 | 0.4 | N/A | Глубина вмятины: 5 мм (0,4%). Линейка: 24 см в (610 см; 06:31 ч:мин) |  | (c)
78856.847 | 6.807 | 6.637 | -4.023 | -4.193 | 2003 | 2223 | 2209 | 2003 | 3876 | 7127 |  | DENT | GENE | 06:48 | 07:24 | 07:21 | 317 | 411 | 0.6 | N/A | Глубина вмятины: 8 мм (0,6%). Линейка: 32 см в (664 см; 07:24 ч:мин) |  | (c)
78857.348 | 7.308 | 7.175 | -3.522 | -3.655 | 1669 | 1873 | 1905 | 1669 | 3359 | 7127 |  | DENT | GENE | 05:54 | 06:27 | 06:32 | 296 | 470 | 1 | N/A | Глубина вмятины: 14 мм (1,0%). Линейка: 30 см в (718 см; 06:27 ч:мин) |  | (c)
78860.914 | 0.044 | 0.017 | -11.081 | -11.108 | -633 | 138 | -55 | 0 | 17 | 7128 |  | CORR | GENE | 05:43 | 07:47 | 07:16 | 125 | 1155 | 11 | EXT |  | 0.9 | (c)
78905.402 | 0.027 | 0.016 | -11.013 | -11.024 | -1238 | -784 | -746 | 255 | 16 | 7132 |  | CORR | GENE | 06:15 | 07:28 | 07:35 | 87 | 983 | 13 | EXT |  | 0.89 | (c)
78906.329 | 0.954 | 0.932 | -10.086 | -10.108 | -614 | -439 | -378 | 142 | 932 | 7132 |  | CORR | GENE | 07:56 | 08:24 | 08:34 | 73 | 472 | 11 | EXT |  | 0.89 | (c)
78930.836 | 3.216 | 3.15 | -8.269 | -8.335 | -716 | -708 | -707 | 699 | 3150 | 7134 |  | CORR | AXGR | 07:24 | 07:25 | 07:25 | 210 | 17 | 12 | EXT |  | 0.91 | (c)
78931.349 | 3.729 | 3.694 | -7.756 | -7.791 | -1053 | -873 | -924 | 796 | 3694 | 7134 |  | CORR | GENE | 06:29 | 06:58 | 06:50 | 110 | 257 | 11 | EXT |  | 0.89 | (c)
78936.981 | 9.361 | 9.338 | -2.124 | -2.147 | -985 | -739 | -826 | 668 | 2089 | 7134 |  | CORR | GENE | 06:40 | 07:20 | 07:06 | 58 | 317 | 10 | EXT |  | 0.89 | (c)
78937.866 | 10.246 | 10.206 | -1.239 | -1.279 | -1599 | -1168 | -1268 | 936 | 1129 | 7134 |  | CORR | GENE | 05:01 | 06:11 | 05:55 | 150 | 663 | 11 | EXT |  | 0.9 | (c)
78938.59 | 10.97 | 10.939 | -0.515 | -0.546 | -1759 | -1370 | -1491 | 1223 | 442 | 7134 |  | CORR | GENE | 04:36 | 05:38 | 05:19 | 104 | 536 | 10 | EXT |  | 0.89 | (c)
78950.3 | 11.195 | 11.112 | -0.185 | -0.268 | 440 | 666 | 565 | 440 | 169 | 7135 |  | CORR | GENE | 05:41 | 06:17 | 06:01 | 99 | 249 | 13 | EXT |  | 0.89 | (c)
78950.485 | 0 | 0 | -11.66 | -11.66 | -757 | -137 | 32 | 0 |  | 7136 | Нарушение формы кольцевого шва | GWAN |  | 04:21 | 06:01 | 06:28 | 0 | 1579 |  | EXT | Нарушение формы кольцевого шва |  | (c)
78951.668 | 1.183 | 1.171 | -10.477 | -10.489 | -82 | -26 | -27 | 0 | 1171 | 7136 |  | CORR | CIGR | 06:10 | 06:19 | 06:19 | 23 | 109 | 10 | EXT |  | 0.89 | (c)
78961.187 | 10.702 | 10.621 | -0.958 | -1.039 | -125 | 313 | 155 | 0 | 917 | 7136 |  | CORR | GENE | 06:03 | 07:13 | 06:48 | 122 | 560 | 11 | EXT |  | 0.9 | (c)
78962.187 | 0.042 | 0.028 | -10.888 | -10.902 | 1050 | 1100 | 1282 | 716 | 28 | 7137 |  | CORR | GENE | 05:35 | 05:43 | 06:13 | 138 | 465 | 11 | EXT | Аномалия находится на отводе. | 0.9 | (c)
78965.584 | 3.439 | 3.425 | -7.491 | -7.505 | 928 | 985 | 981 | 928 | 3425 | 7137 |  | CORR | CIGR | 05:16 | 05:25 | 05:24 | 24 | 106 | 11 | EXT | Аномалия находится на отводе. | 0.89 | (c)
78968.175 | 6.03 | 5.877 | -4.9 | -5.053 | -1506 | -1082 | -1182 | 725 | 4780 | 7137 |  | WRIN | GENE | 10:43 | 11:51 | 11:35 | 273 | 648 | 0.4 | N/A | Высота гофр: 6 мм (0,4%). Длина волны: 171 мм Аномалия находится на отводе. |  | (c)
78973.158 | 0.083 | 0.043 | -10.732 | -10.772 | 399 | 1438 | 1427 | 0 | 43 | 7138 |  | CORR | GENE | 03:47 | 06:35 | 06:33 | 135 | 2054 | 12 | EXT |  | 0.9 | (c)
78973.614 | 0.539 | 0.504 | -10.276 | -10.311 | 105 | 523 | 408 | 105 | 504 | 7138 |  | CORR | GENE | 02:59 | 04:07 | 03:48 | 108 | 606 | 13 | EXT |  | 0.9 | (c)
78973.842 | 0.767 | 0.715 | -10.048 | -10.1 | 1611 | 1995 | 1897 | 48 | 715 | 7138 |  | CORR | GENE | 07:02 | 08:05 | 07:49 | 74 | 572 | 11 | EXT |  | 0.89 | (c)
78974.069 | 0.994 | 0.869 | -9.821 | -9.946 | 1685 | 1995 | 1921 | 73 | 869 | 7138 |  | CORR | GENE | 07:14 | 08:04 | 07:53 | 158 | 472 | 12 | EXT |  | 0.9 | (c)
78975.564 | 2.489 | 2.415 | -8.326 | -8.4 | 857 | 1053 | 1013 | 857 | 2415 | 7138 |  | CORR | GENE | 05:01 | 05:32 | 05:26 | 95 | 311 | 10 | EXT |  | 0.89 | (c)
78978.867 | 5.792 | 5.731 | -5.023 | -5.084 | 934 | 1108 | 1181 | 803 | 4992 | 7138 |  | CORR | GENE | 05:13 | 05:41 | 05:53 | 92 | 493 | 10 | EXT | Аномалия находится на упругопластическом изгибе: R=396 D, максимальное растяжение на 6.8 час. | 0.89 | (c)
78979.737 | 6.662 | 6.644 | -4.153 | -4.171 | 1052 | 1196 | 1161 | 960 | 4119 | 7138 |  | CORR | GENE | 05:32 | 05:56 | 05:50 | 52 | 219 | 11 | EXT | Аномалия находится на упругопластическом изгибе: R=381 D, максимальное растяжение на 6.7 час. | 0.91 | (c)
78980.72 | 7.645 | 7.632 | -3.17 | -3.183 | 785 | 1145 | 1041 | 785 | 3021 | 7138 |  | CORR | GENE | 04:49 | 05:47 | 05:31 | 162 | 512 | 10 | EXT | Аномалия находится на упругопластическом изгибе: R=371 D, максимальное растяжение на 6.7 час. | 0.95 | (c)
78995.525 | 0 | 0 | -11.215 | -11.215 | 743 | 863 | 934 | 743 | 0 | 7140 | Смещение кромок | GWAN |  | 04:39 | 04:58 | 05:09 | 0 | 382 | 15 | EXT | Смещение кромок Наружу Величина смещения - 2.3 мм. Аномалия находится на упругопластическом изгибе: R=461 D, максимальное растяжение на 6.2 час. |  | (c)
79013.506 | 6.766 | 6.715 | -4.429 | -4.48 | 1517 | 1577 | 1634 | 1517 | 4416 | 7141 |  | CORR | GENE | 03:33 | 03:42 | 03:52 | 64 | 235 | 13 | EXT |  | 0.89 | (c)
79015.351 | 8.611 | 8.574 | -2.584 | -2.621 | -1261 | -1181 | -1148 | 1035 | 2561 | 7141 |  | CORR | GENE | 08:04 | 08:17 | 08:22 | 60 | 226 | 10 | EXT |  | 0.89 | (c)
79018.008 | 0.073 | 0.038 | -10.992 | -11.027 | -846 | -373 | -529 | 212 | 38 | 7142 |  | CORR | GENE | 03:05 | 04:21 | 03:56 | 141 | 635 | 12 | EXT | Аномалия находится на упругопластическом изгибе: R=979 D, максимальное растяжение на 2 час. | 0.9 | (c)
79030.653 | 1.653 | 1.614 | -9.272 | -9.311 | -2124 | -2050 | -2019 | 1914 | 1614 | 7143 |  | CORR | GENE | 07:38 | 07:50 | 07:55 | 71 | 211 | 13 | EXT | Аномалия находится на упругопластическом изгибе: R=345 D, максимальное растяжение на 0.8 час. | 0.89 | (c)
79030.663 | 1.663 | 1.556 | -9.262 | -9.369 | -1865 | -1714 | -1738 | 1611 | 1556 | 7143 |  | DENT | GENE | 08:20 | 08:45 | 08:41 | 176 | 253 | 1.5 | N/A | Глубина вмятины: 22 мм (1,5%). Линейка: 18 см в (156 см; 08:45 ч:мин) Аномалия находится вблизи дефекта потери металла. Аномалия находится на упругопластическом изгибе. |  | (c)
79037.286 | 8.286 | 8.275 | -2.639 | -2.65 | -2165 | -2064 | -2073 | 1981 | 2619 | 7143 |  | CORR | CIGR | 07:32 | 07:48 | 07:47 | 31 | 184 | 10 | EXT | Аномалия находится на упругопластическом изгибе: R=501 D, максимальное растяжение на 0.5 час. | 0.89 | (c)
79057.086 | 6.106 | 5.953 | -5.519 | -5.672 | -1671 | -1390 | -1365 | 1059 | 5465 | 7145 |  | CORR | GENE | 05:26 | 06:11 | 06:15 | 207 | 612 | 10 | EXT |  | 0.91 | (c)
79068.442 | 5.837 | 5.702 | -5.243 | -5.378 | 1381 | 1605 | 1733 | 1381 | 5140 | 7146 |  | DENT | GENE | 06:10 | 06:46 | 07:07 | 238 | 705 | 0.6 | N/A | Глубина вмятины: 9 мм (0,6%). Линейка: 24 см в (570 см; 06:46 ч:мин) Аномалия находится вблизи дефекта потери металла. |  | (c)
79068.497 | 5.892 | 5.776 | -5.188 | -5.304 | 1898 | 2101 | 2101 | 1898 | 5136 | 7146 |  | CORR | GENE | 07:33 | 08:06 | 08:06 | 168 | 406 | 15 | EXT |  | 0.91 | (c)
79071.815 | 9.21 | 9.195 | -1.87 | -1.885 | 1798 | 1914 | 1910 | 1798 | 1855 | 7146 |  | CORR | CIGR | 07:17 | 07:36 | 07:35 | 30 | 224 | 10 | EXT |  | 0.89 | (c)
79089.475 | 4.635 | 4.621 | -6.38 | -6.394 | -1189 | -1012 | -1063 | 936 | 4621 | 7148 |  | CORR | CIGR | 06:08 | 06:36 | 06:28 | 36 | 254 | 12 | EXT | Аномалия находится на отводе. | 0.89 | (c)
79113.309 | 6.294 | 6.032 | -4.776 | -5.038 | 660 | 906 | 955 | 660 | 4570 | 7150 |  | DENT | GENE | 05:57 | 06:37 | 06:45 | 468 | 590 | 0.4 | N/A | Глубина вмятины: 5 мм (0,4%). Линейка: 47 см в (603 см; 06:37 ч:мин) |  | (c)
79120.481 | 2.396 | 2.298 | -8.589 | -8.687 | 514 | 592 | 752 | 514 | 2298 | 7151 |  | CORR | GENE | 07:17 | 07:30 | 07:55 | 150 | 476 | 10 | EXT |  | 0.9 | (c)
79134.82 | 5.75 | 5.724 | -5.15 | -5.176 | 1030 | 1094 | 1107 | 1030 | 5137 | 7152 |  | CORR | CIGR | 06:53 | 07:03 | 07:05 | 39 | 154 | 12 | EXT |  | 0.89 | (c)
79135.015 | 5.945 | 5.632 | -4.955 | -5.268 | 834 | 857 | 852 | 834 | 4662 | 7152 |  | CORR | AXGR | 06:21 | 06:25 | 06:24 | 606 | 35 | 10 | EXT |  | 0.94 | (c)
79144.731 | 4.761 | 3.644 | -6.889 | -8.006 | 1027 | 1184 | 1163 | 1027 | 3644 | 7153 |  | CORR | GENE | 05:50 | 06:15 | 06:12 | 1431 | 272 | 11 | EXT | Аномалия находится на отводе. | 0.98 | (c)
79148.287 | 8.317 | 7.959 | -3.333 | -3.691 | 946 | 1293 | 1160 | 946 | 3073 | 7153 |  | CORR | GENE | 05:37 | 06:33 | 06:12 | 618 | 428 | 10 | EXT | Аномалия находится на отводе. | 0.94 | (c)
79149.307 | 9.337 | 9.218 | -2.313 | -2.432 | 903 | 924 | 919 | 903 | 2202 | 7153 |  | CORR | AXGR | 05:30 | 05:33 | 05:33 | 230 | 33 | 10 | EXT | Аномалия находится на отводе. | 0.91 | (c)
79149.656 | 9.686 | 9.539 | -1.964 | -2.111 | 1088 | 1234 | 1173 | 1088 | 1586 | 7153 |  | CORR | GENE | 06:00 | 06:23 | 06:14 | 525 | 169 | 10 | EXT | Аномалия находится на отводе. | 0.94 | (c)
79151.017 | 11.047 | 10.695 | -0.603 | -0.955 | 1073 | 1334 | 1212 | 1073 | 181 | 7153 |  | CORR | GENE | 05:58 | 06:40 | 06:20 | 774 | 278 | 13 | EXT | Аномалия находится на отводе. | 0.97 | (c)
79151.859 | 0.239 | 0.196 | -10.814 | -10.857 | 534 | 656 | 761 | 534 | 196 | 7154а |  | CORR | GENE | 05:36 | 05:56 | 06:13 | 102 | 454 | 10 | EXT |  | 0.89 | (c)
79152.578 | 0.958 | 0.898 | -10.095 | -10.155 | 468 | 600 | 731 | 468 | 898 | 7154а |  | CORR | GENE | 05:25 | 05:47 | 06:08 | 104 | 527 | 10 | EXT |  | 0.89 | (c)
79153.566 | 1.946 | 1.584 | -9.107 | -9.469 | 588 | 639 | 645 | 588 | 1584 | 7154а |  | CORR | GENE | 05:45 | 05:53 | 05:54 | 1069 | 114 | 15 | EXT |  | 1 | (b)
79154.496 | 2.876 | 2.828 | -8.177 | -8.225 | -1038 | -1026 | -1025 | 1011 | 2828 | 7154а |  | GOUG | AXGR | 01:22 | 01:24 | 01:25 | 124 | 28 | 12 | EXT | Задир. |  | (c)
79158.708 | 7.088 | 7.067 | -3.965 | -3.986 | 218 | 297 | 280 | 218 | 3949 | 7154а |  | CORR | CIGR | 04:45 | 04:58 | 04:55 | 37 | 125 | 11 | EXT |  | 0.89 | (c)
79159.917 | 8.297 | 8.279 | -2.756 | -2.774 | 1334 | 1438 | 1425 | 1334 | 2740 | 7154а |  | CORR | CIGR | 07:45 | 08:02 | 07:60 | 34 | 184 | 10 | EXT |  | 0.89 | (c)
79160.258 | 8.638 | 8.6 | -2.415 | -2.453 | -100 | 91 | 93 | 0 | 2378 | 7154а |  | CORR | GENE | 03:54 | 04:25 | 04:25 | 75 | 387 | 14 | EXT |  | 0.89 | (c)
79161.19 | 9.57 | 9.546 | -1.483 | -1.507 | 88 | 262 | 194 | 88 | 1452 | 7154а |  | CORR | GENE | 04:24 | 04:52 | 04:41 | 55 | 211 | 10 | EXT | Аномалия находится на упругопластическом изгибе: R=838 D, максимальное растяжение на 5.4 час. | 0.89 | (c)
79162.142 | 10.522 | 10.442 | -0.531 | -0.611 | 58 | 272 | 192 | 58 | 453 | 7154а |  | CORR | GENE | 04:19 | 04:54 | 04:41 | 158 | 267 | 10 | EXT | Аномалия находится на упругопластическом изгибе: R=568 D, максимальное растяжение на 5.5 час. | 0.9 | (c)
79162.673 | 0 | 0 | -11.349 | -11.349 | [5 empty] | 7154б | Нарушение формы кольцевого шва | GWAN |  | 01:05 | 02:41 | 02:29 | 0 | 1045 |  | EXT | Нарушение формы кольцевого шва Аномалия находится на упругопластическом изгибе: R=499 D, максимальное растяжение на 5.6 час. |  | (c)
79162.673 | 0 | 0 | -11.349 | -11.349 |  |  |  |  | 0 | 7154б | Внутришовный дефект | GWAN |  | 09:46 | 10:32 | 10:29 | 0 | 530 | 17 | MID | Внутришовный дефект Аномалия находится на упругопластическом изгибе: R=499 D, максимальное растяжение на 5.6 час. |  | (c)
79174.022 | 0 | 0 | -11.353 | -11.353 | [5 empty] | 7156а | Вышлифовка на шве | GWAN |  | 07:37 | 08:20 | 08:24 | 0 | 583 | 12 | EXT | Вышлифовка на шве Аномалия находится на упругопластическом изгибе: R=194 D, максимальное растяжение на 6 час. |  | (a)
79174.022 | 0 | 0 | -11.353 | -11.353 | [5 empty] | 7156а | Вышлифовка на шве | GWAN |  | 09:53 | 11:08 | 11:07 | 0 | 911 | 22 | EXT | Вышлифовка на шве Аномалия находится на упругопластическом изгибе: R=194 D, максимальное растяжение на 6 час. |  | (a)
79185.375 | 0 | 0 | -11.185 | -11.185 | -286 | -61 | -94 | 0 | 0 | 7157 | Внутришовный дефект | GWAN |  | 08:14 | 08:50 | 08:45 | 0 | 383 | 17 | MID | Внутришовный дефект Аномалия находится на упругопластическом изгибе: R=282 D, максимальное растяжение на 6.3 час. |  | (c)
79194.749 | 9.374 | 9.327 | -1.811 | -1.858 | -417 | -284 | -242 | 66 | 1784 | 7157 |  | CORR | GENE | 07:53 | 08:14 | 08:21 | 74 | 351 | 10 | EXT | Аномалия находится на упругопластическом изгибе: R=539 D, максимальное растяжение на 6.3 час. | 0.89 | (c)
79198.976 | 2.416 | 2.364 | -8.664 | -8.716 | 1312 | 1564 | 1582 | 1312 | 2364 | 7158 |  | CORR | GENE | 05:50 | 06:31 | 06:33 | 105 | 541 | 12 | EXT | Аномалия находится на упругопластическом изгибе: R=961 D, максимальное растяжение на 5.7 час. | 0.89 | (c)
79220.066 | 1.246 | 1.22 | -9.879 | -9.905 | 1595 | 1792 | 1769 | 1595 | 1220 | 7160 |  | CORR | GENE | 05:21 | 05:52 | 05:49 | 78 | 348 | 10 | EXT |  | 0.89 | (c)
79227.381 | 8.561 | 8.535 | -2.564 | -2.59 | 1083 | 1212 | 1216 | 1083 | 2546 | 7160 |  | CORR | CIGR | 03:58 | 04:19 | 04:19 | 44 | 267 | 10 | EXT |  | 0.89 | (c)
79230.829 | 0.884 | 0.868 | -10.156 | -10.172 | -513 | -420 | -398 | 282 | 868 | 7161 |  | CORR | CIGR | 07:20 | 07:35 | 07:38 | 34 | 231 | 10 | EXT |  | 0.89 | (c)
79263.355 | 0 | 0 | -10.86 | -10.86 | 224 | 433 | 421 | 224 |  | 7164 | Нарушение формы кольцевого шва | GWAN |  | 02:01 | 02:35 | 02:33 | 0 | 395 |  | EXT | Нарушение формы кольцевого шва |  | (c)
79278.925 | 4.71 | 4.67 | -6.555 | -6.595 | -967 | -793 | -864 | 762 | 4670 | 7165 |  | CORR | CIGR | 07:36 | 08:04 | 07:52 | 47 | 205 | 10 | EXT |  | 0.89 | (c)
79279.561 | 5.346 | 5.318 | -5.919 | -5.947 | -1493 | -1396 | -1278 | 737 | 5318 | 7165 |  | CORR | GENE | 06:11 | 06:26 | 06:45 | 115 | 430 | 10 | EXT |  | 0.89 | (c)
79280.136 | 5.921 | 5.817 | -5.344 | -5.448 | -1005 | -825 | -814 | 623 | 5335 | 7165 |  | CORR | GENE | 07:29 | 07:58 | 08:00 | 113 | 382 | 12 | EXT |  | 0.9 | (c)
79280.376 | 6.161 | 5.989 | -5.104 | -5.276 | -995 | -955 | -960 | 926 | 4960 | 7165 |  | CORR | GENE | 07:31 | 07:38 | 07:37 | 316 | 69 | 11 | EXT |  | 0.92 | (c)
79280.545 | 6.33 | 6.28 | -4.935 | -4.985 | -725 | -615 | -532 | 339 | 4870 | 7165 |  | CORR | GENE | 08:15 | 08:32 | 08:46 | 115 | 386 | 10 | EXT |  | 0.89 | (c)
79280.583 | 6.368 | 6.325 | -4.897 | -4.94 | -1189 | -786 | -969 | 749 | 4861 | 7165 |  | CORR | GENE | 06:60 | 08:05 | 07:35 | 79 | 440 | 11 | EXT |  | 0.89 | (c)
79280.825 | 6.61 | 6.53 | -4.655 | -4.735 | -1246 | -1077 | -1077 | 907 | 4600 | 7165 |  | CORR | GENE | 06:51 | 07:18 | 07:18 | 135 | 340 | 13 | EXT |  | 0.9 | (c)
79281.27 | 7.055 | 7.035 | -4.21 | -4.23 | -1787 | -1623 | -1632 | 444 | 4116 | 7165 |  | CORR | GENE | 05:23 | 05:50 | 05:48 | 114 | 310 | 12 | EXT |  | 0.9 | (c)
79281.975 | 7.76 | 7.697 | -3.505 | -3.568 | -683 | -595 | -424 | 165 | 3450 | 7165 |  | CORR | GENE | 08:22 | 08:36 | 09:03 | 118 | 518 | 12 | EXT |  | 0.9 | (c)
79282.294 | 8.079 | 7.772 | -3.186 | -3.493 | -863 | -764 | -789 | 715 | 2727 | 7165 |  | CORR | GENE | 07:52 | 08:08 | 08:04 | 766 | 148 | 10 | EXT |  | 0.95 | (c)
79282.396 | 8.181 | 7.574 | -3.084 | -3.691 | 2140 | 2140 | 2152 | 67 | 3081 | 7165 |  | CORR | AXGR | 03:57 | 03:57 | 03:59 | 610 | 23 | 12 | EXT |  | 0.96 | (c)
79282.522 | 8.307 | 8.288 | -2.958 | -2.977 | -669 | -516 | -538 | 407 | 2909 | 7165 |  | CORR | GENE | 08:24 | 08:48 | 08:45 | 68 | 262 | 10 | EXT |  | 0.89 | (c)
79282.725 | 8.51 | 7.781 | -2.755 | -3.484 | -1206 | -1011 | -1091 | 976 | 2540 | 7165 |  | CORR | GENE | 06:57 | 07:29 | 07:16 | 944 | 230 | 11 | EXT |  | 0.97 | (c)
79285.02 | 10.805 | 10.714 | -0.46 | -0.551 | -699 | -594 | -390 | 82 | 380 | 7165 |  | CORR | GENE | 08:19 | 08:36 | 09:09 | 171 | 617 | 11 | EXT |  | 0.9 | (c)
79285.073 | 10.858 | 9.153 | -0.407 | -2.112 | -832 | -726 | -776 | 720 | 407 | 7165 |  | CORR | GENE | 07:57 | 08:14 | 08:06 | 1705 | 112 | 10 | EXT |  | 0.97 | (c)
79285.342 | 11.127 | 11.019 | -0.138 | -0.246 | -2001 | -1678 | -1310 | 230 | 60 | 7165 |  | CORR | GENE | 04:49 | 05:41 | 06:40 | 186 | 1382 | 21 | EXT |  | 0.93 | (c)
79285.912 | 0.432 | 0.395 | -10.678 | -10.715 | 1669 | 1985 | 1879 | 1669 | 395 | 7166 |  | CORR | GENE | 08:15 | 09:06 | 08:49 | 87 | 421 | 11 | EXT |  | 0.89 | (c)
79286.309 | 0.829 | 0.559 | -10.281 | -10.551 | 1392 | 1561 | 1753 | 1392 | 559 | 7166 |  | CORR | GENE | 07:31 | 07:58 | 08:29 | 297 | 722 | 11 | EXT |  | 0.92 | (c)
79296.456 | 10.976 | 10.889 | -0.134 | -0.221 | 395 | 552 | 985 | 395 | 64 | 7166 |  | CORR | GENE | 04:49 | 05:15 | 06:25 | 157 | 1181 | 10 | EXT |  | 0.9 | (c)
79319.356 | 0.611 | 0.224 | -11.014 | -11.401 | 1258 | 1267 | 1285 | 1258 | 224 | 7169 |  | CORR | GENE | 04:54 | 04:55 | 04:58 | 545 | 54 | 10 | EXT |  | 0.94 | (c)
79319.452 | 0.707 | 0.692 | -10.918 | -10.933 | -2128 | -2063 | -2070 | 2011 | 692 | 7169 |  | CORR | CIGR | 07:47 | 07:58 | 07:57 | 27 | 116 | 11 | EXT |  | 0.89 | (c)
79375.643 | 1.218 | 1.043 | -10.457 | -10.632 | 1095 | 1304 | 1309 | 1095 | 1043 | 7174 |  | CORR | GENE | 05:36 | 06:10 | 06:11 | 255 | 427 | 14 | EXT |  | 0.93 | (c)
79386.1 | 0 | 0 | -11.455 | -11.455 | -1770 | -1279 | -853 | 0 | 0 | 7175 | Смещение кромок | GWAN |  | 05:19 | 06:38 | 07:46 | 0 | 1833 | 15 | EXT | Смещение кромок Наружу Величина смещения - 2.3 мм. |  | (c)
79386.1 | 0 | 0 | -11.455 | -11.455 | -1954 | -178 | -971 | 0 |  | 7175 | Нарушение формы кольцевого шва | GWAN |  | 04:49 | 09:36 | 07:28 | 0 | 1967 |  | EXT | Нарушение формы кольцевого шва |  | (c)
79386.872 | 0.772 | 0.258 | -10.683 | -11.197 | -1842 | -1765 | -1767 | 388 | 258 | 7175 |  | CORR | GENE | 05:07 | 05:19 | 05:19 | 1136 | 150 | 10 | EXT |  | 0.96 | (c)
79388.209 | 2.109 | 1.886 | -9.346 | -9.569 | -1218 | -1175 | -1188 | 1012 | 1886 | 7175 |  | CORR | GENE | 06:48 | 06:55 | 06:52 | 391 | 61 | 10 | EXT |  | 0.93 | (c)
79388.309 | 2.209 | 2.186 | -9.246 | -9.269 | -1850 | -1665 | -1706 | 380 | 2186 | 7175 |  | CORR | GENE | 05:06 | 05:35 | 05:29 | 111 | 289 | 14 | EXT |  | 0.9 | (c)
79389.181 | 3.081 | 2.895 | -8.374 | -8.56 | -1810 | -1672 | -1446 | 420 | 2895 | 7175 |  | CORR | GENE | 05:12 | 05:34 | 06:11 | 264 | 728 | 11 | EXT |  | 0.92 | (c)
79389.425 | 3.325 | 3.268 | -8.13 | -8.187 | -1666 | -1593 | -1407 | 565 | 3268 | 7175 |  | CORR | GENE | 05:35 | 05:47 | 06:17 | 128 | 517 | 10 | EXT |  | 0.9 | (c)
79394.19 | 8.09 | 8.007 | -3.365 | -3.448 | -1779 | -1767 | -1766 | 451 | 3291 | 7175 |  | CORR | AXGR | 05:17 | 05:19 | 05:19 | 157 | 27 | 12 | EXT |  | 0.9 | (c)
79396.711 | 10.611 | 10.602 | -0.844 | -0.853 | -1517 | -1469 | -1467 | 713 | 831 | 7175 |  | CORR | CIGR | 05:59 | 06:07 | 06:07 | 22 | 100 | 10 | EXT |  | 0.89 | (c)
79400.618 | 3.063 | 3.032 | -8.482 | -8.513 | 1680 | 1816 | 1796 | 1680 | 3032 | 7176 |  | CORR | GENE | 04:07 | 04:29 | 04:26 | 48 | 231 | 10 | EXT |  | 0.89 | (c)
79400.712 | 3.157 | 3.145 | -8.388 | -8.4 | -911 | -869 | -770 | 628 | 3145 | 7176 |  | CORR | GENE | 09:09 | 09:16 | 09:32 | 109 | 283 | 10 | EXT |  | 0.89 | (c)
79430.353 | 10.533 | 10.446 | -0.472 | -0.559 | 1783 | 2155 | 2124 | 1783 | 364 | 7178 |  | CORR | GENE | 07:21 | 08:21 | 08:16 | 195 | 681 | 10 | EXT |  | 0.9 | (c)
79459.22 | 5.485 | 5.295 | -3.63 | -3.82 | -1941 | -1803 | -1747 | 289 | 3472 | 7181 |  | DENT | GENE | 07:03 | 07:25 | 07:34 | 348 | 388 | 0.5 | N/A | Глубина вмятины: 7 мм (0,5%). Линейка: 35 см в (530 см; 07:25 ч:мин) |  | (c)
79461.73 | 7.995 | 7.973 | -1.12 | -1.142 | -1544 | -1451 | -1412 | 686 | 1068 | 7181 |  | CORR | GENE | 08:07 | 08:22 | 08:28 | 74 | 264 | 10 | EXT |  | 0.89 | (c)
79477.299 | 3.474 | 3.369 | -7.731 | -7.836 | -1936 | -1853 | -1839 | 294 | 3369 | 7183 |  | CORR | GENE | 05:33 | 05:47 | 05:49 | 671 | 195 | 10 | EXT |  | 0.95 | (c)
79495.595 | 0 | 0 | -11.25 | -11.25 | 985 | 1132 | 1327 | 985 |  | 7185 | Нарушение формы кольцевого шва | GWAN |  | 03:35 | 03:59 | 04:30 | 0 | 683 |  | EXT | Нарушение формы кольцевого шва |  | (c)
79501.756 | 6.161 | 5.703 | -5.089 | -5.547 | 2034 | 2192 | 2146 | 2034 | 4785 | 7185 |  | GOUG | GENE | 06:24 | 06:50 | 06:42 | 762 | 225 | 6 | EXT | Зона задиров. |  | (c)
79520.59 | 2.47 | 2.261 | -8.59 | -8.799 | 883 | 890 | 1426 | 262 | 2261 | 7187 |  | CORR | GENE | 05:21 | 05:22 | 06:49 | 306 | 1085 | 10 | EXT |  | 0.92 | (c)
79521.212 | 3.092 | 3.007 | -7.968 | -8.053 | 1146 | 1493 | 1557 | 262 | 3007 | 7187 |  | CORR | GENE | 06:04 | 06:60 | 07:10 | 131 | 823 | 11 | EXT |  | 0.9 | (c)
79549.054 | 8.644 | 7.783 | -2.441 | -3.302 | 1868 | 2117 | 2189 | 0 | 2402 | 7189 |  | CORR | GENE | 04:59 | 05:39 | 05:51 | 900 | 642 | 11 | EXT |  | 0.96 | (c)
79551.594 | 0.099 | 0.079 | -10.266 | -10.286 | 1904 | 1975 | 2011 | 113 | 79 | 7190 |  | CORR | GENE | 06:20 | 06:32 | 06:38 | 56 | 213 | 12 | EXT |  | 0.89 | (c)
79553.138 | 1.643 | 1.511 | -8.722 | -8.854 | 1576 | 1611 | 1647 | 513 | 1511 | 7190 |  | CORR | GENE | 05:27 | 05:33 | 05:39 | 624 | 141 | 10 | EXT |  | 0.95 | (c)
79554.344 | 2.849 | 2.638 | -7.516 | -7.727 | 1912 | 2033 | 2013 | 116 | 2638 | 7190 |  | CORR | GENE | 06:22 | 06:41 | 06:38 | 416 | 202 | 15 | EXT |  | 0.96 | (c)
79562.79 | 0.93 | 0.703 | -10.435 | -10.662 | -1196 | -1106 | -1140 | 1035 | 703 | 7191 |  | CORR | GENE | 08:31 | 08:45 | 08:40 | 564 | 111 | 11 | EXT |  | 0.95 | (c)
79564 | 2.14 | 2.113 | -9.225 | -9.252 | -1924 | -1788 | -1672 | 307 | 2113 | 7191 |  | CORR | GENE | 06:33 | 06:55 | 07:14 | 72 | 504 | 11 | EXT |  | 0.89 | (c)
79564.223 | 2.363 | 2.265 | -9.002 | -9.1 | -2141 | -2031 | -2004 | 90 | 2265 | 7191 |  | CORR | GENE | 05:58 | 06:16 | 06:20 | 135 | 274 | 11 | EXT |  | 0.9 | (c)
79566.228 | 4.368 | 4.351 | -6.997 | -7.014 | -2048 | -1924 | -1935 | 183 | 4351 | 7191 |  | CORR | CIGR | 06:13 | 06:33 | 06:31 | 44 | 225 | 10 | EXT |  | 0.89 | (c)
79585.617 | 1.117 | 1.016 | -10.528 | -10.629 | -215 | -188 | -186 | 157 | 1016 | 7193 |  | CORR | GENE | 05:60 | 06:04 | 06:04 | 468 | 58 | 11 | EXT |  | 0.94 | (c)
79586.393 | 1.893 | 1.689 | -9.752 | -9.956 | -401 | -354 | -349 | 297 | 1689 | 7193 |  | CORR | GENE | 05:30 | 05:37 | 05:38 | 344 | 104 | 10 | EXT |  | 0.92 | (c)
79606.933 | 0.153 | 0.054 | -11.487 | -11.586 | 306 | 2154 | 1374 | 306 | 54 | 7195 |  | CORR | GENE | 03:16 | 08:14 | 06:08 | 162 | 2136 | 13 | EXT |  | 0.9 | (c)
79614.897 | 8.117 | 8.097 | -3.523 | -3.543 | 601 | 698 | 830 | 601 | 3445 | 7195 |  | CORR | GENE | 04:04 | 04:19 | 04:41 | 98 | 459 | 10 | EXT |  | 0.89 | (c)
79615.277 | 8.497 | 8.444 | -3.143 | -3.196 | 697 | 891 | 805 | 697 | 3136 | 7195 |  | CORR | GENE | 04:19 | 04:50 | 04:36 | 60 | 215 | 10 | EXT |  | 0.89 | (c)
79617.161 | 10.381 | 10.243 | -1.259 | -1.397 | 723 | 993 | 1201 | 723 | 764 | 7195 |  | CORR | GENE | 04:23 | 05:07 | 05:40 | 633 | 956 | 11 | EXT |  | 0.95 | (c)
79618.217 | 11.437 | 11.016 | -0.203 | -0.624 | 431 | 899 | 991 | 431 | 153 | 7195 |  | CORR | GENE | 03:36 | 04:52 | 05:06 | 471 | 1119 | 11 | EXT |  | 0.94 | (c)
79618.307 | 11.527 | 11.45 | -0.113 | -0.19 | 1572 | 1993 | 1785 | 1572 | 102 | 7195 |  | CORR | GENE | 06:40 | 07:48 | 07:15 | 88 | 426 | 11 | EXT |  | 0.89 | (c)
79624.979 | 6.559 | 6.54 | -4.511 | -4.53 | 1435 | 1616 | 1559 | 548 | 4488 | 7196 |  | CORR | CIGR | 03:52 | 04:21 | 04:12 | 42 | 247 | 10 | EXT |  | 0.89 | (c)
79651.221 | 0.121 | 0.054 | -11.514 | -11.581 | -237 | -141 | 52 | 0 | 54 | 7199 |  | CORR | GENE | 03:53 | 04:09 | 04:40 | 178 | 578 | 10 | EXT |  | 0.9 | (c)
79674.208 | 11.473 | 11.4 | -0.102 | -0.175 | -469 | 694 | 749 | 0 | 43 | 7200 |  | CORR | GENE | 00:47 | 03:55 | 04:04 | 132 | 2436 | 13 | EXT |  | 0.9 | (c)
79690.513 | 5.228 | 5.039 | -5.597 | -5.786 | 92 | 300 | 357 | 92 | 5039 | 7202 |  | DENT | GENE | 05:04 | 05:37 | 05:47 | 291 | 530 | 0.4 | N/A | Глубина вмятины: 6 мм (0,4%). Линейка: 29 см в (504 см; 05:37 ч:мин) Аномалия находится вблизи продольного шва. |  | (c)
79694.142 | 8.857 | 8.537 | -1.968 | -2.288 | -151 | -113 | -125 | 99 | 1819 | 7202 |  | CORR | GENE | 04:24 | 04:31 | 04:29 | 469 | 52 | 10 | EXT |  | 0.94 | (c)
79696.11 | 0 | 0 | -11.545 | -11.545 | -1487 | -1338 | -1214 | 941 |  | 7203 | Нарушение формы кольцевого шва | GWAN |  | 08:23 | 08:47 | 09:07 | 0 | 546 |  | EXT | Нарушение формы кольцевого шва |  | (c)
79716.919 | 9.264 | 9.215 | -1.706 | -1.755 | 1593 | 1797 | 1752 | 1593 | 1688 | 7204 |  | CORR | GENE | 04:32 | 05:05 | 04:57 | 67 | 320 | 10 | EXT |  | 0.89 | (c)
79718.596 | 10.941 | 10.276 | -0.029 | -0.694 | 1631 | 2032 | -1971 | 1113 | 14 | 7204 |  | CORR | GENE | 04:38 | 05:43 | 06:56 | 680 | 1717 | 13 | EXT |  | 0.97 | (c)
79728.356 | 9.731 | 9.568 | -1.144 | -1.307 | -804 | -653 | -554 | 304 | 747 | 7205 |  | DENT | GENE | 07:07 | 07:32 | 07:48 | 560 | 500 | 0.4 | N/A | Глубина вмятины: 6 мм (0,4%). Линейка: 56 см в (957 см; 07:32 ч:мин) |  | (c)
79754.037 | 1.652 | 1.453 | -9.828 | -10.027 | -115 | -107 | -84 | 53 | 1453 | 7208 |  | CORR | GENE | 08:43 | 08:45 | 08:48 | 260 | 62 | 15 | EXT | Аномалия находится на отводе. | 0.93 | (c)
79756.06 | 3.675 | 3.618 | -7.805 | -7.862 | -1272 | -1107 | -1056 | 841 | 3618 | 7208 |  | CORR | GENE | 05:37 | 06:03 | 06:12 | 118 | 431 | 11 | EXT | Аномалия находится на отводе. | 0.89 | (c)
79757.27 | 4.885 | 4.878 | -6.595 | -6.602 | -749 | -549 | -557 | 365 | 4878 | 7208 |  | CORR | CIGR | 07:01 | 07:33 | 07:32 | 32 | 383 | 10 | EXT | Аномалия находится на отводе. | 0.89 | (c)
79760.467 | 8.082 | 8.031 | -3.398 | -3.449 | -1325 | -971 | -1079 | 833 | 3370 | 7208 |  | CORR | GENE | 05:28 | 06:25 | 06:08 | 79 | 492 | 10 | EXT | Аномалия находится на отводе. | 0.89 | (c)
79761.173 | 8.788 | 8.776 | -2.692 | -2.704 | 928 | 1030 | 1013 | 928 | 2679 | 7208 |  | CORR | CIGR | 11:32 | 11:48 | 11:45 | 25 | 169 | 10 | EXT | Аномалия находится на отводе. | 0.89 | (c)
79763.865 | 0 | 0 | -11.095 | -11.095 | 1055 | 1646 | 1396 | 494 |  | 7209 | Нарушение формы кольцевого шва | GWAN |  | 03:51 | 05:26 | 04:46 | 0 | 681 |  | EXT | Нарушение формы кольцевого шва Аномалия находится на отводе. |  | (c)
79763.865 | 0 | 0 | -11.095 | -11.095 | -1651 | -865 | -896 | 142 |  | 7209 | Нарушение формы кольцевого шва | GWAN |  | 08:34 | 10:41 | 10:36 | 0 | 1509 |  | EXT | Нарушение формы кольцевого шва Аномалия находится на отводе. |  | (c)
79786.174 | 0.059 | 0.027 | -10.951 | -10.983 | -527 | 138 | 29 | 0 | 27 | 7211 |  | CORR | GENE | 07:29 | 09:17 | 08:59 | 140 | 1111 | 10 | EXT |  | 0.9 | (c)
79797.037 | 10.922 | 10.869 | -0.088 | -0.141 | -585 | -334 | -330 | 74 | 28 | 7211 |  | CORR | GENE | 07:20 | 08:01 | 08:01 | 113 | 511 | 11 | EXT |  | 0.89 | (c)
79805.79 | 8.665 | 8.646 | -2.575 | -2.594 | -1062 | -879 | -824 | 586 | 2489 | 7212 |  | CORR | GENE | 03:30 | 04:00 | 04:09 | 105 | 476 | 11 | EXT |  | 0.89 | (c)
79813.592 | 5.227 | 5.187 | -6.023 | -6.063 | -1709 | -1513 | -1426 | 1142 | 5187 | 7213 |  | CORR | GENE | 05:25 | 05:56 | 06:10 | 73 | 566 | 10 | EXT |  | 0.89 | (c)
79819.544 | 11.179 | 11.102 | -0.071 | -0.148 | -2214 | -1833 | -1858 | 1501 | 52 | 7213 |  | CORR | GENE | 04:03 | 05:05 | 05:01 | 96 | 714 | 10 | EXT |  | 0.89 | (c)
79825.641 | 6.026 | 6.007 | -5.389 | -5.408 | -2112 | -2030 | -2024 | 1936 | 5369 | 7214 |  | CORR | CIGR | 07:35 | 07:48 | 07:49 | 39 | 175 | 10 | EXT |  | 0.89 | (c)
79828.314 | 8.699 | 8.63 | -2.716 | -2.785 | 905 | 1054 | 1210 | 905 | 2623 | 7214 |  | CORR | GENE | 03:42 | 04:05 | 04:31 | 162 | 609 | 12 | EXT |  | 0.9 | (c)
79828.823 | 9.208 | 9.081 | -2.207 | -2.334 | 770 | 1019 | 1122 | 770 | 2162 | 7214 |  | CORR | GENE | 03:20 | 03:60 | 04:17 | 172 | 706 | 10 | EXT |  | 0.9 | (c)
79829.763 | 10.148 | 10.117 | -1.267 | -1.298 | 681 | 782 | 911 | 681 | 1248 | 7214 |  | CORR | GENE | 03:05 | 03:22 | 03:42 | 50 | 460 | 10 | EXT |  | 0.89 | (c)
79830.319 | 10.704 | 10.687 | -0.711 | -0.728 | -1789 | -1696 | -1638 | 1488 | 692 | 7214 |  | CORR | CIGR | 08:27 | 08:42 | 08:51 | 36 | 300 | 11 | EXT |  | 0.89 | (c)
79830.484 | 10.869 | 10.792 | -0.546 | -0.623 | 683 | 1009 | 1046 | 683 | 476 | 7214 |  | CORR | GENE | 03:06 | 03:58 | 04:04 | 147 | 728 | 12 | EXT |  | 0.9 | (c)
79830.858 | 11.243 | 10.885 | -0.172 | -0.53 | -2069 | -1674 | -1812 | 1555 | 152 | 7214 |  | CORR | GENE | 07:42 | 08:45 | 08:23 | 378 | 514 | 10 | EXT |  | 0.93 | (c)
79830.884 | 11.269 | 11.196 | -0.146 | -0.219 | 474 | 902 | 947 | 474 | 98 | 7214 |  | CORR | GENE | 02:32 | 03:41 | 03:48 | 121 | 946 | 10 | EXT |  | 0.89 | (c)
79831.719 | 0.689 | 0.655 | -10.711 | -10.745 | 310 | 388 | 391 | 310 | 655 | 7215 |  | CORR | GENE | 03:39 | 03:51 | 03:52 | 48 | 162 | 11 | EXT |  | 0.89 | (c)
79834.7 | 3.67 | 2.159 | -7.73 | -9.241 | 24 | 449 | 297 | 24 | 2159 | 7215 |  | CORR | GENE | 02:52 | 04:01 | 03:37 | 2492 | 546 | 16 | EXT |  | 1.04 | (b)
79835.68 | 4.65 | 3.9 | -6.75 | -7.5 | -63 | 23 | -20 | 0 | 3900 | 7215 |  | CORR | GENE | 02:38 | 02:52 | 02:45 | 750 | 86 | 10 | EXT |  | 0.95 | (c)
79835.909 | 4.879 | 4.784 | -6.521 | -6.616 | -155 | 131 | 28 | 0 | 4784 | 7215 |  | CORR | GENE | 02:24 | 03:10 | 02:53 | 109 | 367 | 15 | EXT |  | 0.9 | (c)
79836.111 | 5.081 | 4.951 | -6.319 | -6.449 | -200 | -138 | -21 | 0 | 4951 | 7215 |  | CORR | GENE | 02:16 | 02:26 | 02:45 | 181 | 357 | 10 | EXT |  | 0.9 | (c)
79836.305 | 5.275 | 5.248 | -6.125 | -6.152 | -5 | 190 | 105 | 0 | 5248 | 7215 |  | CORR | GENE | 02:48 | 03:19 | 03:06 | 69 | 220 | 15 | EXT |  | 0.89 | (c)
79836.597 | 5.567 | 5.538 | -5.833 | -5.862 | -327 | 112 | -56 | 0 | 5538 | 7215 |  | CORR | GENE | 01:56 | 03:07 | 02:40 | 113 | 544 | 14 | EXT |  | 0.9 | (c)
79836.739 | 5.709 | 4.694 | -5.691 | -6.706 | 249 | 538 | 447 | 249 | 4694 | 7215 |  | CORR | GENE | 03:29 | 04:15 | 04:01 | 1670 | 396 | 15 | EXT |  | 1.02 | (b)
79836.805 | 5.775 | 5.695 | -5.625 | -5.705 | -222 | -140 | -123 | 25 | 5600 | 7215 |  | CORR | GENE | 02:13 | 02:26 | 02:29 | 105 | 197 | 13 | EXT |  | 0.89 | (c)
79837.544 | 6.514 | 6.453 | -4.886 | -4.947 | 10 | 127 | 135 | 10 | 4862 | 7215 |  | CORR | GENE | 02:50 | 03:09 | 03:11 | 85 | 251 | 10 | EXT |  | 0.89 | (c)
79838.058 | 7.028 | 7.01 | -4.372 | -4.39 | 1784 | 1837 | 1872 | 1784 | 4354 | 7215 |  | CORR | CIGR | 07:37 | 07:45 | 07:51 | 36 | 177 | 10 | EXT |  | 0.89 | (c)
79838.248 | 7.218 | 6.4 | -4.182 | -5 | 404 | 455 | 518 | 404 | 2511 | 7215 |  | CORR | GENE | 03:54 | 04:02 | 04:12 | 2489 | 227 | 16 | EXT |  | 1.04 | (b)
79838.403 | 7.373 | 7.274 | -4.027 | -4.126 | 1844 | 1905 | 1899 | 1844 | 3947 | 7215 |  | CORR | GENE | 07:46 | 07:56 | 07:55 | 179 | 111 | 11 | EXT |  | 0.9 | (c)
79838.537 | 7.507 | 7.485 | -3.893 | -3.915 | 713 | 832 | 792 | 713 | 3876 | 7215 |  | CORR | CIGR | 04:44 | 05:03 | 04:57 | 39 | 159 | 11 | EXT |  | 0.89 | (c)
79838.588 | 7.558 | 7.535 | -3.842 | -3.865 | 1512 | 1734 | 1676 | 1512 | 3826 | 7215 |  | CORR | CIGR | 06:53 | 07:29 | 07:19 | 39 | 328 | 10 | EXT |  | 0.89 | (c)
79838.784 | 7.754 | 7.278 | -3.646 | -4.122 | 173 | 371 | 280 | 173 | 3621 | 7215 |  | CORR | GENE | 03:17 | 03:49 | 03:34 | 501 | 213 | 14 | EXT |  | 0.96 | (c)
79838.799 | 7.769 | 7.716 | -3.631 | -3.684 | 1460 | 1839 | 1731 | 1460 | 3599 | 7215 |  | CORR | GENE | 06:44 | 07:45 | 07:28 | 85 | 544 | 11 | EXT |  | 0.89 | (c)
79841.729 | 10.699 | 10.681 | -0.701 | -0.719 | 230 | 345 | 337 | 230 | 688 | 7215 |  | CORR | CIGR | 03:26 | 03:44 | 03:43 | 31 | 214 | 12 | EXT |  | 0.89 | (c)
79842.335 | 11.305 | 11.165 | -0.095 | -0.235 | 161 | 421 | 619 | 161 | 40 | 7215 |  | CORR | GENE | 03:15 | 03:57 | 04:29 | 195 | 916 | 11 | EXT |  | 0.91 | (c)
79843.911 | 1.481 | 1.419 | -9.609 | -9.671 | 383 | 1001 | 753 | 383 | 1419 | 7216 |  | CORR | GENE | 05:26 | 07:06 | 06:26 | 179 | 740 | 10 | EXT |  | 0.9 | (c)
79846.077 | 3.647 | 3.637 | -7.443 | -7.453 | 999 | 1106 | 1082 | 999 | 3637 | 7216 |  | CORR | CIGR | 07:05 | 07:23 | 07:19 | 30 | 167 | 10 | EXT |  | 0.89 | (c)
79847.116 | 4.686 | 4.537 | -6.404 | -6.553 | 10 | 33 | 45 | 10 | 4537 | 7216 |  | CORR | GENE | 04:26 | 04:29 | 04:31 | 307 | 70 | 10 | EXT |  | 0.92 | (c)
79854.136 | 0.616 | 0.578 | -10.099 | -10.137 | 892 | 989 | 1036 | 892 | 578 | 7217 |  | CORR | GENE | 08:15 | 08:31 | 08:39 | 56 | 289 | 12 | EXT |  | 0.89 | (c)
79854.394 | 0.874 | 0.828 | -9.841 | -9.887 | 850 | 935 | 998 | 850 | 828 | 7217 |  | CORR | GENE | 08:08 | 08:22 | 08:32 | 67 | 297 | 10 | EXT |  | 0.89 | (c)
79855.34 | 1.82 | 1.787 | -8.895 | -8.928 | 849 | 1055 | 1079 | 849 | 1787 | 7217 |  | CORR | GENE | 08:08 | 08:42 | 08:46 | 75 | 460 | 10 | EXT |  | 0.89 | (c)
79856.149 | 2.629 | 2.616 | -8.086 | -8.099 | 1027 | 1122 | 1116 | 1027 | 2616 | 7217 |  | CORR | CIGR | 08:37 | 08:52 | 08:51 | 33 | 177 | 10 | EXT |  | 0.89 | (c)
79856.483 | 2.963 | 2.941 | -7.752 | -7.774 | -938 | -797 | -815 | 691 | 2941 | 7217 |  | CORR | CIGR | 03:20 | 03:43 | 03:40 | 38 | 247 | 10 | EXT |  | 0.89 | (c)
79860.301 | 6.781 | 6.76 | -3.934 | -3.955 | 658 | 752 | 757 | 658 | 3911 | 7217 |  | CORR | CIGR | 07:38 | 07:53 | 07:54 | 44 | 198 | 10 | EXT |  | 0.89 | (c)
79860.781 | 7.261 | 7.223 | -3.454 | -3.492 | 582 | 754 | 692 | 582 | 3436 | 7217 |  | CORR | GENE | 07:25 | 07:53 | 07:43 | 56 | 219 | 11 | EXT |  | 0.89 | (c)
79862.089 | 8.569 | 8.547 | -2.146 | -2.168 | 633 | 1023 | 879 | 633 | 2078 | 7217 |  | CORR | GENE | 07:34 | 08:36 | 08:13 | 90 | 491 | 12 | EXT |  | 0.89 | (c)
79864.155 | 10.635 | 10.575 | -0.08 | -0.14 | 981 | 1020 | 1144 | 981 | 55 | 7217 |  | CORR | GENE | 08:30 | 08:36 | 08:56 | 85 | 326 | 10 | EXT |  | 0.89 | (c)
79876.594 | 1.224 | 1.207 | -9.481 | -9.498 | 2185 | -1955 | -2081 | 0 | 1207 | 7219 |  | CORR | GENE | 08:08 | 08:60 | 08:39 | 51 | 390 | 11 | EXT |  | 0.89 | (c)
79876.954 | 1.584 | 1.31 | -9.121 | -9.395 | 2147 | 2201 | 2178 | 22 | 1310 | 7219 |  | CORR | GENE | 08:02 | 08:10 | 08:07 | 1106 | 62 | 11 | EXT |  | 0.97 | (c)
79878.008 | 2.638 | 2.607 | -8.067 | -8.098 | 2180 | -2091 | -2132 | 0 | 2607 | 7219 |  | CORR | GENE | 08:07 | 08:38 | 08:31 | 51 | 298 | 10 | EXT |  | 0.89 | (c)
79878.09 | 2.72 | 2.673 | -7.985 | -8.032 | -1991 | -1973 | -1971 | 239 | 2673 | 7219 |  | CORR | AXGR | 08:54 | 08:57 | 08:57 | 206 | 41 | 10 | EXT |  | 0.91 | (c)
79878.519 | 3.149 | 3.113 | -7.556 | -7.592 | 1806 | 2137 | 2094 | 0 | 3113 | 7219 |  | CORR | GENE | 07:07 | 08:00 | 07:53 | 74 | 575 | 12 | EXT |  | 0.89 | (c)
79879.034 | 3.664 | 3.635 | -7.041 | -7.07 | 1947 | 2130 | 2079 | 18 | 3635 | 7219 |  | CORR | GENE | 07:29 | 07:59 | 07:51 | 48 | 265 | 10 | EXT |  | 0.89 | (c)
79879.24 | 3.87 | 3.766 | -6.835 | -6.939 | 2163 | 2194 | -2043 | 0 | 3766 | 7219 |  | CORR | GENE | 08:04 | 08:09 | 08:46 | 110 | 511 | 12 | EXT |  | 0.89 | (c)
79891.054 | 4.979 | 4.919 | -6.581 | -6.641 | 1839 | 1893 | 1907 | 1839 | 4919 | 7220 |  | ARTD | GENE | 10:01 | 10:09 | 10:12 | 94 | 136 |  | EXT | Наплавка. |  | (c)
79900.889 | 3.254 | 3.055 | -8.116 | -8.315 | 618 | 767 | 752 | 618 | 3055 | 7221 |  | CORR | GENE | 05:38 | 06:02 | 05:60 | 359 | 268 | 15 | EXT |  | 0.95 | (c)
79955.539 | 0.059 | 0.019 | -11.466 | -11.506 | 21 | 856 | 573 | 21 | 19 | 7226 |  | CORR | GENE | 05:29 | 07:44 | 06:58 | 86 | 1104 | 13 | EXT |  | 0.89 | (c)
79958.602 | 3.122 | 3.071 | -8.403 | -8.454 | 1540 | 1570 | 1567 | 1540 | 3071 | 7226 |  | GOUG | GENE | 09:34 | 09:39 | 09:38 | 110 | 54 | 14 | EXT | Задир. |  | (c)
79966.942 | 11.462 | 11.417 | -0.063 | -0.108 | -751 | 1422 | 434 | 0 | 17 | 7226 |  | CORR | GENE | 03:24 | 09:15 | 06:35 | 91 | 2369 | 16 | EXT |  | 0.89 | (c)
79991.939 | 1.634 | 1.617 | -9.746 | -9.763 | 229 | 339 | 363 | 229 | 1617 | 7229 |  | CORR | CIGR | 04:53 | 05:11 | 05:15 | 30 | 268 | 10 | EXT |  | 0.89 | (c)
80031.198 | 6.648 | 6.599 | -4.807 | -4.856 | 638 | 1143 | 892 | 638 | 4794 | 7232 |  | CORR | GENE | 06:50 | 08:12 | 07:31 | 62 | 507 | 12 | EXT |  | 0.89 | (c)
80031.544 | 6.994 | 6.968 | -4.461 | -4.487 | 1032 | 1147 | 1104 | 1032 | 4441 | 7232 |  | CORR | CIGR | 07:54 | 08:12 | 08:05 | 46 | 143 | 14 | EXT |  | 0.89 | (c)
80036.048 | 0.043 | 0.033 | -11.487 | -11.497 | 602 | 1174 | 1096 | 602 | 33 | 7233 |  | CORR | GENE | 08:39 | 10:11 | 09:59 | 347 | 987 | 11 | EXT |  | 0.93 | (c)
80078.852 | 9.392 | 9.347 | -1.848 | -1.893 | 1799 | 2032 | 1988 | 1799 | 1821 | 7236 |  | CORR | GENE | 05:19 | 05:56 | 05:49 | 72 | 379 | 10 | EXT |  | 0.89 | (c)
80078.928 | 9.468 | 9.434 | -1.772 | -1.806 | 1320 | 1433 | 1449 | 1320 | 1763 | 7236 |  | CORR | CIGR | 04:01 | 04:20 | 04:22 | 43 | 258 | 11 | EXT |  | 0.89 | (c)
80079.309 | 9.849 | 9.695 | -1.391 | -1.545 | 807 | 950 | 1450 | 807 | 1333 | 7236 |  | CORR | GENE | 02:39 | 03:02 | 04:22 | 212 | 1285 | 10 | EXT |  | 0.91 | (c)
80113.835 | 0 | 0 | -10.98 | -10.98 | -537 | -72 | -161 | 0 |  | 7240 | Нарушение формы кольцевого шва | GWAN |  | 00:23 | 01:38 | 01:23 | 0 | 752 |  | EXT | Нарушение формы кольцевого шва |  | (c)
80114.526 | 0.691 | 0.676 | -10.289 | -10.304 | 1161 | 1277 | 1230 | 931 | 676 | 7240 |  | CORR | CIGR | 04:57 | 05:16 | 05:08 | 37 | 139 | 12 | EXT |  | 0.89 | (c)
80155.326 | 7.906 | 7.689 | -3.469 | -3.686 | 726 | 893 | 1022 | 726 | 3337 | 7243 |  | DENT | GENE | 05:18 | 05:45 | 06:06 | 349 | 591 | 0.6 | N/A | Глубина вмятины: 8 мм (0,6%). Линейка: 35 см в (769 см; 05:45 ч:мин) |  | (c)
80177.429 | 7.339 | 7.321 | -3.746 | -3.764 | -1112 | -980 | -1042 | 972 | 3733 | 7245 |  | CORR | CIGR | 03:50 | 04:11 | 04:01 | 31 | 140 | 10 | EXT |  | 0.89 | (c)
80210.925 | 7.125 | 7.093 | -4.53 | -4.562 | 737 | 850 | 897 | 737 | 4511 | 7248 |  | CORR | GENE | 04:45 | 05:03 | 05:11 | 51 | 321 | 10 | EXT | Аномалия находится на отводе. | 0.89 | (c)
80216 | 0.545 | 0.424 | -10.95 | -11.071 | -2026 | -1735 | -1708 | 1390 | 424 | 7249 |  | CORR | GENE | 04:32 | 05:19 | 05:24 | 252 | 635 | 10 | EXT |  | 0.91 | (c)
80222.249 | 6.794 | 6.781 | -4.701 | -4.714 | -2067 | -1924 | -1947 | 1828 | 4689 | 7249 |  | CORR | CIGR | 04:26 | 04:49 | 04:45 | 25 | 239 | 10 | EXT |  | 0.89 | (c)
80226.896 | 11.441 | 11.341 | -0.054 | -0.154 | -2051 | -1391 | -1539 | 1028 | 26 | 7249 |  | CORR | GENE | 04:28 | 06:15 | 05:51 | 128 | 1022 | 13 | EXT |  | 0.9 | (c)
80246.597 | 8.152 | 8.13 | -2.948 | -2.97 | -114 | 196 | 75 | 0 | 2920 | 7251 |  | CORR | GENE | 05:24 | 06:14 | 05:55 | 50 | 378 | 10 | EXT |  | 0.89 | (c)
80283.141 | 11.296 | 11.242 | -0.344 | -0.398 | 1681 | 1801 | 1851 | 1681 | 314 | 7254 |  | CORR | GENE | 03:46 | 04:05 | 04:13 | 84 | 340 | 14 | EXT | Аномалия находится на упругопластическом изгибе: R=432 D, максимальное растяжение на 11.7 час. | 0.89 | (c)
80283.32 | 11.475 | 11.39 | -0.165 | -0.25 | 1704 | 1814 | 1759 | 1704 | 129 | 7254 |  | CORR | GENE | 03:49 | 04:07 | 03:58 | 121 | 110 | 10 | EXT | Аномалия находится на упругопластическом изгибе: R=436 D, максимальное растяжение на 11.7 час. | 0.89 | (c)
80294.703 | 0.118 | 0.107 | -10.802 | -10.813 | -360 | -262 | -292 | 225 | 107 | 7256 |  | CORR | CIGR | 04:08 | 04:24 | 04:19 | 32 | 136 | 11 | EXT | Аномалия находится на упругопластическом изгибе: R=554 D, максимальное растяжение на 11.3 час. | 0.89 | (c)
80333.202 | 5.327 | 5.234 | -5.843 | -5.936 | 1342 | 1495 | 1778 | 1342 | 5234 | 7259 |  | CORR | GENE | 04:50 | 05:14 | 06:00 | 194 | 872 | 15 | EXT | Аномалия находится на упругопластическом изгибе: R=606 D, максимальное растяжение на 11.7 час. | 0.92 | (c)
80333.806 | 5.931 | 5.917 | -5.239 | -5.253 | -1962 | -1843 | -1834 | 1706 | 5147 | 7259 |  | CORR | GENE | 07:57 | 08:16 | 08:17 | 106 | 257 | 12 | EXT | Аномалия находится на упругопластическом изгибе: R=605 D, максимальное растяжение на 11.7 час. | 0.89 | (c)
80334.171 | 6.296 | 6.132 | -4.874 | -5.038 | 1563 | 1779 | 1890 | 1563 | 4728 | 7259 |  | DENT | GENE | 05:25 | 06:00 | 06:18 | 310 | 654 | 0.6 | N/A | Глубина вмятины: 9 мм (0,6%). Линейка: 31 см в (613 см; 06:00 ч:мин) Аномалия находится на упругопластическом изгибе. |  | (c)
80339.045 | 0 | 0 | -11.08 | -11.08 | -1725 | -1474 | -1403 | 1081 | 0 | 7260 | Смещение кромок | GWAN |  | 01:21 | 02:02 | 02:13 | 0 | 645 | 16 | EXT | Смещение кромок Наружу Величина смещения - 2.5 мм. Аномалия находится на упругопластическом изгибе: R=921 D, максимальное растяжение на 11.6 час. |  | (c)
80349.869 | 10.824 | 10.807 | -0.256 | -0.273 | -33 | 58 | 47 | 0 | 229 | 7260 |  | CORR | CIGR | 05:55 | 06:09 | 06:07 | 44 | 160 | 10 | EXT |  | 0.89 | (c)
80350.104 | 11.059 | 10.311 | -0.021 | -0.769 | -316 | -41 | 40 | 0 | 0 | 7260 |  | DENT | GENE | 05:09 | 05:53 | 06:06 | 1026 | 711 | 0.4 | N/A | Глубина вмятины: 6 мм (0,4%). Линейка: 103 см в (1031 см; 05:53 ч:мин) Аномалия находится вблизи кольцевого сварного шва. Аномалия находится вблизи продольного шва. Аномалия находится вблизи дефекта потери металла. |  | (c)
80350.125 | 0 | 0 | -11.32 | -11.32 | 1951 | -2200 | 2209 | 1951 | 0 | 7261 | Внутришовный дефект | GWAN |  | 03:07 | 03:57 | 03:48 | 0 | 516 | 11 | MID | Внутришовный дефект |  | (c)
80358.925 | 8.8 | 8.768 | -2.52 | -2.552 | -1390 | -1140 | -1229 | 1067 | 2504 | 7261 |  | CORR | GENE | 06:07 | 06:48 | 06:34 | 48 | 323 | 10 | EXT |  | 0.89 | (c)
80372.473 | 11.028 | 10.977 | -0.102 | -0.153 | -259 | 17 | 196 | 0 | 51 | 7262 |  | CORR | GENE | 07:29 | 08:13 | 08:42 | 102 | 911 | 12 | EXT |  | 0.89 | (c)
80416.563 | 11.003 | 10.944 | -0.092 | -0.151 | -448 | -168 | -283 | 118 | 49 | 7266 |  | CORR | GENE | 03:26 | 04:11 | 03:53 | 102 | 330 | 11 | EXT |  | 0.89 | (c)
80460.128 | 10.038 | 10.01 | -1.172 | -1.2 | -1612 | -1483 | -1468 | 1325 | 1164 | 7270 |  | CORR | CIGR | 06:15 | 06:36 | 06:38 | 36 | 286 | 12 | EXT |  | 0.89 | (c)
80460.694 | 10.604 | 10.581 | -0.606 | -0.629 | -1657 | -1491 | -1438 | 1218 | 552 | 7270 |  | CORR | GENE | 06:08 | 06:35 | 06:43 | 77 | 438 | 10 | EXT |  | 0.89 | (c)
80461.3 | 0 | 0 | -11.3 | -11.3 | -1118 | -327 | -338 | 0 | 0 | 7271 |  | GWAN |  | 06:16 | 08:24 | 08:22 | 0 | 1560 |  | EXT | Аномалия находится на отводе. Подбивка кромок величиной 2 мм. |  | (c)
80461.372 | 0.072 | 0.034 | -11.228 | -11.266 | -1665 | -1533 | -1568 | 1470 | 34 | 7271 |  | CORR | GENE | 04:48 | 05:09 | 05:03 | 110 | 195 | 10 | EXT | Аномалия находится на отводе. | 0.89 | (c)
80472.636 | 0.036 | 0.022 | -11.429 | -11.443 | -994 | -667 | -577 | 161 | 22 | 7272 |  | CORR | GENE | 07:20 | 08:13 | 08:28 | 88 | 833 | 12 | EXT |  | 0.89 | (c)
80473.39 | 0.79 | 0.729 | -10.675 | -10.736 | -1225 | -1104 | -1120 | 1014 | 729 | 7272 |  | CORR | GENE | 06:43 | 07:03 | 07:00 | 79 | 211 | 10 | EXT |  | 0.89 | (c)
80484.022 | 11.422 | 11.256 | -0.043 | -0.209 | 1753 | -2206 | -1904 | 1099 | 27 | 7272 |  | CORR | GENE | 02:44 | 04:05 | 04:54 | 182 | 1609 | 16 | EXT |  | 0.91 | (c)
80487.548 | 3.483 | 3.364 | -7.782 | -7.901 | -1855 | -1736 | -1634 | 376 | 3364 | 7273 |  | CORR | GENE | 05:32 | 05:51 | 06:08 | 145 | 442 | 10 | EXT |  | 0.9 | (c)
80502.378 | 7.048 | 7.02 | -3.897 | -3.925 | 1704 | 1806 | 1767 | 401 | 3891 | 7274 |  | CORR | CIGR | 06:30 | 06:46 | 06:40 | 34 | 125 | 12 | EXT |  | 0.89 | (c)
80506.275 | 0 | 0 | -10.675 | -10.675 | 1764 | 1830 | 1912 | 171 |  | 7275 | Нарушение формы кольцевого шва | GWAN |  | 03:29 | 03:40 | 03:53 | 0 | 296 |  | EXT | Нарушение формы кольцевого шва |  | (c)
80506.275 | 0 | 0 | -10.675 | -10.675 | -1002 | -671 | -644 | 285 |  | 7275 | Нарушение формы кольцевого шва | GWAN |  | 08:03 | 08:57 | 09:01 | 0 | 717 |  | EXT | Нарушение формы кольцевого шва |  | (c)
80510.561 | 4.286 | 3.861 | -6.389 | -6.814 | 1983 | 2021 | 2075 | 65 | 3861 | 7275 |  | CORR | GENE | 04:05 | 04:11 | 04:20 | 557 | 183 | 11 | EXT |  | 0.95 | (c)
80516.061 | 9.786 | 9.716 | -0.889 | -0.959 | 2157 | 2176 | 2171 | 46 | 819 | 7275 |  | CORR | AXGR | 04:33 | 04:36 | 04:35 | 140 | 27 | 12 | EXT |  | 0.9 | (c)
80516.95 | 0 | 0 | -11.455 | -11.455 | 764 | 1113 | 1327 | 764 |  | 7276 | Нарушение формы кольцевого шва | GWAN |  | 01:56 | 02:52 | 03:26 | 0 | 1127 |  | EXT | Нарушение формы кольцевого шва |  | (c)
80530.482 | 2.077 | 2.02 | -9.568 | -9.625 | -1035 | -850 | -886 | 737 | 2020 | 7277 |  | DENT | GENE | 09:26 | 09:56 | 09:50 | 108 | 298 | 0.4 | N/A | Глубина вмятины: 6 мм (0,4%). Линейка: 11 см в (202 см; 09:56 ч:мин) |  | (c)
80531.509 | 3.104 | 3.093 | -8.541 | -8.552 | -1931 | -1885 | -1880 | 1829 | 3093 | 7277 |  | CORR | CIGR | 07:01 | 07:09 | 07:10 | 26 | 101 | 10 | EXT |  | 0.89 | (c)
80538.02 | 9.615 | 9.316 | -2.03 | -2.329 | -557 | -472 | -489 | 422 | 1971 | 7277 |  | DENT | GENE | 10:43 | 10:57 | 10:54 | 358 | 135 | 0.6 | N/A | Глубина вмятины: 8 мм (0,6%). Линейка: 36 см в (932 см; 10:57 ч:мин) |  | (c)
80539.966 | 11.561 | 11.541 | -0.084 | -0.104 | -1351 | -1253 | -1218 | 1085 | 75 | 7277 |  | CORR | CIGR | 08:35 | 08:51 | 08:56 | 29 | 266 | 10 | EXT |  | 0.89 | (c)
80551.29 | 11.24 | 11.204 | -0.42 | -0.456 | -961 | -769 | -824 | 686 | 398 | 7278 |  | CORR | GENE | 06:50 | 07:22 | 07:13 | 58 | 275 | 10 | EXT |  | 0.89 | (c)
80579.44 | 5.17 | 5.067 | -5.985 | -6.088 | 1537 | 1597 | 1720 | 326 | 4780 | 7281 |  | CORR | GENE | 07:08 | 07:18 | 07:38 | 1308 | 368 | 12 | EXT |  | 0.98 | (c)
80585.55 | 0.125 | 0.06 | -11.24 | -11.305 | 628 | 1139 | 922 | 628 | 60 | 7282 |  | CORR | GENE | 06:50 | 08:12 | 07:37 | 93 | 587 | 13 | EXT |  | 0.89 | (c)
80626.488 | 6.778 | 6.738 | -4.232 | -4.272 | -1499 | -1439 | -1420 | 1340 | 4217 | 7285 |  | CORR | GENE | 05:34 | 05:44 | 05:47 | 55 | 159 | 11 | EXT | Аномалия находится на отводе. | 0.89 | (c)
80630.5 | 10.79 | 10.754 | -0.22 | -0.256 | -1472 | -1349 | -1361 | 1251 | 212 | 7285 |  | CORR | CIGR | 05:38 | 05:58 | 05:56 | 44 | 221 | 11 | EXT | Аномалия находится на отводе. | 0.89 | (c)
80630.898 | 0.178 | 0.093 | -4.282 | -4.367 | -1310 | -1139 | -1071 | 833 | 93 | 7286 |  | CORR | GENE | 05:31 | 05:59 | 06:10 | 210 | 477 | 13 | EXT |  | 0.91 | (c)
80632.457 | 1.737 | 1.726 | -2.723 | -2.734 | -1287 | -1235 | -1209 | 1131 | 1726 | 7286 |  | CORR | CIGR | 05:35 | 05:44 | 05:48 | 30 | 156 | 11 | EXT |  | 0.89 | (c)
80642.629 | 7.449 | 7.297 | -3.776 | -3.928 | 987 | 1287 | 1352 | 987 | 3647 | 7287 |  | DENT | GENE | 05:13 | 06:02 | 06:12 | 281 | 731 | 0.8 | N/A | Глубина вмятины: 12 мм (0,8%). Линейка: 28 см в (730 см; 06:02 ч:мин) |  | (c)
80660.663 | 2.738 | 2.727 | -8.427 | -8.438 | 1903 | 1967 | 1986 | 1903 | 2727 | 7289 |  | CORR | CIGR | 06:24 | 06:34 | 06:37 | 28 | 166 | 10 | EXT |  | 0.89 | (c)
80682.619 | 1.899 | 1.516 | -9.746 | -10.129 | 526 | 546 | 605 | 526 | 1516 | 7291 |  | CORR | GENE | 07:41 | 07:45 | 07:54 | 489 | 159 | 10 | EXT |  | 0.94 | (c)
80682.905 | 2.185 | 2.019 | -9.46 | -9.626 | -1332 | -744 | -868 | 405 | 2019 | 7291 |  | GOUG | GENE | 02:42 | 04:16 | 03:56 | 2205 | 927 | 7 | EXT | Зона задиров. |  | (c)
80690.558 | 9.838 | 9.68 | -1.807 | -1.965 | -1996 | -1580 | -1705 | 1414 | 874 | 7291 |  | GOUG | GENE | 00:54 | 02:01 | 01:41 | 1091 | 582 | 7 | EXT | Зона задиров. |  | (c)
80698.186 | 5.821 | 5.708 | -5.839 | -5.952 | -1595 | -1243 | -1351 | 1106 | 5708 | 7292 |  | CORR | GENE | 03:21 | 04:18 | 04:01 | 162 | 490 | 10 | EXT |  | 0.9 | (c)
80708.057 | 0.052 | 0.029 | -5.698 | -5.721 | -2180 | -2063 | -1841 | 51 | 29 | 7294 |  | CORR | GENE | 06:15 | 06:34 | 07:10 | 107 | 678 | 14 | EXT |  | 0.9 | (c)
80708.321 | 0.316 | 0.195 | -5.434 | -5.555 | 1916 | 2088 | -2220 | 0 | 195 | 7294 |  | CORR | GENE | 05:16 | 05:44 | 06:09 | 252 | 650 | 12 | EXT |  | 0.92 | (c)
80711.747 | 3.742 | 3.6 | -2.008 | -2.15 | 1541 | -2093 | 2138 | 0 | 1890 | 7294 |  | CORR | GENE | 04:16 | 06:29 | 05:52 | 260 | 1194 | 10 | EXT |  | 0.91 | (c)
80713.391 | 5.386 | 5.353 | -0.364 | -0.397 | -1729 | -1521 | -1593 | 502 | 333 | 7294 |  | CORR | GENE | 07:28 | 08:02 | 07:50 | 64 | 272 | 11 | EXT |  | 0.89 | (c)
80713.544 | 5.539 | 5.463 | -0.211 | -0.287 | -1836 | -1653 | -1590 | 394 | 189 | 7294 |  | CORR | GENE | 07:11 | 07:40 | 07:51 | 98 | 493 | 10 | EXT |  | 0.89 | (c)
80713.66 | 5.655 | 5.471 | -0.095 | -0.279 | 1890 | -2015 | -2223 | 0 | 29 | 7294 |  | CORR | GENE | 05:12 | 06:42 | 06:08 | 250 | 696 | 12 | EXT |  | 0.92 | (c)
80716.469 | 2.714 | 2.687 | -8.606 | -8.633 | 1852 | 2044 | 1972 | 140 | 2687 | 7295 |  | CORR | CIGR | 04:37 | 05:08 | 04:56 | 42 | 239 | 10 | EXT |  | 0.89 | (c)
80721.146 | 7.391 | 6.797 | -3.929 | -4.523 | -1479 | -1351 | -1382 | 752 | 2881 | 7295 |  | CORR | GENE | 07:39 | 07:60 | 07:55 | 1642 | 194 | 12 | EXT |  | 0.99 | (c)
80725.075 | 0 | 0 | -10.83 | -10.83 | 1011 | 1389 | 1403 | 436 | 0 | 7296 | Внутришовный дефект | GWAN |  | 03:41 | 04:42 | 04:44 | 0 | 783 | 12 | MID | Внутришовный дефект |  | (c)
80731.746 | 6.671 | 6.653 | -4.159 | -4.177 | 1232 | 1286 | 1302 | 859 | 4144 | 7296 |  | CORR | CIGR | 04:16 | 04:25 | 04:28 | 33 | 140 | 10 | EXT |  | 0.89 | (c)
80735.905 | 0 | 0 | -11.21 | -11.21 | -279 | 258 | 148 | 0 | 0 | 7297 | Смещение кромок | GWAN |  | 08:28 | 09:55 | 09:37 | 0 | 854 | 16 | EXT | Смещение кромок Наружу Аномалия находится на отводе. Величина смещения - 2.5 мм. |  | (c)
80751.007 | 3.892 | 3.833 | -7.418 | -7.477 | 876 | 1706 | 1396 | 313 | 3833 | 7298 |  | CORR | GENE | 04:39 | 06:53 | 06:04 | 516 | 1042 | 11 | EXT |  | 0.94 | (c)
80756.291 | 9.176 | 8.851 | -2.134 | -2.459 | 1504 | 1840 | 1673 | 389 | 1678 | 7298 |  | CORR | GENE | 06:21 | 07:15 | 06:48 | 781 | 337 | 10 | EXT |  | 0.95 | (c)
80757.585 | 10.47 | 10.107 | -0.84 | -1.203 | 1592 | 1703 | 1664 | 495 | 581 | 7298 |  | CORR | GENE | 06:35 | 06:53 | 06:47 | 622 | 143 | 10 | EXT |  | 0.95 | (c)
80791.69 | 0.045 | 0.023 | -11.58 | -11.602 | -108 | 601 | 456 | 0 | 23 | 7302 |  | CORR | GENE | 07:20 | 09:15 | 08:51 | 179 | 1127 | 10 | EXT | Аномалия находится на упругопластическом изгибе: R=367 D, максимальное растяжение на 6.3 час. | 0.9 | (c)
80792.447 | 0.802 | 0.687 | -10.823 | -10.938 | 302 | 473 | 538 | 302 | 687 | 7302 |  | CORR | GENE | 08:27 | 08:54 | 09:04 | 326 | 471 | 12 | EXT | Аномалия находится на упругопластическом изгибе: R=342 D, максимальное растяжение на 6.3 час. | 0.93 | (c)
80796.536 | 4.891 | 4.693 | -6.734 | -6.932 | -81 | -65 | -58 | 35 | 4693 | 7302 |  | CORR | AXGR | 07:25 | 07:27 | 07:28 | 327 | 46 | 12 | EXT | Аномалия находится на упругопластическом изгибе: R=264 D, максимальное растяжение на 6.2 час. | 1.03 | (b)
80803.27 | 0 | 0 | -11.72 | -11.72 | -238 | 36 | -9 | 0 | 0 | 7303 | Внутришовный дефект | GWAN |  | 02:29 | 03:13 | 03:06 | 0 | 458 | 10 | MID | Внутришовный дефект Аномалия находится на отводе. |  | (c)
80816.27 | 1.28 | 1.228 | -9.98 | -10.032 | -684 | -462 | -391 | 97 | 1228 | 7304 |  | CORR | GENE | 07:58 | 08:34 | 08:45 | 164 | 587 | 10 | EXT |  | 0.9 | (c)
80818.235 | 3.245 | 2.353 | -8.015 | -8.907 | 2045 | 2138 | 2117 | 41 | 2353 | 7304 |  | CORR | GENE | 03:18 | 03:33 | 03:30 | 1926 | 145 | 10 | EXT |  | 0.97 | (c)
80818.304 | 3.314 | 3.285 | -7.946 | -7.975 | -732 | -360 | -506 | 280 | 3285 | 7304 |  | CORR | GENE | 07:50 | 08:50 | 08:26 | 96 | 452 | 10 | EXT |  | 0.89 | (c)
80821.907 | 6.917 | 6.904 | -4.343 | -4.356 | -1906 | -1744 | -1800 | 325 | 4322 | 7304 |  | CORR | CIGR | 04:41 | 05:07 | 04:58 | 34 | 211 | 10 | EXT |  | 0.89 | (c)
80874.546 | 2.781 | 2.596 | -8.869 | -9.054 | 565 | 751 | 863 | 565 | 2596 | 7309 |  | DENT | GENE | 05:15 | 05:45 | 06:03 | 376 | 596 | 1.2 | N/A | Глубина вмятины: 17 мм (1,2%). Линейка: 38 см в (260 см; 05:45 ч:мин) |  | (c)
80875.281 | 3.516 | 3.241 | -8.134 | -8.409 | 31 | 42 | 48 | 31 | 3241 | 7309 |  | CORR | AXGR | 03:49 | 03:50 | 03:51 | 350 | 33 | 10 | EXT |  | 0.92 | (c)
80881.54 | 9.775 | 9.765 | -1.875 | -1.885 | 165 | 365 | 302 | 165 | 1828 | 7309 |  | CORR | GENE | 04:10 | 04:43 | 04:32 | 57 | 275 | 11 | EXT |  | 0.89 | (c)
80894.595 | 0 | 0 | -11.135 | -11.135 | 46 | 386 | 384 | 46 |  | 7311 | Нарушение формы кольцевого шва | GWAN |  | 11:60 | 00:55 | 12:54 | 0 | 676 |  | EXT | Нарушение формы кольцевого шва Аномалия находится на отводе. |  | (c)
80894.595 | 0 | 0 | -11.135 | -11.135 | 1087 | 1749 | 1580 | 157 |  | 7311 | Нарушение формы кольцевого шва | GWAN |  | 02:48 | 04:35 | 04:07 | 0 | 986 |  | EXT | Нарушение формы кольцевого шва Аномалия находится на отводе. |  | (c)
80894.595 | 0 | 0 | -11.135 | -11.135 | -960 | -680 | -543 | 126 | 0 | 7311 | Внутришовный дефект | GWAN |  | 09:17 | 10:03 | 10:25 | 0 | 834 | 10 | MID | Внутришовный дефект Аномалия находится на отводе. |  | (c)
80894.751 | 0.156 | 0.085 | -10.979 | -11.05 | 1845 | 2067 | 2179 | 0 | 85 | 7311 |  | CORR | GENE | 04:50 | 05:26 | 05:44 | 107 | 668 | 10 | EXT |  | 0.89 | (c)
80895.476 | 0.881 | 0.365 | -10.254 | -10.77 | 1467 | 2029 | 2212 | 0 | 365 | 7311 |  | CORR | GENE | 03:49 | 05:20 | 05:49 | 583 | 1489 | 10 | EXT |  | 0.94 | (c)
80896.176 | 1.581 | 1.526 | -9.554 | -9.609 | -2056 | -1710 | -1708 | 174 | 1526 | 7311 |  | CORR | GENE | 06:20 | 07:16 | 07:17 | 88 | 696 | 10 | EXT |  | 0.89 | (c)
80906.341 | 0.611 | 0.429 | -10.779 | -10.961 | -1042 | -824 | -779 | 515 | 429 | 7312 |  | CORR | GENE | 03:43 | 04:18 | 04:25 | 280 | 527 | 12 | EXT |  | 0.92 | (c)
80911.765 | 6.035 | 5.908 | -5.355 | -5.482 | -1078 | -961 | -878 | 677 | 5339 | 7312 |  | CORR | GENE | 03:37 | 03:56 | 04:09 | 143 | 401 | 12 | EXT |  | 0.9 | (c)
80916.79 | 11.06 | 11.049 | -0.33 | -0.341 | -697 | -483 | -347 | 0 | 309 | 7312 |  | CORR | CIGR | 04:38 | 05:13 | 05:35 | 32 | 701 | 10 | EXT |  | 0.89 | (c)
80939.466 | 10.691 | 10.626 | -0.079 | -0.144 | -2095 | -1896 | -1915 | 1735 | 49 | 7314 |  | CORR | GENE | 03:19 | 03:51 | 03:48 | 95 | 360 | 11 | EXT |  | 0.89 | (c)
80973.324 | 0.369 | 0.11 | -10.851 | -11.11 | 452 | 513 | 507 | 452 | 110 | 7318 |  | CORR | GENE | 04:29 | 04:39 | 04:38 | 505 | 110 | 13 | EXT | Аномалия находится на отводе. | 0.96 | (c)
80979.752 | 6.797 | 6.758 | -4.423 | -4.462 | 1518 | 1801 | 1797 | 1518 | 4381 | 7318 |  | CORR | GENE | 07:21 | 08:07 | 08:06 | 81 | 560 | 10 | EXT | Аномалия находится на отводе. | 0.89 | (c)
80981.424 | 8.469 | 8.456 | -2.751 | -2.764 | 209 | 288 | 273 | 209 | 2736 | 7318 |  | CORR | CIGR | 03:50 | 04:03 | 04:00 | 28 | 128 | 10 | EXT | Аномалия находится на отводе. | 0.89 | (c)
80989.072 | 4.897 | 4.883 | -6.633 | -6.647 | 12 | 102 | 99 | 12 | 4883 | 7319 |  | CORR | CIGR | 05:50 | 06:05 | 06:04 | 34 | 173 | 10 | EXT |  | 0.89 | (c)
80999.447 | 3.742 | 3.728 | -7.813 | -7.827 | 1149 | 1328 | 1307 | 765 | 3728 | 7320 |  | CORR | CIGR | 04:46 | 05:15 | 05:11 | 35 | 316 | 13 | EXT |  | 0.89 | (c)
80999.974 | 4.269 | 4.243 | -7.286 | -7.312 | 1373 | 1534 | 1564 | 476 | 4243 | 7320 |  | CORR | GENE | 05:22 | 05:48 | 05:53 | 57 | 382 | 21 | EXT |  | 0.89 | (c)
81007.26 | 0 | 0 | -10.77 | -10.77 | 1845 | 2157 | 2131 | 0 |  | 7321 | Нарушение формы кольцевого шва | GWAN |  | 02:25 | 03:15 | 03:11 | 0 | 571 |  | EXT | Нарушение формы кольцевого шва Аномалия находится на отводе. |  | (c)
81007.26 | 0 | 0 | -10.77 | -10.77 | -640 | -325 | 289 | 0 |  | 7321 | Нарушение формы кольцевого шва | GWAN |  | 07:44 | 08:35 | 10:13 | 0 | 1858 |  | EXT | Нарушение формы кольцевого шва Аномалия находится на отводе. |  | (c)
81008.246 | 0.986 | 0.97 | -9.784 | -9.8 | -2069 | -1585 | -1770 | 161 | 970 | 7321 |  | CORR | GENE | 03:53 | 05:11 | 04:41 | 102 | 599 | 11 | EXT | Аномалия находится на отводе. | 0.89 | (c)
81008.461 | 1.201 | 1.166 | -9.569 | -9.604 | -1786 | -1488 | -1560 | 445 | 1166 | 7321 |  | CORR | GENE | 04:39 | 05:27 | 05:15 | 115 | 451 | 11 | EXT | Аномалия находится на отводе. | 0.89 | (c)
81009.064 | 1.804 | 1.741 | -8.966 | -9.029 | -1033 | -628 | -738 | 444 | 1741 | 7321 |  | CORR | GENE | 06:40 | 07:46 | 07:28 | 102 | 589 | 10 | EXT | Аномалия находится на отводе. | 0.89 | (c)
81009.169 | 1.909 | 1.881 | -8.861 | -8.889 | -2072 | -1810 | -1896 | 159 | 1881 | 7321 |  | CORR | CIGR | 03:53 | 04:35 | 04:21 | 47 | 351 | 10 | EXT | Аномалия находится на отводе. | 0.89 | (c)
81010.443 | 3.183 | 3.08 | -7.587 | -7.69 | -1642 | -881 | -933 | 224 | 3080 | 7321 |  | CORR | GENE | 05:02 | 07:05 | 06:56 | 206 | 1418 | 12 | EXT | Аномалия находится на отводе. | 0.91 | (c)
81010.746 | 3.486 | 3.448 | -7.284 | -7.322 | -1284 | -1242 | -1257 | 947 | 3448 | 7321 |  | CORR | GENE | 05:60 | 06:06 | 06:04 | 128 | 53 | 12 | EXT | Аномалия находится на отводе. | 0.9 | (c)
81010.851 | 3.591 | 3.582 | -7.179 | -7.188 | -594 | -457 | -476 | 359 | 3582 | 7321 |  | CORR | CIGR | 07:51 | 08:13 | 08:10 | 34 | 235 | 10 | EXT | Аномалия находится на отводе. | 0.89 | (c)
81012.032 | 4.772 | 4.47 | -5.998 | -6.3 | -1577 | -936 | -920 | 264 | 4470 | 7321 |  | CORR | GENE | 05:12 | 06:56 | 06:58 | 333 | 1313 | 16 | EXT | Аномалия находится на отводе. | 0.95 | (c)
81012.183 | 4.923 | 4.9 | -5.847 | -5.87 | -1550 | -1453 | -1181 | 680 | 4900 | 7321 |  | CORR | GENE | 05:17 | 05:32 | 06:16 | 243 | 739 | 10 | EXT | Аномалия находится на отводе. | 0.91 | (c)
81012.875 | 5.615 | 5.466 | -5.155 | -5.304 | -1597 | -938 | -1182 | 633 | 5027 | 7321 |  | CORR | GENE | 05:09 | 06:56 | 06:16 | 277 | 831 | 14 | EXT | Аномалия находится на отводе. | 0.93 | (c)
81015.166 | 7.906 | 7.887 | -2.864 | -2.883 | -1127 | -1056 | -1046 | 964 | 2847 | 7321 |  | CORR | CIGR | 06:25 | 06:37 | 06:38 | 36 | 163 | 10 | EXT | Аномалия находится на отводе. | 0.89 | (c)
81017.735 | 10.475 | 10.461 | -0.295 | -0.309 | -714 | -678 | -668 | 623 | 89 | 7321 |  | CORR | GENE | 07:32 | 07:38 | 07:39 | 220 | 91 | 10 | EXT | Аномалия находится на отводе. | 0.91 | (c)
81028.998 | 0.098 | 0.053 | -11.297 | -11.342 | 933 | 1226 | 1120 | 924 | 53 | 7323 |  | CORR | GENE | 03:46 | 04:33 | 04:16 | 75 | 373 | 10 | EXT | Аномалия находится на упругопластическом изгибе: R=703 D, максимальное растяжение на 6.5 час. | 0.89 | (c)
81034.637 | 5.737 | 5.637 | -5.658 | -5.758 | 2224 | -2220 | -2225 | 0 | 5567 | 7323 |  | CORR | AXGR | 07:14 | 07:17 | 07:16 | 191 | 23 | 12 | EXT | Аномалия находится на упругопластическом изгибе: R=813 D, максимальное растяжение на 7.6 час. | 0.91 | (c)
81035.411 | 6.511 | 6.481 | -4.884 | -4.914 | 1395 | 1651 | 1629 | 368 | 4788 | 7323 |  | CORR | GENE | 05:01 | 05:42 | 05:38 | 126 | 467 | 10 | EXT | Аномалия находится на упругопластическом изгибе: R=861 D, максимальное растяжение на 7.6 час. | 0.9 | (c)
81037.025 | 8.125 | 8.093 | -3.27 | -3.302 | 1445 | 1584 | 1583 | 510 | 3244 | 7323 |  | CORR | GENE | 05:09 | 05:31 | 05:31 | 58 | 275 | 11 | EXT |  | 0.89 | (c)
81038.559 | 9.659 | 9.647 | -1.736 | -1.748 | 1192 | 1483 | 1359 | 704 | 1677 | 7323 |  | CORR | GENE | 04:28 | 05:15 | 04:55 | 71 | 334 | 11 | EXT |  | 0.89 | (c)
81040.078 | 11.178 | 11.161 | -0.217 | -0.234 | 1399 | 1908 | 1803 | 23 | 139 | 7323 |  | CORR | GENE | 05:01 | 06:24 | 06:07 | 95 | 808 | 11 | EXT |  | 0.89 | (c)
81072.817 | 0.042 | 0.028 | -11.143 | -11.157 | -1633 | -1403 | -981 | 329 | 28 | 7327 |  | CORR | GENE | 07:36 | 08:13 | 09:21 | 66 | 1304 | 11 | EXT |  | 0.89 | (c)
81138.459 | 9.664 | 9.644 | -1.991 | -2.011 | -1179 | -814 | -925 | 670 | 1950 | 7332 |  | CORR | GENE | 05:26 | 06:25 | 06:07 | 61 | 509 | 10 | EXT |  | 0.89 | (c)
81140.45 | 0 | 0 | -11.355 | -11.355 | -689 | -312 | -365 | 42 |  | 7333 | Нарушение формы кольцевого шва | GWAN |  | 08:54 | 09:55 | 09:47 | 0 | 647 |  | EXT | Нарушение формы кольцевого шва |  | (c)
81158.715 | 6.91 | 6.714 | -4.365 | -4.561 | 1743 | -2047 | -1889 | 0 | 4099 | 7334 |  | CORR | GENE | 03:18 | 05:06 | 05:32 | 462 | 1658 | 15 | EXT |  | 0.96 | (c)
81160.023 | 8.218 | 8.179 | -3.057 | -3.096 | -1550 | -1537 | -1535 | 680 | 3020 | 7334 |  | GOUG | AXGR | 06:26 | 06:29 | 06:29 | 76 | 31 | 7 | EXT | Задир. |  | (c)
81160.046 | 8.241 | 8.182 | -3.034 | -3.093 | -1514 | -1461 | -1465 | 717 | 2989 | 7334 |  | DENT | GENE | 06:32 | 06:41 | 06:40 | 104 | 98 | 0.6 | N/A | Глубина вмятины: 8 мм (0,6%). Линейка: 10 см в (818 см; 06:41 ч:мин) Аномалия находится вблизи дефекта потери металла. |  | (c)
81163.08 | 0 | 0 | -11.225 | -11.225 | 1303 | 1599 | 1688 | 157 | 0 | 7335 | Внутришовный дефект | GWAN |  | 03:07 | 03:55 | 04:09 | 0 | 771 | 13 | MID | Внутришовный дефект |  | (c)
81163.08 | 0 | 0 | -11.225 | -11.225 | -961 | -795 | -675 | 389 |  | 7335 | Нарушение формы кольцевого шва | GWAN |  | 09:01 | 09:28 | 09:48 | 0 | 572 |  | EXT | Нарушение формы кольцевого шва |  | (c)
81164.736 | 1.656 | 1.615 | -9.569 | -9.61 | 1636 | 1669 | 1674 | 518 | 1615 | 7335 |  | DENT | GENE | 04:01 | 04:06 | 04:07 | 80 | 77 | 0.8 | N/A | Глубина вмятины: 11 мм (0,8%). Линейка: 8 см в (162 см; 04:06 ч:мин) Аномалия находится вблизи дефекта потери металла. |  | (b)
81164.746 | 1.666 | 1.615 | -9.559 | -9.61 | 1656 | 1672 | 1668 | 550 | 1615 | 7335 |  | GOUG | AXGR | 04:04 | 04:06 | 04:06 | 79 | 25 | 9 | EXT | Задир. |  | (b)
81164.762 | 1.682 | 1.669 | -9.543 | -9.556 | 1331 | 1448 | 1397 | 769 | 1669 | 7335 |  | CORR | CIGR | 03:11 | 03:30 | 03:22 | 33 | 131 | 13 | EXT |  | 0.89 | (c)
81168.037 | 4.957 | 4.89 | -6.268 | -6.335 | -1529 | -1347 | -1176 | 701 | 4890 | 7335 |  | CORR | GENE | 07:30 | 07:59 | 08:27 | 148 | 707 | 10 | EXT |  | 0.9 | (c)
81169.961 | 6.881 | 6.79 | -4.344 | -4.435 | 2180 | -2180 | -1901 | 0 | 4323 | 7335 |  | CORR | GENE | 05:28 | 05:45 | 06:30 | 112 | 760 | 11 | EXT |  | 0.89 | (c)
81185.743 | 0.343 | 0.306 | -6.887 | -6.924 | 1509 | 1692 | 1714 | 312 | 306 | 7337 |  | CORR | GENE | 04:03 | 04:33 | 04:36 | 78 | 410 | 11 | EXT |  | 0.89 | (c)
81187.497 | 2.097 | 1.982 | -5.133 | -5.248 | 1625 | 1673 | 1901 | 52 | 1982 | 7337 |  | CORR | GENE | 04:22 | 04:30 | 05:07 | 133 | 553 | 10 | EXT |  | 0.9 | (c)
81189.455 | 4.055 | 4.054 | -3.175 | -3.176 | 1364 | 1764 | 1584 | 427 | 3101 | 7337 |  | CORR | GENE | 03:40 | 04:44 | 04:15 | 75 | 439 | 10 | EXT |  | 0.89 | (c)
81189.655 | 4.255 | 4.234 | -2.975 | -2.996 | 1514 | 1718 | 1679 | 386 | 2947 | 7337 |  | CORR | GENE | 04:04 | 04:37 | 04:31 | 49 | 330 | 10 | EXT |  | 0.89 | (c)
81189.829 | 4.429 | 4.415 | -2.801 | -2.815 | 1609 | 1703 | 1663 | 513 | 2786 | 7337 |  | CORR | CIGR | 04:19 | 04:34 | 04:28 | 29 | 108 | 10 | EXT |  | 0.89 | (c)
81214.183 | 7.658 | 7.61 | -0.692 | -0.74 | 2197 | -1978 | -1967 | 1670 | 681 | 7340 |  | CORR | GENE | 06:03 | 06:49 | 06:51 | 59 | 594 | 11 | EXT |  | 0.89 | (c)
81230.436 | 4.476 | 4.472 | -6.759 | -6.763 | -725 | -319 | -516 | 306 | 4472 | 7342 |  | CORR | GENE | 04:25 | 05:31 | 04:59 | 69 | 419 | 10 | EXT |  | 0.89 | (c)
81230.587 | 4.627 | 4.598 | -6.608 | -6.637 | -660 | -250 | -420 | 179 | 4598 | 7342 |  | CORR | GENE | 04:36 | 05:42 | 05:14 | 87 | 481 | 11 | EXT |  | 0.89 | (c)
81233.03 | 7.07 | 6.896 | -4.165 | -4.339 | -397 | 12 | -28 | 0 | 4032 | 7342 |  | DENT | GENE | 05:18 | 06:24 | 06:18 | 307 | 738 | 1.2 | N/A | Глубина вмятины: 17 мм (1,2%). Линейка: 31 см в (690 см; 06:24 ч:мин) Аномалия находится вблизи продольного шва. |  | (c)
81237.309 | 0.114 | 0.05 | -11.246 | -11.31 | -526 | -5 | -93 | 0 | 50 | 7343 |  | CORR | GENE | 06:30 | 07:54 | 07:40 | 135 | 866 | 13 | EXT |  | 0.9 | (c)
81276.505 | 5.335 | 5.289 | -5.76 | -5.806 | 1335 | 1632 | 1493 | 1335 | 5289 | 7346 |  | CORR | GENE | 07:29 | 08:17 | 07:55 | 68 | 316 | 10 | EXT | Аномалия находится на упругопластическом изгибе: R=411 D, максимальное растяжение на 6.9 час. | 0.89 | (c)
81282.298 | 0.033 | 0.023 | -10.617 | -10.627 | -40 | 76 | 47 | 0 | 23 | 7347 |  | CORR | CIGR | 10:19 | 10:38 | 10:33 | 40 | 175 | 12 | EXT | Аномалия находится на упругопластическом изгибе: R=612 D, максимальное растяжение на 6.7 час. | 0.89 | (c)
81283.657 | 1.392 | 1.363 | -9.258 | -9.287 | 2157 | -1986 | -2044 | 1784 | 1363 | 7347 |  | CORR | GENE | 04:13 | 05:05 | 04:55 | 83 | 521 | 13 | EXT | Аномалия находится на упругопластическом изгибе: R=676 D, максимальное растяжение на 6.8 час. | 0.89 | (c)
81298.452 | 5.537 | 5.522 | -5.398 | -5.413 | 1133 | 1292 | 1233 | 1133 | 5378 | 7348 |  | CORR | CIGR | 08:16 | 08:42 | 08:32 | 35 | 200 | 10 | EXT |  | 0.89 | (c)
81300.837 | 7.922 | 7.902 | -3.013 | -3.033 | -558 | -480 | -461 | 363 | 2985 | 7348 |  | CORR | GENE | 03:43 | 03:56 | 03:59 | 48 | 195 | 11 | EXT |  | 0.89 | (c)
81301.053 | 8.138 | 8.076 | -2.797 | -2.859 | 1082 | 1209 | 1353 | 1082 | 2712 | 7348 |  | CORR | GENE | 08:08 | 08:28 | 08:52 | 147 | 542 | 10 | EXT |  | 0.9 | (c)
81301.964 | 9.049 | 9.014 | -1.886 | -1.921 | 891 | 1077 | 1045 | 891 | 1867 | 7348 |  | CORR | GENE | 07:37 | 08:07 | 08:02 | 54 | 309 | 11 | EXT |  | 0.89 | (c)
81318.012 | 2.787 | 2.75 | -8.563 | -8.6 | -1764 | -1519 | -1641 | 1517 | 2750 | 7350 |  | CORR | GENE | 04:39 | 05:19 | 04:59 | 78 | 247 | 10 | EXT | Аномалия находится на отводе. | 0.89 | (c)
81318.545 | 3.32 | 3.272 | -8.03 | -8.078 | -1554 | -1347 | -1335 | 1116 | 3272 | 7350 |  | CORR | GENE | 05:13 | 05:46 | 05:49 | 92 | 438 | 10 | EXT | Аномалия находится на отводе. | 0.89 | (c)
81334.823 | 8.248 | 8.18 | -3.187 | -3.255 | 707 | 800 | 919 | 707 | 3137 | 7351 |  | CORR | GENE | 03:19 | 03:34 | 03:53 | 118 | 423 | 10 | EXT |  | 0.89 | (c)
81338.103 | 0.093 | 0.038 | -11.107 | -11.162 | -459 | -17 | 47 | 0 | 38 | 7352 |  | CORR | GENE | 03:04 | 04:15 | 04:25 | 118 | 1011 | 10 | EXT |  | 0.89 | (c)
81342.471 | 4.461 | 4.436 | -6.739 | -6.764 | 1298 | 1411 | 1386 | 1298 | 4436 | 7352 |  | CORR | CIGR | 07:47 | 08:05 | 08:01 | 43 | 176 | 10 | EXT |  | 0.89 | (c)
81349.241 | 0.031 | 0.03 | -11.124 | -11.125 | -89 | 168 | 241 | 0 | 30 | 7353 |  | CORR | GENE | 03:04 | 03:46 | 03:58 | 142 | 660 | 14 | EXT |  | 0.9 | (c)
81349.785 | 0.575 | 0.556 | -10.58 | -10.599 | 14 | 94 | 243 | 14 | 556 | 7353 |  | CORR | GENE | 03:21 | 03:34 | 03:58 | 54 | 458 | 13 | EXT |  | 0.89 | (c)
81399.906 | 5.791 | 5.709 | -5.464 | -5.546 | 1742 | 1867 | 1907 | 1742 | 5453 | 7357 |  | CORR | GENE | 06:04 | 06:25 | 06:31 | 93 | 330 | 11 | EXT |  | 0.89 | (c)
81427.292 | 10.787 | 10.734 | -0.028 | -0.081 | -556 | -199 | -233 | 0 | 18 | 7359 |  | CORR | GENE | 05:26 | 06:23 | 06:18 | 63 | 646 | 15 | EXT |  | 0.89 | (c)
81436.514 | 9.194 | 9.147 | -2.166 | -2.213 | -1238 | -1181 | -1043 | 848 | 2129 | 7360 |  | CORR | GENE | 05:40 | 05:49 | 06:11 | 84 | 391 | 10 | EXT |  | 0.89 | (c)
81438.77 | 0.09 | 0.053 | -10.53 | -10.567 | 506 | 633 | 706 | 506 | 53 | 7361 |  | CORR | GENE | 05:25 | 05:45 | 05:57 | 73 | 401 | 10 | EXT | Аномалия находится на отводе. | 0.89 | (c)
81445.655 | 6.975 | 6.964 | -3.645 | -3.656 | 666 | 731 | 720 | 666 | 3633 | 7361 |  | CORR | CIGR | 05:51 | 06:01 | 05:59 | 23 | 108 | 10 | EXT | Аномалия находится на отводе. | 0.89 | (c)
81446.444 | 7.764 | 7.751 | -2.856 | -2.869 | 826 | 865 | 867 | 826 | 2843 | 7361 |  | CORR | CIGR | 06:16 | 06:23 | 06:23 | 26 | 82 | 10 | EXT | Аномалия находится на отводе. | 0.89 | (c)
81446.96 | 8.28 | 8.26 | -2.34 | -2.36 | 812 | 927 | 919 | 812 | 2325 | 7361 |  | CORR | CIGR | 06:14 | 06:33 | 06:31 | 35 | 214 | 10 | EXT | Аномалия находится на отводе. | 0.89 | (c)
81447.41 | 8.73 | 8.663 | -1.89 | -1.957 | 1581 | 1639 | 1642 | 1581 | 1817 | 7361 |  | DENT | GENE | 08:18 | 08:28 | 08:28 | 140 | 123 | 0.5 | N/A | Глубина вмятины: 7 мм (0,5%). Линейка: 14 см в (866 см; 08:28 ч:мин) Аномалия находится на отводе. |  | (c)
81448.242 | 9.562 | 9.549 | -1.058 | -1.071 | 523 | 637 | 617 | 523 | 1039 | 7361 |  | CORR | CIGR | 05:28 | 05:46 | 05:43 | 32 | 187 | 10 | EXT | Аномалия находится на отводе. | 0.89 | (c)
81449.753 | 0.453 | 0.429 | -10.687 | -10.711 | -1236 | -1029 | -1058 | 880 | 429 | 7362 |  | CORR | GENE | 05:44 | 06:18 | 06:13 | 52 | 357 | 14 | EXT |  | 0.89 | (c)
81452.073 | 2.773 | 2.75 | -8.367 | -8.39 | -1143 | -1028 | -1049 | 955 | 2750 | 7362 |  | CORR | CIGR | 05:59 | 06:18 | 06:14 | 33 | 188 | 10 | EXT |  | 0.89 | (c)
81458.123 | 8.823 | 8.804 | -2.317 | -2.336 | -1363 | -1280 | -1236 | 1109 | 2303 | 7362 |  | CORR | CIGR | 05:24 | 05:37 | 05:44 | 33 | 255 | 11 | EXT |  | 0.89 | (c)
81487.487 | 4.552 | 4.53 | -7.073 | -7.095 | -923 | -830 | -810 | 698 | 4530 | 7365 |  | CORR | GENE | 06:01 | 06:15 | 06:19 | 68 | 225 | 10 | EXT |  | 0.89 | (c)
81488.058 | 5.123 | 4.835 | -6.502 | -6.79 | -1153 | -916 | -864 | 574 | 4835 | 7365 |  | CORR | GENE | 05:23 | 06:02 | 06:10 | 336 | 579 | 13 | EXT |  | 0.94 | (c)
81488.585 | 5.65 | 5.6 | -5.975 | -6.025 | -1120 | -675 | -882 | 643 | 5600 | 7365 |  | CORR | GENE | 05:29 | 06:41 | 06:07 | 104 | 478 | 11 | EXT |  | 0.89 | (c)
81507.796 | 2.596 | 2.493 | -8.644 | -8.747 | -2095 | -1765 | -1846 | 135 | 2493 | 7367 |  | CORR | GENE | 05:28 | 06:22 | 06:09 | 125 | 499 | 10 | EXT |  | 0.89 | (c)
81508.068 | 2.868 | 2.834 | -8.372 | -8.406 | -2118 | -1681 | -1827 | 113 | 2834 | 7367 |  | CORR | GENE | 05:25 | 06:35 | 06:12 | 391 | 582 | 11 | EXT |  | 0.93 | (c)
81511.399 | 6.199 | 6.134 | -5.041 | -5.106 | -1971 | -1824 | -1817 | 260 | 4944 | 7367 |  | CORR | GENE | 05:49 | 06:12 | 06:13 | 162 | 308 | 10 | EXT |  | 0.9 | (c)
81520.085 | 3.645 | 3.622 | -7.76 | -7.783 | 656 | 769 | 757 | 656 | 3622 | 7368 |  | CORR | CIGR | 03:58 | 04:16 | 04:14 | 38 | 200 | 11 | EXT |  | 0.89 | (c)
81521.958 | 5.518 | 5.366 | -5.887 | -6.039 | 1454 | 1701 | 1846 | 1454 | 4712 | 7368 |  | DENT | GENE | 06:07 | 06:46 | 07:10 | 1327 | 783 | 0.6 | N/A | Глубина вмятины: 9 мм (0,6%). Линейка: 133 см в (537 см; 06:46 ч:мин) |  | (c)
81527.845 | 0 | 0 | -9.145 | -9.145 | 275 | 555 | 501 | 275 |  | 7369 | Нарушение формы кольцевого шва | GWAN |  | 03:12 | 03:57 | 03:48 | 0 | 451 |  | EXT | Нарушение формы кольцевого шва |  | (c)
81527.845 | 0 | 0 | -9.145 | -9.145 | 969 | 1608 | 1329 | 969 |  | 7369 | Нарушение формы кольцевого шва | GWAN |  | 05:04 | 06:47 | 06:02 | 0 | 720 |  | EXT | Нарушение формы кольцевого шва |  | (c)
81527.845 | 0 | 0 | -9.145 | -9.145 | -1500 | -1226 | -1249 | 997 |  | 7369 | Нарушение формы кольцевого шва | GWAN |  | 10:25 | 11:09 | 11:06 | 0 | 504 |  | EXT | Нарушение формы кольцевого шва |  | (c)
81530.357 | 2.512 | 2.457 | -6.633 | -6.688 | 1360 | 1555 | 1522 | 1360 | 2457 | 7369 |  | CORR | GENE | 06:07 | 06:38 | 06:33 | 73 | 323 | 12 | EXT |  | 0.89 | (c)
81536.951 | 9.106 | 9.106 | -0.039 | -0.039 | 387 | 511 | 449 | 387 | 15 | 7369 |  | CORR | CIGR | 03:30 | 03:50 | 03:40 | 24 | 124 | 11 | EXT | Аномалия находится на упругопластическом изгибе: R=337 D, максимальное растяжение на 4 час. | 0.97 | (c)
81546.969 | 7.534 | 7.465 | -3.726 | -3.795 | -2167 | -2024 | -1993 | 1820 | 3663 | 7371 |  | CORR | GENE | 06:03 | 06:26 | 06:31 | 132 | 346 | 10 | EXT | Аномалия находится на упругопластическом изгибе: R=338 D, максимальное растяжение на 5.4 час. | 0.93 | (c)
81561.235 | 10.54 | 10.513 | -1.04 | -1.067 | 1556 | 1662 | 1621 | 1556 | 1021 | 7372 |  | CORR | CIGR | 06:37 | 06:55 | 06:48 | 46 | 131 | 10 | EXT |  | 0.89 | (c)
81572.16 | 9.885 | 9.871 | -0.885 | -0.899 | 930 | 1045 | 1012 | 930 | 876 | 7373 |  | CORR | CIGR | 04:10 | 04:29 | 04:23 | 23 | 164 | 13 | EXT |  | 0.89 | (c)
81584.158 | 0.108 | 0.103 | -11.497 | -11.502 | -1281 | -1129 | -1179 | 1077 | 103 | 7375 |  | CORR | CIGR | 06:28 | 06:53 | 06:45 | 38 | 204 | 13 | EXT |  | 0.89 | (c)
81584.181 | 0.131 | 0.085 | -11.474 | -11.52 | -1936 | -1775 | -1763 | 1590 | 85 | 7375 |  | CORR | GENE | 04:42 | 05:08 | 05:10 | 70 | 346 | 10 | EXT |  | 0.89 | (c)
81584.513 | 0.463 | 0.353 | -11.142 | -11.252 | -1256 | -980 | -1084 | 913 | 353 | 7375 |  | CORR | GENE | 06:32 | 07:17 | 06:60 | 128 | 343 | 13 | EXT |  | 0.9 | (c)
81640.375 | 0 | 0 | -11.285 | -11.285 | 680 | 1052 | 1203 | 505 |  | 7380 | Нарушение формы кольцевого шва | GWAN |  | 10:53 | 11:53 | 12:18 | 0 | 1046 |  | EXT | Нарушение формы кольцевого шва Аномалия находится на отводе. |  | (c)
81645.198 | 4.823 | 4.659 | -6.462 | -6.626 | -1209 | -749 | -951 | 694 | 4659 | 7380 |  | CORR | GENE | 05:48 | 07:03 | 06:30 | 303 | 515 | 11 | EXT | Аномалия находится на отводе. | 0.92 | (c)
81646.127 | 5.752 | 5.443 | -5.533 | -5.842 | -1295 | -1099 | -1123 | 935 | 5443 | 7380 |  | CORR | GENE | 05:34 | 06:06 | 06:02 | 325 | 344 | 10 | EXT | Аномалия находится на отводе. | 0.92 | (c)
81646.844 | 6.469 | 6.459 | -4.816 | -4.826 | -1204 | -1156 | -1094 | 985 | 4760 | 7380 |  | CORR | GENE | 05:49 | 05:57 | 06:07 | 66 | 219 | 10 | EXT | Аномалия находится на отводе. | 0.89 | (c)
81648.112 | 7.737 | 7.663 | -3.548 | -3.622 | -1346 | -1264 | -1129 | 885 | 3445 | 7380 |  | CORR | GENE | 05:26 | 05:40 | 06:01 | 177 | 434 | 14 | EXT | Аномалия находится на отводе. | 0.91 | (c)
81649.366 | 8.991 | 8.707 | -2.294 | -2.578 | -1608 | -1219 | -1259 | 622 | 1860 | 7380 |  | CORR | GENE | 04:44 | 05:47 | 05:40 | 718 | 699 | 10 | EXT | Аномалия находится на отводе. | 0.95 | (c)
81653.152 | 1.492 | 1.472 | -9.653 | -9.673 | 1480 | 1531 | 1577 | 557 | 1472 | 7381 |  | CORR | CIGR | 05:35 | 05:43 | 05:50 | 39 | 193 | 10 | EXT |  | 0.89 | (c)
81665.247 | 2.442 | 2.413 | -8.703 | -8.732 | -211 | -55 | -99 | 0 | 2413 | 7382 |  | CORR | CIGR | 06:06 | 06:31 | 06:24 | 42 | 224 | 10 | EXT |  | 0.89 | (c)
81673.576 | 10.771 | 10.738 | -0.374 | -0.407 | -64 | 39 | 142 | 0 | 353 | 7382 |  | CORR | GENE | 06:30 | 06:46 | 07:03 | 54 | 412 | 10 | EXT |  | 0.89 | (c)
81685.496 | 0.121 | 0.062 | -11.509 | -11.568 | 1248 | 1519 | 1952 | 1248 | 62 | 7384 |  | CORR | GENE | 04:27 | 05:11 | 06:20 | 126 | 1409 | 12 | EXT |  | 0.9 | (c)
81686.021 | 0.646 | 0.24 | -10.984 | -11.39 | 1460 | 1674 | 1924 | 1460 | 240 | 7384 |  | CORR | GENE | 05:01 | 05:36 | 06:16 | 857 | 928 | 10 | EXT |  | 0.95 | (c)
81687.597 | 2.222 | 1.607 | -9.408 | -10.023 | 1455 | 1797 | 1848 | 1455 | 1607 | 7384 |  | CORR | GENE | 05:00 | 05:55 | 06:04 | 709 | 787 | 14 | EXT |  | 0.98 | (c)
81689.545 | 4.17 | 3.899 | -7.46 | -7.731 | 1249 | 1513 | 1412 | 1249 | 3899 | 7384 |  | CORR | GENE | 04:27 | 05:10 | 04:53 | 296 | 327 | 10 | EXT |  | 0.92 | (c)
81691.944 | 6.569 | 6.562 | -5.061 | -5.068 | 1667 | 1724 | 1731 | 1667 | 4994 | 7384 |  | CORR | GENE | 05:34 | 05:44 | 05:45 | 74 | 129 | 11 | EXT |  | 0.89 | (c)
81692.244 | 6.869 | 6.853 | -4.761 | -4.777 | 1581 | 1767 | 1805 | 1581 | 4660 | 7384 |  | CORR | GENE | 05:21 | 05:51 | 05:57 | 117 | 448 | 14 | EXT |  | 0.9 | (c)
81692.563 | 7.188 | 7.173 | -4.442 | -4.457 | 1605 | 1654 | 1758 | 1605 | 4408 | 7384 |  | CORR | GENE | 05:24 | 05:32 | 05:49 | 49 | 306 | 14 | EXT |  | 0.89 | (c)
81692.837 | 7.462 | 7.447 | -4.168 | -4.183 | 1939 | 2031 | 2045 | 1939 | 4142 | 7384 |  | CORR | CIGR | 06:18 | 06:33 | 06:35 | 41 | 213 | 12 | EXT |  | 0.89 | (c)
81693.242 | 7.867 | 7.764 | -3.763 | -3.866 | 1668 | 1823 | 1845 | 1668 | 3751 | 7384 |  | CORR | GENE | 05:35 | 05:60 | 06:03 | 115 | 355 | 10 | EXT |  | 0.89 | (c)
81693.579 | 8.204 | 8.028 | -3.426 | -3.602 | 2200 | -2199 | -2149 | 2037 | 3411 | 7384 |  | CORR | GENE | 07:00 | 07:11 | 07:19 | 191 | 224 | 11 | EXT |  | 0.91 | (c)
81693.886 | 8.511 | 8.48 | -3.119 | -3.15 | 1467 | 1814 | 1729 | 1467 | 2856 | 7384 |  | CORR | GENE | 05:02 | 05:58 | 05:44 | 294 | 523 | 10 | EXT |  | 0.92 | (c)
81695.136 | 9.761 | 9.66 | -1.869 | -1.97 | 1554 | 1807 | 1794 | 1554 | 1786 | 7384 |  | CORR | GENE | 05:16 | 05:57 | 05:55 | 184 | 480 | 12 | EXT |  | 0.91 | (c)
81695.678 | 10.303 | 10.274 | -1.327 | -1.356 | 472 | 544 | 537 | 472 | 1309 | 7384 | Металлургический дефект | MIAN | CIGR | 02:22 | 02:33 | 02:32 | 47 | 130 |  | INT | Металлургический дефект Эквивалент потери металла 18%. |  | (c)
81695.77 | 10.395 | 10.352 | -1.235 | -1.278 | 1732 | 1914 | 2004 | 1732 | 1202 | 7384 |  | CORR | GENE | 05:45 | 06:14 | 06:29 | 76 | 544 | 11 | EXT |  | 0.89 | (c)
81695.891 | 10.516 | 10.507 | -1.114 | -1.123 | 1853 | 1932 | 1935 | 1853 | 1080 | 7384 |  | CORR | CIGR | 06:04 | 06:17 | 06:18 | 43 | 164 | 11 | EXT |  | 0.89 | (c)
81696.151 | 10.776 | 10.656 | -0.854 | -0.974 | 1498 | 1642 | 1832 | 1498 | 810 | 7384 |  | CORR | GENE | 05:07 | 05:30 | 06:01 | 164 | 667 | 10 | EXT |  | 0.9 | (c)
81696.968 | 11.593 | 11.533 | -0.037 | -0.097 | 1641 | 1767 | -2186 | 1551 | 18 | 7384 |  | CORR | GENE | 05:30 | 05:51 | 07:13 | 79 | 1269 | 11 | EXT |  | 0.89 | (c)
81708.531 | 0.101 | 0.059 | -11.554 | -11.596 | 213 | 626 | 916 | 213 | 59 | 7386 |  | CORR | GENE | 04:01 | 05:08 | 05:54 | 142 | 1406 | 10 | EXT | Аномалия находится на отводе. | 0.9 | (c)
81714.018 | 5.588 | 5.456 | -6.067 | -6.199 | 217 | 324 | 377 | 217 | 5456 | 7386 |  | CORR | GENE | 04:02 | 04:19 | 04:28 | 176 | 320 | 10 | EXT | Аномалия находится на отводе. | 0.9 | (c)
81720.007 | 11.577 | 11.506 | -0.078 | -0.149 | 9 | 747 | 664 | 9 | 40 | 7386 |  | CORR | GENE | 03:28 | 05:27 | 05:14 | 109 | 1310 | 12 | EXT | Аномалия находится на отводе. | 0.89 | (c)
81720.085 | 0 | 0 | -11.39 | -11.39 | -1275 | -1184 | -1166 | 1057 | 0 | 7387 | Смещение кромок | GWAN |  | 04:31 | 04:45 | 04:48 | 0 | 218 | 17 | EXT | Смещение кромок Наружу Аномалия находится на отводе. Величина смещения - 2.7 мм. |  | (c)
81720.14 | 0.055 | 0.036 | -11.335 | -11.354 | -1538 | -841 | -820 | 102 | 36 | 7387 |  | CORR | GENE | 03:48 | 05:41 | 05:44 | 116 | 1436 | 10 | EXT |  | 0.89 | (c)
81720.482 | 0.397 | 0.255 | -10.993 | -11.135 | -1869 | -1422 | -1139 | 410 | 255 | 7387 |  | CORR | GENE | 02:55 | 04:07 | 04:52 | 244 | 1459 | 10 | EXT |  | 0.91 | (c)
81731.412 | 11.327 | 11.206 | -0.063 | -0.184 | -1902 | -1521 | -1525 | 1149 | 55 | 7387 |  | CORR | GENE | 02:49 | 03:51 | 03:50 | 129 | 753 | 11 | EXT |  | 0.9 | (c)
81757.791 | 3.461 | 2.744 | -0.264 | -0.981 | 2191 | 2212 | 2202 | 18 | 136 | 7390 |  | CORR | AXGR | 08:49 | 08:52 | 08:50 | 845 | 21 | 11 | EXT |  | 0.96 | (c)
81757.996 | 3.666 | 3.625 | -0.059 | -0.1 | 60 | 214 | 276 | 60 | 34 | 7390 |  | CORR | GENE | 03:05 | 03:30 | 03:40 | 66 | 431 | 12 | EXT |  | 0.89 | (c)
81762.32 | 4.265 | 4.204 | -2.525 | -2.586 | 153 | 399 | 496 | 153 | 2496 | 7391 |  | CORR | GENE | 03:21 | 04:01 | 04:17 | 90 | 685 | 10 | EXT |  | 0.89 | (c)
81763.359 | 5.304 | 5.224 | -1.486 | -1.566 | 399 | 704 | 612 | 399 | 1355 | 7391 |  | CORR | GENE | 04:01 | 04:50 | 04:35 | 211 | 428 | 12 | EXT |  | 0.91 | (c)
81764.08 | 6.025 | 6.007 | -0.765 | -0.783 | 324 | 402 | 414 | 324 | 711 | 7391 |  | CORR | GENE | 03:49 | 04:02 | 04:03 | 72 | 179 | 11 | EXT |  | 0.89 | (c)
81765.138 | 0.293 | 0.185 | -11.057 | -11.165 | -141 | -83 | -112 | 82 | 185 | 7392 |  | CORR | GENE | 08:40 | 08:50 | 08:45 | 959 | 59 | 10 | EXT | Аномалия находится на отводе. | 0.96 | (c)
81787.308 | 0.068 | 0.046 | -11.262 | -11.284 | -890 | -516 | -532 | 173 | 46 | 7394 |  | CORR | GENE | 06:29 | 07:29 | 07:27 | 169 | 717 | 16 | EXT | Аномалия находится на упругопластическом изгибе: R=911 D, максимальное растяжение на 4.4 час. | 0.91 | (c)
81789.278 | 2.038 | 1.979 | -9.292 | -9.351 | -427 | -331 | -292 | 156 | 1979 | 7394 |  | DENT | GENE | 07:44 | 07:59 | 08:06 | 123 | 272 | 0.3 | N/A | Глубина вмятины: 4 мм (0,3%). Линейка: 12 см в (198 см; 07:59 ч:мин) Аномалия находится на упругопластическом изгибе. |  | (c)
81809.8 | 0 | 0 | -11.585 | -11.585 | 329 | 525 | 1064 | 329 |  | 7396 | Нарушение формы кольцевого шва | GWAN |  | 06:09 | 06:41 | 08:08 | 0 | 1470 |  | EXT | Нарушение формы кольцевого шва Аномалия находится на упругопластическом изгибе: R=509 D, максимальное растяжение на 4.9 час. |  | (c)
81821.294 | 11.494 | 11.473 | -0.091 | -0.112 | -23 | 263 | 568 | 0 | 13 | 7396 |  | CORR | GENE | 05:12 | 05:58 | 06:48 | 99 | 1183 | 13 | EXT | Аномалия находится на упругопластическом изгибе: R=694 D, максимальное растяжение на 4.5 час. | 0.89 | (c)
81833.533 | 0.753 | 0.232 | -10.462 | -10.983 | 1687 | 1867 | 1999 | 1687 | 232 | 7398 |  | DENT | GENE | 05:29 | 05:58 | 06:19 | 806 | 624 | 0.5 | N/A | Глубина вмятины: 7 мм (0,5%). Линейка: 81 см в (23 см; 05:58 ч:мин) Аномалия находится на упругопластическом изгибе. |  | (c)
81841.096 | 8.316 | 8.083 | -2.899 | -3.132 | 1977 | 2151 | 2132 | 1977 | 2739 | 7398 |  | DENT | GENE | 06:15 | 06:43 | 06:40 | 393 | 312 | 0.5 | N/A | Глубина вмятины: 7 мм (0,5%). Линейка: 39 см в (808 см; 06:43 ч:мин) Аномалия находится на упругопластическом изгибе. |  | (c)
81844.174 | 0.179 | 0.011 | -11.446 | -11.614 | 2192 | -1734 | -1830 | 1392 | 11 | 7399 |  | CORR | GENE | 03:30 | 04:57 | 04:41 | 191 | 877 | 11 | EXT | Аномалия находится на упругопластическом изгибе: R=388 D, максимальное растяжение на 0.4 час. | 0.91 | (c)
81845.199 | 1.204 | 0.808 | -10.421 | -10.817 | -1865 | -1808 | -1822 | 1779 | 808 | 7399 |  | CORR | GENE | 04:36 | 04:45 | 04:43 | 417 | 86 | 10 | EXT | Аномалия находится на упругопластическом изгибе: R=396 D, максимальное растяжение на 0.4 час. | 0.93 | (c)
81859.267 | 3.647 | 3.464 | -7.988 | -8.171 | 34 | 135 | 261 | 34 | 3464 | 7400 |  | DENT | GENE | 06:13 | 06:29 | 06:50 | 301 | 454 | 0.6 | N/A | Глубина вмятины: 8 мм (0,6%). Линейка: 30 см в (346 см; 06:29 ч:мин) Аномалия находится вблизи продольного шва. Аномалия находится на упругопластическом изгибе. |  | (c)
81868.473 | 1.218 | 1.195 | -10.397 | -10.42 | 190 | 480 | 366 | 190 | 1195 | 7401 |  | CORR | GENE | 03:32 | 04:19 | 04:01 | 54 | 353 | 10 | EXT | Аномалия находится на упругопластическом изгибе: R=739 D, максимальное растяжение на 0.2 час. | 0.89 | (c)
81890.551 | 0.046 | 0.031 | -11.604 | -11.619 | -1920 | -1752 | -1473 | 1027 | 31 | 7403 |  | CORR | GENE | 06:56 | 07:23 | 08:08 | 55 | 893 | 10 | EXT |  | 0.89 | (c)
81891.05 | 0.545 | 0.534 | -11.105 | -11.116 | -2213 | -2161 | -2156 | 2100 | 534 | 7403 |  | CORR | CIGR | 06:08 | 06:17 | 06:17 | 23 | 113 | 15 | EXT |  | 0.89 | (c)
81906.402 | 4.247 | 4.229 | -7.018 | -7.036 | -1383 | -1244 | -1314 | 1244 | 4229 | 7404 |  | CORR | CIGR | 06:12 | 06:35 | 06:23 | 47 | 139 | 10 | EXT |  | 0.89 | (c)
81913.362 | 11.207 | 11.048 | -0.058 | -0.217 | 1848 | -2205 | -2209 | 1805 | 31 | 7404 |  | CORR | GENE | 02:54 | 03:60 | 03:59 | 186 | 808 | 10 | EXT |  | 0.9 | (c)
81913.42 | 0 | 0 | -11.105 | -11.105 | -2075 | -1727 | -1760 | 1445 |  | 7405 | Нарушение формы кольцевого шва | GWAN |  | 08:25 | 09:21 | 09:16 | 0 | 630 |  | EXT | Нарушение формы кольцевого шва |  | (c)
81936.835 | 0.65 | 0.554 | -10.605 | -10.701 | -605 | -468 | -337 | 68 | 554 | 7407 |  | CORR | GENE | 04:56 | 05:18 | 05:39 | 154 | 537 | 11 | EXT |  | 0.9 | (c)
81938.748 | 2.563 | 2.538 | -8.692 | -8.717 | -508 | -67 | -253 | 0 | 2538 | 7407 |  | CORR | GENE | 05:12 | 06:23 | 05:53 | 91 | 510 | 11 | EXT |  | 0.89 | (c)
81938.859 | 2.674 | 2.638 | -8.581 | -8.617 | 108 | 315 | 242 | 108 | 2638 | 7407 |  | CORR | CIGR | 06:51 | 07:24 | 07:13 | 40 | 268 | 10 | EXT |  | 0.89 | (c)
81940.481 | 4.296 | 4.233 | -6.959 | -7.022 | 27 | 90 | 102 | 27 | 4233 | 7407 |  | CORR | GENE | 06:38 | 06:48 | 06:50 | 203 | 151 | 10 | EXT |  | 0.91 | (c)
81945.038 | 8.853 | 8.813 | -2.402 | -2.442 | 203 | 425 | 354 | 203 | 2233 | 7407 |  | CORR | GENE | 07:06 | 07:42 | 07:31 | 209 | 302 | 12 | EXT |  | 0.91 | (c)
81948.368 | 0.928 | 0.742 | -10.052 | -10.238 | -1765 | -1580 | -1453 | 1141 | 742 | 7408 |  | DENT | GENE | 05:51 | 06:20 | 06:41 | 325 | 623 | 0.6 | N/A | Глубина вмятины: 9 мм (0,6%). Линейка: 33 см в (74 см; 06:20 ч:мин) |  | (c)
81958.245 | 10.805 | 10.791 | -0.175 | -0.189 | 2025 | 2131 | 2137 | 2025 | 144 | 7408 |  | CORR | CIGR | 04:02 | 04:19 | 04:20 | 45 | 223 | 10 | EXT |  | 0.89 | (c)
81961.573 | 3.153 | 2.986 | -8.082 | -8.249 | 1373 | 1514 | 1589 | 1373 | 2986 | 7409 |  | DENT | GENE | 06:32 | 06:54 | 07:06 | 338 | 432 | 0.5 | N/A | Глубина вмятины: 7 мм (0,5%). Линейка: 34 см в (299 см; 06:54 ч:мин) |  | (c)
81986.259 | 5.364 | 5.288 | -5.946 | -6.022 | 1072 | 1080 | 1085 | 1072 | 5288 | 7411 |  | CORR | AXGR | 05:52 | 05:53 | 05:54 | 139 | 27 | 11 | EXT | Аномалия находится на отводе. | 0.9 | (c)
81986.958 | 6.063 | 5.929 | -5.247 | -5.381 | 1124 | 1234 | 1279 | 796 | 5143 | 7411 |  | CORR | GENE | 05:60 | 06:18 | 06:25 | 238 | 310 | 12 | EXT | Аномалия находится на отводе. | 0.92 | (c)
81987.724 | 6.829 | 6.583 | -4.481 | -4.727 | 844 | 1070 | 1122 | 830 | 4335 | 7411 |  | CORR | GENE | 05:15 | 05:51 | 05:60 | 392 | 556 | 10 | EXT | Аномалия находится на отводе. | 0.93 | (c)
81992.205 | 0 | 0 | -11.4 | -11.4 | 952 | 1836 | 1619 | 0 | 0 | 7412 | Смещение кромок | GWAN |  | 04:54 | 07:17 | 06:42 | 0 | 1333 | 18 | EXT | Смещение кромок Наружу Аномалия находится на отводе. Величина смещения - 2.8 мм. |  | (c)
82008.748 | 5.143 | 5.076 | -6.172 | -6.239 | 127 | 283 | 248 | 127 | 5076 | 7413 |  | CORR | GENE | 05:19 | 05:44 | 05:38 | 88 | 242 | 10 | EXT |  | 0.89 | (c)
82009.386 | 5.781 | 5.685 | -5.534 | -5.63 | 467 | 648 | 642 | 467 | 5507 | 7413 |  | CORR | GENE | 06:14 | 06:43 | 06:42 | 123 | 349 | 14 | EXT |  | 0.9 | (c)
82021.927 | 7.007 | 6.991 | -3.928 | -3.944 | 446 | 496 | 493 | 446 | 3918 | 7414 |  | CORR | CIGR | 05:16 | 05:24 | 05:23 | 26 | 93 | 12 | EXT |  | 0.89 | (c)
82024.749 | 9.829 | 9.769 | -1.106 | -1.166 | 1031 | 1312 | 1418 | 1031 | 1082 | 7414 |  | CORR | GENE | 06:50 | 07:35 | 07:52 | 84 | 775 | 12 | EXT |  | 0.89 | (c)
82026.956 | 1.101 | 1.089 | -8.054 | -8.066 | -2204 | -2158 | -2126 | 2047 | 1089 | 7415 |  | CORR | GENE | 04:45 | 04:53 | 04:58 | 51 | 157 | 16 | EXT |  | 0.89 | (c)
82032.152 | 6.297 | 5.629 | -2.858 | -3.526 | 2072 | -2106 | -2093 | 1797 | 2742 | 7415 |  | CORR | GENE | 04:15 | 05:01 | 05:03 | 784 | 592 | 11 | EXT |  | 0.96 | (c)
82034.38 | 8.525 | 8.48 | -0.63 | -0.675 | -2187 | -2123 | -2105 | 2023 | 596 | 7415 |  | CORR | GENE | 04:48 | 04:58 | 05:01 | 79 | 164 | 10 | EXT |  | 0.89 | (c)
82046.896 | 0.831 | 0.718 | -10.459 | -10.572 | -939 | -896 | -903 | 867 | 718 | 7417 |  | CORR | GENE | 06:60 | 07:07 | 07:06 | 254 | 72 | 11 | EXT |  | 0.92 | (c)
82053.625 | 7.56 | 7.531 | -3.73 | -3.759 | -1113 | -1108 | -992 | 872 | 3697 | 7417 |  | CORR | GENE | 06:32 | 06:33 | 06:51 | 62 | 241 | 12 | EXT |  | 0.89 | (c)
82055.525 | 9.46 | 9.448 | -1.83 | -1.842 | -1005 | -936 | -808 | 611 | 1746 | 7417 |  | CORR | GENE | 06:49 | 07:00 | 07:21 | 96 | 394 | 11 | EXT |  | 0.89 | (c)
82056.93 | 10.865 | 10.844 | -0.425 | -0.446 | -793 | -574 | -582 | 371 | 318 | 7417 |  | CORR | GENE | 07:23 | 07:59 | 07:58 | 128 | 423 | 15 | EXT |  | 0.9 | (c)
82083.937 | 3.797 | 3.783 | -6.893 | -6.907 | -932 | -849 | -850 | 767 | 3783 | 7420 |  | CORR | CIGR | 07:06 | 07:19 | 07:19 | 27 | 165 | 10 | EXT | Аномалия находится на отводе. | 0.89 | (c)
82084.39 | 4.25 | 3.993 | -6.44 | -6.697 | -1628 | -1283 | -1101 | 574 | 3993 | 7420 |  | CORR | GENE | 05:13 | 06:09 | 06:38 | 615 | 1054 | 16 | EXT | Аномалия находится на отводе. | 0.99 | (c)
82093.583 | 2.753 | 2.719 | -8.877 | -8.911 | -824 | -644 | -477 | 130 | 2719 | 7421 |  | CORR | GENE | 07:08 | 07:38 | 08:05 | 266 | 695 | 12 | EXT |  | 0.92 | (c)
82136.452 | 10.947 | 10.668 | -0.183 | -0.462 | -1803 | -1386 | -1406 | 1008 | 150 | 7424 |  | CORR | GENE | 03:28 | 04:35 | 04:32 | 312 | 795 | 10 | EXT | Аномалия находится на упругопластическом изгибе: R=569 D, максимальное растяжение на 6.3 час. | 0.92 | (c)
82136.685 | 0.05 | 0.041 | -11.165 | -11.174 | 1644 | -2090 | 2074 | 0 | 41 | 7425 |  | CORR | GENE | 03:59 | 05:57 | 05:09 | 87 | 862 | 12 | EXT | Аномалия находится на упругопластическом изгибе: R=565 D, максимальное растяжение на 6.3 час. | 0.89 | (c)
82137 | 0.365 | 0.314 | -10.85 | -10.901 | -1215 | -944 | -958 | 702 | 314 | 7425 |  | CORR | GENE | 08:18 | 09:02 | 08:59 | 85 | 514 | 10 | EXT | Аномалия находится на упругопластическом изгибе: R=557 D, максимальное растяжение на 6.3 час. | 0.89 | (c)
82152.787 | 4.937 | 4.83 | -6.423 | -6.53 | -50 | -42 | -40 | 30 | 4830 | 7426 |  | CORR | AXGR | 08:57 | 08:59 | 08:59 | 343 | 20 | 10 | EXT | Аномалия находится на упругопластическом изгибе: R=385 D, максимальное растяжение на 6.4 час. | 0.92 | (c)
82154.609 | 6.759 | 6.705 | -4.601 | -4.655 | 1180 | 1232 | 1231 | 949 | 4551 | 7426 |  | DENT | GENE | 00:16 | 00:24 | 00:24 | 104 | 102 | 0.7 | N/A | Глубина вмятины: 10 мм (0,7%). Линейка: 10 см в (671 см; 00:24 ч:мин) Аномалия находится на упругопластическом изгибе. |  | (c)
82163.214 | 4.004 | 3.899 | -7.141 | -7.246 | -1300 | -1241 | -1245 | 930 | 3899 | 7427 |  | CORR | GENE | 08:11 | 08:21 | 08:20 | 236 | 110 | 15 | EXT |  | 0.92 | (c)
82174.912 | 4.557 | 4.505 | -6.773 | -6.825 | 96 | 648 | 652 | 96 | 4505 | 7428 |  | CORR | GENE | 03:22 | 04:51 | 04:51 | 164 | 1112 | 15 | EXT | Аномалия находится на отводе. | 0.91 | (c)
82176.569 | 6.214 | 6.184 | -5.116 | -5.146 | -1679 | -1371 | -1454 | 1229 | 5049 | 7428 |  | CORR | GENE | 10:35 | 11:25 | 11:11 | 97 | 450 | 12 | EXT | Аномалия находится на отводе. | 0.89 | (c)
82188.917 | 7.232 | 7.208 | -4.393 | -4.417 | 562 | 668 | 652 | 562 | 4380 | 7429 |  | CORR | CIGR | 06:37 | 06:54 | 06:52 | 37 | 180 | 10 | EXT |  | 0.89 | (c)
82197.653 | 4.343 | 4.27 | -6.877 | -6.95 | 2054 | 2205 | -2137 | 1867 | 4270 | 7430 |  | CORR | GENE | 08:35 | 08:59 | 09:19 | 83 | 540 | 13 | EXT |  | 0.89 | (c)
82198.298 | 4.988 | 4.914 | -6.232 | -6.306 | 1999 | -2192 | -2171 | 1880 | 4914 | 7430 |  | CORR | GENE | 08:26 | 09:10 | 09:13 | 97 | 582 | 11 | EXT |  | 0.89 | (c)
82198.693 | 5.383 | 5.35 | -5.837 | -5.87 | 1898 | 2108 | 2037 | 1898 | 5350 | 7430 |  | CORR | GENE | 08:10 | 08:44 | 08:32 | 84 | 278 | 11 | EXT |  | 0.89 | (c)
82200.382 | 7.072 | 7.072 | -4.148 | -4.148 | 1531 | 1578 | 1555 | 1531 | 3960 | 7430 |  | CORR | AXGR | 07:11 | 07:18 | 07:15 | 188 | 47 | 11 | EXT |  | 0.9 | (c)
82201.623 | 8.313 | 8.284 | -2.907 | -2.936 | 2155 | -2121 | -2123 | 1941 | 2870 | 7430 |  | CORR | GENE | 08:51 | 09:21 | 09:21 | 66 | 365 | 15 | EXT |  | 0.89 | (c)
82201.709 | 8.399 | 8.353 | -2.821 | -2.867 | 1849 | 2033 | 1991 | 1849 | 2808 | 7430 |  | CORR | GENE | 08:02 | 08:32 | 08:25 | 59 | 284 | 13 | EXT |  | 0.89 | (c)
82201.853 | 8.543 | 8.322 | -2.677 | -2.898 | 1554 | 1695 | 1646 | 1554 | 2393 | 7430 |  | CORR | GENE | 07:14 | 07:37 | 07:29 | 505 | 184 | 13 | EXT |  | 0.95 | (c)
82204.057 | 10.747 | 10.68 | -0.473 | -0.54 | 1711 | 2005 | 2034 | 1711 | 429 | 7430 |  | CORR | GENE | 07:40 | 08:27 | 08:32 | 111 | 647 | 11 | EXT |  | 0.89 | (c)
82207.702 | 3.172 | 2.602 | -8.233 | -8.803 | 363 | 461 | 418 | 363 | 2602 | 7431 |  | CORR | GENE | 07:41 | 07:57 | 07:50 | 694 | 110 | 11 | EXT |  | 0.95 | (c)
82212.175 | 7.645 | 7.59 | -3.76 | -3.815 | 494 | 602 | 652 | 494 | 3737 | 7431 |  | CORR | GENE | 08:02 | 08:20 | 08:28 | 78 | 315 | 13 | EXT |  | 0.89 | (c)
82212.95 | 8.42 | 8.389 | -2.985 | -3.016 | 403 | 547 | 497 | 403 | 2959 | 7431 |  | CORR | GENE | 07:48 | 08:11 | 08:03 | 57 | 188 | 10 | EXT |  | 0.89 | (c)
82213.16 | 8.63 | 8.494 | -2.775 | -2.911 | 309 | 512 | 606 | 309 | 2748 | 7431 |  | CORR | GENE | 07:32 | 08:05 | 08:20 | 163 | 594 | 11 | EXT |  | 0.9 | (c)
82214.236 | 9.706 | 9.684 | -1.699 | -1.721 | 145 | 451 | 326 | 145 | 1576 | 7431 |  | CORR | GENE | 07:06 | 07:55 | 07:35 | 145 | 361 | 15 | EXT |  | 0.9 | (c)
82215.935 | 0 | 0 | -11.32 | -11.32 | 254 | 1069 | 1024 | 254 |  | 7432 | Нарушение формы кольцевого шва | GWAN |  | 07:04 | 09:15 | 09:08 | 0 | 1539 |  | EXT | Нарушение формы кольцевого шва |  | (c)
82215.946 | 0.011 | 0.006 | -11.309 | -11.314 | 650 | 833 | 776 | 650 | 6 | 7432 |  | CORR | CIGR | 08:08 | 08:37 | 08:28 | 23 | 251 | 13 | EXT |  | 0.89 | (c)
82215.948 | 0.013 | 0.006 | -11.307 | -11.314 | 1123 | 1347 | 1258 | 1123 | 6 | 7432 |  | CORR | CIGR | 09:24 | 10:00 | 09:46 | 25 | 270 | 14 | EXT |  | 0.89 | (c)
82216.843 | 0.908 | 0.884 | -10.412 | -10.436 | 736 | 857 | 848 | 736 | 884 | 7432 |  | CORR | GENE | 08:22 | 08:41 | 08:40 | 63 | 224 | 10 | EXT |  | 0.89 | (c)
82216.941 | 1.006 | 0.97 | -10.314 | -10.35 | 577 | 668 | 763 | 577 | 970 | 7432 |  | CORR | GENE | 07:56 | 08:11 | 08:26 | 74 | 370 | 12 | EXT |  | 0.89 | (c)
82217.235 | 1.3 | 1.099 | -10.02 | -10.221 | 561 | 593 | 611 | 561 | 1099 | 7432 |  | CORR | GENE | 07:53 | 07:59 | 08:01 | 381 | 100 | 11 | EXT |  | 0.93 | (c)
82220.39 | 4.455 | 4.392 | -6.865 | -6.928 | 751 | 813 | 799 | 751 | 4392 | 7432 |  | DENT | GENE | 08:24 | 08:34 | 08:32 | 107 | 97 | 0.4 | N/A | Глубина вмятины: 5 мм (0,4%). Линейка: 11 см в (439 см; 08:34 ч:мин) |  | (c)
82225.467 | 9.532 | 9.506 | -1.788 | -1.814 | 325 | 410 | 553 | 325 | 1753 | 7432 |  | CORR | GENE | 07:15 | 07:29 | 07:52 | 61 | 457 | 14 | EXT |  | 0.89 | (c)
82225.516 | 9.581 | 9.559 | -1.739 | -1.761 | 1231 | 1315 | 1331 | 1231 | 1723 | 7432 |  | CORR | CIGR | 09:41 | 09:55 | 09:58 | 38 | 200 | 10 | EXT |  | 0.89 | (c)
82234.293 | 7.038 | 6.907 | -4.617 | -4.748 | 1917 | 2098 | 2223 | 1917 | 4537 | 7433 |  | CORR | GENE | 03:03 | 03:32 | 03:52 | 211 | 613 | 13 | EXT |  | 0.91 | (c)
82234.429 | 7.174 | 7.112 | -4.481 | -4.543 | 1325 | 1542 | 1444 | 1325 | 4463 | 7433 |  | CORR | GENE | 01:27 | 02:02 | 01:46 | 80 | 237 | 14 | EXT |  | 0.89 | (c)
82234.932 | 7.677 | 7.652 | -3.978 | -4.003 | 1840 | 1942 | 1891 | 1840 | 3978 | 7433 |  | CORR | CIGR | 02:50 | 03:07 | 02:59 | 25 | 102 | 11 | EXT |  | 0.89 | (c)
82235.213 | 7.958 | 7.86 | -3.697 | -3.795 | 1802 | 1985 | 2207 | 1802 | 3586 | 7433 |  | CORR | GENE | 02:44 | 03:14 | 03:50 | 209 | 809 | 11 | EXT |  | 0.91 | (c)
82235.436 | 8.181 | 8.168 | -3.474 | -3.487 | 2030 | 2114 | 2172 | 2030 | 3425 | 7433 |  | CORR | GENE | 03:21 | 03:35 | 03:44 | 62 | 284 | 10 | EXT |  | 0.89 | (c)
82235.591 | 8.336 | 8.314 | -3.319 | -3.341 | 2157 | -2069 | -2146 | 1988 | 3304 | 7433 |  | CORR | CIGR | 03:42 | 04:19 | 04:07 | 37 | 316 | 10 | EXT |  | 0.89 | (c)
82236.639 | 9.384 | 9.231 | -2.271 | -2.424 | 1747 | 1929 | 1975 | 1747 | 2232 | 7433 |  | CORR | GENE | 02:35 | 03:05 | 03:12 | 192 | 456 | 11 | EXT |  | 0.9 | (c)
82238.118 | 10.863 | 10.85 | -0.792 | -0.805 | 1204 | 1348 | 1308 | 1204 | 765 | 7433 |  | CORR | CIGR | 01:08 | 01:31 | 01:24 | 40 | 208 | 10 | EXT |  | 0.89 | (c)
82239.497 | 0.587 | 0.385 | -11.073 | -11.275 | 1122 | 1200 | 1168 | 1122 | 385 | 7434 |  | CORR | GENE | 02:16 | 02:28 | 02:23 | 207 | 92 | 15 | EXT |  | 0.92 | (c)
82239.53 | 0.62 | 0.151 | -11.04 | -11.509 | 1369 | 1388 | 1397 | 1369 | 151 | 7434 |  | CORR | AXGR | 02:56 | 02:59 | 03:00 | 561 | 56 | 12 | EXT |  | 0.95 | (c)
82239.732 | 0.822 | 0.805 | -10.838 | -10.855 | 932 | 1216 | 1109 | 932 | 805 | 7434 |  | CORR | GENE | 01:45 | 02:31 | 02:14 | 85 | 353 | 14 | EXT |  | 0.89 | (c)
82241.38 | 2.47 | 2.398 | -9.19 | -9.262 | 1158 | 1283 | 1225 | 1158 | 2398 | 7434 |  | CORR | GENE | 02:22 | 02:42 | 02:32 | 115 | 134 | 12 | EXT |  | 0.89 | (c)
82242.355 | 3.445 | 3.376 | -8.215 | -8.284 | 1298 | 1602 | 1611 | 1298 | 3376 | 7434 |  | CORR | GENE | 02:44 | 03:33 | 03:35 | 132 | 627 | 12 | EXT |  | 0.9 | (c)
82243.132 | 4.222 | 4.076 | -7.438 | -7.584 | 1944 | 1967 | 2002 | 1944 | 4076 | 7434 |  | CORR | GENE | 04:28 | 04:32 | 04:38 | 549 | 116 | 13 | EXT |  | 0.96 | (c)
82243.628 | 4.718 | 4.703 | -6.942 | -6.957 | 1777 | 1998 | 1948 | 1777 | 4703 | 7434 |  | CORR | CIGR | 04:01 | 04:37 | 04:29 | 47 | 342 | 10 | EXT |  | 0.89 | (c)
82258.24 | 7.67 | 7.643 | -3.645 | -3.672 | 2218 | -2101 | -2066 | 1890 | 3575 | 7435 |  | CORR | GENE | 03:26 | 03:49 | 03:55 | 97 | 353 | 14 | EXT |  | 0.89 | (c)
82259.888 | 9.318 | 9.277 | -1.997 | -2.038 | 2186 | -2085 | -2084 | 1893 | 1953 | 7435 |  | CORR | GENE | 03:21 | 03:52 | 03:52 | 85 | 382 | 10 | EXT |  | 0.89 | (c)
82273.24 | 0 | 0 | -11.255 | -11.255 | -957 | 1114 | 472 | 0 |  | 7437 | Нарушение формы кольцевого шва | GWAN |  | 00:30 | 06:04 | 04:21 | 0 | 2858 |  | EXT | Нарушение формы кольцевого шва Аномалия находится на отводе. |  | (c)
82284.495 | 0 | 0 | -11.425 | -11.425 | 807 | -1344 | 2031 | 807 |  | 7438 | Нарушение формы кольцевого шва | GWAN |  | 11:55 | 06:08 | 15:12 | 0 | 2448 |  | EXT | Нарушение формы кольцевого шва Аномалия находится на отводе. |  | (c)
82307.575 | 0 | 0 | -11.28 | -11.28 | -2132 | -1909 | -1744 | 1356 |  | 7440 | Нарушение формы кольцевого шва | GWAN |  | 05:36 | 06:12 | 06:39 | 0 | 776 |  | EXT | Нарушение формы кольцевого шва |  | (c)
82307.575 | 0 | 0 | -11.28 | -11.28 | -1108 | -811 | -855 | 601 |  | 7440 | Нарушение формы кольцевого шва | GWAN |  | 08:21 | 09:09 | 09:02 | 0 | 508 |  | EXT | Нарушение формы кольцевого шва |  | (c)
82307.575 | 0 | 0 | -11.28 | -11.28 | -278 | -116 | -145 | 12 |  | 7440 | Нарушение формы кольцевого шва | GWAN |  | 10:35 | 11:01 | 10:57 | 0 | 266 |  | EXT | Нарушение формы кольцевого шва |  | (c)
82307.733 | 0.158 | 0.074 | -11.122 | -11.206 | -109 | 10 | 71 | 0 | 74 | 7440 |  | CORR | GENE | 11:03 | 11:22 | 11:32 | 145 | 360 | 10 | EXT |  | 0.9 | (c)
82318.784 | 11.209 | 11.186 | -0.071 | -0.094 | 66 | 226 | 251 | 66 | 39 | 7440 |  | CORR | CIGR | 11:31 | 11:57 | 12:01 | 55 | 370 | 10 | EXT |  | 0.89 | (c)
82329.99 | 0 | 0 | -11.515 | -11.515 | 1701 | -1813 | -1455 | 150 |  | 7442 | Нарушение формы кольцевого шва | GWAN |  | 11:04 | 01:37 | 14:35 | 0 | 2611 |  | EXT | Нарушение формы кольцевого шва |  | (c)
82330.141 | 0.151 | 0.116 | -11.364 | -11.399 | -570 | -427 | -434 | 299 | 116 | 7442 |  | CORR | CIGR | 04:58 | 05:21 | 05:20 | 47 | 271 | 14 | EXT |  | 0.89 | (c)
82357.82 | 5.685 | 4.816 | -5.565 | -6.434 | -2174 | -2100 | -2018 | 1861 | 4816 | 7444 |  | GOUG | GENE | 09:52 | 10:04 | 10:17 | 1408 | 313 | 10 | EXT | Аномалия находится на отводе. Зона задиров. |  | (c)
82363.323 | 11.188 | 11.159 | -0.062 | -0.091 | -1400 | -1197 | -1227 | 1055 | 40 | 7444 |  | CORR | GENE | 11:57 | 00:30 | 12:25 | 51 | 345 | 10 | EXT | Аномалия находится на отводе. | 0.89 | (c)
82382.76 | 7.9 | 7.199 | -2.715 | -3.416 | 1833 | 1974 | 1947 | 1833 | 1814 | 7446 |  | CORR | GENE | 04:23 | 04:45 | 04:41 | 1602 | 228 | 12 | EXT |  | 0.99 | (c)
82386.086 | 0.611 | 0.221 | -10.734 | -11.124 | 1455 | 1573 | 1520 | 1455 | 221 | 7447 |  | CORR | GENE | 03:34 | 03:53 | 03:45 | 659 | 129 | 10 | EXT |  | 0.95 | (c)
82442.767 | 1.797 | 1.742 | -9.518 | -9.573 | 38 | 230 | 198 | 38 | 1742 | 7452 |  | CORR | GENE | 06:49 | 07:20 | 07:15 | 116 | 320 | 10 | EXT |  | 0.89 | (c)
82449.15 | 8.18 | 8.04 | -3.135 | -3.275 | -234 | -123 | -74 | 0 | 3031 | 7452 |  | DENT | GENE | 06:05 | 06:23 | 06:31 | 244 | 321 | 0.4 | N/A | Глубина вмятины: 6 мм (0,4%). Линейка: 24 см в (804 см; 06:23 ч:мин) Аномалия находится вблизи продольного шва. |  | (c)
82505.183 | 7.413 | 7.34 | -4.262 | -4.335 | 1356 | 1518 | 1565 | 1356 | 4247 | 7457 |  | CORR | GENE | 04:13 | 04:39 | 04:47 | 88 | 418 | 12 | EXT | Аномалия находится на упругопластическом изгибе: R=448 D, максимальное растяжение на 5.7 час. | 0.89 | (c)
82517.402 | 7.957 | 7.933 | -0.693 | -0.717 | -169 | -28 | -97 | 25 | 681 | 7458 |  | CORR | CIGR | 07:59 | 08:22 | 08:11 | 36 | 144 | 10 | EXT |  | 0.89 | (c)
82518.095 | 0 | 0 | -3.36 | -3.36 | 1332 | -1958 | 2090 | 1332 |  | 7459 | Нарушение формы кольцевого шва | GWAN |  | 11:09 | 02:18 | 13:12 | 0 | 1516 |  | EXT | Нарушение формы кольцевого шва |  | (c)
82545.952 | 1.607 | 1.477 | -9.418 | -9.548 | -1245 | -1145 | -1077 | 910 | 1477 | 7462 |  | DENT | GENE | 06:25 | 06:41 | 06:52 | 240 | 335 | 0.6 | N/A | Глубина вмятины: 8 мм (0,6%). Линейка: 24 см в (148 см; 06:41 ч:мин) Аномалия находится на упругопластическом изгибе. |  | (c)
82549.924 | 5.579 | 5.123 | -5.446 | -5.902 | -647 | -614 | -620 | 593 | 5123 | 7462 |  | CORR | GENE | 08:02 | 08:07 | 08:06 | 718 | 54 | 10 | EXT | Аномалия находится на упругопластическом изгибе: R=360 D, максимальное растяжение на 0 час. | 0.95 | (c)
82555.37 | 0 | 0 | -11.18 | -11.18 | 1873 | -1311 | -1520 | 453 |  | 7463 | Нарушение формы кольцевого шва | GWAN |  | 01:48 | 05:14 | 04:40 | 0 | 2136 |  | EXT | Нарушение формы кольцевого шва Аномалия находится на упругопластическом изгибе: R=325 D, максимальное растяжение на 0.1 час. |  | (c)
82555.37 | 0 | 0 | -11.18 | -11.18 | 31 | 189 | 317 | 31 |  | 7463 | Нарушение формы кольцевого шва | GWAN |  | 08:51 | 09:16 | 09:37 | 0 | 572 |  | EXT | Нарушение формы кольцевого шва Аномалия находится на упругопластическом изгибе: R=325 D, максимальное растяжение на 0.1 час. |  | (c)
82573.06 | 6.51 | 6.482 | -5.045 | -5.073 | 1273 | 1407 | 1343 | 1273 | 5039 | 7464 |  | CORR | CIGR | 04:29 | 04:51 | 04:40 | 34 | 140 | 11 | EXT | Аномалия находится на упругопластическом изгибе: R=609 D, максимальное растяжение на 11.6 час. | 0.89 | (c)
82612.34 | 0 | 0 | -11.24 | -11.24 | 1124 | 1541 | 1454 | 448 |  | 7468 | Нарушение формы кольцевого шва | GWAN |  | 05:31 | 06:38 | 06:24 | 0 | 658 |  | EXT | Нарушение формы кольцевого шва |  | (c)
82614.893 | 2.553 | 2.454 | -8.687 | -8.786 | 1162 | 1212 | 1216 | 960 | 2454 | 7468 |  | CORR | GENE | 05:37 | 05:45 | 05:46 | 183 | 109 | 13 | EXT |  | 0.91 | (c)
82623.699 | 0.119 | 0.017 | -11.201 | -11.303 | 1470 | 1579 | 1609 | 482 | 17 | 7469 |  | ARTD | GENE | 04:46 | 05:03 | 05:08 | 166 | 279 |  | EXT | Эквивалент потери металла 11%. |  | (c)
82643.163 | 8.263 | 8.242 | -2.977 | -2.998 | 1484 | 1640 | 1565 | 585 | 2967 | 7470 |  | CORR | CIGR | 04:34 | 04:60 | 04:47 | 31 | 162 | 11 | EXT |  | 0.89 | (c)
82643.834 | 8.934 | 8.874 | -2.306 | -2.366 | 1450 | 1553 | 1791 | 98 | 2194 | 7470 |  | CORR | GENE | 04:29 | 04:46 | 05:24 | 172 | 683 | 11 | EXT |  | 0.9 | (c)
82643.84 | 8.94 | 8.912 | -2.3 | -2.328 | -2196 | -2193 | -2185 | 34 | 2131 | 7470 |  | CORR | AXGR | 06:40 | 06:41 | 06:42 | 197 | 23 | 10 | EXT |  | 0.9 | (c)
82646.299 | 0.159 | 0.144 | -11.436 | -11.451 | 919 | 1017 | 1021 | 919 | 144 | 7471 |  | CORR | CIGR | 07:29 | 07:45 | 07:45 | 39 | 206 | 11 | EXT |  | 0.89 | (c)
82647.775 | 1.635 | 1.617 | -9.96 | -9.978 | -196 | -51 | -77 | 0 | 1617 | 7471 |  | CORR | CIGR | 04:29 | 04:52 | 04:48 | 38 | 239 | 11 | EXT |  | 0.89 | (c)
82654.302 | 8.162 | 7.785 | -3.433 | -3.81 | -812 | -597 | -624 | 436 | 2997 | 7471 |  | GOUG | GENE | 02:49 | 03:24 | 03:20 | 813 | 376 | 6 | EXT | Зона задиров. |  | (c)
82669.199 | 11.464 | 11.437 | -0.061 | -0.088 | 2 | 312 | 210 | 2 | 40 | 7472 |  | CORR | GENE | 03:19 | 04:09 | 03:53 | 48 | 414 | 10 | EXT | Аномалия находится на отводе. | 0.89 | (c)
82687.246 | 6.676 | 6.56 | -4.949 | -5.065 | -854 | -833 | -833 | 812 | 4839 | 7474 |  | CORR | AXGR | 04:50 | 04:53 | 04:53 | 226 | 42 | 10 | EXT |  | 0.91 | (c)
82691.322 | 10.752 | 10.739 | -0.873 | -0.886 | 253 | 397 | 386 | 253 | 824 | 7474 |  | CORR | GENE | 07:48 | 08:11 | 08:10 | 62 | 265 | 10 | EXT |  | 0.89 | (c)
82691.436 | 10.866 | 10.828 | -0.759 | -0.797 | -1127 | -1006 | -943 | 759 | 744 | 7474 |  | CORR | GENE | 04:06 | 04:25 | 04:35 | 53 | 368 | 10 | EXT |  | 0.89 | (c)
82694.911 | 2.716 | 2.574 | -7.779 | -7.921 | 945 | 1121 | 1095 | 945 | 2574 | 7475 |  | CORR | GENE | 01:51 | 02:19 | 02:15 | 166 | 299 | 10 | EXT |  | 0.9 | (c)
82704.023 | 1.333 | 1.306 | -9.627 | -9.654 | 967 | 1096 | 1083 | 967 | 1306 | 7476 |  | CORR | GENE | 05:13 | 05:34 | 05:32 | 60 | 232 | 11 | EXT |  | 0.89 | (c)
82727.986 | 3.066 | 2.985 | -8.589 | -8.67 | 1641 | 1664 | 1663 | 1641 | 2985 | 7478 |  | CORR | AXGR | 03:31 | 03:34 | 03:34 | 232 | 44 | 11 | EXT |  | 0.91 | (c)
82733.343 | 8.423 | 8.399 | -3.232 | -3.256 | 1857 | 2056 | 1957 | 1857 | 3212 | 7478 |  | CORR | CIGR | 04:05 | 04:38 | 04:22 | 44 | 199 | 10 | EXT |  | 0.89 | (c)
82736.974 | 0.399 | 0.341 | -10.341 | -10.399 | -1760 | -1655 | -1540 | 470 | 341 | 7479 |  | CORR | GENE | 06:58 | 07:15 | 07:33 | 120 | 440 | 10 | EXT |  | 0.89 | (c)
82748.523 | 1.208 | 1.19 | -9.712 | -9.73 | 297 | 640 | 498 | 297 | 1190 | 7480 |  | CORR | GENE | 02:49 | 03:44 | 03:21 | 68 | 402 | 10 | EXT |  | 0.89 | (c)
82751.64 | 4.325 | 4.3 | -6.595 | -6.62 | 374 | 495 | 484 | 374 | 4300 | 7480 |  | CORR | CIGR | 03:01 | 03:21 | 03:19 | 46 | 221 | 11 | EXT |  | 0.89 | (c)
82754.166 | 6.851 | 6.819 | -4.069 | -4.101 | 409 | 601 | 536 | 409 | 4048 | 7480 |  | CORR | GENE | 03:07 | 03:38 | 03:27 | 53 | 253 | 10 | EXT |  | 0.89 | (c)
82755.402 | 8.087 | 7.787 | -2.833 | -3.133 | 1258 | 1524 | 1492 | 504 | 2772 | 7480 |  | CORR | GENE | 05:24 | 06:07 | 06:02 | 361 | 468 | 11 | EXT |  | 0.93 | (c)
82760.908 | 2.673 | 2.643 | -4.857 | -4.887 | 2160 | 2228 | -2128 | 0 | 2643 | 7481 |  | CORR | GENE | 04:12 | 04:23 | 04:40 | 50 | 345 | 11 | EXT |  | 0.89 | (c)
82762.238 | 4.003 | 3.957 | -3.527 | -3.573 | 2174 | -2108 | -2150 | 0 | 3509 | 7481 |  | CORR | GENE | 04:14 | 04:43 | 04:36 | 64 | 274 | 11 | EXT |  | 0.89 | (c)
82762.653 | 4.418 | 4.046 | -3.112 | -3.484 | -2217 | -2178 | -2187 | 14 | 2943 | 7481 |  | CORR | GENE | 04:26 | 04:32 | 04:30 | 541 | 59 | 10 | EXT |  | 0.94 | (c)
82764.863 | 6.628 | 6.575 | -0.902 | -0.955 | -2213 | -2074 | -2089 | 17 | 891 | 7481 |  | CORR | GENE | 04:26 | 04:49 | 04:46 | 64 | 249 | 10 | EXT |  | 0.89 | (c)
82765.301 | 7.066 | 7.019 | -0.464 | -0.511 | -861 | -560 | -710 | 560 | 427 | 7481 |  | CORR | GENE | 08:05 | 08:53 | 08:29 | 84 | 301 | 11 | EXT |  | 0.89 | (c)
82766.214 | 0.449 | 0.432 | -2.366 | -2.383 | -2219 | -2058 | -2070 | 12 | 432 | 7482 |  | CORR | CIGR | 04:23 | 04:49 | 04:47 | 36 | 298 | 11 | EXT |  | 0.89 | (c)
82766.699 | 0.934 | 0.903 | -1.881 | -1.912 | -800 | -599 | -635 | 471 | 903 | 7482 |  | CORR | GENE | 08:12 | 08:44 | 08:39 | 68 | 329 | 10 | EXT |  | 0.89 | (c)
82777.265 | 8.685 | 8.43 | -2.84 | -3.095 | -81 | 96 | 42 | 0 | 2324 | 7483 |  | GOUG | GENE | 03:09 | 03:37 | 03:29 | 771 | 246 | 10 | EXT | Зона задиров. |  | (c)
82786.036 | 5.931 | 5.877 | -5.589 | -5.643 | 2031 | -2155 | -2113 | 1796 | 5528 | 7484 |  | CORR | GENE | 02:42 | 03:27 | 03:33 | 115 | 634 | 11 | EXT | Аномалия находится на отводе. | 0.89 | (c)
82797.407 | 5.782 | 5.728 | -5.458 | -5.512 | 1974 | 2062 | 2052 | 99 | 5404 | 7485 |  | DENT | GENE | 03:58 | 04:12 | 04:11 | 108 | 158 | 1.2 | N/A | Глубина вмятины: 17 мм (1,2%). Линейка: 11 см в (573 см; 04:12 ч:мин) Аномалия находится вблизи продольного шва. Аномалия находится вблизи дефекта потери металла. |  | (b)
82797.412 | 5.787 | 5.781 | -5.453 | -5.459 | 1933 | 1992 | 1993 | 178 | 5442 | 7485 |  | GOUG | CIGR | 03:52 | 04:01 | 04:01 | 17 | 119 | 7 | EXT | Задир. |  | (b)
82798.426 | 6.801 | 6.745 | -4.439 | -4.495 | -1116 | -863 | -942 | 768 | 4418 | 7485 |  | CORR | GENE | 07:39 | 08:20 | 08:08 | 77 | 348 | 12 | EXT |  | 0.89 | (c)
82819.908 | 5.763 | 5.695 | -5.407 | -5.475 | -585 | -535 | -523 | 461 | 5354 | 7487 |  | DENT | GENE | 00:05 | 00:13 | 00:15 | 121 | 124 | 0.8 | N/A | Глубина вмятины: 11 мм (0,8%). Линейка: 12 см в (570 см; 00:13 ч:мин) |  | (c)
82822.751 | 8.606 | 7.922 | -2.564 | -3.248 | 2176 | 2195 | 2191 | 25 | 2335 | 7487 |  | LWAN | AXGR | 07:31 | 07:34 | 07:33 | 913 | 29 |  | EXT | Эквивалент потери металла 12%. |  | (c)
82825.751 | 0.436 | 0.403 | -11.124 | -11.157 | -512 | -266 | -329 | 146 | 403 | 7488 |  | CORR | GENE | 08:22 | 09:01 | 08:51 | 50 | 366 | 10 | EXT |  | 0.89 | (c)
82842.985 | 6.11 | 6.006 | -2.775 | -2.879 | 1711 | 1882 | 1958 | 25 | 2682 | 7489 |  | DENT | GENE | 05:42 | 06:09 | 06:22 | 197 | 495 | 0.6 | N/A | Глубина вмятины: 9 мм (0,6%). Линейка: 20 см в (601 см; 06:09 ч:мин) Аномалия находится вблизи продольного шва. |  | (c)
82845.439 | 8.564 | 8.444 | -0.321 | -0.441 | 1872 | 2033 | 2113 | 0 | 223 | 7489 |  | DENT | GENE | 06:08 | 06:34 | 06:47 | 218 | 483 | 0.3 | N/A | Глубина вмятины: 4 мм (0,3%). Линейка: 22 см в (844 см; 06:34 ч:мин) Аномалия находится вблизи продольного шва. |  | (c)
82854.657 | 4.912 | 4.761 | -4.083 | -4.234 | -2212 | -2181 | -2177 | 19 | 3953 | 7492 |  | CORR | GENE | 05:12 | 05:17 | 05:18 | 281 | 69 | 11 | EXT |  | 0.92 | (c)
82881.417 | 11.497 | 11.408 | -0.068 | -0.157 | -612 | -11 | 91 | 0 | 46 | 7494 |  | CORR | GENE | 08:15 | 09:52 | 10:08 | 111 | 1406 | 11 | EXT |  | 0.89 | (c)
82883.518 | 2.033 | 1.322 | -9.207 | -9.918 | 2102 | 2161 | 2148 | 37 | 1322 | 7495 |  | CORR | GENE | 08:37 | 08:47 | 08:44 | 1292 | 92 | 10 | EXT |  | 0.96 | (c)
82886.139 | 4.654 | 4.629 | -6.586 | -6.611 | 1994 | 2095 | 2107 | 11 | 4629 | 7495 |  | CORR | GENE | 08:20 | 08:36 | 08:38 | 50 | 225 | 11 | EXT |  | 0.89 | (c)
82887.577 | 6.092 | 6.013 | -5.148 | -5.227 | 1589 | 1782 | 1885 | 49 | 5119 | 7495 |  | CORR | GENE | 07:14 | 07:45 | 08:02 | 108 | 592 | 10 | EXT |  | 0.89 | (c)
82890.125 | 8.64 | 8.628 | -2.6 | -2.612 | -424 | -407 | -401 | 379 | 2584 | 7495 | Заварка технологического отверстия | ARTD | PITT | 01:49 | 01:52 | 01:53 | 28 | 45 |  | EXT | Заварка технологического отверстия |  | (c)
82892.565 | 11.08 | 11.042 | -0.16 | -0.198 | 1536 | 1668 | 1752 | 262 | 108 | 7495 |  | CORR | GENE | 07:06 | 07:27 | 07:41 | 90 | 433 | 11 | EXT |  | 0.89 | (c)
82893.66 | 0.935 | 0.9 | -10.215 | -10.25 | -1694 | -1546 | -1597 | 537 | 900 | 7496 |  | CORR | CIGR | 06:23 | 06:47 | 06:39 | 35 | 193 | 12 | EXT |  | 0.89 | (c)
82893.775 | 1.05 | 1.004 | -10.1 | -10.146 | -1938 | -1611 | -1773 | 293 | 1004 | 7496 |  | CORR | GENE | 05:44 | 06:37 | 06:11 | 73 | 329 | 10 | EXT |  | 0.89 | (c)
82896 | 3.275 | 3.231 | -7.875 | -7.919 | -1446 | -1280 | -1253 | 785 | 3231 | 7496 |  | CORR | GENE | 07:04 | 07:30 | 07:35 | 84 | 385 | 11 | EXT |  | 0.89 | (c)
82896.056 | 3.331 | 3.312 | -7.819 | -7.838 | 2125 | 2180 | 2190 | 0 | 3312 | 7496 |  | CORR | CIGR | 04:40 | 04:49 | 04:50 | 29 | 129 | 10 | EXT |  | 0.89 | (c)
82900.257 | 7.532 | 7.469 | -3.618 | -3.681 | -1660 | -1324 | -1420 | 571 | 3311 | 7496 |  | CORR | GENE | 06:29 | 07:23 | 07:08 | 370 | 480 | 11 | EXT |  | 0.93 | (c)
82900.579 | 7.854 | 7.83 | -3.296 | -3.32 | 1818 | -2098 | -2203 | 0 | 2995 | 7496 |  | CORR | GENE | 03:50 | 05:18 | 05:01 | 325 | 879 | 10 | EXT |  | 0.92 | (c)
82905.135 | 1.26 | 1.207 | -9.985 | -10.038 | 1919 | 2016 | 2037 | 74 | 1207 | 7497 |  | CORR | GENE | 03:33 | 03:49 | 03:52 | 70 | 238 | 10 | EXT |  | 0.89 | (c)
82907.73 | 3.855 | 3.823 | -7.39 | -7.422 | -1421 | -1019 | -1178 | 809 | 3823 | 7497 |  | CORR | GENE | 06:34 | 07:39 | 07:13 | 114 | 486 | 12 | EXT |  | 0.9 | (c)
82911.579 | 7.704 | 7.679 | -3.541 | -3.566 | -1319 | -1191 | -1062 | 804 | 3357 | 7497 |  | CORR | GENE | 06:51 | 07:11 | 07:32 | 209 | 515 | 13 | EXT |  | 0.91 | (c)
82912.64 | 8.765 | 8.723 | -2.48 | -2.522 | -1681 | -1482 | -1555 | 549 | 2471 | 7497 |  | CORR | GENE | 05:52 | 06:24 | 06:13 | 51 | 252 | 10 | EXT |  | 0.89 | (c)
82915.188 | 0.068 | 0.056 | -10.582 | -10.594 | 1125 | 1414 | 1360 | 1125 | 56 | 7498 |  | CORR | GENE | 07:33 | 08:20 | 08:11 | 95 | 469 | 11 | EXT |  | 0.89 | (c)
82925.77 | 0 | 0 | -11.17 | -11.17 | -1667 | -1547 | -1558 | 1449 |  | 7499 | Нарушение формы кольцевого шва | GWAN |  | 02:58 | 03:18 | 03:16 | 0 | 218 |  | EXT | Нарушение формы кольцевого шва |  | (c)
82925.77 | 0 | 0 | -11.17 | -11.17 | -789 | -605 | -630 | 471 |  | 7499 | Нарушение формы кольцевого шва | GWAN |  | 05:20 | 05:50 | 05:46 | 0 | 318 |  | EXT | Нарушение формы кольцевого шва |  | (c)
82925.77 | 0 | 0 | -11.17 | -11.17 | -307 | -224 | -203 | 98 |  | 7499 | Нарушение формы кольцевого шва | GWAN |  | 06:38 | 06:51 | 06:55 | 0 | 208 |  | EXT | Нарушение формы кольцевого шва |  | (c)
82929.381 | 3.611 | 3.595 | -7.559 | -7.575 | -250 | -159 | -125 | 0 | 3595 | 7499 |  | CORR | CIGR | 06:47 | 07:02 | 07:07 | 27 | 250 | 10 | EXT |  | 0.89 | (c)
82933.756 | 7.986 | 7.934 | -3.184 | -3.236 | 141 | 192 | 256 | 141 | 3157 | 7499 |  | CORR | GENE | 07:50 | 07:58 | 08:09 | 79 | 230 | 11 | EXT |  | 0.89 | (c)
82933.947 | 8.177 | 8.139 | -2.993 | -3.031 | 112 | 267 | 266 | 112 | 2966 | 7499 |  | CORR | GENE | 07:45 | 08:10 | 08:10 | 65 | 308 | 10 | EXT |  | 0.89 | (c)
82936.887 | 11.117 | 11.032 | -0.053 | -0.138 | -193 | 227 | 408 | 0 | 21 | 7499 |  | CORR | GENE | 06:56 | 08:04 | 08:33 | 117 | 1202 | 15 | EXT |  | 0.9 | (c)
82978.302 | 7.387 | 7.202 | -3.993 | -4.178 | 58 | 199 | 211 | 58 | 3090 | 7503 |  | GOUG | GENE | 08:55 | 09:18 | 09:20 | 1088 | 307 | 10 | EXT | Зона задиров. |  | (c)
82988.543 | 6.248 | 6.242 | -3.372 | -3.378 | -853 | -852 | -832 | 811 | 3342 | 7504 | Заварка технологического отверстия | ARTD | PITT | 02:04 | 02:04 | 02:07 | 36 | 42 |  | EXT | Заварка технологического отверстия |  | (c)
82992.399 | 0.484 | 0.471 | -10.176 | -10.189 | -87 | -81 | -77 | 67 | 471 | 7505 |  | LWAN | AXGR | 11:07 | 11:08 | 11:08 | 57 | 20 |  | EXT | Эквивалент потери металла 12%. |  | (c)
83007.502 | 4.927 | 4.886 | -6.158 | -6.199 | -2205 | -1784 | -1973 | 26 | 4886 | 7506 |  | CORR | GENE | 03:53 | 05:01 | 04:30 | 106 | 463 | 10 | EXT |  | 0.89 | (c)
83012.749 | 10.174 | 10.086 | -0.911 | -0.999 | -1833 | -1305 | -1463 | 398 | 895 | 7506 |  | CORR | GENE | 04:53 | 06:18 | 05:53 | 104 | 739 | 11 | EXT |  | 0.89 | (c)
83016.923 | 3.263 | 3.205 | -8.177 | -8.235 | -903 | -594 | -651 | 398 | 3205 | 7507 |  | CORR | GENE | 08:02 | 08:52 | 08:43 | 92 | 505 | 10 | EXT |  | 0.89 | (c)
83025.1 | 0 | 0 | -11.43 | -11.43 | 1633 | 1701 | 1776 | 1633 |  | 7508 | Нарушение формы кольцевого шва | GWAN |  | 00:40 | 00:51 | 01:03 | 0 | 284 |  | INT | Нарушение формы кольцевого шва |  | (c)
83047.89 | 0 | 0 | -11.035 | -11.035 | -2101 | -1971 | -1899 | 130 | 0 | 7511 | Смещение кромок | GWAN |  | 04:12 | 04:32 | 04:44 | 0 | 404 | 16 | EXT | Смещение кромок Наружу Величина смещения - 2.5 мм. Аномалия находится на упругопластическом изгибе: R=388 D, максимальное растяжение на 7.1 час. |  | (c)
83058.925 | 0 | 0 | -11.125 | -11.125 | 1983 | 2091 | 2181 | 0 | 0 | 7512 | Смещение кромок | GWAN |  | 04:18 | 04:36 | 04:50 | 0 | 397 | 15 | EXT | Смещение кромок Наружу Величина смещения - 2.3 мм. Аномалия находится на упругопластическом изгибе: R=570 D, максимальное растяжение на 6.4 час. |  | (c)
83058.925 | 0 | 0 | -11.125 | -11.125 | -48 | 201 | 259 | 0 | 0 | 7512 | Смещение кромок | GWAN |  | 10:51 | 11:31 | 11:40 | 0 | 615 | 20 | EXT | Смещение кромок Вовнутрь Величина смещения - 3.2 мм. Аномалия находится на упругопластическом изгибе: R=570 D, максимальное растяжение на 6.4 час. |  | (c)
83080.037 | 9.987 | 9.966 | -1.108 | -1.129 | -744 | -582 | -650 | 556 | 1060 | 7513 |  | CORR | GENE | 07:41 | 08:07 | 07:56 | 69 | 188 | 10 | EXT |  | 0.89 | (c)
83113.1 | 0 | 0 | -11.465 | -11.465 | 957 | 976 | 967 | 957 |  | 7518 | Нарушение формы кольцевого шва | GWAN |  | 05:25 | 05:28 | 05:26 | 0 | 20 |  | INT | Нарушение формы кольцевого шва Аномалия находится на отводе. |  | (c)
83113.1 | 0 | 0 | -11.465 | -11.465 | 1026 | 1294 | 1275 | 1026 | 0 | 7518 | Смещение кромок | GWAN |  | 05:36 | 06:19 | 06:16 | 0 | 499 | 15 | EXT | Смещение кромок Наружу Аномалия находится на отводе. Величина смещения - 2.3 мм. |  | (c)
83137.376 | 1.461 | 1.449 | -10.024 | -10.036 | 859 | 1004 | 953 | 859 | 1449 | 7520 |  | CORR | GENE | 06:55 | 07:19 | 07:10 | 136 | 188 | 11 | EXT |  | 0.9 | (c)
83140.782 | 4.867 | 4.783 | -6.618 | -6.702 | 1081 | 1186 | 1276 | 1081 | 4783 | 7520 |  | CORR | GENE | 07:31 | 07:48 | 08:03 | 111 | 390 | 11 | EXT |  | 0.89 | (c)
83167.198 | 8.378 | 8.23 | -2.742 | -2.89 | -672 | -424 | -456 | 240 | 2583 | 7522 |  | GOUG | GENE | 04:45 | 05:25 | 05:20 | 307 | 432 | 10 | EXT | Задир. |  | (c)
83167.964 | 9.144 | 9.134 | -1.976 | -1.986 | -1675 | -1670 | -1665 | 1655 | 1966 | 7522 | Заварка технологического отверстия | ARTD | PITT | 02:03 | 02:04 | 02:05 | 20 | 20 |  | EXT | Заварка технологического отверстия Эквивалент потери металла 31%. |  | (c)
83180.825 | 0 | 0 | -10.75 | -10.75 | 1050 | 1484 | 1515 | 250 | 0 | 7525 | Смещение кромок | GWAN |  | 03:56 | 05:06 | 05:11 | 0 | 931 | 19 | EXT | Смещение кромок Наружу Аномалия находится на отводе. Величина смещения - 3 мм. |  | (c)
83183.087 | 2.262 | 2.192 | -8.488 | -8.558 | 1590 | 1716 | 1689 | 442 | 2192 | 7525 |  | CORR | GENE | 05:23 | 05:44 | 05:39 | 94 | 198 | 10 | EXT |  | 0.89 | (c)
83183.551 | 2.726 | 2.688 | -8.024 | -8.062 | 1257 | 1456 | 1387 | 714 | 2688 | 7525 |  | CORR | GENE | 04:30 | 05:02 | 04:51 | 56 | 260 | 10 | EXT |  | 0.89 | (c)
83189.386 | 8.561 | 8.479 | -2.189 | -2.271 | 1623 | 1777 | 1827 | 199 | 2103 | 7525 |  | DENT | GENE | 05:29 | 05:53 | 06:02 | 168 | 409 | 0.6 | N/A | Глубина вмятины: 9 мм (0,6%). Линейка: 17 см в (848 см; 05:53 ч:мин) |  | (c)
83203.836 | 1.271 | 1.096 | -10.384 | -10.559 | -550 | -446 | -374 | 198 | 1096 | 7527 |  | DENT | GENE | 06:15 | 06:32 | 06:43 | 273 | 352 | 0.3 | N/A | Глубина вмятины: 4 мм (0,3%). Линейка: 27 см в (110 см; 06:32 ч:мин) |  | (c)
83207.27 | 4.705 | 4.687 | -6.95 | -6.968 | -1081 | -1067 | -1061 | 1041 | 4687 | 7527 |  | CORR | AXGR | 04:49 | 04:51 | 04:52 | 82 | 40 | 15 | EXT |  | 0.89 | (c)
83239.767 | 4.977 | 4.852 | -6.413 | -6.538 | 1640 | 1869 | 1878 | 1640 | 4852 | 7530 |  | DENT | GENE | 06:01 | 06:38 | 06:39 | 250 | 475 | 0.6 | N/A | Глубина вмятины: 9 мм (0,6%). Линейка: 25 см в (485 см; 06:38 ч:мин) |  | (c)
83264.278 | 6.903 | 6.891 | -4.742 | -4.754 | -1476 | -1308 | -1390 | 1305 | 4727 | 7532 |  | CORR | CIGR | 07:38 | 08:05 | 07:52 | 27 | 171 | 11 | EXT |  | 0.89 | (c)
83274.228 | 5.208 | 5.152 | -6.272 | -6.328 | 1543 | 1592 | 1587 | 1543 | 5152 | 7533 |  | DENT | GENE | 06:29 | 06:37 | 06:36 | 110 | 88 | 0.6 | N/A | Глубина вмятины: 8 мм (0,6%). Линейка: 11 см в (515 см; 06:37 ч:мин) |  | (c)
83279.002 | 9.982 | 9.954 | -1.498 | -1.526 | 1772 | 1869 | 1881 | 1772 | 1445 | 7533 |  | GOUG | GENE | 07:06 | 07:21 | 07:23 | 81 | 217 | 10 | EXT | Задир. |  | (c)
83287.71 | 7.21 | 7.191 | -4.035 | -4.054 | -2212 | -2157 | -2152 | 18 | 4007 | 7534 |  | CORR | CIGR | 06:20 | 06:29 | 06:30 | 47 | 121 | 11 | EXT |  | 0.89 | (c)
83290.074 | 9.574 | 9.556 | -1.671 | -1.689 | -1889 | -1833 | -1832 | 342 | 1650 | 7534 |  | GOUG | CIGR | 07:12 | 07:21 | 07:21 | 39 | 114 | 26 | EXT | Задир. |  | (b)
83291.745 | 0 | 0 | -11.43 | -11.43 | 2099 | 2164 | 2163 | 3 | 0 | 7535 | Непровар / утяжина | GWAN |  | 06:08 | 06:19 | 06:19 | 0 | 129 | 15 | INT | Непровар / утяжина |  | (c)
83291.837 | 0.092 | 0.062 | -11.338 | -11.368 | 1510 | 1600 | 1595 | 551 | 62 | 7535 |  | CORR | GENE | 04:33 | 04:48 | 04:47 | 67 | 170 | 14 | EXT |  | 0.89 | (c)
83291.844 | 0.099 | 0.07 | -11.331 | -11.36 | -1762 | -1618 | -1683 | 469 | 70 | 7535 |  | CORR | CIGR | 07:45 | 08:09 | 07:58 | 36 | 157 | 13 | EXT |  | 0.89 | (c)
83325.127 | 10.612 | 10.49 | -0.468 | -0.59 | 1045 | 1740 | 1447 | 381 | 427 | 7537 |  | CORR | GENE | 03:48 | 05:40 | 04:53 | 163 | 804 | 10 | EXT |  | 0.9 | (c)
83336.034 | 10.439 | 10.318 | -0.581 | -0.702 | -1773 | -1682 | -1625 | 458 | 499 | 7538 |  | DENT | GENE | 06:16 | 06:31 | 06:40 | 203 | 294 | 0.4 | N/A | Глубина вмятины: 6 мм (0,4%). Линейка: 20 см в (1032 см; 06:31 ч:мин) |  | (c)
83339.556 | 0.051 | 0.051 | -8.079 | -8.079 | 1132 | 1243 | 1188 | 988 | 51 | 7540 |  | ARTD | GENE | 03:20 | 03:38 | 03:29 | 137 | 110 |  | EXT | Наплавка. |  | (c)
83354.546 | 6.911 | 6.859 | -4.324 | -4.376 | 1595 | 1844 | 1859 | 108 | 4285 | 7541 |  | CORR | GENE | 07:14 | 07:54 | 07:56 | 91 | 528 | 11 | EXT |  | 0.89 | (c)
83357.963 | 10.328 | 10.308 | -0.907 | -0.927 | -518 | -485 | -488 | 457 | 896 | 7541 | Заварка технологического отверстия | ARTD | PITT | 01:33 | 01:38 | 01:38 | 31 | 61 |  | EXT | Заварка технологического отверстия |  | (c)
83465.652 | 4.557 | 4.171 | -7.083 | -7.469 | -1823 | -1739 | -1757 | 1691 | 4171 | 7552 |  | GOUG | GENE | 00:35 | 00:48 | 00:45 | 422 | 133 | 10 | EXT | Зона задиров. |  | (c)
83475.75 | 3.015 | 3 | -8.42 | -8.435 | -381 | -360 | -326 | 270 | 3000 | 7553 |  | GOUG | CIGR | 01:23 | 01:26 | 01:32 | 36 | 111 | 10 | EXT | Задир. Аномалия находится на упругопластическом изгибе: R=560 D, максимальное растяжение на 11.5 час. |  | (c)
83488.878 | 4.708 | 4.571 | -6.297 | -6.434 | -1353 | -1065 | -1077 | 801 | 4571 | 7554 |  | DENT | GENE | 05:58 | 06:44 | 06:42 | 334 | 552 | 0.7 | N/A | Глубина вмятины: 10 мм (0,7%). Линейка: 33 см в (457 см; 06:44 ч:мин) Аномалия находится на упругопластическом изгибе. |  | (c)
83495.175 | 0 | 0 | -11.33 | -11.33 | -2060 | -2023 | -1978 | 171 | 0 | 7555 | Подгиб кромки со смещением | GWAN |  | 03:58 | 04:04 | 04:11 | 0 | 164 | 27 | EXT | Подгиб кромки со смещением Величина смещения - 4.3 мм. Аномалия находится на упругопластическом изгибе: R=459 D, максимальное растяжение на 11.7 час. |  | (c)
83506.505 | 0 | 0 | -10.865 | -10.865 | 117 | 205 | 355 | 117 | 0 | 7556 | Смещение кромок | GWAN |  | 06:46 | 07:00 | 07:24 | 0 | 475 | 15 | EXT | Смещение кромок Вовнутрь Величина смещения - 2.3 мм. Аномалия находится на упругопластическом изгибе: R=469 D, максимальное растяжение на 11.4 час. |  | (c)
83554.064 | 2.739 | 2.451 | -8.626 | -8.914 | 380 | 577 | 538 | 380 | 2451 | 7560 |  | GOUG | GENE | 02:43 | 03:15 | 03:09 | 390 | 316 | 10 | EXT | Задир. |  | (c)
83562.69 | 0 | 0 | -10.965 | -10.965 | -1871 | -1787 | -1751 | 360 | 0 | 7561 | Подгиб кромки со смещением | GWAN |  | 06:52 | 07:06 | 07:12 | 0 | 240 | 23 | EXT | Подгиб кромки со смещением Величина смещения - 3.5 мм. |  | (c)
83573.655 | 0 | 0 | -11.245 | -11.245 | 291 | 466 | 426 | 291 | 0 | 7562 | Подгиб кромки со смещением | GWAN |  | 09:49 | 10:17 | 10:10 | 0 | 269 | 31 | EXT | Подгиб кромки со смещением Величина смещения - 4.9 мм. |  | (c)
83591.48 | 6.58 | 6.556 | -4.22 | -4.244 | -741 | -718 | -719 | 697 | 4194 | 7563 |  | DENT | PITT | 09:19 | 09:23 | 09:22 | 50 | 43 | 0.3 | N/A | Глубина вмятины: 4 мм (0,3%). Линейка: 5 см в (656 см; 09:23 ч:мин) |  | (c)
83593.063 | 8.163 | 8.095 | -2.637 | -2.705 | -1340 | -1278 | -1281 | 891 | 2561 | 7563 |  | DENT | GENE | 07:42 | 07:52 | 07:52 | 144 | 118 | 0.8 | N/A | Глубина вмятины: 11 мм (0,8%). Линейка: 14 см в (810 см; 07:52 ч:мин) |  | (c)
83593.661 | 8.761 | 8.724 | -2.039 | -2.076 | -1026 | -1014 | -1012 | 999 | 1988 | 7563 |  | GOUG | AXGR | 08:33 | 08:35 | 08:35 | 88 | 27 | 18 | EXT | Задир. |  | (c)
83595.303 | 10.403 | 10.372 | -0.397 | -0.428 | -2191 | -2157 | -2154 | 39 | 357 | 7563 |  | DENT | GENE | 05:25 | 05:30 | 05:31 | 71 | 74 | 0.6 | N/A | Глубина вмятины: 8 мм (0,6%). Линейка: 7 см в (1037 см; 05:30 ч:мин) Аномалия находится вблизи продольного шва. |  | (c)
83600.241 | 4.541 | 4.503 | -6.354 | -6.392 | -857 | -686 | -682 | 506 | 4503 | 7564 |  | CORR | GENE | 06:51 | 07:19 | 07:19 | 72 | 351 | 12 | EXT |  | 0.89 | (c)
83600.435 | 4.735 | 4.71 | -6.16 | -6.185 | -698 | -310 | -456 | 213 | 4710 | 7564 |  | CORR | GENE | 07:17 | 08:19 | 07:56 | 79 | 485 | 10 | EXT |  | 0.89 | (c)
83601.015 | 5.315 | 5.298 | -5.58 | -5.597 | 92 | 390 | 267 | 92 | 5298 | 7564 |  | GOUG | GENE | 09:24 | 10:12 | 09:52 | 56 | 351 | 10 | EXT | Задир. |  | (c)
83615.926 | 9.331 | 9.247 | -2.009 | -2.093 | 296 | 877 | 808 | 296 | 1915 | 7565 |  | CORR | GENE | 02:55 | 04:29 | 04:18 | 178 | 1023 | 10 | EXT |  | 0.9 | (c)
83647.595 | 7.74 | 7.714 | -0.42 | -0.446 | 930 | 1166 | 1080 | 930 | 370 | 7569 |  | CORR | GENE | 02:33 | 03:12 | 02:58 | 76 | 301 | 10 | EXT |  | 0.89 | (c)
83652.964 | 2.579 | 2.555 | -3.026 | -3.05 | -854 | -695 | -694 | 534 | 2555 | 7571 |  | CORR | GENE | 07:57 | 08:23 | 08:23 | 59 | 320 | 10 | EXT |  | 0.89 | (c)
83653.138 | 2.753 | 2.74 | -2.852 | -2.865 | -871 | -594 | -701 | 531 | 2740 | 7571 |  | CORR | GENE | 07:55 | 08:39 | 08:22 | 51 | 340 | 11 | EXT |  | 0.89 | (c)
83658.627 | 2.637 | 2.61 | -2.448 | -2.475 | 1649 | 2151 | 1913 | 54 | 2352 | 7572 |  | CORR | GENE | 02:39 | 03:60 | 03:21 | 123 | 527 | 10 | EXT |  | 0.89 | (c)
83661.075 | 0 | 0 | -11.455 | -11.455 | -265 | 1463 | 1435 | 0 |  | 7573 | Нарушение формы кольцевого шва | GWAN |  | 00:01 | 04:40 | 04:36 | 0 | 3401 |  | EXT | Нарушение формы кольцевого шва |  | (c)
83661.075 | 0 | 0 | -11.455 | -11.455 | -1077 | -936 | -927 | 777 | 0 | 7573 | Смещение кромок | GWAN |  | 09:50 | 10:13 | 10:14 | 0 | 300 | 26 | EXT | Смещение кромок Наружу Величина смещения - 4 мм. |  | (c)
83661.707 | 0.632 | 0.59 | -10.823 | -10.865 | 1257 | 1449 | 1435 | 1257 | 590 | 7573 |  | CORR | GENE | 04:07 | 04:38 | 04:35 | 204 | 355 | 12 | EXT |  | 0.91 | (c)
83662.402 | 1.327 | 0.936 | -10.128 | -10.519 | -2144 | -1915 | -1962 | 1780 | 936 | 7573 |  | CORR | GENE | 06:58 | 07:35 | 07:27 | 410 | 365 | 12 | EXT |  | 0.94 | (c)
83663.883 | 2.808 | 2.762 | -8.647 | -8.693 | -2053 | -1520 | -1711 | 1368 | 2762 | 7573 |  | CORR | GENE | 07:13 | 08:39 | 08:08 | 133 | 685 | 12 | EXT |  | 0.9 | (c)
83664.188 | 3.113 | 3.059 | -8.342 | -8.396 | 1067 | 1190 | 1205 | 1067 | 3059 | 7573 |  | CORR | GENE | 03:36 | 03:56 | 03:58 | 122 | 275 | 11 | EXT |  | 0.9 | (c)
83674.136 | 1.606 | 1.545 | -9.819 | -9.88 | 1342 | 1401 | 1409 | 1342 | 1545 | 7574 |  | DENT | GENE | 09:40 | 09:50 | 09:51 | 112 | 134 | 0.6 | N/A | Глубина вмятины: 8 мм (0,6%). Линейка: 11 см в (155 см; 09:50 ч:мин) Аномалия находится вблизи дефекта потери металла. |  | (c)
83674.475 | 1.945 | 1.895 | -9.48 | -9.53 | 1783 | 1850 | 1848 | 1783 | 1895 | 7574 |  | DENT | GENE | 10:51 | 11:02 | 11:02 | 88 | 129 | 0.5 | N/A | Глубина вмятины: 7 мм (0,5%). Линейка: 9 см в (190 см; 11:02 ч:мин) Аномалия находится вблизи дефекта потери металла. |  | (c)
83674.68 | 2.15 | 1.536 | -9.275 | -9.889 | 1110 | 1535 | 1931 | 1110 | 1536 | 7574 |  | GOUG | GENE | 09:03 | 10:11 | 11:15 | 690 | 1643 | 10 | EXT | Зона задиров. |  | (c)
83675.205 | 2.675 | 2.627 | -8.75 | -8.798 | 1368 | 1418 | 1435 | 1368 | 2627 | 7574 |  | DENT | GENE | 09:44 | 09:52 | 09:55 | 115 | 134 | 0.6 | N/A | Глубина вмятины: 9 мм (0,6%). Линейка: 12 см в (263 см; 09:52 ч:мин) |  | (c)
83675.215 | 2.685 | 2.621 | -8.74 | -8.804 | 1897 | 1949 | 1972 | 1897 | 2621 | 7574 |  | DENT | GENE | 11:10 | 11:18 | 11:22 | 121 | 149 | 0.7 | N/A | Глубина вмятины: 10 мм (0,7%). Линейка: 12 см в (262 см; 11:18 ч:мин) |  | (c)
83679.028 | 6.498 | 6.498 | -4.927 | -4.927 | -518 | -292 | -363 | 208 | 4841 | 7574 |  | CORR | GENE | 04:40 | 05:16 | 05:05 | 86 | 310 | 10 | EXT |  | 0.89 | (c)
83686.324 | 2.369 | 2.337 | -9.111 | -9.143 | 700 | 1173 | 1067 | 700 | 2337 | 7575 |  | CORR | GENE | 01:43 | 02:60 | 02:43 | 120 | 733 | 10 | EXT |  | 0.89 | (c)
83688.34 | 4.385 | 3.857 | -7.095 | -7.623 | 46 | 117 | 219 | 46 | 3857 | 7575 |  | GOUG | GENE | 11:58 | 00:09 | 12:26 | 1633 | 345 | 10 | EXT | Зона задиров. |  | (c)
83690.109 | 6.154 | 5.413 | -5.326 | -6.067 | -706 | -503 | -570 | 434 | 4927 | 7575 |  | GOUG | GENE | 09:56 | 10:29 | 10:18 | 1140 | 272 | 10 | EXT | Зона задиров. |  | (c)
83707.467 | 0.432 | 0.376 | -11.288 | -11.344 | 20 | 40 | 36 | 20 | 376 | 7577 |  | DENT | AXGR | 02:14 | 02:17 | 02:17 | 101 | 32 | 0.5 | N/A | Глубина вмятины: 7 мм (0,5%). Линейка: 10 см в (38 см; 02:17 ч:мин) Аномалия находится вблизи продольного шва. |  | (c)
83707.541 | 0.506 | 0.399 | -11.214 | -11.321 | 734 | 799 | 801 | 734 | 399 | 7577 |  | DENT | GENE | 04:09 | 04:20 | 04:20 | 191 | 135 | 1.3 | N/A | Глубина вмятины: 18 мм (1,3%). Линейка: 19 см в (40 см; 04:20 ч:мин) |  | (c)
83714.914 | 7.879 | 7.845 | -3.841 | -3.875 | 690 | 729 | 732 | 690 | 3821 | 7577 |  | CORR | GENE | 04:02 | 04:09 | 04:09 | 54 | 84 | 10 | EXT |  | 0.89 | (c)
83716.623 | 9.588 | 9.546 | -2.132 | -2.174 | 72 | 441 | 263 | 72 | 2058 | 7577 |  | CORR | GENE | 02:23 | 03:22 | 02:53 | 116 | 382 | 11 | EXT |  | 0.89 | (c)
83716.76 | 9.725 | 9.636 | -1.995 | -2.084 | 2161 | -1977 | -1937 | 1574 | 1975 | 7577 |  | CORR | GENE | 07:60 | 08:52 | 08:58 | 109 | 726 | 10 | EXT |  | 0.89 | (c)
83716.926 | 9.891 | 9.89 | -1.829 | -1.83 | -410 | -193 | -289 | 167 | 1768 | 7577 |  | CORR | GENE | 01:05 | 01:40 | 01:24 | 62 | 243 | 10 | EXT |  | 0.89 | (c)
83725.553 | 6.798 | 6.768 | -2.462 | -2.492 | 2117 | -2103 | -2174 | 2005 | 2444 | 7578 |  | CORR | GENE | 01:38 | 02:17 | 02:05 | 48 | 339 | 10 | EXT |  | 0.89 | (c)
83728.64 | 0.625 | 0.593 | -10.745 | -10.777 | -2036 | -1917 | -1943 | 195 | 593 | 7579 |  | CORR | CIGR | 03:32 | 03:51 | 03:47 | 45 | 186 | 10 | EXT | Аномалия находится на отводе. | 0.89 | (c)
83751.082 | 0.587 | 0.406 | -11.003 | -11.184 | 1702 | 1798 | 1792 | 1702 | 406 | 7581 |  | GOUG | GENE | 05:38 | 05:54 | 05:53 | 298 | 179 | 10 | EXT | Задир. |  | (c)
83771.13 | 9.045 | 7.511 | -2.51 | -4.044 | 1390 | 1520 | 1473 | 1390 | 1422 | 7582 |  | GOUG | GENE | 03:10 | 03:31 | 03:24 | 2622 | 165 | 10 | EXT | Зона задиров. |  | (c)
83785.733 | 0.568 | 0.472 | -10.422 | -10.518 | 998 | 1016 | 1012 | 998 | 472 | 7584 |  | CORR | AXGR | 00:20 | 00:23 | 00:22 | 192 | 28 | 10 | EXT |  | 0.9 | (c)
83822.323 | 2.238 | 2.228 | -6.222 | -6.232 | 362 | 372 | 372 | 362 | 2228 | 7589 | Заварка технологического отверстия | ARTD | PITT | 01:55 | 01:56 | 01:56 | 20 | 20 |  | EXT | Заварка технологического отверстия |  | (c)
83870.713 | 8.193 | 7.913 | -3.192 | -3.472 | -10 | 51 | 28 | 0 | 1842 | 7593 |  | CORR | GENE | 07:48 | 07:58 | 07:54 | 1630 | 75 | 10 | EXT |  | 0.97 | (c)
83879.95 | 6.045 | 6.032 | -5.615 | -5.628 | 1222 | 1342 | 1293 | 1222 | 5557 | 7594 |  | CORR | GENE | 09:54 | 10:13 | 10:05 | 71 | 142 | 11 | EXT |  | 0.89 | (c)
83886.199 | 0.634 | 0.577 | -9.926 | -9.983 | 2149 | 2225 | -2228 | 2145 | 577 | 7595 |  | GOUG | GENE | 10:43 | 10:56 | 10:57 | 390 | 167 | 10 | EXT | Зона задиров. |  | (c)
83896.923 | 0.798 | 0.668 | -10.082 | -10.212 | 288 | 379 | 390 | 288 | 668 | 7596 |  | DENT | GENE | 06:13 | 06:27 | 06:29 | 211 | 203 | 0.3 | N/A | Глубина вмятины: 4 мм (0,3%). Линейка: 21 см в (67 см; 06:27 ч:мин) |  | (c)
83929.505 | 0 | 0 | -11.425 | -11.425 | 1131 | 1398 | 1338 | 685 | 0 | 7599 | Смещение кромок | GWAN |  | 05:47 | 06:30 | 06:20 | 0 | 414 | 18 | EXT | Смещение кромок Наружу Аномалия находится на отводе. Величина смещения - 2.9 мм. |  | (c)
83946.745 | 5.815 | 5.678 | -5.5 | -5.637 | -2014 | -1977 | -1990 | 1967 | 5380 | 7600 |  | CORR | AXGR | 04:25 | 04:31 | 04:29 | 257 | 47 | 11 | EXT |  | 0.92 | (c)
83949.064 | 8.134 | 8.043 | -3.181 | -3.272 | 910 | 969 | 968 | 910 | 3105 | 7600 |  | DENT | GENE | 00:17 | 00:26 | 00:26 | 167 | 116 | 1 | N/A | Глубина вмятины: 14 мм (1,0%). Линейка: 17 см в (804 см; 00:26 ч:мин) |  | (c)
83949.479 | 8.549 | 8.48 | -2.766 | -2.835 | 916 | 993 | 980 | 916 | 2699 | 7600 |  | DENT | GENE | 00:18 | 00:30 | 00:28 | 136 | 129 | 1 | N/A | Глубина вмятины: 14 мм (1,0%). Линейка: 14 см в (848 см; 00:30 ч:мин) |  | (c)
83951.119 | 10.189 | 10.131 | -1.126 | -1.184 | 1162 | 1275 | 1253 | 1162 | 1079 | 7600 |  | GOUG | GENE | 00:57 | 01:16 | 01:12 | 105 | 183 | 10 | EXT | Задир. |  | (c)
83952.245 | 0 | 0 | -11.42 | -11.42 | 974 | 1513 | 1361 | 483 |  | 7601 | Нарушение формы кольцевого шва | GWAN |  | 01:34 | 03:01 | 02:36 | 0 | 773 |  | EXT | Нарушение формы кольцевого шва |  | (c)
83952.245 | 0 | 0 | -11.42 | -11.42 | 1745 | 1859 | 1877 | 221 | 0 | 7601 | Подгиб кромки со смещением | GWAN |  | 03:38 | 03:56 | 03:59 | 0 | 264 | 18 | EXT | Подгиб кромки со смещением Величина смещения - 2.8 мм. |  | (c)
83965.521 | 1.856 | 1.81 | -9.554 | -9.6 | -2191 | -2023 | -2027 | 40 | 1810 | 7602 |  | CORR | GENE | 03:51 | 04:18 | 04:17 | 59 | 328 | 10 | EXT |  | 0.89 | (c)
83977.391 | 2.316 | 2.131 | -8.714 | -8.899 | -2121 | -1897 | -1738 | 110 | 2131 | 7603 |  | DENT | GENE | 06:14 | 06:51 | 07:16 | 343 | 766 | 1.2 | N/A | Глубина вмятины: 17 мм (1,2%). Линейка: 34 см в (213 см; 06:51 ч:мин) Аномалия находится вблизи продольного шва. |  | (c)
83992.945 | 6.84 | 6.817 | -4.58 | -4.603 | 1234 | 1581 | 1434 | 598 | 4531 | 7604 |  | CORR | GENE | 03:19 | 04:15 | 03:52 | 72 | 399 | 10 | EXT |  | 0.89 | (c)
84042.615 | 0 | 0 | -11.225 | -11.225 | 1543 | 1937 | 1743 | 288 |  | 7609 | Нарушение формы кольцевого шва | GWAN |  | 06:34 | 07:37 | 07:06 | 0 | 399 |  | EXT | Нарушение формы кольцевого шва |  | (c)
84042.615 | 0 | 0 | -11.225 | -11.225 | 1949 | 2135 | 2145 | 0 |  | 7609 | Нарушение формы кольцевого шва | GWAN |  | 07:39 | 08:09 | 08:11 | 0 | 394 |  | EXT | Нарушение формы кольцевого шва |  | (c)
84051.217 | 8.602 | 8.5 | -2.623 | -2.725 | 1310 | 1582 | 1512 | 516 | 2539 | 7609 |  | DENT | GENE | 05:56 | 06:40 | 06:28 | 186 | 404 | 0.6 | N/A | Глубина вмятины: 8 мм (0,6%). Линейка: 19 см в (850 см; 06:40 ч:мин) |  | (c)
84060.059 | 6.219 | 5.897 | -4.686 | -5.008 | 2151 | -2062 | -2048 | 0 | 4446 | 7610 |  | DENT | GENE | 05:31 | 06:11 | 06:13 | 562 | 524 | 0.8 | N/A | Глубина вмятины: 11 мм (0,8%). Линейка: 56 см в (590 см; 06:11 ч:мин) Аномалия находится вблизи продольного шва. |  | (c)
84071.023 | 6.278 | 6.233 | -4.872 | -4.917 | 659 | 1128 | 983 | 659 | 4811 | 7611 |  | CORR | GENE | 03:52 | 05:08 | 04:44 | 106 | 647 | 10 | EXT | Аномалия находится на упругопластическом изгибе: R=952 D, максимальное растяжение на 6.1 час. | 0.89 | (c)
84110.215 | 0 | 0 | -11.41 | -11.41 | 2172 | -2093 | -2094 | 1899 |  | 7615 | Нарушение формы кольцевого шва | GWAN |  | 03:13 | 03:45 | 03:45 | 0 | 390 |  | EXT | Нарушение формы кольцевого шва Аномалия находится на отводе. |  | (c)
84110.215 | 0 | 0 | -11.41 | -11.41 | -1521 | -1509 | -1407 | 1294 | 0 | 7615 | Подгиб кромки со смещением | GWAN |  | 05:17 | 05:19 | 05:35 | 0 | 227 | 18 | EXT | Подгиб кромки со смещением Аномалия находится на отводе. Величина смещения - 2.9 мм. |  | (c)
84117.052 | 6.837 | 6.331 | -4.573 | -5.079 | 13 | 35 | 33 | 13 | 4495 | 7615 |  | LWAN | AXGR | 09:25 | 09:28 | 09:28 | 584 | 40 |  | INT | Эквивалент потери металла 10%. Аномалия находится на отводе. |  | (c)
84133.978 | 0.748 | 0.707 | -10.297 | -10.338 | -1017 | -988 | -985 | 952 | 707 | 7617 |  | DENT | GENE | 11:53 | 11:58 | 11:59 | 71 | 66 | 0.5 | N/A | Глубина вмятины: 7 мм (0,5%). Линейка: 7 см в (71 см; 11:58 ч:мин) |  | (c)
84134.206 | 0.976 | 0.913 | -10.069 | -10.132 | -340 | -285 | -280 | 219 | 913 | 7617 |  | DENT | GENE | 01:43 | 01:52 | 01:52 | 121 | 120 | 1.3 | N/A | Глубина вмятины: 18 мм (1,3%). Линейка: 12 см в (91 см; 01:52 ч:мин) Аномалия находится вблизи дефекта потери металла. |  | (b)
84134.217 | 0.987 | 0.967 | -10.058 | -10.078 | -360 | -323 | -300 | 239 | 967 | 7617 |  | GOUG | CIGR | 01:39 | 01:45 | 01:49 | 21 | 121 | 10 | EXT | Задир. |  | (b)
84134.893 | 1.663 | 1.629 | -9.382 | -9.416 | -1133 | -974 | -987 | 842 | 1629 | 7617 |  | GOUG | GENE | 11:35 | 00:00 | 11:58 | 484 | 291 | 10 | EXT | Зона задиров. |  | (b)
84135.302 | 2.072 | 2.028 | -8.973 | -9.017 | -1136 | -1108 | -1101 | 1066 | 2028 | 7617 |  | DENT | GENE | 11:34 | 11:39 | 11:40 | 114 | 71 | 0.6 | N/A | Глубина вмятины: 8 мм (0,6%). Линейка: 11 см в (203 см; 11:39 ч:мин) Аномалия находится вблизи дефекта потери металла. |  | (b)
84137.052 | 3.822 | 3.634 | -7.223 | -7.411 | 1470 | 1566 | 1673 | 356 | 3634 | 7617 |  | DENT | GENE | 06:35 | 06:50 | 07:08 | 294 | 405 | 0.4 | N/A | Глубина вмятины: 6 мм (0,4%). Линейка: 29 см в (363 см; 06:50 ч:мин) |  | (c)
84147.691 | 3.416 | 3.416 | -7.529 | -7.529 | -688 | -650 | -669 | 650 | 3416 | 7618 |  | CORR | AXGR | 11:30 | 11:36 | 11:33 | 107 | 38 | 12 | EXT |  | 0.89 | (c)
84148.198 | 3.923 | 3.768 | -7.022 | -7.177 | 1477 | 1745 | 1732 | 244 | 3768 | 7618 |  | DENT | GENE | 05:20 | 06:03 | 06:01 | 284 | 510 | 0.6 | N/A | Глубина вмятины: 9 мм (0,6%). Линейка: 28 см в (377 см; 06:03 ч:мин) |  | (c)
84166.33 | 0 | 0 | -11.115 | -11.115 | -832 | -536 | -557 | 283 | 0 | 7620 | Смещение кромок | GWAN |  | 07:02 | 07:50 | 07:46 | 0 | 549 | 16 | EXT | Смещение кромок Наружу Аномалия находится на отводе. Величина смещения - 2.5 мм. |  | (c)
84167.87 | 1.54 | 1.347 | -9.575 | -9.768 | 2208 | 2208 | 2221 | 0 | 1347 | 7620 |  | CORR | AXGR | 03:13 | 03:13 | 03:15 | 216 | 26 | 12 | EXT | Аномалия находится на отводе. | 0.91 | (c)
84167.952 | 1.622 | 1.445 | -9.493 | -9.67 | -702 | -532 | -543 | 384 | 1445 | 7620 |  | CORR | GENE | 07:23 | 07:50 | 07:49 | 231 | 319 | 10 | EXT | Аномалия находится на отводе. | 0.91 | (c)
84172.545 | 6.215 | 6.128 | -4.9 | -4.987 | -1040 | -965 | -847 | 655 | 4881 | 7620 |  | CORR | GENE | 06:28 | 06:40 | 06:59 | 106 | 386 | 11 | EXT | Аномалия находится на отводе. | 0.89 | (c)
84174.702 | 8.372 | 8.27 | -2.743 | -2.845 | -99 | -75 | -83 | 67 | 2591 | 7620 |  | CORR | AXGR | 09:00 | 09:04 | 09:03 | 254 | 32 | 10 | EXT | Аномалия находится на отводе. | 0.91 | (c)
84176.677 | 10.347 | 10.318 | -0.768 | -0.797 | -777 | -688 | -660 | 543 | 734 | 7620 |  | CORR | GENE | 07:11 | 07:25 | 07:30 | 63 | 234 | 10 | EXT | Аномалия находится на отводе. | 0.89 | (c)
84183.418 | 5.973 | 5.889 | -5.402 | -5.486 | -413 | -401 | -397 | 381 | 5283 | 7621 |  | CORR | AXGR | 08:06 | 08:08 | 08:09 | 203 | 32 | 11 | EXT |  | 0.91 | (c)
84186.515 | 9.07 | 8.964 | -2.305 | -2.411 | -1513 | -1001 | -1206 | 718 | 2293 | 7621 |  | CORR | GENE | 05:09 | 06:31 | 05:58 | 118 | 614 | 12 | EXT |  | 0.9 | (c)
84186.983 | 9.538 | 9.455 | -1.837 | -1.92 | -878 | -676 | -629 | 381 | 1811 | 7621 |  | CORR | GENE | 06:51 | 07:24 | 07:31 | 109 | 497 | 13 | EXT |  | 0.9 | (c)
84189.397 | 0.577 | 0.43 | -10.773 | -10.92 | 2109 | 2145 | 2133 | 73 | 430 | 7622 |  | CORR | GENE | 04:09 | 04:14 | 04:12 | 588 | 48 | 10 | EXT |  | 0.94 | (c)
84190.644 | 1.824 | 1.738 | -9.526 | -9.612 | -1143 | -1036 | -987 | 831 | 1738 | 7622 |  | CORR | GENE | 07:24 | 07:41 | 07:49 | 91 | 312 | 11 | EXT |  | 0.89 | (c)
84192.332 | 3.512 | 3.005 | -7.838 | -8.345 | -1896 | -1660 | -1680 | 334 | 3005 | 7622 |  | CORR | GENE | 05:22 | 06:00 | 05:57 | 831 | 432 | 13 | EXT |  | 0.98 | (c)
84193.021 | 4.201 | 3.962 | -7.149 | -7.388 | -1771 | -1598 | -1480 | 460 | 3962 | 7622 |  | CORR | GENE | 05:42 | 06:10 | 06:29 | 326 | 581 | 11 | EXT |  | 0.93 | (c)
84193.324 | 4.504 | 4.431 | -6.846 | -6.919 | -780 | -754 | -755 | 731 | 4431 | 7622 |  | CORR | GENE | 08:22 | 08:26 | 08:26 | 360 | 49 | 10 | EXT |  | 0.93 | (c)
84196.045 | 7.225 | 7.139 | -4.125 | -4.211 | -2165 | -2145 | -2091 | 66 | 3286 | 7622 |  | GOUG | GENE | 04:39 | 04:42 | 04:51 | 925 | 148 | 10 | EXT | Задир. Аномалия находится на упругопластическом изгибе: R=790 D, максимальное растяжение на 5.7 час. |  | (c)
84203.061 | 2.891 | 2.75 | -8.534 | -8.675 | -2059 | -1985 | -1922 | 172 | 2750 | 7623 |  | CORR | GENE | 03:48 | 03:60 | 04:10 | 203 | 274 | 14 | EXT | Аномалия находится на упругопластическом изгибе: R=310 D, максимальное растяжение на 6.2 час. | 0.91 | (c)
84209.857 | 9.687 | 9.649 | -1.738 | -1.776 | -1985 | -1825 | -1829 | 246 | 1408 | 7623 |  | CORR | GENE | 03:60 | 04:26 | 04:25 | 368 | 312 | 11 | EXT | Аномалия находится на упругопластическом изгибе: R=394 D, максимальное растяжение на 6 час. | 0.93 | (c)
84211.595 | 0 | 0 | -11.575 | -11.575 | -1360 | -1112 | -1168 | 976 | 0 | 7624 | Смещение кромок | GWAN |  | 03:44 | 04:24 | 04:15 | 0 | 384 | 17 | EXT | Смещение кромок Наружу Величина смещения - 2.7 мм. Аномалия находится на упругопластическом изгибе: R=431 D, максимальное растяжение на 5.9 час. |  | (c)
84211.595 | 0 | 0 | -11.575 | -11.575 | 843 | 1005 | 1422 | 843 |  | 7624 | Нарушение формы кольцевого шва | GWAN |  | 09:39 | 10:06 | 11:13 | 0 | 1159 |  | EXT | Нарушение формы кольцевого шва Аномалия находится на упругопластическом изгибе: R=431 D, максимальное растяжение на 5.9 час. |  | (c)
84235.727 | 1.452 | 1.146 | -9.778 | -10.084 | 1629 | 1816 | 1804 | 1629 | 1146 | 7626 |  | CORR | GENE | 05:00 | 05:31 | 05:29 | 364 | 350 | 10 | EXT |  | 0.93 | (c)
84245.264 | 10.989 | 10.871 | -0.241 | -0.359 | 1745 | 1869 | 1895 | 1745 | 139 | 7626 |  | DENT | GENE | 05:19 | 05:39 | 05:43 | 220 | 300 | 0.5 | N/A | Глубина вмятины: 7 мм (0,5%). Линейка: 22 см в (1087 см; 05:39 ч:мин) Аномалия находится вблизи кольцевого сварного шва. |  | (c)
84246.239 | 0.734 | 0.623 | -10.936 | -11.047 | -100 | 76 | 286 | 0 | 623 | 7627 |  | DENT | GENE | 05:22 | 05:50 | 06:24 | 243 | 772 | 0.6 | N/A | Глубина вмятины: 9 мм (0,6%). Линейка: 24 см в (62 см; 05:50 ч:мин) Аномалия находится вблизи продольного шва. |  | (c)
84249.84 | 4.335 | 4.3 | -7.335 | -7.37 | 754 | 1007 | 894 | 754 | 4300 | 7627 |  | CORR | GENE | 07:39 | 08:20 | 08:02 | 97 | 279 | 10 | EXT |  | 0.89 | (c)
84251.194 | 5.689 | 5.669 | -5.981 | -6.001 | 438 | 556 | 497 | 438 | 5669 | 7627 |  | CORR | CIGR | 06:48 | 07:07 | 06:58 | 30 | 118 | 11 | EXT |  | 0.89 | (c)
84265.893 | 8.718 | 8.601 | -2.437 | -2.554 | 1641 | 1725 | 1885 | 1641 | 2299 | 7628 |  | DENT | GENE | 07:06 | 07:19 | 07:45 | 255 | 488 | 0.6 | N/A | Глубина вмятины: 8 мм (0,6%). Линейка: 26 см в (860 см; 07:19 ч:мин) |  | (c)
84266.933 | 9.758 | 9.663 | -1.397 | -1.492 | 1710 | 1796 | 1853 | 1710 | 1312 | 7628 |  | DENT | GENE | 07:17 | 07:31 | 07:40 | 180 | 286 | 0.3 | N/A | Глубина вмятины: 4 мм (0,3%). Линейка: 18 см в (966 см; 07:31 ч:мин) |  | (c)
84269.381 | 1.051 | 1.034 | -9.984 | -10.001 | -424 | -111 | -243 | 63 | 1034 | 7629 |  | CORR | GENE | 06:54 | 07:44 | 07:23 | 60 | 362 | 11 | EXT |  | 0.89 | (c)
84272.321 | 3.991 | 3.931 | -7.044 | -7.104 | -221 | -114 | -98 | 0 | 3931 | 7629 |  | CORR | GENE | 07:26 | 07:44 | 07:46 | 148 | 246 | 10 | EXT |  | 0.9 | (c)
84295.879 | 5.194 | 4.966 | -6.256 | -6.484 | -1622 | -1510 | -1296 | 970 | 4966 | 7631 |  | DENT | GENE | 06:25 | 06:43 | 07:17 | 619 | 652 | 0.6 | N/A | Глубина вмятины: 8 мм (0,6%). Линейка: 62 см в (497 см; 06:43 ч:мин) |  | (c)
84303.782 | 1.647 | 1.603 | -9.683 | -9.727 | 1148 | 1299 | 1272 | 1148 | 1603 | 7632 |  | CORR | GENE | 06:14 | 06:39 | 06:34 | 192 | 248 | 12 | EXT |  | 0.91 | (c)
84305.221 | 3.086 | 1.205 | -8.244 | -10.125 | 1666 | 2053 | 1946 | 1666 | 1205 | 7632 |  | GOUG | GENE | 07:38 | 08:40 | 08:23 | 3469 | 560 | 10 | EXT | Задир. |  | (c)
84356.645 | 0 | 0 | -11.18 | -11.18 | -1086 | -1015 | -979 | 872 | 0 | 7637 | Подгиб кромки со смещением | GWAN |  | 02:27 | 02:38 | 02:44 | 0 | 214 | 36 | EXT | Подгиб кромки со смещением Величина смещения - 5.6 мм. |  | (c)
84370.934 | 3.109 | 3.051 | -8.531 | -8.589 | 1865 | 2091 | 2036 | 1865 | 3051 | 7638 | Дефект проката | MIAN | GENE | 08:49 | 09:25 | 09:16 | 126 | 342 |  | INT | Дефект проката Эквивалент потери металла 14%. |  | (c)
84375.716 | 7.891 | 7.729 | -3.749 | -3.911 | 1621 | 1684 | 1664 | 1621 | 3483 | 7638 |  | CORR | GENE | 08:09 | 08:20 | 08:16 | 428 | 87 | 11 | EXT |  | 0.94 | (c)
84391.631 | 1.106 | 1.055 | -9.884 | -9.935 | -1671 | -1434 | -1469 | 559 | 1055 | 7640 |  | CORR | GENE | 06:16 | 06:54 | 06:48 | 125 | 404 | 10 | EXT |  | 0.89 | (c)
84395.78 | 5.255 | 5.139 | -5.735 | -5.851 | -1754 | -1676 | -1519 | 477 | 5139 | 7640 |  | DENT | GENE | 06:02 | 06:15 | 06:40 | 493 | 470 | 0.5 | N/A | Глубина вмятины: 7 мм (0,5%). Линейка: 49 см в (514 см; 06:15 ч:мин) |  | (c)
84465.888 | 8.368 | 8.303 | -3.062 | -3.127 | -1564 | -1401 | -1461 | 1357 | 2992 | 7646 |  | GOUG | GENE | 08:47 | 09:13 | 09:03 | 135 | 207 | 10 | EXT | Задир. |  | (c)
84466.418 | 8.898 | 8.844 | -2.532 | -2.586 | -1461 | -1402 | -1409 | 1358 | 2529 | 7646 |  | GOUG | GENE | 09:03 | 09:13 | 09:12 | 57 | 103 | 10 | EXT | Задир. |  | (c)
84469.44 | 0.49 | 0.416 | -10.92 | -10.994 | -1435 | -1390 | -1404 | 1372 | 416 | 7647 |  | CORR | GENE | 05:23 | 05:30 | 05:28 | 924 | 63 | 10 | EXT |  | 0.96 | (c)
84478.705 | 9.755 | 9.723 | -1.655 | -1.687 | -609 | -500 | -490 | 370 | 1604 | 7647 |  | CORR | GENE | 07:36 | 07:54 | 07:55 | 83 | 239 | 11 | EXT |  | 0.89 | (c)
84479.78 | 10.83 | 10.657 | -0.58 | -0.753 | -755 | -382 | -526 | 297 | 553 | 7647 |  | CORR | GENE | 07:12 | 08:13 | 07:49 | 200 | 458 | 11 | EXT |  | 0.91 | (c)
84496.61 | 5.26 | 5.243 | -4.685 | -4.702 | -1827 | -1701 | -1740 | 403 | 4653 | 7649 |  | CORR | GENE | 04:06 | 04:27 | 04:20 | 49 | 174 | 10 | EXT | Аномалия находится на отводе. | 0.89 | (c)
84497.9 | 6.55 | 6.385 | -3.395 | -3.56 | -1063 | -922 | -889 | 715 | 3297 | 7649 |  | DENT | GENE | 06:10 | 06:32 | 06:38 | 263 | 347 | 0.3 | N/A | Глубина вмятины: 4 мм (0,3%). Линейка: 26 см в (639 см; 06:32 ч:мин) Аномалия находится на отводе. |  | (c)
84513.396 | 1.021 | 0.983 | -9.934 | -9.972 | -1503 | -1424 | -1366 | 1228 | 983 | 7651 |  | CORR | GENE | 07:55 | 08:08 | 08:17 | 50 | 275 | 11 | EXT |  | 0.89 | (c)
84545.461 | 10.781 | 10.762 | -0.579 | -0.598 | -1737 | -1486 | -1539 | 494 | 547 | 7653 |  | CORR | GENE | 06:43 | 07:23 | 07:15 | 51 | 395 | 11 | EXT |  | 0.89 | (c)
84545.962 | 11.282 | 11.233 | -0.078 | -0.127 | -1525 | -1162 | -1281 | 706 | 24 | 7653 |  | CORR | GENE | 07:17 | 08:15 | 07:56 | 103 | 488 | 10 | EXT |  | 0.89 | (c)
84561.373 | 4.193 | 4.16 | -7.302 | -7.335 | 611 | 820 | 725 | 611 | 4160 | 7655 |  | CORR | GENE | 04:09 | 04:43 | 04:27 | 52 | 227 | 11 | EXT | Аномалия находится на упругопластическом изгибе: R=999 D, максимальное растяжение на 0.5 час. | 0.89 | (c)
84562.752 | 5.572 | 5.515 | -5.923 | -5.98 | -95 | -84 | -86 | 76 | 5515 | 7655 |  | LWAN | AXGR | 02:15 | 02:17 | 02:16 | 111 | 19 |  | EXT | Эквивалент потери металла 10%. |  | (c)
84562.769 | 5.589 | 5.504 | -5.906 | -5.991 | -55 | -41 | -25 | 0 | 5504 | 7655 |  | LWAN | GENE | 02:21 | 02:24 | 02:26 | 174 | 60 |  | EXT | Эквивалент потери металла 10%. |  | (c)
84567.971 | 10.791 | 10.67 | -0.704 | -0.825 | 1487 | 1678 | 1620 | 477 | 532 | 7655 |  | DENT | GENE | 06:30 | 07:01 | 06:52 | 293 | 267 | 0.4 | N/A | Глубина вмятины: 5 мм (0,4%). Линейка: 29 см в (1067 см; 07:01 ч:мин) |  | (c)
84603.067 | 1.292 | 1.269 | -9.693 | -9.716 | -810 | -724 | -741 | 671 | 1269 | 7659 |  | CORR | GENE | 06:27 | 06:41 | 06:39 | 64 | 139 | 12 | EXT |  | 0.89 | (c)
84633.389 | 0 | 0 | -3.389 | -3.389 | [5 empty] | 7661б | Вышлифовка на шве | GWAN |  | 11:33 | 00:02 | 12:08 | 0 | 427 | 11 | EXT | Вышлифовка на шве |  | (c)
84633.389 | 0 | 0 | -3.389 | -3.389 | [5 empty] | 7661б | Нарушение формы кольцевого шва | GWAN |  | 05:47 | 06:23 | 06:31 | 0 | 541 |  | INT | Нарушение формы кольцевого шва |  | (c)
84636.778 | 0 | 0 | -9.272 | -9.272 | -1363 | -738 | -419 | 0 |  | 7662а | Вышлифовка на шве | GWAN |  | 01:29 | 03:10 | 04:01 | 0 | 1888 | 12 | EXT | Вышлифовка на шве |  | (c)
84636.778 | 0 | 0 | -9.272 | -9.272 | 1444 | 2217 | 2082 | 1444 |  | 7662а | Нарушение формы кольцевого шва | GWAN |  | 09:02 | 11:07 | 10:45 | 0 | 1278 |  | EXT | Нарушение формы кольцевого шва |  | (c)
84675.169 | 6.974 | 6.886 | -4.146 | -4.234 | -457 | -409 | -416 | 374 | 4069 | 7665 |  | DENT | GENE | 09:44 | 09:52 | 09:51 | 165 | 83 | 0.3 | N/A | Глубина вмятины: 4 мм (0,3%). Линейка: 17 см в (689 см; 09:52 ч:мин) |  | (c)
84694.224 | 3.664 | 3.616 | -7.436 | -7.484 | -2092 | -1832 | -1802 | 1512 | 3616 | 7667 |  | CORR | GENE | 07:11 | 07:53 | 07:58 | 109 | 580 | 11 | EXT |  | 0.89 | (c)
84742.261 | 7.631 | 7.606 | -4.009 | -4.034 | -1100 | -532 | -660 | 220 | 3985 | 7671 |  | CORR | GENE | 03:27 | 04:59 | 04:38 | 49 | 880 | 10 | EXT |  | 0.89 | (c)
84742.503 | 7.873 | 7.855 | -3.767 | -3.785 | 660 | 790 | 742 | 660 | 3739 | 7671 |  | CORR | CIGR | 08:11 | 08:32 | 08:24 | 46 | 165 | 14 | EXT |  | 0.89 | (c)
84742.52 | 7.89 | 7.824 | -3.75 | -3.816 | -113 | 123 | 13 | 0 | 3707 | 7671 |  | CORR | GENE | 06:06 | 06:44 | 06:26 | 109 | 252 | 10 | EXT |  | 0.89 | (c)
84742.746 | 8.116 | 8.091 | -3.524 | -3.549 | 346 | 517 | 520 | 346 | 3499 | 7671 |  | CORR | GENE | 07:20 | 07:48 | 07:48 | 50 | 349 | 11 | EXT |  | 0.89 | (c)
84748.962 | 2.692 | 2.575 | -9.003 | -9.12 | -401 | -335 | -344 | 286 | 2575 | 7672 |  | GOUG | GENE | 01:55 | 02:05 | 02:04 | 138 | 115 | 10 | EXT | Аномалия находится на отводе. Задир. |  | (c)
84750.164 | 3.894 | 3.842 | -7.801 | -7.853 | 1655 | 1679 | 1918 | 1655 | 3842 | 7672 |  | CORR | GENE | 07:26 | 07:30 | 08:09 | 92 | 527 | 12 | EXT | Аномалия находится на отводе. | 0.89 | (c)
84751.585 | 5.315 | 5.3 | -6.38 | -6.395 | 2043 | 2167 | 2117 | 2043 | 5300 | 7672 |  | CORR | CIGR | 08:29 | 08:49 | 08:41 | 45 | 148 | 10 | EXT | Аномалия находится на отводе. | 0.89 | (c)
84752.086 | 5.816 | 5.746 | -5.879 | -5.949 | 1720 | 2004 | 1943 | 1720 | 5746 | 7672 |  | CORR | GENE | 07:37 | 08:23 | 08:13 | 91 | 446 | 13 | EXT | Аномалия находится на отводе. | 0.89 | (c)
84753.174 | 6.904 | 6.879 | -4.791 | -4.816 | 1855 | 2022 | 1977 | 1855 | 4771 | 7672 |  | CORR | CIGR | 07:59 | 08:26 | 08:18 | 45 | 245 | 10 | EXT | Аномалия находится на отводе. | 0.89 | (c)
84785.63 | 5.525 | 5.496 | -5.51 | -5.539 | 1942 | -2144 | 2167 | 1942 | 5403 | 7675 |  | CORR | GENE | 07:29 | 08:29 | 08:05 | 136 | 451 | 11 | EXT |  | 0.9 | (c)
84789.339 | 9.234 | 8.515 | -1.801 | -2.52 | 543 | 656 | 721 | 543 | 1734 | 7675 |  | CORR | GENE | 03:43 | 04:01 | 04:12 | 786 | 357 | 15 | EXT |  | 0.99 | (c)
84811.808 | 9.678 | 9.608 | -1.722 | -1.792 | 1211 | 1277 | 1257 | 1211 | 1655 | 7677 |  | DENT | GENE | 02:27 | 02:37 | 02:34 | 137 | 92 | 0.4 | N/A | Глубина вмятины: 5 мм (0,4%). Линейка: 14 см в (961 см; 02:37 ч:мин) Аномалия находится вблизи дефекта потери металла. Аномалия находится на упругопластическом изгибе. |  | (c)
84811.899 | 9.769 | 9.589 | -1.631 | -1.811 | 1240 | 1254 | 1255 | 1240 | 1626 | 7677 |  | GOUG | AXGR | 02:31 | 02:33 | 02:34 | 185 | 31 | 10 | EXT | Задир. Аномалия находится на упругопластическом изгибе: R=470 D, максимальное растяжение на 6.1 час. |  | (c)
84819.11 | 5.58 | 5.486 | -5.665 | -5.759 | -910 | -772 | -823 | 737 | 5486 | 7678 |  | DENT | GENE | 10:08 | 10:30 | 10:22 | 225 | 173 | 0.4 | N/A | Глубина вмятины: 5 мм (0,4%). Линейка: 23 см в (549 см; 10:30 ч:мин) Аномалия находится на упругопластическом изгибе. |  | (c)
84822.762 | 9.232 | 9.213 | -2.013 | -2.032 | -1714 | -1517 | -1597 | 1481 | 1990 | 7678 |  | GOUG | CIGR | 07:58 | 08:30 | 08:17 | 42 | 232 | 10 | EXT | Задир. Аномалия находится на упругопластическом изгибе: R=481 D, максимальное растяжение на 5.7 час. |  | (c)
84822.774 | 9.244 | 9.181 | -2.001 | -2.064 | -1672 | -1618 | -1603 | 1533 | 1946 | 7678 |  | DENT | GENE | 08:05 | 08:13 | 08:16 | 118 | 139 | 0.5 | N/A | Глубина вмятины: 7 мм (0,5%). Линейка: 12 см в (918 см; 08:13 ч:мин) Аномалия находится вблизи дефекта потери металла. Аномалия находится на упругопластическом изгибе. |  | (c)
84824.775 | 0 | 0 | -10.865 | -10.865 | 1755 | 1986 | 2014 | 1755 | 0 | 7679 | Смещение кромок | GWAN |  | 06:51 | 07:28 | 07:33 | 0 | 518 | 16 | EXT | Смещение кромок Наружу Величина смещения - 2.5 мм. Аномалия находится на упругопластическом изгибе: R=490 D, максимальное растяжение на 5.7 час. |  | (c)
84857.86 | 11.185 | 11.143 | -0.035 | -0.077 | -1946 | -1813 | -1716 | 1487 | 22 | 7681 |  | CORR | GENE | 05:50 | 06:11 | 06:27 | 55 | 459 | 13 | EXT |  | 0.89 | (c)
84865.499 | 4.519 | 4.501 | -3.126 | -3.144 | -1427 | -1198 | -1293 | 803 | 3109 | 7683 |  | CORR | CIGR | 08:33 | 09:10 | 08:54 | 35 | 268 | 10 | EXT |  | 0.89 | (c)
84866.095 | 5.115 | 5.074 | -2.53 | -2.571 | 2142 | -2204 | -2193 | 0 | 2510 | 7683 |  | CORR | GENE | 06:09 | 06:27 | 06:29 | 61 | 250 | 10 | EXT |  | 0.89 | (c)
84874.933 | 6.308 | 6.262 | -4.932 | -4.978 | -758 | -577 | -538 | 317 | 4901 | 7684 |  | CORR | GENE | 07:20 | 07:50 | 07:56 | 77 | 441 | 11 | EXT | Аномалия находится на отводе. | 0.89 | (c)
84887.338 | 7.473 | 7.257 | -3.942 | -4.158 | 921 | 1035 | 1127 | 921 | 3801 | 7685 |  | DENT | GENE | 06:07 | 06:25 | 06:40 | 357 | 412 | 0.3 | N/A | Глубина вмятины: 4 мм (0,3%). Линейка: 36 см в (726 см; 06:25 ч:мин) |  | (c)
84900.384 | 9.104 | 9.001 | -2.166 | -2.269 | 1633 | 1649 | 1641 | 1633 | 2146 | 7686 |  | CORR | AXGR | 05:29 | 05:32 | 05:31 | 123 | 17 | 10 | EXT |  | 0.89 | (c)
84901.606 | 10.326 | 10.284 | -0.944 | -0.986 | 704 | 926 | 877 | 704 | 929 | 7686 |  | CORR | GENE | 02:59 | 03:35 | 03:27 | 57 | 346 | 12 | EXT |  | 0.89 | (c)
84908.865 | 6.315 | 6.25 | -5.03 | -5.095 | 1112 | 1339 | 1329 | 1112 | 4981 | 7687 |  | CORR | GENE | 06:30 | 07:06 | 07:04 | 114 | 433 | 11 | EXT |  | 0.89 | (c)
84913.118 | 10.568 | 10.536 | -0.777 | -0.809 | 1485 | 1588 | 1732 | 1485 | 681 | 7687 |  | CORR | GENE | 07:30 | 07:46 | 08:10 | 128 | 495 | 10 | EXT |  | 0.9 | (c)
84925.738 | 0.193 | 0.112 | -11.462 | -11.543 | 1670 | 1802 | 1790 | 1670 | 112 | 7689 |  | DENT | GENE | 06:05 | 06:27 | 06:25 | 154 | 241 | 0.4 | N/A | Глубина вмятины: 5 мм (0,4%). Линейка: 15 см в (11 см; 06:27 ч:мин) Аномалия находится вблизи кольцевого сварного шва. |  | (c)
84940.434 | 3.234 | 3.148 | -8.231 | -8.317 | 1450 | 1642 | 1546 | 588 | 3148 | 7690 |  | CORR | GENE | 06:24 | 06:55 | 06:39 | 107 | 192 | 10 | EXT |  | 0.89 | (c)
84942.759 | 5.559 | 5.547 | -5.906 | -5.918 | 1569 | 1921 | 1745 | 309 | 5547 | 7690 |  | CORR | CIGR | 06:43 | 07:40 | 07:11 | 38 | 352 | 11 | EXT |  | 0.89 | (c)
84945.056 | 7.856 | 7.812 | -3.609 | -3.653 | 1617 | 1687 | 1708 | 432 | 3576 | 7690 |  | CORR | GENE | 06:51 | 07:02 | 07:05 | 77 | 181 | 13 | EXT |  | 0.89 | (c)
84949.524 | 0.859 | 0.832 | -10.681 | -10.708 | -383 | -281 | -294 | 206 | 832 | 7691 |  | CORR | CIGR | 04:46 | 05:03 | 05:00 | 40 | 177 | 10 | EXT |  | 0.89 | (c)
84957.178 | 8.513 | 8.473 | -3.027 | -3.067 | 107 | 510 | 386 | 107 | 2966 | 7691 |  | CORR | GENE | 06:05 | 07:10 | 06:50 | 101 | 558 | 10 | EXT |  | 0.89 | (c)
84958.535 | 9.87 | 9.759 | -1.67 | -1.781 | 339 | 447 | 563 | 339 | 1621 | 7691 |  | CORR | GENE | 06:43 | 07:00 | 07:19 | 160 | 449 | 10 | EXT |  | 0.9 | (c)
84962.572 | 2.367 | 2.363 | -9.273 | -9.277 | 1513 | 1589 | 1551 | 1513 | 2363 | 7692 |  | CORR | CIGR | 04:28 | 04:41 | 04:35 | 25 | 76 | 10 | EXT |  | 0.89 | (c)
84969.349 | 9.144 | 9.083 | -2.496 | -2.557 | 418 | 659 | 597 | 418 | 2180 | 7692 |  | GOUG | GENE | 01:32 | 02:11 | 02:01 | 377 | 358 | 10 | EXT | Зона задиров. |  | (c)
84970.977 | 10.772 | 10.733 | -0.868 | -0.907 | 1246 | 1370 | 1376 | 1246 | 822 | 7692 |  | CORR | GENE | 03:45 | 04:05 | 04:06 | 85 | 261 | 12 | EXT |  | 0.89 | (c)
84981.442 | 9.597 | 9.571 | -1.783 | -1.809 | 330 | 538 | 441 | 330 | 1756 | 7693 |  | CORR | GENE | 07:26 | 07:59 | 07:44 | 53 | 222 | 10 | EXT |  | 0.89 | (c)
84988.197 | 4.972 | 4.936 | -6.153 | -6.189 | 504 | 765 | 769 | 504 | 4936 | 7694 |  | CORR | GENE | 04:33 | 05:15 | 05:16 | 65 | 530 | 10 | EXT |  | 0.89 | (c)
85026.079 | 9.864 | 9.728 | -1.301 | -1.437 | 1151 | 1408 | 1403 | 1151 | 1172 | 7697 |  | DENT | GENE | 05:59 | 06:40 | 06:39 | 265 | 504 | 0.6 | N/A | Глубина вмятины: 9 мм (0,6%). Линейка: 27 см в (973 см; 06:40 ч:мин) |  | (c)
85040.519 | 2.034 | 1.899 | -9.196 | -9.331 | -1216 | -1107 | -1113 | 1010 | 1899 | 7699 |  | DENT | GENE | 06:11 | 06:28 | 06:27 | 250 | 205 | 0.4 | N/A | Глубина вмятины: 5 мм (0,4%). Линейка: 25 см в (190 см; 06:28 ч:мин) |  | (c)
85116.015 | 10.93 | 10.873 | -0.035 | -0.092 | 1365 | 1376 | 1377 | 1365 | 7 | 7705 |  | ARTD | AXGR | 07:54 | 07:56 | 07:56 | 85 | 23 |  | EXT | Эквивалент потери металла 15%. |  | (c)
85134.259 | 6.734 | 6.717 | -4.041 | -4.058 | -1248 | -1186 | -1217 | 1185 | 4041 | 7707 |  | CORR | CIGR | 04:13 | 04:23 | 04:18 | 17 | 63 | 10 | EXT | Аномалия находится на упругопластическом изгибе: R=547 D, максимальное растяжение на 7 час. | 0.89 | (c)
85152.618 | 3.568 | 2.882 | -7.702 | -8.388 | 1006 | 1077 | 1066 | 1006 | 2882 | 7709 |  | CORR | GENE | 03:26 | 03:37 | 03:36 | 848 | 119 | 11 | EXT | Аномалия находится на упругопластическом изгибе: R=436 D, максимальное растяжение на 6.6 час. | 0.96 | (c)
85154.939 | 5.889 | 5.83 | -5.381 | -5.44 | 838 | 1015 | 1055 | 838 | 5377 | 7709 |  | CORR | GENE | 02:59 | 03:27 | 03:34 | 63 | 433 | 12 | EXT |  | 0.89 | (c)
85165.814 | 5.494 | 5.446 | -5.806 | -5.854 | 187 | 445 | 379 | 187 | 5446 | 7710 |  | CORR | GENE | 03:21 | 04:02 | 03:52 | 90 | 384 | 11 | EXT | Аномалия находится на отводе. | 0.89 | (c)
85185.587 | 2.717 | 2.701 | -8.543 | -8.559 | -1567 | -1228 | -1311 | 1054 | 2701 | 7712 |  | CORR | GENE | 05:37 | 06:32 | 06:19 | 82 | 513 | 11 | EXT |  | 0.89 | (c)
85191.209 | 8.339 | 8.306 | -2.921 | -2.954 | 2181 | -1998 | -2117 | 1954 | 2905 | 7712 |  | CORR | GENE | 03:42 | 04:28 | 04:09 | 49 | 326 | 11 | EXT |  | 0.89 | (c)
85192.825 | 9.955 | 9.941 | -1.305 | -1.319 | 2004 | 2215 | 2208 | 2004 | 1271 | 7712 |  | CORR | GENE | 03:14 | 03:48 | 03:47 | 48 | 408 | 10 | EXT |  | 0.89 | (c)
85199.923 | 5.793 | 5.78 | -5.397 | -5.41 | 1355 | 1443 | 1419 | 1355 | 5389 | 7713 |  | CORR | CIGR | 06:13 | 06:28 | 06:24 | 21 | 129 | 14 | EXT |  | 0.89 | (c)
85200.328 | 6.198 | 6.177 | -4.992 | -5.013 | 1879 | 2068 | 2037 | 1879 | 4978 | 7713 |  | CORR | CIGR | 07:38 | 08:08 | 08:03 | 35 | 317 | 10 | EXT |  | 0.89 | (c)
85209.664 | 4.344 | 4.045 | -6.761 | -7.06 | 1865 | 2001 | 1973 | 148 | 4045 | 7714 |  | CORR | GENE | 04:15 | 04:37 | 04:33 | 977 | 217 | 10 | EXT |  | 0.96 | (c)
85212.362 | 7.042 | 6.952 | -4.063 | -4.153 | -1364 | -1302 | -1311 | 867 | 4009 | 7714 |  | DENT | GENE | 07:34 | 07:44 | 07:43 | 144 | 105 | 0.3 | N/A | Глубина вмятины: 4 мм (0,3%). Линейка: 14 см в (695 см; 07:44 ч:мин) |  | (c)
85214.3 | 8.98 | 8.527 | -2.125 | -2.578 | -1239 | -1201 | -1186 | 992 | 1827 | 7714 |  | CORR | GENE | 07:54 | 08:00 | 08:03 | 751 | 106 | 12 | EXT |  | 0.97 | (c)
85214.342 | 9.022 | 9 | -2.083 | -2.105 | 1846 | 2088 | 1997 | 83 | 2052 | 7714 |  | CORR | GENE | 04:12 | 04:51 | 04:37 | 53 | 301 | 10 | EXT |  | 0.89 | (c)
85216.787 | 0.362 | 0.328 | -11.063 | -11.097 | -1024 | -767 | -843 | 663 | 328 | 7715 |  | CORR | GENE | 04:17 | 04:58 | 04:46 | 53 | 361 | 11 | EXT |  | 0.89 | (c)
85217.112 | 0.687 | 0.67 | -10.738 | -10.755 | -1024 | -837 | -916 | 808 | 670 | 7715 |  | CORR | GENE | 04:17 | 04:47 | 04:34 | 60 | 216 | 11 | EXT |  | 0.89 | (c)
85218.384 | 1.959 | 1.937 | -9.466 | -9.488 | 192 | 314 | 253 | 192 | 1937 | 7715 |  | CORR | CIGR | 07:33 | 07:53 | 07:43 | 30 | 122 | 10 | EXT |  | 0.89 | (c)
85218.81 | 2.385 | 2.361 | -9.04 | -9.064 | 157 | 436 | 310 | 157 | 2361 | 7715 |  | CORR | GENE | 07:27 | 08:12 | 07:52 | 65 | 305 | 14 | EXT |  | 0.89 | (c)
85218.839 | 2.414 | 1.952 | -9.011 | -9.473 | -975 | -900 | -888 | 800 | 1952 | 7715 |  | CORR | GENE | 04:25 | 04:37 | 04:39 | 906 | 175 | 11 | EXT |  | 0.96 | (c)
85220.504 | 4.079 | 3.533 | -7.346 | -7.892 | 270 | 305 | 319 | 270 | 3533 | 7715 |  | CORR | GENE | 07:45 | 07:51 | 07:53 | 792 | 97 | 13 | EXT |  | 0.98 | (c)
85221.539 | 5.114 | 5.012 | -6.311 | -6.413 | 1476 | 1550 | 1542 | 1476 | 5012 | 7715 |  | DENT | GENE | 11:00 | 11:12 | 11:11 | 172 | 133 | 0.9 | N/A | Глубина вмятины: 13 мм (0,9%). Линейка: 17 см в (501 см; 11:12 ч:мин) |  | (c)
85227.161 | 10.736 | 10.708 | -0.689 | -0.717 | 352 | 507 | 455 | 352 | 688 | 7715 |  | CORR | CIGR | 07:59 | 08:24 | 08:15 | 29 | 205 | 10 | EXT |  | 0.89 | (c)
85227.491 | 11.066 | 11.034 | -0.359 | -0.391 | -1431 | -1000 | -1144 | 858 | 308 | 7715 |  | CORR | GENE | 03:11 | 04:21 | 03:57 | 83 | 573 | 10 | EXT |  | 0.89 | (c)
85231.816 | 3.966 | 3.653 | -7.264 | -7.577 | 1807 | 1911 | 1874 | 290 | 3653 | 7716 |  | CORR | GENE | 04:20 | 04:36 | 04:30 | 431 | 133 | 13 | EXT |  | 0.95 | (c)
85234.637 | 6.787 | 6.717 | -4.443 | -4.513 | 2041 | 2058 | 2050 | 172 | 4389 | 7716 |  | CORR | AXGR | 04:57 | 05:00 | 04:59 | 124 | 17 | 10 | EXT |  | 0.89 | (c)
85237.93 | 10.08 | 10.03 | -1.15 | -1.2 | 1885 | 2072 | 2161 | 0 | 1072 | 7716 |  | CORR | GENE | 04:32 | 05:02 | 05:17 | 128 | 551 | 13 | EXT |  | 0.9 | (c)
85296.196 | 1.526 | 1.399 | -9.554 | -9.681 | -228 | -148 | 6 | 0 | 1399 | 7722 |  | DENT | GENE | 06:18 | 06:31 | 06:56 | 292 | 469 | 0.4 | N/A | Глубина вмятины: 6 мм (0,4%). Линейка: 29 см в (140 см; 06:31 ч:мин) Аномалия находится вблизи продольного шва. |  | (c)
85317.115 | 0 | 0 | -11.23 | -11.23 | -1034 | -325 | -446 | 0 |  | 7724 | Нарушение формы кольцевого шва | GWAN |  | 00:53 | 02:47 | 02:28 | 0 | 1176 |  | EXT | Нарушение формы кольцевого шва |  | (c)
85317.115 | 0 | 0 | -11.23 | -11.23 | 564 | 1882 | 1320 | 564 |  | 7724 | Нарушение формы кольцевого шва | GWAN |  | 05:11 | 08:43 | 07:13 | 0 | 1512 |  | EXT | Нарушение формы кольцевого шва |  | (c)
85339.25 | 10.905 | 10.869 | -0.195 | -0.231 | -584 | -414 | -426 | 267 | 193 | 7725 |  | CORR | CIGR | 04:14 | 04:41 | 04:39 | 38 | 317 | 11 | EXT |  | 0.89 | (c)
85437.844 | 8.589 | 8.476 | -2.696 | -2.809 | -1434 | -1417 | -1407 | 797 | 2547 | 7734 |  | CORR | GENE | 05:18 | 05:21 | 05:22 | 262 | 53 | 10 | EXT | Аномалия находится на отводе. | 0.91 | (c)
85438.537 | 9.282 | 9.224 | -2.003 | -2.061 | -836 | -823 | -824 | 813 | 1926 | 7734 |  | CORR | AXGR | 06:54 | 06:56 | 06:56 | 135 | 23 | 11 | EXT | Аномалия находится на отводе. | 0.9 | (c)
85438.924 | 9.669 | 9.653 | -1.616 | -1.632 | -1375 | -884 | -1095 | 816 | 1552 | 7734 |  | CORR | GENE | 05:27 | 06:47 | 06:12 | 80 | 559 | 12 | EXT | Аномалия находится на отводе. | 0.89 | (c)
85440.424 | 11.169 | 11.137 | -0.116 | -0.148 | -1026 | -875 | -908 | 790 | 115 | 7734 |  | CORR | CIGR | 06:24 | 06:48 | 06:43 | 33 | 236 | 14 | EXT | Аномалия находится на отводе. | 0.89 | (c)
85446.914 | 6.374 | 6.28 | -4.856 | -4.95 | -1552 | -1538 | -1540 | 679 | 4822 | 7735 |  | CORR | AXGR | 06:57 | 06:59 | 06:59 | 128 | 23 | 12 | EXT |  | 0.9 | (c)
85451.998 | 0.228 | 0.228 | -11.417 | -11.417 | -472 | -468 | -462 | 453 | 228 | 7736 |  | CORR | AXGR | 07:07 | 07:08 | 07:09 | 83 | 19 | 10 | EXT |  | 0.89 | (c)
85577.005 | 0 | 0 | -11.175 | -11.175 | -443 | -316 | -328 | 213 | 0 | 7747 | Подгиб кромки со смещением | GWAN |  | 06:10 | 06:30 | 06:28 | 0 | 230 | 19 | EXT | Подгиб кромки со смещением Величина смещения - 3 мм. |  | (c)
85618.745 | 8.56 | 8.485 | -2.67 | -2.745 | -1840 | -1766 | -1778 | 1716 | 2564 | 7750 |  | DENT | GENE | 11:26 | 11:37 | 11:36 | 181 | 124 | 0.4 | N/A | Глубина вмятины: 5 мм (0,4%). Линейка: 18 см в (849 см; 11:37 ч:мин) |  | (c)
85665.506 | 10.686 | 10.608 | -0.694 | -0.772 | -1496 | -1441 | -1445 | 735 | 631 | 7754 |  | DENT | GENE | 10:11 | 10:20 | 10:20 | 141 | 101 | 0.9 | N/A | Глубина вмятины: 13 мм (0,9%). Линейка: 14 см в (1061 см; 10:20 ч:мин) |  | (c)
85675.479 | 9.279 | 9.125 | -1.541 | -1.695 | 2001 | 2162 | 2213 | 0 | 1443 | 7755 |  | DENT | GENE | 07:05 | 07:31 | 07:39 | 252 | 424 | 0.4 | N/A | Глубина вмятины: 6 мм (0,4%). Линейка: 25 см в (913 см; 07:31 ч:мин) Аномалия находится вблизи продольного шва. |  | (c)
85675.556 | 9.356 | 9.334 | -1.464 | -1.486 | 86 | 112 | 107 | 86 | 1449 | 7755 | Заварка технологического отверстия | ARTD | PITT | 01:56 | 01:60 | 01:59 | 37 | 42 |  | EXT | Заварка технологического отверстия |  | (c)
85680.852 | 3.832 | 3.633 | -6.738 | -6.937 | -469 | -292 | -241 | 13 | 3633 | 7756 |  | DENT | GENE | 06:28 | 06:56 | 07:04 | 333 | 456 | 0.6 | N/A | Глубина вмятины: 9 мм (0,6%). Линейка: 33 см в (363 см; 06:56 ч:мин) Аномалия находится вблизи продольного шва. |  | (c)
85740.014 | 7.124 | 7.114 | -4.126 | -4.136 | -174 | -167 | -164 | 154 | 4116 | 7761 | Заварка технологического отверстия | ARTD | PITT | 01:55 | 01:56 | 01:56 | 20 | 20 |  | EXT | Заварка технологического отверстия Аномалия находится на упругопластическом изгибе: R=471 D, максимальное растяжение на 5.4 час. |  | (c)
85775.117 | 8.542 | 8.533 | -3.093 | -3.102 | -2101 | -2089 | -2091 | 2081 | 3082 | 7764 | Заварка технологического отверстия | ARTD | PITT | 01:50 | 01:52 | 01:52 | 20 | 20 |  | EXT | Заварка технологического отверстия Эквивалент потери металла 32%. |  | (c)
85851.593 | 4.593 | 4.532 | -6.847 | -6.908 | 1087 | 1208 | 1197 | 1087 | 4532 | 7771 |  | GOUG | GENE | 09:40 | 09:60 | 09:58 | 112 | 221 | 10 | EXT | Задир. Аномалия находится на упругопластическом изгибе: R=402 D, максимальное растяжение на 11.8 час. |  | (c)
85852.516 | 5.516 | 5.401 | -5.924 | -6.039 | -340 | -102 | -18 | 0 | 5401 | 7771 |  | DENT | GENE | 05:50 | 06:28 | 06:42 | 186 | 644 | 0.9 | N/A | Глубина вмятины: 13 мм (0,9%). Линейка: 19 см в (540 см; 06:28 ч:мин) Аномалия находится вблизи продольного шва. Аномалия находится на упругопластическом изгибе. |  | (c)
85855.335 | 8.335 | 8.222 | -3.105 | -3.218 | -394 | -178 | -98 | 0 | 2979 | 7771 |  | DENT | GENE | 05:41 | 06:16 | 06:29 | 239 | 592 | 0.6 | N/A | Глубина вмятины: 8 мм (0,6%). Линейка: 24 см в (822 см; 06:16 ч:мин) Аномалия находится вблизи продольного шва. Аномалия находится на упругопластическом изгибе. |  | (c)
85890.893 | 9.798 | 9.758 | -1.887 | -1.927 | 1789 | 1824 | 1819 | 1789 | 1859 | 7774 | Заварка технологического отверстия | ARTD | GENE | 01:32 | 01:38 | 01:37 | 68 | 60 |  | EXT | Заварка технологического отверстия Эквивалент потери металла 22%. Аномалия находится на отводе. |  | (c)
85960.575 | 11.16 | 11.137 | -0.11 | -0.133 | 1501 | 1694 | 1696 | 1501 | 54 | 7780 |  | CORR | GENE | 05:29 | 05:60 | 06:00 | 79 | 391 | 10 | EXT |  | 0.89 | (c)
85968.645 | 7.96 | 7.821 | -3.35 | -3.489 | 1086 | 1262 | 1328 | 1086 | 3221 | 7781 |  | DENT | GENE | 05:45 | 06:14 | 06:24 | 268 | 483 | 0.6 | N/A | Глубина вмятины: 9 мм (0,6%). Линейка: 27 см в (782 см; 06:14 ч:мин) Аномалия находится на отводе. |  | (c)
85969.094 | 8.409 | 8.213 | -2.901 | -3.097 | 1230 | 1527 | 1477 | 1230 | 2759 | 7781 |  | DENT | GENE | 06:09 | 06:56 | 06:48 | 338 | 494 | 0.5 | N/A | Глубина вмятины: 7 мм (0,5%). Линейка: 34 см в (821 см; 06:56 ч:мин) Аномалия находится на отводе. |  | (c)
85969.886 | 9.201 | 9.047 | -2.109 | -2.263 | 1563 | 1754 | 1740 | 1563 | 1982 | 7781 |  | DENT | GENE | 07:02 | 07:33 | 07:31 | 281 | 354 | 0.6 | N/A | Глубина вмятины: 8 мм (0,6%). Линейка: 28 см в (905 см; 07:33 ч:мин) Аномалия находится на отводе. |  | (c)
85971.995 | 0 | 0 | -10.48 | -10.48 | 1754 | 1782 | 1897 | 1754 | 0 | 7782 | Подгиб кромки со смещением | GWAN |  | 02:56 | 03:00 | 03:19 | 0 | 287 | 21 | EXT | Подгиб кромки со смещением Аномалия находится на отводе. Величина смещения - 3.3 мм. |  | (c)
85972.025 | 0.03 | 0.009 | -10.45 | -10.471 | -623 | -493 | -539 | 454 | 9 | 7782 |  | CORR | CIGR | 08:32 | 08:53 | 08:46 | 33 | 169 | 15 | EXT |  | 0.89 | (c)
85981.491 | 9.496 | 9.48 | -0.984 | -1 | 1113 | 1138 | 1136 | 1113 | 965 | 7782 | Заварка технологического отверстия | ARTD | PITT | 01:12 | 01:16 | 01:16 | 35 | 46 |  | EXT | Заварка технологического отверстия Эквивалент потери металла 35%. |  | (c)
85989.843 | 7.368 | 7.334 | -2.747 | -2.781 | -521 | -483 | -487 | 453 | 2702 | 7783 |  | DENT | GENE | 02:12 | 02:18 | 02:18 | 79 | 68 | 0.5 | N/A | Глубина вмятины: 7 мм (0,5%). Линейка: 8 см в (733 см; 02:18 ч:мин) |  | (c)
85992.022 | 9.547 | 7.798 | -0.568 | -2.317 | -737 | -235 | -442 | 147 | 155 | 7783 |  | GOUG | GENE | 01:37 | 02:58 | 02:25 | 2162 | 590 | 10 | EXT | Зона задиров. |  | (c)
86017.466 | 2.191 | 2.083 | -9.429 | -9.537 | 1949 | 2112 | 2114 | 1949 | 2083 | 7786 |  | GOUG | GENE | 08:55 | 09:21 | 09:21 | 1840 | 330 | 10 | EXT | Зона задиров. Аномалия находится на упругопластическом изгибе: R=620 D, максимальное растяжение на 6.8 час. |  | (c)
86038.081 | 11.186 | 11.16 | -0.069 | -0.095 | 1747 | 1928 | 1878 | 1747 | 46 | 7787 |  | CORR | GENE | 05:51 | 06:20 | 06:12 | 49 | 263 | 10 | EXT | Аномалия находится на упругопластическом изгибе: R=797 D, максимальное растяжение на 7.4 час. | 0.89 | (c)
86038.15 | 0 | 0 | -11.35 | -11.35 | 1098 | 1417 | 1310 | 1098 | 0 | 7788 | Смещение кромок | GWAN |  | 03:48 | 04:39 | 04:22 | 0 | 423 | 16 | EXT | Смещение кромок Наружу Величина смещения - 2.6 мм. Аномалия находится на упругопластическом изгибе: R=760 D, максимальное растяжение на 7.4 час. |  | (c)
86038.15 | 0 | 0 | -11.35 | -11.35 | -1820 | -582 | -879 | 61 |  | 7788 | Нарушение формы кольцевого шва | GWAN |  | 07:57 | 11:17 | 10:29 | 0 | 1882 |  | EXT | Нарушение формы кольцевого шва Аномалия находится на упругопластическом изгибе: R=760 D, максимальное растяжение на 7.4 час. |  | (c)
86083.18 | 0 | 0 | -11.42 | -11.42 | -1333 | -31 | 373 | 0 |  | 7792 | Нарушение формы кольцевого шва | GWAN |  | 02:06 | 05:36 | 06:41 | 0 | 3414 |  | EXT | Нарушение формы кольцевого шва |  | (c)
86117.92 | 0 | 0 | -11.6 | -11.6 | 1419 | 1568 | 1939 | 1419 |  | 7795 | Нарушение формы кольцевого шва | GWAN |  | 01:58 | 02:22 | 03:21 | 0 | 1040 |  | EXT | Нарушение формы кольцевого шва Аномалия находится на отводе. |  | (c)
86117.92 | 0 | 0 | -11.6 | -11.6 | -1674 | -1288 | -567 | 0 |  | 7795 | Нарушение формы кольцевого шва | GWAN |  | 05:38 | 06:41 | 08:37 | 0 | 2215 |  | EXT | Нарушение формы кольцевого шва Аномалия находится на отводе. |  | (c)
86129.52 | 0 | 0 | -10.1 | -10.1 | 2027 | -1906 | -1857 | 1281 |  | 7796 | Нарушение формы кольцевого шва | GWAN |  | 01:49 | 03:14 | 03:22 | 0 | 1153 |  | EXT | Нарушение формы кольцевого шва |  | (c)
86129.52 | 0 | 0 | -10.1 | -10.1 | -1108 | -892 | -850 | 592 | 0 | 7796 | Смещение кромок | GWAN |  | 05:23 | 05:58 | 06:05 | 0 | 515 | 16 | EXT | Смещение кромок Наружу Величина смещения - 2.5 мм. |  | (c)
86129.52 | 0 | 0 | -10.1 | -10.1 | -468 | 230 | 50 | 0 |  | 7796 | Нарушение формы кольцевого шва | GWAN |  | 07:06 | 08:59 | 08:30 | 0 | 1035 |  | EXT | Нарушение формы кольцевого шва |  | (c)
86129.763 | 0.243 | 0.137 | -9.857 | -9.963 | -1030 | -895 | -824 | 619 | 137 | 7796 |  | DENT | GENE | 05:36 | 05:58 | 06:09 | 201 | 411 | 0.6 | N/A | Глубина вмятины: 8 мм (0,6%). Линейка: 20 см в (14 см; 05:58 ч:мин) Аномалия находится вблизи кольцевого сварного шва. |  | (c)
86183.965 | 0 | 0 | -11.34 | -11.34 | -1849 | -1833 | -1834 | 1819 |  | 7801 | Нарушение формы кольцевого шва | GWAN |  | 07:01 | 07:04 | 07:04 | 0 | 30 |  | EXT | Нарушение формы кольцевого шва |  | (c)
86206.844 | 11.539 | 11.509 | -0.101 | -0.131 | -272 | 67 | 62 | 0 | 79 | 7802 |  | CORR | GENE | 07:07 | 08:02 | 08:01 | 52 | 667 | 11 | EXT |  | 0.89 | (c)
86206.917 | 11.612 | 11.502 | -0.028 | -0.138 | -2113 | -1915 | -1539 | 966 | 28 | 7802 |  | CORR | GENE | 02:10 | 02:42 | 03:43 | 110 | 1147 | 12 | EXT |  | 0.89 | (c)
86206.945 | 0 | 0 | -11.23 | -11.23 | -1218 | -1064 | -1013 | 808 | 0 | 7803 | Смещение кромок | GWAN |  | 05:39 | 06:04 | 06:12 | 0 | 410 | 15 | EXT | Смещение кромок Наружу Аномалия находится на отводе. Величина смещения - 2.3 мм. |  | (c)
86206.945 | 0 | 0 | -11.23 | -11.23 | -631 | -331 | 183 | 0 |  | 7803 | Нарушение формы кольцевого шва | GWAN |  | 07:14 | 08:02 | 09:25 | 0 | 1626 |  | EXT | Нарушение формы кольцевого шва Аномалия находится на отводе. |  | (c)
86207.047 | 0.102 | 0.046 | -11.128 | -11.184 | -646 | -498 | -526 | 406 | 46 | 7803 |  | CORR | GENE | 07:11 | 07:35 | 07:30 | 77 | 240 | 11 | EXT | Аномалия находится на отводе. | 0.89 | (c)
86207.068 | 0.123 | 0.045 | -11.107 | -11.185 | -2202 | -1704 | -1925 | 1647 | 45 | 7803 |  | CORR | GENE | 02:60 | 04:20 | 03:45 | 88 | 555 | 10 | EXT | Аномалия находится на отводе. | 0.89 | (c)
86279.409 | 5.054 | 4.89 | -6.401 | -6.565 | -1735 | -1289 | -1381 | 1026 | 4890 | 7809 |  | DENT | GENE | 04:55 | 06:07 | 05:53 | 333 | 709 | 1.3 | N/A | Глубина вмятины: 19 мм (1,3%). Линейка: 33 см в (489 см; 06:07 ч:мин) |  | (c)
86281.44 | 7.085 | 6.98 | -4.37 | -4.475 | -1385 | -1079 | -1102 | 819 | 4268 | 7809 |  | DENT | GENE | 05:52 | 06:41 | 06:38 | 207 | 567 | 1.1 | N/A | Глубина вмятины: 15 мм (1,1%). Линейка: 21 см в (698 см; 06:41 ч:мин) |  | (c)
86282.136 | 7.781 | 7.677 | -3.674 | -3.778 | -1277 | -1145 | -1166 | 1056 | 3592 | 7809 |  | DENT | GENE | 06:09 | 06:31 | 06:27 | 186 | 221 | 0.4 | N/A | Глубина вмятины: 6 мм (0,4%). Линейка: 19 см в (768 см; 06:31 ч:мин) |  | (c)
86288.672 | 2.862 | 2.676 | -8.683 | -8.869 | -1452 | -1363 | -1215 | 978 | 2676 | 7810 |  | DENT | GENE | 06:33 | 06:47 | 07:11 | 557 | 474 | 0.3 | N/A | Глубина вмятины: 4 мм (0,3%). Линейка: 56 см в (268 см; 06:47 ч:мин) |  | (c)
86301.009 | 3.654 | 3.576 | -7.626 | -7.704 | -385 | -326 | -330 | 275 | 3576 | 7811 |  | DENT | GENE | 05:45 | 05:55 | 05:54 | 134 | 110 | 0.8 | N/A | Глубина вмятины: 11 мм (0,8%). Линейка: 13 см в (358 см; 05:55 ч:мин) Аномалия находится на упругопластическом изгибе. |  | (c)
86339.542 | 7.852 | 7.721 | -3.148 | -3.279 | -467 | -390 | -358 | 249 | 3064 | 7814 |  | DENT | GENE | 05:58 | 06:11 | 06:16 | 215 | 218 | 0.4 | N/A | Глубина вмятины: 5 мм (0,4%). Линейка: 22 см в (772 см; 06:11 ч:мин) |  | (c)
86344.435 | 1.745 | 1.649 | -9.675 | -9.771 | -567 | -499 | -493 | 420 | 1649 | 7815 |  | DENT | GENE | 05:53 | 06:04 | 06:05 | 264 | 148 | 0.3 | N/A | Глубина вмятины: 4 мм (0,3%). Линейка: 26 см в (165 см; 06:04 ч:мин) |  | (c)
86423.505 | 0 | 0 | -11.63 | -11.63 | -502 | -299 | -364 | 226 | 0 | 7823 | Подгиб кромки со смещением | GWAN |  | 01:04 | 01:37 | 01:26 | 0 | 277 | 19 | EXT | Подгиб кромки со смещением Величина смещения - 2.9 мм. |  | (c)
86435.135 | 0 | 0 | -6.01 | -6.01 | 2042 | 2142 | 2173 | 2042 | 0 | 7824 | Подгиб кромки со смещением | GWAN |  | 04:29 | 04:45 | 04:50 | 0 | 262 | 18 | EXT | Подгиб кромки со смещением Величина смещения - 2.8 мм. |  | (c)
86444.29 | 3.145 | 2.99 | -8.185 | -8.34 | 1160 | 1277 | 1279 | 1160 | 2990 | 7825 |  | DENT | GENE | 03:18 | 03:37 | 03:37 | 259 | 237 | 0.4 | N/A | Глубина вмятины: 6 мм (0,4%). Линейка: 26 см в (299 см; 03:37 ч:мин) |  | (c)
86459.143 | 6.668 | 6.547 | -4.632 | -4.753 | 354 | 578 | 614 | 354 | 4535 | 7826 |  | DENT | GENE | 07:10 | 07:46 | 07:52 | 218 | 521 | 0.5 | N/A | Глубина вмятины: 7 мм (0,5%). Линейка: 22 см в (655 см; 07:46 ч:мин) |  | (c)
86478.068 | 2.853 | 2.676 | -8.457 | -8.634 | -1441 | -1004 | -1131 | 821 | 2676 | 7828 |  | DENT | GENE | 04:38 | 05:49 | 05:28 | 325 | 619 | 0.6 | N/A | Глубина вмятины: 9 мм (0,6%). Линейка: 33 см в (268 см; 05:49 ч:мин) |  | (c)
86523.332 | 2.627 | 2.092 | -8.488 | -9.023 | -508 | -2 | -33 | 0 | 2092 | 7832 |  | DENT | GENE | 04:22 | 05:44 | 05:39 | 654 | 951 | 1.3 | N/A | Глубина вмятины: 19 мм (1,3%). Линейка: 65 см в (209 см; 05:44 ч:мин) Аномалия находится вблизи продольного шва. |  | (c)
86580.139 | 2.454 | 1.944 | -8.846 | -9.356 | -1872 | -1779 | -1696 | 1520 | 1944 | 7837 |  | GOUG | GENE | 02:07 | 02:22 | 02:36 | 725 | 352 | 10 | EXT | Зона задиров. |  | (c)
86611.602 | 11.342 | 11.292 | -0.018 | -0.068 | 1195 | 1212 | 1216 | 1195 | 8 | 7839 |  | ARTD | PITT | 09:20 | 09:23 | 09:24 | 60 | 42 |  | EXT | Эквивалент потери металла 11%. |  | (c)
86611.661 | 0.041 | 0.02 | -11.024 | -11.045 | -388 | -340 | -357 | 326 | 20 | 7840 |  | ARTD | GENE | 09:17 | 09:24 | 09:22 | 149 | 62 |  | EXT | Эквивалент потери металла 11%. |  | (c)
86645.715 | 0 | 0 | -11.18 | -11.18 | 862 | 998 | 1030 | 862 |  | 7843 | Нарушение формы кольцевого шва | GWAN |  | 11:58 | 00:20 | 12:25 | 0 | 336 |  | EXT | Нарушение формы кольцевого шва Аномалия находится на упругопластическом изгибе: R=803 D, максимальное растяжение на 7.1 час. |  | (c)
86645.715 | 0 | 0 | -11.18 | -11.18 | 1905 | -2014 | -2203 | 1850 |  | 7843 | Нарушение формы кольцевого шва | GWAN |  | 02:46 | 04:14 | 03:43 | 0 | 705 |  | EXT | Нарушение формы кольцевого шва Аномалия находится на упругопластическом изгибе: R=803 D, максимальное растяжение на 7.1 час. |  | (c)
86645.715 | 0 | 0 | -11.18 | -11.18 | 122 | 599 | 479 | 122 |  | 7843 | Нарушение формы кольцевого шва | GWAN |  | 09:59 | 11:16 | 10:56 | 0 | 713 |  | EXT | Нарушение формы кольцевого шва Аномалия находится на упругопластическом изгибе: R=803 D, максимальное растяжение на 7.1 час. |  | (c)
86713.385 | 0.015 | -0.224 | -11.35 | -11.589 | -901 | -476 | -655 | 409 | 0 | 7849 |  | DENT | GENE | 04:26 | 05:35 | 05:06 | 373 | 492 | 0.8 | N/A | Глубина вмятины: 12 мм (0,8%). Линейка: 37 см в (-21 см; 05:35 ч:мин) Аномалия находится вблизи кольцевого сварного шва. |  | (c)
86718.441 | 5.071 | 4.916 | -6.294 | -6.449 | -847 | -344 | -512 | 178 | 4916 | 7849 |  | DENT | GENE | 04:35 | 05:56 | 05:29 | 295 | 669 | 0.6 | N/A | Глубина вмятины: 9 мм (0,6%). Линейка: 30 см в (492 см; 05:56 ч:мин) |  | (c)
86747.882 | 11.537 | 11.52 | -0.103 | -0.12 | 1978 | 2095 | 2139 | 1978 | 52 | 7851 |  | CORR | GENE | 05:15 | 05:34 | 05:41 | 68 | 324 | 12 | EXT | Аномалия находится на упругопластическом изгибе: R=491 D, максимальное растяжение на 0.3 час. | 0.89 | (c)
86757.14 | 9.155 | 9.02 | -2.465 | -2.6 | 1066 | 1249 | 1217 | 1066 | 2376 | 7852 |  | DENT | GENE | 05:45 | 06:14 | 06:09 | 224 | 302 | 0.5 | N/A | Глубина вмятины: 7 мм (0,5%). Линейка: 22 см в (902 см; 06:14 ч:мин) Аномалия находится на упругопластическом изгибе. |  | (c)
86834.366 | 5.971 | 5.645 | -5.704 | -6.03 | -2049 | -1747 | -1844 | 1638 | 5518 | 7859 |  | DENT | GENE | 04:28 | 05:17 | 05:01 | 512 | 411 | 0.4 | N/A | Глубина вмятины: 5 мм (0,4%). Линейка: 51 см в (565 см; 05:17 ч:мин) Аномалия находится на отводе. |  | (c)
86868.098 | 5.378 | 5.358 | -5.727 | -5.747 | 2167 | -2152 | -2194 | 2094 | 5358 | 7862 |  | GOUG | CIGR | 08:55 | 09:18 | 09:11 | 34 | 201 | 10 | EXT | Задир. Аномалия находится на упругопластическом изгибе: R=856 D, максимальное растяжение на 11.8 час. |  | (c)
86868.111 | 5.391 | 5.351 | -5.714 | -5.754 | -2224 | -2181 | -2189 | 2154 | 5351 | 7862 |  | DENT | GENE | 09:06 | 09:13 | 09:12 | 96 | 70 | 0.4 | N/A | Глубина вмятины: 5 мм (0,4%). Линейка: 10 см в (535 см; 09:13 ч:мин) Аномалия находится вблизи дефекта потери металла. Аномалия находится на упругопластическом изгибе. |  | (c)
86942.154 | 0.224 | 0.189 | -11.071 | -11.106 | 1768 | 1783 | 1871 | 1768 | 189 | 7869 |  | ARTD | GENE | 02:10 | 02:12 | 02:27 | 2210 | 207 |  | EXT | Эквивалент потери металла 13%. |  | (c)
86942.383 | 0.453 | 0.222 | -10.842 | -11.073 | -1757 | -1340 | -1456 | 1156 | 222 | 7869 |  | DENT | GENE | 04:41 | 05:49 | 05:30 | 391 | 602 | 0.5 | N/A | Глубина вмятины: 7 мм (0,5%). Линейка: 39 см в (22 см; 05:49 ч:мин) |  | (c)
87014.421 | 4.581 | 4.475 | -6.984 | -7.09 | 1156 | 1348 | 1266 | 1156 | 4475 | 7875 |  | GOUG | GENE | 00:21 | 00:52 | 00:39 | 277 | 220 | 12 | EXT | Аномалия находится на отводе. Зона задиров. |  | (c)
87112.81 | 11.45 | 11.408 | -0.155 | -0.197 | -1114 | -473 | -92 | 0 | 141 | 7883 |  | CORR | GENE | 04:46 | 06:30 | 07:31 | 56 | 2044 | 10 | EXT |  | 0.89 | (c)
87124.11 | 0 | 0 | -11.62 | -11.62 | -2129 | -2021 | -2004 | 1880 | 0 | 7885 | Подгиб кромки со смещением | GWAN |  | 05:21 | 05:39 | 05:41 | 0 | 249 | 22 | EXT | Подгиб кромки со смещением Величина смещения - 3.4 мм. |  | (c)
87266.603 | 6.568 | 6.413 | -4.352 | -4.507 | 774 | 1028 | 984 | 774 | 4242 | 7897 |  | DENT | GENE | 03:54 | 04:35 | 04:28 | 265 | 420 | 0.6 | N/A | Глубина вмятины: 8 мм (0,6%). Линейка: 27 см в (641 см; 04:35 ч:мин) |  | (c)
87280.861 | 9.906 | 9.589 | -1.479 | -1.796 | -511 | -113 | -264 | 16 | 1262 | 7898 |  | DENT | GENE | 04:35 | 05:40 | 05:15 | 534 | 495 | 0.5 | N/A | Глубина вмятины: 7 мм (0,5%). Линейка: 53 см в (959 см; 05:40 ч:мин) Аномалия находится вблизи продольного шва. |  | (c)
87301.402 | 7.822 | 7.814 | -1.463 | -1.471 | -1468 | -1464 | -1461 | 1453 | 1456 | 7900 | Заварка технологического отверстия | ARTD | PINH | 10:40 | 10:41 | 10:42 | 15 | 15 |  | EXT | Заварка технологического отверстия Эквивалент потери металла 31%. |  | (c)
87305.276 | 2.411 | 2.406 | -0.204 | -0.209 | -1027 | -953 | -957 | 887 | 177 | 7901 |  | CORR | CIGR | 07:01 | 07:13 | 07:13 | 32 | 140 | 11 | EXT |  | 0.89 | (c)
87305.407 | 2.542 | 2.471 | -0.073 | -0.144 | -1724 | -1235 | -1366 | 1009 | 19 | 7901 |  | DENT | GENE | 05:09 | 06:28 | 06:06 | 125 | 715 | 0.6 | N/A | Глубина вмятины: 8 мм (0,6%). Линейка: 13 см в (247 см; 06:28 ч:мин) Аномалия находится вблизи кольцевого сварного шва. Аномалия находится вблизи дефекта потери металла. |  | (c)
87326.5 | 9.875 | 7.129 | -1.35 | -4.096 | -1471 | -1448 | -1250 | 1030 | 870 | 7903 |  | GOUG | GENE | 08:08 | 08:12 | 08:44 | 3226 | 441 | 10 | EXT | Зона задиров. |  | (c)
87338.091 | 10.241 | 10.033 | -1.399 | -1.607 | -1363 | -1176 | -1184 | 1005 | 1286 | 7904 |  | DENT | GENE | 08:33 | 09:03 | 09:02 | 321 | 357 | 0.8 | N/A | Глубина вмятины: 12 мм (0,8%). Линейка: 32 см в (1003 см; 09:03 ч:мин) |  | (c)
87518.513 | 9.553 | 9.472 | -1.387 | -1.468 | 571 | 657 | 650 | 571 | 1313 | 7920 |  | DENT | GENE | 06:00 | 06:14 | 06:13 | 155 | 158 | 1 | N/A | Глубина вмятины: 14 мм (1,0%). Линейка: 16 см в (947 см; 06:14 ч:мин) Аномалия находится вблизи дефекта потери металла. |  | (c)
87518.514 | 9.554 | 9.529 | -1.386 | -1.411 | 543 | 657 | 678 | 543 | 1363 | 7920 |  | GOUG | GENE | 05:56 | 06:14 | 06:17 | 48 | 271 | 10 | EXT | Задир. |  | (c)
87588.145 | 0 | 0 | -11.3 | -11.3 | 170 | 646 | 621 | 170 |  | 7927 | Нарушение формы кольцевого шва | GWAN |  | 02:48 | 04:05 | 04:00 | 0 | 902 |  | EXT | Нарушение формы кольцевого шва |  | (c)
87588.145 | 0 | 0 | -11.3 | -11.3 | 1354 | 1504 | 2007 | 0 |  | 7927 | Нарушение формы кольцевого шва | GWAN |  | 05:59 | 06:23 | 07:44 | 0 | 1305 |  | EXT | Нарушение формы кольцевого шва |  | (c)
87588.145 | 0 | 0 | -11.3 | -11.3 | -1526 | -1334 | -1202 | 705 |  | 7927 | Нарушение формы кольцевого шва | GWAN |  | 10:14 | 10:45 | 11:06 | 0 | 647 |  | EXT | Нарушение формы кольцевого шва |  | (c)
87809.45 | 6.835 | 5.93 | -4.355 | -5.26 | 1199 | 1295 | 1297 | 1199 | 4181 | 7946 |  | GOUG | GENE | 08:02 | 08:18 | 08:18 | 1079 | 195 | 10 | EXT | Задир. |  | (c)
87892.485 | 0 | 0 | -10.04 | -10.04 | -986 | -859 | -826 | 666 | 0 | 7954 | Подгиб кромки со смещением | GWAN |  | 05:28 | 05:49 | 05:54 | 0 | 320 | 15 | EXT | Подгиб кромки со смещением Величина смещения - 2.4 мм. |  | (c)
87939.174 | 2.104 | 2.096 | -9.106 | -9.114 | -885 | -793 | -799 | 713 | 2096 | 7958 |  | GOUG | CIGR | 04:49 | 05:04 | 05:03 | 16 | 172 | 17 | EXT | Задир. |  | (c)
87959.895 | 0 | 0 | -11.35 | -11.35 | 890 | 1081 | 1472 | 890 |  | 7960 | Нарушение формы кольцевого шва | GWAN |  | 03:33 | 04:04 | 05:07 | 0 | 1163 |  | EXT | Нарушение формы кольцевого шва |  | (c)
87994.128 | 11.573 | 11.508 | -0.047 | -0.112 | 731 | 1012 | 959 | 731 | 38 | 7962 |  | CORR | GENE | 05:44 | 06:30 | 06:21 | 74 | 456 | 12 | EXT |  | 0.89 | (c)
87994.175 | 0 | 0 | -11.07 | -11.07 | 587 | 1953 | 1711 | 587 |  | 7963 | Нарушение формы кольцевого шва | GWAN |  | 03:02 | 06:42 | 06:03 | 0 | 2249 |  | EXT | Нарушение формы кольцевого шва |  | (c)
88002.388 | 8.213 | 8.168 | -2.857 | -2.902 | -1827 | -1770 | -1753 | 1679 | 2764 | 7963 |  | GOUG | GENE | 08:32 | 08:41 | 08:44 | 138 | 147 | 10 | EXT | Задир. |  | (c)
88028.045 | 0.13 | 0.104 | -11.01 | -11.036 | -1597 | -1413 | -1234 | 633 | 104 | 7966 |  | CORR | CIGR | 07:43 | 08:12 | 08:41 | 36 | 726 | 14 | EXT |  | 0.89 | (c)
88028.076 | 0.161 | 0.127 | -10.979 | -11.013 | 1003 | 1275 | 1306 | 622 | 127 | 7966 |  | CORR | GENE | 02:42 | 03:26 | 03:31 | 57 | 606 | 11 | EXT |  | 0.89 | (c)
88039.19 | 0.135 | 0.107 | -10.955 | -10.983 | -1577 | -1328 | -1316 | 653 | 107 | 7967 |  | CORR | CIGR | 07:12 | 07:53 | 07:55 | 45 | 523 | 10 | EXT |  | 0.89 | (c)
88050.203 | 0.058 | 0.026 | -11.242 | -11.274 | -1578 | -1314 | -1321 | 653 | 26 | 7968 |  | CORR | GENE | 04:48 | 05:30 | 05:29 | 52 | 514 | 11 | EXT |  | 0.89 | (c)
88050.314 | 0.169 | 0.157 | -11.131 | -11.143 | 2170 | -1907 | -1949 | 0 | 157 | 7968 |  | CORR | CIGR | 02:53 | 03:55 | 03:48 | 24 | 684 | 12 | EXT |  | 0.89 | (c)
88050.318 | 0.173 | 0.164 | -11.127 | -11.136 | -884 | -272 | -530 | 176 | 164 | 7968 |  | CORR | CIGR | 06:40 | 08:19 | 07:37 | 18 | 708 | 11 | EXT |  | 0.89 | (c)
88061.273 | 11.128 | 11.066 | -0.172 | -0.234 | -877 | -518 | -350 | 0 | 160 | 7968 |  | CORR | GENE | 06:41 | 07:39 | 08:06 | 74 | 1053 | 14 | EXT |  | 0.89 | (c)
88061.387 | 11.242 | 11.147 | -0.058 | -0.153 | -745 | -714 | -722 | 699 | 22 | 7968 |  | CORR | AXGR | 07:02 | 07:07 | 07:06 | 131 | 46 | 15 | EXT |  | 0.9 | (c)
88095.065 | 0 | 0 | -11.12 | -11.12 | -713 | -518 | -484 | 256 | 0 | 7972 | Подгиб кромки со смещением | GWAN |  | 07:34 | 08:06 | 08:11 | 0 | 458 | 24 | EXT | Подгиб кромки со смещением Величина смещения - 3.7 мм. |  | (c)
88129.074 | 11.359 | 11.345 | -0.166 | -0.18 | 1654 | 1886 | 1912 | 1654 | 150 | 7974 |  | CORR | CIGR | 07:58 | 08:36 | 08:40 | 30 | 516 | 11 | EXT |  | 0.89 | (c)
88358.309 | 1.589 | 1.581 | -9.216 | -9.224 | -1412 | -1345 | -1332 | 1252 | 1581 | 7995 |  | GOUG | CIGR | 11:43 | 11:54 | 11:56 | 22 | 160 | 21 | EXT | Аномалия находится на отводе. Задир. |  | (b)
88367.537 | 0.012 | -0.006 | -1.813 | -1.831 | -1157 | -851 | -944 | 730 | 0 | 7996 |  | DENT | GENE | 05:08 | 05:57 | 05:43 | 206 | 427 | 0.4 | N/A | Глубина вмятины: 6 мм (0,4%). Линейка: 21 см в (-0 см; 05:57 ч:мин) Аномалия находится на отводе. Аномалия находится вблизи кольцевого сварного шва. |  | (c)
88368.215 | 0.69 | 0.685 | -1.135 | -1.14 | 1994 | 2005 | 2002 | 1994 | 685 | 7996 | Заварка технологического отверстия | ARTD | PINH | 01:37 | 01:38 | 01:38 | 15 | 15 |  | EXT | Заварка технологического отверстия Аномалия находится на отводе. |  | (c)
88369.35 | 0 | 0 | -1.67 | -1.67 | -1931 | -1866 | -1834 | 1738 |  | 7997 | Нарушение формы кольцевого шва | GWAN |  | 08:35 | 08:45 | 08:50 | 0 | 194 |  | INT | Нарушение формы кольцевого шва Аномалия находится на отводе. |  | (c)
88370.17 | 0.82 | 0.693 | -0.85 | -0.977 | 1508 | 1522 | 1524 | 1508 | 693 | 7997 |  | CORR | AXGR | 05:50 | 05:52 | 05:52 | 183 | 32 | 13 | EXT | Аномалия находится на отводе. | 0.91 | (c)
88370.725 | 1.375 | 1.363 | -0.295 | -0.307 | 1721 | 1983 | 1888 | 1721 | 258 | 7997 |  | CORR | GENE | 06:24 | 07:06 | 06:51 | 49 | 333 | 10 | EXT | Аномалия находится на отводе. | 0.89 | (c)
88372.403 | 1.383 | 1.345 | -6.722 | -6.76 | 764 | 815 | 939 | 764 | 1345 | 7998 |  | CORR | GENE | 05:24 | 05:32 | 05:52 | 49 | 351 | 11 | EXT | Аномалия находится на отводе. | 0.89 | (c)
88375.91 | 4.89 | 4.889 | -3.215 | -3.216 | 829 | 1002 | 916 | 829 | 3188 | 7998 |  | CORR | CIGR | 05:34 | 06:02 | 05:48 | 28 | 173 | 12 | EXT | Аномалия находится на отводе. | 0.89 | (c)
88402.198 | 0.168 | 0.038 | -11.027 | -11.157 | -1846 | -1538 | -1601 | 1356 | 38 | 8001 |  | DENT | GENE | 04:34 | 05:23 | 05:13 | 219 | 490 | 0.6 | N/A | Глубина вмятины: 9 мм (0,6%). Линейка: 22 см в (4 см; 05:23 ч:мин) Аномалия находится вблизи кольцевого сварного шва. |  | (c)
88403.926 | 1.896 | 1.503 | -9.299 | -9.692 | -1309 | -737 | -863 | 416 | 1503 | 8001 |  | WRIN | GENE | 06:00 | 07:33 | 07:12 | 850 | 893 | 2 | N/A | Высота гофр: 28 мм (2,0%). Длина волны: 363 мм |  | (c)
88481.125 | 11.04 | 11.025 | -0.17 | -0.185 | 316 | 1193 | 1053 | 316 | 119 | 8007 |  | CORR | GENE | 02:45 | 05:06 | 04:44 | 66 | 1475 | 13 | EXT |  | 0.89 | (c)
88629.195 | 0 | 0 | -11.225 | -11.225 | 2041 | 2160 | -2120 | 1820 |  | 8021 | Нарушение формы кольцевого шва | GWAN |  | 06:10 | 06:29 | 06:58 | 0 | 600 |  | EXT | Нарушение формы кольцевого шва |  | (c)
88666.007 | 2.732 | 2.704 | -8.968 | -8.996 | 29 | 148 | 105 | 29 | 2704 | 8024 |  | CORR | GENE | 00:26 | 00:46 | 00:39 | 158 | 152 | 15 | EXT | Аномалия находится на отводе. | 0.91 | (c)
88754.602 | 11.092 | 11.075 | -0.138 | -0.155 | -459 | -112 | -227 | 0 | 117 | 8031 |  | CORR | CIGR | 05:18 | 06:14 | 05:55 | 38 | 465 | 11 | EXT |  | 0.89 | (c)
88983.145 | 11.12 | 11.044 | -0.02 | -0.096 | 1582 | 1987 | 2179 | 1582 | 11 | 8051 |  | CORR | GENE | 04:52 | 05:58 | 06:28 | 85 | 1194 | 10 | EXT |  | 0.89 | (c)
89013.476 | 7.396 | 7.288 | -4.164 | -4.272 | -1079 | -1051 | -1010 | 942 | 4133 | 8054 |  | GOUG | GENE | 09:13 | 09:18 | 09:24 | 139 | 137 | 11 | EXT | Задир. |  | (c)
89099.932 | 3.422 | 3.373 | -7.973 | -8.022 | 969 | 989 | 987 | 969 | 3373 | 8062 |  | GOUG | AXGR | 05:19 | 05:22 | 05:22 | 89 | 37 | 17 | EXT | Задир. |  | (c)
89139.244 | 9.024 | 9.007 | -2.626 | -2.643 | 365 | 458 | 419 | 365 | 2622 | 8065 |  | GOUG | CIGR | 08:03 | 08:18 | 08:12 | 21 | 109 | 9 | EXT | Задир. |  | (c)
89441.909 | 3.524 | 3.035 | -8.146 | -8.635 | -1172 | -692 | -773 | 374 | 3035 | 8092 |  | WRIN | GENE | 07:01 | 08:19 | 08:06 | 985 | 798 | 2.7 | N/A | Высота гофр: 38 мм (2,7%). Длина волны: 358 мм |  | (b)
89486.715 | 2.91 | 2.732 | -8.74 | -8.918 | 75 | 119 | 118 | 75 | 2732 | 8096 |  | DENT | GENE | 03:15 | 03:22 | 03:22 | 265 | 86 | 0.4 | N/A | Глубина вмятины: 6 мм (0,4%). Линейка: 27 см в (273 см; 03:22 ч:мин) Аномалия находится вблизи продольного шва. Аномалия находится вблизи дефекта потери металла. |  | (c)
89486.726 | 2.921 | 2.754 | -8.729 | -8.896 | 142 | 154 | 156 | 142 | 2754 | 8096 |  | GOUG | AXGR | 03:26 | 03:28 | 03:28 | 210 | 27 | 10 | EXT | Задир. |  | (c)
89578.531 | 4.486 | 4.46 | -6.934 | -6.96 | 1422 | 1548 | 1580 | 1422 | 4460 | 8104 |  | GOUG | GENE | 05:36 | 05:56 | 06:02 | 137 | 316 | 10 | EXT | Зона задиров. |  | (c)
89578.843 | 4.798 | 4.705 | -6.622 | -6.715 | 1314 | 1680 | 1540 | 1314 | 4705 | 8104 |  | DENT | GENE | 05:19 | 06:18 | 05:55 | 169 | 451 | 0.5 | N/A | Глубина вмятины: 7 мм (0,5%). Линейка: 17 см в (471 см; 06:18 ч:мин) Аномалия находится вблизи дефекта потери металла. |  | (c)
89579.145 | 5.1 | 5.081 | -6.32 | -6.339 | 1166 | 1237 | 1250 | 1166 | 5081 | 8104 |  | GOUG | CIGR | 04:55 | 05:06 | 05:08 | 47 | 169 | 10 | EXT | Задир. |  | (c)
89722.805 | 0 | 0 | -11.245 | -11.245 | 740 | 816 | 882 | 740 |  | 8117 | Нарушение формы кольцевого шва | GWAN |  | 11:37 | 11:49 | 11:60 | 0 | 284 |  | EXT | Нарушение формы кольцевого шва Аномалия находится на отводе. |  | (c)
89727.644 | 4.839 | 3.891 | -6.406 | -7.354 | -1680 | -939 | -1153 | 626 | 3891 | 8117 |  | DENT | GENE | 05:06 | 07:06 | 06:31 | 1185 | 1054 | 1.1 | N/A | Глубина вмятины: 15 мм (1,1%). Линейка: 119 см в (389 см; 07:06 ч:мин) |  | (c)
89780.576 | 1.036 | 0.588 | -10.099 | -10.547 | -1385 | -1228 | -1285 | 1184 | 588 | 8122 |  | GOUG | GENE | 05:28 | 05:53 | 05:44 | 574 | 201 | 15 | EXT | Аномалия находится на отводе. Зона задиров. |  | (b)
89902.193 | 8.803 | 8.779 | -1.907 | -1.931 | 781 | 790 | 831 | 781 | 1907 | 8132 |  | GOUG | CIGR | 11:18 | 11:20 | 11:27 | 24 | 101 | 6 | EXT | Задир. |  | (c)
89994.93 | 0 | 0 | -11.335 | -11.335 | 127 | 231 | 242 | 127 | 0 | 8141 | Смещение кромок | GWAN |  | 04:60 | 05:17 | 05:18 | 0 | 230 | 18 | EXT | Смещение кромок Вовнутрь Величина смещения - 2.8 мм. Аномалия находится на упругопластическом изгибе: R=465 D, максимальное растяжение на 0.1 час. |  | (c)
90014.186 | 7.921 | 7.881 | -3.679 | -3.719 | -490 | -466 | -469 | 448 | 3636 | 8142 |  | GOUG | PITT | 04:46 | 04:50 | 04:49 | 83 | 42 | 14 | EXT | Задир. |  | (c)
90076.804 | 1.514 | 1.498 | -10.136 | -10.152 | -1408 | -1408 | -1367 | 1325 | 1498 | 8148 |  | ARTD | GENE | 03:07 | 03:07 | 03:13 | 55 | 83 |  | EXT | Эквивалент потери металла 11%. |  | (c)
90077.402 | 2.112 | 2.085 | -9.538 | -9.565 | -1609 | -1609 | -1566 | 1523 | 2085 | 8148 |  | ARTD | GENE | 02:34 | 02:34 | 02:41 | 61 | 86 |  | EXT | Эквивалент потери металла 15%. |  | (c)
90108.69 | 10.405 | 10.405 | -1.255 | -1.255 | -286 | -286 | -265 | 244 | 1207 | 8150 | Заварка технологического отверстия | ARTD | PITT | 02:23 | 02:23 | 02:26 | 48 | 42 |  | EXT | Заварка технологического отверстия Аномалия находится на отводе. |  | (c)
90212.175 | 0 | 0 | -11.275 | -11.275 | 1767 | 1948 | 1955 | 1767 | 0 | 8160 |  | GWAN |  | 09:25 | 09:54 | 09:55 | 0 | 376 |  | INT | Подкладная пластина на кольцевом шве. |  | (c)
90463.655 | 0 | 0 | -11.605 | -11.605 | 72 | 1117 | 990 | 72 |  | 8182 | Нарушение формы кольцевого шва | GWAN |  | 09:15 | 00:04 | 11:43 | 0 | 1835 |  | EXT | Нарушение формы кольцевого шва Аномалия находится на отводе. |  | (c)
90463.655 | 0 | 0 | -11.605 | -11.605 | 1324 | 1422 | 1511 | 1324 | 0 | 8182 | Смещение кромок | GWAN |  | 00:37 | 00:53 | 01:07 | 0 | 374 | 18 | EXT | Смещение кромок Наружу Аномалия находится на отводе. Величина смещения - 2.9 мм. |  | (c)
90463.655 | 0 | 0 | -11.605 | -11.605 | 2168 | -2155 | -1432 | 571 |  | 8182 | Нарушение формы кольцевого шва | GWAN |  | 02:53 | 03:16 | 05:12 | 0 | 1722 |  | EXT | Нарушение формы кольцевого шва Аномалия находится на отводе. |  | (c)
90654.488 | 10.403 | 10.39 | -0.147 | -0.16 | 1123 | 1803 | 1516 | 1123 | 139 | 8198 |  | CORR | CIGR | 04:24 | 06:14 | 05:28 | 21 | 787 | 10 | EXT | Аномалия находится на упругопластическом изгибе: R=710 D, максимальное растяжение на 4.7 час. | 0.89 | (c)
90824.3 | 1.225 | 1.21 | -9.985 | -10 | 1797 | 1804 | 1808 | 1797 | 1210 | 8214 | Заварка технологического отверстия | ARTD | PITT | 05:22 | 05:23 | 05:23 | 26 | 23 |  | EXT | Заварка технологического отверстия Аномалия находится на упругопластическом изгибе: R=793 D, максимальное растяжение на 10 час. |  | (c)
90828.72 | 5.645 | 5.604 | -5.565 | -5.606 | 455 | 613 | 541 | 455 | 5340 | 8214 |  | GOUG | GENE | 01:45 | 02:10 | 01:59 | 266 | 172 | 10 | EXT | Задир. |  | (c)
90837.206 | 2.921 | 2.907 | -0.614 | -0.628 | -2050 | -2050 | -2028 | 2006 | 592 | 8215 | Заварка технологического отверстия | ARTD | PITT | 02:41 | 02:41 | 02:45 | 36 | 44 |  | EXT | Заварка технологического отверстия Эквивалент потери металла 28%. |  | (c)
90837.833 | 0.013 | 0.011 | -10.092 | -10.094 | 1682 | 1734 | 1776 | 360 | 11 | 8216 |  | CORR | CIGR | 04:33 | 04:41 | 04:48 | 27 | 189 | 15 | EXT |  | 0.89 | (c)
90837.837 | 0.017 | 0.007 | -10.088 | -10.098 | -2227 | -2127 | -2075 | 3 | 7 | 8216 |  | CORR | CIGR | 06:02 | 06:18 | 06:27 | 23 | 304 | 11 | EXT |  | 0.89 | (c)
90837.839 | 0.019 | 0.002 | -10.086 | -10.103 | 546 | 546 | 564 | 546 | 2 | 8216 | Металлургический дефект | MIAN | PITT | 01:30 | 01:30 | 01:33 | 19 | 36 |  | INT | Металлургический дефект Эквивалент потери металла 30%. Аномалия находится в зоне сварного шва. |  | (c)
90939.245 | 0 | 0 | -11.435 | -11.435 | 158 | 484 | 1842 | 158 |  | 8225 | Нарушение формы кольцевого шва | GWAN |  | 01:40 | 02:33 | 06:12 | 0 | 3368 |  | EXT | Нарушение формы кольцевого шва |  | (c)
90950.68 | 0 | 0 | -11.645 | -11.645 | 1899 | 696 | -644 | 0 |  | 8226 | Нарушение формы кольцевого шва | GWAN |  | 01:49 | 10:35 | 06:58 | 0 | 3836 |  | EXT | Нарушение формы кольцевого шва |  | (c)
90952.981 | 2.301 | 2.288 | -9.344 | -9.357 | 508 | 592 | 569 | 508 | 2288 | 8226 |  | GOUG | CIGR | 10:04 | 10:18 | 10:14 | 35 | 123 | 10 | EXT | Задир. |  | (c)
90973.91 | 0 | 0 | -11.575 | -11.575 | 11 | 1802 | 1555 | 11 |  | 8228 | Нарушение формы кольцевого шва | GWAN |  | 09:03 | 01:52 | 13:12 | 0 | 3089 |  | EXT | Нарушение формы кольцевого шва |  | (c)
90997.147 | 0.057 | 0.029 | -11.588 | -11.616 | -879 | -819 | -709 | 539 | 29 | 8230 |  | CORR | GENE | 06:42 | 06:51 | 07:09 | 73 | 340 | 12 | EXT |  | 0.89 | (c)
91065.665 | 0 | 0 | -11.33 | -11.33 | 1748 | -1892 | -1896 | 1080 |  | 8236 | Нарушение формы кольцевого шва | GWAN |  | 07:23 | 09:35 | 09:34 | 0 | 1634 |  | EXT | Нарушение формы кольцевого шва Аномалия находится на упругопластическом изгибе: R=455 D, максимальное растяжение на 5.3 час. |  | (c)
91128.921 | 6.551 | 6.533 | -4.084 | -4.102 | -1696 | -1599 | -1647 | 1599 | 4077 | 8241 |  | CORR | CIGR | 07:59 | 08:15 | 08:07 | 25 | 97 | 10 | EXT | Аномалия находится на отводе. | 0.89 | (c)
91192.916 | 2.526 | 2.515 | -8.934 | -8.945 | 1241 | 1275 | 1270 | 1241 | 2515 | 8247 |  | GOUG | CIGR | 09:57 | 10:02 | 10:01 | 26 | 57 | 10 | EXT | Аномалия находится на отводе. Задир. |  | (c)
91324.305 | 8.045 | 8.004 | -3.56 | -3.601 | -1449 | -1300 | -1356 | 1263 | 3553 | 8258 |  | CORR | CIGR | 08:12 | 08:37 | 08:27 | 48 | 186 | 10 | EXT | Аномалия находится на отводе. | 0.89 | (c)
91575.14 | 0 | 0 | -11.23 | -11.23 | 151 | 529 | 503 | 151 |  | 8281 | Нарушение формы кольцевого шва | GWAN |  | 06:37 | 07:38 | 07:33 | 0 | 703 |  | EXT | Нарушение формы кольцевого шва |  | (c)
91620.755 | 0 | 0 | -11.42 | -11.42 | -1832 | -1624 | -1697 | 1563 | 0 | 8285 | Подгиб кромки со смещением | GWAN |  | 01:54 | 02:27 | 02:16 | 0 | 269 | 22 | EXT | Подгиб кромки со смещением Величина смещения - 4.1 мм. Аномалия находится на упругопластическом изгибе: R=421 D, максимальное растяжение на 6.4 час. |  | (c)
91666.55 | 0 | 0 | -10.775 | -10.775 | 169 | 408 | 2087 | 169 |  | 8289 | Нарушение формы кольцевого шва | GWAN |  | 09:30 | 10:09 | 14:40 | 0 | 3835 |  | EXT | Нарушение формы кольцевого шва |  | (c)
91677.325 | 0 | 0 | -11.4 | -11.4 | 2015 | -90 | -963 | 0 |  | 8290 | Нарушение формы кольцевого шва | GWAN |  | 01:55 | 08:15 | 05:54 | 0 | 2965 |  | EXT | Нарушение формы кольцевого шва |  | (c)
91817.23 | 3.04 | 2.724 | -8.475 | -8.791 | -1697 | -1621 | -1536 | 1376 | 2724 | 8302 |  | GOUG | GENE | 11:03 | 11:16 | 11:29 | 714 | 322 | 10 | EXT | Зона задиров. |  | (c)
91820.269 | 6.079 | 6.068 | -5.436 | -5.447 | 787 | 904 | 846 | 787 | 5426 | 8302 |  | GOUG | CIGR | 05:44 | 06:03 | 05:54 | 21 | 117 | 20 | EXT | Задир. |  | (b)
91961.755 | 0 | 0 | -11.535 | -11.535 | -2066 | -701 | -1173 | 281 |  | 8315 | Нарушение формы кольцевого шва | GWAN |  | 03:50 | 07:31 | 06:14 | 0 | 1786 |  | EXT | Нарушение формы кольцевого шва |  | (c)
92063.085 | 0 | 0 | -11.45 | -11.45 | -846 | -518 | -546 | 247 |  | 8324 | Нарушение формы кольцевого шва | GWAN |  | 09:08 | 10:00 | 09:56 | 0 | 599 |  | EXT | Нарушение формы кольцевого шва |  | (c)
92096.845 | 0 | 0 | -1.48 | -1.48 | 137 | 1872 | -2118 | 88 |  | 8332 | Нарушение формы кольцевого шва | GWAN |  | 05:07 | 09:47 | 11:03 | 0 | 4412 |  | EXT | Нарушение формы кольцевого шва |  | (c)
92184.042 | 7.732 | 7.724 | -3.223 | -3.231 | 1772 | 1783 | 1786 | 1772 | 3201 | 8340 | Заварка технологического отверстия | ARTD | PITT | 01:38 | 01:40 | 01:41 | 30 | 26 |  | EXT | Заварка технологического отверстия Эквивалент потери металла 37%. Аномалия находится на отводе. |  | (c)
92199.096 | 0.521 | 0.505 | -10.864 | -10.88 | -2085 | -1939 | -1963 | 1841 | 505 | 8342 |  | CORR | CIGR | 09:01 | 09:25 | 09:21 | 51 | 244 | 11 | EXT | Аномалия находится на отводе. | 0.89 | (c)
92202.924 | 4.349 | 4.289 | -7.036 | -7.096 | 1914 | 2205 | 2187 | 1914 | 4289 | 8342 |  | CORR | GENE | 07:46 | 08:34 | 08:31 | 124 | 547 | 12 | EXT | Аномалия находится на отводе. | 0.9 | (c)
92205.873 | 7.298 | 7.269 | -4.087 | -4.116 | 41 | 278 | 188 | 41 | 4069 | 8342 |  | CORR | CIGR | 02:44 | 03:23 | 03:08 | 47 | 293 | 13 | EXT | Аномалия находится на отводе. | 0.89 | (c)
92209.96 | 0 | 0 | -11.51 | -11.51 | 549 | 1132 | 920 | 549 |  | 8343 | Нарушение формы кольцевого шва | GWAN |  | 03:60 | 05:34 | 04:60 | 0 | 743 |  | EXT | Нарушение формы кольцевого шва Аномалия находится на отводе. |  | (c)
92216.748 | 6.788 | 6.758 | -4.722 | -4.752 | 1372 | 1608 | 1582 | 1372 | 4669 | 8343 |  | CORR | GENE | 06:13 | 06:51 | 06:46 | 83 | 419 | 11 | EXT | Аномалия находится на отводе. | 0.89 | (c)
92233.04 | 0 | 0 | -11.565 | -11.565 | -1922 | -1719 | -1499 | 1076 |  | 8345 | Нарушение формы кольцевого шва | GWAN |  | 02:10 | 02:42 | 03:18 | 0 | 847 |  | EXT | Нарушение формы кольцевого шва Аномалия находится на упругопластическом изгибе: R=507 D, максимальное растяжение на 0.1 час. |  | (c)
92390.922 | 9.772 | 9.731 | -1.793 | -1.834 | 2075 | 2075 | 2090 | 2075 | 1784 | 8358 | Заварка технологического отверстия | ARTD | PITT | 01:53 | 01:53 | 01:55 | 50 | 31 |  | EXT | Заварка технологического отверстия Эквивалент потери металла 33%. Аномалия находится на отводе. |  | (c)
92423.935 | 0 | 0 | -1.8 | -1.8 | 1288 | 1837 | 1723 | 1288 |  | 8365 | Нарушение формы кольцевого шва | GWAN |  | 09:33 | 11:01 | 10:43 | 0 | 870 |  | EXT | Нарушение формы кольцевого шва |  | (c)
92425.735 | 0 | 0 | -10.475 | -10.475 | 1613 | -2056 | 2165 | 1613 |  | 8366 | Нарушение формы кольцевого шва | GWAN |  | 02:38 | 04:46 | 04:07 | 0 | 1105 |  | EXT | Нарушение формы кольцевого шва |  | (c)
92446.955 | 0 | 0 | -9.465 | -9.465 | 2150 | -244 | -878 | 0 |  | 8368 | Нарушение формы кольцевого шва | GWAN |  | 01:05 | 06:38 | 04:56 | 0 | 2866 |  | EXT | Нарушение формы кольцевого шва |  | (c)
92456.42 | 0 | 0 | -11.43 | -11.43 | -1237 | -302 | -603 | 0 |  | 8369 | Нарушение формы кольцевого шва | GWAN |  | 02:04 | 04:35 | 03:46 | 0 | 1268 |  | EXT | Нарушение формы кольцевого шва |  | (c)
92477.204 | 1.809 | 1.637 | -3.026 | -3.198 | -1310 | -1208 | -1205 | 1100 | 1637 | 8372 |  | GOUG | GENE | 00:37 | 00:54 | 00:54 | 325 | 210 | 10 | EXT | Задир. |  | (c)
92491.765 | 0 | 0 | -11.575 | -11.575 | 289 | 1368 | -2027 | 118 |  | 8374 | Нарушение формы кольцевого шва | GWAN |  | 01:12 | 04:06 | 06:59 | 0 | 4290 |  | EXT | Нарушение формы кольцевого шва |  | (c)
92518.708 | 4.168 | 4.044 | -7.252 | -7.376 | 858 | 1737 | 1301 | 858 | 4044 | 8376 |  | CORR | GENE | 03:37 | 05:59 | 04:48 | 214 | 886 | 10 | EXT |  | 0.91 | (c)
92520.451 | 5.911 | 5.911 | -5.509 | -5.509 | 936 | 1705 | 1554 | 936 | 5213 | 8376 |  | CORR | GENE | 03:49 | 05:53 | 05:29 | 296 | 1236 | 14 | EXT |  | 0.93 | (c)
92525.96 | 0 | 0 | -11.56 | -11.56 | -2093 | -1340 | -1546 | 1000 | 0 | 8377 | Смещение кромок | GWAN |  | 05:18 | 07:19 | 06:46 | 0 | 1093 | 16 | EXT | Смещение кромок Наружу Величина смещения - 3.1 мм. |  | (c)
92575.84 | 0 | 0 | -3.205 | -3.205 | 1169 | 2047 | -2110 | 929 |  | 8382 | Нарушение формы кольцевого шва | GWAN |  | 10:41 | 01:03 | 13:52 | 0 | 2363 |  | EXT | Нарушение формы кольцевого шва |  | (c)
92575.84 | 0 | 0 | -3.205 | -3.205 | -722 | -484 | -330 | 0 | 0 | 8382 | Непровар / утяжина | GWAN |  | 05:36 | 06:14 | 06:39 | 0 | 784 | 20 | INT | Непровар / утяжина |  | (b)
92579.045 | 0 | 0 | -4.61 | -4.61 | 1199 | 1420 | 1647 | 1199 |  | 8383 | Нарушение формы кольцевого шва | GWAN |  | 05:56 | 06:32 | 07:09 | 0 | 895 |  | EXT | Нарушение формы кольцевого шва |  | (c)
92579.045 | 0 | 0 | -4.61 | -4.61 | -2105 | -1858 | -693 | 719 |  | 8383 | Нарушение формы кольцевого шва | GWAN |  | 09:03 | 09:43 | 12:51 | 0 | 2825 |  | EXT | Нарушение формы кольцевого шва |  | (c)
92594.265 | 0 | 0 | -11.49 | -11.49 | -2092 | -420 | -380 | 0 |  | 8385 | Нарушение формы кольцевого шва | GWAN |  | 01:46 | 06:16 | 06:23 | 0 | 3423 |  | EXT | Нарушение формы кольцевого шва |  | (c)
92641.678 | 1.603 | 1.564 | -9.932 | -9.971 | 189 | 253 | 313 | 189 | 1564 | 8389 |  | CORR | GENE | 07:26 | 07:37 | 07:46 | 62 | 247 | 15 | EXT |  | 0.89 | (c)
92667.7 | 0 | 0 | -2.445 | -2.445 | 75 | 294 | 266 | 75 | 0 | 8392 | Непровар / утяжина | GWAN |  | 03:49 | 04:25 | 04:20 | 0 | 383 | 10 | INT | Непровар / утяжина |  | (c)
92667.7 | 0 | 0 | -2.445 | -2.445 | 553 | 628 | 613 | 553 | 0 | 8392 | Непровар / утяжина | GWAN |  | 05:07 | 05:19 | 05:16 | 0 | 121 | 10 | INT | Непровар / утяжина |  | (c)
92667.7 | 0 | 0 | -2.445 | -2.445 | 1544 | 1691 | 1783 | 1544 | 0 | 8392 | Непровар / утяжина | GWAN |  | 07:47 | 08:10 | 08:25 | 0 | 477 | 17 | INT | Непровар / утяжина |  | (b)
92676.319 | 6.174 | 6.161 | -2.341 | -2.354 | 417 | 550 | 491 | 417 | 2325 | 8393 |  | CORR | CIGR | 04:22 | 04:44 | 04:34 | 29 | 148 | 10 | EXT | Аномалия находится на отводе. | 0.89 | (c)
92707.148 | 5.533 | 5.52 | -6.047 | -6.06 | 441 | 469 | 499 | 441 | 5520 | 8396 |  | CORR | GENE | 05:15 | 05:19 | 05:24 | 78 | 115 | 12 | EXT |  | 0.89 | (c)
92708.358 | 6.743 | 6.72 | -4.837 | -4.86 | 516 | 581 | 575 | 516 | 4731 | 8396 |  | CORR | GENE | 05:26 | 05:37 | 05:36 | 129 | 119 | 10 | EXT |  | 0.89 | (c)
92712.284 | 10.669 | 10.655 | -0.911 | -0.925 | 623 | 655 | 676 | 623 | 901 | 8396 |  | GOUG | CIGR | 05:44 | 05:49 | 05:52 | 24 | 108 | 10 | EXT | Задир. |  | (c)
92713.185 | 11.57 | 11.481 | -0.01 | -0.099 | -135 | 279 | 749 | 0 | 10 | 8396 |  | CORR | GENE | 03:41 | 04:48 | 06:04 | 89 | 1768 | 14 | EXT |  | 0.89 | (c)
92713.195 | 0 | 0 | -10.2 | -10.2 | -398 | -146 | 340 | 0 |  | 8397 | Коррозия на шве | GWAN |  | 04:58 | 05:39 | 06:58 | 0 | 1478 | 15 | EXT | Коррозия на шве |  | (c)
92715.904 | 2.709 | 2.384 | -7.491 | -7.816 | -967 | -889 | -914 | 860 | 2384 | 8397 |  | GOUG | GENE | 03:27 | 03:39 | 03:35 | 520 | 107 | 10 | EXT | Зона задиров. |  | (c)
92723.395 | 0 | 0 | -11.63 | -11.63 | 1258 | 1532 | 1474 | 1258 |  | 8398 | Нарушение формы кольцевого шва | GWAN |  | 00:27 | 01:11 | 01:02 | 0 | 432 |  | EXT | Нарушение формы кольцевого шва |  | (c)
92758.163 | 0.088 | 0.066 | -6.522 | -6.544 | 878 | 1357 | 1220 | 878 | 66 | 8401 |  | CORR | CIGR | 06:28 | 07:45 | 07:23 | 45 | 684 | 15 | EXT |  | 0.89 | (c)
92763.952 | 5.877 | 5.665 | -0.733 | -0.945 | 280 | 357 | 370 | 280 | 706 | 8401 |  | CORR | GENE | 04:51 | 05:03 | 05:06 | 239 | 180 | 11 | EXT |  | 0.91 | (c)
92764.685 | 0 | 0 | -2.9 | -2.9 | 1447 | 1573 | 1535 | 1447 | 0 | 8402 | Непровар / утяжина | GWAN |  | 06:11 | 06:32 | 06:25 | 0 | 176 | 11 | INT | Непровар / утяжина |  | (c)
92767.255 | 2.57 | 2.534 | -0.33 | -0.366 | 769 | 929 | 926 | 769 | 306 | 8402 |  | CORR | GENE | 04:22 | 04:48 | 04:47 | 60 | 313 | 13 | EXT |  | 0.89 | (c)
92768 | 0.415 | 0.371 | -1.695 | -1.739 | 348 | 571 | 517 | 348 | 371 | 8403 |  | CORR | GENE | 05:06 | 05:41 | 05:33 | 60 | 336 | 11 | EXT |  | 0.89 | (c)
92768.015 | 0.43 | 0.354 | -1.68 | -1.756 | 808 | 1110 | 1020 | 808 | 354 | 8403 |  | CORR | GENE | 06:20 | 07:08 | 06:54 | 98 | 424 | 11 | EXT |  | 0.89 | (c)
92781.215 | 0 | 0 | -11.67 | -11.67 | -103 | 44 | 32 | 0 | 0 | 8405 | Подгиб кромки со смещением | GWAN |  | 11:19 | 11:42 | 11:40 | 0 | 269 | 25 | EXT | Подгиб кромки со смещением Аномалия находится на отводе. Величина смещения - 4.8 мм. |  | (c)