## Аномалии
Расстояние, м | От левого шва до точки максимума, м | От левого шва до начала, м | От правого шва до точки максимума, м | От правого шва до начала, м | От продольного шва до точки начала дефекта, мм | От продольного шва до точки максимума, мм | От продольного шва до центра, мм | Минимальное расстояние до продольного шва, мм | Минимальное расстояние до кольцевого шва, мм | Номер трубы | Описание | Характер аббр. | Класс размера аббр. | Ориентация точки начала дефекта, ч:мин | Ориентация точки максимума, ч:мин | Ориентация центра, ч:мин | Длина, мм | Ширина, мм | Глубина, % | Расположение | Комментарий | КБД | Опасность
43.117 | 0 | -0.043 | -4.571 | -4.614 | 1573 | 2166 | 2025 | 1573 |  | 7б | Нарушение формы кольцевого шва | GWAN |  | 01:39 | 03:14 | 02:52 | 0 | 905 |  | EXT | Нарушение формы кольцевого шва |  | (c)
47.688 | 0 | -0.034 | -6.607 | -6.641 | -1876 | -1428 | -1037 | 197 |  | 8а | Нарушение формы кольцевого шва | GWAN |  | 06:26 | 07:39 | 08:42 | 0 | 1679 |  | EXT | Нарушение формы кольцевого шва |  | (c)
65.68 | 0 | -0.01 | -11.64 | -11.65 | 272 | 434 | 543 | 272 |  | 10 | Нарушение формы кольцевого шва | GWAN |  | 04:24 | 04:50 | 05:07 | 0 | 541 |  | EXT | Нарушение формы кольцевого шва Аномалия находится на отводе. |  | (c)
65.68 | 0 | -0.02 | -11.64 | -11.66 | 1246 | 1573 | 1673 | 1246 |  | 10 | Нарушение формы кольцевого шва | GWAN |  | 07:01 | 07:54 | 08:10 | 0 | 854 |  | EXT | Нарушение формы кольцевого шва Аномалия находится на отводе. |  | (c)
99.63 | 0 | -0.032 | -11.045 | -11.077 | 1865 | 2121 | -2194 | 1792 |  | 13 | Нарушение формы кольцевого шва | GWAN |  | 00:39 | 01:21 | 01:44 | 0 | 805 |  | EXT | Нарушение формы кольцевого шва |  | (c)
99.63 | 0 | -0.018 | -11.045 | -11.063 | -844 | -518 | -416 | 0 |  | 13 | Нарушение формы кольцевого шва | GWAN |  | 05:22 | 06:15 | 06:31 | 0 | 856 |  | EXT | Нарушение формы кольцевого шва |  | (c)
132.41 | 0 | -0.014 | -5.66 | -5.674 | 606 | 1131 | 1093 | 606 |  | 16 | Нарушение формы кольцевого шва | GWAN |  | 02:54 | 04:19 | 04:13 | 0 | 975 |  | EXT | Нарушение формы кольцевого шва |  | (c)
132.41 | 0 | -0.022 | -5.66 | -5.682 | 1858 | -1646 | -2077 | 1551 |  | 16 | Нарушение формы кольцевого шва | GWAN |  | 06:16 | 08:51 | 07:41 | 0 | 1052 |  | EXT | Нарушение формы кольцевого шва |  | (c)
138.07 | 0 | -0.035 | -11.39 | -11.425 | 1559 | 2174 | 1917 | 1559 |  | 17 | Нарушение формы кольцевого шва | GWAN |  | 10:22 | 00:01 | 11:20 | 0 | 717 |  | EXT | Нарушение формы кольцевого шва |  | (c)
138.07 | 0 | -0.035 | -11.39 | -11.425 | 581 | 955 | 798 | 581 |  | 17 | Нарушение формы кольцевого шва | GWAN |  | 07:44 | 08:45 | 08:19 | 0 | 433 |  | EXT | Нарушение формы кольцевого шва |  | (c)
149.46 | 0 | -0.02 | -11.255 | -11.275 | 591 | 939 | 951 | 591 |  | 18 | Нарушение формы кольцевого шва | GWAN |  | 04:58 | 05:54 | 05:56 | 0 | 721 |  | EXT | Нарушение формы кольцевого шва Аномалия находится на отводе. |  | (c)
172.14 | 0 | -0.036 | -11.085 | -11.121 | -2031 | -1180 | -1292 | 554 |  | 20 | Нарушение формы кольцевого шва | GWAN |  | 10:53 | 01:10 | 12:52 | 0 | 1478 |  | EXT | Нарушение формы кольцевого шва |  | (c)
183.225 | 0 | -0.04 | -11.505 | -11.545 | 1963 | -2044 | -2209 | 1920 |  | 21 | Нарушение формы кольцевого шва | GWAN |  | 00:24 | 01:37 | 01:11 | 0 | 578 |  | EXT | Нарушение формы кольцевого шва |  | (c)
183.225 | 0 | -0.028 | -11.505 | -11.533 | -647 | 250 | -121 | 0 |  | 21 | Нарушение формы кольцевого шва | GWAN |  | 05:23 | 07:47 | 06:47 | 0 | 1052 |  | EXT | Нарушение формы кольцевого шва |  | (c)
194.73 | 0 | -0.021 | -11.66 | -11.681 | 1486 | 1794 | 1738 | 1486 |  | 22 | Нарушение формы кольцевого шва | GWAN |  | 04:49 | 05:39 | 05:30 | 0 | 505 |  | EXT | Нарушение формы кольцевого шва |  | (c)
206.39 | 0 | -0.036 | -10.89 | -10.926 | -591 | -52 | -194 | 0 |  | 23 | Нарушение формы кольцевого шва | GWAN |  | 06:20 | 07:47 | 07:24 | 0 | 795 |  | EXT | Нарушение формы кольцевого шва |  | (c)
284.28 | 0 | -0.024 | -11.355 | -11.379 | -269 | 1322 | 1247 | 0 |  | 30 | Нарушение формы кольцевого шва | GWAN |  | 06:10 | 10:27 | 10:14 | 0 | 3033 |  | EXT | Нарушение формы кольцевого шва |  | (c)
295.635 | 0 | -0.025 | -11.65 | -11.675 | -1502 | -1229 | -372 | 0 |  | 31 | Нарушение формы кольцевого шва | GWAN |  | 06:35 | 07:19 | 09:38 | 0 | 2260 |  | EXT | Нарушение формы кольцевого шва Аномалия находится на упругопластическом изгибе: R=401 D, максимальное растяжение на 6.4 час. |  | (c)
307.285 | 0 | -0.029 | -11.66 | -11.689 | -439 | -221 | -154 | 0 |  | 32 | Нарушение формы кольцевого шва | GWAN |  | 02:25 | 03:00 | 03:11 | 0 | 570 |  | EXT | Нарушение формы кольцевого шва Аномалия находится на упругопластическом изгибе: R=514 D, максимальное растяжение на 6.3 час. |  | (c)
307.285 | 0 | 0 | -11.66 | -11.66 | 1640 | -2002 | -2076 | 1332 | 0 | 32 |  | GWAN |  | 08:00 | 10:13 | 10:01 | 0 | 1489 |  | EXT | Место ремонта. Аномалия находится на упругопластическом изгибе: R=514 D, максимальное растяжение на 6.3 час. |  | (c)
318.945 | 0 | -0.032 | -11.655 | -11.687 | -1260 | -769 | -872 | 484 |  | 33 | Нарушение формы кольцевого шва | GWAN |  | 00:25 | 01:45 | 01:28 | 0 | 776 |  | EXT | Нарушение формы кольцевого шва |  | (c)
318.945 | 0 | -0.033 | -11.655 | -11.688 | 1320 | 2020 | 1846 | 1320 |  | 33 | Нарушение формы кольцевого шва | GWAN |  | 07:22 | 09:15 | 08:47 | 0 | 1053 |  | EXT | Нарушение формы кольцевого шва |  | (c)
330.6 | 0 | -0.028 | -11.435 | -11.463 | 902 | 1144 | 1157 | 902 |  | 34 | Нарушение формы кольцевого шва | GWAN |  | 02:05 | 02:44 | 02:46 | 0 | 508 |  | EXT | Нарушение формы кольцевого шва |  | (c)
342.035 | 0 | 0 | -11.57 | -11.57 | -702 | -378 | -345 | 0 | 0 | 35 | Непровар / утяжина | GWAN |  | 05:23 | 06:15 | 06:21 | 0 | 714 | 24 | INT | Непровар / утяжина |  | (b)
353.605 | 0 | -0.007 | -11.34 | -11.347 | 1290 | 1544 | 1533 | 1290 | 0 | 36 | Внутришовный дефект | GWAN |  | 05:00 | 05:41 | 05:39 | 0 | 485 | 19 | MID | Внутришовный дефект |  | (c)
364.945 | 0 | -0.032 | -11.37 | -11.402 | -318 | 543 | 204 | 0 |  | 37 | Нарушение формы кольцевого шва | GWAN |  | 07:51 | 10:10 | 09:15 | 0 | 1044 |  | EXT | Нарушение формы кольцевого шва |  | (c)
364.945 | 0 | -0.043 | -11.37 | -11.413 | 1060 | 1157 | 1542 | 1060 |  | 37 | Нарушение формы кольцевого шва | GWAN |  | 11:33 | 11:49 | 12:51 | 0 | 964 |  | EXT | Нарушение формы кольцевого шва |  | (c)
376.315 | 0 | -0.021 | -11.63 | -11.651 | 495 | 602 | 813 | 495 |  | 38 | Нарушение формы кольцевого шва | GWAN |  | 05:31 | 05:48 | 06:22 | 0 | 637 |  | EXT | Нарушение формы кольцевого шва |  | (c)
422.545 | 0 | -0.033 | -11.42 | -11.453 | -2098 | -1747 | -1867 | 1636 |  | 42 | Нарушение формы кольцевого шва | GWAN |  | 02:60 | 03:57 | 03:37 | 0 | 462 |  | EXT | Нарушение формы кольцевого шва |  | (c)
454.42 | 0 | -0.027 | -10.715 | -10.742 | 441 | 946 | 1109 | 441 |  | 45 | Нарушение формы кольцевого шва | GWAN |  | 05:15 | 06:36 | 07:03 | 0 | 1335 |  | EXT | Нарушение формы кольцевого шва |  | (c)
465.135 | 0 | -0.029 | -11.145 | -11.174 | -1293 | -1139 | -755 | 217 |  | 46 | Нарушение формы кольцевого шва | GWAN |  | 01:18 | 01:43 | 02:45 | 0 | 1076 |  | EXT | Нарушение формы кольцевого шва |  | (c)
465.135 | 0 | -0.03 | -11.145 | -11.175 | 2155 | -2088 | -2078 | 1850 |  | 46 | Нарушение формы кольцевого шва | GWAN |  | 10:35 | 11:10 | 11:12 | 0 | 457 |  | EXT | Нарушение формы кольцевого шва |  | (c)
499.025 | 0 | -0.027 | -11.015 | -11.042 | -2015 | -1247 | -1585 | 1155 |  | 49 | Нарушение формы кольцевого шва | GWAN |  | 01:45 | 03:49 | 02:55 | 0 | 859 |  | EXT | Нарушение формы кольцевого шва |  | (c)
499.025 | 0 | -0.027 | -11.015 | -11.042 | -916 | -477 | -423 | 0 |  | 49 | Нарушение формы кольцевого шва | GWAN |  | 04:43 | 05:53 | 06:02 | 0 | 987 |  | EXT | Нарушение формы кольцевого шва |  | (c)
510.04 | 0 | -0.029 | -11.575 | -11.604 | -171 | 1068 | 511 | 0 |  | 50 | Нарушение формы кольцевого шва | GWAN |  | 00:12 | 03:32 | 02:03 | 0 | 1365 |  | EXT | Нарушение формы кольцевого шва |  | (c)
510.04 | 0 | -0.031 | -11.575 | -11.606 | 1390 | -2142 | 2027 | 1390 |  | 50 | Нарушение формы кольцевого шва | GWAN |  | 04:24 | 06:54 | 06:07 | 0 | 1274 |  | EXT | Нарушение формы кольцевого шва |  | (c)
521.615 | 0 | -0.037 | -11.635 | -11.672 | 326 | 534 | 804 | 326 |  | 51 | Нарушение формы кольцевого шва | GWAN |  | 01:11 | 01:44 | 02:28 | 0 | 957 |  | EXT | Нарушение формы кольцевого шва |  | (c)
521.615 | 0 | -0.028 | -11.635 | -11.663 | 1851 | -1667 | -1897 | 1183 |  | 51 | Нарушение формы кольцевого шва | GWAN |  | 05:17 | 07:49 | 07:12 | 0 | 1426 |  | EXT | Нарушение формы кольцевого шва |  | (c)
582.077 | 3.702 | 3.66 | -7.918 | -7.96 | 328 | 389 | 378 | 328 | 3660 | 56 |  | GOUG | GENE | 04:08 | 04:18 | 04:16 | 78 | 101 | 10 | EXT | Задир. |  | (c)
582.101 | 3.726 | 3.684 | -7.894 | -7.936 | 520 | 627 | 604 | 520 | 3684 | 56 |  | GOUG | GENE | 04:39 | 04:56 | 04:52 | 65 | 168 | 10 | EXT | Задир. |  | (c)
601.645 | 0 | -0.023 | -11.62 | -11.643 | 314 | 1263 | 854 | 314 |  | 58 | Нарушение формы кольцевого шва | GWAN |  | 02:60 | 05:33 | 04:27 | 0 | 1081 |  | EXT | Нарушение формы кольцевого шва |  | (c)
613.265 | 0 | -0.025 | -11.23 | -11.255 | -731 | -445 | -311 | 0 |  | 59 | Нарушение формы кольцевого шва | GWAN |  | 01:18 | 02:04 | 02:26 | 0 | 841 |  | EXT | Нарушение формы кольцевого шва |  | (c)
624.495 | 0 | -0.03 | -6.555 | -6.585 | -1579 | -1283 | -1031 | 482 |  | 60 | Нарушение формы кольцевого шва | GWAN |  | 01:12 | 02:00 | 02:41 | 0 | 1098 |  | EXT | Нарушение формы кольцевого шва |  | (c)
631.05 | 0 | -0.022 | -0.53 | -0.552 | -1731 | 185 | -474 | 0 |  | 61 | Нарушение формы кольцевого шва | GWAN |  | 01:34 | 06:44 | 04:57 | 0 | 2514 |  | EXT | Нарушение формы кольцевого шва |  | (c)
653.54 | 0 | -0.018 | -9.56 | -9.578 | -1520 | -1117 | -1078 | 637 |  | 66а | Нарушение формы кольцевого шва | GWAN |  | 05:39 | 06:44 | 06:50 | 0 | 883 |  | EXT | Нарушение формы кольцевого шва |  | (c)
704.06 | 0 | -0.03 | -11.33 | -11.36 | -2096 | -1975 | -1627 | 1159 |  | 74 | Нарушение формы кольцевого шва | GWAN |  | 09:50 | 10:09 | 11:05 | 0 | 937 |  | EXT | Нарушение формы кольцевого шва Аномалия находится на отводе. |  | (c)
726.925 | 0 | -0.034 | -11.155 | -11.189 | 1345 | 1452 | 1632 | 1345 |  | 76 | Нарушение формы кольцевого шва | GWAN |  | 01:40 | 01:58 | 02:27 | 0 | 574 |  | EXT | Нарушение формы кольцевого шва |  | (c)
828.97 | 0 | -0.025 | -11.165 | -11.19 | -1768 | -1461 | -1550 | 1332 |  | 85 | Нарушение формы кольцевого шва | GWAN |  | 02:26 | 03:16 | 03:02 | 0 | 436 |  | EXT | Нарушение формы кольцевого шва Аномалия находится на упругопластическом изгибе: R=492 D, максимальное растяжение на 6 час. |  | (c)
840.135 | 0 | -0.014 | -11.61 | -11.624 | 1940 | -2170 | -2196 | 1871 |  | 86 | Нарушение формы кольцевого шва | GWAN |  | 07:56 | 08:53 | 08:49 | 0 | 649 |  | EXT | Нарушение формы кольцевого шва Аномалия находится на упругопластическом изгибе: R=727 D, максимальное растяжение на 5.9 час. |  | (c)
846.457 | 6.322 | 6.286 | -5.288 | -5.324 | 35 | 76 | 165 | 35 | 5267 | 86 |  | CORR | GENE | 02:49 | 02:56 | 03:10 | 57 | 260 | 10 | EXT | Аномалия находится на упругопластическом изгибе: R=873 D, максимальное растяжение на 6 час. | 0.89 | (c)
846.644 | 6.509 | 6.497 | -5.101 | -5.113 | 64 | 123 | 110 | 64 | 5087 | 86 |  | CORR | CIGR | 02:54 | 03:03 | 03:01 | 26 | 92 | 13 | EXT | Аномалия находится на упругопластическом изгибе: R=873 D, максимальное растяжение на 6 час. | 0.89 | (c)
860.438 | 8.693 | 8.678 | -2.972 | -2.987 | -573 | -531 | -523 | 473 | 2958 | 87 |  | CORR | CIGR | 05:00 | 05:07 | 05:08 | 29 | 100 | 10 | EXT |  | 0.89 | (c)
861.356 | 9.611 | 9.163 | -2.054 | -2.502 | 300 | 331 | 335 | 300 | 1983 | 87 |  | CORR | GENE | 07:21 | 07:26 | 07:27 | 519 | 70 | 12 | EXT |  | 0.95 | (c)
862.87 | 11.125 | 11.007 | -0.54 | -0.658 | -521 | -490 | -484 | 448 | 372 | 87 |  | CORR | GENE | 05:09 | 05:14 | 05:15 | 286 | 74 | 12 | EXT |  | 0.92 | (c)
863.134 | 11.389 | 11.251 | -0.276 | -0.414 | -394 | -360 | -363 | 331 | 201 | 87 |  | CORR | GENE | 05:29 | 05:35 | 05:34 | 213 | 63 | 10 | EXT |  | 0.91 | (c)
875.095 | 0 | -0.027 | -11.62 | -11.647 | -185 | -15 | 63 | 0 |  | 89 | Нарушение формы кольцевого шва | GWAN |  | 02:07 | 02:34 | 02:47 | 0 | 496 |  | EXT | Нарушение формы кольцевого шва |  | (c)
884.592 | 9.497 | 9.461 | -2.123 | -2.159 | 1228 | 2058 | 1689 | 1228 | 2097 | 89 |  | CORR | GENE | 05:55 | 08:09 | 07:09 | 62 | 921 | 21 | EXT |  | 0.89 | (c)
885.04 | 9.945 | 9.936 | -1.675 | -1.684 | 1728 | 1801 | 1793 | 1728 | 1655 | 89 |  | CORR | CIGR | 07:15 | 07:27 | 07:26 | 29 | 130 | 14 | EXT |  | 0.89 | (c)
886.093 | 10.998 | 10.985 | -0.622 | -0.635 | 1717 | 1771 | 1796 | 1717 | 593 | 89 |  | CORR | CIGR | 07:14 | 07:22 | 07:26 | 42 | 158 | 10 | EXT |  | 0.89 | (c)
887.676 | 0.961 | 0.939 | -10.649 | -10.671 | -262 | -203 | -201 | 139 | 939 | 90 |  | GOUG | CIGR | 04:57 | 05:07 | 05:07 | 44 | 122 | 12 | EXT | Задир. |  | (c)
891.651 | 4.936 | 4.904 | -6.674 | -6.706 | -39 | 114 | 166 | 0 | 4904 | 90 |  | CORR | CIGR | 05:33 | 05:58 | 06:06 | 54 | 410 | 12 | EXT |  | 0.89 | (c)
891.898 | 5.183 | 5.158 | -6.427 | -6.452 | 427 | 515 | 509 | 427 | 5158 | 90 |  | CORR | CIGR | 06:48 | 07:03 | 07:02 | 43 | 163 | 10 | EXT |  | 0.89 | (c)
892.076 | 5.361 | 5.33 | -6.249 | -6.28 | -158 | 291 | 123 | 0 | 5330 | 90 |  | CORR | GENE | 05:14 | 06:26 | 05:59 | 240 | 563 | 15 | EXT |  | 0.92 | (c)
892.242 | 5.527 | 5.507 | -6.083 | -6.103 | -1355 | -916 | -1031 | 707 | 5507 | 90 |  | CORR | GENE | 02:01 | 03:12 | 02:53 | 75 | 647 | 15 | EXT |  | 0.89 | (c)
892.462 | 5.747 | 5.659 | -5.863 | -5.951 | 521 | 835 | 847 | 521 | 5659 | 90 |  | CORR | GENE | 07:03 | 07:54 | 07:56 | 131 | 653 | 11 | EXT |  | 0.9 | (c)
892.485 | 5.77 | 5.721 | -5.84 | -5.889 | -1137 | -396 | -569 | 0 | 5614 | 90 |  | CORR | GENE | 02:36 | 04:36 | 04:08 | 275 | 1137 | 13 | EXT |  | 0.92 | (c)
892.635 | 5.92 | 5.883 | -5.69 | -5.727 | 32 | 297 | 222 | 32 | 5641 | 90 |  | CORR | GENE | 05:45 | 06:27 | 06:15 | 86 | 381 | 14 | EXT |  | 0.89 | (c)
893.179 | 6.464 | 6.388 | -5.146 | -5.222 | -285 | -135 | 74 | 0 | 5090 | 90 |  | CORR | GENE | 04:53 | 05:18 | 05:51 | 132 | 718 | 12 | EXT |  | 0.9 | (c)
893.355 | 6.64 | 6.613 | -4.97 | -4.997 | 95 | 239 | 238 | 95 | 4944 | 90 |  | CORR | CIGR | 05:55 | 06:18 | 06:18 | 53 | 286 | 13 | EXT |  | 0.89 | (c)
894.045 | 7.33 | 7.15 | -4.28 | -4.46 | -109 | 89 | 159 | 0 | 4141 | 90 |  | CORR | GENE | 05:22 | 05:54 | 06:05 | 319 | 537 | 10 | EXT |  | 0.92 | (c)
894.917 | 8.202 | 8.182 | -3.408 | -3.428 | -214 | -67 | -57 | 0 | 3340 | 90 |  | CORR | GENE | 05:05 | 05:29 | 05:30 | 88 | 315 | 10 | EXT |  | 0.89 | (c)
910.055 | 0 | -0.015 | -11.31 | -11.325 | -1917 | -1166 | -1334 | 751 |  | 92 | Нарушение формы кольцевого шва | GWAN |  | 06:28 | 08:30 | 08:02 | 0 | 1166 |  | EXT | Нарушение формы кольцевого шва |  | (c)
921.365 | 0 | -0.031 | -11.39 | -11.421 | 491 | 1566 | 1161 | 491 |  | 93 | Нарушение формы кольцевого шва | GWAN |  | 00:09 | 03:03 | 01:57 | 0 | 1339 |  | EXT | Нарушение формы кольцевого шва |  | (c)
967.53 | 0 | -0.027 | -11.655 | -11.682 | 1931 | -1595 | -2002 | 1474 |  | 97 | Нарушение формы кольцевого шва | GWAN |  | 04:10 | 06:41 | 05:35 | 0 | 1057 |  | EXT | Нарушение формы кольцевого шва |  | (c)
1002.39 | 0 | -0.015 | -0.54 | -0.555 | 359 | 700 | 723 | 359 |  | 100 | Нарушение формы кольцевого шва | GWAN |  | 06:55 | 07:50 | 07:54 | 0 | 728 |  | EXT | Нарушение формы кольцевого шва |  | (c)
1012.405 | 0 | -0.016 | -10.85 | -10.866 | 592 | 754 | 764 | 592 |  | 108 | Нарушение формы кольцевого шва | GWAN |  | 05:51 | 06:17 | 06:18 | 0 | 346 |  | EXT | Нарушение формы кольцевого шва |  | (c)
1031.35 | 0 | -0.021 | -11.57 | -11.591 | 641 | 856 | 1403 | 641 |  | 110 | Нарушение формы кольцевого шва | GWAN |  | 02:39 | 03:13 | 04:41 | 0 | 1523 |  | EXT | Нарушение формы кольцевого шва |  | (c)
1102.198 | 6.063 | 6.043 | -5.012 | -5.032 | -34 | 498 | 350 | 0 | 4977 | 116 |  | CORR | GENE | 08:35 | 10:01 | 09:37 | 55 | 768 | 10 | EXT | Аномалия находится на отводе. | 0.89 | (c)
1127.24 | 0 | -0.03 | -4.685 | -4.715 | 1307 | -2201 | 1992 | 1307 |  | 118б | Нарушение формы кольцевого шва | GWAN |  | 02:16 | 04:50 | 04:07 | 0 | 1370 |  | EXT | Нарушение формы кольцевого шва |  | (c)
1134.984 | 3.059 | 3.046 | -4.236 | -4.249 | -1821 | -1769 | -1762 | 1703 | 3046 | 119а |  | CORR | CIGR | 02:35 | 02:43 | 02:44 | 25 | 119 | 13 | EXT |  | 0.89 | (c)
1163.06 | 0 | -0.019 | -11.255 | -11.274 | -387 | -233 | -206 | 25 |  | 122 | Нарушение формы кольцевого шва | GWAN |  | 04:18 | 04:43 | 04:48 | 0 | 362 |  | EXT | Нарушение формы кольцевого шва |  | (c)
1174.315 | 0 | -0.011 | -11.4 | -11.411 | 710 | 944 | 966 | 710 |  | 123 | Нарушение формы кольцевого шва | GWAN |  | 04:33 | 05:11 | 05:15 | 0 | 513 |  | EXT | Нарушение формы кольцевого шва |  | (c)
1185.715 | 0 | 0 | -11.305 | -11.305 | -938 | -617 | -571 | 205 | 0 | 124 | Смещение кромок | GWAN |  | 11:49 | 00:40 | 12:48 | 0 | 733 | 15 | EXT | Смещение кромок Наружу Аномалия находится на отводе. Величина смещения - 2.7 мм. |  | (c)
1185.715 | 0 | -0.042 | -11.305 | -11.347 | 1532 | 1814 | 1832 | 1532 |  | 124 | Нарушение формы кольцевого шва | GWAN |  | 06:27 | 07:13 | 07:16 | 0 | 601 |  | EXT | Нарушение формы кольцевого шва Аномалия находится на отводе. |  | (c)
1192.941 | 7.226 | 7.206 | -4.079 | -4.099 | -2141 | -2060 | -2037 | 1933 | 4054 | 124 |  | CORR | CIGR | 08:34 | 08:47 | 08:51 | 45 | 208 | 14 | EXT | Аномалия находится на отводе. | 0.89 | (c)
1197.02 | 0 | -0.015 | -11.48 | -11.495 | 1261 | 1449 | 1640 | 1261 |  | 125 | Нарушение формы кольцевого шва | GWAN |  | 04:08 | 04:38 | 05:09 | 0 | 759 |  | EXT | Нарушение формы кольцевого шва Аномалия находится на отводе. |  | (c)
1253.891 | 10.386 | 10.355 | -0.909 | -0.94 | 891 | 1068 | 1007 | 891 | 896 | 129 |  | CORR | CIGR | 06:31 | 06:59 | 06:50 | 44 | 233 | 11 | EXT |  | 0.89 | (c)
1267.515 | 1.03 | 1.012 | -10.56 | -10.578 | 1710 | 1847 | 1787 | 1710 | 1012 | 131 |  | CORR | CIGR | 03:31 | 03:53 | 03:44 | 26 | 155 | 12 | EXT |  | 0.89 | (c)
1289.61 | 0 | -0.035 | -11.66 | -11.695 | -1860 | -1512 | -1577 | 1295 |  | 133 | Нарушение формы кольцевого шва | GWAN |  | 02:53 | 03:49 | 03:38 | 0 | 565 |  | EXT | Нарушение формы кольцевого шва Аномалия находится на упругопластическом изгибе: R=548 D, максимальное растяжение на 1.2 час. |  | (c)
1299.844 | 10.234 | 10.212 | -1.426 | -1.448 | -1987 | -1718 | -1826 | 1664 | 1397 | 133 |  | CORR | CIGR | 02:32 | 03:16 | 02:58 | 51 | 323 | 13 | EXT | Аномалия находится на упругопластическом изгибе: R=500 D, максимальное растяжение на 0.1 час. | 0.89 | (c)
1301.27 | 0 | -0.028 | -11.04 | -11.068 | -1269 | -674 | -765 | 261 |  | 134 | Нарушение формы кольцевого шва | GWAN |  | 05:25 | 07:01 | 06:47 | 0 | 1008 |  | EXT | Нарушение формы кольцевого шва Аномалия находится на отводе. |  | (c)
1304.496 | 3.226 | 3.178 | -7.814 | -7.862 | 763 | 1040 | 946 | 763 | 3178 | 134 |  | CORR | GENE | 10:53 | 11:38 | 11:23 | 70 | 366 | 11 | EXT | Аномалия находится на отводе. | 0.89 | (c)
1314.663 | 2.353 | 2.339 | -8.007 | -8.021 | -507 | -437 | -439 | 371 | 2339 | 135 |  | CORR | CIGR | 07:23 | 07:34 | 07:34 | 33 | 135 | 13 | EXT |  | 0.89 | (c)
1322.67 | 0 | -0.041 | -11.37 | -11.411 | 48 | 659 | 416 | 48 |  | 136 | Нарушение формы кольцевого шва | GWAN |  | 06:15 | 07:54 | 07:14 | 0 | 736 |  | EXT | Нарушение формы кольцевого шва |  | (c)
1342.824 | 8.784 | 8.765 | -2.696 | -2.715 | -1982 | -1917 | -1896 | 1811 | 2681 | 137 |  | CORR | CIGR | 03:18 | 03:29 | 03:32 | 34 | 171 | 10 | EXT |  | 0.89 | (c)
1345.52 | 0 | -0.048 | -11.56 | -11.608 | -736 | -650 | -642 | 548 |  | 138 | Нарушение формы кольцевого шва | GWAN |  | 09:44 | 09:58 | 09:59 | 0 | 188 |  | EXT | Нарушение формы кольцевого шва |  | (c)
1368.255 | 0 | 0 | -11.235 | -11.235 | 1766 | 2139 | 2049 | 1766 | 0 | 140 | Смещение кромок | GWAN |  | 04:41 | 05:41 | 05:26 | 0 | 566 | 18 | EXT | Смещение кромок Вовнутрь Величина смещения - 3.4 мм. |  | (c)
1379.49 | 0 | -0.031 | -11.7 | -11.731 | -1934 | -1367 | -1521 | 1109 |  | 141 | Нарушение формы кольцевого шва | GWAN |  | 02:01 | 03:32 | 03:07 | 0 | 825 |  | EXT | Нарушение формы кольцевого шва |  | (c)
1402.89 | 0 | -0.029 | -11.68 | -11.709 | 1266 | 1941 | 1719 | 1266 |  | 143 | Нарушение формы кольцевого шва | GWAN |  | 11:01 | 00:50 | 12:14 | 0 | 906 |  | EXT | Нарушение формы кольцевого шва |  | (c)
1426.215 | 0 | -0.031 | -11.535 | -11.566 | -588 | -186 | -97 | 0 |  | 145 | Нарушение формы кольцевого шва | GWAN |  | 10:09 | 11:14 | 11:29 | 0 | 983 |  | EXT | Нарушение формы кольцевого шва |  | (c)
1470.061 | 8.991 | 8.959 | -2.654 | -2.686 | -80 | 16 | 9 | 0 | 2625 | 148 |  | CORR | GENE | 04:55 | 05:10 | 05:09 | 61 | 178 | 11 | EXT |  | 0.89 | (c)
1481.389 | 8.674 | 8.66 | -2.896 | -2.91 | 1440 | 1525 | 1505 | 1440 | 2886 | 149 |  | CORR | CIGR | 04:03 | 04:16 | 04:13 | 24 | 130 | 13 | EXT |  | 0.89 | (c)
1495.93 | 0 | -0.026 | -11.65 | -11.676 | 530 | 1338 | 1112 | 530 |  | 151 | Нарушение формы кольцевого шва | GWAN |  | 02:50 | 05:00 | 04:24 | 0 | 1164 |  | EXT | Нарушение формы кольцевого шва Аномалия находится на упругопластическом изгибе: R=951 D, максимальное растяжение на 6.8 час. |  | (c)
1506.571 | 10.641 | 10.623 | -1.009 | -1.027 | 1054 | 1141 | 1168 | 1054 | 995 | 151 |  | CORR | CIGR | 04:14 | 04:28 | 04:33 | 32 | 227 | 11 | EXT | Аномалия находится на упругопластическом изгибе: R=642 D, максимальное растяжение на 6.4 час. | 0.89 | (c)
1506.977 | 11.047 | 11.034 | -0.603 | -0.616 | -1479 | -1423 | -1425 | 1371 | 591 | 151 |  | CORR | CIGR | 09:25 | 09:34 | 09:34 | 25 | 108 | 10 | EXT | Аномалия находится на упругопластическом изгибе: R=629 D, максимальное растяжение на 6.4 час. | 0.89 | (c)
1507.154 | 11.224 | 11.144 | -0.426 | -0.506 | 501 | 869 | 927 | 501 | 369 | 151 |  | CORR | GENE | 02:45 | 03:44 | 03:54 | 137 | 852 | 17 | EXT | Аномалия находится на упругопластическом изгибе: R=616 D, максимальное растяжение на 6.4 час. | 0.9 | (c)
1507.58 | 0 | -0.032 | -10.904 | -10.936 | -1389 | -968 | -1081 | 773 |  | 152а | Нарушение формы кольцевого шва | GWAN |  | 01:46 | 02:54 | 02:36 | 0 | 616 |  | EXT | Нарушение формы кольцевого шва Аномалия находится на упругопластическом изгибе: R=592 D, максимальное растяжение на 6.4 час. |  | (c)
1507.58 | 0 | -0.027 | -10.904 | -10.931 | 1264 | 1850 | 1617 | 1264 |  | 152а | Нарушение формы кольцевого шва | GWAN |  | 08:54 | 10:29 | 09:51 | 0 | 706 |  | EXT | Нарушение формы кольцевого шва Аномалия находится на упругопластическом изгибе: R=592 D, максимальное растяжение на 6.4 час. |  | (c)
1507.899 | 0.319 | 0.258 | -10.585 | -10.646 | -850 | -637 | -577 | 304 | 258 | 152а |  | CORR | GENE | 03:13 | 03:47 | 03:57 | 99 | 546 | 13 | EXT | Аномалия находится на упругопластическом изгибе: R=583 D, максимальное растяжение на 6.4 час. | 0.89 | (c)
1509.055 | 1.475 | 1.454 | -9.429 | -9.45 | -968 | -257 | -563 | 157 | 1454 | 152а |  | CORR | GENE | 02:54 | 04:48 | 03:59 | 177 | 811 | 10 | EXT | Аномалия находится на упругопластическом изгибе: R=546 D, максимальное растяжение на 6.4 час. | 0.9 | (c)
1509.87 | 2.29 | 2.19 | -8.614 | -8.714 | -819 | -751 | -737 | 654 | 2190 | 152а |  | DENT | GENE | 03:18 | 03:29 | 03:31 | 175 | 165 | 0.4 | N/A | Глубина вмятины: 5 мм (0,4%). Линейка: 18 см в (219 см; 03:29 ч:мин) Аномалия находится на упругопластическом изгибе. |  | (c)
1510.539 | 2.959 | 2.93 | -7.945 | -7.974 | 1418 | 1515 | 1551 | 1418 | 2930 | 152а |  | CORR | GENE | 09:19 | 09:35 | 09:40 | 59 | 266 | 10 | EXT | Аномалия находится на упругопластическом изгибе: R=504 D, максимальное растяжение на 6.4 час. | 0.89 | (c)
1510.692 | 3.112 | 2.992 | -7.792 | -7.912 | -996 | -441 | -590 | 185 | 2992 | 152а |  | CORR | GENE | 02:49 | 04:19 | 03:55 | 190 | 810 | 14 | EXT | Аномалия находится на упругопластическом изгибе: R=499 D, максимальное растяжение на 6.4 час. | 0.91 | (c)
1516.648 | 9.068 | 9.04 | -1.836 | -1.864 | -666 | -550 | -553 | 439 | 1809 | 152а |  | CORR | CIGR | 03:42 | 04:01 | 04:01 | 55 | 227 | 10 | EXT | Аномалия находится на упругопластическом изгибе: R=637 D, максимальное растяжение на 6.7 час. | 0.89 | (c)
1518.05 | 10.47 | 10.451 | -0.434 | -0.453 | -415 | -264 | -275 | 136 | 379 | 152а |  | CORR | GENE | 04:23 | 04:47 | 04:46 | 74 | 279 | 12 | EXT | Аномалия находится на упругопластическом изгибе: R=710 D, максимальное растяжение на 6.8 час. | 0.89 | (c)
1518.102 | 10.522 | 10.492 | -0.382 | -0.412 | -1040 | -649 | -759 | 479 | 310 | 152а |  | CORR | GENE | 02:42 | 03:45 | 03:27 | 102 | 561 | 14 | EXT | Аномалия находится на упругопластическом изгибе: R=710 D, максимальное растяжение на 6.8 час. | 0.89 | (c)
1529.831 | 0 | -0.03 | -6.152 | -6.182 | 920 | 1152 | 1100 | 920 |  | 153а | Нарушение формы кольцевого шва | GWAN |  | 08:36 | 09:14 | 09:05 | 0 | 361 |  | EXT | Нарушение формы кольцевого шва |  | (c)
1553.695 | 0 | -0.014 | -11.245 | -11.259 | -174 | 677 | 435 | 0 |  | 156 | Нарушение формы кольцевого шва | GWAN |  | 03:44 | 06:02 | 05:22 | 0 | 1217 |  | EXT | Нарушение формы кольцевого шва |  | (c)
1554.111 | 0.416 | 0.389 | -10.829 | -10.856 | 90 | 232 | 407 | 90 | 389 | 156 |  | CORR | GENE | 04:27 | 04:50 | 05:18 | 79 | 634 | 11 | EXT |  | 0.89 | (c)
1563.263 | 9.568 | 9.544 | -1.677 | -1.701 | -234 | -123 | -106 | 0 | 1649 | 156 |  | CORR | GENE | 03:34 | 03:52 | 03:55 | 52 | 257 | 10 | EXT |  | 0.89 | (c)
1576.59 | 0 | -0.022 | -11.64 | -11.662 | -1646 | -1417 | -1434 | 1223 |  | 158 | Нарушение формы кольцевого шва | GWAN |  | 06:20 | 06:57 | 06:54 | 0 | 423 |  | EXT | Нарушение формы кольцевого шва |  | (c)
1580.338 | 3.748 | 3.725 | -7.892 | -7.915 | 308 | 374 | 380 | 308 | 3725 | 158 |  | CORR | GENE | 11:35 | 11:46 | 11:47 | 53 | 142 | 11 | EXT |  | 0.89 | (c)
1582.174 | 5.584 | 5.562 | -6.056 | -6.078 | -687 | -353 | -438 | 190 | 5562 | 158 |  | CORR | GENE | 08:55 | 09:49 | 09:35 | 53 | 497 | 11 | EXT |  | 0.89 | (c)
1599.63 | 0 | -0.019 | -11.34 | -11.359 | -1923 | -1593 | -1495 | 308 |  | 160 | Нарушение формы кольцевого шва | GWAN |  | 07:45 | 08:38 | 08:54 | 0 | 855 |  | EXT | Нарушение формы кольцевого шва |  | (c)
1599.63 | 0 | -0.031 | -11.34 | -11.371 | -883 | -537 | -261 | 362 |  | 160 | Нарушение формы кольцевого шва | GWAN |  | 10:33 | 11:29 | 12:13 | 0 | 1245 |  | EXT | Нарушение формы кольцевого шва |  | (c)
1600.068 | 0.438 | 0.422 | -10.902 | -10.918 | 1688 | 1756 | 1752 | 415 | 422 | 160 |  | CORR | CIGR | 05:28 | 05:39 | 05:38 | 34 | 127 | 11 | EXT |  | 0.89 | (c)
1600.399 | 0.769 | 0.731 | -10.571 | -10.609 | 1786 | 1904 | 1903 | 209 | 731 | 160 |  | CORR | GENE | 05:43 | 06:03 | 06:02 | 64 | 235 | 14 | EXT |  | 0.89 | (c)
1610.97 | 0 | -0.061 | -11.46 | -11.521 | -774 | -644 | -619 | 464 |  | 161 | Нарушение формы кольцевого шва | GWAN |  | 00:04 | 00:25 | 00:29 | 0 | 309 |  | EXT | Нарушение формы кольцевого шва |  | (c)
1610.97 | 0 | -0.037 | -11.46 | -11.497 | -35 | 101 | 102 | 0 |  | 161 | Нарушение формы кольцевого шва | GWAN |  | 02:03 | 02:25 | 02:25 | 0 | 274 |  | EXT | Нарушение формы кольцевого шва |  | (c)
1610.97 | 0 | 0 | -11.46 | -11.46 | 1382 | 1689 | 1638 | 335 | 0 | 161 | Смещение кромок | GWAN |  | 05:52 | 06:41 | 06:33 | 0 | 514 | 16 | EXT | Смещение кромок Наружу Величина смещения - 2.6 мм. |  | (c)
1610.97 | 0 | -0.037 | -11.46 | -11.497 | 2182 | -1698 | -1691 | 0 |  | 161 | Нарушение формы кольцевого шва | GWAN |  | 08:01 | 09:35 | 09:36 | 0 | 1176 |  | EXT | Нарушение формы кольцевого шва |  | (c)
1616.908 | 5.938 | 5.919 | -5.522 | -5.541 | -1991 | -1691 | -1713 | 240 | 5502 | 161 |  | CORR | CIGR | 08:48 | 09:36 | 09:32 | 39 | 556 | 10 | EXT |  | 0.89 | (c)
1623.418 | 0.988 | 0.907 | -9.897 | -9.978 | 670 | 908 | 1061 | 670 | 907 | 162 |  | CORR | GENE | 05:31 | 06:09 | 06:34 | 312 | 781 | 12 | EXT |  | 0.93 | (c)
1636.57 | 3.255 | 3.082 | -8.43 | -8.603 | -1804 | -1655 | -1632 | 1461 | 3082 | 163 |  | GOUG | GENE | 02:49 | 03:13 | 03:17 | 481 | 343 | 7 | EXT | Задир. |  | (c)
1679.996 | 3.816 | 3.708 | -7.269 | -7.377 | -1320 | -1282 | -1289 | 1259 | 3708 | 167 |  | CORR | GENE | 07:03 | 07:09 | 07:08 | 301 | 60 | 11 | EXT | Аномалия находится на упругопластическом изгибе: R=512 D, максимальное растяжение на 6.5 час. | 0.92 | (c)
1684.082 | 7.902 | 7.876 | -3.183 | -3.209 | -2154 | -2063 | -2044 | 1933 | 3108 | 167 |  | CORR | GENE | 04:48 | 05:03 | 05:06 | 101 | 221 | 10 | EXT | Аномалия находится на упругопластическом изгибе: R=461 D, максимальное растяжение на 6.5 час. | 0.89 | (c)
1689.888 | 0 | 0 | -5.352 | -5.352 | 1289 | 1352 | 1388 | 744 | 0 | 168б | Непровар / утяжина | GWAN |  | 05:57 | 06:08 | 06:13 | 0 | 198 | 16 | INT | Непровар / утяжина Аномалия находится на упругопластическом изгибе: R=616 D, максимальное растяжение на 6.9 час. |  | (c)
1689.888 | 0 | -0.034 | -5.352 | -5.386 | -1979 | -1639 | -1037 | 95 |  | 168б | Нарушение формы кольцевого шва | GWAN |  | 09:10 | 10:05 | 11:42 | 0 | 1885 |  | EXT | Нарушение формы кольцевого шва Аномалия находится на упругопластическом изгибе: R=616 D, максимальное растяжение на 6.9 час. |  | (c)
1698.725 | 1.335 | 1.161 | -10.075 | -10.249 | 2121 | -2074 | -2108 | 0 | 1161 | 169 |  | DENT | GENE | 05:13 | 05:56 | 05:50 | 307 | 463 | 0.4 | N/A | Глубина вмятины: 6 мм (0,4%). Линейка: 31 см в (116 см; 05:56 ч:мин) Аномалия находится вблизи продольного шва. Аномалия находится на упругопластическом изгибе. |  | (c)
1700.636 | 3.246 | 3.04 | -8.164 | -8.37 | 298 | 322 | 333 | 298 | 3040 | 169 |  | ARTD | GENE | 00:18 | 00:22 | 00:24 | 334 | 71 |  | EXT | Эквивалент потери металла 11%. |  | (c)
1731.943 | 0.573 | 0.551 | -6.937 | -6.959 | -876 | -709 | -770 | 663 | 551 | 172б |  | CORR | CIGR | 03:40 | 04:07 | 03:57 | 33 | 213 | 15 | EXT |  | 0.89 | (c)
1750.37 | 0 | -0.028 | -11.93 | -11.958 | 630 | 1277 | 1142 | 630 |  | 173а | Нарушение формы кольцевого шва | GWAN |  | 11:01 | 00:45 | 12:23 | 0 | 1023 |  | EXT | Нарушение формы кольцевого шва |  | (c)
1750.37 | 0 | -0.02 | -11.93 | -11.95 | 1990 | -1379 | -1865 | 1259 |  | 173а | Нарушение формы кольцевого шва | GWAN |  | 02:40 | 05:36 | 04:18 | 0 | 1213 |  | EXT | Нарушение формы кольцевого шва |  | (c)
1780.181 | 7.351 | 7.331 | -4.009 | -4.029 | 2204 | -2195 | -2156 | 2056 | 3991 | 176а |  | CORR | CIGR | 06:56 | 07:06 | 07:12 | 38 | 201 | 12 | EXT |  | 0.89 | (c)
1806.635 | 0 | -0.018 | -11.575 | -11.593 | -2172 | -1892 | -1952 | 1732 |  | 179 | Нарушение формы кольцевого шва | GWAN |  | 07:47 | 08:33 | 08:23 | 0 | 440 |  | EXT | Нарушение формы кольцевого шва |  | (c)
1818.21 | 0 | 0 | -11.45 | -11.45 | -266 | -61 | -49 | 0 | 0 | 180 | Смещение кромок | GWAN |  | 08:11 | 08:44 | 08:46 | 0 | 433 | 18 | EXT | Смещение кромок Наружу Величина смещения - 2.8 мм. |  | (c)
1829.66 | 0 | -0.026 | -11.17 | -11.196 | -680 | 301 | -31 | 0 |  | 181 | Нарушение формы кольцевого шва | GWAN |  | 10:07 | 00:46 | 11:52 | 0 | 1298 |  | EXT | Нарушение формы кольцевого шва |  | (c)
1840.83 | 0 | 0 | -10.67 | -10.67 | -807 | -202 | -420 | 32 | 0 | 182 | Смещение кромок | GWAN |  | 10:23 | 00:00 | 11:25 | 0 | 776 | 19 | EXT | Смещение кромок Вовнутрь Величина смещения - 3 мм. |  | (c)
1897.48 | 0 | -0.031 | -10.725 | -10.756 | -1602 | -1328 | -1372 | 1142 |  | 187 | Нарушение формы кольцевого шва | GWAN |  | 08:42 | 09:26 | 09:19 | 0 | 460 |  | EXT | Нарушение формы кольцевого шва |  | (c)
1897.48 | 0 | 0 | -10.725 | -10.725 | -539 | -403 | -142 | 255 | 0 | 187 | Смещение кромок | GWAN |  | 11:33 | 11:56 | 12:38 | 0 | 794 | 15 | EXT | Смещение кромок Вовнутрь Величина смещения - 2.4 мм. |  | (c)
1908.205 | 0 | -0.031 | -11.69 | -11.721 | -1561 | -713 | -1034 | 506 |  | 188 | Нарушение формы кольцевого шва | GWAN |  | 09:43 | 11:59 | 11:08 | 0 | 1055 |  | EXT | Нарушение формы кольцевого шва |  | (c)
1930.885 | 0 | -0.02 | -11.54 | -11.56 | 176 | 402 | 464 | 176 |  | 190 | Нарушение формы кольцевого шва | GWAN |  | 05:37 | 06:13 | 06:23 | 0 | 575 |  | EXT | Нарушение формы кольцевого шва Аномалия находится на упругопластическом изгибе: R=492 D, максимальное растяжение на 6.4 час. |  | (c)
1930.885 | 0 | -0.035 | -11.54 | -11.575 | 1496 | 1770 | 1753 | 1496 |  | 190 | Нарушение формы кольцевого шва | GWAN |  | 09:10 | 09:54 | 09:51 | 0 | 514 |  | EXT | Нарушение формы кольцевого шва Аномалия находится на упругопластическом изгибе: R=492 D, максимальное растяжение на 6.4 час. |  | (c)
1941.696 | 10.811 | 10.647 | -0.729 | -0.893 | -22 | -5 | -3 | 0 | 172 | 190 |  | LWAN | AXGR | 05:05 | 05:08 | 05:08 | 721 | 37 |  | INT | Эквивалент потери металла 11%. Аномалия находится на упругопластическом изгибе: R=507 D, максимальное растяжение на 5.9 час. |  | (c)
1942.425 | 0 | -0.016 | -10.975 | -10.991 | -5 | 969 | 536 | 0 |  | 191 | Нарушение формы кольцевого шва | GWAN |  | 02:26 | 05:03 | 03:53 | 0 | 1082 |  | EXT | Нарушение формы кольцевого шва Аномалия находится на упругопластическом изгибе: R=544 D, максимальное растяжение на 5.8 час. |  | (c)
2003.37 | 4.845 | 4.157 | -6.535 | -7.223 | -1545 | -1393 | -1294 | 1042 | 4157 | 196 |  | ARTD | GENE | 07:53 | 08:18 | 08:34 | 748 | 503 |  | EXT | Эквивалент потери металла 10%. Аномалия находится на отводе. |  | (c)
2014.467 | 4.562 | 4.547 | -6.528 | -6.543 | -1973 | -1927 | -1918 | 257 | 4547 | 197 |  | CORR | CIGR | 05:40 | 05:47 | 05:49 | 27 | 111 | 12 | EXT |  | 0.89 | (c)
2086.973 | 9.203 | 9.078 | -2.372 | -2.497 | -674 | -389 | -468 | 263 | 2266 | 203 |  | GOUG | GENE | 03:30 | 04:15 | 04:03 | 231 | 410 | 9 | EXT | Задир. |  | (c)
2114.267 | 1.912 | 1.004 | -9.063 | -9.971 | 249 | 552 | 436 | 249 | 1004 | 206 |  | ARTD | GENE | 09:45 | 10:34 | 10:15 | 1921 | 373 |  | EXT | Эквивалент потери металла 10%. Аномалия находится на отводе. |  | (c)
2234.105 | 0 | -0.023 | -10.57 | -10.593 | -1641 | -1330 | -1208 | 774 |  | 217 | Нарушение формы кольцевого шва | GWAN |  | 05:21 | 06:11 | 06:31 | 0 | 867 |  | EXT | Нарушение формы кольцевого шва |  | (c)
2251.624 | 6.949 | 6.926 | -4.731 | -4.754 | -588 | -538 | -534 | 479 | 4712 | 218 |  | CORR | CIGR | 08:07 | 08:15 | 08:15 | 42 | 109 | 14 | EXT | Аномалия находится на упругопластическом изгибе: R=617 D, максимальное растяжение на 6.5 час. | 0.89 | (c)
2264.146 | 7.791 | 7.754 | -1.819 | -1.856 | -1467 | -1394 | -1404 | 1340 | 1798 | 219 |  | CORR | GENE | 08:23 | 08:35 | 08:33 | 58 | 127 | 10 | EXT | Аномалия находится на упругопластическом изгибе: R=410 D, максимальное растяжение на 6.7 час. | 0.89 | (c)
2264.727 | 8.372 | 8.35 | -1.238 | -1.26 | -1642 | -1602 | -1571 | 1500 | 1210 | 219 |  | CORR | CIGR | 07:55 | 08:01 | 08:06 | 50 | 142 | 12 | EXT | Аномалия находится на упругопластическом изгибе: R=417 D, максимальное растяжение на 6.7 час. | 0.89 | (c)
2268.315 | 2.35 | 2.343 | -9.24 | -9.247 | -2051 | -1943 | -1976 | 1902 | 2343 | 220 |  | CORR | CIGR | 08:17 | 08:35 | 08:29 | 25 | 149 | 11 | EXT | Аномалия находится на упругопластическом изгибе: R=455 D, максимальное растяжение на 6.6 час. | 0.89 | (c)
2323.22 | 0 | -0.026 | -11.64 | -11.666 | -53 | 222 | 383 | 0 |  | 225 | Нарушение формы кольцевого шва | GWAN |  | 03:41 | 04:25 | 04:51 | 0 | 871 |  | EXT | Нарушение формы кольцевого шва |  | (c)
2387.955 | 8.084 | 8.071 | -3.111 | -3.124 | 48 | 420 | 317 | 48 | 3079 | 230 |  | ARTD | CIGR | 07:03 | 08:03 | 07:47 | 45 | 540 |  | EXT | Эквивалент потери металла 10%. Аномалия находится на отводе. От изолировочной машины. |  | (c)
2408.526 | 5.805 | 5.657 | -5.88 | -6.028 | 741 | 889 | 897 | 741 | 5657 | 232 |  | DENT | GENE | 02:19 | 02:43 | 02:44 | 261 | 311 | 0.6 | N/A | Глубина вмятины: 8 мм (0,6%). Линейка: 26 см в (566 см; 02:43 ч:мин) Аномалия находится на отводе. |  | (c)
2446.338 | 0 | -0.031 | -1.88 | -1.911 | -1208 | -1039 | -879 | 551 |  | 235б | Нарушение формы кольцевого шва | GWAN |  | 03:17 | 03:44 | 04:10 | 0 | 658 |  | EXT | Нарушение формы кольцевого шва |  | (c)
2448.218 | 0 | -0.024 | -11.358 | -11.382 | 385 | 533 | 683 | 385 |  | 236а | Нарушение формы кольцевого шва | GWAN |  | 00:07 | 00:31 | 00:55 | 0 | 596 |  | EXT | Нарушение формы кольцевого шва |  | (c)
2459.576 | 0 | 0 | -11.38 | -11.38 | -1408 | -901 | -937 | 467 | 0 | 237 | Смещение кромок | GWAN |  | 06:50 | 08:11 | 08:06 | 0 | 941 | 18 | EXT | Смещение кромок Наружу Величина смещения - 2.8 мм. |  | (c)
2459.576 | 0 | -0.026 | -11.38 | -11.406 | 271 | 440 | 454 | 271 |  | 237 | Нарушение формы кольцевого шва | GWAN |  | 11:21 | 11:48 | 11:50 | 0 | 366 |  | EXT | Нарушение формы кольцевого шва |  | (c)
2493.151 | 0 | -0.047 | -11.2 | -11.247 | -241 | 249 | 113 | 0 |  | 240аа | Нарушение формы кольцевого шва | GWAN |  | 01:14 | 02:33 | 02:11 | 0 | 707 |  | EXT | Нарушение формы кольцевого шва |  | (c)
2493.151 | 0 | -0.018 | -11.2 | -11.218 | 2080 | -1339 | -1797 | 1213 |  | 240аа | Нарушение формы кольцевого шва | GWAN |  | 07:28 | 10:16 | 09:02 | 0 | 1168 |  | EXT | Нарушение формы кольцевого шва |  | (c)
2504.296 | 11.145 | 11.078 | -0.055 | -0.122 | -1227 | -611 | -717 | 207 | 37 | 240аа |  | CORR | GENE | 10:34 | 00:14 | 11:57 | 85 | 1020 | 14 | EXT |  | 0.89 | (c)
2504.351 | 0 | -0.026 | -5.335 | -5.361 | -1689 | -1104 | -1333 | 978 |  | 240аб | Нарушение формы кольцевого шва | GWAN |  | 00:19 | 01:54 | 01:17 | 0 | 711 |  | EXT | Нарушение формы кольцевого шва |  | (c)
2504.351 | 0 | -0.032 | -5.335 | -5.367 | 316 | 1248 | 1019 | 316 |  | 240аб | Нарушение формы кольцевого шва | GWAN |  | 05:43 | 08:13 | 07:36 | 0 | 1406 |  | EXT | Нарушение формы кольцевого шва |  | (c)
2509.686 | 0 | 0 | -2.425 | -2.425 | -1353 | -1239 | -1264 | 878 | 0 | 241ааа | Непровар / утяжина | GWAN |  | 05:33 | 05:51 | 05:47 | 0 | 177 | 10 | INT | Непровар / утяжина |  | (c)
2509.686 | 0 | -0.015 | -2.425 | -2.44 | -741 | -421 | -331 | 0 |  | 241ааа | Нарушение формы кольцевого шва | GWAN |  | 07:11 | 08:03 | 08:18 | 0 | 820 |  | EXT | Нарушение формы кольцевого шва |  | (c)
2510.957 | 1.271 | 1.047 | -1.154 | -1.378 | 81 | 134 | 126 | 81 | 977 | 241ааа |  | SCC | GENE | 09:24 | 09:33 | 09:31 | 401 | 89 | 25 | EXT | Аномалия находится в зоне сварного шва. | 1 | (a)
2527.696 | 0 | -0.035 | -11.662 | -11.697 | -1430 | -676 | -1010 | 590 |  | 242аа | Нарушение формы кольцевого шва | GWAN |  | 11:57 | 01:59 | 13:05 | 0 | 840 |  | EXT | Нарушение формы кольцевого шва Аномалия находится на упругопластическом изгибе: R=424 D, максимальное растяжение на 7.7 час. |  | (c)
2527.696 | 0 | -0.022 | -11.662 | -11.684 | 889 | 1026 | 1174 | 889 |  | 242аа | Нарушение формы кольцевого шва | GWAN |  | 06:11 | 06:33 | 06:57 | 0 | 571 |  | EXT | Нарушение формы кольцевого шва Аномалия находится на упругопластическом изгибе: R=424 D, максимальное растяжение на 7.7 час. |  | (c)
2539.358 | 0 | -0.014 | -10.955 | -10.969 | 1129 | 1503 | 1519 | 1129 |  | 243аа | Нарушение формы кольцевого шва | GWAN |  | 04:58 | 05:59 | 06:01 | 0 | 781 |  | EXT | Нарушение формы кольцевого шва Аномалия находится на упругопластическом изгибе: R=465 D, максимальное растяжение на 6.4 час. |  | (c)
2550.313 | 0 | -0.026 | -11.302 | -11.328 | 582 | 780 | 758 | 582 |  | 245а | Нарушение формы кольцевого шва | GWAN |  | 00:32 | 01:04 | 01:01 | 0 | 352 |  | EXT | Нарушение формы кольцевого шва Аномалия находится на упругопластическом изгибе: R=557 D, максимальное растяжение на 6.6 час. |  | (c)
2550.313 | 0 | -0.031 | -11.302 | -11.333 | -2052 | -1905 | -1867 | 179 |  | 245а | Нарушение формы кольцевого шва | GWAN |  | 05:27 | 05:51 | 05:57 | 0 | 371 |  | EXT | Нарушение формы кольцевого шва Аномалия находится на упругопластическом изгибе: R=557 D, максимальное растяжение на 6.6 час. |  | (c)
2561.615 | 0 | 0 | -11.43 | -11.43 | 681 | 877 | 836 | 681 | 0 | 246 | Смещение кромок | GWAN |  | 01:13 | 01:45 | 01:38 | 0 | 308 | 18 | EXT | Смещение кромок Наружу Величина смещения - 2.8 мм. Аномалия находится на упругопластическом изгибе: R=356 D, максимальное растяжение на 6.1 час. |  | (c)
2565.17 | 3.555 | 3.438 | -7.875 | -7.992 | 1911 | 2006 | 1970 | 202 | 3438 | 246 |  | SCC | GENE | 04:32 | 04:47 | 04:41 | 521 | 117 | 15 | EXT | Аномалия находится на упругопластическом изгибе: R=459 D, максимальное растяжение на 5.9 час. | 1 | (b)
2584.435 | 0 | 0 | -11.34 | -11.34 | -1351 | -1145 | -1015 | 679 | 0 | 248 | Смещение кромок | GWAN |  | 07:05 | 07:38 | 07:59 | 0 | 672 | 15 | EXT | Смещение кромок Вовнутрь Величина смещения - 2.3 мм. |  | (c)
2595.775 | 0 | -0.028 | -11.45 | -11.478 | 1102 | 1823 | 1564 | 206 |  | 249 | Нарушение формы кольцевого шва | GWAN |  | 03:56 | 05:52 | 05:11 | 0 | 922 |  | EXT | Нарушение формы кольцевого шва |  | (c)
2595.775 | 0 | 0 | -11.45 | -11.45 | -1839 | -1621 | -1515 | 392 | 0 | 249 | Смещение кромок | GWAN |  | 08:01 | 08:37 | 08:54 | 0 | 648 | 16 | EXT | Смещение кромок Вовнутрь Величина смещения - 2.5 мм. |  | (c)
2618.875 | 0 | -0.02 | -11.16 | -11.18 | -2188 | -1875 | -1888 | 1588 |  | 251 | Нарушение формы кольцевого шва | GWAN |  | 01:46 | 02:36 | 02:34 | 0 | 600 |  | EXT | Нарушение формы кольцевого шва |  | (c)
2618.875 | 0 | -0.022 | -11.16 | -11.182 | -497 | -206 | -297 | 98 |  | 251 | Нарушение формы кольцевого шва | GWAN |  | 06:19 | 07:06 | 06:51 | 0 | 399 |  | EXT | Нарушение формы кольцевого шва |  | (c)
2618.875 | 0 | -0.027 | -11.16 | -11.187 | 983 | 1295 | 1280 | 983 |  | 251 | Нарушение формы кольцевого шва | GWAN |  | 10:18 | 11:08 | 11:06 | 0 | 595 |  | EXT | Нарушение формы кольцевого шва |  | (c)
2641.424 | 0 | -0.019 | -3.012 | -3.031 | -903 | -755 | -379 | 144 |  | 252ба | Нарушение формы кольцевого шва | GWAN |  | 11:47 | 00:11 | 13:11 | 0 | 1046 |  | EXT | Нарушение формы кольцевого шва Аномалия находится на отводе. |  | (c)
2641.424 | 0 | -0.009 | -3.012 | -3.021 | 279 | 534 | 562 | 279 |  | 252ба | Нарушение формы кольцевого шва | GWAN |  | 02:57 | 03:39 | 03:43 | 0 | 566 |  | EXT | Нарушение формы кольцевого шва Аномалия находится на отводе. |  | (c)
2641.424 | 0 | 0 | -3.012 | -3.012 | 1115 | 1296 | 1269 | 808 | 0 | 252ба | Непровар / утяжина | GWAN |  | 05:12 | 05:42 | 05:37 | 0 | 308 | 18 | INT | Непровар / утяжина Аномалия находится на отводе. |  | (c)
2644.436 | 0 | -0.029 | -8.754 | -8.783 | 1234 | -2103 | 1832 | 1234 |  | 252бб | Нарушение формы кольцевого шва | GWAN |  | 03:49 | 06:50 | 05:25 | 0 | 1196 |  | EXT | Нарушение формы кольцевого шва Аномалия находится на отводе. |  | (c)
2653.19 | 0 | -0.032 | -11.355 | -11.387 | -2026 | -1336 | -1643 | 204 |  | 254 | Нарушение формы кольцевого шва | GWAN |  | 04:35 | 06:26 | 05:37 | 0 | 766 |  | EXT | Нарушение формы кольцевого шва Аномалия находится на отводе. |  | (c)
2664.545 | 0 | -0.011 | -11.49 | -11.501 | 607 | 853 | 901 | 607 |  | 255 | Нарушение формы кольцевого шва | GWAN |  | 11:53 | 00:33 | 12:40 | 0 | 587 |  | EXT | Нарушение формы кольцевого шва |  | (c)
2664.545 | 0 | 0 | -11.49 | -11.49 | 2094 | -2151 | -2179 | 0 | 0 | 255 | Смещение кромок | GWAN |  | 03:53 | 04:28 | 04:23 | 0 | 377 | 17 | EXT | Смещение кромок Наружу Величина смещения - 2.6 мм. |  | (c)
2668.684 | 4.139 | 4.124 | -7.351 | -7.366 | -1543 | -1472 | -1407 | 688 | 4124 | 255 |  | GOUG | GENE | 06:06 | 06:17 | 06:28 | 77 | 272 | 12 | EXT | Зона задиров. |  | (c)
2698.92 | 0 | 0 | -7.815 | -7.815 | 1295 | 1508 | 1583 | 360 | 0 | 258 | Смещение кромок | GWAN |  | 04:39 | 05:13 | 05:25 | 0 | 575 | 19 | EXT | Смещение кромок Наружу Величина смещения - 3 мм. |  | (c)
2720.91 | 0 | -0.026 | -10.8 | -10.826 | -1097 | -911 | -853 | 609 |  | 261 | Нарушение формы кольцевого шва | GWAN |  | 03:45 | 04:15 | 04:25 | 0 | 488 |  | EXT | Нарушение формы кольцевого шва |  | (c)
2720.91 | 0 | -0.021 | -10.8 | -10.821 | -148 | 129 | 13 | 0 |  | 261 | Нарушение формы кольцевого шва | GWAN |  | 06:18 | 07:03 | 06:44 | 0 | 322 |  | EXT | Нарушение формы кольцевого шва |  | (c)
2721.444 | 0.534 | 0.513 | -10.266 | -10.287 | 1623 | 1728 | 1745 | 1623 | 513 | 261 |  | CORR | GENE | 11:04 | 11:21 | 11:24 | 66 | 244 | 10 | EXT |  | 0.89 | (c)
2731.71 | 0 | -0.019 | -11.605 | -11.624 | -2 | 752 | 701 | 0 |  | 262 | Нарушение формы кольцевого шва | GWAN |  | 03:50 | 05:52 | 05:44 | 0 | 1407 |  | EXT | Нарушение формы кольцевого шва |  | (c)
2766.416 | 0 | -0.025 | -10.707 | -10.732 | 2084 | 2207 | -1906 | 0 |  | 265а | Нарушение формы кольцевого шва | GWAN |  | 05:14 | 05:34 | 06:30 | 0 | 944 |  | EXT | Нарушение формы кольцевого шва |  | (c)
2777.123 | 0 | -0.014 | -11.701 | -11.715 | 875 | 1277 | 1388 | 875 |  | 265б | Нарушение формы кольцевого шва | GWAN |  | 05:28 | 06:33 | 06:51 | 0 | 1024 |  | EXT | Нарушение формы кольцевого шва |  | (c)
2806.752 | 6.177 | 6.157 | -2.833 | -2.853 | -1804 | -1720 | -1736 | 427 | 2810 | 268аа |  | GOUG | CIGR | 05:47 | 06:00 | 05:58 | 43 | 136 | 10 | EXT | Задир. |  | (c)
2826.108 | 5.223 | 5.164 | -6.332 | -6.391 | 1104 | 1277 | 1237 | 1104 | 5164 | 270 |  | CORR | GENE | 06:14 | 06:42 | 06:35 | 122 | 265 | 14 | EXT |  | 0.9 | (c)
2827.074 | 6.189 | 6.173 | -5.366 | -5.382 | 1166 | 1249 | 1226 | 1166 | 5361 | 270 |  | CORR | CIGR | 06:24 | 06:38 | 06:34 | 21 | 120 | 10 | EXT |  | 0.89 | (c)
2836.363 | 3.923 | 3.769 | -7.182 | -7.336 | -863 | -851 | -827 | 792 | 3769 | 271 |  | CORR | GENE | 07:50 | 07:52 | 07:55 | 252 | 71 | 10 | EXT |  | 0.91 | (c)
2842.772 | 10.332 | 10.319 | -0.773 | -0.786 | -1291 | -1236 | -1246 | 1201 | 759 | 271 |  | CORR | CIGR | 06:41 | 06:49 | 06:48 | 27 | 90 | 15 | EXT |  | 0.89 | (c)
2842.87 | 10.43 | 10.422 | -0.675 | -0.683 | -1352 | -1237 | -1266 | 1180 | 648 | 271 |  | CORR | CIGR | 06:31 | 06:49 | 06:45 | 35 | 172 | 14 | EXT |  | 0.89 | (c)
2854.685 | 0 | 0 | -11.59 | -11.59 | -307 | -31 | -16 | 0 | 0 | 273 | Смещение кромок | GWAN |  | 11:10 | 11:54 | 11:57 | 0 | 581 | 17 | EXT | Смещение кромок Вовнутрь Величина смещения - 2.6 мм. |  | (c)
2866.275 | 0 | 0 | -10.865 | -10.865 | 818 | 1078 | 1115 | 818 | 0 | 274 | Смещение кромок | GWAN |  | 04:00 | 04:42 | 04:48 | 0 | 594 | 17 | EXT | Смещение кромок Наружу Величина смещения - 2.6 мм. |  | (c)
2875.494 | 9.219 | 9.191 | -1.646 | -1.674 | 1745 | 1806 | 1835 | 1745 | 1607 | 274 |  | CORR | GENE | 06:30 | 06:40 | 06:45 | 67 | 180 | 10 | EXT |  | 0.89 | (c)
2877.927 | 0.787 | 0.758 | -9.873 | -9.902 | -958 | -896 | -826 | 695 | 758 | 275 |  | CORR | GENE | 04:29 | 04:39 | 04:51 | 61 | 263 | 10 | EXT |  | 0.89 | (c)
2882.333 | 5.193 | 4.948 | -5.467 | -5.712 | -1148 | -1100 | -1110 | 1073 | 4948 | 275 |  | CORR | GENE | 03:59 | 04:06 | 04:05 | 406 | 75 | 11 | EXT |  | 0.94 | (c)
2882.77 | 5.63 | 5.217 | -5.03 | -5.443 | -1263 | -1193 | -1220 | 1177 | 4823 | 275 |  | CORR | GENE | 03:40 | 03:51 | 03:47 | 620 | 86 | 15 | EXT |  | 0.98 | (c)
2883.137 | 5.997 | 5.867 | -4.663 | -4.793 | -1267 | -1236 | -1236 | 1206 | 4490 | 275 |  | CORR | GENE | 03:39 | 03:44 | 03:44 | 303 | 61 | 11 | EXT |  | 0.92 | (c)
2883.878 | 6.738 | 6.311 | -3.922 | -4.349 | -1115 | -993 | -1037 | 960 | 3609 | 275 |  | CORR | GENE | 04:04 | 04:24 | 04:16 | 740 | 155 | 11 | EXT |  | 0.96 | (c)
2884.616 | 7.476 | 7.447 | -3.184 | -3.213 | -607 | -519 | -470 | 334 | 3157 | 275 |  | CORR | GENE | 05:26 | 05:40 | 05:48 | 56 | 273 | 11 | EXT |  | 0.89 | (c)
2884.689 | 7.549 | 7.512 | -3.111 | -3.148 | -318 | -204 | -165 | 12 | 3094 | 275 |  | CORR | GENE | 06:13 | 06:31 | 06:37 | 54 | 306 | 14 | EXT |  | 0.89 | (c)
2886.44 | 9.3 | 8.682 | -1.36 | -1.978 | -1339 | -1270 | -1293 | 1248 | 1341 | 275 |  | CORR | GENE | 03:28 | 03:39 | 03:35 | 637 | 92 | 11 | EXT |  | 0.95 | (c)
2886.535 | 9.395 | 9.337 | -1.265 | -1.323 | -1480 | -1343 | -1345 | 1211 | 1240 | 275 |  | CORR | GENE | 03:05 | 03:27 | 03:27 | 83 | 269 | 12 | EXT |  | 0.89 | (c)
2887.16 | 10.02 | 9.854 | -0.64 | -0.806 | -906 | -853 | -873 | 840 | 589 | 275 |  | CORR | GENE | 04:38 | 04:46 | 04:43 | 217 | 66 | 11 | EXT |  | 0.91 | (c)
2887.8 | 0 | 0 | -11.28 | -11.28 | 1213 | 1701 | 1539 | 1213 | 0 | 276 | Смещение кромок | GWAN |  | 05:56 | 07:15 | 06:49 | 0 | 652 | 16 | EXT | Смещение кромок Наружу Величина смещения - 2.5 мм. |  | (c)
2900.936 | 1.856 | 1.838 | -9.664 | -9.682 | -1419 | -1374 | -1353 | 1287 | 1838 | 277 |  | CORR | CIGR | 08:59 | 09:07 | 09:10 | 37 | 132 | 13 | EXT |  | 0.89 | (c)
2921.472 | 0.142 | 0.056 | -11.498 | -11.584 | 11 | 30 | 28 | 11 | 56 | 279 |  | LWAN | AXGR | 03:60 | 04:03 | 04:02 | 206 | 33 |  | EXT | Эквивалент потери металла 11%. |  | (c)
2989.525 | 0 | -0.02 | -11.425 | -11.445 | 453 | 1155 | 853 | 453 |  | 285 | Нарушение формы кольцевого шва | GWAN |  | 09:56 | 11:49 | 11:00 | 0 | 798 |  | EXT | Нарушение формы кольцевого шва |  | (c)
3046.13 | 0 | -0.012 | -4.24 | -4.252 | -287 | -48 | 29 | 0 |  | 289аб | Нарушение формы кольцевого шва | GWAN |  | 03:38 | 04:17 | 04:29 | 0 | 632 |  | EXT | Нарушение формы кольцевого шва |  | (c)
3050.37 | 0 | -0.02 | -8.095 | -8.115 | -1676 | -1012 | -1099 | 522 |  | 290аа | Нарушение формы кольцевого шва | GWAN |  | 03:59 | 05:46 | 05:32 | 0 | 1153 |  | EXT | Нарушение формы кольцевого шва |  | (c)
3092.06 | 0 | -0.019 | -11.455 | -11.474 | 943 | 1358 | 1262 | 649 |  | 294 | Нарушение формы кольцевого шва | GWAN |  | 04:18 | 05:25 | 05:10 | 0 | 638 |  | EXT | Нарушение формы кольцевого шва |  | (c)
3092.06 | 0 | -0.013 | -11.455 | -11.468 | 1877 | -2171 | 2194 | 0 |  | 294 | Нарушение формы кольцевого шва | GWAN |  | 06:49 | 07:56 | 07:40 | 0 | 634 |  | EXT | Нарушение формы кольцевого шва |  | (c)
3103.515 | 0 | 0 | -11.255 | -11.255 | -671 | 91 | -85 | 0 | 0 | 295а | Смещение кромок | GWAN |  | 08:04 | 10:07 | 09:39 | 0 | 1171 | 18 | EXT | Смещение кромок Наружу Величина смещения - 2.8 мм. |  | (c)
3114.77 | 0 | -0.033 | -1.77 | -1.803 | -820 | -723 | -655 | 490 |  | 295б | Нарушение формы кольцевого шва | GWAN |  | 09:41 | 09:57 | 10:07 | 0 | 330 |  | EXT | Нарушение формы кольцевого шва |  | (c)
3116.54 | 0 | -0.016 | -9.455 | -9.471 | 815 | 1384 | 1622 | 815 |  | 296а | Нарушение формы кольцевого шва | GWAN |  | 03:14 | 04:45 | 05:24 | 0 | 1613 |  | INT | Нарушение формы кольцевого шва |  | (c)
3116.54 | 0 | -0.025 | -9.455 | -9.48 | -1078 | -937 | -971 | 864 |  | 296а | Нарушение формы кольцевого шва | GWAN |  | 10:08 | 10:31 | 10:25 | 0 | 214 |  | EXT | Нарушение формы кольцевого шва |  | (c)
3233.728 | 0.426 | 0.294 | -6.367 | -6.499 | -1502 | -1445 | -1425 | 1348 | 294 | 306б |  | CORR | GENE | 07:10 | 07:19 | 07:22 | 153 | 153 | 10 | EXT |  | 0.9 | (c)
3235.975 | 2.673 | 2.524 | -4.12 | -4.269 | -2001 | -1988 | -1983 | 1964 | 2524 | 306б |  | CORR | AXGR | 05:49 | 05:51 | 05:52 | 333 | 38 | 11 | EXT |  | 0.93 | (c)
3277.76 | 1.14 | 0.963 | -8.15 | -8.327 | -2196 | -2188 | -2186 | 34 | 963 | 310аа |  | LWAN | AXGR | 08:11 | 08:13 | 08:13 | 508 | 21 |  | EXT | Эквивалент потери металла 10%. |  | (c)
3322.655 | 2.565 | 2.525 | -8.805 | -8.845 | -1218 | -1115 | -1073 | 928 | 2525 | 314 |  | CORR | CIGR | 06:06 | 06:23 | 06:30 | 40 | 290 | 11 | EXT |  | 0.89 | (c)
3324.443 | 4.353 | 4.319 | -7.017 | -7.051 | -1087 | -982 | -962 | 837 | 4319 | 314 |  | CORR | GENE | 06:28 | 06:44 | 06:48 | 80 | 250 | 11 | EXT |  | 0.89 | (c)
3326.02 | 5.93 | 5.908 | -5.44 | -5.462 | -995 | -928 | -921 | 846 | 5409 | 314 |  | CORR | GENE | 06:42 | 06:53 | 06:54 | 53 | 149 | 11 | EXT |  | 0.89 | (c)
3331.12 | 11.03 | 10.96 | -0.34 | -0.41 | -1608 | -1512 | -1410 | 622 | 326 | 314 |  | CORR | GENE | 05:03 | 05:19 | 05:35 | 84 | 396 | 11 | EXT |  | 0.89 | (c)
3331.46 | 0 | 0 | -11.375 | -11.375 | -1095 | -872 | -815 | 536 | 0 | 315 | Смещение кромок | GWAN |  | 00:00 | 00:36 | 00:46 | 0 | 559 | 15 | EXT | Смещение кромок Вовнутрь Величина смещения - 2.4 мм. |  | (c)
3331.46 | 0 | 0 | -11.375 | -11.375 | 324 | 659 | 685 | 324 | 0 | 315 | Смещение кромок | GWAN |  | 03:49 | 04:43 | 04:48 | 0 | 721 | 15 | EXT | Смещение кромок Наружу Величина смещения - 2.3 мм. |  | (c)
3331.46 | 0 | 0 | -11.375 | -11.375 | 1137 | 1437 | 1443 | 481 | 0 | 315 | Смещение кромок | GWAN |  | 06:01 | 06:49 | 06:50 | 0 | 613 | 19 | EXT | Смещение кромок Наружу Величина смещения - 3 мм. |  | (c)
3331.46 | 0 | -0.025 | -11.375 | -11.4 | -1606 | -1348 | -1428 | 625 |  | 315 | Нарушение формы кольцевого шва | GWAN |  | 10:38 | 11:19 | 11:07 | 0 | 356 |  | EXT | Нарушение формы кольцевого шва |  | (c)
3342.478 | 11.018 | 10.723 | -0.357 | -0.652 | 1227 | 1280 | 1290 | 877 | 58 | 315 |  | SCC | GENE | 06:15 | 06:24 | 06:25 | 594 | 127 | 15 | EXT | Аномалия находится в зоне сварного шва. | 1 | (b)
3345.797 | 2.962 | 2.803 | -7.093 | -7.252 | -2193 | -2185 | -2185 | 37 | 2803 | 316 |  | LWAN | AXGR | 07:29 | 07:30 | 07:30 | 362 | 17 |  | EXT | Эквивалент потери металла 10%. |  | (c)
3364.24 | 0 | -0.022 | -11.65 | -11.672 | -572 | -406 | -398 | 225 |  | 318 | Нарушение формы кольцевого шва | GWAN |  | 03:33 | 04:00 | 04:01 | 0 | 347 |  | EXT | Нарушение формы кольцевого шва |  | (c)
3375.89 | 0 | -0.03 | -10.755 | -10.785 | 1587 | 2140 | 1967 | 1587 |  | 319 | Нарушение формы кольцевого шва | GWAN |  | 00:25 | 01:54 | 01:27 | 0 | 761 |  | EXT | Нарушение формы кольцевого шва |  | (c)
3391.444 | 4.799 | 4.635 | -6.184 | -6.348 | 1824 | 1855 | 1848 | 358 | 4635 | 320а |  | CORR | GENE | 05:42 | 05:47 | 05:46 | 246 | 48 | 13 | EXT | Аномалия находится на упругопластическом изгибе: R=295 D, максимальное растяжение на 5.7 час. | 1.16 | (a)
3391.709 | 5.064 | 4.641 | -5.919 | -6.342 | 2110 | 2132 | 2142 | 57 | 4641 | 320а |  | CORR | GENE | 06:28 | 06:32 | 06:33 | 562 | 64 | 16 | EXT | Аномалия находится на упругопластическом изгибе: R=293 D, максимальное растяжение на 5.7 час. | 1.18 | (a)
3392.524 | 5.879 | 5.846 | -5.104 | -5.137 | 1966 | 2088 | 2117 | 0 | 5077 | 320а |  | CORR | GENE | 06:05 | 06:25 | 06:29 | 60 | 301 | 14 | EXT | Аномалия находится на упругопластическом изгибе: R=293 D, максимальное растяжение на 5.7 час. | 1.12 | (b)
3393.167 | 6.522 | 6.057 | -4.461 | -4.926 | 2147 | 2191 | 2182 | 13 | 4008 | 320а |  | CORR | GENE | 06:34 | 06:41 | 06:40 | 918 | 71 | 10 | EXT | Аномалия находится на упругопластическом изгибе: R=295 D, максимальное растяжение на 5.7 час. | 1.11 | (b)
3394.902 | 8.257 | 8.243 | -2.726 | -2.74 | 1769 | 2012 | 1928 | 144 | 2680 | 320а |  | CORR | GENE | 05:33 | 06:12 | 05:59 | 60 | 318 | 10 | EXT | Аномалия находится на упругопластическом изгибе: R=305 D, максимальное растяжение на 5.8 час. | 1.11 | (b)
3395.656 | 9.011 | 8.998 | -1.972 | -1.985 | 2227 | -2204 | -2219 | 0 | 1619 | 320а |  | CORR | AXGR | 06:47 | 06:52 | 06:50 | 366 | 30 | 10 | EXT | Аномалия находится на упругопластическом изгибе: R=307 D, максимальное растяжение на 5.9 час. | 1.06 | (b)
3396.353 | 9.708 | 9.646 | -1.275 | -1.337 | 1883 | 1973 | 2075 | 0 | 1270 | 320а |  | CORR | GENE | 05:52 | 06:06 | 06:23 | 67 | 383 | 14 | EXT | Аномалия находится на упругопластическом изгибе: R=308 D, максимальное растяжение на 6.1 час. | 1.15 | (a)
3396.761 | 10.116 | 10.089 | -0.867 | -0.894 | 1905 | 2019 | 2046 | 44 | 842 | 320а |  | CORR | GENE | 05:55 | 06:14 | 06:18 | 52 | 281 | 11 | EXT | Аномалия находится на упругопластическом изгибе: R=309 D, максимальное растяжение на 6.1 час. | 1.11 | (b)
3400.62 | 0.272 | 0.198 | -7.985 | -8.059 | 2087 | 2104 | 2104 | 110 | 198 | 321а |  | SCC | AXGR | 07:27 | 07:30 | 07:30 | 147 | 33 | 15 | EXT | Аномалия находится на упругопластическом изгибе: R=343 D, максимальное растяжение на 6.6 час. | 1 | (b)
3402.945 | 2.597 | 2.495 | -5.66 | -5.762 | 2135 | 2154 | 2156 | 54 | 2495 | 321а |  | SCC | AXGR | 07:35 | 07:38 | 07:38 | 231 | 42 | 17 | EXT | Аномалия находится в зоне сварного шва. Аномалия находится на упругопластическом изгибе: R=394 D, максимальное растяжение на 6.6 час. | 1 | (b)
3403.412 | 3.064 | 3.053 | -5.193 | -5.204 | -1823 | -1802 | -1804 | 407 | 3053 | 321а |  | GOUG | PITT | 08:56 | 08:59 | 08:59 | 21 | 39 | 7 | EXT | Задир. Аномалия находится на упругопластическом изгибе: R=415 D, максимальное растяжение на 6.5 час. |  | (c)
3403.686 | 3.338 | 3.321 | -4.919 | -4.936 | 1698 | 1741 | 1730 | 469 | 3321 | 321а |  | GOUG | CIGR | 06:24 | 06:31 | 06:29 | 32 | 64 | 7 | EXT | Задир. Аномалия находится на упругопластическом изгибе: R=426 D, максимальное растяжение на 6.5 час. |  | (c)
3406.557 | 6.209 | 6.049 | -2.048 | -2.208 | 2151 | 2172 | 2168 | 45 | 1894 | 321а |  | SCC | AXGR | 07:37 | 07:41 | 07:40 | 314 | 34 | 23 | EXT | Аномалия находится в зоне сварного шва. Аномалия находится на упругопластическом изгибе: R=663 D, максимальное растяжение на 5.7 час. | 1 | (b)
3406.653 | 6.305 | 6.274 | -1.952 | -1.983 | 1688 | 1835 | 1834 | 251 | 1917 | 321а |  | GOUG | GENE | 06:23 | 06:46 | 06:46 | 66 | 291 | 7 | EXT | Задир. Аномалия находится на упругопластическом изгибе: R=663 D, максимальное растяжение на 5.7 час. |  | (c)
3407.955 | 7.607 | 7.503 | -0.65 | -0.754 | -1944 | -1820 | -1770 | 286 | 551 | 321а |  | GOUG | GENE | 08:36 | 08:56 | 09:04 | 203 | 348 | 7 | EXT | Задир. Аномалия находится на упругопластическом изгибе: R=843 D, максимальное растяжение на 5.2 час. |  | (c)
3408.605 | 0 | -0.023 | -11.43 | -11.453 | 1752 | -1939 | -1919 | 0 |  | 322 | Нарушение формы кольцевого шва | GWAN |  | 01:44 | 03:49 | 03:52 | 0 | 1581 |  | EXT | Нарушение формы кольцевого шва Аномалия находится на упругопластическом изгибе: R=995 D, максимальное растяжение на 4.9 час. |  | (c)
3408.605 | 0 | -0.017 | -11.43 | -11.447 | -668 | -401 | -500 | 332 |  | 322 | Нарушение формы кольцевого шва | GWAN |  | 07:14 | 07:57 | 07:41 | 0 | 336 |  | EXT | Нарушение формы кольцевого шва Аномалия находится на упругопластическом изгибе: R=995 D, максимальное растяжение на 4.9 час. |  | (c)
3408.605 | 0 | -0.026 | -11.43 | -11.456 | 655 | 978 | 940 | 655 |  | 322 | Нарушение формы кольцевого шва | GWAN |  | 10:47 | 11:39 | 11:33 | 0 | 570 |  | EXT | Нарушение формы кольцевого шва Аномалия находится на упругопластическом изгибе: R=995 D, максимальное растяжение на 4.9 час. |  | (c)
3440.709 | 9.044 | 8.976 | -2.551 | -2.619 | 1683 | 1722 | 1711 | 1683 | 2252 | 324 |  | CORR | GENE | 06:03 | 06:09 | 06:07 | 367 | 56 | 14 | EXT | Аномалия находится на упругопластическом изгибе: R=474 D, максимальное растяжение на 0.3 час. | 0.95 | (c)
3444.898 | 1.638 | 1.458 | -10.002 | -10.182 | 250 | 310 | 295 | 250 | 1458 | 325 |  | CORR | GENE | 05:50 | 05:60 | 05:57 | 422 | 89 | 15 | EXT | Аномалия находится на упругопластическом изгибе: R=476 D, максимальное растяжение на 0.5 час. | 0.96 | (c)
3448.072 | 4.812 | 4.632 | -6.828 | -7.008 | 245 | 265 | 297 | 245 | 4632 | 325 |  | CORR | GENE | 05:49 | 05:53 | 05:58 | 330 | 105 | 13 | EXT | Аномалия находится на упругопластическом изгибе: R=543 D, максимальное растяжение на 0.6 час. | 0.93 | (c)
3448.807 | 5.547 | 5.414 | -6.093 | -6.226 | 244 | 287 | 300 | 244 | 5414 | 325 |  | CORR | GENE | 05:49 | 05:56 | 05:58 | 415 | 111 | 13 | EXT | Аномалия находится на упругопластическом изгибе: R=555 D, максимальное растяжение на 0.6 час. | 0.95 | (c)
3454.9 | 0 | -0.015 | -11.39 | -11.405 | 222 | 587 | 758 | 222 |  | 326 | Нарушение формы кольцевого шва | GWAN |  | 04:35 | 05:33 | 06:01 | 0 | 1070 |  | EXT | Нарушение формы кольцевого шва |  | (c)
3454.976 | 0.076 | 0.026 | -11.314 | -11.364 | 235 | 663 | 716 | 235 | 26 | 326 |  | CORR | GENE | 04:37 | 05:46 | 05:54 | 142 | 961 | 12 | EXT |  | 0.9 | (c)
3458.409 | 3.509 | 3.338 | -7.881 | -8.052 | 878 | 899 | 939 | 878 | 3338 | 326 |  | SCC | GENE | 06:20 | 06:24 | 06:30 | 564 | 121 | 31 | EXT |  | 1.02 | (a)
3461.346 | 6.446 | 6.414 | -4.944 | -4.976 | 1334 | 1441 | 1454 | 1334 | 4913 | 326 |  | CORR | GENE | 07:34 | 07:51 | 07:53 | 63 | 241 | 10 | EXT |  | 0.89 | (c)
3464.716 | 9.816 | 8.762 | -1.574 | -2.628 | 1001 | 1357 | 1242 | 1001 | 1534 | 326 |  | GOUG | GENE | 06:40 | 07:38 | 07:19 | 1094 | 482 | 7 | EXT | Зона задиров. |  | (c)
3480.325 | 2.705 | 2.58 | -8.28 | -8.405 | -1470 | -1448 | -1440 | 1410 | 2580 | 328аа |  | CORR | GENE | 05:50 | 05:53 | 05:55 | 257 | 60 | 20 | EXT |  | 0.95 | (c)
3480.451 | 2.831 | 2.805 | -8.154 | -8.18 | -1398 | -1338 | -1306 | 1215 | 2805 | 328аа |  | CORR | GENE | 06:02 | 06:11 | 06:16 | 56 | 184 | 11 | EXT |  | 0.89 | (c)
3480.568 | 2.948 | 2.919 | -8.037 | -8.066 | -2108 | -1751 | -1662 | 1215 | 2919 | 328аа |  | CORR | GENE | 04:07 | 05:05 | 05:19 | 134 | 893 | 11 | EXT |  | 0.9 | (c)
3488.605 | 0 | -0.035 | -2.11 | -2.145 | -283 | -188 | -143 | 4 |  | 328аб | Нарушение формы кольцевого шва | GWAN |  | 00:32 | 00:47 | 00:54 | 0 | 279 |  | EXT | Нарушение формы кольцевого шва |  | (c)
3490.715 | 0 | -0.033 | -7.31 | -7.343 | 595 | 758 | 779 | 595 |  | 329аа | Нарушение формы кольцевого шва | GWAN |  | 00:36 | 01:02 | 01:05 | 0 | 368 |  | EXT | Нарушение формы кольцевого шва |  | (c)
3492.859 | 2.144 | 2.122 | -5.166 | -5.188 | 2185 | 2203 | 2203 | 9 | 2122 | 329аа |  | LWAN | PITT | 04:52 | 04:55 | 04:55 | 43 | 37 |  | INT | Эквивалент потери металла 13%. |  | (c)
3509.445 | 0 | -0.026 | -11.42 | -11.446 | 1117 | 1606 | 1439 | 470 |  | 331 | Нарушение формы кольцевого шва | GWAN |  | 02:23 | 03:42 | 03:15 | 0 | 643 |  | EXT | Нарушение формы кольцевого шва |  | (c)
3509.445 | 0 | 0 | -11.42 | -11.42 | 1978 | -1988 | -1954 | 0 | 0 | 331 | Смещение кромок | GWAN |  | 04:42 | 06:02 | 06:08 | 0 | 1059 | 16 | EXT | Смещение кромок Наружу Величина смещения - 2.5 мм. |  | (c)
3526.641 | 5.776 | 5.731 | -5.699 | -5.744 | -2103 | -1866 | -1891 | 128 | 5574 | 332 |  | GOUG | GENE | 04:10 | 04:48 | 04:44 | 170 | 423 | 7 | EXT | Зона задиров. |  | (c)
3543.765 | 0 | -0.033 | -5.335 | -5.368 | -970 | -802 | -804 | 639 |  | 334а | Нарушение формы кольцевого шва | GWAN |  | 10:01 | 10:28 | 10:28 | 0 | 331 |  | EXT | Нарушение формы кольцевого шва |  | (c)
3549.1 | 0 | -0.03 | -5.735 | -5.765 | -665 | -544 | -464 | 263 |  | 334б | Нарушение формы кольцевого шва | GWAN |  | 08:43 | 09:03 | 09:15 | 0 | 402 |  | EXT | Нарушение формы кольцевого шва |  | (c)
3549.665 | 0.565 | 0.53 | -5.17 | -5.205 | 1500 | 1544 | 1570 | 590 | 530 | 334б |  | CORR | GENE | 02:32 | 02:40 | 02:44 | 66 | 141 | 10 | EXT |  | 0.89 | (c)
3554.789 | 5.689 | 5.582 | -0.046 | -0.153 | 1708 | 1714 | 1897 | 145 | 30 | 334б |  | CORR | GENE | 03:06 | 03:07 | 03:37 | 123 | 377 | 15 | EXT |  | 0.9 | (c)
3554.835 | 0 | -0.034 | -4.345 | -4.379 | -1961 | -1224 | -1517 | 270 |  | 335а | Вышлифовка на шве | GWAN | GENE | 08:39 | 10:38 | 09:50 | 72 | 888 | 17 | EXT | Вышлифовка на шве |  | (c)
3570.5 | 0 | 0 | -11.465 | -11.465 | 654 | 963 | 864 | 654 | 0 | 337 | Смещение кромок | GWAN |  | 00:45 | 01:35 | 01:19 | 0 | 419 | 18 | EXT | Смещение кромок Вовнутрь Величина смещения - 2.8 мм. |  | (c)
3570.5 | 0 | -0.03 | -11.465 | -11.495 | 1724 | 1810 | 1977 | 1 |  | 337 | Нарушение формы кольцевого шва | GWAN |  | 03:38 | 03:52 | 04:19 | 0 | 506 |  | EXT | Нарушение формы кольцевого шва |  | (c)
3575.974 | 5.474 | 5.427 | -5.991 | -6.038 | -1950 | -1739 | -1654 | 281 | 5427 | 337 |  | CORR | GENE | 05:45 | 06:19 | 06:32 | 98 | 590 | 12 | EXT |  | 0.89 | (c)
3588.947 | 6.982 | 6.634 | -4.348 | -4.696 | 1871 | 2132 | 2179 | 1871 | 4302 | 338 |  | GOUG | GENE | 06:00 | 06:42 | 06:50 | 394 | 617 | 14 | EXT | Зона задиров. |  | (c)
3595.993 | 2.698 | 2.637 | -8.652 | -8.713 | -518 | -398 | -350 | 181 | 2637 | 339 |  | GOUG | GENE | 06:55 | 07:14 | 07:22 | 130 | 337 | 7 | EXT | Задир. |  | (c)
3598.488 | 5.193 | 5.144 | -6.157 | -6.206 | -1148 | -1129 | -1129 | 1111 | 5144 | 339 |  | CORR | AXGR | 05:13 | 05:16 | 05:16 | 121 | 37 | 11 | EXT |  | 0.9 | (c)
3598.513 | 5.218 | 5.108 | -6.132 | -6.242 | -518 | -487 | -476 | 434 | 5108 | 339 |  | CORR | GENE | 06:55 | 06:60 | 07:01 | 207 | 84 | 10 | EXT |  | 0.91 | (c)
3598.652 | 5.357 | 5.34 | -5.993 | -6.01 | -1194 | -1146 | -1130 | 1067 | 5340 | 339 |  | CORR | GENE | 05:05 | 05:13 | 05:16 | 175 | 127 | 12 | EXT |  | 0.91 | (c)
3601.878 | 8.583 | 6.096 | -2.767 | -5.254 | -445 | -297 | -253 | 61 | 1694 | 339 |  | GOUG | GENE | 07:06 | 07:30 | 07:37 | 3560 | 385 | 7 | EXT | Зона задиров. |  | (c)
3602.004 | 8.709 | 8.6 | -2.641 | -2.75 | -2020 | -1923 | -1890 | 1760 | 2610 | 339 |  | GOUG | GENE | 02:52 | 03:08 | 03:13 | 140 | 259 | 7 | EXT | Задир. |  | (c)
3602.508 | 9.213 | 9.046 | -2.137 | -2.304 | -742 | -706 | -686 | 630 | 1989 | 339 |  | CORR | GENE | 06:18 | 06:24 | 06:28 | 315 | 112 | 10 | EXT |  | 0.92 | (c)
3604.929 | 0.284 | 0.255 | -8.331 | -8.36 | -164 | -94 | -26 | 0 | 255 | 340а |  | GOUG | GENE | 07:08 | 07:20 | 07:31 | 116 | 278 | 7 | EXT | Задир. |  | (c)
3606.373 | 1.728 | 1.668 | -6.887 | -6.947 | -622 | -579 | -571 | 521 | 1668 | 340а |  | CORR | GENE | 05:55 | 06:02 | 06:03 | 74 | 101 | 11 | EXT |  | 0.89 | (c)
3606.375 | 1.73 | 1.683 | -6.885 | -6.932 | -320 | -253 | -194 | 68 | 1683 | 340а |  | GOUG | GENE | 06:43 | 06:54 | 07:04 | 2492 | 252 | 7 | EXT | Зона задиров. |  | (c)
3607.815 | 3.17 | 3.155 | -5.445 | -5.46 | -679 | -643 | -559 | 440 | 3155 | 340а |  | CORR | CIGR | 05:45 | 05:51 | 06:05 | 36 | 239 | 11 | EXT |  | 0.89 | (c)
3612.601 | 7.956 | 7.932 | -0.659 | -0.683 | -718 | -512 | -555 | 393 | 596 | 340а |  | CORR | GENE | 05:39 | 06:12 | 06:05 | 87 | 325 | 14 | EXT |  | 0.89 | (c)
3624.965 | 0 | -0.024 | -4.785 | -4.809 | -1540 | -991 | -1099 | 658 |  | 341а | Нарушение формы кольцевого шва | GWAN |  | 10:39 | 00:08 | 11:50 | 0 | 882 |  | EXT | Нарушение формы кольцевого шва |  | (c)
3624.965 | 0 | -0.033 | -4.785 | -4.818 | -598 | -67 | -184 | 0 |  | 341а | Нарушение формы кольцевого шва | GWAN |  | 01:11 | 02:37 | 02:18 | 0 | 827 |  | EXT | Нарушение формы кольцевого шва |  | (c)
3653.574 | 0.484 | 0.451 | -10.621 | -10.654 | -1781 | -1643 | -1633 | 449 | 451 | 344а |  | GOUG | GENE | 07:10 | 07:33 | 07:34 | 238 | 298 | 7 | EXT | Зона задиров. |  | (c)
3655.07 | 1.98 | 1.961 | -9.125 | -9.144 | -1880 | -1773 | -1660 | 351 | 1961 | 344а |  | GOUG | GENE | 06:54 | 07:12 | 07:30 | 280 | 440 | 7 | EXT | Зона задиров. |  | (c)
3655.773 | 2.683 | 2.63 | -8.422 | -8.475 | -2058 | -1974 | -1929 | 172 | 2630 | 344а |  | CORR | GENE | 06:26 | 06:39 | 06:46 | 142 | 257 | 10 | EXT |  | 0.9 | (c)
3657.508 | 4.418 | 4.402 | -6.687 | -6.703 | -1798 | -1685 | -1686 | 433 | 4402 | 344а |  | GOUG | CIGR | 07:08 | 07:26 | 07:26 | 45 | 222 | 7 | EXT | Задир. |  | (c)
3658.383 | 5.293 | 5.209 | -5.812 | -5.896 | -1234 | -1101 | -1109 | 985 | 5209 | 344а |  | GOUG | GENE | 08:39 | 08:60 | 08:59 | 150 | 249 | 7 | EXT | Задир. |  | (c)
3658.964 | 5.874 | 5.775 | -5.231 | -5.33 | -1646 | -1437 | -1485 | 585 | 5096 | 344а |  | GOUG | GENE | 07:32 | 08:06 | 07:58 | 234 | 322 | 7 | EXT | Задир. |  | (c)
3660.529 | 7.439 | 7.378 | -3.666 | -3.727 | -2008 | -1616 | -1717 | 222 | 3307 | 344а |  | GOUG | GENE | 06:34 | 07:37 | 07:21 | 420 | 583 | 7 | EXT | Зона задиров. |  | (c)
3661.952 | 8.862 | 8.656 | -2.243 | -2.449 | 2198 | 2214 | 2227 | 0 | 1266 | 344а |  | LWCR |  | 05:52 | 05:55 | 05:57 | 1183 | 0 | 31 | EXT | Вдоль оси шва. |  | (a)
3663.323 | 10.233 | 9.993 | -0.872 | -1.112 | -2221 | -2214 | -2211 | 10 | 700 | 344а |  | LWCR |  | 05:59 | 06:00 | 06:01 | 412 | 0 | 26 | EXT | Вдоль оси шва. |  | (a)
3663.56 | 10.47 | 10.336 | -0.635 | -0.769 | 2196 | 2212 | 2209 | 8 | 402 | 344а |  | LWCR |  | 05:52 | 05:55 | 05:54 | 367 | 0 | 40 | EXT | Вдоль оси шва. |  | (a)
3663.87 | 10.78 | 9.487 | -0.325 | -1.618 | -1820 | -1454 | -1604 | 411 | 222 | 344а |  | GOUG | GENE | 07:04 | 08:03 | 07:39 | 1396 | 432 | 7 | EXT | Зона задиров. |  | (c)
3664.195 | 0 | -0.021 | -6.606 | -6.627 | 592 | 942 | 1124 | 592 |  | 344б | Нарушение формы кольцевого шва | GWAN |  | 05:24 | 06:21 | 06:50 | 0 | 1064 |  | EXT | Нарушение формы кольцевого шва |  | (c)
3665.629 | 1.434 | 1.412 | -5.172 | -5.194 | 1066 | 1184 | 1155 | 1066 | 1412 | 344б |  | CORR | CIGR | 06:41 | 06:60 | 06:55 | 29 | 178 | 10 | EXT |  | 0.74 | (c)
3669.782 | 5.587 | 5.522 | -1.019 | -1.084 | 470 | 648 | 600 | 470 | 907 | 344б |  | CORR | GENE | 05:05 | 05:33 | 05:26 | 177 | 261 | 11 | EXT |  | 0.76 | (c)
3670.521 | 6.326 | 6.244 | -0.28 | -0.362 | 590 | 696 | 689 | 590 | 190 | 344б |  | CORR | GENE | 05:24 | 05:41 | 05:40 | 172 | 199 | 19 | EXT |  | 0.77 | (c)
3670.801 | 0 | -0.019 | -11.075 | -11.094 | 304 | 551 | 562 | 304 |  | 345аа | Нарушение формы кольцевого шва | GWAN |  | 02:32 | 03:12 | 03:14 | 0 | 515 |  | EXT | Нарушение формы кольцевого шва |  | (c)
3670.801 | 0 | -0.027 | -11.075 | -11.102 | -1988 | -1818 | -1585 | 242 |  | 345аа | Нарушение формы кольцевого шва | GWAN |  | 08:22 | 08:50 | 09:28 | 0 | 807 |  | INT | Нарушение формы кольцевого шва |  | (c)
3681.876 | 0 | -0.016 | -11.709 | -11.725 | 2053 | -1690 | -1839 | 1270 |  | 345ба | Нарушение формы кольцевого шва | GWAN |  | 05:16 | 07:11 | 06:47 | 0 | 1138 |  | EXT | Нарушение формы кольцевого шва Аномалия находится на упругопластическом изгибе: R=462 D, максимальное растяжение на 6.4 час. |  | (c)
3682.319 | 0.443 | 0.375 | -11.266 | -11.334 | -2052 | -1732 | -1892 | 1731 | 375 | 345ба |  | CORR | GENE | 06:13 | 07:05 | 06:39 | 597 | 321 | 15 | EXT | Аномалия находится на упругопластическом изгибе: R=442 D, максимальное растяжение на 6.4 час. | 0.82 | (c)
3683.385 | 1.509 | 1.168 | -10.2 | -10.541 | 2030 | 2144 | 2108 | 2030 | 1168 | 345ба |  | CORR | GENE | 05:12 | 05:30 | 05:24 | 496 | 157 | 12 | EXT | Аномалия находится на упругопластическом изгибе: R=413 D, максимальное растяжение на 6.5 час. | 0.79 | (c)
3693.468 | 11.592 | 11.554 | -0.117 | -0.155 | -1929 | -1813 | -1841 | 1753 | 114 | 345ба |  | CORR | CIGR | 06:33 | 06:52 | 06:47 | 41 | 176 | 11 | EXT | Аномалия находится на упругопластическом изгибе: R=419 D, максимальное растяжение на 6.2 час. | 0.74 | (c)
3701.426 | 7.841 | 7.741 | -3.874 | -3.974 | 1628 | 1775 | 1796 | 1628 | 3843 | 346а |  | CORR | GENE | 05:54 | 06:18 | 06:21 | 131 | 336 | 13 | EXT | Аномалия находится на упругопластическом изгибе: R=921 D, максимальное растяжение на 5.8 час. | 0.75 | (c)
3701.849 | 8.264 | 8.218 | -3.451 | -3.497 | 1576 | 1847 | 1729 | 1576 | 3397 | 346а |  | CORR | GENE | 05:46 | 06:30 | 06:10 | 100 | 305 | 11 | EXT | Аномалия находится на упругопластическом изгибе: R=946 D, максимальное растяжение на 5.8 час. | 0.75 | (c)
3702.274 | 8.689 | 8.531 | -3.026 | -3.184 | 1392 | 1578 | 1638 | 1392 | 2974 | 346а |  | CORR | GENE | 05:16 | 05:46 | 05:56 | 210 | 491 | 15 | EXT | Аномалия находится на упругопластическом изгибе: R=1004 D, максимальное растяжение на 5.9 час. | 0.77 | (c)
3702.563 | 8.978 | 8.895 | -2.737 | -2.82 | 1394 | 1847 | 1731 | 1394 | 2532 | 346а |  | CORR | GENE | 05:16 | 06:30 | 06:11 | 288 | 673 | 11 | EXT |  | 0.77 | (c)
3703.356 | 9.771 | 9.61 | -1.944 | -2.105 | 1506 | 1847 | 1705 | 1506 | 1735 | 346а |  | CORR | GENE | 05:35 | 06:30 | 06:07 | 370 | 397 | 10 | EXT |  | 0.77 | (c)
3704.171 | 10.586 | 10.561 | -1.129 | -1.154 | 1481 | 1704 | 1655 | 1481 | 1055 | 346а |  | CORR | GENE | 05:31 | 06:06 | 05:59 | 99 | 348 | 13 | EXT |  | 0.75 | (c)
3705.3 | 0 | -0.029 | -10.475 | -10.504 | -2201 | -1513 | -1714 | 1228 |  | 348 | Нарушение формы кольцевого шва | GWAN |  | 09:48 | 11:39 | 11:07 | 0 | 973 |  | EXT | Нарушение формы кольцевого шва |  | (c)
3711.385 | 6.085 | 5.961 | -4.39 | -4.514 | 577 | 1039 | 884 | 577 | 4374 | 348 |  | CORR | GENE | 05:16 | 06:31 | 06:06 | 140 | 614 | 10 | EXT |  | 0.9 | (c)
3715.775 | 0 | -0.027 | -11.625 | -11.652 | 723 | 1016 | 967 | 723 |  | 349 | Нарушение формы кольцевого шва | GWAN |  | 05:29 | 06:16 | 06:08 | 0 | 487 |  | EXT | Нарушение формы кольцевого шва |  | (c)
3738.725 | 0 | -0.017 | -11.54 | -11.557 | -248 | 299 | 182 | 0 |  | 351 | Нарушение формы кольцевого шва | GWAN |  | 09:18 | 10:46 | 10:27 | 0 | 859 |  | EXT | Нарушение формы кольцевого шва |  | (c)
3750.265 | 0 | -0.052 | -10.945 | -10.997 | -655 | -165 | -230 | 0 |  | 352 | Нарушение формы кольцевого шва | GWAN |  | 02:27 | 03:46 | 03:36 | 0 | 851 |  | EXT | Нарушение формы кольцевого шва |  | (c)
3762.46 | 1.25 | 0.955 | -10.41 | -10.705 | -2126 | -2076 | -2078 | 2029 | 955 | 353 |  | CORR | GENE | 06:46 | 06:54 | 06:54 | 708 | 97 | 11 | EXT |  | 0.96 | (c)
3763.384 | 2.174 | 2.14 | -9.486 | -9.52 | 2192 | -2157 | -2195 | 2122 | 2140 | 353 |  | CORR | CIGR | 06:23 | 06:41 | 06:35 | 43 | 147 | 13 | EXT |  | 0.89 | (c)
3766.284 | 5.074 | 4.953 | -6.586 | -6.707 | -1805 | -1708 | -1707 | 1609 | 4953 | 353 |  | CORR | GENE | 07:38 | 07:53 | 07:54 | 152 | 197 | 18 | EXT |  | 0.91 | (c)
3766.801 | 5.591 | 5.49 | -6.069 | -6.17 | -2142 | -2060 | -2101 | 2060 | 5490 | 353 |  | CORR | GENE | 06:43 | 06:57 | 06:50 | 152 | 82 | 10 | EXT |  | 0.9 | (c)
3767.596 | 6.386 | 6.373 | -5.274 | -5.287 | -2146 | -2113 | -2097 | 2048 | 5258 | 353 |  | CORR | CIGR | 06:43 | 06:48 | 06:51 | 29 | 97 | 16 | EXT |  | 0.89 | (c)
3872.301 | 7.986 | 7.086 | -3.404 | -4.304 | -879 | -800 | -644 | 409 | 3203 | 362 |  | GOUG | GENE | 02:24 | 02:37 | 03:02 | 1101 | 470 | 6 | EXT | Зона задиров. |  | (c)
4110.745 | 0 | -0.026 | -11.535 | -11.561 | -1045 | -730 | -763 | 480 |  | 384 | Нарушение формы кольцевого шва | GWAN |  | 09:37 | 10:28 | 10:23 | 0 | 565 |  | EXT | Нарушение формы кольцевого шва |  | (c)
4122.28 | 0 | -0.027 | -10.965 | -10.992 | -785 | -453 | -554 | 322 |  | 385 | Нарушение формы кольцевого шва | GWAN |  | 10:32 | 11:26 | 11:10 | 0 | 463 |  | EXT | Нарушение формы кольцевого шва |  | (c)
4131.953 | 9.673 | 9.485 | -1.292 | -1.48 | -1926 | -1901 | -1883 | 304 | 1190 | 385 |  | CORR | GENE | 07:28 | 07:32 | 07:35 | 290 | 86 | 11 | EXT |  | 0.92 | (c)
4178.615 | 0 | -0.021 | -11.515 | -11.536 | 2152 | -1388 | -1643 | 976 |  | 390 | Нарушение формы кольцевого шва | GWAN |  | 05:09 | 07:37 | 06:56 | 0 | 1334 |  | EXT | Нарушение формы кольцевого шва |  | (c)
4212.87 | 0 | -0.016 | -3.565 | -3.581 | 1997 | 2128 | 2221 | 1997 |  | 392б | Нарушение формы кольцевого шва | GWAN |  | 05:52 | 06:13 | 06:28 | 0 | 447 |  | EXT | Нарушение формы кольцевого шва |  | (c)
4218.135 | 0 | -0.018 | -6.64 | -6.658 | -1149 | -626 | -790 | 432 |  | 393аб | Нарушение формы кольцевого шва | GWAN |  | 00:06 | 01:30 | 01:04 | 0 | 717 |  | EXT | Нарушение формы кольцевого шва |  | (c)
4218.135 | 0 | -0.02 | -6.64 | -6.66 | 80 | 1113 | 990 | 80 |  | 393аб | Нарушение формы кольцевого шва | GWAN |  | 03:24 | 06:11 | 05:51 | 0 | 1820 |  | EXT | Нарушение формы кольцевого шва |  | (c)
4218.135 | 0 | -0.023 | -6.64 | -6.663 | -2047 | -1507 | -1731 | 1414 |  | 393аб | Нарушение формы кольцевого шва | GWAN |  | 09:41 | 11:08 | 10:32 | 0 | 634 |  | EXT | Нарушение формы кольцевого шва |  | (c)
4224.775 | 0 | -0.039 | -11.61 | -11.649 | -307 | -142 | -78 | 0 |  | 394аа | Нарушение формы кольцевого шва | GWAN |  | 05:44 | 06:10 | 06:21 | 0 | 457 |  | EXT | Нарушение формы кольцевого шва |  | (c)
4236.385 | 0 | 0 | -11.905 | -11.905 | 445 | 1248 | 1139 | 445 | 0 | 394в | Непровар / утяжина | GWAN |  | 11:09 | 01:19 | 13:01 | 0 | 1388 | 14 | INT | Непровар / утяжина Толщины: 18,7 / 16,5 мм |  | (c)
4236.385 | 0 | 0 | -11.905 | -11.905 | -1702 | -1569 | -1164 | 626 | 0 | 394в | Непровар / утяжина | GWAN |  | 05:23 | 05:44 | 06:50 | 0 | 1076 | 10 | INT | Непровар / утяжина Толщины: 18,7 / 16,5 мм |  | (c)
4281.83 | 0 | -0.022 | -11.365 | -11.387 | 497 | 707 | 1058 | 497 |  | 399 | Нарушение формы кольцевого шва | GWAN |  | 11:55 | 00:29 | 13:25 | 0 | 1122 |  | EXT | Нарушение формы кольцевого шва |  | (c)
4281.83 | 0 | -0.025 | -11.365 | -11.39 | -1784 | -1341 | -1476 | 446 |  | 399 | Нарушение формы кольцевого шва | GWAN |  | 05:47 | 06:58 | 06:36 | 0 | 616 |  | EXT | Нарушение формы кольцевого шва |  | (c)
4281.83 | 0 | -0.026 | -11.365 | -11.391 | -726 | -466 | -467 | 208 |  | 399 | Нарушение формы кольцевого шва | GWAN |  | 08:37 | 09:19 | 09:19 | 0 | 518 |  | EXT | Нарушение формы кольцевого шва |  | (c)
4310.181 | 0.591 | 0.468 | -3.504 | -3.627 | 2171 | -2134 | -2172 | 0 | 468 | 401а |  | CORR | GENE | 05:37 | 06:02 | 05:56 | 939 | 235 | 10 | EXT | Аномалия находится на отводе. | 0.96 | (c)
4313.685 | 0 | -0.016 | -11.535 | -11.551 | 232 | 396 | 1067 | 232 |  | 401ба | Нарушение формы кольцевого шва | GWAN |  | 03:12 | 03:39 | 05:27 | 0 | 1671 |  | EXT | Нарушение формы кольцевого шва Аномалия находится на отводе. |  | (c)
4314.359 | 0.674 | 0.611 | -10.861 | -10.924 | 1279 | 1382 | 1440 | 1279 | 611 | 401ба |  | CORR | GENE | 06:02 | 06:18 | 06:28 | 105 | 323 | 11 | EXT | Аномалия находится на отводе. | 0.75 | (c)
4314.545 | 0.86 | 0.818 | -10.675 | -10.717 | 1232 | 1350 | 1354 | 1232 | 818 | 401ба |  | CORR | GENE | 05:54 | 06:13 | 06:14 | 71 | 244 | 10 | EXT | Аномалия находится на отводе. | 0.74 | (c)
4347.145 | 0 | -0.025 | -10.61 | -10.635 | -1828 | -1665 | -1572 | 1316 |  | 405 | Нарушение формы кольцевого шва | GWAN |  | 00:23 | 00:49 | 01:04 | 0 | 512 |  | EXT | Нарушение формы кольцевого шва Аномалия находится на упругопластическом изгибе: R=445 D, максимальное растяжение на 0.3 час. |  | (c)
4347.145 | 0 | -0.02 | -10.61 | -10.63 | -1061 | -645 | -838 | 616 |  | 405 | Нарушение формы кольцевого шва | GWAN |  | 02:27 | 03:34 | 03:03 | 0 | 445 |  | EXT | Нарушение формы кольцевого шва Аномалия находится на упругопластическом изгибе: R=445 D, максимальное растяжение на 0.3 час. |  | (c)
4347.145 | 0 | -0.022 | -10.61 | -10.632 | -234 | -16 | -38 | 0 |  | 405 | Нарушение формы кольцевого шва | GWAN |  | 04:40 | 05:16 | 05:12 | 0 | 391 |  | EXT | Нарушение формы кольцевого шва Аномалия находится на упругопластическом изгибе: R=445 D, максимальное растяжение на 0.3 час. |  | (c)
4380.424 | 0.254 | 0.227 | -10.726 | -10.753 | 24 | 185 | 142 | 24 | 227 | 408 |  | CORR | GENE | 03:03 | 03:29 | 03:22 | 106 | 236 | 10 | EXT | Аномалия находится на упругопластическом изгибе: R=602 D, максимальное растяжение на 0.1 час. | 0.89 | (c)
4383.88 | 3.71 | 3.687 | -7.27 | -7.293 | 1524 | 1615 | 1610 | 1524 | 3687 | 408 |  | CORR | GENE | 07:05 | 07:20 | 07:19 | 48 | 172 | 14 | EXT | Аномалия находится на упругопластическом изгибе: R=545 D, максимальное растяжение на 0.6 час. | 0.89 | (c)
4385.933 | 5.763 | 5.73 | -5.217 | -5.25 | 1541 | 1638 | 1643 | 1541 | 5187 | 408 |  | CORR | GENE | 07:08 | 07:23 | 07:24 | 63 | 204 | 12 | EXT | Аномалия находится на упругопластическом изгибе: R=507 D, максимальное растяжение на 0.9 час. | 0.89 | (c)
4391.15 | 0 | -0.024 | -10.676 | -10.7 | 1570 | 1766 | 2067 | 1570 |  | 409а | Нарушение формы кольцевого шва | GWAN |  | 06:55 | 07:26 | 08:15 | 0 | 995 |  | EXT | Нарушение формы кольцевого шва Аномалия находится на отводе. Аномалия находится на упругопластическом изгибе: R=616 D, максимальное растяжение на 1.3 час. |  | (c)
4403.114 | 1.288 | 0.02 | -10.337 | -11.605 | -1135 | -998 | -1006 | 877 | 20 | 409ба |  | CORR | GENE | 05:22 | 05:44 | 05:43 | 3226 | 258 | 11 | EXT | Аномалия находится на отводе. | 0.83 | (c)
4405.997 | 4.171 | 4.128 | -7.454 | -7.497 | -1475 | -1130 | -1153 | 831 | 4128 | 409ба |  | CORR | GENE | 04:27 | 05:23 | 05:19 | 834 | 644 | 15 | EXT | Аномалия находится на отводе. | 0.83 | (c)
4413.451 | 0 | -0.021 | -10.515 | -10.536 | 1240 | -2157 | 2015 | 0 |  | 409бб | Нарушение формы кольцевого шва | GWAN |  | 04:08 | 07:00 | 06:13 | 0 | 1549 |  | EXT | Нарушение формы кольцевого шва Аномалия находится на отводе. |  | (c)
4461.832 | 3.176 | 2.819 | -5.859 | -6.216 | 210 | 255 | 367 | 210 | 2819 | 414аа |  | CORR | GENE | 06:23 | 06:31 | 06:49 | 403 | 313 | 13 | EXT |  | 0.95 | (c)
4466.772 | 8.116 | 7.911 | -0.919 | -1.124 | 154 | 306 | 288 | 154 | 836 | 414аа |  | CORR | GENE | 06:14 | 06:39 | 06:36 | 288 | 269 | 15 | EXT |  | 0.94 | (c)
4466.974 | 8.318 | 8.289 | -0.717 | -0.746 | 1372 | 1518 | 1492 | 1372 | 676 | 414аа |  | CORR | GENE | 09:31 | 09:54 | 09:50 | 70 | 238 | 14 | EXT |  | 0.89 | (c)
4467.149 | 8.493 | 8.46 | -0.542 | -0.575 | 1411 | 1516 | 1503 | 1411 | 520 | 414аа |  | CORR | GENE | 09:37 | 09:54 | 09:52 | 55 | 182 | 14 | EXT |  | 0.89 | (c)
4471.051 | 0 | -0.041 | -3.885 | -3.926 | 746 | 1204 | 1089 | 746 |  | 416аа | Нарушение формы кольцевого шва | GWAN |  | 00:03 | 01:17 | 00:58 | 0 | 686 |  | EXT | Нарушение формы кольцевого шва |  | (c)
4478.44 | 0.914 | 0.887 | -8.08 | -8.107 | -942 | -820 | -790 | 639 | 887 | 417а |  | CORR | GENE | 07:60 | 08:20 | 08:24 | 59 | 304 | 11 | EXT |  | 0.89 | (c)
4479.853 | 2.327 | 2.3 | -6.667 | -6.694 | -1339 | -983 | -1069 | 800 | 2300 | 417а |  | CORR | GENE | 06:56 | 07:53 | 07:39 | 93 | 539 | 13 | EXT |  | 0.89 | (c)
4480.519 | 2.993 | 2.979 | -6.001 | -6.015 | -1334 | -1169 | -1188 | 1042 | 2979 | 417а |  | CORR | CIGR | 06:57 | 07:23 | 07:20 | 44 | 292 | 10 | EXT |  | 0.89 | (c)
4483.214 | 5.688 | 5.154 | -3.306 | -3.84 | -1010 | -976 | -969 | 928 | 2784 | 417а |  | CORR | GENE | 07:49 | 07:54 | 07:56 | 1056 | 83 | 13 | EXT |  | 0.99 | (c)
4484.442 | 6.916 | 6.8 | -2.078 | -2.194 | -1178 | -992 | -1058 | 937 | 1997 | 417а |  | CORR | GENE | 07:22 | 07:52 | 07:41 | 197 | 241 | 10 | EXT |  | 0.91 | (c)
4558.05 | 4.085 | 4.068 | -7.575 | -7.592 | 622 | 722 | 768 | 622 | 4068 | 424 |  | CORR | CIGR | 03:55 | 04:11 | 04:18 | 36 | 294 | 13 | EXT |  | 0.89 | (c)
4588.125 | 0 | -0.036 | -11.395 | -11.431 | 527 | 619 | 797 | 527 |  | 427 | Нарушение формы кольцевого шва | GWAN |  | 01:19 | 01:34 | 02:03 | 0 | 539 |  | EXT | Нарушение формы кольцевого шва |  | (c)
4599.52 | 0 | 0 | -11.19 | -11.19 | -121 | 440 | 274 | 0 | 0 | 428 | Смещение кромок | GWAN |  | 02:54 | 04:24 | 03:58 | 0 | 790 | 16 | EXT | Смещение кромок Наружу Величина смещения - 2.5 мм. |  | (c)
4682.769 | 4.559 | 4.471 | -7.111 | -7.199 | 1956 | 1971 | 1984 | 1956 | 4471 | 435 |  | ARTD | GENE | 04:37 | 04:40 | 04:42 | 210 | 55 |  | EXT | Эквивалент потери металла 10%. |  | (c)
4701.555 | 0 | -0.037 | -11.305 | -11.342 | 197 | 1103 | 660 | 197 |  | 437 | Нарушение формы кольцевого шва | GWAN |  | 00:27 | 02:53 | 01:41 | 0 | 926 |  | EXT | Нарушение формы кольцевого шва |  | (c)
4730.675 | 6.165 | 6.15 | -3.948 | -3.963 | 1955 | 2055 | 2057 | 1955 | 3929 | 439а |  | CORR | CIGR | 06:14 | 06:30 | 06:30 | 34 | 204 | 13 | EXT |  | 0.89 | (c)
4734.623 | 0 | 0 | -1.97 | -1.97 | 78 | 507 | 454 | 78 | 0 | 439б | Непровар / утяжина | GWAN |  | 05:01 | 06:10 | 06:02 | 0 | 753 | 14 | INT | Непровар / утяжина Толщины: 15,7 / 16,5 мм |  | (c)
4734.623 | 0 | -0.034 | -1.97 | -2.004 | 1538 | 1829 | 1816 | 1538 |  | 439б | Нарушение формы кольцевого шва | GWAN |  | 08:56 | 09:43 | 09:41 | 0 | 557 |  | EXT | Нарушение формы кольцевого шва |  | (c)
4736.593 | 0 | 0 | -9.941 | -9.941 | 839 | 996 | 987 | 839 | 0 | 440аа | Непровар / утяжина | GWAN |  | 05:23 | 05:49 | 05:47 | 0 | 297 | 16 | INT | Непровар / утяжина Толщины: 16,5 / 15,7 мм |  | (c)
4740.757 | 4.164 | 3.992 | -5.777 | -5.949 | 1881 | 2228 | 2177 | 1881 | 3534 | 440аа |  | GOUG | GENE | 08:11 | 09:07 | 08:59 | 2415 | 592 | 9 | EXT | Зона задиров. |  | (c)
4746.534 | 0 | -0.025 | -11.769 | -11.794 | -1703 | -1484 | -1174 | 646 |  | 440аб | Нарушение формы кольцевого шва | GWAN |  | 02:39 | 03:14 | 04:04 | 0 | 1057 |  | EXT | Нарушение формы кольцевого шва |  | (c)
4758.303 | 0 | -0.028 | -10.982 | -11.01 | 842 | 1232 | 1588 | 0 |  | 442а | Нарушение формы кольцевого шва | GWAN |  | 01:50 | 02:53 | 03:50 | 0 | 1491 |  | EXT | Нарушение формы кольцевого шва |  | (c)
4758.303 | 0 | -0.029 | -10.982 | -11.011 | -1001 | -366 | -425 | 0 |  | 442а | Нарушение формы кольцевого шва | GWAN |  | 08:52 | 10:35 | 10:25 | 0 | 1152 |  | EXT | Нарушение формы кольцевого шва |  | (c)
4769.285 | 0 | -0.023 | -11.18 | -11.203 | 1103 | 1524 | 1453 | 427 |  | 443 | Нарушение формы кольцевого шва | GWAN |  | 03:15 | 04:23 | 04:12 | 0 | 701 |  | EXT | Нарушение формы кольцевого шва |  | (c)
4769.285 | 0 | -0.022 | -11.18 | -11.202 | -1106 | -616 | -821 | 536 |  | 443 | Нарушение формы кольцевого шва | GWAN |  | 09:19 | 10:38 | 10:05 | 0 | 570 |  | EXT | Нарушение формы кольцевого шва |  | (c)
4819.11 | 4.63 | 4.432 | -6.74 | -6.938 | -1348 | -1073 | -1140 | 931 | 4432 | 447 |  | DENT | GENE | 05:41 | 06:26 | 06:15 | 377 | 416 | 0.4 | N/A | Глубина вмятины: 6 мм (0,4%). Линейка: 38 см в (443 см; 06:26 ч:мин) |  | (c)
4837.05 | 0 | -0.022 | -11.675 | -11.697 | -1893 | -1620 | -1505 | 1117 |  | 449 | Нарушение формы кольцевого шва | GWAN |  | 02:20 | 03:04 | 03:23 | 0 | 776 |  | EXT | Нарушение формы кольцевого шва |  | (c)
4861.161 | 2.511 | 1.97 | -8.674 | -9.215 | 1627 | 1857 | 1903 | 1627 | 1970 | 450б |  | GOUG | GENE | 08:26 | 09:03 | 09:10 | 3566 | 551 | 7 | EXT | Зона задиров. |  | (c)
4867.435 | 8.785 | 8.765 | -2.4 | -2.42 | -678 | -583 | -606 | 534 | 2392 | 450б |  | CORR | CIGR | 02:14 | 02:29 | 02:25 | 28 | 144 | 10 | EXT |  | 0.89 | (c)
4868.416 | 9.766 | 9.75 | -1.419 | -1.435 | -606 | -531 | -527 | 449 | 1370 | 450б |  | CORR | GENE | 02:25 | 02:37 | 02:38 | 65 | 157 | 13 | EXT |  | 0.89 | (c)
4869.835 | 0 | -0.019 | -8.81 | -8.829 | -1702 | 11 | -410 | 882 |  | 451а | Нарушение формы кольцевого шва | GWAN |  | 11:47 | 04:24 | 15:16 | 0 | 2584 |  | EXT | Нарушение формы кольцевого шва |  | (c)
4870.225 | 0.39 | 0.364 | -8.42 | -8.446 | 1419 | 1538 | 1513 | 1419 | 364 | 451а |  | CORR | CIGR | 08:11 | 08:30 | 08:26 | 42 | 187 | 19 | EXT |  | 0.89 | (c)
4871.816 | 1.981 | 1.967 | -6.829 | -6.843 | -2163 | -2096 | -2105 | 2048 | 1967 | 451а |  | CORR | CIGR | 10:33 | 10:44 | 10:42 | 29 | 115 | 10 | EXT |  | 0.89 | (c)
4878.645 | 0 | -0.006 | -7.855 | -7.861 | -817 | 78 | -148 | 0 |  | 452а | Нарушение формы кольцевого шва | GWAN |  | 04:40 | 07:04 | 06:28 | 0 | 1337 |  | EXT | Нарушение формы кольцевого шва |  | (c)
4887.108 | 0.608 | 0.295 | -4.327 | -4.64 | -624 | -579 | -552 | 480 | 295 | 453а |  | CORR | GENE | 07:43 | 07:50 | 07:55 | 436 | 144 | 12 | EXT |  | 0.94 | (c)
4887.8 | 1.3 | 1.286 | -3.635 | -3.649 | -798 | -716 | -711 | 624 | 1286 | 453а |  | CORR | CIGR | 07:15 | 07:28 | 07:29 | 27 | 174 | 10 | EXT |  | 0.89 | (c)
4887.909 | 1.409 | 1.396 | -3.526 | -3.539 | -724 | -694 | -690 | 656 | 1396 | 453а |  | CORR | CIGR | 07:27 | 07:32 | 07:32 | 28 | 68 | 10 | EXT |  | 0.89 | (c)
4890.003 | 3.503 | 3.249 | -1.432 | -1.686 | -1739 | -1704 | -1682 | 1624 | 885 | 453а |  | CORR | GENE | 04:43 | 04:49 | 04:52 | 801 | 115 | 10 | EXT |  | 0.95 | (c)
4918.848 | 4.723 | 4.704 | -6.242 | -6.261 | 199 | 332 | 324 | 199 | 4704 | 456а |  | CORR | CIGR | 01:01 | 01:23 | 01:22 | 41 | 251 | 10 | EXT |  | 0.89 | (c)
4924.378 | 10.253 | 10.239 | -0.712 | -0.726 | 1022 | 1074 | 1075 | 1022 | 692 | 456а |  | CORR | CIGR | 03:14 | 03:23 | 03:23 | 34 | 106 | 11 | EXT |  | 0.89 | (c)
4924.843 | 10.718 | 10.704 | -0.247 | -0.261 | 780 | 821 | 840 | 780 | 226 | 456а |  | CORR | CIGR | 02:35 | 02:42 | 02:45 | 35 | 120 | 10 | EXT |  | 0.89 | (c)
4925.09 | 0 | -0.042 | -11.88 | -11.922 | 756 | 942 | 1066 | 756 |  | 456б | Нарушение формы кольцевого шва | GWAN |  | 01:14 | 01:44 | 02:04 | 0 | 620 |  | EXT | Нарушение формы кольцевого шва |  | (c)
4925.09 | 0 | -0.019 | -11.88 | -11.899 | -1918 | -1659 | -1645 | 1373 |  | 456б | Нарушение формы кольцевого шва | GWAN |  | 06:03 | 06:45 | 06:47 | 0 | 545 |  | EXT | Нарушение формы кольцевого шва |  | (c)
4936.97 | 0 | -0.033 | -11.195 | -11.228 | -1584 | -1055 | -1050 | 517 |  | 457а | Нарушение формы кольцевого шва | GWAN |  | 01:45 | 03:11 | 03:11 | 0 | 1067 |  | EXT | Нарушение формы кольцевого шва |  | (c)
4937.088 | 0.118 | 0.107 | -11.077 | -11.088 | -1347 | -1246 | -1255 | 1162 | 107 | 457а |  | CORR | GENE | 02:24 | 02:40 | 02:38 | 55 | 184 | 12 | EXT |  | 0.89 | (c)
4937.202 | 0.232 | 0.216 | -10.963 | -10.979 | -1260 | -1214 | -1206 | 1152 | 216 | 457а |  | CORR | CIGR | 02:38 | 02:45 | 02:46 | 36 | 108 | 14 | EXT |  | 0.89 | (c)
4939.921 | 2.951 | 2.939 | -8.244 | -8.256 | -40 | -11 | -11 | 0 | 2939 | 457а |  | LWAN | CIGR | 05:54 | 05:59 | 05:59 | 22 | 58 |  | EXT | Эквивалент потери металла 10%. |  | (c)
4941.439 | 4.469 | 4.385 | -6.726 | -6.81 | -2122 | -1880 | -1910 | 1697 | 4385 | 457а |  | ARTD | GENE | 00:18 | 00:58 | 00:53 | 708 | 425 |  | EXT | Эквивалент потери металла 13%. |  | (c)
4946.387 | 9.417 | 9.4 | -1.778 | -1.795 | -50 | -19 | -18 | 0 | 1764 | 457а |  | LWAN | CIGR | 05:53 | 05:58 | 05:58 | 31 | 65 |  | EXT | Эквивалент потери металла 10%. |  | (c)
4947.131 | 10.161 | 10.149 | -1.034 | -1.046 | -59 | -23 | -25 | 0 | 1022 | 457а |  | LWAN | CIGR | 05:51 | 05:57 | 05:57 | 24 | 68 |  | EXT | Эквивалент потери металла 10%. |  | (c)
5033.228 | 3.228 | 2.697 | -8.447 | -8.978 | 368 | 404 | 802 | 368 | 2697 | 466 |  | GOUG | GENE | 00:45 | 00:50 | 01:54 | 1359 | 867 | 6 | EXT | Зона задиров. |  | (c)
5064.381 | 0.296 | 0.277 | -10.914 | -10.933 | 959 | 1035 | 1029 | 959 | 277 | 469 |  | CORR | CIGR | 06:33 | 06:45 | 06:44 | 42 | 139 | 13 | EXT |  | 0.89 | (c)
5086.73 | 0 | -0.036 | -11.375 | -11.411 | 724 | 909 | 1187 | 580 |  | 471 | Нарушение формы кольцевого шва | GWAN |  | 02:21 | 02:51 | 03:36 | 0 | 926 |  | EXT | Нарушение формы кольцевого шва |  | (c)
5086.73 | 0 | -0.027 | -11.375 | -11.402 | -1781 | -856 | -1213 | 449 |  | 471 | Нарушение формы кольцевого шва | GWAN |  | 07:37 | 10:06 | 09:08 | 0 | 1136 |  | EXT | Нарушение формы кольцевого шва |  | (c)
5098.105 | 0 | -0.023 | -11.3 | -11.323 | 418 | 635 | 785 | 418 |  | 472 | Нарушение формы кольцевого шва | GWAN |  | 01:54 | 02:29 | 02:53 | 0 | 733 |  | EXT | Нарушение формы кольцевого шва |  | (c)
5098.105 | 0 | -0.029 | -11.3 | -11.329 | 1457 | 1659 | 1807 | 74 |  | 472 | Нарушение формы кольцевого шва | GWAN |  | 04:41 | 05:14 | 05:38 | 0 | 699 |  | EXT | Нарушение формы кольцевого шва |  | (c)
5098.105 | 0 | -0.023 | -11.3 | -11.323 | -2092 | -2025 | -1679 | 139 |  | 472 | Нарушение формы кольцевого шва | GWAN |  | 07:08 | 07:19 | 08:15 | 0 | 826 |  | EXT | Нарушение формы кольцевого шва |  | (c)
5098.105 | 0 | -0.035 | -11.3 | -11.335 | -865 | -552 | -565 | 266 |  | 472 | Нарушение формы кольцевого шва | GWAN |  | 10:26 | 11:17 | 11:15 | 0 | 599 |  | EXT | Нарушение формы кольцевого шва |  | (c)
5196.58 | 8.355 | 7.487 | -3.058 | -3.926 | 866 | 1077 | 1027 | 866 | 1544 | 479а |  | CORR | GENE | 05:24 | 05:58 | 05:50 | 2382 | 322 | 12 | EXT |  | 0.99 | (c)
5199.638 | 0 | -0.036 | -11.529 | -11.565 | 602 | 735 | 825 | 602 |  | 480а | Нарушение формы кольцевого шва | GWAN |  | 02:14 | 02:35 | 02:50 | 0 | 446 |  | EXT | Нарушение формы кольцевого шва |  | (c)
5203.142 | 3.504 | 3.476 | -8.025 | -8.053 | 728 | 796 | 789 | 728 | 3476 | 480а |  | CORR | CIGR | 02:34 | 02:45 | 02:44 | 46 | 123 | 16 | EXT |  | 0.89 | (c)
5209.481 | 9.843 | 9.822 | -1.686 | -1.707 | 747 | 799 | 830 | 747 | 1665 | 480а |  | CORR | CIGR | 02:37 | 02:46 | 02:51 | 42 | 167 | 13 | EXT |  | 0.89 | (c)
5211.167 | 0 | -0.03 | -11.418 | -11.448 | 856 | 1243 | 1377 | 331 |  | 481а | Нарушение формы кольцевого шва | GWAN |  | 01:22 | 02:25 | 02:46 | 0 | 1043 |  | EXT | Нарушение формы кольцевого шва |  | (c)
5233.646 | 0 | 0 | -1.645 | -1.645 | -1675 | -1301 | -1288 | 900 | 0 | 483а | Непровар / утяжина | GWAN |  | 04:52 | 05:53 | 05:55 | 0 | 775 | 16 | INT | Непровар / утяжина Толщины: 15,7 / 16,5 мм |  | (c)
5233.646 | 0 | -0.027 | -1.645 | -1.672 | -349 | 59 | 4 | 0 |  | 483а | Нарушение формы кольцевого шва | GWAN |  | 08:26 | 09:32 | 09:23 | 0 | 705 |  | EXT | Нарушение формы кольцевого шва |  | (c)
5257.405 | 0 | -0.019 | -11.155 | -11.174 | 1630 | -1865 | 2188 | 0 |  | 486 | Нарушение формы кольцевого шва | GWAN |  | 04:06 | 06:42 | 05:36 | 0 | 1117 |  | EXT | Нарушение формы кольцевого шва |  | (c)
5268.56 | 0 | -0.031 | -11.01 | -11.041 | -880 | 145 | -165 | 0 |  | 487 | Нарушение формы кольцевого шва | GWAN |  | 00:22 | 03:08 | 02:18 | 0 | 1430 |  | EXT | Нарушение формы кольцевого шва |  | (c)
5271.711 | 3.151 | 3.064 | -7.859 | -7.946 | -2153 | -2142 | -2139 | 78 | 3064 | 487 |  | SCC | AXGR | 08:57 | 08:58 | 08:59 | 183 | 27 | 24 | EXT | Аномалия находится в зоне сварного шва. | 1 | (b)
5275.225 | 6.665 | 6.591 | -4.345 | -4.419 | 1630 | 1738 | 1702 | 456 | 4089 | 487 |  | SCC | GENE | 07:07 | 07:25 | 07:19 | 330 | 145 | 18 | EXT |  | 1 | (b)
5275.832 | 7.272 | 7.064 | -3.738 | -3.946 | 1483 | 1495 | 1514 | 685 | 3660 | 487 |  | SCC | GENE | 06:44 | 06:45 | 06:49 | 286 | 62 | 26 | EXT |  | 1 | (a)
5277.297 | 8.737 | 8.608 | -2.273 | -2.402 | -2162 | -2151 | -2137 | 69 | 2110 | 487 |  | SCC | GENE | 08:55 | 08:57 | 08:59 | 292 | 48 | 28 | EXT | Аномалия находится в зоне сварного шва. | 1 | (a)
5278.368 | 9.808 | 9.797 | -1.202 | -1.213 | -68 | -36 | -24 | 0 | 1189 | 487 |  | LWAN | CIGR | 02:33 | 02:38 | 02:40 | 24 | 89 |  | INT | Эквивалент потери металла 12%. |  | (c)
5279.57 | 0 | -0.028 | -11.395 | -11.423 | -909 | 303 | -10 | 0 |  | 488 | Нарушение формы кольцевого шва | GWAN |  | 07:28 | 10:44 | 09:53 | 0 | 1798 |  | EXT | Нарушение формы кольцевого шва |  | (c)
5290.965 | 0 | -0.022 | -11.395 | -11.417 | 262 | 1762 | 1248 | 0 |  | 489 | Нарушение формы кольцевого шва | GWAN |  | 01:25 | 05:27 | 04:04 | 0 | 1973 |  | EXT | Нарушение формы кольцевого шва |  | (c)
5290.965 | 0 | -0.026 | -11.395 | -11.421 | -2080 | -1926 | -1344 | 151 |  | 489 | Нарушение формы кольцевого шва | GWAN |  | 07:07 | 07:31 | 09:05 | 0 | 1471 |  | EXT | Нарушение формы кольцевого шва |  | (c)
5369.882 | 0 | -0.019 | -2.851 | -2.87 | 1177 | -1645 | -2187 | 1090 |  | 495б | Нарушение формы кольцевого шва | GWAN |  | 02:10 | 06:34 | 05:07 | 0 | 2194 |  | INT | Нарушение формы кольцевого шва |  | (c)
5415.947 | 0.707 | 0.561 | -10.538 | -10.684 | 151 | 342 | 360 | 151 | 561 | 500 |  | CORR | GENE | 04:55 | 05:25 | 05:28 | 601 | 418 | 13 | EXT |  | 0.96 | (c)
5432.926 | 6.441 | 6.428 | -4.769 | -4.782 | -1652 | -1633 | -1610 | 1567 | 4762 | 501 |  | GOUG | CIGR | 05:53 | 05:56 | 05:59 | 20 | 85 | 7 | EXT | Задир. |  | (c)
5433.089 | 6.604 | 6.572 | -4.606 | -4.638 | -1453 | -1390 | -1399 | 1346 | 4568 | 501 |  | DENT | GENE | 06:25 | 06:35 | 06:33 | 70 | 107 | 0.4 | N/A | Глубина вмятины: 6 мм (0,4%). Линейка: 7 см в (657 см; 06:35 ч:мин) Аномалия находится вблизи дефекта потери металла. |  | (c)
5433.097 | 6.612 | 6.601 | -4.598 | -4.609 | -1479 | -1467 | -1411 | 1343 | 4589 | 501 |  | GOUG | CIGR | 06:21 | 06:23 | 06:32 | 20 | 136 | 7 | EXT | Задир. |  | (c)
5437.881 | 0.186 | 0.134 | -10.984 | -11.036 | -1116 | -867 | -940 | 764 | 134 | 502 |  | CORR | GENE | 05:58 | 06:38 | 06:26 | 73 | 352 | 13 | EXT |  | 0.89 | (c)
5438.515 | 0.82 | 0.787 | -10.35 | -10.383 | -1206 | -1038 | -1068 | 930 | 787 | 502 |  | CORR | CIGR | 05:43 | 06:11 | 06:06 | 45 | 276 | 12 | EXT |  | 0.89 | (c)
5440.729 | 3.034 | 2.567 | -8.136 | -8.603 | -1350 | -1271 | -1300 | 1249 | 2567 | 502 |  | CORR | GENE | 05:20 | 05:33 | 05:28 | 646 | 101 | 13 | EXT |  | 0.97 | (c)
5440.851 | 3.156 | 1.983 | -8.014 | -9.187 | -149 | -76 | -113 | 76 | 1983 | 502 |  | CORR | GENE | 08:34 | 08:46 | 08:40 | 1333 | 73 | 9 | EXT |  | 0.96 | (c)
5453.293 | 4.428 | 4.247 | -6.942 | -7.123 | -1872 | -1747 | -1741 | 1609 | 4247 | 503 |  | GOUG | GENE | 01:57 | 02:17 | 02:18 | 274 | 263 | 7 | EXT | Зона задиров. |  | (c)
5459.979 | 11.114 | 11.008 | -0.256 | -0.362 | -451 | -379 | -281 | 112 | 237 | 503 |  | GOUG | GENE | 05:46 | 05:58 | 06:14 | 125 | 338 | 12 | EXT | Зона задиров. |  | (c)
5469.447 | 9.212 | 9.178 | -1.778 | -1.812 | -471 | -459 | -456 | 441 | 1740 | 504 |  | CORR | AXGR | 07:42 | 07:44 | 07:44 | 72 | 30 | 10 | EXT | Аномалия находится на отводе. | 0.89 | (c)
5475.2 | 0 | -0.03 | -11.42 | -11.45 | 2172 | -2092 | -2018 | 0 |  | 506 | Нарушение формы кольцевого шва | GWAN |  | 07:03 | 07:34 | 07:46 | 0 | 542 |  | EXT | Нарушение формы кольцевого шва |  | (c)
5478.548 | 3.348 | 3.335 | -8.072 | -8.085 | -2027 | -2027 | -1951 | 203 | 3335 | 506 |  | CORR | CIGR | 07:45 | 07:45 | 07:57 | 29 | 152 | 11 | EXT |  | 0.89 | (c)
5498.005 | 0 | -0.037 | -9.553 | -9.59 | 2023 | -1965 | -1848 | 0 |  | 508а | Нарушение формы кольцевого шва | GWAN |  | 08:17 | 09:33 | 09:52 | 0 | 1179 |  | EXT | Нарушение формы кольцевого шва |  | (c)
5507.491 | 9.486 | 9.463 | -0.067 | -0.09 | 1982 | 2164 | 2106 | 0 | 44 | 508а |  | CORR | CIGR | 08:10 | 08:39 | 08:30 | 46 | 248 | 14 | EXT |  | 0.89 | (c)
5507.558 | 0 | -0.036 | -1.399 | -1.435 | -1195 | -1000 | -1006 | 816 |  | 508б | Нарушение формы кольцевого шва | GWAN |  | 00:60 | 01:31 | 01:30 | 0 | 379 |  | EXT | Нарушение формы кольцевого шва |  | (c)
5507.558 | 0 | -0.033 | -1.399 | -1.432 | -151 | 857 | 667 | 0 |  | 508б | Нарушение формы кольцевого шва | GWAN |  | 03:48 | 06:31 | 06:00 | 0 | 1637 |  | EXT | Нарушение формы кольцевого шва |  | (c)
5507.558 | 0 | -0.036 | -1.399 | -1.435 | 2037 | -2203 | -2205 | 1987 |  | 508б | Нарушение формы кольцевого шва | GWAN |  | 09:42 | 10:17 | 10:17 | 0 | 437 |  | EXT | Нарушение формы кольцевого шва |  | (c)
5519.81 | 0 | 0 | -12.139 | -12.139 | -1998 | -1741 | -1831 | 1664 | 0 | 510а | Смещение кромок | GWAN |  | 02:23 | 03:04 | 02:50 | 0 | 334 | 15 | EXT | Смещение кромок Наружу Аномалия находится на отводе. Величина смещения - 2.4 мм. |  | (c)
5519.81 | 0 | 0 | -12.139 | -12.139 | -382 | -69 | -10 | 0 | 0 | 510а | Смещение кромок | GWAN |  | 06:44 | 07:34 | 07:44 | 0 | 744 | 16 | EXT | Смещение кромок Наружу Аномалия находится на отводе. Величина смещения - 2.6 мм. |  | (c)
5519.876 | 0.066 | 0.032 | -12.073 | -12.107 | -1045 | -912 | -978 | 912 | 32 | 510а |  | CORR | GENE | 04:57 | 05:18 | 05:07 | 50 | 133 | 14 | EXT |  | 0.89 | (c)
5531.949 | 0 | 0 | -12.049 | -12.049 | 1121 | 1351 | 1454 | 1121 | 0 | 511а | Смещение кромок | GWAN |  | 01:10 | 01:47 | 02:04 | 0 | 666 | 21 | EXT | Смещение кромок Наружу Величина смещения - 3.2 мм. |  | (c)
5543.998 | 0 | 0 | -12.154 | -12.154 | 1421 | 1698 | 1968 | 1421 | 0 | 512а | Непровар / утяжина | GWAN |  | 03:57 | 04:42 | 05:25 | 0 | 1094 | 16 | INT | Непровар / утяжина |  | (c)
5573.49 | 2.775 | 2.759 | -8.845 | -8.861 | 1491 | 1538 | 1559 | 1491 | 2759 | 515 |  | GOUG | CIGR | 02:30 | 02:37 | 02:41 | 36 | 137 | 12 | EXT | Задир. |  | (c)
5575.622 | 4.907 | 4.524 | -6.713 | -7.096 | 1345 | 1448 | 1570 | 1345 | 3879 | 515 |  | GOUG | GENE | 02:06 | 02:23 | 02:42 | 3217 | 450 | 9 | EXT | Зона задиров. |  | (c)
5582.335 | 0 | 0 | -11.05 | -11.05 | -896 | -165 | -372 | 0 | 0 | 516 | Смещение кромок | GWAN |  | 05:34 | 07:32 | 06:59 | 0 | 1047 | 16 | EXT | Смещение кромок Наружу Величина смещения - 2.5 мм. |  | (c)
5604.93 | 0 | -0.045 | -11.62 | -11.665 | -438 | -142 | -108 | 0 |  | 518 | Нарушение формы кольцевого шва | GWAN |  | 08:26 | 09:13 | 09:19 | 0 | 661 |  | EXT | Нарушение формы кольцевого шва |  | (c)
5650.395 | 0 | -0.046 | -11.18 | -11.226 | 1226 | 1482 | 1657 | 1226 |  | 522 | Нарушение формы кольцевого шва | GWAN |  | 03:19 | 04:00 | 04:29 | 0 | 862 |  | EXT | Нарушение формы кольцевого шва |  | (c)
5731.779 | 2.799 | 2.468 | -8.831 | -9.162 | -600 | -547 | -432 | 263 | 2468 | 529 |  | GOUG | GENE | 08:28 | 08:37 | 08:55 | 421 | 337 | 8 | EXT | Задир. |  | (c)
5734.073 | 5.093 | 4.971 | -6.537 | -6.659 | -639 | -399 | -446 | 252 | 4971 | 529 |  | GOUG | GENE | 08:22 | 09:01 | 08:53 | 558 | 386 | 7 | EXT | Задир. |  | (c)
5739.134 | 10.154 | 10.046 | -1.476 | -1.584 | -679 | -540 | -537 | 395 | 1289 | 529 |  | GOUG | GENE | 08:15 | 08:38 | 08:38 | 295 | 284 | 7 | EXT | Задир. |  | (c)
5752.045 | 0 | -0.037 | -11.04 | -11.077 | 23 | 1043 | 593 | 23 |  | 531 | Нарушение формы кольцевого шва | GWAN |  | 03:49 | 06:34 | 05:21 | 0 | 1140 |  | EXT | Нарушение формы кольцевого шва |  | (c)
5762.072 | 10.027 | 10.013 | -1.013 | -1.027 | -1199 | -1127 | -1109 | 1020 | 991 | 531 |  | CORR | CIGR | 00:32 | 00:44 | 00:47 | 36 | 179 | 15 | EXT |  | 0.89 | (c)
5763.085 | 0 | -0.039 | -11.345 | -11.384 | -1306 | -1210 | -1066 | 825 |  | 532 | Нарушение формы кольцевого шва | GWAN |  | 06:18 | 06:33 | 06:57 | 0 | 481 |  | EXT | Нарушение формы кольцевого шва |  | (c)
5774.43 | 0 | -0.035 | -11.355 | -11.39 | -156 | 632 | 373 | 0 |  | 533 | Нарушение формы кольцевого шва | GWAN |  | 00:26 | 02:33 | 01:51 | 0 | 1058 |  | EXT | Нарушение формы кольцевого шва |  | (c)
5785.785 | 0 | -0.032 | -11.275 | -11.307 | 521 | 653 | 818 | 521 |  | 534 | Нарушение формы кольцевого шва | GWAN |  | 02:13 | 02:34 | 03:01 | 0 | 593 |  | EXT | Нарушение формы кольцевого шва |  | (c)
5785.785 | 0 | -0.036 | -11.275 | -11.311 | -1658 | -709 | -1050 | 443 |  | 534 | Нарушение формы кольцевого шва | GWAN |  | 08:21 | 10:54 | 09:59 | 0 | 1215 |  | EXT | Нарушение формы кольцевого шва |  | (c)
5797.06 | 0 | -0.058 | -11.365 | -11.423 | -1068 | -680 | -635 | 201 |  | 535 | Нарушение формы кольцевого шва | GWAN |  | 10:54 | 11:57 | 12:04 | 0 | 867 |  | EXT | Нарушение формы кольцевого шва Аномалия находится на упругопластическом изгибе: R=462 D, максимальное растяжение на 5.6 час. |  | (c)
5808.425 | 0 | 0 | -11.235 | -11.235 | 350 | 423 | 629 | 350 | 0 | 536 | Смещение кромок | GWAN |  | 01:14 | 01:26 | 01:59 | 0 | 558 | 17 | EXT | Смещение кромок Наружу Величина смещения - 2.6 мм. Аномалия находится на упругопластическом изгибе: R=463 D, максимальное растяжение на 4.9 час. |  | (c)
5808.425 | 0 | 0 | -11.235 | -11.235 | -2011 | -1789 | -1701 | 220 | 0 | 536 | Смещение кромок | GWAN |  | 06:53 | 07:29 | 07:43 | 0 | 619 | 18 | EXT | Смещение кромок Наружу Величина смещения - 2.8 мм. Аномалия находится на упругопластическом изгибе: R=463 D, максимальное растяжение на 4.9 час. |  | (c)
5808.425 | 0 | 0 | -11.235 | -11.235 | -928 | -602 | -644 | 361 | 0 | 536 | Смещение кромок | GWAN |  | 09:48 | 10:40 | 10:34 | 0 | 567 | 18 | EXT | Смещение кромок Наружу Величина смещения - 2.9 мм. Аномалия находится на упругопластическом изгибе: R=463 D, максимальное растяжение на 4.9 час. |  | (c)
5808.769 | 0.344 | 0.3 | -10.891 | -10.935 | -1580 | -1561 | -1559 | 650 | 300 | 536 |  | CORR | AXGR | 08:03 | 08:06 | 08:06 | 114 | 42 | 10 | EXT | Аномалия находится на упругопластическом изгибе: R=477 D, максимальное растяжение на 4.9 час. | 0.89 | (c)
5813.989 | 5.564 | 5.527 | -5.671 | -5.708 | -1201 | -1169 | -1117 | 1030 | 5527 | 536 |  | DENT | GENE | 09:04 | 09:09 | 09:17 | 72 | 168 | 0.4 | N/A | Глубина вмятины: 6 мм (0,4%). Линейка: 7 см в (553 см; 09:09 ч:мин) Аномалия находится на упругопластическом изгибе. |  | (c)
5819.66 | 0 | -0.027 | -11.385 | -11.412 | -165 | 64 | 63 | 165 |  | 537 | Нарушение формы кольцевого шва | GWAN |  | 11:55 | 00:32 | 12:31 | 0 | 457 |  | EXT | Нарушение формы кольцевого шва |  | (c)
5831.045 | 0 | -0.023 | -11.949 | -11.972 | 1648 | 2096 | 2075 | 1648 |  | 538а | Нарушение формы кольцевого шва | GWAN |  | 01:23 | 02:35 | 02:32 | 0 | 854 |  | EXT | Нарушение формы кольцевого шва Аномалия находится на упругопластическом изгибе: R=554 D, максимальное растяжение на 1.4 час. |  | (c)
5831.045 | 0 | 0 | -11.949 | -11.949 | -1561 | -1447 | -1072 | 583 | 0 | 538а | Непровар / утяжина | GWAN |  | 04:45 | 05:03 | 06:04 | 0 | 978 | 14 | INT | Непровар / утяжина Толщины: 15,7 / 16,5 мм Аномалия находится на упругопластическом изгибе: R=554 D, максимальное растяжение на 1.4 час. |  | (c)
5842.994 | 0 | -0.033 | -11.367 | -11.4 | -958 | -679 | -700 | 442 |  | 539а | Нарушение формы кольцевого шва | GWAN |  | 09:32 | 10:17 | 10:13 | 0 | 516 |  | EXT | Нарушение формы кольцевого шва Аномалия находится на упругопластическом изгибе: R=646 D, максимальное растяжение на 1.6 час. |  | (c)
5851.002 | 8.008 | 7.951 | -3.359 | -3.416 | -1746 | -1639 | -1618 | 484 | 3344 | 539а |  | CORR | GENE | 07:24 | 07:42 | 07:45 | 72 | 257 | 15 | EXT |  | 0.89 | (c)
5858.806 | 4.445 | 4.37 | -6.782 | -6.857 | 1569 | 1786 | 1780 | 239 | 4370 | 540а |  | CORR | GENE | 07:07 | 07:42 | 07:41 | 162 | 422 | 10 | EXT |  | 0.9 | (c)
5859.165 | 4.804 | 4.654 | -6.423 | -6.573 | 1706 | 1786 | 1791 | 355 | 4654 | 540а |  | CORR | GENE | 07:29 | 07:42 | 07:42 | 179 | 169 | 11 | EXT |  | 0.9 | (c)
5866.305 | 0.717 | 0.647 | -10.781 | -10.851 | -2087 | -1918 | -1896 | 1704 | 647 | 541а |  | CORR | GENE | 08:05 | 08:32 | 08:36 | 101 | 383 | 11 | EXT |  | 0.89 | (c)
5868.704 | 3.116 | 1.553 | -8.382 | -9.945 | 328 | 576 | 823 | 328 | 225 | 541а |  | GOUG | GENE | 02:35 | 03:15 | 03:55 | 9720 | 990 | 8 | EXT | Задир. |  | (c)
5871.803 | 6.215 | 6.209 | -5.283 | -5.289 | 2130 | 2197 | 2189 | 2130 | 5228 | 541а |  | CORR | GENE | 07:26 | 07:37 | 07:35 | 61 | 118 | 10 | EXT |  | 0.89 | (c)
5879.022 | 1.936 | 1.925 | -9.476 | -9.487 | 1895 | 1933 | 1947 | 1895 | 1925 | 542а |  | CORR | CIGR | 07:22 | 07:28 | 07:31 | 21 | 103 | 10 | EXT |  | 0.89 | (c)
5880.869 | 3.783 | 3.706 | -7.629 | -7.706 | 1808 | 2007 | 2034 | 1808 | 3706 | 542а |  | CORR | GENE | 07:08 | 07:40 | 07:45 | 95 | 451 | 10 | EXT |  | 0.89 | (c)
5899.715 | 11.217 | 11.087 | -0.03 | -0.16 | -1287 | 558 | -50 | 0 | 26 | 543а |  | CORR | GENE | 02:40 | 07:38 | 05:60 | 134 | 2473 | 10 | EXT |  | 0.9 | (c)
5915.095 | 3.948 | 3.759 | -7.474 | -7.663 | 2155 | 2166 | 2169 | 48 | 3759 | 545а |  | CORR | AXGR | 06:09 | 06:11 | 06:11 | 561 | 27 | 10 | EXT |  | 0.94 | (c)
5920.361 | 9.214 | 9.197 | -2.208 | -2.225 | -1723 | -1685 | -1686 | 508 | 2202 | 545а |  | CORR | CIGR | 07:43 | 07:49 | 07:49 | 23 | 75 | 12 | EXT |  | 0.89 | (c)
5922.569 | 0 | -0.051 | -11.508 | -11.559 | 1560 | 1611 | 1862 | 68 |  | 546а | Нарушение формы кольцевого шва | GWAN |  | 01:16 | 01:24 | 02:05 | 0 | 603 |  | EXT | Нарушение формы кольцевого шва |  | (c)
5922.569 | 0 | -0.042 | -11.508 | -11.55 | -761 | 422 | 44 | 0 |  | 546а | Нарушение формы кольцевого шва | GWAN |  | 07:02 | 10:12 | 09:11 | 0 | 1610 |  | EXT | Нарушение формы кольцевого шва |  | (c)
5934.048 | 11.479 | 11.437 | -0.029 | -0.071 | -568 | -233 | -367 | 167 | 29 | 546а |  | CORR | CIGR | 07:33 | 08:27 | 08:05 | 42 | 401 | 13 | EXT |  | 0.89 | (c)
5934.077 | 0 | 0 | -11.397 | -11.397 | -1877 | -1775 | -1673 | 354 | 0 | 547а | Смещение кромок | GWAN |  | 06:40 | 06:57 | 07:13 | 0 | 408 | 26 | EXT | Смещение кромок Вовнутрь Величина смещения - 4 мм. |  | (c)
5945.474 | 0 | -0.062 | -11.448 | -11.51 | 1039 | 1361 | 1390 | 489 |  | 548а | Нарушение формы кольцевого шва | GWAN |  | 00:25 | 01:17 | 01:22 | 0 | 703 |  | EXT | Нарушение формы кольцевого шва |  | (c)
5945.474 | 0 | 0 | -11.448 | -11.448 | -1084 | -898 | -867 | 649 | 0 | 548а | Смещение кромок | GWAN |  | 06:42 | 07:13 | 07:18 | 0 | 435 | 16 | EXT | Смещение кромок Вовнутрь Величина смещения - 2.6 мм. |  | (c)
5956.922 | 0 | 0 | -11.377 | -11.377 | 1663 | 1835 | 1988 | 0 | 0 | 549а | Смещение кромок | GWAN |  | 04:33 | 05:01 | 05:25 | 0 | 648 | 16 | EXT | Смещение кромок Вовнутрь Величина смещения - 2.5 мм. |  | (c)
5973.405 | 5.106 | 5.073 | -5.62 | -5.653 | -2051 | -1977 | -1992 | 180 | 5073 | 550а |  | CORR | CIGR | 08:14 | 08:26 | 08:24 | 33 | 118 | 12 | EXT |  | 0.89 | (c)
5979.025 | 0 | -0.046 | -11.465 | -11.511 | 380 | 794 | 654 | 380 |  | 551 | Вышлифовка на шве | GWAN | GENE | 00:54 | 02:01 | 01:38 | 95 | 547 | 11 | EXT | Вышлифовка на шве |  | (c)
5979.025 | 0 | 0 | -11.465 | -11.465 | 1753 | 1889 | 2064 | 0 | 0 | 551 | Непровар / утяжина | GWAN |  | 04:36 | 04:58 | 05:26 | 0 | 623 | 20 | INT | Непровар / утяжина |  | (b)
5979.025 | 0 | -0.05 | -11.465 | -11.515 | -1573 | -1399 | -1385 | 658 |  | 551 | Вышлифовка на шве | GWAN | GENE | 07:39 | 08:07 | 08:09 | 106 | 376 | 12 | EXT | Вышлифовка на шве |  | (c)
5981.044 | 2.019 | 1.876 | -9.446 | -9.589 | -1973 | -1883 | -1905 | 257 | 1876 | 551 |  | CORR | GENE | 06:34 | 06:49 | 06:45 | 308 | 137 | 13 | EXT |  | 0.93 | (c)
5981.439 | 2.414 | 2.323 | -9.051 | -9.142 | 1727 | 1761 | 1755 | 448 | 2323 | 551 |  | CORR | GENE | 04:31 | 04:37 | 04:36 | 142 | 56 | 11 | EXT |  | 0.9 | (c)
5981.671 | 2.646 | 2.559 | -8.819 | -8.906 | 1610 | 1709 | 1677 | 487 | 2559 | 551 |  | CORR | GENE | 04:13 | 04:29 | 04:23 | 112 | 134 | 10 | EXT |  | 0.89 | (c)
5990.49 | 0 | -0.038 | -11.43 | -11.468 | 128 | 429 | 1545 | 0 |  | 552 | Нарушение формы кольцевого шва | GWAN |  | 03:19 | 04:08 | 07:08 | 0 | 2835 |  | EXT | Нарушение формы кольцевого шва |  | (c)
6017.079 | 4.339 | 4.28 | -6.971 | -7.03 | -1537 | -1484 | -1319 | 693 | 4280 | 554 |  | CORR | GENE | 05:53 | 06:01 | 06:28 | 77 | 437 | 10 | EXT |  | 0.89 | (c)
6018.192 | 5.452 | 5.448 | -5.858 | -5.862 | -1800 | -1733 | -1752 | 430 | 5448 | 554 |  | CORR | CIGR | 05:10 | 05:21 | 05:18 | 22 | 96 | 13 | EXT |  | 0.89 | (c)
6030.156 | 6.106 | 5.877 | -5.359 | -5.588 | -1015 | -933 | -968 | 922 | 5131 | 555 |  | CORR | GENE | 06:43 | 06:57 | 06:51 | 457 | 93 | 10 | EXT |  | 0.93 | (c)
6034.466 | 10.416 | 10.397 | -1.049 | -1.068 | -1224 | -978 | -1056 | 888 | 1026 | 555 |  | CORR | CIGR | 06:10 | 06:49 | 06:37 | 42 | 336 | 10 | EXT |  | 0.89 | (c)
6043.486 | 7.971 | 7.796 | -3.279 | -3.454 | 1947 | 2051 | -2038 | 1563 | 3115 | 556 |  | GOUG | GENE | 08:03 | 08:20 | 09:20 | 339 | 951 | 8 | EXT | Зона задиров. |  | (c)
6046.765 | 0 | -0.03 | -11.41 | -11.44 | -145 | 91 | 238 | 0 |  | 557 | Нарушение формы кольцевого шва | GWAN |  | 03:59 | 04:37 | 05:01 | 0 | 764 |  | EXT | Нарушение формы кольцевого шва |  | (c)
6084.121 | 3.906 | 3.879 | -7.139 | -7.166 | -1384 | -1283 | -1268 | 1151 | 3879 | 560 |  | CORR | GENE | 04:58 | 05:15 | 05:17 | 52 | 233 | 14 | EXT |  | 0.89 | (c)
6095.41 | 4.15 | 4.119 | -6.552 | -6.583 | 1682 | 1812 | 1821 | 1682 | 4119 | 561а |  | GOUG | GENE | 07:11 | 07:32 | 07:34 | 63 | 279 | 11 | EXT | Задир. |  | (c)
6100.521 | 9.261 | 9.216 | -1.441 | -1.486 | 115 | 276 | 218 | 115 | 1430 | 561а |  | CORR | GENE | 02:59 | 03:24 | 03:15 | 56 | 205 | 11 | EXT |  | 0.89 | (c)
6102.462 | 0.5 | 0.394 | -5.124 | -5.23 | -1643 | -1630 | -1393 | 587 | 394 | 561б |  | CORR | GENE | 06:10 | 06:12 | 06:51 | 117 | 500 | 8 | EXT |  | 0.89 | (c)
6125.384 | 11.71 | 11.665 | -0.026 | -0.071 | -1752 | -1615 | -1511 | 1269 | 18 | 562б |  | CORR | GENE | 08:52 | 09:14 | 09:31 | 53 | 483 | 12 | EXT | Аномалия находится на упругопластическом изгибе: R=437 D, максимальное растяжение на 5.1 час. | 0.89 | (c)
6129.837 | 4.427 | 4.411 | -6.723 | -6.739 | -746 | -521 | -595 | 445 | 4411 | 564 |  | CORR | GENE | 06:09 | 06:45 | 06:33 | 61 | 301 | 10 | EXT | Аномалия находится на упругопластическом изгибе: R=515 D, максимальное растяжение на 4.7 час. | 0.89 | (c)
6131.223 | 5.813 | 5.695 | -5.337 | -5.455 | -878 | -667 | -671 | 465 | 5303 | 564 |  | CORR | GENE | 05:47 | 06:21 | 06:21 | 152 | 413 | 12 | EXT | Аномалия находится на упругопластическом изгибе: R=614 D, максимальное растяжение на 4.7 час. | 0.9 | (c)
6131.473 | 6.063 | 6.025 | -5.087 | -5.125 | -698 | -400 | -533 | 368 | 5041 | 564 |  | CORR | GENE | 06:17 | 07:05 | 06:43 | 84 | 330 | 10 | EXT | Аномалия находится на упругопластическом изгибе: R=636 D, максимальное растяжение на 4.7 час. | 0.89 | (c)
6137.513 | 0.953 | 0.944 | -10.337 | -10.346 | 1645 | 1900 | 1790 | 1645 | 944 | 565 |  | CORR | GENE | 08:20 | 09:01 | 08:43 | 52 | 289 | 10 | EXT |  | 0.89 | (c)
6153.611 | 5.761 | 5.611 | -5.669 | -5.819 | 1991 | 2091 | 2084 | 1991 | 5554 | 566 |  | GOUG | GENE | 03:05 | 03:21 | 03:20 | 265 | 185 | 8 | EXT | Задир. |  | (c)
6181.766 | 0.261 | 0.251 | -11.089 | -11.099 | -795 | -725 | -718 | 641 | 251 | 569 |  | GOUG | CIGR | 08:15 | 08:26 | 08:27 | 23 | 154 | 12 | EXT | Задир. Аномалия находится на упругопластическом изгибе: R=867 D, максимальное растяжение на 6.3 час. |  | (c)
6188.252 | 6.747 | 6.649 | -4.603 | -4.701 | -1504 | -1222 | -1182 | 860 | 4578 | 569 |  | CORR | GENE | 06:21 | 07:06 | 07:13 | 123 | 644 | 9 | EXT |  | 0.89 | (c)
6190.309 | 8.804 | 8.784 | -2.546 | -2.566 | -527 | -231 | -321 | 115 | 2533 | 569 |  | CORR | CIGR | 08:58 | 09:46 | 09:32 | 33 | 412 | 10 | EXT |  | 0.89 | (c)
6193.275 | 0.42 | 0.389 | -10.94 | -10.971 | -1064 | -827 | -927 | 791 | 389 | 570 |  | CORR | GENE | 06:20 | 06:58 | 06:42 | 81 | 273 | 11 | EXT | Аномалия находится на отводе. | 0.89 | (c)
6195.005 | 2.15 | 2.118 | -9.21 | -9.242 | -2045 | -1542 | -1634 | 186 | 2118 | 570 |  | CORR | GENE | 03:42 | 05:03 | 04:48 | 201 | 821 | 14 | EXT | Аномалия находится на отводе. | 0.91 | (c)
6199.947 | 7.092 | 6.937 | -4.268 | -4.423 | -1650 | -1597 | -1156 | 581 | 4081 | 570 |  | CORR | GENE | 04:45 | 04:54 | 06:05 | 342 | 987 | 9 | EXT | Аномалия находится на отводе. | 0.92 | (c)
6204.215 | 0 | 0 | -3.576 | -3.576 | -1222 | -694 | -890 | 557 | 0 | 571а | Смещение кромок | GWAN |  | 06:25 | 07:50 | 07:19 | 0 | 665 | 15 | EXT | Смещение кромок Вовнутрь Аномалия находится на отводе. Величина смещения - 2.3 мм. |  | (c)
6206.622 | 2.407 | 2.374 | -1.169 | -1.202 | -1866 | -1823 | -1743 | 364 | 1160 | 571а |  | CORR | CIGR | 04:41 | 04:48 | 05:01 | 42 | 246 | 10 | EXT |  | 0.89 | (c)
6207.49 | 3.275 | 3.195 | -0.301 | -0.381 | -1973 | -1438 | -1681 | 257 | 226 | 571а |  | CORR | GENE | 04:24 | 05:50 | 05:11 | 155 | 585 | 11 | EXT |  | 0.9 | (c)
6207.791 | 0 | -0.024 | -2.581 | -2.605 | 1502 | -1991 | 2165 | 1502 |  | 571б | Нарушение формы кольцевого шва | GWAN |  | 05:07 | 07:43 | 06:54 | 0 | 1325 |  | EXT | Нарушение формы кольцевого шва |  | (c)
6210.372 | 0 | -0.052 | -5.168 | -5.22 | 1355 | 1563 | 1651 | 284 |  | 571в | Нарушение формы кольцевого шва | GWAN |  | 01:50 | 02:24 | 02:38 | 0 | 592 |  | EXT | Нарушение формы кольцевого шва |  | (c)
6210.372 | 0 | -0.061 | -5.168 | -5.229 | -1476 | -1348 | -1255 | 755 |  | 571в | Нарушение формы кольцевого шва | GWAN |  | 06:13 | 06:34 | 06:49 | 0 | 442 |  | EXT | Нарушение формы кольцевого шва |  | (c)
6211.162 | 0.79 | 0.648 | -4.378 | -4.52 | -1089 | -1056 | -1053 | 1017 | 648 | 571в |  | CORR | GENE | 07:16 | 07:21 | 07:22 | 587 | 72 | 9 | EXT |  | 0.94 | (c)
6244.033 | 6.253 | 6.174 | -4.222 | -4.301 | 361 | 412 | 410 | 361 | 4160 | 574 |  | DENT | GENE | 01:40 | 01:49 | 01:48 | 141 | 97 | 0.4 | N/A | Глубина вмятины: 5 мм (0,4%). Линейка: 14 см в (617 см; 01:49 ч:мин) |  | (c)
6253.987 | 5.732 | 5.284 | -4.903 | -5.351 | 437 | 810 | 710 | 437 | 4418 | 575 |  | GOUG | GENE | 03:48 | 04:48 | 04:31 | 933 | 544 | 8 | EXT | Зона задиров. |  | (c)
6290.987 | 9.687 | 9.572 | -1.783 | -1.898 | -2153 | -2132 | -2134 | 78 | 1680 | 578 |  | SCC | AXGR | 04:42 | 04:45 | 04:45 | 218 | 38 | 17 | EXT | Аномалия находится в зоне сварного шва. | 1 | (b)
6292.77 | 0 | -0.043 | -11.18 | -11.223 | 1882 | 176 | -1102 | 0 |  | 579 | Нарушение формы кольцевого шва | GWAN |  | 04:22 | 11:46 | 08:20 | 0 | 2953 |  | EXT | Нарушение формы кольцевого шва |  | (c)
6303.95 | 0 | -0.044 | -11.44 | -11.484 | 1915 | -1003 | -1522 | 0 |  | 580 | Нарушение формы кольцевого шва | GWAN |  | 05:44 | 09:53 | 08:29 | 0 | 2047 |  | EXT | Нарушение формы кольцевого шва |  | (c)
6308.64 | 4.69 | 4.685 | -6.75 | -6.755 | -1802 | -1469 | -1618 | 429 | 4685 | 580 |  | CORR | GENE | 07:44 | 08:38 | 08:14 | 56 | 368 | 10 | EXT |  | 0.89 | (c)
6309.418 | 5.468 | 5.312 | -5.972 | -6.128 | -2220 | -2208 | -2208 | 11 | 5312 | 580 |  | CORR | AXGR | 06:36 | 06:38 | 06:38 | 296 | 24 | 10 | EXT |  | 0.92 | (c)
6309.618 | 5.668 | 5.454 | -5.772 | -5.986 | 2196 | 2197 | 2205 | 17 | 5454 | 580 |  | CORR | AXGR | 06:29 | 06:29 | 06:30 | 414 | 17 | 8 | EXT |  | 0.92 | (c)
6325.222 | 9.832 | 9.176 | -1.198 | -1.854 | -1747 | -1573 | -1528 | 483 | 1004 | 581 |  | CORR | GENE | 06:13 | 06:41 | 06:48 | 850 | 438 | 10 | EXT |  | 0.95 | (c)
6325.503 | 10.113 | 10.088 | -0.917 | -0.942 | -2075 | -1863 | -1961 | 155 | 901 | 581 |  | CORR | CIGR | 05:20 | 05:55 | 05:39 | 41 | 229 | 10 | EXT |  | 0.89 | (c)
6326.401 | 11.011 | 10.918 | -0.019 | -0.112 | 2154 | 2170 | -1879 | 0 | 14 | 581 |  | CORR | GENE | 04:43 | 04:45 | 05:52 | 98 | 857 | 10 | EXT |  | 0.89 | (c)
6337.8 | 0 | 0 | -11.125 | -11.125 | 318 | 465 | 612 | 318 | 0 | 583 | Смещение кромок | GWAN |  | 01:25 | 01:49 | 02:12 | 0 | 587 | 15 | EXT | Смещение кромок Наружу Величина смещения - 2.3 мм. |  | (c)
6337.8 | 0 | 0 | -11.125 | -11.125 | 1245 | 1780 | 1690 | 95 | 0 | 583 | Смещение кромок | GWAN |  | 03:55 | 05:21 | 05:06 | 0 | 890 | 15 | EXT | Смещение кромок Наружу Величина смещения - 2.4 мм. |  | (c)
6337.8 | 0 | -0.038 | -11.125 | -11.163 | -695 | -438 | -437 | 180 |  | 583 | Нарушение формы кольцевого шва | GWAN |  | 10:41 | 11:23 | 11:23 | 0 | 515 |  | EXT | Нарушение формы кольцевого шва |  | (c)
6343.299 | 5.499 | 5.42 | -5.626 | -5.705 | 1476 | 1776 | 1661 | 385 | 5420 | 583 |  | CORR | GENE | 04:32 | 05:20 | 05:02 | 108 | 370 | 9 | EXT |  | 0.89 | (c)
6368.341 | 8.176 | 8.156 | -2.144 | -2.164 | -420 | -210 | -290 | 160 | 2088 | 585 |  | CORR | GENE | 05:37 | 06:11 | 05:58 | 76 | 260 | 10 | EXT |  | 0.89 | (c)
6380.974 | 10.489 | 10.44 | -0.691 | -0.74 | 906 | 1169 | 1097 | 906 | 678 | 586 |  | CORR | GENE | 04:57 | 05:40 | 05:28 | 62 | 381 | 10 | EXT |  | 0.89 | (c)
6390.063 | 8.398 | 8.366 | -3.122 | -3.154 | 217 | 240 | 244 | 217 | 3092 | 587 |  | DENT | GENE | 06:42 | 06:46 | 06:47 | 62 | 54 | 0.4 | N/A | Глубина вмятины: 5 мм (0,4%). Линейка: 6 см в (837 см; 06:46 ч:мин) |  | (c)
6402.995 | 9.81 | 9.714 | -0.55 | -0.646 | -831 | -716 | -751 | 670 | 514 | 588 |  | CORR | GENE | 06:01 | 06:19 | 06:14 | 132 | 161 | 11 | EXT |  | 0.9 | (c)
6408.392 | 4.847 | 4.801 | -6.633 | -6.679 | -950 | -703 | -799 | 648 | 4801 | 589 |  | GOUG | GENE | 08:12 | 08:52 | 08:36 | 204 | 302 | 7 | EXT | Задир. |  | (c)
6413.331 | 9.786 | 9.758 | -1.694 | -1.722 | 1958 | 2068 | 2043 | 102 | 1683 | 589 |  | CORR | CIGR | 04:01 | 04:19 | 04:15 | 39 | 170 | 10 | EXT |  | 0.89 | (c)
6423.841 | 8.816 | 8.203 | -2.144 | -2.757 | -350 | -204 | -215 | 81 | 1134 | 590 |  | GOUG | GENE | 02:11 | 02:34 | 02:32 | 1623 | 269 | 9 | EXT | Зона задиров. |  | (c)
6425.684 | 10.659 | 10.605 | -0.301 | -0.355 | -222 | -102 | -133 | 45 | 217 | 590 |  | GOUG | GENE | 02:31 | 02:51 | 02:46 | 138 | 177 | 8 | EXT | Задир. |  | (c)
6437.554 | 11.569 | 11.564 | -0.076 | -0.081 | 1919 | 2035 | 2001 | 1919 | 64 | 591 |  | CORR | CIGR | 05:12 | 05:30 | 05:25 | 17 | 165 | 11 | EXT |  | 0.89 | (c)
6438.298 | 0.668 | 0.608 | -10.212 | -10.272 | 1329 | 1462 | 1457 | 1329 | 608 | 592 |  | CORR | GENE | 05:55 | 06:17 | 06:16 | 80 | 255 | 10 | EXT |  | 0.89 | (c)
6438.74 | 1.11 | 0.891 | -9.77 | -9.989 | 1465 | 1486 | 1498 | 1465 | 891 | 592 |  | CORR | GENE | 06:17 | 06:21 | 06:23 | 226 | 66 | 10 | EXT |  | 0.91 | (c)
6440.477 | 2.847 | 2.836 | -8.033 | -8.044 | 1177 | 1263 | 1237 | 1177 | 2836 | 592 |  | CORR | CIGR | 05:31 | 05:45 | 05:40 | 22 | 119 | 10 | EXT |  | 0.89 | (c)
6440.552 | 2.922 | 2.913 | -7.958 | -7.967 | 1133 | 1261 | 1231 | 1133 | 2913 | 592 |  | CORR | CIGR | 05:24 | 05:44 | 05:39 | 22 | 195 | 10 | EXT |  | 0.89 | (c)
6445.546 | 7.916 | 7.881 | -2.964 | -2.999 | 907 | 1052 | 997 | 907 | 2945 | 592 |  | CORR | GENE | 04:47 | 05:10 | 05:02 | 54 | 179 | 10 | EXT |  | 0.89 | (c)
6448.608 | 0.098 | 0.087 | -11.062 | -11.073 | 2058 | 2093 | 2078 | 2058 | 87 | 593 |  | CORR | AXGR | 05:58 | 06:04 | 06:02 | 203 | 40 | 15 | EXT |  | 0.92 | (c)
6459.565 | 11.055 | 11.011 | -0.105 | -0.149 | 1892 | 2012 | 2060 | 1892 | 87 | 593 |  | CORR | GENE | 05:32 | 05:51 | 05:59 | 62 | 336 | 10 | EXT |  | 0.89 | (c)
6484.599 | 1.994 | 1.735 | -9.446 | -9.705 | -2000 | -1903 | -1890 | 1779 | 1735 | 596 |  | GOUG | GENE | 01:37 | 01:53 | 01:55 | 494 | 221 | 8 | EXT | Задир. |  | (c)
6573.125 | 0 | -0.032 | -11.22 | -11.252 | 1517 | 1582 | 1637 | 473 |  | 604 | Нарушение формы кольцевого шва | GWAN |  | 04:09 | 04:20 | 04:28 | 0 | 240 |  | EXT | Нарушение формы кольцевого шва |  | (c)
6573.125 | 0 | -0.035 | -11.22 | -11.255 | -2033 | -1615 | -1730 | 198 |  | 604 | Нарушение формы кольцевого шва | GWAN |  | 06:36 | 07:43 | 07:25 | 0 | 605 |  | EXT | Нарушение формы кольцевого шва |  | (c)
6573.125 | 0 | 0 | -11.22 | -11.22 | -820 | -143 | -416 | 12 | 0 | 604 | Смещение кромок | GWAN |  | 09:52 | 11:41 | 10:57 | 0 | 808 | 24 | EXT | Смещение кромок Вовнутрь Величина смещения - 3.7 мм. |  | (c)
6606.95 | 0 | -0.044 | -10.55 | -10.594 | -1695 | -1299 | -1021 | 346 |  | 607 | Нарушение формы кольцевого шва | GWAN |  | 10:11 | 11:15 | 11:60 | 0 | 1349 |  | EXT | Нарушение формы кольцевого шва |  | (c)
6620.129 | 2.629 | 2.548 | -8.801 | -8.882 | -2018 | -1903 | -1928 | 213 | 2548 | 608 |  | CORR | GENE | 03:38 | 03:56 | 03:52 | 192 | 180 | 12 | EXT |  | 0.91 | (c)
6622.957 | 5.457 | 5.43 | -5.973 | -6 | -1298 | -1180 | -1215 | 933 | 5430 | 608 |  | CORR | CIGR | 05:34 | 05:53 | 05:47 | 27 | 165 | 13 | EXT |  | 0.89 | (c)
6628.93 | 0 | -0.037 | -10.44 | -10.477 | -1649 | -1400 | -1265 | 581 |  | 609 | Нарушение формы кольцевого шва | GWAN |  | 06:31 | 07:11 | 07:33 | 0 | 769 |  | EXT | Нарушение формы кольцевого шва |  | (c)
6636.969 | 8.039 | 8.017 | -2.401 | -2.423 | -816 | -746 | -470 | 125 | 2391 | 609 |  | CORR | CIGR | 08:46 | 08:57 | 09:41 | 32 | 691 | 13 | EXT |  | 0.89 | (c)
6695.09 | 0 | -0.039 | -11.325 | -11.364 | 449 | 621 | 606 | 449 |  | 616 | Нарушение формы кольцевого шва | GWAN |  | 03:14 | 03:41 | 03:39 | 0 | 313 |  | EXT | Нарушение формы кольцевого шва |  | (c)
6695.09 | 0 | 0 | -11.325 | -11.325 | 1927 | -2075 | -2188 | 0 | 0 | 616 | Смещение кромок | GWAN |  | 07:12 | 08:26 | 08:08 | 0 | 691 | 15 | EXT | Смещение кромок Наружу Величина смещения - 2.3 мм. |  | (c)
6695.09 | 0 | 0 | -11.325 | -11.325 | -1077 | -837 | -903 | 728 | 0 | 616 | Смещение кромок | GWAN |  | 11:07 | 11:46 | 11:35 | 0 | 348 | 16 | EXT | Смещение кромок Наружу Величина смещения - 2.6 мм. |  | (c)
6700.172 | 5.082 | 4.772 | -6.243 | -6.553 | 587 | 676 | 646 | 587 | 4772 | 616 |  | CORR | GENE | 03:36 | 03:50 | 03:45 | 482 | 117 | 10 | EXT |  | 0.94 | (c)
6726.112 | 8.307 | 8.284 | -3.343 | -3.366 | -2044 | -1982 | -1977 | 1911 | 3333 | 618 |  | CORR | CIGR | 05:13 | 05:23 | 05:24 | 33 | 133 | 13 | EXT |  | 0.89 | (c)
6729.455 | 0 | 0 | -11.06 | -11.06 | -454 | -127 | -137 | 180 | 0 | 619 | Смещение кромок | GWAN |  | 11:37 | 00:29 | 12:28 | 0 | 634 | 19 | EXT | Смещение кромок Вовнутрь Величина смещения - 2.9 мм. |  | (c)
6729.455 | 0 | 0 | -11.06 | -11.06 | -1596 | -1361 | -1340 | 1084 | 0 | 619 | Смещение кромок | GWAN |  | 08:32 | 09:10 | 09:14 | 0 | 512 | 22 | EXT | Смещение кромок Наружу Величина смещения - 3.4 мм. |  | (c)
6750.992 | 0 | -0.043 | -1.5 | -1.543 | -373 | -260 | -30 | 0 |  | 620б | Нарушение формы кольцевого шва | GWAN |  | 09:49 | 10:08 | 10:45 | 0 | 686 |  | EXT | Нарушение формы кольцевого шва |  | (c)
6763.18 | 0 | 0 | -11.36 | -11.36 | 1555 | 1765 | 2021 | 0 | 0 | 622 | Непровар / утяжина | GWAN |  | 06:18 | 06:52 | 07:33 | 0 | 933 | 16 | INT | Непровар / утяжина |  | (c)
6768.308 | 5.128 | 4.699 | -6.232 | -6.661 | 1344 | 1361 | 1375 | 825 | 4699 | 622 |  | CORR | GENE | 05:44 | 05:46 | 05:49 | 824 | 61 | 11 | EXT |  | 0.96 | (c)
6772.681 | 9.501 | 9.406 | -1.859 | -1.954 | 2154 | 2185 | 2176 | 34 | 1610 | 622 |  | CORR | AXGR | 07:54 | 07:59 | 07:58 | 344 | 43 | 10 | EXT |  | 0.92 | (c)
6773.638 | 10.458 | 10.439 | -0.902 | -0.921 | 1432 | 1706 | 1612 | 439 | 871 | 622 |  | CORR | GENE | 05:58 | 06:42 | 06:27 | 50 | 359 | 9 | EXT |  | 0.89 | (c)
6774.03 | 10.85 | 10.753 | -0.51 | -0.607 | 1440 | 1733 | 1606 | 458 | 454 | 622 |  | CORR | GENE | 05:59 | 06:46 | 06:26 | 153 | 332 | 11 | EXT |  | 0.9 | (c)
6774.685 | 0.145 | 0.095 | -11.275 | -11.325 | -2130 | -1993 | -1809 | 101 | 95 | 623 |  | CORR | GENE | 05:22 | 05:44 | 06:13 | 267 | 642 | 10 | EXT |  | 0.91 | (c)
6775.201 | 0.661 | 0.55 | -10.759 | -10.87 | -2202 | -1454 | -1806 | 29 | 550 | 623 |  | CORR | GENE | 05:10 | 07:11 | 06:14 | 228 | 792 | 9 | EXT |  | 0.91 | (c)
6785.47 | 10.93 | 10.792 | -0.49 | -0.628 | 2142 | -2023 | -1973 | 0 | 469 | 623 |  | CORR | GENE | 04:51 | 05:39 | 05:47 | 159 | 691 | 9 | EXT |  | 0.9 | (c)
6797.37 | 0 | -0.043 | -11.495 | -11.538 | -467 | -304 | -35 | 0 |  | 625 | Нарушение формы кольцевого шва | GWAN |  | 00:46 | 01:12 | 01:56 | 0 | 863 |  | EXT | Нарушение формы кольцевого шва |  | (c)
6875.919 | 0 | -0.04 | -11.355 | -11.395 | -235 | 24 | -52 | 0 |  | 632а | Нарушение формы кольцевого шва | GWAN |  | 08:39 | 09:21 | 09:08 | 0 | 366 |  | EXT | Нарушение формы кольцевого шва |  | (c)
6897.881 | 0 | 0 | -10.928 | -10.928 | 720 | 770 | 1000 | 720 | 0 | 634а | Непровар / утяжина | GWAN |  | 07:04 | 07:12 | 07:50 | 0 | 560 | 11 | INT | Непровар / утяжина Аномалия находится на упругопластическом изгибе: R=453 D, максимальное растяжение на 7.1 час. |  | (c)
6897.881 | 0 | -0.042 | -10.928 | -10.97 | 2058 | 2164 | 2212 | 2058 |  | 634а | Нарушение формы кольцевого шва | GWAN |  | 10:40 | 10:57 | 11:05 | 0 | 308 |  | EXT | Нарушение формы кольцевого шва Аномалия находится на упругопластическом изгибе: R=453 D, максимальное растяжение на 7.1 час. |  | (c)
6908.809 | 0 | -0.035 | -11.079 | -11.114 | 832 | -1291 | 2188 | 832 |  | 635а | Нарушение формы кольцевого шва | GWAN |  | 10:38 | 04:55 | 14:17 | 0 | 2712 |  | EXT | Нарушение формы кольцевого шва |  | (c)
6921.882 | 1.994 | 1.978 | -9.406 | -9.422 | -1177 | -1120 | -1117 | 1056 | 1978 | 636а |  | CORR | CIGR | 03:08 | 03:17 | 03:17 | 30 | 121 | 10 | EXT |  | 0.89 | (c)
6923.776 | 3.888 | 3.877 | -7.512 | -7.523 | -1149 | -1062 | -1071 | 993 | 3877 | 636а |  | CORR | CIGR | 03:12 | 03:26 | 03:25 | 27 | 156 | 12 | EXT |  | 0.89 | (c)
6926.82 | 6.932 | 6.921 | -4.468 | -4.479 | 916 | 989 | 988 | 916 | 4457 | 636а |  | CORR | CIGR | 08:45 | 08:57 | 08:57 | 22 | 144 | 13 | EXT |  | 0.89 | (c)
6932.816 | 1.528 | 1.496 | -9.822 | -9.854 | -1512 | -1469 | -1468 | 1424 | 1496 | 637а |  | DENT | GENE | 00:49 | 00:56 | 00:56 | 75 | 87 | 0.4 | N/A | Глубина вмятины: 5 мм (0,4%). Линейка: 8 см в (150 см; 00:56 ч:мин) |  | (c)
6934.741 | 3.453 | 3.431 | -7.897 | -7.919 | 713 | 826 | 891 | 713 | 3431 | 637а |  | CORR | GENE | 06:48 | 07:06 | 07:17 | 48 | 356 | 10 | EXT |  | 0.89 | (c)
6953.98 | 0 | -0.041 | -11.295 | -11.336 | 908 | 1223 | 1099 | 908 |  | 639 | Нарушение формы кольцевого шва | GWAN |  | 04:57 | 05:48 | 05:28 | 0 | 383 |  | EXT | Нарушение формы кольцевого шва |  | (c)
6953.98 | 0 | 0 | -11.295 | -11.295 | 1351 | 1719 | 1643 | 296 | 0 | 639 | Смещение кромок | GWAN |  | 06:08 | 07:08 | 06:56 | 0 | 583 | 20 | EXT | Смещение кромок Наружу Величина смещения - 3.1 мм. |  | (c)
6988.025 | 0 | -0.052 | -11.425 | -11.477 | 1394 | 1687 | 1683 | 258 |  | 642 | Вышлифовка на шве | GWAN | GENE | 04:25 | 05:13 | 05:12 | 119 | 578 | 13 | EXT | Вышлифовка на шве |  | (c)
6988.025 | 0 | -0.036 | -11.425 | -11.461 | -2201 | -2054 | -1984 | 29 |  | 642 | Вышлифовка на шве | GWAN | GENE | 06:45 | 07:09 | 07:20 | 83 | 435 | 10 | EXT | Вышлифовка на шве |  | (c)
6999.45 | 0 | 0 | -11.26 | -11.26 | 1356 | 1687 | 1584 | 418 | 0 | 643 | Смещение кромок | GWAN |  | 03:03 | 03:56 | 03:40 | 0 | 457 | 16 | EXT | Смещение кромок Наружу Величина смещения - 2.6 мм. |  | (c)
6999.45 | 0 | 0 | -11.26 | -11.26 | -829 | -447 | -589 | 350 | 0 | 643 | Смещение кромок | GWAN |  | 09:10 | 10:12 | 09:49 | 0 | 479 | 16 | EXT | Смещение кромок Наружу Величина смещения - 2.6 мм. |  | (c)
7010.71 | 0 | -0.049 | -11.265 | -11.314 | -697 | -531 | -564 | 431 |  | 644 | Нарушение формы кольцевого шва | GWAN |  | 07:53 | 08:19 | 08:14 | 0 | 266 |  | EXT | Нарушение формы кольцевого шва |  | (c)
7010.71 | 0 | -0.046 | -11.265 | -11.311 | 154 | 418 | 509 | 154 |  | 644 | Нарушение формы кольцевого шва | GWAN |  | 10:10 | 10:52 | 11:07 | 0 | 709 |  | EXT | Нарушение формы кольцевого шва |  | (c)
7077.815 | 0 | 0 | -11.24 | -11.24 | 1758 | -2106 | 2117 | 0 | 0 | 650 | Смещение кромок | GWAN |  | 05:19 | 06:56 | 06:17 | 0 | 718 | 21 | EXT | Смещение кромок Вовнутрь Величина смещения - 3.3 мм. |  | (c)
7077.815 | 0 | 0 | -11.24 | -11.24 | -1759 | -1134 | -1331 | 472 | 0 | 650 | Смещение кромок | GWAN |  | 07:52 | 09:32 | 09:01 | 0 | 855 | 15 | EXT | Смещение кромок Вовнутрь Величина смещения - 2.3 мм. |  | (c)
7085.947 | 8.132 | 8.065 | -3.108 | -3.175 | -34 | -34 | -23 | 11 | 2975 | 650 |  | LWAN | AXGR | 00:30 | 00:30 | 00:32 | 200 | 23 |  | INT | Эквивалент потери металла 10%. |  | (c)
7089.156 | 0.101 | 0.083 | -11.334 | -11.352 | -1876 | -1697 | -1759 | 355 | 83 | 651 |  | CORR | GENE | 04:51 | 05:19 | 05:10 | 1866 | 235 | 10 | EXT |  | 0.97 | (c)
7108.845 | 8.355 | 8.32 | -3.06 | -3.095 | -1269 | -1086 | -1134 | 962 | 3026 | 652 |  | CORR | GENE | 06:20 | 06:49 | 06:41 | 69 | 269 | 10 | EXT | Аномалия находится на упругопластическом изгибе: R=527 D, максимальное растяжение на 5.3 час. | 0.89 | (c)
7111.905 | 0 | 0 | -11.415 | -11.415 | -936 | -538 | -576 | 216 | 0 | 653 | Смещение кромок | GWAN |  | 11:09 | 00:14 | 12:07 | 0 | 720 | 15 | EXT | Смещение кромок Наружу Величина смещения - 2.4 мм. Аномалия находится на упругопластическом изгибе: R=711 D, максимальное растяжение на 5 час. |  | (c)
7111.905 | 0 | -0.034 | -11.415 | -11.449 | -35 | 732 | 464 | 0 |  | 653 | Нарушение формы кольцевого шва | GWAN |  | 01:35 | 03:39 | 02:55 | 0 | 997 |  | EXT | Нарушение формы кольцевого шва Аномалия находится на упругопластическом изгибе: R=711 D, максимальное растяжение на 5 час. |  | (c)
7111.905 | 0 | 0 | -11.415 | -11.415 | 1028 | 1711 | 1672 | 0 | 0 | 653 | Смещение кромок | GWAN |  | 04:26 | 06:17 | 06:10 | 0 | 1287 | 18 | EXT | Смещение кромок Наружу Величина смещения - 2.8 мм. Аномалия находится на упругопластическом изгибе: R=711 D, максимальное растяжение на 5 час. |  | (c)
7111.905 | 0 | -0.035 | -11.415 | -11.45 | -1823 | -1184 | -1425 | 407 |  | 653 | Нарушение формы кольцевого шва | GWAN |  | 08:46 | 10:29 | 09:51 | 0 | 798 |  | EXT | Нарушение формы кольцевого шва Аномалия находится на упругопластическом изгибе: R=711 D, максимальное растяжение на 5 час. |  | (c)
7120.461 | 8.556 | 8.473 | -2.859 | -2.942 | 408 | 436 | 422 | 408 | 2813 | 653 |  | CORR | AXGR | 02:46 | 02:51 | 02:48 | 129 | 28 | 10 | EXT |  | 0.9 | (c)
7124.038 | 0.718 | 0.497 | -10.462 | -10.683 | 14 | 1065 | 649 | 14 | 497 | 654 |  | CORR | GENE | 03:48 | 06:37 | 05:30 | 319 | 1270 | 9 | EXT |  | 0.92 | (c)
7178.102 | 10.752 | 10.589 | -0.553 | -0.716 | 2128 | 2148 | 2156 | 47 | 256 | 658 |  | CORR | GENE | 04:11 | 04:14 | 04:15 | 460 | 55 | 12 | EXT |  | 0.95 | (c)
7178.655 | 0 | -0.061 | -11.42 | -11.481 | 1333 | 1472 | 1536 | 492 |  | 659 | Нарушение формы кольцевого шва | GWAN |  | 01:28 | 01:50 | 02:01 | 0 | 405 |  | EXT | Нарушение формы кольцевого шва |  | (c)
7178.655 | 0 | 0 | -11.42 | -11.42 | -1985 | -1177 | -1376 | 245 | 0 | 659 | Смещение кромок | GWAN |  | 04:32 | 06:43 | 06:11 | 0 | 1218 | 17 | EXT | Смещение кромок Наружу Величина смещения - 2.6 мм. |  | (c)
7178.68 | 0.025 | 0.012 | -11.395 | -11.408 | -1267 | -1242 | -482 | 0 | 12 | 659 |  | CORR | GENE | 06:28 | 06:32 | 08:35 | 103 | 1570 | 13 | EXT |  | 0.89 | (c)
7179.458 | 0.803 | 0.186 | -10.617 | -11.234 | 2090 | 2164 | 2142 | 36 | 186 | 659 |  | CORR | GENE | 03:30 | 03:42 | 03:38 | 910 | 105 | 11 | EXT |  | 0.96 | (c)
7190.075 | 0 | -0.027 | -11.26 | -11.287 | 848 | 1002 | 1244 | 848 |  | 660 | Нарушение формы кольцевого шва | GWAN |  | 05:11 | 05:36 | 06:15 | 0 | 791 |  | EXT | Нарушение формы кольцевого шва |  | (c)
7201.335 | 0 | 0 | -11.275 | -11.275 | -1597 | -1132 | -1243 | 889 | 0 | 661 | Смещение кромок | GWAN |  | 02:13 | 03:28 | 03:11 | 0 | 709 | 15 | EXT | Смещение кромок Наружу Величина смещения - 2.4 мм. |  | (c)
7251.644 | 5.559 | 5.539 | -5.771 | -5.791 | -2139 | -1721 | -1893 | 92 | 5539 | 665 |  | CORR | GENE | 05:30 | 06:38 | 06:10 | 106 | 492 | 10 | EXT |  | 0.89 | (c)
7256.469 | 10.384 | 10.332 | -0.946 | -0.998 | -2050 | -1790 | -1915 | 181 | 945 | 665 |  | CORR | GENE | 05:45 | 06:27 | 06:07 | 53 | 269 | 10 | EXT |  | 0.89 | (c)
7256.685 | 10.6 | 10.593 | -0.73 | -0.737 | -2114 | -1962 | -2037 | 117 | 715 | 665 |  | CORR | CIGR | 05:35 | 05:59 | 05:47 | 22 | 154 | 10 | EXT |  | 0.89 | (c)
7256.758 | 10.673 | 10.668 | -0.657 | -0.662 | -2215 | -2112 | -2115 | 16 | 644 | 665 |  | CORR | CIGR | 05:18 | 05:35 | 05:34 | 18 | 200 | 10 | EXT |  | 0.89 | (c)
7257.39 | 11.305 | 11.235 | -0.025 | -0.095 | 1946 | -1921 | -2158 | 0 | 21 | 665 |  | CORR | GENE | 04:30 | 06:06 | 05:27 | 74 | 713 | 13 | EXT |  | 0.89 | (c)
7257.778 | 0.363 | 0.18 | -10.722 | -10.905 | 2124 | 2155 | 2161 | 33 | 180 | 666 |  | SCC | GENE | 07:05 | 07:10 | 07:11 | 504 | 73 | 21 | EXT | Аномалия находится в зоне сварного шва. | 1 | (b)
7263.988 | 6.573 | 6.444 | -4.512 | -4.641 | -796 | -740 | -723 | 650 | 4432 | 666 |  | DENT | GENE | 11:14 | 11:23 | 11:25 | 209 | 146 | 0.3 | N/A | Глубина вмятины: 4 мм (0,3%). Линейка: 21 см в (644 см; 11:23 ч:мин) |  | (c)
7346.995 | 0 | -0.03 | -11.465 | -11.495 | 1765 | 1989 | -2208 | 1719 |  | 674 | Нарушение формы кольцевого шва | GWAN |  | 03:08 | 03:44 | 04:27 | 0 | 978 |  | EXT | Нарушение формы кольцевого шва |  | (c)
7381.485 | 0 | 0 | -11.44 | -11.44 | -958 | -716 | -757 | 555 | 0 | 677 | Смещение кромок | GWAN |  | 11:23 | 00:02 | 11:56 | 0 | 403 | 30 | EXT | Смещение кромок Вовнутрь Величина смещения - 4.8 мм. |  | (c)
7400.945 | 8.02 | 8.008 | -3.63 | -3.642 | -1909 | -1803 | -1852 | 1796 | 3615 | 678 |  | GOUG | CIGR | 08:09 | 08:26 | 08:18 | 27 | 113 | 10 | EXT | Задир. |  | (c)
7404.575 | 0 | -0.039 | -11.68 | -11.719 | -1286 | -588 | -762 | 238 |  | 679 | Нарушение формы кольцевого шва | GWAN |  | 10:54 | 00:47 | 12:19 | 0 | 1048 |  | EXT | Нарушение формы кольцевого шва |  | (c)
7416.255 | 0 | -0.062 | -11.635 | -11.697 | 1257 | 1495 | 1497 | 1257 |  | 680 | Нарушение формы кольцевого шва | GWAN |  | 01:34 | 02:12 | 02:12 | 0 | 479 |  | EXT | Нарушение формы кольцевого шва |  | (c)
7416.255 | 0 | -0.044 | -11.635 | -11.679 | -1396 | -945 | -843 | 291 |  | 680 | Нарушение формы кольцевого шва | GWAN |  | 06:25 | 07:38 | 07:55 | 0 | 1105 |  | EXT | Нарушение формы кольцевого шва |  | (c)
7427.863 | 11.608 | 11.436 | -0.027 | -0.199 | 1719 | -1288 | -1523 | 303 | 27 | 680 |  | CORR | GENE | 02:48 | 06:43 | 06:05 | 172 | 2439 | 13 | EXT |  | 0.91 | (c)
7454.494 | 4.404 | 4.336 | -7.156 | -7.224 | 1244 | 1394 | 1430 | 1244 | 4336 | 683 |  | DENT | GENE | 03:19 | 03:43 | 03:49 | 119 | 371 | 0.4 | N/A | Глубина вмятины: 5 мм (0,4%). Линейка: 12 см в (434 см; 03:43 ч:мин) Аномалия находится на упругопластическом изгибе. |  | (c)
7469.296 | 7.646 | 7.221 | -3.989 | -4.414 | -2008 | -1692 | -1757 | 1505 | 3960 | 684 |  | GOUG | GENE | 01:58 | 02:49 | 02:38 | 454 | 503 | 7 | EXT | Зона задиров. Аномалия находится на упругопластическом изгибе: R=398 D, максимальное растяжение на 6.4 час. |  | (c)
7478.95 | 5.665 | 5.59 | -4.93 | -5.005 | 948 | 1190 | 1131 | 948 | 4886 | 685 |  | CORR | GENE | 05:28 | 06:07 | 05:57 | 119 | 365 | 10 | EXT | Аномалия находится на упругопластическом изгибе: R=642 D, максимальное растяжение на 6.4 час. | 0.89 | (c)
7492.844 | 8.964 | 8.949 | -2.236 | -2.251 | 1791 | 1845 | 1856 | 1791 | 2222 | 686 |  | GOUG | CIGR | 08:25 | 08:33 | 08:35 | 29 | 130 | 16 | EXT | Задир. |  | (c)
7608.651 | 10.671 | 10.618 | -0.664 | -0.717 | -1992 | -1491 | -1638 | 239 | 622 | 696 |  | CORR | GENE | 04:32 | 05:53 | 05:29 | 95 | 708 | 9 | EXT |  | 0.89 | (c)
7610.531 | 1.216 | 1.202 | -10.009 | -10.023 | -2215 | -1808 | -1921 | 15 | 1202 | 697 |  | CORR | CIGR | 06:04 | 07:10 | 06:52 | 28 | 589 | 10 | EXT |  | 0.89 | (c)
7643.245 | 0 | -0.063 | -11.075 | -11.138 | 223 | 780 | 617 | 223 |  | 700 | Нарушение формы кольцевого шва | GWAN |  | 00:29 | 01:59 | 01:33 | 0 | 788 |  | EXT | Нарушение формы кольцевого шва |  | (c)
7643.245 | 0 | -0.036 | -11.075 | -11.111 | 1190 | 1792 | 2015 | 0 |  | 700 | Нарушение формы кольцевого шва | GWAN |  | 03:05 | 04:42 | 05:18 | 0 | 1650 |  | EXT | Нарушение формы кольцевого шва |  | (c)
7643.245 | 0 | -0.054 | -11.075 | -11.129 | -957 | -631 | -729 | 501 |  | 700 | Нарушение формы кольцевого шва | GWAN |  | 09:18 | 10:11 | 09:55 | 0 | 456 |  | EXT | Нарушение формы кольцевого шва |  | (c)
7654.228 | 10.983 | 10.817 | -0.092 | -0.258 | 896 | 1082 | 1223 | 680 | 38 | 700 |  | CORR | GENE | 02:18 | 02:48 | 03:10 | 220 | 655 | 10 | EXT |  | 0.91 | (c)
7654.32 | 0 | 0 | -11.365 | -11.365 | -571 | -218 | -297 | 23 | 0 | 701 | Смещение кромок | GWAN |  | 00:52 | 01:49 | 01:37 | 0 | 547 | 18 | EXT | Смещение кромок Наружу Величина смещения - 2.8 мм. |  | (c)
7654.32 | 0 | -0.031 | -11.365 | -11.396 | 514 | 721 | 1174 | 395 |  | 701 | Нарушение формы кольцевого шва | GWAN |  | 03:47 | 04:21 | 05:34 | 0 | 1322 |  | EXT | Нарушение формы кольцевого шва |  | (c)
7677.125 | 0 | -0.055 | -10.195 | -10.25 | -910 | -819 | -623 | 337 |  | 703 | Нарушение формы кольцевого шва | GWAN |  | 00:13 | 00:28 | 00:59 | 0 | 573 |  | EXT | Нарушение формы кольцевого шва |  | (c)
7677.125 | 0 | -0.037 | -10.195 | -10.232 | 293 | 454 | 503 | 293 |  | 703 | Нарушение формы кольцевого шва | GWAN |  | 03:27 | 03:53 | 04:01 | 0 | 419 |  | EXT | Нарушение формы кольцевого шва |  | (c)
7687.32 | 0 | -0.07 | -11.355 | -11.425 | 960 | 1081 | 1378 | 435 |  | 704 | Нарушение формы кольцевого шва | GWAN |  | 00:29 | 00:48 | 01:36 | 0 | 836 |  | EXT | Нарушение формы кольцевого шва |  | (c)
7727.374 | 6.184 | 6.061 | -5.206 | -5.329 | -1704 | -1643 | -1636 | 1569 | 5110 | 707 |  | DENT | GENE | 03:42 | 03:52 | 03:53 | 219 | 135 | 0.4 | N/A | Глубина вмятины: 5 мм (0,4%). Линейка: 22 см в (606 см; 03:52 ч:мин) |  | (c)
7743.735 | 0 | -0.028 | -11.385 | -11.413 | 1558 | 2041 | -2145 | 0 |  | 709 | Нарушение формы кольцевого шва | GWAN |  | 01:32 | 02:50 | 03:34 | 0 | 1516 |  | EXT | Нарушение формы кольцевого шва |  | (c)
7743.735 | 0 | -0.041 | -11.385 | -11.426 | 304 | 600 | 613 | 304 | 0 | 709 | Внутришовный дефект | GWAN |  | 10:09 | 10:57 | 10:59 | 0 | 618 | 13 | MID | Внутришовный дефект |  | (c)
7755.12 | 0 | -0.03 | -11.485 | -11.515 | 379 | 488 | 525 | 379 | 0 | 710 | Внутришовный дефект | GWAN |  | 10:55 | 11:12 | 11:18 | 0 | 292 | 14 | MID | Внутришовный дефект |  | (c)
7763.417 | 8.297 | 7.985 | -3.188 | -3.5 | 20 | 21 | 36 | 20 | 3152 | 710 |  | LWAN | AXGR | 09:57 | 09:57 | 09:59 | 348 | 32 |  | INT | Эквивалент потери металла 10%. |  | (c)
7777.98 | 0 | -0.047 | -11.49 | -11.537 | -778 | -667 | -649 | 520 |  | 712 | Нарушение формы кольцевого шва | GWAN |  | 07:06 | 07:24 | 07:26 | 0 | 259 |  | EXT | Нарушение формы кольцевого шва |  | (c)
7788.225 | 10.245 | 10.234 | -1.245 | -1.256 | 458 | 564 | 511 | 458 | 1231 | 712 |  | CORR | CIGR | 10:25 | 10:42 | 10:34 | 25 | 106 | 10 | EXT |  | 0.89 | (c)
7789.47 | 0 | -0.04 | -2.825 | -2.865 | 1036 | 1695 | 1774 | 0 |  | 713 | Нарушение формы кольцевого шва | GWAN |  | 00:59 | 02:45 | 02:58 | 0 | 1476 |  | EXT | Нарушение формы кольцевого шва |  | (c)
7789.47 | 0 | 0 | -2.825 | -2.825 | -74 | 302 | 307 | 0 | 0 | 713 | Смещение кромок | GWAN |  | 09:60 | 11:01 | 11:01 | 0 | 763 | 25 | EXT | Смещение кромок Вовнутрь Величина смещения - 4 мм. |  | (c)
7800.592 | 0.042 | 0.005 | -10.858 | -10.895 | -843 | -818 | -820 | 798 | 5 | 715 |  | ARTD | AXGR | 06:56 | 06:60 | 06:59 | 149 | 45 |  | EXT | Эквивалент потери металла 12%. |  | (c)
7811.45 | 0 | -0.044 | -11.515 | -11.559 | -1763 | -1407 | -1405 | 468 |  | 716 | Нарушение формы кольцевого шва | GWAN |  | 09:44 | 10:41 | 10:42 | 0 | 715 |  | EXT | Нарушение формы кольцевого шва |  | (c)
7815.837 | 4.387 | 4.372 | -7.128 | -7.143 | 1399 | 1559 | 1512 | 605 | 4372 | 716 |  | CORR | GENE | 06:14 | 06:40 | 06:33 | 57 | 227 | 9 | EXT |  | 0.89 | (c)
7822.965 | 0 | -0.029 | -11.08 | -11.109 | 437 | 1590 | 1213 | 243 |  | 717 | Нарушение формы кольцевого шва | GWAN |  | 01:28 | 04:34 | 03:33 | 0 | 1550 |  | EXT | Нарушение формы кольцевого шва |  | (c)
7828.634 | 5.669 | 5.617 | -5.411 | -5.463 | 311 | 362 | 364 | 311 | 5353 | 717 |  | DENT | GENE | 01:07 | 01:15 | 01:16 | 110 | 106 | 0.6 | N/A | Глубина вмятины: 8 мм (0,6%). Линейка: 11 см в (562 см; 01:15 ч:мин) |  | (c)
7856.915 | 0 | -0.039 | -11.22 | -11.259 | 1904 | 2086 | 2159 | 0 |  | 720 | Нарушение формы кольцевого шва | GWAN |  | 04:55 | 05:24 | 05:36 | 0 | 511 |  | EXT | Нарушение формы кольцевого шва |  | (c)
7891.045 | 0 | 0 | -11.155 | -11.155 | -1502 | -1095 | -1223 | 944 | 0 | 723 | Смещение кромок | GWAN |  | 11:31 | 00:36 | 12:16 | 0 | 558 | 24 | EXT | Смещение кромок Вовнутрь Величина смещения - 3.8 мм. |  | (c)
7891.045 | 0 | 0 | -11.155 | -11.155 | 1240 | -1946 | 1938 | 1240 | 0 | 723 | Смещение кромок | GWAN |  | 06:53 | 10:19 | 08:46 | 0 | 1396 | 17 | EXT | Смещение кромок Вовнутрь Величина смещения - 2.6 мм. |  | (c)
7891.096 | 0.051 | 0.022 | -11.104 | -11.133 | 180 | 640 | 874 | 180 | 22 | 723 |  | CORR | GENE | 04:02 | 05:16 | 05:54 | 135 | 1388 | 11 | EXT |  | 0.9 | (c)
7981.535 | 0 | -0.051 | -11.27 | -11.321 | 1496 | 1803 | 1796 | 134 |  | 731 | Нарушение формы кольцевого шва | GWAN |  | 02:06 | 02:55 | 02:54 | 0 | 601 |  | EXT | Нарушение формы кольцевого шва |  | (c)
8056.265 | 6.545 | 6.489 | -4.575 | -4.631 | -303 | -254 | -256 | 210 | 4503 | 737 |  | DENT | GENE | 04:12 | 04:20 | 04:19 | 128 | 93 | 0.4 | N/A | Глубина вмятины: 6 мм (0,4%). Линейка: 13 см в (649 см; 04:20 ч:мин) |  | (c)
8064.534 | 3.694 | 3.533 | -7.991 | -8.152 | 211 | 451 | 401 | 211 | 3533 | 738 |  | GOUG | GENE | 07:34 | 08:12 | 08:04 | 387 | 379 | 7 | EXT | Зона задиров. |  | (c)
8071.641 | 10.801 | 10.743 | -0.884 | -0.942 | -526 | -220 | -307 | 89 | 815 | 738 |  | CORR | GENE | 05:35 | 06:24 | 06:10 | 127 | 437 | 10 | EXT |  | 0.9 | (c)
8080.025 | 7.5 | 7.485 | -3.8 | -3.815 | 1436 | 1541 | 1542 | 584 | 3789 | 739 |  | CORR | CIGR | 06:12 | 06:29 | 06:29 | 26 | 210 | 10 | EXT | Аномалия находится на упругопластическом изгибе: R=602 D, максимальное растяжение на 5.7 час. | 0.89 | (c)
8083.825 | 0 | -0.044 | -11.29 | -11.334 | -1023 | -198 | -470 | 82 |  | 740 | Нарушение формы кольцевого шва | GWAN |  | 10:54 | 01:08 | 12:24 | 0 | 1105 |  | EXT | Нарушение формы кольцевого шва Аномалия находится на упругопластическом изгибе: R=416 D, максимальное растяжение на 5.7 час. |  | (c)
8083.825 | 0 | 0 | -11.29 | -11.29 | 193 | 257 | 393 | 193 | 0 | 740 | Смещение кромок | GWAN |  | 02:11 | 02:21 | 02:43 | 0 | 400 | 17 | EXT | Смещение кромок Наружу Величина смещения - 2.6 мм. Аномалия находится на упругопластическом изгибе: R=416 D, максимальное растяжение на 5.7 час. |  | (c)
8083.825 | 0 | 0 | -11.29 | -11.29 | 1146 | 1388 | 1537 | 303 | 0 | 740 | Смещение кромок | GWAN |  | 04:45 | 05:24 | 05:48 | 0 | 782 | 17 | EXT | Смещение кромок Наружу Величина смещения - 2.6 мм. Аномалия находится на упругопластическом изгибе: R=416 D, максимальное растяжение на 5.7 час. |  | (c)
8083.825 | 0 | 0 | -11.29 | -11.29 | -1700 | -1552 | -1419 | 530 | 0 | 740 | Смещение кромок | GWAN |  | 09:05 | 09:29 | 09:51 | 0 | 563 | 15 | EXT | Смещение кромок Вовнутрь Величина смещения - 2.3 мм. Аномалия находится на упругопластическом изгибе: R=416 D, максимальное растяжение на 5.7 час. |  | (c)
8093.099 | 9.274 | 9.195 | -2.016 | -2.095 | -828 | -821 | -810 | 791 | 1957 | 740 |  | CORR | AXGR | 11:26 | 11:27 | 11:29 | 138 | 37 | 10 | EXT | Аномалия находится на упругопластическом изгибе: R=347 D, максимальное растяжение на 5.2 час. | 0.9 | (c)
8095.115 | 0 | -0.034 | -7.32 | -7.354 | 738 | -1600 | 2038 | 738 |  | 741 | Нарушение формы кольцевого шва | GWAN |  | 11:50 | 05:33 | 15:20 | 0 | 2600 |  | EXT | Нарушение формы кольцевого шва Аномалия находится на упругопластическом изгибе: R=420 D, максимальное растяжение на 5 час. |  | (c)
8095.115 | 0 | -0.031 | -7.32 | -7.351 | -557 | -31 | -208 | 0 |  | 741 | Нарушение формы кольцевого шва | GWAN |  | 08:21 | 09:46 | 09:18 | 0 | 697 |  | EXT | Нарушение формы кольцевого шва Аномалия находится на упругопластическом изгибе: R=420 D, максимальное растяжение на 5 час. |  | (c)
8123.901 | 6.106 | 6.091 | -5.259 | -5.274 | 1761 | 1855 | 1808 | 375 | 5256 | 744 |  | GOUG | CIGR | 03:30 | 03:45 | 03:38 | 18 | 94 | 12 | EXT | Задир. |  | (c)
8162.355 | 0 | -0.03 | -11.38 | -11.41 | 600 | 1020 | 911 | 600 |  | 748 | Нарушение формы кольцевого шва | GWAN |  | 11:42 | 00:50 | 12:32 | 0 | 624 |  | EXT | Нарушение формы кольцевого шва |  | (c)
8162.355 | 0 | 0 | -11.38 | -11.38 | 1552 | 1614 | 1718 | 346 | 0 | 748 | Смещение кромок | GWAN |  | 02:15 | 02:25 | 02:42 | 0 | 332 | 21 | EXT | Смещение кромок Наружу Величина смещения - 3.2 мм. |  | (c)
8162.355 | 0 | 0 | -11.38 | -11.38 | -454 | -73 | -142 | 0 | 0 | 748 | Смещение кромок | GWAN |  | 08:52 | 09:53 | 09:42 | 0 | 624 | 15 | EXT | Смещение кромок Вовнутрь Величина смещения - 2.3 мм. |  | (c)
8319.157 | 0.072 | 0.064 | -10.898 | -10.906 | -1341 | -1271 | -1281 | 890 | 64 | 762 |  | CORR | CIGR | 06:16 | 06:27 | 06:25 | 19 | 120 | 11 | EXT |  | 0.89 | (c)
8325.746 | 6.661 | 6.651 | -4.309 | -4.319 | -1285 | -1221 | -1244 | 946 | 4300 | 762 |  | CORR | CIGR | 06:25 | 06:35 | 06:31 | 19 | 82 | 10 | EXT |  | 0.89 | (c)
8363.72 | 0 | -0.023 | -1.655 | -1.678 | -2100 | -1188 | -1486 | 872 |  | 765б | Нарушение формы кольцевого шва | GWAN |  | 06:23 | 08:50 | 08:02 | 0 | 1228 |  | EXT | Нарушение формы кольцевого шва |  | (c)
8365.375 | 0 | 0 | -10.46 | -10.46 | 646 | 1006 | 950 | 646 | 0 | 766а | Непровар / утяжина | GWAN |  | 04:12 | 05:10 | 05:01 | 0 | 608 | 15 | INT | Непровар / утяжина Толщины: 16,5 / 15,7 мм |  | (c)
8365.375 | 0 | -0.019 | -10.46 | -10.479 | 2113 | 2195 | 2185 | 0 |  | 766а | Нарушение формы кольцевого шва | GWAN |  | 08:08 | 08:22 | 08:20 | 0 | 144 |  | EXT | Нарушение формы кольцевого шва |  | (c)
8365.375 | 0 | -0.05 | -10.46 | -10.51 | -1896 | -1662 | -1637 | 335 |  | 766а | Нарушение формы кольцевого шва | GWAN |  | 09:21 | 09:59 | 10:03 | 0 | 518 |  | EXT | Нарушение формы кольцевого шва |  | (c)
8370.662 | 5.287 | 5.28 | -5.173 | -5.18 | 946 | 1062 | 1060 | 946 | 5160 | 766а |  | CORR | CIGR | 05:00 | 05:19 | 05:18 | 20 | 227 | 10 | EXT |  | 0.89 | (c)
8381.255 | 0 | -0.069 | -5.955 | -6.024 | -791 | -603 | -637 | 483 |  | 767в | Вышлифовка на шве | GWAN | GENE | 09:53 | 10:23 | 10:18 | 103 | 309 | 11 | EXT | Вышлифовка на шве |  | (c)
8428.895 | 0 | -0.049 | -2.87 | -2.919 | 666 | 853 | 1149 | 598 |  | 772 | Нарушение формы кольцевого шва | GWAN |  | 11:39 | 00:09 | 12:57 | 0 | 966 |  | EXT | Нарушение формы кольцевого шва |  | (c)
8431.765 | 0 | -0.042 | -11.43 | -11.472 | -1458 | 257 | -275 | 773 |  | 773 | Нарушение формы кольцевого шва | GWAN |  | 08:21 | 00:58 | 11:32 | 0 | 2366 |  | EXT | Нарушение формы кольцевого шва |  | (c)
8431.765 | 0 | 0 | -11.43 | -11.43 | 1176 | 1624 | 1807 | 0 | 0 | 773 | Смещение кромок | GWAN |  | 03:26 | 04:38 | 05:08 | 0 | 1263 | 16 | EXT | Смещение кромок Наружу Величина смещения - 2.5 мм. |  | (c)
8443.195 | 0 | -0.05 | -10.6 | -10.65 | -2031 | -1722 | -1304 | 199 |  | 774 | Нарушение формы кольцевого шва | GWAN |  | 09:30 | 10:20 | 11:27 | 0 | 1455 |  | EXT | Нарушение формы кольцевого шва |  | (c)
8451.015 | 7.82 | 7.819 | -2.78 | -2.781 | -1984 | -1953 | -1956 | 246 | 2762 | 774 |  | CORR | CIGR | 09:38 | 09:43 | 09:42 | 19 | 56 | 11 | EXT |  | 0.89 | (c)
8458.769 | 4.974 | 4.946 | -6.581 | -6.609 | -1603 | -1476 | -1468 | 1333 | 4946 | 775 |  | CORR | CIGR | 05:07 | 05:28 | 05:29 | 40 | 270 | 11 | EXT | Аномалия находится на отводе. | 0.89 | (c)
8464.971 | 11.176 | 11.094 | -0.379 | -0.461 | -1104 | -638 | -841 | 578 | 338 | 775 |  | CORR | GENE | 06:28 | 07:43 | 07:10 | 123 | 526 | 10 | EXT | Аномалия находится на отводе. | 0.89 | (c)
8465.48 | 0.13 | 0.076 | -11.19 | -11.244 | 1707 | 1875 | 1846 | 1707 | 76 | 776 |  | CORR | GENE | 06:16 | 06:43 | 06:39 | 96 | 278 | 13 | EXT |  | 0.89 | (c)
8465.679 | 0.329 | 0.309 | -10.991 | -11.011 | 1080 | 1181 | 1162 | 1080 | 309 | 776 |  | CORR | CIGR | 04:35 | 04:51 | 04:48 | 35 | 165 | 15 | EXT |  | 0.89 | (c)
8497.039 | 8.829 | 8.828 | -2.896 | -2.897 | -881 | -813 | -808 | 735 | 2853 | 778 |  | CORR | CIGR | 06:40 | 06:51 | 06:51 | 44 | 146 | 13 | EXT |  | 0.89 | (c)
8510.034 | 10.099 | 10.064 | -1.086 | -1.121 | 1981 | 2025 | 2047 | 117 | 1082 | 779 |  | CORR | CIGR | 05:48 | 05:55 | 05:59 | 39 | 133 | 15 | EXT |  | 0.89 | (c)
8553.219 | 7.884 | 7.656 | -3.606 | -3.834 | 1541 | 1754 | 1948 | 0 | 3532 | 783 |  | CORR | GENE | 06:55 | 07:30 | 08:01 | 302 | 813 | 10 | EXT |  | 0.92 | (c)
8553.693 | 8.358 | 8.132 | -3.132 | -3.358 | 2091 | 2118 | 2130 | 62 | 2492 | 783 |  | CORR | GENE | 08:24 | 08:28 | 08:30 | 866 | 77 | 11 | EXT |  | 0.96 | (c)
8554.941 | 9.606 | 9.345 | -1.884 | -2.145 | 2116 | 2181 | 2158 | 30 | 1627 | 783 |  | CORR | GENE | 08:28 | 08:39 | 08:35 | 518 | 84 | 11 | EXT |  | 0.95 | (c)
8556.825 | 0 | 0 | -11.385 | -11.385 | 956 | 1050 | 1103 | 956 | 0 | 784 | Смещение кромок | GWAN |  | 01:24 | 01:39 | 01:48 | 0 | 295 | 16 | EXT | Смещение кромок Вовнутрь Величина смещения - 2.5 мм. |  | (c)
8556.825 | 0 | -0.045 | -11.385 | -11.43 | -1363 | -1173 | -1216 | 867 |  | 784 | Нарушение формы кольцевого шва | GWAN |  | 07:10 | 07:40 | 07:34 | 0 | 294 |  | EXT | Нарушение формы кольцевого шва |  | (c)
8556.825 | 0 | 0 | -11.385 | -11.385 | -939 | -509 | -653 | 368 | 0 | 784 | Смещение кромок | GWAN |  | 08:18 | 09:28 | 09:04 | 0 | 571 | 20 | EXT | Смещение кромок Наружу Величина смещения - 3.1 мм. |  | (c)
8563.571 | 6.746 | 6.712 | -4.639 | -4.673 | -1799 | -1697 | -1667 | 432 | 4599 | 784 |  | CORR | GENE | 05:60 | 06:16 | 06:21 | 74 | 263 | 11 | EXT |  | 0.89 | (c)
8627.51 | 3.335 | 3.282 | -7.8 | -7.853 | 361 | 399 | 403 | 361 | 3282 | 790 |  | DENT | GENE | 00:54 | 00:60 | 01:00 | 98 | 83 | 0.6 | N/A | Глубина вмятины: 8 мм (0,6%). Линейка: 10 см в (328 см; 00:60 ч:мин) |  | (c)
8647.764 | 1.139 | 1.127 | -10.341 | -10.353 | -2039 | -1980 | -1975 | 191 | 1127 | 792 |  | CORR | CIGR | 05:32 | 05:41 | 05:42 | 22 | 128 | 10 | EXT |  | 0.89 | (c)
8656.549 | 9.924 | 9.913 | -1.556 | -1.567 | -2057 | -1753 | -1861 | 173 | 1492 | 792 |  | CORR | GENE | 05:29 | 06:18 | 06:01 | 75 | 392 | 10 | EXT |  | 0.89 | (c)
8669.59 | 0 | -0.021 | -1.499 | -1.52 | -1915 | -1830 | -1846 | 1776 | 0 | 794а | Внутришовный дефект | GWAN |  | 04:33 | 04:47 | 04:44 | 0 | 139 | 17 | MID | Внутришовный дефект |  | (c)
8669.59 | 0 | 0 | -1.499 | -1.499 | -1548 | -1233 | -1211 | 874 | 0 | 794а | Непровар / утяжина | GWAN |  | 05:32 | 06:23 | 06:27 | 0 | 673 | 12 | INT | Непровар / утяжина Толщины: 15,7 / 16,5 мм |  | (c)
8671.089 | 0 | -0.027 | -9.906 | -9.933 | -2212 | -1793 | -1871 | 19 |  | 794б | Нарушение формы кольцевого шва | GWAN |  | 04:23 | 05:30 | 05:18 | 0 | 682 |  | EXT | Нарушение формы кольцевого шва |  | (c)
8671.089 | 0 | -0.041 | -9.906 | -9.947 | -699 | -575 | -503 | 307 |  | 794б | Нарушение формы кольцевого шва | GWAN |  | 08:27 | 08:47 | 08:58 | 0 | 392 |  | EXT | Нарушение формы кольцевого шва |  | (c)
8671.456 | 0.367 | 0.35 | -9.539 | -9.556 | -1229 | -1151 | -1136 | 1001 | 350 | 794б |  | CORR | CIGR | 07:01 | 07:14 | 07:16 | 34 | 186 | 10 | EXT |  | 0.89 | (c)
8747.236 | 10.331 | 10.32 | -0.939 | -0.95 | 162 | 202 | 203 | 162 | 929 | 800 |  | CORR | CIGR | 09:21 | 09:27 | 09:27 | 21 | 82 | 11 | EXT |  | 0.89 | (c)
8782.736 | 1.091 | 1.034 | -10.339 | -10.396 | -1252 | -1245 | -1244 | 1236 | 1034 | 804 |  | CORR | AXGR | 01:10 | 01:11 | 01:11 | 139 | 17 | 15 | EXT |  | 0.9 | (c)
8782.754 | 1.109 | 1.044 | -10.321 | -10.386 | -1862 | -1854 | -1852 | 1843 | 1044 | 804 |  | CORR | AXGR | 11:31 | 11:33 | 11:33 | 124 | 19 | 12 | EXT |  | 0.9 | (c)
8783.968 | 2.323 | 2.26 | -9.107 | -9.17 | -1272 | -1263 | -1264 | 1256 | 2260 | 804 |  | CORR | AXGR | 01:07 | 01:08 | 01:08 | 131 | 16 | 10 | EXT |  | 0.9 | (c)
8804.3 | 0 | -0.045 | -11.525 | -11.57 | -53 | 234 | 229 | 0 |  | 806 | Нарушение формы кольцевого шва | GWAN |  | 01:42 | 02:29 | 02:28 | 0 | 563 |  | EXT | Нарушение формы кольцевого шва |  | (c)
8804.3 | 0 | -0.051 | -11.525 | -11.576 | -845 | -791 | -630 | 414 |  | 806 | Нарушение формы кольцевого шва | GWAN |  | 11:34 | 11:43 | 12:09 | 0 | 431 |  | EXT | Нарушение формы кольцевого шва |  | (c)
8811.836 | 7.536 | 7.517 | -3.989 | -4.008 | -2086 | -1894 | -1923 | 1760 | 3978 | 806 |  | CORR | CIGR | 08:14 | 08:45 | 08:40 | 30 | 326 | 10 | EXT |  | 0.89 | (c)
8831.402 | 4.182 | 4.175 | -7.478 | -7.485 | 1650 | 1712 | 1711 | 1650 | 4175 | 808 |  | CORR | CIGR | 04:02 | 04:12 | 04:12 | 35 | 122 | 10 | EXT |  | 0.89 | (c)
8857.525 | 7.235 | 7.042 | -4.235 | -4.428 | -449 | -329 | -98 | 0 | 4206 | 810 |  | CORR | GENE | 02:06 | 02:25 | 03:03 | 222 | 702 | 10 | EXT | Аномалия находится на отводе. | 0.91 | (c)
8857.963 | 7.673 | 7.631 | -3.797 | -3.839 | -79 | 103 | 103 | 0 | 3770 | 810 |  | CORR | GENE | 03:06 | 03:35 | 03:35 | 69 | 364 | 11 | EXT | Аномалия находится на отводе. | 0.89 | (c)
8867.783 | 6.023 | 6 | -5.292 | -5.315 | 2016 | 2063 | 2107 | 2016 | 5280 | 811 |  | CORR | CIGR | 07:57 | 08:05 | 08:12 | 35 | 182 | 11 | EXT |  | 0.89 | (c)
8869.793 | 8.033 | 7.671 | -3.282 | -3.644 | 2011 | 2046 | 2034 | 2011 | 3193 | 811 |  | CORR | AXGR | 07:57 | 08:02 | 08:00 | 451 | 47 | 11 | EXT |  | 0.94 | (c)
8869.978 | 8.218 | 8.212 | -3.097 | -3.103 | -29 | 49 | 51 | 0 | 3072 | 811 |  | CORR | CIGR | 02:27 | 02:40 | 02:40 | 31 | 160 | 10 | EXT |  | 0.89 | (c)
8881.936 | 8.861 | 8.847 | -2.809 | -2.823 | 1727 | 1885 | 1840 | 1727 | 2767 | 812 |  | CORR | CIGR | 07:48 | 08:14 | 08:07 | 56 | 225 | 12 | EXT |  | 0.89 | (c)
8882.251 | 9.176 | 9.133 | -2.494 | -2.537 | 1688 | 1862 | 1816 | 1688 | 2477 | 812 |  | CORR | GENE | 07:42 | 08:10 | 08:03 | 60 | 256 | 11 | EXT |  | 0.89 | (c)
8882.593 | 9.518 | 9.473 | -2.152 | -2.197 | -410 | -286 | -254 | 98 | 2136 | 812 |  | CORR | GENE | 02:03 | 02:23 | 02:29 | 61 | 312 | 11 | EXT |  | 0.89 | (c)
8884.069 | 10.994 | 10.969 | -0.676 | -0.701 | 1041 | 1331 | 1241 | 1041 | 618 | 812 |  | CORR | GENE | 05:58 | 06:44 | 06:30 | 83 | 399 | 10 | EXT |  | 0.89 | (c)
8884.636 | 11.561 | 11.548 | -0.109 | -0.122 | 1499 | 1590 | 1577 | 1499 | 70 | 812 |  | CORR | CIGR | 07:12 | 07:26 | 07:24 | 52 | 156 | 10 | EXT |  | 0.89 | (c)
8886.191 | 1.446 | 1.267 | -8.253 | -8.432 | 107 | 164 | 157 | 107 | 1267 | 813аа |  | CORR | GENE | 07:41 | 07:51 | 07:50 | 316 | 100 | 10 | EXT |  | 0.92 | (c)
8886.746 | 2.001 | 1.982 | -7.698 | -7.717 | -122 | 229 | 112 | 0 | 1982 | 813аа |  | CORR | GENE | 07:04 | 08:01 | 07:42 | 70 | 469 | 15 | EXT |  | 0.89 | (c)
8887.981 | 3.236 | 3.209 | -6.463 | -6.49 | -170 | 2 | -1 | 0 | 3209 | 813аа |  | CORR | GENE | 06:57 | 07:24 | 07:24 | 60 | 339 | 12 | EXT |  | 0.89 | (c)
8894.444 | 0 | -0.019 | -2.479 | -2.498 | 1252 | 1267 | 1267 | 1252 | 0 | 813аб | Внутришовный дефект | GWAN |  | 00:46 | 00:48 | 00:48 | 0 | 29 | 10 | MID | Внутришовный дефект |  | (c)
8896.923 | 0 | -0.053 | -10.927 | -10.98 | -288 | 37 | 78 | 288 |  | 814а | Нарушение формы кольцевого шва | GWAN |  | 11:55 | 00:47 | 12:54 | 0 | 732 |  | EXT | Нарушение формы кольцевого шва |  | (c)
8901.584 | 4.661 | 4.617 | -6.266 | -6.31 | -1348 | -1114 | -1119 | 889 | 4617 | 814а |  | CORR | GENE | 09:03 | 09:41 | 09:40 | 101 | 459 | 10 | EXT |  | 0.89 | (c)
8901.803 | 4.88 | 4.731 | -6.047 | -6.196 | -1682 | -1655 | -1654 | 1626 | 4731 | 814а |  | CORR | AXGR | 08:10 | 08:14 | 08:14 | 290 | 56 | 12 | EXT |  | 0.92 | (c)
8902.366 | 5.443 | 5.406 | -5.484 | -5.521 | -1742 | -1592 | -1588 | 1433 | 5406 | 814а |  | CORR | GENE | 07:60 | 08:24 | 08:25 | 68 | 309 | 14 | EXT |  | 0.89 | (c)
8902.872 | 5.949 | 5.934 | -4.978 | -4.993 | -1640 | -1561 | -1577 | 1514 | 4962 | 814а |  | CORR | CIGR | 08:16 | 08:29 | 08:26 | 31 | 126 | 10 | EXT |  | 0.89 | (c)
8904.721 | 7.798 | 7.782 | -3.129 | -3.145 | -589 | -406 | -481 | 372 | 3101 | 814а |  | CORR | CIGR | 11:06 | 11:35 | 11:23 | 44 | 217 | 11 | EXT |  | 0.89 | (c)
8907.85 | 0 | -0.046 | -11.69 | -11.736 | -241 | -32 | -63 | 114 |  | 815а | Нарушение формы кольцевого шва | GWAN |  | 11:39 | 00:12 | 12:07 | 0 | 355 |  | EXT | Нарушение формы кольцевого шва |  | (c)
8911.047 | 3.197 | 3.114 | -8.493 | -8.576 | -1643 | -1478 | -1392 | 1140 | 3114 | 815а |  | CORR | GENE | 07:52 | 08:19 | 08:33 | 112 | 503 | 10 | EXT |  | 0.89 | (c)
8955.484 | 0.999 | 0.971 | -10.666 | -10.694 | 342 | 538 | 529 | 342 | 971 | 819а |  | CORR | GENE | 05:16 | 05:48 | 05:47 | 69 | 374 | 12 | EXT |  | 0.89 | (c)
8957.258 | 2.773 | 2.745 | -8.892 | -8.92 | 1616 | 1809 | 1852 | 1616 | 2745 | 819а |  | CORR | CIGR | 08:42 | 09:13 | 09:20 | 45 | 472 | 11 | EXT |  | 0.89 | (c)
8962.84 | 8.355 | 8.25 | -3.31 | -3.415 | 1364 | 1575 | 1711 | 1364 | 3286 | 819а |  | CORR | GENE | 08:01 | 08:35 | 08:57 | 129 | 694 | 10 | EXT |  | 0.89 | (c)
8969.817 | 3.667 | 3.63 | -7.255 | -7.292 | -1288 | -1200 | -1152 | 1015 | 3630 | 820а |  | CORR | GENE | 07:43 | 07:57 | 08:05 | 57 | 273 | 11 | EXT |  | 0.89 | (c)
9015.62 | 4.175 | 4.155 | -7.284 | -7.304 | -1185 | -1087 | -1085 | 985 | 4155 | 824а |  | CORR | CIGR | 03:10 | 03:26 | 03:26 | 35 | 200 | 11 | EXT |  | 0.89 | (c)
9031.369 | 8.465 | 8.444 | -3.065 | -3.086 | 502 | 626 | 565 | 502 | 3062 | 825а |  | CORR | CIGR | 09:10 | 09:30 | 09:20 | 24 | 125 | 13 | EXT |  | 0.89 | (c)
9050.844 | 4.775 | 4.732 | -6.796 | -6.839 | -850 | -705 | -736 | 621 | 4732 | 827а |  | CORR | CIGR | 09:11 | 09:34 | 09:29 | 48 | 229 | 10 | EXT |  | 0.89 | (c)
9053.552 | 7.483 | 7.456 | -4.088 | -4.115 | 1635 | 1635 | 1703 | 1635 | 4088 | 827а |  | CORR | CIGR | 03:52 | 03:52 | 04:03 | 27 | 137 | 11 | EXT |  | 0.89 | (c)
9053.618 | 7.549 | 7.527 | -4.022 | -4.044 | 1416 | 1584 | 1511 | 1416 | 4001 | 827а |  | CORR | CIGR | 03:16 | 03:43 | 03:32 | 43 | 191 | 10 | EXT |  | 0.89 | (c)
9066.409 | 8.769 | 8.731 | -2.921 | -2.959 | -430 | -150 | -246 | 63 | 2921 | 828 |  | CORR | CIGR | 04:50 | 05:35 | 05:20 | 38 | 367 | 10 | EXT |  | 0.89 | (c)
9066.551 | 8.911 | 8.869 | -2.779 | -2.821 | -116 | 112 | 51 | 0 | 2750 | 828 |  | CORR | GENE | 05:41 | 06:18 | 06:08 | 71 | 334 | 13 | EXT |  | 0.89 | (c)
9068.633 | 10.993 | 10.941 | -0.697 | -0.749 | -684 | -339 | -348 | 13 | 656 | 828 |  | CORR | GENE | 04:09 | 05:05 | 05:04 | 93 | 671 | 10 | EXT |  | 0.89 | (c)
9068.742 | 11.102 | 11.091 | -0.588 | -0.599 | -118 | 37 | 17 | 0 | 548 | 828 |  | CORR | CIGR | 05:41 | 06:06 | 06:02 | 51 | 269 | 13 | EXT |  | 0.89 | (c)
9068.857 | 11.217 | 11.193 | -0.473 | -0.497 | -862 | -524 | -663 | 465 | 427 | 828 |  | CORR | GENE | 03:41 | 04:35 | 04:13 | 70 | 397 | 12 | EXT |  | 0.89 | (c)
9068.978 | 11.338 | 11.286 | -0.352 | -0.404 | -513 | 107 | -133 | 0 | 284 | 828 |  | CORR | GENE | 04:37 | 06:17 | 05:38 | 120 | 760 | 13 | EXT |  | 0.9 | (c)
9069.33 | 0 | -0.037 | -10.845 | -10.882 | -169 | 193 | 109 | 0 |  | 829 | Нарушение формы кольцевого шва | GWAN |  | 07:01 | 07:59 | 07:46 | 0 | 556 |  | EXT | Нарушение формы кольцевого шва |  | (c)
9080.908 | 0.733 | 0.696 | -10.707 | -10.744 | 1875 | 1982 | 2085 | 1875 | 696 | 830 |  | CORR | GENE | 08:18 | 08:35 | 08:52 | 57 | 420 | 12 | EXT |  | 0.89 | (c)
9082.747 | 2.572 | 2.561 | -8.868 | -8.879 | 1816 | 1940 | 1918 | 1816 | 2561 | 830 |  | CORR | CIGR | 08:09 | 08:28 | 08:25 | 28 | 204 | 10 | EXT |  | 0.89 | (c)
9085.844 | 5.669 | 5.645 | -5.771 | -5.795 | 603 | 712 | 732 | 603 | 5645 | 830 |  | CORR | GENE | 04:53 | 05:10 | 05:14 | 57 | 257 | 11 | EXT |  | 0.89 | (c)
9087.179 | 7.004 | 6.992 | -4.436 | -4.448 | 1265 | 1431 | 1355 | 1265 | 4411 | 830 |  | CORR | CIGR | 06:40 | 07:06 | 06:54 | 37 | 180 | 10 | EXT |  | 0.89 | (c)
9087.553 | 7.378 | 7.367 | -4.062 | -4.073 | 1639 | 1639 | 1656 | 1639 | 3968 | 830 |  | CORR | AXGR | 07:40 | 07:40 | 07:43 | 105 | 34 | 11 | EXT |  | 0.89 | (c)
9087.738 | 7.563 | 7.544 | -3.877 | -3.896 | 723 | 861 | 854 | 723 | 3855 | 830 |  | CORR | CIGR | 05:12 | 05:34 | 05:33 | 41 | 261 | 10 | EXT |  | 0.89 | (c)
9093.864 | 2.249 | 2.229 | -9.221 | -9.241 | 1744 | 1881 | 1831 | 1744 | 2229 | 831 |  | CORR | CIGR | 04:26 | 04:48 | 04:40 | 40 | 175 | 13 | EXT |  | 0.89 | (c)
9114.345 | 0 | -0.029 | -11.18 | -11.209 | -214 | -1542 | 1524 | 0 |  | 833 | Нарушение формы кольцевого шва | GWAN |  | 00:01 | 08:27 | 04:42 | 0 | 3476 |  | EXT | Нарушение формы кольцевого шва Аномалия находится на отводе. |  | (c)
9125.525 | 0 | 0 | -11.322 | -11.322 | -1981 | -1329 | -1561 | 1141 | 0 | 834а | Непровар / утяжина | GWAN |  | 03:59 | 05:44 | 05:06 | 0 | 840 | 15 | INT | Непровар / утяжина |  | (c)
9136.847 | 0 | 0 | -0.328 | -0.328 | -1233 | -509 | -618 | 3 | 0 | 834б | Непровар / утяжина | GWAN |  | 04:34 | 06:31 | 06:13 | 0 | 1229 | 22 | INT | Непровар / утяжина |  | (b)
9164.02 | 5.3 | 5.278 | -6.355 | -6.377 | -123 | 39 | -20 | 0 | 5278 | 837 |  | CORR | CIGR | 00:19 | 00:45 | 00:35 | 35 | 207 | 13 | EXT |  | 0.89 | (c)
9219.108 | 2.638 | 2.618 | -8.722 | -8.742 | 1927 | 1978 | 1973 | 212 | 2618 | 842 |  | CORR | CIGR | 02:51 | 02:59 | 02:59 | 34 | 91 | 10 | EXT | Аномалия находится на упругопластическом изгибе: R=362 D, максимальное растяжение на 6.5 час. | 0.89 | (c)
9229.019 | 1.189 | 1.176 | -10.521 | -10.534 | 1126 | 1191 | 1219 | 1126 | 1176 | 843 |  | CORR | CIGR | 06:03 | 06:13 | 06:18 | 23 | 187 | 10 | EXT | Аномалия находится на отводе. | 0.89 | (c)
9273.735 | 0 | -0.038 | -10.745 | -10.783 | -987 | -615 | -664 | 341 |  | 847 | Нарушение формы кольцевого шва | GWAN |  | 08:59 | 09:58 | 09:51 | 0 | 646 |  | EXT | Нарушение формы кольцевого шва |  | (c)
9273.735 | 0 | -0.037 | -10.745 | -10.782 | -44 | 125 | 343 | 0 |  | 847 | Нарушение формы кольцевого шва | GWAN |  | 11:31 | 11:58 | 12:33 | 0 | 775 |  | EXT | Нарушение формы кольцевого шва |  | (c)
9286.803 | 2.323 | 2.303 | -8.872 | -8.892 | 788 | 853 | 840 | 788 | 2303 | 848 |  | GOUG | CIGR | 05:02 | 05:13 | 05:11 | 22 | 105 | 14 | EXT | Задир. |  | (c)
9287.189 | 2.709 | 2.698 | -8.486 | -8.497 | 1037 | 1091 | 1083 | 1037 | 2698 | 848 |  | GOUG | CIGR | 05:42 | 05:51 | 05:50 | 18 | 92 | 9 | EXT | Задир. |  | (c)
9290.84 | 6.36 | 6.352 | -4.835 | -4.843 | 810 | 866 | 860 | 810 | 4823 | 848 |  | GOUG | CIGR | 05:06 | 05:15 | 05:14 | 20 | 100 | 11 | EXT | Задир. |  | (c)
9319.43 | 0 | -0.03 | -10.955 | -10.985 | 1290 | 1753 | 1621 | 1290 |  | 851аа | Нарушение формы кольцевого шва | GWAN |  | 03:38 | 04:53 | 04:32 | 0 | 663 |  | EXT | Нарушение формы кольцевого шва |  | (c)
9342.49 | 0 | -0.031 | -10.845 | -10.876 | [5 empty] | 853аа | Нарушение формы кольцевого шва | GWAN |  | 00:19 | 01:01 | 01:04 | 0 | 559 |  | EXT | Нарушение формы кольцевого шва |  | (c)
9353.335 | 0 | -0.036 | -8.88 | -8.916 | -294 | 214 | 160 | 0 |  | 854а | Нарушение формы кольцевого шва | GWAN |  | 02:57 | 04:19 | 04:11 | 0 | 908 |  | EXT | Нарушение формы кольцевого шва |  | (c)
9353.335 | 0 | 0 | -8.88 | -8.88 | 872 | 1079 | 1097 | 872 | 0 | 854а | Непровар / утяжина | GWAN |  | 06:06 | 06:39 | 06:42 | 0 | 450 | 20 | INT | Непровар / утяжина |  | (c)
9371.034 | 8.819 | 8.811 | -2.231 | -2.239 | -1831 | -1768 | -1772 | 1713 | 2221 | 855 |  | CORR | CIGR | 05:53 | 06:03 | 06:03 | 18 | 118 | 14 | EXT |  | 0.89 | (c)
9374.126 | 0.861 | 0.847 | -10.574 | -10.588 | 138 | 259 | 321 | 138 | 847 | 856 |  | CORR | CIGR | 06:39 | 06:58 | 07:08 | 25 | 365 | 10 | EXT |  | 0.89 | (c)
9402.796 | 6.576 | 6.575 | -4.764 | -4.765 | 1306 | 1372 | 1389 | 759 | 4712 | 858 |  | CORR | GENE | 05:44 | 05:54 | 05:57 | 53 | 165 | 10 | EXT |  | 0.89 | (c)
9407.348 | 11.128 | 11.107 | -0.212 | -0.233 | 2193 | -1408 | -1784 | 0 | 194 | 858 |  | CORR | CIGR | 08:07 | 10:26 | 09:25 | 39 | 968 | 14 | EXT |  | 0.89 | (c)
9418.922 | 0.047 | 0.026 | -11.368 | -11.389 | -556 | -516 | -516 | 475 | 26 | 860 |  | DENT | GENE | 10:21 | 10:28 | 10:28 | 69 | 81 | 0.4 | N/A | Глубина вмятины: 5 мм (0,4%). Линейка: 7 см в (3 см; 10:28 ч:мин) Аномалия находится на отводе. Аномалия находится вблизи кольцевого сварного шва. |  | (c)
9428.194 | 9.319 | 9.258 | -2.096 | -2.157 | 658 | 724 | 713 | 658 | 2031 | 860 |  | DENT | GENE | 01:37 | 01:48 | 01:46 | 126 | 112 | 0.4 | N/A | Глубина вмятины: 6 мм (0,4%). Линейка: 13 см в (926 см; 01:48 ч:мин) Аномалия находится на отводе. |  | (c)
9432.541 | 2.251 | 1.8 | -3.83 | -4.281 | -417 | -357 | -355 | 293 | 1800 | 861а |  | GOUG | GENE | 11:46 | 11:56 | 11:56 | 604 | 124 | 10 | EXT | Зона задиров. |  | (c)
9443.169 | 2.094 | 2.085 | -8.931 | -8.94 | 1821 | 1893 | 1870 | 311 | 2085 | 862 |  | GOUG | CIGR | 05:24 | 05:36 | 05:32 | 24 | 98 | 7 | EXT | Аномалия находится на отводе. Задир. |  | (c)
9445.522 | 4.447 | 4.389 | -6.578 | -6.636 | 1084 | 1129 | 1134 | 1047 | 4389 | 862 |  | DENT | GENE | 03:25 | 03:33 | 03:33 | 132 | 100 | 0.4 | N/A | Глубина вмятины: 5 мм (0,4%). Линейка: 13 см в (439 см; 03:33 ч:мин) Аномалия находится на отводе. |  | (c)
9452.1 | 0 | 0 | -11.17 | -11.17 | 498 | 837 | 894 | 498 | 0 | 863 | Смещение кромок | GWAN |  | 11:33 | 00:28 | 12:37 | 0 | 793 | 15 | EXT | Смещение кромок Наружу Аномалия находится на отводе. Величина смещения - 2.3 мм. |  | (c)
9452.1 | 0 | 0 | -11.17 | -11.17 | 1427 | 1620 | 1717 | 223 | 0 | 863 | Смещение кромок | GWAN |  | 02:03 | 02:34 | 02:50 | 0 | 580 | 16 | EXT | Смещение кромок Наружу Аномалия находится на отводе. Величина смещения - 2.5 мм. |  | (c)
9452.1 | 0 | -0.035 | -11.17 | -11.205 | -2156 | -1917 | -1941 | 74 |  | 863 | Нарушение формы кольцевого шва | GWAN |  | 04:25 | 05:03 | 04:59 | 0 | 430 |  | EXT | Нарушение формы кольцевого шва Аномалия находится на отводе. |  | (c)
9452.1 | 0 | 0 | -11.17 | -11.17 | -817 | -479 | -495 | 173 | 0 | 863 | Смещение кромок | GWAN |  | 08:01 | 08:55 | 08:53 | 0 | 644 | 16 | EXT | Смещение кромок Наружу Аномалия находится на отводе. Величина смещения - 2.5 мм. |  | (c)
9452.1 | 0 | 0 | -11.17 | -11.17 | -150 | 263 | 128 | 0 | 0 | 863 | Смещение кромок | GWAN |  | 09:49 | 10:55 | 10:33 | 0 | 554 | 16 | EXT | Смещение кромок Вовнутрь Аномалия находится на отводе. Величина смещения - 2.5 мм. |  | (c)
9454.993 | 2.893 | 2.845 | -8.277 | -8.325 | -1944 | -1622 | -1676 | 287 | 2845 | 863 |  | CORR | GENE | 04:59 | 05:51 | 05:42 | 61 | 535 | 11 | EXT |  | 0.89 | (c)
9485.498 | 11.233 | 11.139 | -0.102 | -0.196 | 517 | 565 | 543 | 517 | 102 | 865 |  | CORR | GENE | 04:30 | 04:37 | 04:34 | 94 | 53 | 10 | EXT |  | 0.89 | (c)
9488.931 | 3.331 | 3.295 | -8.329 | -8.365 | 147 | 314 | 308 | 147 | 3295 | 866 |  | CORR | GENE | 05:28 | 05:55 | 05:54 | 79 | 321 | 11 | EXT |  | 0.89 | (c)
9490.483 | 4.883 | 4.857 | -6.777 | -6.803 | -221 | -160 | -138 | 55 | 4857 | 866 |  | CORR | CIGR | 04:28 | 04:38 | 04:42 | 31 | 167 | 10 | EXT |  | 0.89 | (c)
9494.017 | 8.417 | 8.402 | -3.243 | -3.258 | 615 | 682 | 678 | 615 | 3232 | 866 |  | CORR | CIGR | 06:43 | 06:54 | 06:53 | 26 | 125 | 10 | EXT |  | 0.89 | (c)
9494.181 | 8.581 | 8.565 | -3.079 | -3.095 | 624 | 684 | 691 | 624 | 3065 | 866 |  | CORR | CIGR | 06:45 | 06:54 | 06:56 | 30 | 135 | 12 | EXT |  | 0.89 | (c)
9497.551 | 0.291 | 0.274 | -11.154 | -11.171 | 1697 | 1872 | 1822 | 1697 | 274 | 867 |  | CORR | GENE | 06:57 | 07:25 | 07:17 | 49 | 251 | 10 | EXT |  | 0.89 | (c)
9498.039 | 0.779 | 0.745 | -10.666 | -10.7 | 1702 | 1825 | 1830 | 1702 | 745 | 867 |  | CORR | GENE | 06:58 | 07:17 | 07:18 | 50 | 256 | 10 | EXT |  | 0.89 | (c)
9498.744 | 1.484 | 1.432 | -9.961 | -10.013 | 1564 | 1700 | 1706 | 1564 | 1432 | 867 |  | CORR | GENE | 06:35 | 06:57 | 06:58 | 109 | 285 | 10 | EXT |  | 0.89 | (c)
9500.378 | 3.118 | 3.094 | -8.327 | -8.351 | 1559 | 1772 | 1728 | 1559 | 3094 | 867 |  | CORR | GENE | 06:34 | 07:09 | 07:02 | 80 | 338 | 10 | EXT |  | 0.89 | (c)
9505.048 | 7.788 | 7.767 | -3.657 | -3.678 | -58 | 110 | 46 | 0 | 3632 | 867 |  | CORR | CIGR | 02:13 | 02:41 | 02:30 | 46 | 207 | 10 | EXT |  | 0.89 | (c)
9508.042 | 10.782 | 10.764 | -0.663 | -0.681 | 1360 | 1515 | 1471 | 1360 | 631 | 867 |  | CORR | GENE | 06:02 | 06:27 | 06:20 | 50 | 221 | 12 | EXT |  | 0.89 | (c)
9515.723 | 7.018 | 7.009 | -4.652 | -4.661 | 1623 | 1773 | 1718 | 1623 | 4619 | 868 |  | CORR | CIGR | 05:45 | 06:10 | 06:01 | 42 | 190 | 10 | EXT |  | 0.89 | (c)
9516.459 | 7.754 | 7.742 | -3.916 | -3.928 | 1758 | 1787 | 1822 | 1758 | 3901 | 868 |  | CORR | CIGR | 06:07 | 06:12 | 06:18 | 27 | 130 | 10 | EXT |  | 0.89 | (c)
9520.459 | 0.084 | 0.058 | -11.421 | -11.447 | 458 | 765 | 890 | 458 | 58 | 869 |  | CORR | GENE | 05:11 | 06:00 | 06:20 | 133 | 864 | 12 | EXT |  | 0.9 | (c)
9524.973 | 4.598 | 4.063 | -6.907 | -7.442 | 471 | 574 | 523 | 471 | 4063 | 869 |  | CORR | GENE | 05:13 | 05:29 | 05:21 | 771 | 103 | 10 | EXT |  | 0.95 | (c)
9565.553 | 10.328 | 10.27 | -0.777 | -0.835 | 1389 | 1727 | 1688 | 1389 | 708 | 872 |  | CORR | GENE | 05:18 | 06:13 | 06:06 | 127 | 598 | 11 | EXT |  | 0.9 | (c)
9566.302 | 11.077 | 11.031 | -0.028 | -0.074 | 1174 | 1519 | 1378 | 1174 | 28 | 872 |  | CORR | CIGR | 04:43 | 05:39 | 05:16 | 46 | 408 | 10 | EXT |  | 0.89 | (c)
9566.855 | 0.525 | 0.484 | -10.33 | -10.371 | -1268 | -1201 | -1233 | 963 | 484 | 873 |  | CORR | GENE | 05:56 | 06:07 | 06:02 | 152 | 70 | 10 | EXT |  | 0.9 | (c)
9568.327 | 1.997 | 1.988 | -8.858 | -8.867 | -1421 | -1174 | -1276 | 810 | 1988 | 873 |  | CORR | GENE | 05:31 | 06:11 | 05:55 | 61 | 289 | 10 | EXT |  | 0.89 | (c)
9569.694 | 3.364 | 3.344 | -7.491 | -7.511 | -1426 | -1234 | -1290 | 805 | 3344 | 873 |  | CORR | CIGR | 05:30 | 06:01 | 05:52 | 32 | 272 | 12 | EXT |  | 0.89 | (c)
9570.117 | 3.787 | 3.77 | -7.068 | -7.085 | -1393 | -1234 | -1313 | 838 | 3770 | 873 |  | CORR | CIGR | 05:36 | 06:01 | 05:49 | 21 | 159 | 10 | EXT |  | 0.89 | (c)
9574.095 | 7.765 | 7.747 | -3.09 | -3.108 | -1153 | -1018 | -1051 | 949 | 3085 | 873 |  | CORR | CIGR | 06:14 | 06:36 | 06:31 | 23 | 204 | 10 | EXT |  | 0.89 | (c)
9584.653 | 7.468 | 7.459 | -3.897 | -3.906 | 1506 | 1618 | 1565 | 606 | 3891 | 874 |  | CORR | CISL | 06:35 | 06:53 | 06:44 | 15 | 118 | 12 | EXT |  | 0.89 | (c)
9648.384 | 3.054 | 3.008 | -8.246 | -8.292 | -1329 | -1269 | -1197 | 901 | 3008 | 880 |  | CORR | GENE | 06:33 | 06:42 | 06:54 | 61 | 264 | 10 | EXT |  | 0.89 | (c)
9652.012 | 6.682 | 6.659 | -4.618 | -4.641 | -1434 | -1299 | -1313 | 797 | 4589 | 880 |  | CORR | GENE | 06:16 | 06:37 | 06:35 | 52 | 240 | 10 | EXT |  | 0.89 | (c)
9717.832 | 4.867 | 4.853 | -6.543 | -6.557 | 1525 | 1693 | 1635 | 485 | 4853 | 886 |  | GOUG | GENE | 01:51 | 02:18 | 02:09 | 71 | 221 | 8 | EXT | Задир. |  | (c)
9747.115 | 0 | -0.037 | -11.455 | -11.492 | 217 | 397 | 414 | 217 |  | 889 | Нарушение формы кольцевого шва | GWAN |  | 11:41 | 00:09 | 12:12 | 0 | 393 |  | EXT | Нарушение формы кольцевого шва |  | (c)
9747.115 | 0 | -0.045 | -11.455 | -11.5 | -620 | -333 | -400 | 180 |  | 889 | Нарушение формы кольцевого шва | GWAN |  | 09:25 | 10:12 | 10:01 | 0 | 440 |  | EXT | Нарушение формы кольцевого шва |  | (c)
9758.57 | 0 | -0.04 | -11.465 | -11.505 | 906 | 1439 | 1439 | 258 |  | 890 | Нарушение формы кольцевого шва | GWAN |  | 02:05 | 03:31 | 03:31 | 0 | 1066 |  | EXT | Нарушение формы кольцевого шва |  | (c)
9758.57 | 0 | -0.057 | -11.465 | -11.522 | 2042 | -2141 | -2171 | 0 |  | 890 | Нарушение формы кольцевого шва | GWAN |  | 05:09 | 05:53 | 05:49 | 0 | 497 |  | EXT | Нарушение формы кольцевого шва |  | (c)
9758.57 | 0 | 0 | -11.465 | -11.465 | -362 | -259 | -41 | 0 | 0 | 890 | Смещение кромок | GWAN |  | 10:41 | 10:57 | 11:32 | 0 | 642 | 16 | EXT | Смещение кромок Вовнутрь Величина смещения - 2.5 мм. |  | (c)
9781.56 | 0 | -0.052 | -11.2 | -11.252 | -892 | -745 | -753 | 614 |  | 892 | Нарушение формы кольцевого шва | GWAN |  | 11:55 | 00:19 | 12:18 | 0 | 279 |  | EXT | Нарушение формы кольцевого шва |  | (c)
9816.002 | 1.842 | 1.813 | -9.413 | -9.442 | 1528 | 1614 | 1635 | 1528 | 1813 | 895 |  | CORR | CIGR | 07:50 | 08:04 | 08:08 | 29 | 215 | 10 | EXT | Аномалия находится на упругопластическом изгибе: R=746 D, максимальное растяжение на 5.5 час. | 0.89 | (c)
9853.002 | 5.617 | 5.589 | -5.873 | -5.901 | 2173 | 2204 | 2206 | 2173 | 5589 | 898 |  | DENT | GENE | 00:03 | 00:08 | 00:08 | 63 | 67 | 0.5 | N/A | Глубина вмятины: 7 мм (0,5%). Линейка: 6 см в (559 см; 00:08 ч:мин) |  | (c)
9858.875 | 0 | -0.034 | -11.495 | -11.529 | -846 | -439 | -396 | 54 |  | 899 | Нарушение формы кольцевого шва | GWAN |  | 11:47 | 00:53 | 12:60 | 0 | 900 |  | EXT | Нарушение формы кольцевого шва |  | (c)
9858.875 | 0 | -0.018 | -11.495 | -11.513 | 976 | 1564 | 1577 | 976 |  | 899 | Нарушение формы кольцевого шва | GWAN |  | 04:41 | 06:16 | 06:18 | 0 | 1202 |  | EXT | Нарушение формы кольцевого шва |  | (c)
9881.513 | 9.013 | 8.898 | -0.077 | -0.192 | 338 | 361 | 360 | 338 | 36 | 901 |  | ARTD | AXGR | 03:02 | 03:06 | 03:05 | 156 | 44 |  | EXT | Эквивалент потери металла 11%. |  | (c)
9962.122 | 3.327 | 3.305 | -8.013 | -8.035 | -871 | -765 | -758 | 645 | 3305 | 909 |  | CORR | CIGR | 03:21 | 03:38 | 03:39 | 37 | 226 | 10 | EXT |  | 0.89 | (c)
10127.268 | 0.193 | 0.178 | -11.202 | -11.217 | -1992 | -1869 | -1908 | 239 | 178 | 924 |  | CORR | CIGR | 05:05 | 05:25 | 05:19 | 29 | 167 | 15 | EXT |  | 0.89 | (c)
10149.598 | 11.128 | 11.089 | -0.112 | -0.151 | -2073 | -1919 | -1996 | 158 | 72 | 925 |  | CORR | GENE | 05:51 | 06:16 | 06:04 | 79 | 154 | 11 | EXT |  | 0.89 | (c)
10157.361 | 7.651 | 7.641 | -3.474 | -3.484 | 1998 | 2096 | 2049 | 131 | 3460 | 926 |  | CORR | CIGR | 03:41 | 03:57 | 03:49 | 24 | 101 | 11 | EXT |  | 0.89 | (c)
10160.734 | 11.024 | 10.935 | -0.101 | -0.19 | -1586 | -1555 | -1297 | 645 | 43 | 926 |  | CORR | GENE | 06:02 | 06:08 | 06:49 | 147 | 578 | 10 | EXT |  | 0.9 | (c)
10160.925 | 0.09 | 0.076 | -11.315 | -11.329 | 1417 | 1546 | 1490 | 667 | 76 | 927 |  | CORR | CIGR | 06:47 | 07:07 | 06:59 | 28 | 146 | 10 | EXT |  | 0.89 | (c)
10161.051 | 0.216 | 0.175 | -11.189 | -11.23 | 1247 | 1511 | 1386 | 705 | 175 | 927 |  | CORR | GENE | 06:19 | 07:02 | 06:42 | 62 | 278 | 15 | EXT |  | 0.89 | (c)
10161.368 | 0.533 | 0.509 | -10.872 | -10.896 | 1343 | 1499 | 1449 | 676 | 509 | 927 |  | CORR | CIGR | 06:35 | 06:60 | 06:52 | 40 | 211 | 15 | EXT |  | 0.89 | (c)
10163.922 | 3.087 | 2.961 | -8.318 | -8.444 | 960 | 1038 | 1037 | 960 | 2961 | 927 |  | CORR | GENE | 05:33 | 05:46 | 05:45 | 679 | 153 | 14 | EXT |  | 0.98 | (c)
10164.78 | 3.945 | 3.921 | -7.46 | -7.484 | 952 | 1053 | 1009 | 952 | 3921 | 927 |  | CORR | CIGR | 05:32 | 05:48 | 05:41 | 31 | 114 | 10 | EXT |  | 0.89 | (c)
10171.865 | 11.03 | 10.796 | -0.375 | -0.609 | 971 | 1163 | 1186 | 830 | 64 | 927 |  | CORR | GENE | 05:35 | 06:06 | 06:09 | 545 | 429 | 14 | EXT |  | 0.97 | (c)
10173.299 | 1.059 | 1.011 | -10.321 | -10.369 | 1484 | 1587 | 1591 | 533 | 1011 | 928 |  | CORR | GENE | 04:56 | 05:13 | 05:13 | 70 | 213 | 10 | EXT |  | 0.89 | (c)
10175.233 | 2.993 | 2.959 | -8.387 | -8.421 | 1840 | 2073 | 2020 | 31 | 2959 | 928 |  | CORR | GENE | 05:54 | 06:31 | 06:23 | 87 | 359 | 11 | EXT |  | 0.89 | (c)
10175.459 | 3.219 | 3.195 | -8.161 | -8.185 | 1677 | 1866 | 2068 | 0 | 3195 | 928 |  | CORR | GENE | 05:27 | 05:58 | 06:30 | 82 | 782 | 10 | EXT |  | 0.89 | (c)
10175.638 | 3.398 | 3.379 | -7.982 | -8.001 | 2117 | 2169 | 2172 | 3 | 3379 | 928 |  | CORR | CIGR | 06:38 | 06:47 | 06:47 | 31 | 110 | 11 | EXT |  | 0.89 | (c)
10175.821 | 3.581 | 3.506 | -7.799 | -7.874 | 1910 | 2096 | 2181 | 0 | 3506 | 928 |  | CORR | GENE | 06:05 | 06:35 | 06:49 | 104 | 541 | 11 | EXT |  | 0.89 | (c)
10186.168 | 2.548 | 2.531 | -8.687 | -8.704 | -1663 | -1521 | -1588 | 1513 | 2531 | 929 |  | CORR | CIGR | 06:07 | 06:30 | 06:19 | 24 | 150 | 11 | EXT |  | 0.89 | (c)
10190.56 | 6.94 | 6.339 | -4.295 | -4.896 | -1836 | -1617 | -1710 | 1584 | 4201 | 929 |  | CORR | GENE | 05:39 | 06:15 | 05:60 | 695 | 252 | 14 | EXT |  | 0.98 | (c)
10195.102 | 0.247 | 0.215 | -10.863 | -10.895 | 1887 | 2003 | 2002 | 1887 | 215 | 930 |  | CORR | CIGR | 05:16 | 05:34 | 05:34 | 32 | 231 | 11 | EXT |  | 0.89 | (c)
10195.181 | 0.326 | 0.29 | -10.784 | -10.82 | 2177 | -2099 | -2182 | 2079 | 290 | 930 |  | CORR | CIGR | 06:02 | 06:32 | 06:19 | 36 | 205 | 10 | EXT |  | 0.89 | (c)
10195.888 | 1.033 | 1.019 | -10.077 | -10.091 | 1990 | 2080 | 2064 | 1990 | 1019 | 930 |  | CORR | CIGR | 05:32 | 05:47 | 05:44 | 33 | 149 | 10 | EXT |  | 0.89 | (c)
10204.62 | 9.765 | 9.751 | -1.345 | -1.359 | -1961 | -1799 | -1842 | 1723 | 1321 | 930 |  | CORR | CIGR | 06:55 | 07:21 | 07:14 | 38 | 238 | 10 | EXT |  | 0.89 | (c)
10222.5 | 4.89 | 4.502 | -6.36 | -6.748 | -1416 | -1342 | -1265 | 814 | 4502 | 932 |  | CORR | GENE | 05:50 | 06:02 | 06:14 | 467 | 302 | 12 | EXT |  | 0.95 | (c)
10223.064 | 5.454 | 5.435 | -5.796 | -5.815 | -1545 | -1413 | -1474 | 685 | 5435 | 932 |  | CORR | CIGR | 05:29 | 05:50 | 05:40 | 25 | 143 | 11 | EXT |  | 0.89 | (c)
10231.267 | 2.407 | 2.378 | -8.668 | -8.697 | 363 | 1061 | 1080 | 363 | 2378 | 933 |  | CORR | CIGR | 01:37 | 03:30 | 03:32 | 47 | 1433 | 14 | EXT |  | 0.89 | (c)
10239.935 | 0 | -0.03 | -11.19 | -11.22 | -2171 | -1876 | -1725 | 59 |  | 934 | Нарушение формы кольцевого шва | GWAN |  | 06:49 | 07:37 | 08:01 | 0 | 893 |  | EXT | Нарушение формы кольцевого шва |  | (c)
10239.935 | 0 | -0.04 | -11.19 | -11.23 | -617 | -344 | -174 | 269 |  | 934 | Нарушение формы кольцевого шва | GWAN |  | 10:60 | 11:44 | 12:11 | 0 | 885 |  | EXT | Нарушение формы кольцевого шва |  | (c)
10296.66 | 0 | -0.036 | -11.42 | -11.456 | -973 | -784 | -622 | 270 |  | 939 | Нарушение формы кольцевого шва | GWAN |  | 11:47 | 00:17 | 12:44 | 0 | 702 |  | EXT | Нарушение формы кольцевого шва |  | (c)
10296.66 | 0 | -0.03 | -11.42 | -11.45 | 290 | 1662 | 1145 | 229 |  | 939 | Нарушение формы кольцевого шва | GWAN |  | 03:11 | 06:52 | 05:29 | 0 | 1712 |  | EXT | Нарушение формы кольцевого шва |  | (c)
10299.056 | 2.396 | 2.357 | -9.024 | -9.063 | 1177 | 1396 | 1338 | 731 | 2357 | 939 |  | CORR | GENE | 05:34 | 06:09 | 06:00 | 72 | 322 | 11 | EXT |  | 0.89 | (c)
10308.08 | 0 | -0.044 | -11.435 | -11.479 | -1367 | 467 | -331 | 704 |  | 940 | Нарушение формы кольцевого шва | GWAN |  | 08:37 | 01:33 | 11:24 | 0 | 2071 |  | EXT | Нарушение формы кольцевого шва |  | (c)
10308.08 | 0 | -0.031 | -11.435 | -11.466 | 1075 | 1170 | 1785 | 0 |  | 940 | Нарушение формы кольцевого шва | GWAN |  | 03:11 | 03:26 | 05:06 | 0 | 1421 |  | EXT | Нарушение формы кольцевого шва |  | (c)
10353.376 | 11.011 | 10.95 | -0.404 | -0.465 | -1686 | -1383 | -1339 | 545 | 382 | 943 |  | CORR | GENE | 05:38 | 06:27 | 06:34 | 83 | 693 | 10 | EXT |  | 0.89 | (c)
10353.566 | 11.201 | 11.18 | -0.214 | -0.235 | -2195 | -1314 | -1699 | 36 | 69 | 943 |  | CORR | GENE | 04:16 | 06:38 | 05:36 | 166 | 991 | 10 | EXT |  | 0.9 | (c)
10354.199 | 0.419 | 0.404 | -10.721 | -10.736 | 1628 | 1919 | 1782 | 295 | 404 | 944 |  | CORR | CIGR | 05:01 | 05:48 | 05:26 | 34 | 307 | 10 | EXT |  | 0.89 | (c)
10359.383 | 5.603 | 5.596 | -5.537 | -5.544 | -1445 | -1356 | -1388 | 786 | 5520 | 944 |  | CORR | CIGR | 08:45 | 08:60 | 08:54 | 24 | 113 | 12 | EXT |  | 0.89 | (c)
10378.356 | 1.961 | 1.927 | -9.489 | -9.523 | 524 | 884 | 794 | 524 | 1927 | 946 |  | CORR | GENE | 03:22 | 04:20 | 04:06 | 92 | 540 | 10 | EXT |  | 0.89 | (c)
10378.857 | 2.462 | 2.41 | -8.988 | -9.04 | 1925 | 1974 | 2035 | 85 | 2410 | 946 |  | CORR | GENE | 07:08 | 07:16 | 07:26 | 63 | 221 | 10 | EXT |  | 0.89 | (c)
10381.593 | 5.198 | 5.178 | -6.252 | -6.272 | 1205 | 1255 | 1297 | 841 | 5178 | 946 |  | CORR | CIGR | 05:12 | 05:20 | 05:27 | 36 | 185 | 11 | EXT |  | 0.89 | (c)
10388.278 | 0.433 | 0.413 | -10.551 | -10.571 | 1976 | 2068 | 2043 | 1976 | 413 | 947а |  | CORR | CIGR | 06:33 | 06:48 | 06:44 | 21 | 135 | 14 | EXT |  | 0.89 | (c)
10393.22 | 5.375 | 5.356 | -5.609 | -5.628 | -2026 | -1796 | -1871 | 1715 | 5356 | 947а |  | CORR | CIGR | 07:47 | 08:24 | 08:12 | 29 | 311 | 10 | EXT |  | 0.89 | (c)
10400.411 | 0 | -0.055 | -10.284 | -10.339 | -1706 | -1529 | -1529 | 1353 |  | 948а | Нарушение формы кольцевого шва | GWAN |  | 07:09 | 07:38 | 07:38 | 0 | 352 |  | EXT | Нарушение формы кольцевого шва |  | (c)
10400.411 | 0 | -0.033 | -10.284 | -10.317 | -679 | -554 | -557 | 435 |  | 948а | Нарушение формы кольцевого шва | GWAN |  | 09:55 | 10:15 | 10:15 | 0 | 244 |  | EXT | Нарушение формы кольцевого шва |  | (c)
10410.695 | 0 | -0.025 | -11.215 | -11.24 | -2215 | -2085 | -1660 | 1106 |  | 949 | Нарушение формы кольцевого шва | GWAN |  | 03:12 | 03:33 | 04:41 | 0 | 1109 |  | EXT | Нарушение формы кольцевого шва |  | (c)
10422.793 | 0.883 | 0.878 | -10.282 | -10.287 | 2046 | 2088 | 2071 | 134 | 878 | 950 |  | CORR | GENE | 08:04 | 08:10 | 08:08 | 755 | 51 | 11 | EXT |  | 0.96 | (c)
10428.718 | 6.808 | 6.792 | -4.357 | -4.373 | 441 | 532 | 527 | 441 | 4352 | 950 |  | CORR | CIGR | 03:45 | 03:59 | 03:58 | 21 | 172 | 12 | EXT |  | 0.89 | (c)
10431.789 | 9.879 | 9.863 | -1.286 | -1.302 | 223 | 277 | 289 | 223 | 1273 | 950 |  | CORR | CIGR | 03:09 | 03:18 | 03:20 | 29 | 131 | 10 | EXT |  | 0.89 | (c)
10432.335 | 10.425 | 10.417 | -0.74 | -0.748 | 316 | 355 | 372 | 316 | 730 | 950 |  | CORR | CIGR | 03:24 | 03:31 | 03:33 | 18 | 112 | 10 | EXT |  | 0.89 | (c)
10444.36 | 0 | 0 | -11.42 | -11.42 | 1241 | 1436 | 1445 | 581 | 0 | 952 | Смещение кромок | GWAN |  | 00:59 | 01:30 | 01:31 | 0 | 408 | 17 | EXT | Смещение кромок Вовнутрь Величина смещения - 2.7 мм. |  | (c)
10444.36 | 0 | -0.049 | -11.42 | -11.469 | 1331 | 1453 | 1620 | 321 |  | 952 | Нарушение формы кольцевого шва | GWAN |  | 01:13 | 01:33 | 01:60 | 0 | 578 |  | EXT | Нарушение формы кольцевого шва |  | (c)
10444.36 | 0 | -0.03 | -11.42 | -11.45 | 2047 | 2135 | 2220 | 0 |  | 952 | Нарушение формы кольцевого шва | GWAN |  | 03:09 | 03:23 | 03:37 | 0 | 346 |  | EXT | Нарушение формы кольцевого шва |  | (c)
10444.36 | 0 | -0.025 | -11.42 | -11.445 | -1873 | -1456 | -1561 | 358 |  | 952 | Нарушение формы кольцевого шва | GWAN |  | 04:36 | 05:43 | 05:26 | 0 | 625 |  | EXT | Нарушение формы кольцевого шва |  | (c)
10444.36 | 0 | -0.024 | -11.42 | -11.444 | -1093 | -776 | -768 | 444 |  | 952 | Нарушение формы кольцевого шва | GWAN |  | 06:42 | 07:33 | 07:34 | 0 | 649 |  | EXT | Нарушение формы кольцевого шва |  | (c)
10444.36 | 0 | -0.029 | -11.42 | -11.449 | -186 | -60 | 36 | 0 |  | 952 | Нарушение формы кольцевого шва | GWAN |  | 09:08 | 09:29 | 09:44 | 0 | 444 |  | EXT | Нарушение формы кольцевого шва |  | (c)
10444.36 | 0 | -0.052 | -11.42 | -11.472 | 647 | 809 | 886 | 647 |  | 952 | Нарушение формы кольцевого шва | GWAN |  | 11:23 | 11:49 | 12:01 | 0 | 477 |  | EXT | Нарушение формы кольцевого шва |  | (c)
10474.58 | 7.38 | 7.369 | -4.085 | -4.096 | 1919 | 2016 | 1990 | 169 | 4059 | 954 |  | CORR | CIGR | 07:05 | 07:21 | 07:17 | 37 | 142 | 10 | EXT |  | 0.89 | (c)
10478.665 | 0 | -0.056 | -8.905 | -8.961 | 457 | 755 | 752 | 457 | 0 | 955 | Внутришовный дефект | GWAN |  | 10:38 | 11:26 | 11:25 | 0 | 590 | 11 | MID | Внутришовный дефект |  | (c)
10559.83 | 3.095 | 3.077 | -8.22 | -8.238 | 1824 | 1932 | 1934 | 187 | 3077 | 963 |  | CORR | CIGR | 05:24 | 05:41 | 05:41 | 42 | 220 | 10 | EXT |  | 0.89 | (c)
10568.05 | 0 | -0.033 | -11.115 | -11.148 | 62 | 132 | 369 | 62 |  | 964 | Нарушение формы кольцевого шва | GWAN |  | 00:46 | 00:57 | 01:36 | 0 | 614 |  | EXT | Нарушение формы кольцевого шва |  | (c)
10568.05 | 0 | -0.029 | -11.115 | -11.144 | 1426 | 1552 | 1620 | 415 |  | 964 | Нарушение формы кольцевого шва | GWAN |  | 04:26 | 04:47 | 04:58 | 0 | 390 |  | EXT | Нарушение формы кольцевого шва |  | (c)
10568.05 | 0 | -0.03 | -11.115 | -11.145 | 2214 | -1863 | -1464 | 0 |  | 964 | Нарушение формы кольцевого шва | GWAN |  | 06:33 | 07:35 | 08:40 | 0 | 1566 |  | EXT | Нарушение формы кольцевого шва |  | (c)
10579.165 | 0 | -0.035 | -11.505 | -11.54 | -1417 | -490 | -195 | 0 |  | 965 | Нарушение формы кольцевого шва | GWAN |  | 05:42 | 08:12 | 08:59 | 0 | 2443 |  | EXT | Нарушение формы кольцевого шва |  | (c)
10582.383 | 3.218 | 3.074 | -8.287 | -8.431 | -2148 | -1706 | -1642 | 83 | 3074 | 965 |  | CORR | GENE | 03:44 | 04:56 | 05:06 | 220 | 1011 | 13 | EXT |  | 0.92 | (c)
10586.886 | 7.721 | 7.699 | -3.784 | -3.806 | -1181 | -950 | -1042 | 903 | 3761 | 965 |  | CORR | CIGR | 06:20 | 06:58 | 06:43 | 45 | 278 | 10 | EXT |  | 0.89 | (c)
10592.533 | 1.863 | 1.45 | -9.287 | -9.7 | -242 | 30 | 21 | 0 | 1450 | 966 |  | GOUG | GENE | 02:25 | 03:09 | 03:07 | 878 | 525 | 8 | EXT | Зона задиров. |  | (c)
10624.68 | 0 | -0.037 | -11.075 | -11.112 | 135 | 145 | 143 | 135 | 0 | 969 | Внутришовный дефект | GWAN |  | 00:03 | 00:05 | 00:04 | 0 | 17 | 10 | MID | Внутришовный дефект |  | (c)
10642.215 | 6.46 | 6.436 | -4.98 | -5.004 | 601 | 798 | 834 | 601 | 4925 | 970 |  | CORR | GENE | 05:23 | 05:54 | 06:00 | 79 | 465 | 10 | EXT |  | 0.89 | (c)
10642.487 | 6.732 | 6.718 | -4.708 | -4.722 | 822 | 875 | 916 | 822 | 4679 | 970 |  | CORR | CIGR | 05:58 | 06:07 | 06:13 | 43 | 187 | 11 | EXT |  | 0.89 | (c)
10666.521 | 7.691 | 7.644 | -2.864 | -2.911 | -1489 | -1218 | -1228 | 966 | 2807 | 972 |  | CORR | GENE | 06:05 | 06:49 | 06:47 | 104 | 523 | 10 | EXT |  | 0.89 | (c)
10666.915 | 8.085 | 8.03 | -2.47 | -2.525 | -1406 | -1142 | -1121 | 837 | 2439 | 972 |  | CORR | GENE | 06:18 | 07:01 | 07:04 | 86 | 569 | 11 | EXT |  | 0.89 | (c)
10671.715 | 2.33 | 2.279 | -8.65 | -8.701 | 1834 | 2092 | 2035 | 1834 | 2279 | 973 |  | CORR | GENE | 04:16 | 04:58 | 04:49 | 61 | 403 | 10 | EXT |  | 0.89 | (c)
10698.331 | 6.701 | 6.685 | -4.584 | -4.6 | -1942 | -1844 | -1858 | 289 | 4562 | 975 |  | CORR | CIGR | 06:35 | 06:51 | 06:49 | 38 | 169 | 11 | EXT |  | 0.89 | (c)
10737.136 | 0.031 | 0.031 | -11.264 | -11.264 | 1344 | 1629 | 1517 | 540 | 31 | 979 |  | CORR | GENE | 05:16 | 06:03 | 05:45 | 60 | 347 | 10 | EXT |  | 0.89 | (c)
10755.115 | 6.715 | 6.706 | -4.655 | -4.664 | 2173 | 2195 | 2202 | 1 | 4647 | 980 |  | CORR | CIGR | 04:49 | 04:53 | 04:54 | 17 | 57 | 11 | EXT |  | 0.89 | (c)
10799.974 | 5.919 | 5.909 | -5.496 | -5.506 | -1859 | -1829 | -1820 | 1781 | 5483 | 984 |  | CORR | CIGR | 06:46 | 06:50 | 06:52 | 23 | 77 | 10 | EXT |  | 0.89 | (c)
10800.011 | 5.956 | 5.948 | -5.459 | -5.467 | 2160 | 2208 | 2218 | 2160 | 5444 | 984 |  | CORR | CIGR | 05:34 | 05:42 | 05:44 | 23 | 117 | 10 | EXT |  | 0.89 | (c)
10802.376 | 8.321 | 8.304 | -3.094 | -3.111 | -1884 | -1764 | -1773 | 1662 | 3064 | 984 |  | CORR | CIGR | 06:42 | 07:01 | 06:59 | 47 | 222 | 14 | EXT |  | 0.89 | (c)
10808.761 | 3.291 | 3.278 | -7.924 | -7.937 | -1447 | -1321 | -1344 | 1241 | 3278 | 985 |  | CORR | CIGR | 06:35 | 06:55 | 06:52 | 28 | 206 | 11 | EXT |  | 0.89 | (c)
10812.055 | 6.585 | 6.567 | -4.63 | -4.648 | -1881 | -1748 | -1737 | 1593 | 4613 | 985 |  | CORR | CIGR | 05:25 | 05:46 | 05:48 | 35 | 288 | 11 | EXT |  | 0.89 | (c)
10812.167 | 6.697 | 6.682 | -4.518 | -4.533 | -1981 | -1865 | -1879 | 1776 | 4506 | 985 |  | CORR | CIGR | 05:09 | 05:28 | 05:25 | 27 | 205 | 11 | EXT |  | 0.89 | (c)
10851.367 | 3.197 | 2.957 | -8.443 | -8.683 | -334 | -315 | -285 | 236 | 2957 | 989 |  | CORR | GENE | 05:60 | 06:03 | 06:08 | 362 | 98 | 10 | EXT |  | 0.93 | (c)
10936.003 | 7.593 | 7.56 | -2.417 | -2.45 | 1444 | 1708 | 1640 | 394 | 2365 | 996а |  | CORR | GENE | 04:08 | 04:50 | 04:39 | 85 | 392 | 10 | EXT | Аномалия находится на упругопластическом изгибе: R=485 D, максимальное растяжение на 6.1 час. | 0.89 | (c)
10938.42 | 0 | 0 | -11.095 | -11.095 | 1537 | 1707 | 1813 | 143 | 0 | 997 | Смещение кромок | GWAN |  | 01:14 | 01:41 | 01:58 | 0 | 550 | 15 | EXT | Смещение кромок Вовнутрь Величина смещения - 2.4 мм. Аномалия находится на упругопластическом изгибе: R=638 D, максимальное растяжение на 5.9 час. |  | (c)
10938.42 | 0 | -0.027 | -11.095 | -11.122 | -1925 | -1683 | -1578 | 306 |  | 997 | Нарушение формы кольцевого шва | GWAN |  | 03:55 | 04:34 | 04:51 | 0 | 693 |  | EXT | Нарушение формы кольцевого шва Аномалия находится на упругопластическом изгибе: R=638 D, максимальное растяжение на 5.9 час. |  | (c)
10938.42 | 0 | -0.02 | -11.095 | -11.115 | -1026 | -855 | -739 | 451 |  | 997 | Нарушение формы кольцевого шва | GWAN |  | 06:20 | 06:48 | 07:06 | 0 | 575 |  | EXT | Нарушение формы кольцевого шва Аномалия находится на упругопластическом изгибе: R=638 D, максимальное растяжение на 5.9 час. |  | (c)
10938.42 | 0 | -0.047 | -11.095 | -11.142 | -186 | 28 | 32 | 0 |  | 997 | Нарушение формы кольцевого шва | GWAN |  | 08:36 | 09:10 | 09:11 | 0 | 436 |  | EXT | Нарушение формы кольцевого шва Аномалия находится на упругопластическом изгибе: R=638 D, максимальное растяжение на 5.9 час. |  | (c)
10946.796 | 8.376 | 8.356 | -2.719 | -2.739 | -1210 | -1193 | -1150 | 1020 | 2709 | 997 |  | CORR | CIGR | 05:50 | 05:53 | 06:00 | 30 | 120 | 10 | EXT |  | 0.89 | (c)
10946.883 | 8.463 | 8.449 | -2.632 | -2.646 | -1199 | -1151 | -1133 | 1032 | 2606 | 997 |  | CORR | CIGR | 05:52 | 05:60 | 06:03 | 40 | 131 | 10 | EXT |  | 0.89 | (c)
10950.735 | 1.22 | 0.963 | -9.955 | -10.212 | 2185 | 2207 | 2205 | 6 | 963 | 998 |  | CORR | AXGR | 04:45 | 04:49 | 04:48 | 508 | 40 | 12 | EXT |  | 0.95 | (c)
10963.95 | 3.26 | 3.216 | -8.19 | -8.234 | 2180 | -2095 | -2141 | 0 | 3216 | 999 |  | CORR | CIGR | 06:51 | 07:21 | 07:14 | 45 | 280 | 10 | EXT |  | 0.89 | (c)
10983.76 | 0.135 | 0.128 | -11.235 | -11.242 | 1876 | 2099 | 2167 | 0 | 128 | 1001 |  | CORR | CIGR | 02:41 | 03:17 | 03:28 | 25 | 582 | 14 | EXT |  | 0.89 | (c)
10991.548 | 7.923 | 7.886 | -3.447 | -3.484 | -1715 | -1246 | -1456 | 516 | 3444 | 1001 |  | CORR | CIGR | 05:02 | 06:17 | 05:44 | 40 | 518 | 10 | EXT |  | 0.89 | (c)
11023.907 | 5.967 | 5.358 | -5.373 | -5.982 | -304 | -26 | -91 | 0 | 5042 | 1004 |  | GOUG | GENE | 08:35 | 09:20 | 09:09 | 940 | 426 | 9 | EXT | Задир. |  | (c)
11063.785 | 0.045 | 0.028 | -11.39 | -11.407 | 1434 | 1887 | 1808 | 49 | 28 | 1008 |  | CORR | GENE | 05:16 | 06:29 | 06:16 | 89 | 747 | 10 | EXT |  | 0.89 | (c)
11202.567 | 2.932 | 2.932 | -8.578 | -8.578 | -1267 | -1265 | -1232 | 964 | 2932 | 1021 |  | GOUG | PITT | 06:08 | 06:08 | 06:13 | 36 | 70 | 6 | EXT | Задир. |  | (c)
11211.145 | 0 | 0 | -10.995 | -10.995 | 934 | 1034 | 1095 | 934 | 0 | 1022 | Смещение кромок | GWAN |  | 04:18 | 04:34 | 04:44 | 0 | 322 | 23 | EXT | Смещение кромок Вовнутрь Величина смещения - 3.7 мм. |  | (c)
11222.14 | 0 | -0.047 | -10.435 | -10.482 | 154 | 312 | 286 | 154 |  | 1023 | Нарушение формы кольцевого шва | GWAN |  | 01:32 | 01:57 | 01:53 | 0 | 263 |  | EXT | Нарушение формы кольцевого шва |  | (c)
11222.14 | 0 | -0.042 | -10.435 | -10.477 | 721 | 838 | 834 | 721 |  | 1023 | Нарушение формы кольцевого шва | GWAN |  | 03:03 | 03:22 | 03:22 | 0 | 226 |  | EXT | Нарушение формы кольцевого шва |  | (c)
11222.14 | 0 | 0 | -10.435 | -10.435 | 1211 | 1816 | 1618 | 206 | 0 | 1023 | Смещение кромок | GWAN |  | 04:22 | 06:00 | 05:28 | 0 | 814 | 22 | EXT | Смещение кромок Наружу Величина смещения - 3.4 мм. |  | (c)
11222.14 | 0 | -0.048 | -10.435 | -10.483 | -1508 | -1129 | -1161 | 722 |  | 1023 | Нарушение формы кольцевого шва | GWAN |  | 09:04 | 10:05 | 09:60 | 0 | 695 |  | EXT | Нарушение формы кольцевого шва |  | (c)
11222.14 | 0 | -0.048 | -10.435 | -10.483 | -588 | -575 | -498 | 408 |  | 1023 | Нарушение формы кольцевого шва | GWAN |  | 11:32 | 11:34 | 11:47 | 0 | 180 |  | EXT | Нарушение формы кольцевого шва |  | (c)
11232.575 | 0 | 0 | -11.425 | -11.425 | 1254 | 1368 | 1426 | 633 | 0 | 1024 | Смещение кромок | GWAN |  | 04:00 | 04:19 | 04:28 | 0 | 344 | 18 | EXT | Смещение кромок Наружу Величина смещения - 2.8 мм. |  | (c)
11272.804 | 6.119 | 6.091 | -5.066 | -5.094 | 519 | 753 | 636 | 519 | 5005 | 1027 |  | GOUG | GENE | 03:30 | 04:08 | 03:49 | 89 | 234 | 6 | EXT | Задир. |  | (c)
11273.79 | 7.105 | 7.085 | -4.08 | -4.1 | 144 | 308 | 231 | 144 | 4056 | 1027 |  | GOUG | CIGR | 02:30 | 02:56 | 02:44 | 44 | 174 | 9 | EXT | Задир. |  | (c)
11310.88 | 0 | 0 | -11.1 | -11.1 | 556 | 705 | 688 | 556 | 0 | 1032 | Смещение кромок | GWAN |  | 03:58 | 04:22 | 04:19 | 0 | 263 | 19 | EXT | Смещение кромок Наружу Величина смещения - 3 мм. |  | (c)
11343.835 | 0 | -0.047 | -11.48 | -11.527 | -1578 | -895 | -989 | 400 |  | 1035 | Нарушение формы кольцевого шва | GWAN |  | 10:29 | 00:19 | 12:04 | 0 | 1179 |  | EXT | Нарушение формы кольцевого шва |  | (c)
11343.835 | 0 | -0.047 | -11.48 | -11.527 | 446 | 1689 | 1234 | 209 |  | 1035 | Нарушение формы кольцевого шва | GWAN |  | 03:55 | 07:16 | 06:02 | 0 | 1575 |  | EXT | Нарушение формы кольцевого шва |  | (c)
11355.315 | 0 | 0 | -11.395 | -11.395 | 1345 | 1497 | 1606 | 365 | 0 | 1036 | Смещение кромок | GWAN |  | 04:22 | 04:47 | 05:04 | 0 | 521 | 20 | EXT | Смещение кромок Наружу Величина смещения - 3.2 мм. |  | (c)
11355.315 | 0 | 0 | -11.395 | -11.395 | 2073 | -2207 | -2161 | 0 | 0 | 1036 | Смещение кромок | GWAN |  | 06:20 | 06:49 | 06:56 | 0 | 455 | 17 | EXT | Смещение кромок Вовнутрь Величина смещения - 2.6 мм. |  | (c)
11355.315 | 0 | 0 | -11.395 | -11.395 | -1684 | -1584 | -1597 | 546 | 0 | 1036 | Смещение кромок | GWAN |  | 08:13 | 08:30 | 08:27 | 0 | 175 | 17 | EXT | Смещение кромок Вовнутрь Величина смещения - 2.7 мм. |  | (c)
11355.315 | 0 | 0 | -11.395 | -11.395 | -939 | -400 | -580 | 221 | 0 | 1036 | Смещение кромок | GWAN |  | 10:14 | 11:41 | 11:11 | 0 | 718 | 16 | EXT | Смещение кромок Наружу Величина смещения - 2.5 мм. |  | (c)
11375.564 | 8.854 | 8.818 | -2.536 | -2.572 | -1996 | -1777 | -1758 | 235 | 2512 | 1037 |  | CORR | GENE | 05:07 | 05:42 | 05:45 | 60 | 475 | 10 | EXT |  | 0.89 | (c)
11394.959 | 5.394 | 5.385 | -5.641 | -5.65 | -2129 | -1981 | -2009 | 102 | 5385 | 1039 |  | GOUG | CIGR | 04:27 | 04:51 | 04:46 | 36 | 240 | 11 | EXT | Задир. |  | (c)
11400.6 | 0 | -0.03 | -10.96 | -10.99 | 2035 | -2209 | 2201 | 2035 |  | 1040 | Нарушение формы кольцевого шва | GWAN |  | 04:34 | 05:09 | 05:00 | 0 | 333 |  | EXT | Нарушение формы кольцевого шва |  | (c)
11400.6 | 0 | -0.039 | -10.96 | -10.999 | -1168 | -1035 | -1001 | 834 |  | 1040 | Нарушение формы кольцевого шва | GWAN |  | 07:57 | 08:18 | 08:24 | 0 | 335 |  | EXT | Нарушение формы кольцевого шва |  | (c)
11445.588 | 0.193 | 0.18 | -11.442 | -11.455 | 566 | 680 | 657 | 566 | 180 | 1044 |  | CORR | GENE | 06:20 | 06:39 | 06:35 | 80 | 182 | 11 | EXT | Аномалия находится на упругопластическом изгибе: R=861 D, максимальное растяжение на 5.6 час. | 0.89 | (c)
11479.625 | 0 | -0.047 | -10.92 | -10.967 | -919 | 906 | 916 | 0 |  | 1047 | Нарушение формы кольцевого шва | GWAN |  | 03:32 | 08:27 | 08:29 | 0 | 3669 |  | EXT | Нарушение формы кольцевого шва |  | (c)
11511.485 | 10.295 | 10.263 | -1 | -1.032 | -1528 | -1466 | -1442 | 703 | 985 | 1049 |  | ARTD | CIGR | 07:10 | 07:20 | 07:23 | 47 | 171 |  | EXT | Эквивалент потери металла 13%. |  | (c)
11523.88 | 0 | 0 | -11.255 | -11.255 | 573 | 821 | 904 | 573 | 0 | 1051 | Смещение кромок | GWAN |  | 00:14 | 00:55 | 01:08 | 0 | 664 | 18 | EXT | Смещение кромок Вовнутрь Величина смещения - 2.8 мм. |  | (c)
11523.88 | 0 | -0.032 | -11.255 | -11.287 | 1323 | 1746 | 1619 | 315 |  | 1051 | Нарушение формы кольцевого шва | GWAN |  | 02:16 | 03:24 | 03:03 | 0 | 592 |  | EXT | Нарушение формы кольцевого шва |  | (c)
11523.88 | 0 | 0 | -11.255 | -11.255 | -1900 | -1868 | -1772 | 330 | 0 | 1051 | Смещение кромок | GWAN |  | 05:35 | 05:41 | 05:56 | 0 | 256 | 15 | EXT | Смещение кромок Наружу Величина смещения - 2.4 мм. |  | (c)
11523.88 | 0 | 0 | -11.255 | -11.255 | -1478 | -1357 | -1272 | 753 | 0 | 1051 | Смещение кромок | GWAN |  | 06:43 | 07:03 | 07:17 | 0 | 412 | 18 | EXT | Смещение кромок Вовнутрь Величина смещения - 2.8 мм. |  | (c)
11523.88 | 0 | 0 | -11.255 | -11.255 | -965 | -672 | -667 | 368 | 0 | 1051 | Смещение кромок | GWAN |  | 08:06 | 08:54 | 08:54 | 0 | 596 | 19 | EXT | Смещение кромок Наружу Величина смещения - 2.9 мм. |  | (c)
11525.101 | 1.221 | 1.103 | -10.034 | -10.152 | 1976 | 1995 | 1999 | 209 | 1103 | 1051 |  | CORR | AXGR | 04:01 | 04:04 | 04:05 | 259 | 46 | 9 | EXT |  | 0.91 | (c)
11535.115 | 11.235 | 11.186 | -0.02 | -0.069 | -1789 | -1572 | -1554 | 442 | 20 | 1051 |  | CORR | GENE | 05:53 | 06:28 | 06:31 | 49 | 469 | 10 | EXT |  | 0.89 | (c)
11549.856 | 3.296 | 3.225 | -8.169 | -8.24 | -1194 | -1178 | -1181 | 1037 | 3225 | 1053 |  | GOUG | AXGR | 07:26 | 07:29 | 07:28 | 84 | 26 | 11 | EXT | Задир. |  | (c)
11558.025 | 0 | -0.035 | -11.47 | -11.505 | -1656 | -659 | -1051 | 447 |  | 1054 | Нарушение формы кольцевого шва | GWAN |  | 05:44 | 08:24 | 07:21 | 0 | 1209 |  | EXT | Нарушение формы кольцевого шва |  | (c)
11558.025 | 0 | -0.046 | -11.47 | -11.516 | 552 | 648 | 870 | 552 |  | 1054 | Нарушение формы кольцевого шва | GWAN |  | 11:40 | 11:55 | 12:31 | 0 | 636 |  | EXT | Нарушение формы кольцевого шва |  | (c)
11603.845 | 0 | 0 | -10.935 | -10.935 | -1807 | -1708 | -1577 | 424 | 0 | 1058 | Смещение кромок | GWAN |  | 04:58 | 05:14 | 05:35 | 0 | 459 | 18 | EXT | Смещение кромок Наружу Величина смещения - 2.8 мм. |  | (c)
11603.845 | 0 | 0 | -10.935 | -10.935 | -1208 | -716 | -879 | 550 | 0 | 1058 | Смещение кромок | GWAN |  | 06:34 | 07:54 | 07:28 | 0 | 658 | 15 | EXT | Смещение кромок Вовнутрь Величина смещения - 2.3 мм. |  | (c)
11671.54 | 0 | -0.083 | -10.09 | -10.173 | -913 | -265 | -497 | 82 |  | 1064а | Нарушение формы кольцевого шва | GWAN |  | 10:27 | 00:12 | 11:34 | 0 | 831 |  | EXT | Нарушение формы кольцевого шва |  | (c)
11671.54 | 0 | -0.036 | -10.09 | -10.126 | 498 | 915 | 1638 | 0 |  | 1064а | Нарушение формы кольцевого шва | GWAN |  | 02:15 | 03:22 | 05:19 | 0 | 2279 |  | EXT | Нарушение формы кольцевого шва |  | (c)
11681.63 | 0 | -0.021 | -1.458 | -1.479 | 828 | -2139 | 1681 | 828 |  | 1064б | Нарушение формы кольцевого шва | GWAN |  | 01:36 | 05:38 | 03:54 | 0 | 1705 |  | EXT | Нарушение формы кольцевого шва |  | (c)
11681.63 | 0 | -0.025 | -1.458 | -1.483 | -237 | 22 | -24 | 0 |  | 1064б | Нарушение формы кольцевого шва | GWAN |  | 10:44 | 11:26 | 11:19 | 0 | 425 |  | EXT | Нарушение формы кольцевого шва |  | (c)
11683.088 | 0 | 0 | -11.262 | -11.262 | 1471 | 1685 | 1670 | 361 | 0 | 1065а | Смещение кромок | GWAN |  | 05:22 | 05:56 | 05:54 | 0 | 398 | 15 | EXT | Смещение кромок Наружу Величина смещения - 2.4 мм. |  | (c)
11773.653 | 0.473 | 0.44 | -11.187 | -11.22 | 478 | 650 | 579 | 478 | 440 | 1073 |  | CORR | GENE | 05:55 | 06:22 | 06:11 | 101 | 201 | 11 | EXT |  | 0.89 | (c)
11788.546 | 3.706 | 3.185 | -7.594 | -8.115 | 28 | 562 | 305 | 28 | 3185 | 1074 |  | GOUG | GENE | 07:41 | 09:07 | 08:26 | 889 | 553 | 8 | EXT | Задир. |  | (c)
11848.937 | 7.792 | 6.373 | -3.483 | -4.902 | -275 | 104 | -75 | 0 | 3483 | 1079 |  | GOUG | GENE | 08:23 | 09:24 | 08:55 | 1419 | 401 | 7 | EXT | Зона задиров. |  | (c)
11907.193 | 9.263 | 9.239 | -2.392 | -2.416 | -232 | -113 | -97 | 0 | 2357 | 1084 |  | CORR | GENE | 07:06 | 07:25 | 07:28 | 59 | 269 | 11 | EXT |  | 0.89 | (c)
11915.961 | 6.376 | 5.922 | -5.309 | -5.763 | 972 | 1050 | 1122 | 972 | 4177 | 1085 |  | GOUG | GENE | 11:56 | 00:08 | 12:20 | 1586 | 300 | 14 | EXT | Зона задиров. |  | (c)
11926.904 | 5.634 | 5.549 | -5.831 | -5.916 | -1200 | -1198 | -1180 | 1160 | 5549 | 1086 |  | CORR | AXGR | 07:59 | 07:60 | 08:03 | 176 | 40 | 10 | EXT |  | 0.9 | (c)
11932.649 | 11.379 | 11.346 | -0.086 | -0.119 | -2107 | -1897 | -1969 | 1831 | 68 | 1086 |  | CORR | GENE | 05:33 | 06:07 | 05:55 | 51 | 276 | 11 | EXT |  | 0.89 | (c)
11932.711 | 11.441 | 11.429 | -0.024 | -0.036 | 1668 | 1793 | 1809 | 1668 | 4 | 1086 |  | CORR | CIGR | 03:42 | 04:02 | 04:05 | 32 | 282 | 10 | EXT |  | 0.89 | (c)
11936.626 | 3.891 | 3.867 | -7.274 | -7.298 | -1223 | -1136 | -1140 | 1007 | 3867 | 1087 |  | CORR | CIGR | 06:55 | 07:09 | 07:09 | 44 | 167 | 8 | EXT |  | 0.89 | (c)
11938.732 | 5.997 | 5.962 | -5.168 | -5.203 | 1972 | 2057 | 2050 | 102 | 5143 | 1087 |  | CORR | GENE | 03:31 | 03:45 | 03:44 | 60 | 156 | 10 | EXT |  | 0.89 | (c)
11939.106 | 6.371 | 6.356 | -4.794 | -4.809 | 2116 | 2166 | 2182 | 0 | 4775 | 1087 |  | CORR | CIGR | 03:54 | 04:02 | 04:05 | 34 | 132 | 9 | EXT |  | 0.89 | (c)
11940.218 | 7.483 | 7.466 | -3.682 | -3.699 | -1350 | -1263 | -1269 | 880 | 3671 | 1087 |  | CORR | CIGR | 06:35 | 06:49 | 06:48 | 28 | 162 | 11 | EXT |  | 0.89 | (c)
11940.287 | 7.552 | 7.514 | -3.613 | -3.651 | -1534 | -1280 | -1370 | 696 | 3590 | 1087 |  | CORR | GENE | 06:05 | 06:46 | 06:32 | 61 | 328 | 23 | EXT |  | 0.89 | (c)
11962.82 | 7.64 | 7.624 | -3.295 | -3.311 | 365 | 435 | 445 | 365 | 3290 | 1089 |  | CORR | CIGR | 07:39 | 07:50 | 07:52 | 21 | 161 | 10 | EXT |  | 0.89 | (c)
11964.768 | 9.588 | 9.576 | -1.347 | -1.359 | -1379 | -1340 | -1338 | 1296 | 1335 | 1089 |  | CORR | CIGR | 02:57 | 03:04 | 03:04 | 24 | 82 | 9 | EXT |  | 0.89 | (c)
11968.068 | 1.953 | 1.942 | -9.542 | -9.553 | -507 | -421 | -409 | 311 | 1942 | 1090 |  | CORR | CIGR | 05:17 | 05:31 | 05:33 | 42 | 196 | 8 | EXT |  | 0.89 | (c)
11969.176 | 3.061 | 3.04 | -8.434 | -8.455 | -540 | -457 | -440 | 341 | 3040 | 1090 |  | CORR | CIGR | 05:12 | 05:25 | 05:28 | 35 | 199 | 9 | EXT |  | 0.89 | (c)
11971.742 | 5.627 | 4.309 | -5.868 | -7.186 | 448 | 585 | 609 | 448 | 4309 | 1090 |  | GOUG | GENE | 07:51 | 08:13 | 08:17 | 2721 | 322 | 8 | EXT | Зона задиров. |  | (c)
11973.011 | 6.896 | 6.868 | -4.599 | -4.627 | -490 | -418 | -375 | 260 | 4599 | 1090 |  | CORR | CIGR | 05:20 | 05:31 | 05:38 | 28 | 230 | 12 | EXT |  | 0.89 | (c)
11973.536 | 7.421 | 7.388 | -4.074 | -4.107 | -497 | -417 | -395 | 292 | 4074 | 1090 |  | CORR | CIGR | 05:19 | 05:31 | 05:35 | 33 | 205 | 12 | EXT |  | 0.89 | (c)
11981.665 | 4.055 | 4.036 | -6.045 | -6.064 | -147 | -61 | -69 | 0 | 4036 | 1091 |  | CORR | CIGR | 04:56 | 05:10 | 05:08 | 31 | 156 | 10 | EXT |  | 0.89 | (c)
11983.105 | 5.495 | 5.478 | -4.605 | -4.622 | -626 | -580 | -571 | 515 | 4589 | 1091 |  | CORR | CIGR | 03:39 | 03:46 | 03:48 | 33 | 112 | 8 | EXT |  | 0.89 | (c)
11983.154 | 5.544 | 5.523 | -4.556 | -4.577 | -354 | -286 | -194 | 35 | 4539 | 1091 |  | CORR | CIGR | 04:23 | 04:33 | 04:48 | 38 | 319 | 8 | EXT |  | 0.89 | (c)
11995.209 | 7.499 | 7.482 | -3.771 | -3.788 | -1938 | -1855 | -1862 | 1786 | 3762 | 1092 |  | CORR | CIGR | 07:38 | 07:51 | 07:50 | 26 | 152 | 12 | EXT |  | 0.89 | (c)
11997.501 | 9.791 | 9.778 | -1.479 | -1.492 | 1249 | 1410 | 1388 | 1249 | 1433 | 1092 |  | CORR | GENE | 04:12 | 04:38 | 04:34 | 59 | 277 | 10 | EXT |  | 0.89 | (c)
12063.046 | 6.671 | 6.588 | -4.454 | -4.537 | 1469 | 1556 | 1541 | 1469 | 4393 | 1098 |  | DENT | GENE | 09:51 | 10:05 | 10:02 | 144 | 145 | 0.6 | N/A | Глубина вмятины: 9 мм (0,6%). Линейка: 14 см в (659 см; 10:05 ч:мин) |  | (c)
12074.397 | 6.897 | 6.816 | -4.438 | -4.519 | 1899 | 1969 | 1967 | 1899 | 4385 | 1099 |  | DENT | GENE | 11:31 | 11:42 | 11:42 | 134 | 137 | 0.6 | N/A | Глубина вмятины: 9 мм (0,6%). Линейка: 13 см в (682 см; 11:42 ч:мин) |  | (c)
12078.888 | 0.053 | 0.047 | -11.527 | -11.533 | -444 | -123 | -283 | 122 | 47 | 1100 |  | CORR | GENE | 05:01 | 05:53 | 05:27 | 54 | 322 | 12 | EXT |  | 0.89 | (c)
12102.1 | 0 | 0 | -11.005 | -11.005 | -1788 | -1605 | -1310 | 832 | 0 | 1102 | Смещение кромок | GWAN |  | 04:49 | 05:19 | 06:07 | 0 | 956 | 18 | EXT | Смещение кромок Наружу Величина смещения - 2.9 мм. |  | (c)
12102.1 | 0 | -0.052 | -11.005 | -11.057 | -278 | 5 | -44 | 0 |  | 1102 | Нарушение формы кольцевого шва | GWAN |  | 08:53 | 09:39 | 09:31 | 0 | 468 |  | EXT | Нарушение формы кольцевого шва |  | (c)
12124.251 | 0.081 | 0.065 | -11.389 | -11.405 | 1392 | 1469 | 1480 | 1392 | 65 | 1104 |  | CORR | CIGR | 03:15 | 03:28 | 03:29 | 34 | 175 | 13 | EXT |  | 0.89 | (c)
12315.985 | 0 | -0.036 | -10.735 | -10.771 | -1124 | -688 | -654 | 183 |  | 1121 | Нарушение формы кольцевого шва | GWAN |  | 04:26 | 05:36 | 05:42 | 0 | 941 |  | EXT | Нарушение формы кольцевого шва |  | (c)
12315.985 | 0 | -0.048 | -10.735 | -10.783 | 604 | 710 | 934 | 604 |  | 1121 | Нарушение формы кольцевого шва | GWAN |  | 09:05 | 09:22 | 09:58 | 0 | 660 |  | EXT | Нарушение формы кольцевого шва |  | (c)
12322.575 | 6.59 | 5.433 | -4.145 | -5.302 | 6 | 65 | 48 | 6 | 3156 | 1121 |  | CORR | GENE | 07:29 | 07:38 | 07:35 | 2146 | 84 | 11 | EXT |  | 0.98 | (c)
12338.08 | 0 | -0.024 | -11.415 | -11.439 | -767 | -431 | -331 | 0 |  | 1123 | Нарушение формы кольцевого шва | GWAN |  | 08:23 | 09:17 | 09:33 | 0 | 872 |  | EXT | Нарушение формы кольцевого шва |  | (c)
12477.079 | 2.799 | 2.782 | -8.321 | -8.338 | -1836 | -1752 | -1758 | 395 | 2782 | 1135 |  | CORR | CIGR | 05:33 | 05:47 | 05:46 | 40 | 156 | 10 | EXT |  | 0.89 | (c)
12485.4 | 0 | 0 | -11.375 | -11.375 | -1992 | -1819 | -1830 | 239 | 0 | 1136 | Смещение кромок | GWAN |  | 04:50 | 05:18 | 05:16 | 0 | 323 | 18 | EXT | Смещение кромок Наружу Величина смещения - 2.8 мм. |  | (c)
12485.4 | 0 | 0 | -11.375 | -11.375 | -759 | -547 | -466 | 173 | 0 | 1136 | Смещение кромок | GWAN |  | 08:09 | 08:44 | 08:57 | 0 | 585 | 22 | EXT | Смещение кромок Наружу Величина смещения - 3.5 мм. |  | (c)
12485.4 | 0 | 0 | -11.375 | -11.375 | 390 | 620 | 620 | 390 | 0 | 1136 | Смещение кромок | GWAN |  | 11:15 | 11:52 | 11:52 | 0 | 461 | 23 | EXT | Смещение кромок Вовнутрь Величина смещения - 3.6 мм. |  | (c)
12596.326 | 9.661 | 9.507 | -1.164 | -1.318 | 4 | 9 | 15 | 4 | 858 | 1145 |  | LWAN | AXGR | 09:11 | 09:12 | 09:12 | 460 | 22 |  | EXT | Эквивалент потери металла 10%. |  | (c)
12641.515 | 0 | -0.028 | -11.395 | -11.423 | 443 | 476 | 561 | 443 |  | 1151 | Нарушение формы кольцевого шва | GWAN |  | 03:39 | 03:44 | 03:58 | 0 | 237 |  | EXT | Нарушение формы кольцевого шва |  | (c)
12641.515 | 0 | 0 | -11.395 | -11.395 | 1369 | 1588 | 1587 | 426 | 0 | 1151 | Смещение кромок | GWAN |  | 06:09 | 06:44 | 06:44 | 0 | 435 | 16 | EXT | Смещение кромок Наружу Величина смещения - 2.5 мм. |  | (c)
12641.515 | 0 | 0 | -11.395 | -11.395 | 1975 | 2093 | 2127 | 0 | 0 | 1151 | Смещение кромок | GWAN |  | 07:46 | 08:05 | 08:11 | 0 | 305 | 21 | EXT | Смещение кромок Наружу Величина смещения - 3.3 мм. |  | (c)
12704.15 | 6.93 | 6.775 | -4.215 | -4.37 | -1019 | -978 | -973 | 928 | 4111 | 1156 |  | CORR | GENE | 06:09 | 06:16 | 06:16 | 259 | 91 | 10 | EXT |  | 0.91 | (c)
12764.777 | 10.742 | 10.657 | -0.898 | -0.983 | 361 | 647 | 698 | 361 | 849 | 1161 |  | CORR | GENE | 05:17 | 06:03 | 06:11 | 134 | 673 | 10 | EXT |  | 0.9 | (c)
12766.285 | 0.61 | 0.595 | -10.495 | -10.51 | 447 | 540 | 561 | 447 | 595 | 1162 |  | CORR | GENE | 06:12 | 06:27 | 06:30 | 57 | 227 | 10 | EXT |  | 0.89 | (c)
12770.935 | 5.26 | 5.228 | -5.845 | -5.877 | 491 | 660 | 624 | 491 | 5228 | 1162 |  | CORR | GENE | 06:19 | 06:46 | 06:40 | 73 | 265 | 10 | EXT |  | 0.89 | (c)
12786.703 | 0 | -0.013 | -1.5 | -1.513 | 844 | 1571 | 1568 | 844 |  | 1163б | Нарушение формы кольцевого шва | GWAN |  | 06:08 | 08:05 | 08:05 | 0 | 1447 |  | EXT | Нарушение формы кольцевого шва |  | (c)
12788.203 | 0 | -0.043 | -10.797 | -10.84 | -2169 | -1902 | -1941 | 1714 |  | 1164а | Нарушение формы кольцевого шва | GWAN |  | 09:20 | 10:03 | 09:56 | 0 | 455 |  | EXT | Нарушение формы кольцевого шва Аномалия находится на отводе. |  | (c)
12833.767 | 0.547 | 0.491 | -10.668 | -10.724 | 1534 | 1595 | 1620 | 1534 | 491 | 1168 |  | CORR | GENE | 05:25 | 05:35 | 05:38 | 78 | 172 | 10 | EXT |  | 0.89 | (c)
12834.026 | 0.806 | 0.785 | -10.409 | -10.43 | 1598 | 1699 | 1681 | 1598 | 785 | 1168 |  | CORR | GENE | 05:35 | 05:51 | 05:48 | 48 | 166 | 14 | EXT |  | 0.89 | (c)
12839.54 | 6.32 | 6.32 | -4.895 | -4.895 | -2100 | -2098 | -2026 | 1951 | 4865 | 1168 |  | CORR | CIGR | 07:38 | 07:38 | 07:50 | 30 | 149 | 11 | EXT |  | 0.89 | (c)
12852.009 | 7.574 | 7.541 | -3.886 | -3.919 | 1395 | 1514 | 1500 | 626 | 3868 | 1169 |  | CORR | GENE | 04:43 | 05:02 | 04:60 | 51 | 209 | 10 | EXT |  | 0.89 | (c)
12880.21 | 1.915 | 1.859 | -0.085 | -0.141 | 1411 | 1674 | 1690 | 262 | 64 | 1172а |  | CORR | GENE | 06:05 | 06:48 | 06:50 | 77 | 558 | 11 | EXT |  | 0.89 | (c)
12880.295 | 0 | -0.028 | -5.001 | -5.029 | 652 | 858 | 780 | 652 |  | 1172б | Нарушение формы кольцевого шва | GWAN |  | 02:24 | 02:57 | 02:45 | 0 | 257 |  | EXT | Нарушение формы кольцевого шва |  | (c)
12880.295 | 0 | -0.012 | -5.001 | -5.013 | 1704 | 1834 | -1784 | 810 |  | 1172б | Нарушение формы кольцевого шва | GWAN |  | 05:14 | 05:35 | 07:51 | 0 | 1948 |  | EXT | Нарушение формы кольцевого шва |  | (c)
12880.295 | 0 | -0.031 | -5.001 | -5.032 | -559 | -248 | -178 | 202 |  | 1172б | Нарушение формы кольцевого шва | GWAN |  | 11:09 | 11:59 | 12:10 | 0 | 761 |  | EXT | Нарушение формы кольцевого шва |  | (c)
12895.106 | 5.444 | 5.401 | -5.658 | -5.701 | -920 | -836 | -832 | 744 | 5401 | 1172г |  | CORR | GENE | 08:54 | 09:08 | 09:08 | 74 | 177 | 11 | EXT |  | 0.89 | (c)
12895.318 | 5.656 | 5.606 | -5.446 | -5.496 | 1883 | 1987 | 1997 | 120 | 5430 | 1172г |  | CORR | GENE | 04:27 | 04:43 | 04:45 | 66 | 228 | 11 | EXT |  | 0.89 | (c)
12896.097 | 6.435 | 6.419 | -4.667 | -4.683 | 2206 | -2149 | -2075 | 0 | 4636 | 1172г |  | CORR | CIGR | 05:19 | 05:36 | 05:48 | 47 | 360 | 10 | EXT |  | 0.89 | (c)
12900.764 | 0 | 0 | -10.051 | -10.051 | -1934 | -1823 | -1792 | 297 | 0 | 1173а | Смещение кромок | GWAN |  | 05:00 | 05:18 | 05:23 | 0 | 284 | 18 | EXT | Смещение кромок Наружу Величина смещения - 2.8 мм. |  | (c)
12900.876 | 0.112 | 0.098 | -9.939 | -9.953 | -1783 | -1642 | -1640 | 448 | 98 | 1173а |  | CORR | CIGR | 05:25 | 05:47 | 05:48 | 45 | 285 | 10 | EXT |  | 0.89 | (c)
12901.827 | 1.063 | 0.959 | -8.988 | -9.092 | 1641 | 1979 | 2200 | 0 | 959 | 1173а |  | CORR | GENE | 02:37 | 03:32 | 04:07 | 166 | 1118 | 11 | EXT |  | 0.9 | (c)
12903.029 | 2.265 | 2.248 | -7.786 | -7.803 | -755 | -702 | -709 | 664 | 2248 | 1173а |  | CORR | CIGR | 08:10 | 08:19 | 08:18 | 33 | 91 | 12 | EXT |  | 0.89 | (c)
12904.832 | 4.068 | 3.936 | -5.983 | -6.115 | -1811 | -796 | -1231 | 420 | 3936 | 1173а |  | CORR | GENE | 05:20 | 08:04 | 06:54 | 217 | 1160 | 10 | EXT |  | 0.91 | (c)
12906.675 | 5.911 | 5.89 | -4.14 | -4.161 | -567 | -468 | -481 | 395 | 4126 | 1173а |  | CORR | CIGR | 08:41 | 08:57 | 08:55 | 35 | 172 | 10 | EXT |  | 0.89 | (c)
12909.998 | 9.234 | 9.127 | -0.817 | -0.924 | -179 | -44 | -102 | 26 | 606 | 1173а |  | CORR | GENE | 09:43 | 10:05 | 09:56 | 318 | 153 | 13 | EXT |  | 0.93 | (c)
12910.795 | 10.031 | 9.917 | -0.02 | -0.134 | -1114 | -779 | -879 | 645 | 20 | 1173а |  | CORR | GENE | 07:13 | 08:07 | 07:50 | 114 | 469 | 12 | EXT |  | 0.9 | (c)
12910.815 | 0 | -0.061 | -1.515 | -1.576 | -46 | 86 | 85 | 0 |  | 1174а | Нарушение формы кольцевого шва | GWAN |  | 08:39 | 09:01 | 09:00 | 0 | 261 |  | EXT | Нарушение формы кольцевого шва |  | (c)
12910.815 | 0 | -0.023 | -1.515 | -1.538 | 783 | 849 | 879 | 783 |  | 1174а | Нарушение формы кольцевого шва | GWAN |  | 10:53 | 11:04 | 11:09 | 0 | 192 |  | EXT | Нарушение формы кольцевого шва |  | (c)
12912.33 | 0 | -0.02 | -11.495 | -11.515 | -430 | -20 | 454 | 430 |  | 1175 | Нарушение формы кольцевого шва | GWAN |  | 11:59 | 01:06 | 14:22 | 0 | 1768 |  | EXT | Нарушение формы кольцевого шва |  | (c)
12916.958 | 4.628 | 4.494 | -6.867 | -7.001 | 1445 | 1648 | 1869 | 1445 | 4494 | 1175 |  | CORR | GENE | 05:02 | 05:35 | 06:10 | 197 | 848 | 10 | EXT |  | 0.91 | (c)
12919.451 | 7.121 | 7.1 | -4.374 | -4.395 | 477 | 539 | 537 | 477 | 4353 | 1175 |  | CORR | CIGR | 02:26 | 02:36 | 02:35 | 42 | 120 | 9 | EXT |  | 0.89 | (c)
12930.447 | 6.622 | 6.602 | -4.438 | -4.458 | -744 | -597 | -621 | 497 | 4420 | 1176 |  | CORR | CIGR | 07:43 | 08:07 | 08:03 | 38 | 247 | 10 | EXT |  | 0.89 | (c)
12952.853 | 6.713 | 6.559 | -4.507 | -4.661 | 147 | 1010 | 593 | 147 | 4329 | 1178 |  | CORR | GENE | 03:08 | 05:28 | 04:20 | 332 | 892 | 12 | EXT |  | 0.93 | (c)
12952.949 | 6.809 | 6.773 | -4.411 | -4.447 | 1609 | 1942 | 1790 | 259 | 4376 | 1178 |  | CORR | GENE | 07:04 | 07:58 | 07:34 | 71 | 362 | 11 | EXT |  | 0.89 | (c)
12953.899 | 7.759 | 6.993 | -3.461 | -4.227 | 441 | 878 | 662 | 441 | 3371 | 1178 |  | GOUG | GENE | 03:56 | 05:06 | 04:31 | 856 | 442 | 7 | EXT | Зона задиров. |  | (c)
12996.888 | 5.178 | 5.162 | -6.092 | -6.108 | 881 | 972 | 963 | 881 | 5162 | 1182 |  | CORR | CIGR | 08:41 | 08:56 | 08:54 | 35 | 163 | 11 | EXT |  | 0.89 | (c)
13001.821 | 10.111 | 10.074 | -1.159 | -1.196 | -55 | 121 | 170 | 0 | 1038 | 1182 |  | CORR | GENE | 06:10 | 06:38 | 06:46 | 158 | 449 | 10 | EXT |  | 0.9 | (c)
13011.245 | 8.265 | 8.228 | -2.965 | -3.002 | 1497 | 1684 | 1634 | 1497 | 2947 | 1183 |  | CORR | GENE | 07:39 | 08:09 | 08:01 | 55 | 273 | 11 | EXT |  | 0.89 | (c)
13013.241 | 10.261 | 10.18 | -0.969 | -1.05 | 200 | 391 | 580 | 200 | 954 | 1183 |  | CORR | GENE | 04:10 | 04:41 | 05:11 | 96 | 759 | 11 | EXT |  | 0.89 | (c)
13013.467 | 10.487 | 10.475 | -0.743 | -0.755 | 7 | 1579 | 827 | 7 | 504 | 1183 |  | CORR | GENE | 03:39 | 07:52 | 05:51 | 251 | 1639 | 10 | EXT |  | 0.91 | (c)
13018.813 | 4.603 | 4.574 | -6.797 | -6.826 | 2005 | 2057 | 2167 | 0 | 4574 | 1184 |  | CORR | GENE | 05:41 | 05:49 | 06:07 | 79 | 324 | 10 | EXT |  | 0.89 | (c)
13019.138 | 4.928 | 4.842 | -6.472 | -6.558 | -2185 | -2050 | -1906 | 46 | 4842 | 1184 |  | CORR | GENE | 06:25 | 06:47 | 07:10 | 86 | 558 | 10 | EXT |  | 0.89 | (c)
13019.532 | 5.322 | 5.295 | -6.078 | -6.105 | -1981 | -1923 | -1900 | 250 | 5295 | 1184 |  | CORR | CIGR | 06:58 | 07:07 | 07:11 | 41 | 161 | 10 | EXT |  | 0.89 | (c)
13021.182 | 6.972 | 6.698 | -4.428 | -4.702 | -1701 | -1649 | -1638 | 529 | 3450 | 1184 |  | ARTD | GENE | 07:43 | 07:51 | 07:53 | 1252 | 127 |  | EXT | Эквивалент потери металла 12%. |  | (c)
13022.119 | 7.909 | 7.874 | -3.491 | -3.526 | 1918 | 2056 | 2065 | 18 | 3486 | 1184 |  | CORR | CIGR | 05:27 | 05:49 | 05:51 | 40 | 294 | 13 | EXT |  | 0.89 | (c)
13070.31 | 0 | 0 | -11.1 | -11.1 | -1518 | -772 | -979 | 440 | 0 | 1189 | Смещение кромок | GWAN |  | 04:17 | 06:18 | 05:44 | 0 | 1078 | 20 | EXT | Смещение кромок Наружу Величина смещения - 3.2 мм. |  | (c)
13080.948 | 10.638 | 10.527 | -0.462 | -0.573 | -1007 | -979 | -982 | 956 | 382 | 1189 |  | CORR | GENE | 05:40 | 05:44 | 05:44 | 191 | 51 | 10 | EXT |  | 0.9 | (c)
13096.982 | 4.102 | 4.083 | -5.588 | -5.607 | -2206 | -2068 | -2125 | 24 | 4083 | 1191 |  | CORR | CIGR | 06:08 | 06:30 | 06:21 | 34 | 162 | 11 | EXT |  | 0.89 | (c)
13113.81 | 0 | -0.015 | -11.4 | -11.415 | 895 | 1001 | 1131 | 863 |  | 1194 | Нарушение формы кольцевого шва | GWAN |  | 03:48 | 04:05 | 04:26 | 0 | 472 |  | EXT | Нарушение формы кольцевого шва |  | (c)
13123.052 | 9.242 | 8.748 | -2.158 | -2.652 | -2191 | -2182 | -2183 | 39 | 1909 | 1194 |  | LWCR |  | 07:30 | 07:31 | 07:31 | 743 | 0 | 27 | EXT | Вдоль оси шва. |  | (a)
13123.675 | 9.865 | 9.391 | -1.535 | -2.009 | 2153 | 2177 | 2174 | 36 | 1309 | 1194 |  | SCC | AXGR | 07:11 | 07:15 | 07:14 | 700 | 41 | 24 | EXT | Аномалия находится в зоне сварного шва. | 1 | (a)
13123.974 | 10.164 | 10.044 | -1.236 | -1.356 | -2210 | -2202 | -2199 | 21 | 1100 | 1194 |  | LWCR |  | 07:27 | 07:28 | 07:29 | 256 | 0 | 31 | EXT | Вдоль оси шва. |  | (a)
13124.408 | 10.598 | 10.349 | -0.802 | -1.051 | 2139 | 2165 | 2169 | 31 | 220 | 1194 |  | SCC | GENE | 07:09 | 07:13 | 07:14 | 831 | 61 | 18 | EXT | Аномалия находится в зоне сварного шва. | 1 | (b)
13124.5 | 10.69 | 10.377 | -0.71 | -1.023 | 1445 | 1479 | 1505 | 665 | 327 | 1194 |  | CORR | GENE | 05:17 | 05:22 | 05:26 | 696 | 121 | 11 | EXT |  | 0.96 | (c)
13124.914 | 11.104 | 11.097 | -0.296 | -0.303 | 1170 | 1253 | 1264 | 872 | 263 | 1194 |  | CORR | CIGR | 04:32 | 04:46 | 04:48 | 40 | 189 | 10 | EXT |  | 0.89 | (c)
13136.699 | 0.059 | 0.053 | -10.966 | -10.972 | 1838 | 2077 | -1648 | 0 | 53 | 1196 |  | CORR | GENE | 04:46 | 05:25 | 07:24 | 109 | 1950 | 12 | EXT |  | 0.89 | (c)
13143.988 | 7.348 | 7.312 | -3.677 | -3.713 | 1754 | 2067 | 1939 | 107 | 3672 | 1196 |  | CORR | CIGR | 04:33 | 05:23 | 05:03 | 41 | 369 | 10 | EXT |  | 0.89 | (c)
13157.031 | 0 | 0 | -2.243 | -2.243 | 1445 | 1799 | 1788 | 1445 | 0 | 1197б | Непровар / утяжина | GWAN |  | 05:09 | 06:06 | 06:04 | 0 | 688 | 18 | INT | Непровар / утяжина Толщины: 15,7 / 18,7 мм |  | (b)
13170.56 | 0 | 0 | -11.26 | -11.26 | 1483 | 1665 | 1697 | 319 | 0 | 1199 | Смещение кромок | GWAN |  | 01:56 | 02:25 | 02:30 | 0 | 429 | 19 | EXT | Смещение кромок Наружу Величина смещения - 3 мм. |  | (c)
13170.56 | 0 | -0.018 | -11.26 | -11.278 | -1994 | -1692 | -1699 | 237 |  | 1199 | Нарушение формы кольцевого шва | GWAN |  | 04:35 | 05:23 | 05:22 | 0 | 590 |  | EXT | Нарушение формы кольцевого шва |  | (c)
13170.56 | 0 | -0.014 | -11.26 | -11.274 | -869 | -760 | -705 | 541 |  | 1199 | Нарушение формы кольцевого шва | GWAN |  | 07:36 | 07:54 | 08:03 | 0 | 328 |  | EXT | Нарушение формы кольцевого шва |  | (c)
13170.56 | 0 | -0.025 | -11.26 | -11.285 | 133 | 338 | 497 | 133 |  | 1199 | Нарушение формы кольцевого шва | GWAN |  | 10:18 | 10:51 | 11:17 | 0 | 728 |  | EXT | Нарушение формы кольцевого шва |  | (c)
13193.215 | 0 | -0.033 | -11.42 | -11.453 | 254 | 403 | 395 | 254 |  | 1201 | Нарушение формы кольцевого шва | GWAN |  | 02:23 | 02:47 | 02:45 | 0 | 281 |  | EXT | Нарушение формы кольцевого шва |  | (c)
13193.215 | 0 | -0.038 | -11.42 | -11.458 | 1409 | 1528 | 1502 | 635 |  | 1201 | Нарушение формы кольцевого шва | GWAN |  | 05:29 | 05:48 | 05:44 | 0 | 187 |  | EXT | Нарушение формы кольцевого шва |  | (c)
13193.215 | 0 | -0.048 | -11.42 | -11.468 | -2068 | -1757 | -1784 | 163 |  | 1201 | Нарушение формы кольцевого шва | GWAN |  | 08:08 | 08:58 | 08:54 | 0 | 569 |  | EXT | Нарушение формы кольцевого шва |  | (c)
13204.089 | 10.874 | 10.857 | -0.546 | -0.563 | -1378 | -1189 | -1256 | 853 | 526 | 1201 |  | CORR | CIGR | 09:59 | 10:30 | 10:19 | 37 | 244 | 12 | EXT |  | 0.89 | (c)
13204.635 | 0 | -0.001 | -10.295 | -10.296 | 1171 | 1517 | 1498 | 406 |  | 1202а | Нарушение формы кольцевого шва | GWAN |  | 04:41 | 05:36 | 05:33 | 0 | 654 |  | EXT | Нарушение формы кольцевого шва |  | (c)
13205.531 | 0.896 | 0.74 | -9.399 | -9.555 | 2065 | 2079 | 2082 | 131 | 740 | 1202а |  | SCC | AXGR | 07:05 | 07:07 | 07:08 | 268 | 34 | 24 | EXT |  | 1 | (b)
13248.46 | 0 | -0.022 | -11.49 | -11.512 | 1517 | 1639 | 1713 | 322 |  | 1206 | Нарушение формы кольцевого шва | GWAN |  | 02:39 | 02:59 | 03:11 | 0 | 392 |  | EXT | Нарушение формы кольцевого шва Аномалия находится на упругопластическом изгибе: R=729 D, максимальное растяжение на 6.9 час. |  | (c)
13248.46 | 0 | -0.028 | -11.49 | -11.518 | -1468 | -913 | -323 | 0 |  | 1206 | Нарушение формы кольцевого шва | GWAN |  | 06:37 | 08:07 | 09:42 | 0 | 2291 |  | EXT | Нарушение формы кольцевого шва Аномалия находится на упругопластическом изгибе: R=729 D, максимальное растяжение на 6.9 час. |  | (c)
13258.493 | 10.033 | 10.022 | -1.457 | -1.468 | -1428 | -1318 | -1367 | 802 | 1448 | 1206 |  | CORR | CIGR | 06:44 | 07:02 | 06:54 | 20 | 123 | 10 | EXT |  | 0.89 | (c)
13259.03 | 10.57 | 10.551 | -0.92 | -0.939 | -1681 | -1640 | -1610 | 549 | 907 | 1206 |  | CORR | CIGR | 06:03 | 06:10 | 06:14 | 32 | 141 | 9 | EXT |  | 0.89 | (c)
13261.8 | 1.85 | 1.833 | -9.54 | -9.557 | 2226 | -2058 | -2114 | 0 | 1833 | 1207 |  | CORR | CIGR | 05:59 | 06:28 | 06:19 | 42 | 243 | 10 | EXT |  | 0.89 | (c)
13292.069 | 9.564 | 9.273 | -1.751 | -2.042 | 0 | 9 | 15 | 0 | 1464 | 1209 |  | CORR | AXGR | 03:29 | 03:30 | 03:31 | 578 | 30 | 11 | EXT |  | 0.95 | (c)
13316.77 | 0 | -0.022 | -11.475 | -11.497 | 1115 | 1208 | 1197 | 951 |  | 1212 | Нарушение формы кольцевого шва | GWAN |  | 05:10 | 05:25 | 05:24 | 0 | 164 |  | EXT | Нарушение формы кольцевого шва |  | (c)
13316.77 | 0 | -0.031 | -11.475 | -11.506 | 1616 | 1716 | 1859 | 130 |  | 1212 | Нарушение формы кольцевого шва | GWAN |  | 06:31 | 06:47 | 07:10 | 0 | 484 |  | EXT | Нарушение формы кольцевого шва |  | (c)
13316.77 | 0 | -0.046 | -11.475 | -11.521 | -1627 | -1143 | -1112 | 598 |  | 1212 | Нарушение формы кольцевого шва | GWAN |  | 09:48 | 11:06 | 11:11 | 0 | 1029 |  | EXT | Нарушение формы кольцевого шва |  | (c)
13362.275 | 0 | 0 | -10.667 | -10.667 | 13 | 165 | 196 | 13 | 0 | 1216а | Смещение кромок | GWAN |  | 02:20 | 02:45 | 02:50 | 0 | 366 | 15 | EXT | Смещение кромок Вовнутрь Величина смещения - 2.4 мм. |  | (c)
13362.275 | 0 | 0 | -10.667 | -10.667 | 571 | 879 | 777 | 571 | 0 | 1216а | Смещение кромок | GWAN |  | 03:50 | 04:40 | 04:23 | 0 | 412 | 18 | EXT | Смещение кромок Наружу Величина смещения - 2.8 мм. |  | (c)
13362.275 | 0 | -0.033 | -10.667 | -10.7 | 1052 | 1269 | 1429 | 425 |  | 1216а | Нарушение формы кольцевого шва | GWAN |  | 05:08 | 05:43 | 06:09 | 0 | 753 |  | EXT | Нарушение формы кольцевого шва |  | (c)
13362.275 | 0 | -0.039 | -10.667 | -10.706 | -2180 | -2089 | -1920 | 51 |  | 1216а | Нарушение формы кольцевого шва | GWAN |  | 08:26 | 08:41 | 09:08 | 0 | 519 |  | EXT | Нарушение формы кольцевого шва |  | (c)
13372.942 | 0 | -0.034 | -1.546 | -1.58 | -2155 | -2086 | -1930 | 1704 |  | 1216б | Нарушение формы кольцевого шва | GWAN |  | 09:25 | 09:36 | 10:01 | 0 | 451 |  | EXT | Нарушение формы кольцевого шва |  | (c)
13374.488 | 0 | -0.069 | -10.417 | -10.486 | -2230 | -2117 | -2041 | 1851 |  | 1217а | Вышлифовка на шве | GWAN | GENE | 02:43 | 03:01 | 03:13 | 135 | 379 | 20 | EXT | Вышлифовка на шве |  | (c)
13374.488 | 0 | -0.034 | -10.417 | -10.451 | -296 | -206 | -50 | 0 |  | 1217а | Нарушение формы кольцевого шва | GWAN |  | 07:55 | 08:10 | 08:35 | 0 | 491 |  | EXT | Нарушение формы кольцевого шва |  | (c)
13384.905 | 0 | 0 | -11.42 | -11.42 | -577 | -344 | -326 | 75 | 0 | 1218 | Смещение кромок | GWAN |  | 01:00 | 01:38 | 01:41 | 0 | 501 | 15 | EXT | Смещение кромок Вовнутрь Величина смещения - 2.3 мм. |  | (c)
13501.67 | 3.835 | 3.826 | -7.66 | -7.669 | 2098 | 2142 | 2153 | 2098 | 3826 | 1229 |  | CORR | CIGR | 04:11 | 04:19 | 04:20 | 19 | 109 | 14 | EXT |  | 0.89 | (c)
13556.46 | 1.675 | 1.648 | -9.2 | -9.227 | -479 | 7 | -159 | 0 | 1648 | 1234 |  | CORR | CIGR | 09:05 | 10:23 | 09:56 | 27 | 641 | 12 | EXT |  | 0.89 | (c)
13594.671 | 6.771 | 6.768 | -2.999 | -3.002 | 1708 | 1745 | 1744 | 451 | 2977 | 1237 |  | CORR | CIGR | 05:36 | 05:42 | 05:42 | 25 | 71 | 11 | EXT |  | 0.89 | (c)
13595.344 | 7.444 | 7.427 | -2.326 | -2.343 | -2184 | -2119 | -2124 | 47 | 2312 | 1237 |  | CORR | CIGR | 07:08 | 07:19 | 07:18 | 31 | 119 | 10 | EXT |  | 0.89 | (c)
13611.764 | 2.609 | 2.609 | -7.806 | -7.806 | 549 | 631 | 630 | 549 | 2609 | 1239 |  | CORR | CIGR | 02:53 | 03:06 | 03:06 | 24 | 162 | 10 | EXT | Аномалия находится на упругопластическом изгибе: R=468 D, максимальное растяжение на 5.6 час. | 0.89 | (c)
13686.382 | 10.712 | 10.703 | -0.823 | -0.832 | 1695 | 1772 | 1763 | 1695 | 786 | 1245 |  | CORR | CIGR | 06:03 | 06:15 | 06:14 | 46 | 134 | 10 | EXT | Аномалия находится на упругопластическом изгибе: R=287 D, максимальное растяжение на 6.2 час. | 1.14 | (b)
13698.495 | 0 | -0.008 | -11.395 | -11.403 | -715 | -517 | -289 | 0 |  | 1247 | Нарушение формы кольцевого шва | GWAN |  | 07:45 | 08:17 | 08:54 | 0 | 852 |  | EXT | Нарушение формы кольцевого шва Аномалия находится на упругопластическом изгибе: R=515 D, максимальное растяжение на 5.9 час. |  | (c)
13709.89 | 0 | 0 | -11.35 | -11.35 | -378 | -189 | -121 | 0 | 0 | 1248 | Смещение кромок | GWAN |  | 01:12 | 01:43 | 01:54 | 0 | 515 | 18 | EXT | Смещение кромок Вовнутрь Величина смещения - 2.8 мм. |  | (c)
13709.89 | 0 | 0 | -11.35 | -11.35 | 969 | 1128 | 1152 | 897 | 0 | 1248 | Смещение кромок | GWAN |  | 04:50 | 05:15 | 05:19 | 0 | 364 | 19 | EXT | Смещение кромок Вовнутрь Величина смещения - 3 мм. |  | (c)
13737.18 | 4.265 | 4.203 | -6.811 | -6.873 | 729 | 815 | 832 | 729 | 4203 | 1250а |  | DENT | GENE | 03:41 | 03:55 | 03:58 | 164 | 207 | 0.5 | N/A | Глубина вмятины: 7 мм (0,5%). Линейка: 16 см в (420 см; 03:55 ч:мин) |  | (c)
13743.991 | 0 | -0.017 | -12.024 | -12.041 | 1638 | 1645 | 2023 | 1638 |  | 1250б | Нарушение формы кольцевого шва | GWAN |  | 08:11 | 08:13 | 09:14 | 0 | 771 |  | EXT | Нарушение формы кольцевого шва |  | (c)
13767.39 | 0 | 0 | -11.55 | -11.55 | 913 | 1658 | 1343 | 458 | 0 | 1253 | Смещение кромок | GWAN |  | 02:17 | 04:17 | 03:26 | 0 | 859 | 17 | EXT | Смещение кромок Наружу Величина смещения - 2.6 мм. |  | (c)
13767.39 | 0 | 0 | -11.55 | -11.55 | 2229 | -1913 | -2028 | 0 | 0 | 1253 | Смещение кромок | GWAN |  | 05:49 | 06:40 | 06:22 | 0 | 409 | 15 | EXT | Смещение кромок Наружу Величина смещения - 2.3 мм. |  | (c)
13767.39 | 0 | 0 | -11.55 | -11.55 | -1084 | -770 | -785 | 485 | 0 | 1253 | Смещение кромок | GWAN |  | 08:54 | 09:45 | 09:42 | 0 | 599 | 18 | EXT | Смещение кромок Наружу Величина смещения - 2.8 мм. |  | (c)
13770.807 | 3.417 | 3.299 | -8.133 | -8.251 | -2088 | -2041 | -2057 | 143 | 3299 | 1253 |  | SCC | GENE | 06:12 | 06:20 | 06:17 | 452 | 62 | 15 | EXT |  | 1 | (b)
13771.997 | 4.607 | 4.423 | -6.943 | -7.127 | -2074 | -2054 | -2045 | 157 | 4423 | 1253 |  | SCC | GENE | 06:14 | 06:18 | 06:19 | 365 | 58 | 15 | EXT |  | 1 | (b)
13801.645 | 0 | -0.037 | -11.445 | -11.482 | -365 | 1221 | 459 | 0 |  | 1256 | Нарушение формы кольцевого шва | GWAN |  | 01:03 | 05:19 | 03:16 | 0 | 1649 |  | EXT | Нарушение формы кольцевого шва |  | (c)
13801.645 | 0 | -0.032 | -11.445 | -11.477 | -1518 | -1439 | -1150 | 712 |  | 1256 | Нарушение формы кольцевого шва | GWAN |  | 09:57 | 10:10 | 10:57 | 0 | 738 |  | EXT | Нарушение формы кольцевого шва |  | (c)
13824.556 | 0.016 | 0.012 | -11.344 | -11.348 | 1259 | 1524 | 1407 | 675 | 12 | 1258 |  | CORR | CIGR | 05:35 | 06:17 | 05:59 | 46 | 296 | 11 | EXT |  | 0.89 | (c)
13835.9 | 0 | -0.037 | -11.31 | -11.347 | -1842 | -1422 | -1587 | 388 |  | 1259 | Нарушение формы кольцевого шва | GWAN |  | 04:33 | 05:41 | 05:14 | 0 | 510 |  | EXT | Нарушение формы кольцевого шва |  | (c)
13929.783 | 3.103 | 3.092 | -8.212 | -8.223 | 731 | 803 | 775 | 731 | 3092 | 1267 |  | GOUG | CIGR | 03:52 | 04:04 | 03:59 | 21 | 88 | 11 | EXT | Задир. |  | (c)
13971.455 | 0 | 0 | -11.185 | -11.185 | -454 | -192 | -140 | 0 | 0 | 1271 | Смещение кромок | GWAN |  | 04:36 | 05:18 | 05:27 | 0 | 629 | 19 | EXT | Смещение кромок Наружу Величина смещения - 3 мм. |  | (c)
14187.081 | 0.501 | 0.479 | -10.744 | -10.766 | 265 | 354 | 347 | 265 | 479 | 1290 |  | CORR | GENE | 05:59 | 06:13 | 06:12 | 57 | 165 | 13 | EXT |  | 0.89 | (c)
14219.825 | 0 | -0.036 | -1.657 | -1.693 | -1399 | -1224 | -1246 | 1093 |  | 1293а | Нарушение формы кольцевого шва | GWAN |  | 02:32 | 03:00 | 02:57 | 0 | 306 |  | EXT | Нарушение формы кольцевого шва Аномалия находится на отводе. |  | (c)
14219.825 | 0 | -0.007 | -1.657 | -1.664 | -382 | 194 | 42 | 0 |  | 1293а | Нарушение формы кольцевого шва | GWAN |  | 05:16 | 06:49 | 06:25 | 0 | 849 |  | INT | Нарушение формы кольцевого шва Аномалия находится на отводе. |  | (c)
14219.825 | 0 | -0.033 | -1.657 | -1.69 | 1248 | 1454 | 1627 | 1248 |  | 1293а | Нарушение формы кольцевого шва | GWAN |  | 09:39 | 10:12 | 10:40 | 0 | 758 |  | EXT | Нарушение формы кольцевого шва Аномалия находится на отводе. |  | (c)
14310.73 | 0 | -0.023 | -10.83 | -10.853 | 1968 | 2159 | 2086 | 1968 |  | 1301 | Нарушение формы кольцевого шва | GWAN |  | 06:08 | 06:39 | 06:27 | 0 | 235 |  | EXT | Нарушение формы кольцевого шва |  | (c)
14310.73 | 0 | -0.027 | -10.83 | -10.857 | -1171 | -749 | -827 | 483 |  | 1301 | Нарушение формы кольцевого шва | GWAN |  | 09:42 | 10:50 | 10:37 | 0 | 688 |  | EXT | Нарушение формы кольцевого шва |  | (c)
14385.481 | 8.616 | 8.369 | -2.284 | -2.531 | 397 | 478 | 476 | 397 | 2264 | 1308 |  | GOUG | GENE | 00:25 | 00:38 | 00:37 | 267 | 159 | 14 | EXT | Зона задиров. |  | (c)
14399.165 | 0 | -0.074 | -11.435 | -11.509 | -1234 | -1031 | -737 | 239 |  | 1310 | Нарушение формы кольцевого шва | GWAN |  | 10:39 | 11:12 | 11:60 | 0 | 995 |  | EXT | Нарушение формы кольцевого шва Аномалия находится на отводе. |  | (c)
14410.6 | 0 | -0.053 | -11.55 | -11.603 | -251 | -184 | 79 | 251 |  | 1311 | Нарушение формы кольцевого шва | GWAN |  | 11:56 | 00:07 | 12:49 | 0 | 661 |  | EXT | Нарушение формы кольцевого шва |  | (c)
14410.6 | 0 | -0.032 | -11.55 | -11.582 | 1118 | 1895 | 1828 | 0 |  | 1311 | Нарушение формы кольцевого шва | GWAN |  | 03:37 | 05:42 | 05:32 | 0 | 1420 |  | EXT | Нарушение формы кольцевого шва |  | (c)
14410.6 | 0 | -0.04 | -11.55 | -11.59 | -1236 | -975 | -952 | 669 |  | 1311 | Нарушение формы кольцевого шва | GWAN |  | 09:17 | 09:59 | 10:03 | 0 | 567 |  | EXT | Нарушение формы кольцевого шва |  | (c)
14415.075 | 4.475 | 4.403 | -7.075 | -7.147 | -559 | 67 | -201 | 157 | 4403 | 1311 |  | GOUG | GENE | 11:06 | 00:47 | 12:04 | 233 | 716 | 9 | EXT | Задир. |  | (c)
14422.15 | 0 | -0.048 | -11.405 | -11.453 | 1454 | 2184 | -2154 | 0 |  | 1312 | Нарушение формы кольцевого шва | GWAN |  | 00:56 | 02:54 | 03:14 | 0 | 1706 |  | EXT | Нарушение формы кольцевого шва |  | (c)
14502.177 | 1.337 | 1.326 | -10.113 | -10.124 | 1768 | 1816 | 1805 | 388 | 1326 | 1319 |  | CORR | CIGR | 05:46 | 05:53 | 05:52 | 25 | 74 | 9 | EXT |  | 0.89 | (c)
14517.885 | 5.595 | 5.578 | -5.83 | -5.847 | 1862 | 1862 | 1940 | 213 | 5578 | 1320 |  | CORR | CIGR | 05:42 | 05:42 | 05:54 | 33 | 155 | 10 | EXT |  | 0.89 | (c)
14519.234 | 6.944 | 6.938 | -4.481 | -4.487 | 346 | 885 | 677 | 346 | 4460 | 1320 |  | CORR | CIGR | 01:37 | 03:04 | 02:31 | 27 | 662 | 13 | EXT |  | 0.89 | (c)
14522.298 | 10.008 | 9.698 | -1.417 | -1.727 | -2202 | -2157 | -2160 | 29 | 1270 | 1320 |  | CORR | GENE | 06:46 | 06:53 | 06:53 | 457 | 84 | 10 | EXT |  | 0.93 | (c)
14524.06 | 0.345 | 0.318 | -11.125 | -11.152 | 1425 | 1465 | 1508 | 639 | 318 | 1321 |  | CORR | CIGR | 05:33 | 05:40 | 05:47 | 47 | 166 | 10 | EXT | Аномалия находится на упругопластическом изгибе: R=690 D, максимальное растяжение на 5.1 час. | 0.89 | (c)
14528.766 | 5.051 | 4.975 | -6.419 | -6.495 | 991 | 1070 | 1169 | 884 | 4975 | 1321 |  | GOUG | GENE | 04:23 | 04:36 | 04:52 | 449 | 355 | 7 | EXT | Зона задиров. Аномалия находится на упругопластическом изгибе: R=312 D, максимальное растяжение на 5.4 час. |  | (c)
14539.396 | 1.066 | 1.027 | -6.144 | -6.183 | -1961 | -1890 | -1826 | 270 | 1027 | 1323 |  | CORR | CIGR | 05:43 | 05:54 | 06:05 | 45 | 269 | 10 | EXT | Аномалия находится на упругопластическом изгибе: R=279 D, максимальное растяжение на 5.6 час. | 1.17 | (a)
14565.981 | 0.806 | 0.734 | -4.904 | -4.976 | -849 | -782 | -770 | 691 | 734 | 1326 |  | CORR | GENE | 04:12 | 04:22 | 04:24 | 93 | 158 | 10 | EXT |  | 0.89 | (c)
14573.958 | 3.073 | 3.033 | -8.147 | -8.187 | -821 | -675 | -599 | 378 | 3033 | 1327 |  | CORR | GENE | 05:25 | 05:49 | 06:01 | 266 | 443 | 11 | EXT |  | 0.92 | (c)
14582.089 | 11.204 | 11.028 | -0.016 | -0.192 | -963 | -580 | -665 | 368 | 16 | 1327 |  | CORR | GENE | 05:02 | 06:04 | 05:50 | 176 | 595 | 12 | EXT |  | 0.91 | (c)
14598.122 | 4.367 | 4.347 | -7.008 | -7.028 | 1592 | 1660 | 1645 | 533 | 4347 | 1329 |  | CORR | CIGR | 05:18 | 05:29 | 05:27 | 24 | 106 | 11 | EXT |  | 0.89 | (c)
14598.594 | 4.839 | 4.822 | -6.536 | -6.553 | 1583 | 1623 | 1627 | 560 | 4822 | 1329 |  | CORR | GENE | 05:17 | 05:23 | 05:24 | 135 | 88 | 10 | EXT |  | 0.9 | (c)
14599.605 | 5.85 | 5.243 | -5.525 | -6.132 | 1521 | 1688 | 1840 | 72 | 5243 | 1329 |  | CORR | GENE | 05:06 | 05:34 | 05:58 | 705 | 638 | 12 | EXT |  | 0.96 | (c)
14601.689 | 7.934 | 7.93 | -3.441 | -3.445 | 1527 | 1722 | 1837 | 83 | 3083 | 1329 |  | CORR | GENE | 05:07 | 05:39 | 05:58 | 362 | 621 | 11 | EXT |  | 0.93 | (c)
14603.086 | 9.331 | 9.316 | -2.044 | -2.059 | 2004 | 2091 | 2076 | 83 | 2031 | 1329 |  | CORR | CIGR | 06:24 | 06:39 | 06:36 | 28 | 144 | 12 | EXT |  | 0.89 | (c)
14605.13 | 0 | -0.022 | -11.13 | -11.152 | -656 | 638 | 53 | 656 |  | 1330 | Нарушение формы кольцевого шва | GWAN |  | 11:32 | 03:01 | 13:27 | 0 | 1419 |  | EXT | Нарушение формы кольцевого шва |  | (c)
14605.13 | 0 | -0.015 | -11.13 | -11.145 | -2090 | -1915 | -1931 | 140 |  | 1330 | Нарушение формы кольцевого шва | GWAN |  | 07:41 | 08:09 | 08:07 | 0 | 318 |  | EXT | Нарушение формы кольцевого шва |  | (c)
14612.247 | 7.117 | 7.055 | -4.013 | -4.075 | 1543 | 1682 | 1825 | 123 | 3989 | 1330 |  | CORR | GENE | 05:27 | 05:50 | 06:13 | 86 | 564 | 10 | EXT |  | 0.89 | (c)
14627.331 | 11.071 | 11.042 | -0.044 | -0.073 | -1966 | -1830 | -1663 | 265 | 16 | 1331 |  | CORR | GENE | 05:27 | 05:48 | 06:15 | 57 | 606 | 10 | EXT |  | 0.89 | (c)
14627.551 | 0.176 | 0.1 | -11.249 | -11.325 | -1452 | -1274 | -1232 | 779 | 100 | 1332 |  | CORR | GENE | 05:20 | 05:49 | 05:56 | 103 | 439 | 12 | EXT |  | 0.89 | (c)
14633.329 | 5.954 | 5.94 | -5.471 | -5.485 | -1340 | -1223 | -1231 | 891 | 5459 | 1332 |  | CORR | CIGR | 05:38 | 05:57 | 05:56 | 26 | 218 | 10 | EXT |  | 0.89 | (c)
14633.482 | 6.107 | 6.048 | -5.318 | -5.377 | -1313 | -1254 | -1218 | 917 | 5306 | 1332 |  | CORR | GENE | 05:43 | 05:52 | 05:58 | 71 | 190 | 10 | EXT |  | 0.89 | (c)
14634.309 | 6.934 | 6.891 | -4.491 | -4.534 | -1496 | -1338 | -1281 | 735 | 4489 | 1332 |  | CORR | CIGR | 05:13 | 05:39 | 05:48 | 45 | 430 | 10 | EXT | Аномалия находится на упругопластическом изгибе: R=964 D, максимальное растяжение на 4.8 час. | 0.89 | (c)
14658.779 | 0 | -0.008 | -4.415 | -4.423 | -1884 | -1669 | -1701 | 347 |  | 1334б | Вышлифовка на шве | GWAN | GENE | 05:34 | 06:08 | 06:03 | 49 | 365 | 11 | EXT | Вышлифовка на шве Аномалия находится на упругопластическом изгибе: R=312 D, максимальное растяжение на 6 час. |  | (c)
14669.521 | 6.327 | 6.307 | -3.224 | -3.244 | 413 | 615 | 680 | 413 | 3210 | 1335а |  | CORR | CIGR | 01:46 | 02:18 | 02:29 | 34 | 535 | 12 | EXT | Аномалия находится на упругопластическом изгибе: R=668 D, максимальное растяжение на 5.6 час. | 0.89 | (c)
14689.763 | 5.553 | 5.55 | -5.737 | -5.74 | -1688 | -1681 | -1672 | 542 | 5550 | 1337 |  | CORR | AXGR | 04:48 | 04:49 | 04:50 | 162 | 33 | 9 | EXT |  | 0.9 | (c)
14690.363 | 6.153 | 6.133 | -5.137 | -5.157 | -1835 | -1770 | -1782 | 395 | 5127 | 1337 |  | CORR | CIGR | 04:24 | 04:35 | 04:33 | 30 | 107 | 10 | EXT |  | 0.89 | (c)
14697.043 | 1.543 | 1.513 | -9.897 | -9.927 | 304 | 515 | 417 | 304 | 1513 | 1338 |  | GOUG | GENE | 02:28 | 03:02 | 02:47 | 48 | 227 | 18 | EXT | Задир. |  | (c)
14701.312 | 5.812 | 5.569 | -5.628 | -5.871 | 1543 | 1629 | 1635 | 503 | 5569 | 1338 |  | CORR | GENE | 05:48 | 06:02 | 06:03 | 286 | 185 | 14 | EXT |  | 0.93 | (c)
14706.94 | 0 | 0 | -11.55 | -11.55 | -798 | -659 | -596 | 393 | 0 | 1339 | Смещение кромок | GWAN |  | 07:39 | 08:02 | 08:12 | 0 | 406 | 15 | EXT | Смещение кромок Наружу Величина смещения - 2.4 мм. |  | (c)
14706.94 | 0 | 0 | -11.55 | -11.55 | -317 | -135 | -60 | 0 | 0 | 1339 | Смещение кромок | GWAN |  | 08:57 | 09:26 | 09:39 | 0 | 514 | 15 | EXT | Смещение кромок Вовнутрь Величина смещения - 2.3 мм. |  | (c)
14718.49 | 0 | -0.04 | -11.36 | -11.4 | 1362 | 1655 | 1584 | 425 |  | 1340 | Нарушение формы кольцевого шва | GWAN |  | 05:09 | 05:56 | 05:44 | 0 | 443 |  | EXT | Нарушение формы кольцевого шва |  | (c)
14718.49 | 0 | -0.048 | -11.36 | -11.408 | -966 | -935 | -633 | 299 |  | 1340 | Нарушение формы кольцевого шва | GWAN |  | 10:53 | 10:58 | 11:47 | 0 | 666 |  | EXT | Нарушение формы кольцевого шва |  | (c)
14741.28 | 0 | -0.053 | -9.578 | -9.631 | -1424 | -685 | -893 | 363 |  | 1342а | Нарушение формы кольцевого шва | GWAN |  | 03:51 | 05:51 | 05:17 | 0 | 1062 |  | EXT | Нарушение формы кольцевого шва Аномалия находится на упругопластическом изгибе: R=806 D, максимальное растяжение на 6.8 час. |  | (c)
14741.28 | 0 | -0.044 | -9.578 | -9.622 | 616 | 1198 | 1314 | 616 |  | 1342а | Нарушение формы кольцевого шва | GWAN |  | 09:21 | 10:55 | 11:13 | 0 | 1396 |  | EXT | Нарушение формы кольцевого шва Аномалия находится на упругопластическом изгибе: R=806 D, максимальное растяжение на 6.8 час. |  | (c)
14765.882 | 1.742 | 1.731 | -9.368 | -9.379 | -468 | -409 | -422 | 376 | 1731 | 1344 |  | CORR | CIGR | 05:15 | 05:24 | 05:22 | 26 | 92 | 10 | EXT | Аномалия находится на упругопластическом изгибе: R=798 D, максимальное растяжение на 5.4 час. | 0.89 | (c)
14811.866 | 3.121 | 3.096 | -7.674 | -7.699 | 1124 | 1219 | 1189 | 978 | 3096 | 1349 |  | CORR | CIGR | 02:19 | 02:34 | 02:29 | 29 | 129 | 13 | EXT |  | 0.89 | (c)
14812.336 | 3.591 | 3.557 | -7.204 | -7.238 | -1356 | -1250 | -1287 | 874 | 3557 | 1349 |  | CORR | CIGR | 07:38 | 07:56 | 07:50 | 36 | 139 | 13 | EXT |  | 0.89 | (c)
14812.529 | 3.784 | 3.757 | -7.011 | -7.038 | -1289 | -1196 | -1229 | 941 | 3757 | 1349 |  | CORR | CIGR | 07:49 | 08:04 | 07:59 | 29 | 120 | 13 | EXT |  | 0.89 | (c)
14812.787 | 4.042 | 3.991 | -6.753 | -6.804 | -2173 | -1962 | -1962 | 58 | 3991 | 1349 |  | CORR | GENE | 05:27 | 06:01 | 06:01 | 70 | 422 | 10 | EXT |  | 0.89 | (c)
14836.772 | 6.322 | 6.231 | -5.358 | -5.449 | 31 | 90 | 94 | 31 | 5281 | 1351 |  | DENT | GENE | 05:40 | 05:50 | 05:51 | 168 | 126 | 0.6 | N/A | Глубина вмятины: 8 мм (0,6%). Линейка: 17 см в (623 см; 05:50 ч:мин) Аномалия находится вблизи продольного шва. |  | (c)
14842.239 | 0.109 | 0.085 | -11.106 | -11.13 | 224 | 334 | 340 | 224 | 85 | 1352 |  | CORR | CIGR | 05:38 | 05:56 | 05:57 | 33 | 232 | 11 | EXT |  | 0.89 | (c)
14889.516 | 2.576 | 2.529 | -8.414 | -8.461 | -759 | -642 | -451 | 143 | 2529 | 1356 |  | CORR | GENE | 05:11 | 05:30 | 06:01 | 74 | 616 | 10 | EXT |  | 0.89 | (c)
14889.949 | 3.009 | 2.972 | -7.981 | -8.018 | -418 | -315 | -304 | 190 | 2972 | 1356 |  | CORR | CIGR | 06:06 | 06:23 | 06:25 | 37 | 228 | 11 | EXT |  | 0.89 | (c)
14925.843 | 2.003 | 1.953 | -4.942 | -4.992 | -1928 | -1787 | -1842 | 302 | 1953 | 1360 |  | CORR | GENE | 03:60 | 04:23 | 04:14 | 50 | 173 | 14 | EXT |  | 0.89 | (c)
14938.684 | 7.899 | 7.879 | -3.586 | -3.606 | -1433 | -1306 | -1369 | 797 | 3581 | 1361 |  | CORR | CIGR | 06:35 | 06:56 | 06:46 | 25 | 128 | 11 | EXT |  | 0.89 | (c)
14976.045 | 11.195 | 11.166 | -0.145 | -0.174 | -6 | 142 | 149 | 0 | 110 | 1364 |  | CORR | GENE | 02:35 | 02:59 | 03:00 | 64 | 309 | 10 | EXT |  | 0.89 | (c)
14988.3 | 1.5 | 1.384 | -9.5 | -9.616 | 856 | 1109 | 1294 | 498 | 1384 | 1366 |  | CORR | GENE | 04:26 | 05:07 | 05:37 | 174 | 876 | 10 | EXT |  | 0.9 | (c)
15054.18 | 0 | -0.015 | -11.485 | -11.5 | 467 | 1966 | 1883 | 467 |  | 1372 | Нарушение формы кольцевого шва | GWAN |  | 10:45 | 02:47 | 14:34 | 0 | 2832 |  | EXT | Нарушение формы кольцевого шва |  | (c)
15054.18 | 0 | 0 | -11.485 | -11.485 | -354 | -151 | -106 | 0 | 0 | 1372 | Смещение кромок | GWAN |  | 08:33 | 09:06 | 09:13 | 0 | 496 | 19 | EXT | Смещение кромок Вовнутрь Величина смещения - 2.9 мм. |  | (c)
15200.445 | 0 | 0 | -11.244 | -11.244 | 1527 | 1698 | 1681 | 395 | 0 | 1386а | Смещение кромок | GWAN |  | 06:34 | 07:02 | 06:59 | 0 | 309 | 21 | EXT | Смещение кромок Наружу Величина смещения - 3.3 мм. |  | (c)
15268.13 | 0 | -0.048 | -11.645 | -11.693 | -1807 | -1369 | -1501 | 1195 |  | 1392 | Нарушение формы кольцевого шва | GWAN |  | 11:30 | 00:41 | 12:20 | 0 | 612 |  | EXT | Нарушение формы кольцевого шва |  | (c)
15302.295 | 0 | 0 | -11.35 | -11.35 | -814 | -521 | -541 | 268 | 0 | 1395 | Смещение кромок | GWAN |  | 00:03 | 00:50 | 00:47 | 0 | 546 | 19 | EXT | Смещение кромок Наружу Аномалия находится на отводе. Величина смещения - 2.9 мм. |  | (c)
15302.295 | 0 | 0 | -11.35 | -11.35 | 565 | 947 | 1115 | 565 | 0 | 1395 | Смещение кромок | GWAN |  | 03:45 | 04:47 | 05:14 | 0 | 1100 | 20 | EXT | Смещение кромок Наружу Аномалия находится на отводе. Величина смещения - 3.2 мм. |  | (c)
15415.62 | 10.805 | 10.781 | -0.855 | -0.879 | 928 | 983 | 989 | 928 | 851 | 1404 |  | CORR | CIGR | 05:12 | 05:21 | 05:22 | 28 | 121 | 14 | EXT |  | 0.89 | (c)
15427.67 | 0 | -0.044 | -10.72 | -10.764 | 233 | 280 | 1063 | 233 |  | 1406 | Нарушение формы кольцевого шва | GWAN |  | 00:02 | 00:10 | 02:16 | 0 | 1660 |  | EXT | Нарушение формы кольцевого шва Аномалия находится на отводе. |  | (c)
15427.67 | 0 | -0.026 | -10.72 | -10.746 | -1700 | -1223 | -1386 | 531 |  | 1406 | Нарушение формы кольцевого шва | GWAN |  | 06:50 | 08:07 | 07:41 | 0 | 628 |  | EXT | Нарушение формы кольцевого шва Аномалия находится на отводе. |  | (c)
15427.949 | 0.279 | 0.266 | -10.441 | -10.454 | -1807 | -1709 | -1724 | 424 | 266 | 1406 |  | CORR | CIGR | 06:33 | 06:49 | 06:46 | 25 | 166 | 10 | EXT |  | 0.89 | (c)
15446.758 | 8.368 | 8.34 | -2.972 | -3 | 362 | 461 | 411 | 362 | 2972 | 1407 |  | GOUG | CIGR | 03:30 | 03:46 | 03:38 | 28 | 99 | 8 | EXT | Аномалия находится на отводе. Задир. |  | (c)
15517.025 | 0 | -0.036 | -11.465 | -11.501 | -1189 | -770 | -877 | 566 |  | 1414 | Нарушение формы кольцевого шва | GWAN |  | 11:15 | 00:23 | 12:06 | 0 | 624 |  | EXT | Нарушение формы кольцевого шва |  | (c)
15539.56 | 0 | -0.035 | -11.01 | -11.045 | 526 | 765 | 902 | 526 |  | 1416 | Нарушение формы кольцевого шва | GWAN |  | 04:36 | 05:14 | 05:37 | 0 | 752 |  | EXT | Нарушение формы кольцевого шва Аномалия находится на отводе. |  | (c)
15539.56 | 0 | -0.043 | -11.01 | -11.053 | -1884 | -1536 | -1560 | 1237 |  | 1416 | Нарушение формы кольцевого шва | GWAN |  | 10:07 | 11:03 | 10:59 | 0 | 646 |  | EXT | Нарушение формы кольцевого шва Аномалия находится на отводе. |  | (c)
15616.048 | 9.688 | 9.665 | -1.722 | -1.745 | 709 | 856 | 845 | 709 | 1700 | 1422 |  | CORR | CIGR | 06:29 | 06:52 | 06:51 | 45 | 272 | 9 | EXT |  | 0.89 | (c)
15635.812 | 6.522 | 6.498 | -4.778 | -4.802 | -1907 | -1664 | -1767 | 324 | 4672 | 1424 |  | CORR | GENE | 05:46 | 06:25 | 06:09 | 130 | 279 | 11 | EXT |  | 0.9 | (c)
15640.59 | 0 | -0.024 | -11.2 | -11.224 | 245 | -1345 | 1696 | 245 |  | 1425 | Нарушение формы кольцевого шва | GWAN |  | 09:51 | 05:35 | 13:45 | 0 | 2901 |  | EXT | Нарушение формы кольцевого шва |  | (c)
15764.87 | 0 | -0.049 | -11.31 | -11.359 | -2009 | -1664 | -1624 | 221 |  | 1436 | Нарушение формы кольцевого шва | GWAN |  | 04:41 | 05:37 | 05:44 | 0 | 770 |  | EXT | Нарушение формы кольцевого шва |  | (c)
15776.18 | 0 | 0 | -11.39 | -11.39 | 1327 | 1586 | 1544 | 469 | 0 | 1437 | Смещение кромок | GWAN |  | 04:41 | 05:22 | 05:16 | 0 | 435 | 19 | EXT | Смещение кромок Наружу Величина смещения - 3.1 мм. |  | (c)
15807.668 | 8.708 | 8.698 | -2.292 | -2.302 | -1499 | -1409 | -1418 | 1337 | 2281 | 1439 |  | CORR | CIGR | 09:19 | 09:34 | 09:32 | 21 | 162 | 12 | EXT |  | 0.89 | (c)
15823.233 | 2.013 | 1.878 | -9.402 | -9.537 | 2198 | 2213 | 2212 | 5 | 1878 | 1441 |  | LWAN | AXGR | 03:58 | 04:01 | 04:01 | 340 | 28 |  | INT | Эквивалент потери металла 10%. |  | (c)
15835.028 | 2.393 | 2.07 | -8.867 | -9.19 | 1768 | 1903 | 1876 | 246 | 2070 | 1442 |  | GOUG | GENE | 01:51 | 02:13 | 02:09 | 454 | 216 | 14 | EXT | Аномалия находится на отводе. Зона задиров. |  | (c)
15901.29 | 0 | 0 | -11.12 | -11.12 | 1274 | 1685 | 1675 | 154 | 0 | 1448 | Смещение кромок | GWAN |  | 06:08 | 07:14 | 07:13 | 0 | 802 | 19 | EXT | Смещение кромок Наружу Величина смещения - 3 мм. |  | (c)
15923.69 | 0 | 0 | -10.89 | -10.89 | -747 | -556 | -555 | 362 | 0 | 1450 | Смещение кромок | GWAN |  | 07:59 | 08:30 | 08:30 | 0 | 385 | 20 | EXT | Смещение кромок Наружу Величина смещения - 3.2 мм. |  | (c)
15947.894 | 2.629 | 2.121 | -8.801 | -9.309 | -1164 | -1025 | -1065 | 966 | 2121 | 1452 | Дефект проката | MIAN | GENE | 08:07 | 08:30 | 08:23 | 819 | 198 |  | INT | Дефект проката Эквивалент потери металла 10%. |  | (c)
15963.22 | 6.525 | 6.287 | -4.84 | -5.078 | 972 | 1028 | 1016 | 972 | 4246 | 1453 |  | ARTD | GENE | 02:32 | 02:42 | 02:40 | 832 | 87 |  | EXT | Эквивалент потери металла 14%. |  | (c)
15965.502 | 8.807 | 8.797 | -2.558 | -2.568 | -940 | -883 | -892 | 844 | 2550 | 1453 |  | CORR | CIGR | 09:24 | 09:33 | 09:32 | 18 | 96 | 14 | EXT |  | 0.89 | (c)
15965.989 | 9.294 | 9.282 | -2.071 | -2.083 | 1015 | 1092 | 1076 | 1015 | 2060 | 1453 |  | CORR | CIGR | 02:39 | 02:52 | 02:49 | 23 | 122 | 9 | EXT |  | 0.89 | (c)
15972.188 | 4.128 | 4.106 | -7.142 | -7.164 | -1459 | -1376 | -1385 | 772 | 4106 | 1454 |  | CORR | CIGR | 09:32 | 09:46 | 09:44 | 23 | 147 | 10 | EXT |  | 0.89 | (c)
15990.335 | 0 | 0 | -11.525 | -11.525 | 1778 | 1922 | 1946 | 117 | 0 | 1456 | Смещение кромок | GWAN |  | 04:39 | 05:02 | 05:06 | 0 | 335 | 18 | EXT | Смещение кромок Вовнутрь Величина смещения - 2.9 мм. |  | (c)
15990.335 | 0 | 0 | -11.525 | -11.525 | -1929 | -1802 | -1749 | 302 | 0 | 1456 | Смещение кромок | GWAN |  | 06:40 | 07:01 | 07:09 | 0 | 360 | 20 | EXT | Смещение кромок Наружу Величина смещения - 3.1 мм. |  | (c)
15990.335 | 0 | -0.055 | -11.525 | -11.58 | -835 | -707 | -515 | 195 |  | 1456 | Нарушение формы кольцевого шва | GWAN |  | 09:37 | 09:57 | 10:28 | 0 | 641 |  | EXT | Нарушение формы кольцевого шва |  | (c)
15990.4 | 0.065 | 0.051 | -11.46 | -11.474 | -2146 | -1997 | -2010 | 85 | 51 | 1456 |  | CORR | CIGR | 06:05 | 06:29 | 06:27 | 39 | 271 | 10 | EXT |  | 0.89 | (c)
16070.11 | 0 | -0.053 | -11.33 | -11.383 | 992 | 1048 | 1084 | 992 |  | 1463 | Нарушение формы кольцевого шва | GWAN |  | 02:36 | 02:45 | 02:51 | 0 | 184 |  | EXT | Нарушение формы кольцевого шва |  | (c)
16070.11 | 0 | -0.026 | -11.33 | -11.356 | 1551 | 1850 | 1794 | 193 |  | 1463 | Нарушение формы кольцевого шва | GWAN |  | 04:06 | 04:54 | 04:45 | 0 | 486 |  | EXT | Нарушение формы кольцевого шва |  | (c)
16070.11 | 0 | -0.024 | -11.33 | -11.354 | -1913 | -1857 | -1719 | 317 |  | 1463 | Нарушение формы кольцевого шва | GWAN |  | 06:47 | 06:56 | 07:18 | 0 | 388 |  | EXT | Нарушение формы кольцевого шва |  | (c)
16070.11 | 0 | -0.04 | -11.33 | -11.37 | -794 | -706 | -600 | 406 |  | 1463 | Коррозия на шве | GWAN | GENE | 09:48 | 10:02 | 10:19 | 58 | 388 | 20 | EXT | Коррозия на шве |  | (c)
16092.75 | 0 | -0.062 | -10.385 | -10.447 | 513 | 652 | 1110 | 513 |  | 1465 | Нарушение формы кольцевого шва | GWAN |  | 07:36 | 07:59 | 09:12 | 0 | 1194 |  | EXT | Нарушение формы кольцевого шва |  | (c)
16101.01 | 8.26 | 8.118 | -2.125 | -2.267 | -1379 | -254 | -816 | 254 | 2121 | 1465 |  | CORR | GENE | 02:31 | 05:32 | 04:02 | 146 | 1125 | 13 | EXT |  | 0.9 | (c)
16177.994 | 6.639 | 6.562 | -4.476 | -4.553 | 212 | 264 | 274 | 212 | 4402 | 1472 |  | DENT | GENE | 02:34 | 02:43 | 02:44 | 151 | 123 | 0.6 | N/A | Глубина вмятины: 8 мм (0,6%). Линейка: 15 см в (656 см; 02:43 ч:мин) Аномалия находится на упругопластическом изгибе. |  | (c)
16193.8 | 0 | -0.035 | -11.325 | -11.36 | -1190 | -629 | -510 | 0 |  | 1474 | Нарушение формы кольцевого шва | GWAN |  | 04:06 | 05:37 | 05:56 | 0 | 1360 |  | EXT | Нарушение формы кольцевого шва |  | (c)
16327.77 | 0 | -0.051 | -11.415 | -11.466 | -1117 | -898 | -934 | 751 |  | 1486 | Нарушение формы кольцевого шва | GWAN |  | 09:22 | 09:58 | 09:52 | 0 | 366 |  | EXT | Нарушение формы кольцевого шва |  | (c)
16362.191 | 0 | -0.018 | -9.609 | -9.627 | -1970 | -1660 | -1661 | 260 |  | 1490б | Нарушение формы кольцевого шва | GWAN |  | 04:37 | 05:27 | 05:27 | 0 | 617 |  | EXT | Нарушение формы кольцевого шва |  | (c)
16362.191 | 0 | -0.03 | -9.609 | -9.639 | -222 | 528 | 408 | 0 |  | 1490б | Нарушение формы кольцевого шва | GWAN |  | 09:19 | 11:20 | 11:01 | 0 | 1260 |  | EXT | Нарушение формы кольцевого шва |  | (c)
16374.879 | 3.079 | 2.795 | -8.406 | -8.69 | -158 | 132 | 172 | 0 | 2795 | 1491 |  | GOUG | GENE | 02:22 | 03:09 | 03:16 | 465 | 661 | 8 | EXT | Зона задиров. |  | (c)
16388.508 | 5.223 | 5.18 | -6.042 | -6.085 | 377 | 1312 | 1787 | 377 | 5180 | 1492 |  | ARTD | GENE | 09:04 | 11:34 | 12:51 | 65 | 2820 |  | EXT | Вышлифовка глубиной 7%. От изолировочной машины. |  | (c)
16391.023 | 7.738 | 7.677 | -3.527 | -3.588 | -207 | 406 | 751 | 0 | 3505 | 1492 |  | ARTD | GENE | 07:29 | 09:08 | 10:04 | 83 | 1917 |  | EXT | Вышлифовка глубиной 11%. От изолировочной машины. |  | (c)
16562.99 | 0 | -0.024 | -11.1 | -11.124 | -134 | 679 | 751 | 0 |  | 1508 | Нарушение формы кольцевого шва | GWAN |  | 02:25 | 04:36 | 04:48 | 0 | 1770 |  | EXT | Нарушение формы кольцевого шва |  | (c)
16565.36 | 2.37 | 2.01 | -8.73 | -9.09 | 2103 | -2177 | -2170 | 0 | 2010 | 1508 |  | GOUG | GENE | 08:26 | 08:55 | 08:56 | 657 | 378 | 10 | EXT | Задир. |  | (c)
16574.09 | 0 | -0.029 | -10.439 | -10.468 | -1979 | -1637 | -1531 | 251 |  | 1509а | Нарушение формы кольцевого шва | GWAN |  | 05:10 | 06:05 | 06:22 | 0 | 896 |  | EXT | Нарушение формы кольцевого шва |  | (c)
16584.529 | 0 | -0.04 | -1.806 | -1.846 | 1145 | 1595 | 1523 | 1145 |  | 1509б | Нарушение формы кольцевого шва | GWAN |  | 11:15 | 00:28 | 12:16 | 0 | 756 |  | EXT | Нарушение формы кольцевого шва |  | (c)
16584.529 | 0 | -0.04 | -1.806 | -1.846 | 2132 | -2023 | -1830 | 1331 |  | 1509б | Нарушение формы кольцевого шва | GWAN |  | 01:55 | 02:44 | 03:15 | 0 | 998 |  | EXT | Нарушение формы кольцевого шва |  | (c)
16584.529 | 0 | -0.054 | -1.806 | -1.86 | -1278 | -979 | -769 | 260 |  | 1509б | Нарушение формы кольцевого шва | GWAN |  | 04:44 | 05:33 | 06:06 | 0 | 1018 |  | EXT | Нарушение формы кольцевого шва |  | (c)
16586.335 | 0 | -0.021 | -10.424 | -10.445 | 1077 | 1381 | 1475 | 1077 |  | 1510а | Нарушение формы кольцевого шва | GWAN |  | 01:07 | 01:56 | 02:11 | 0 | 796 |  | EXT | Нарушение формы кольцевого шва |  | (c)
16607.865 | 0 | -0.037 | -11.67 | -11.707 | -381 | -208 | 93 | 0 |  | 1512 | Нарушение формы кольцевого шва | GWAN |  | 02:18 | 02:46 | 03:34 | 0 | 948 |  | EXT | Нарушение формы кольцевого шва |  | (c)
16607.865 | 0 | -0.037 | -11.67 | -11.707 | -1734 | -1240 | -1280 | 826 |  | 1512 | Нарушение формы кольцевого шва | GWAN |  | 10:40 | 11:59 | 11:53 | 0 | 908 |  | EXT | Нарушение формы кольцевого шва |  | (c)
16632.331 | 1.621 | 1.59 | -9.654 | -9.685 | -885 | -867 | -856 | 827 | 1590 | 1514 |  | GOUG | GENE | 08:06 | 08:09 | 08:10 | 61 | 58 | 10 | EXT | Задир. |  | (c)
16641.985 | 0 | 0 | -11.2 | -11.2 | -303 | 521 | 376 | 0 | 0 | 1515 | Смещение кромок | GWAN |  | 04:27 | 06:40 | 06:17 | 0 | 1358 | 15 | EXT | Смещение кромок Наружу Величина смещения - 2.3 мм. |  | (c)
16642.99 | 1.005 | 0.977 | -10.195 | -10.223 | -488 | -407 | -447 | 407 | 977 | 1515 |  | GOUG | CIGR | 03:57 | 04:10 | 04:04 | 32 | 81 | 9 | EXT | Задир. |  | (c)
16642.993 | 1.008 | 0.978 | -10.192 | -10.222 | 18 | 147 | 101 | 18 | 978 | 1515 |  | GOUG | CIGR | 05:19 | 05:40 | 05:32 | 40 | 167 | 10 | EXT | Задир. |  | (c)
16643.014 | 1.029 | 0.945 | -10.171 | -10.255 | -522 | -412 | -464 | 407 | 945 | 1515 |  | DENT | GENE | 03:52 | 04:09 | 04:01 | 139 | 115 | 0.6 | N/A | Глубина вмятины: 8 мм (0,6%). Линейка: 14 см в (95 см; 04:09 ч:мин) Аномалия находится вблизи дефекта потери металла. |  | (c)
16664.425 | 0 | -0.037 | -11.025 | -11.062 | 155 | 1645 | 1007 | 155 |  | 1517 | Нарушение формы кольцевого шва | GWAN |  | 00:35 | 04:36 | 02:53 | 0 | 1705 |  | EXT | Нарушение формы кольцевого шва |  | (c)
16664.425 | 0 | -0.033 | -11.025 | -11.058 | -2161 | -683 | -1169 | 69 |  | 1517 | Нарушение формы кольцевого шва | GWAN |  | 06:22 | 10:20 | 09:02 | 0 | 1985 |  | EXT | Нарушение формы кольцевого шва |  | (c)
16666.045 | 1.62 | 1.594 | -9.405 | -9.431 | 725 | 861 | 793 | 725 | 1594 | 1517 |  | GOUG | CIGR | 02:07 | 02:29 | 02:18 | 31 | 137 | 14 | EXT | Задир. |  | (c)
16666.403 | 1.978 | 1.956 | -9.047 | -9.069 | 897 | 1042 | 980 | 897 | 1956 | 1517 |  | GOUG | CIGR | 02:35 | 02:59 | 02:48 | 30 | 166 | 11 | EXT | Задир. |  | (c)
16667.032 | 2.607 | 2.586 | -8.418 | -8.439 | 846 | 959 | 914 | 846 | 2586 | 1517 |  | GOUG | CIGR | 02:27 | 02:45 | 02:38 | 38 | 137 | 11 | EXT | Задир. |  | (c)
16667.584 | 3.159 | 3.138 | -7.866 | -7.887 | 478 | 568 | 523 | 478 | 3138 | 1517 |  | GOUG | CIGR | 01:27 | 01:42 | 01:35 | 33 | 91 | 11 | EXT | Задир. |  | (c)
16668.664 | 4.239 | 4.208 | -6.786 | -6.817 | 656 | 774 | 715 | 656 | 4208 | 1517 |  | GOUG | CIGR | 01:56 | 02:15 | 02:06 | 40 | 119 | 11 | EXT | Задир. |  | (c)
16669.457 | 5.032 | 4.999 | -5.993 | -6.026 | 905 | 1034 | 976 | 905 | 4999 | 1517 |  | GOUG | CIGR | 02:36 | 02:57 | 02:48 | 46 | 142 | 12 | EXT | Задир. |  | (c)
16670.908 | 6.483 | 6.452 | -4.542 | -4.573 | 945 | 1085 | 1020 | 945 | 4522 | 1517 |  | GOUG | GENE | 02:43 | 03:06 | 02:55 | 51 | 151 | 11 | EXT | Задир. |  | (c)
16672.395 | 7.97 | 7.953 | -3.055 | -3.072 | 887 | 1002 | 944 | 887 | 3040 | 1517 |  | GOUG | CIGR | 02:33 | 02:52 | 02:43 | 32 | 115 | 11 | EXT | Задир. |  | (c)
16675.88 | 0.43 | 0.419 | -11.015 | -11.026 | -1198 | -1161 | -1164 | 1033 | 419 | 1518 | Металлургический дефект | MIAN | CIGR | 11:09 | 11:15 | 11:14 | 21 | 67 |  | INT | Металлургический дефект Эквивалент потери металла 19%. |  | (c)
16686.895 | 0 | -0.043 | -11.485 | -11.528 | 800 | 1056 | 1010 | 800 |  | 1519 | Нарушение формы кольцевого шва | GWAN |  | 00:10 | 00:51 | 00:44 | 0 | 419 |  | EXT | Нарушение формы кольцевого шва |  | (c)
16743.39 | 0 | -0.04 | -11.305 | -11.345 | -524 | -165 | -32 | 0 |  | 1524 | Нарушение формы кольцевого шва | GWAN |  | 02:05 | 03:03 | 03:25 | 0 | 983 |  | EXT | Нарушение формы кольцевого шва |  | (c)
16743.39 | 0 | -0.039 | -11.305 | -11.344 | 679 | 1201 | 1027 | 679 |  | 1524 | Нарушение формы кольцевого шва | GWAN |  | 05:20 | 06:44 | 06:16 | 0 | 696 |  | EXT | Нарушение формы кольцевого шва |  | (c)
16754.695 | 0 | -0.031 | -11.67 | -11.701 | 834 | 1096 | 1105 | 834 |  | 1525 | Нарушение формы кольцевого шва | GWAN |  | 11:36 | 00:18 | 12:20 | 0 | 542 |  | EXT | Нарушение формы кольцевого шва Аномалия находится на отводе. |  | (c)
16777.625 | 0 | -0.041 | -11.41 | -11.451 | 1284 | 1498 | 1706 | 101 |  | 1527 | Нарушение формы кольцевого шва | GWAN |  | 04:16 | 04:50 | 05:24 | 0 | 845 |  | EXT | Нарушение формы кольцевого шва |  | (c)
16781.979 | 4.354 | 4.343 | -7.056 | -7.067 | 1917 | 2052 | 1984 | 179 | 4343 | 1527 |  | CORR | CIGR | 05:58 | 06:20 | 06:09 | 22 | 135 | 10 | EXT |  | 0.89 | (c)
16786.541 | 8.916 | 8.891 | -2.494 | -2.519 | 1494 | 1725 | 1643 | 439 | 2484 | 1527 |  | CORR | CIGR | 04:50 | 05:27 | 05:14 | 35 | 298 | 10 | EXT |  | 0.89 | (c)
16787.137 | 9.512 | 9.503 | -1.898 | -1.907 | 1124 | 1124 | 1160 | 1034 | 1549 | 1527 | Дефект проката | MIAN | GENE | 03:50 | 03:50 | 03:56 | 358 | 73 |  | EXT | Дефект проката Эквивалент потери металла 11%. |  | (c)
16789.035 | 0 | -0.032 | -11.415 | -11.447 | -950 | 782 | -6 | 937 |  | 1528 | Нарушение формы кольцевого шва | GWAN |  | 10:11 | 02:50 | 12:43 | 0 | 1887 |  | EXT | Нарушение формы кольцевого шва |  | (c)
16789.035 | 0 | -0.049 | -11.415 | -11.464 | 1048 | 1682 | 1564 | 151 |  | 1528 | Нарушение формы кольцевого шва | GWAN |  | 03:33 | 05:16 | 04:57 | 0 | 1031 |  | EXT | Нарушение формы кольцевого шва |  | (c)
16800.45 | 0 | -0.023 | -11.3 | -11.323 | 1099 | 1500 | 1568 | 192 |  | 1529 | Нарушение формы кольцевого шва | GWAN |  | 03:30 | 04:35 | 04:46 | 0 | 940 |  | EXT | Нарушение формы кольцевого шва |  | (c)
16800.45 | 0 | 0 | -11.3 | -11.3 | 2046 | 2135 | -1997 | 0 | 0 | 1529 | Смещение кромок | GWAN |  | 06:03 | 06:18 | 07:11 | 0 | 837 | 17 | EXT | Смещение кромок Наружу Величина смещения - 2.6 мм. |  | (c)
16803.846 | 3.396 | 3.092 | -7.904 | -8.208 | 2133 | 2190 | 2188 | 0 | 3092 | 1529 |  | CORR | GENE | 06:17 | 06:26 | 06:26 | 611 | 109 | 10 | EXT |  | 0.94 | (c)
16804.945 | 4.495 | 4.369 | -6.805 | -6.931 | 2227 | -2223 | -2223 | 0 | 4369 | 1529 |  | LWAN | AXGR | 06:32 | 06:34 | 06:34 | 245 | 24 |  | EXT | Эквивалент потери металла 10%. |  | (c)
16810.244 | 9.794 | 9.676 | -1.506 | -1.624 | 2226 | -2224 | -2225 | 0 | 1376 | 1529 |  | LWAN | AXGR | 06:32 | 06:34 | 06:34 | 248 | 19 |  | EXT | Эквивалент потери металла 10%. |  | (c)
16822.995 | 0 | -0.048 | -11.16 | -11.208 | 1320 | 1510 | 1605 | 1320 |  | 1531 | Нарушение формы кольцевого шва | GWAN |  | 06:19 | 06:50 | 07:05 | 0 | 570 |  | EXT | Нарушение формы кольцевого шва |  | (c)
16822.995 | 0 | -0.047 | -11.16 | -11.207 | 2023 | -2204 | -2139 | 1840 |  | 1531 | Нарушение формы кольцевого шва | GWAN |  | 08:12 | 08:50 | 09:01 | 0 | 598 |  | EXT | Нарушение формы кольцевого шва |  | (c)
16834.155 | 0 | -0.027 | -11.435 | -11.462 | 1601 | 1697 | 1766 | 1601 |  | 1532 | Нарушение формы кольцевого шва | GWAN |  | 03:52 | 04:08 | 04:19 | 0 | 330 |  | EXT | Нарушение формы кольцевого шва |  | (c)
16845.59 | 0 | -0.032 | -10.95 | -10.982 | 71 | 478 | 510 | 71 |  | 1533 | Нарушение формы кольцевого шва | GWAN |  | 09:13 | 10:18 | 10:24 | 0 | 879 |  | EXT | Нарушение формы кольцевого шва Аномалия находится на отводе. |  | (c)
16858.21 | 1.67 | 1.605 | -9.955 | -10.02 | -884 | -875 | -872 | 860 | 1605 | 1534 |  | CORR | AXGR | 08:12 | 08:14 | 08:14 | 101 | 24 | 10 | EXT |  | 0.75 | (c)
16859.772 | 3.232 | 2.996 | -8.393 | -8.629 | -972 | -898 | -918 | 863 | 2996 | 1534 |  | CORR | GENE | 07:58 | 08:10 | 08:07 | 434 | 109 | 10 | EXT |  | 0.78 | (c)
16868.165 | 0 | -0.032 | -11.26 | -11.292 | 679 | 1641 | 1424 | 679 |  | 1535 | Нарушение формы кольцевого шва | GWAN |  | 09:44 | 00:19 | 11:44 | 0 | 1490 |  | EXT | Нарушение формы кольцевого шва |  | (c)
16889.461 | 0 | -0.03 | -1.576 | -1.606 | 1249 | 2145 | 1933 | 1249 |  | 1536б | Нарушение формы кольцевого шва | GWAN |  | 02:31 | 04:56 | 04:22 | 0 | 1369 |  | EXT | Нарушение формы кольцевого шва |  | (c)
16891.037 | 0 | -0.015 | -10.448 | -10.463 | -387 | -46 | 48 | 0 |  | 1537а | Нарушение формы кольцевого шва | GWAN |  | 00:26 | 01:21 | 01:36 | 0 | 869 |  | EXT | Нарушение формы кольцевого шва |  | (c)
16891.037 | 0 | -0.018 | -10.448 | -10.466 | 561 | 965 | 808 | 561 |  | 1537а | Нарушение формы кольцевого шва | GWAN |  | 02:59 | 04:05 | 03:39 | 0 | 495 |  | INT | Нарушение формы кольцевого шва |  | (c)
16891.037 | 0 | 0 | -10.448 | -10.448 | 1065 | 1398 | 1370 | 1065 | 0 | 1537а | Непровар / утяжина | GWAN |  | 04:21 | 05:14 | 05:10 | 0 | 609 | 19 | INT | Непровар / утяжина Толщины: 16,5 / 15,7 мм |  | (c)
16891.037 | 0 | -0.005 | -10.448 | -10.453 | 1881 | -2136 | -1939 | 1298 |  | 1537а | Нарушение формы кольцевого шва | GWAN |  | 06:32 | 07:44 | 08:16 | 0 | 1282 |  | EXT | Нарушение формы кольцевого шва |  | (c)
16902.465 | 0.98 | 0.841 | -10.055 | -10.194 | -215 | -93 | -154 | 93 | 841 | 1538 |  | GOUG | GENE | 09:11 | 09:31 | 09:21 | 200 | 122 | 10 | EXT | Задир. |  | (c)
16941.458 | 6.348 | 6.262 | -4.442 | -4.528 | 483 | 540 | 579 | 483 | 4388 | 1541 |  | DENT | GENE | 07:57 | 08:06 | 08:12 | 140 | 192 | 0.4 | N/A | Глубина вмятины: 6 мм (0,4%). Линейка: 14 см в (626 см; 08:06 ч:мин) Аномалия находится вблизи дефекта потери металла. |  | (c)
16941.468 | 6.358 | 6.335 | -4.432 | -4.455 | 513 | 621 | 567 | 513 | 4430 | 1541 |  | GOUG | CIGR | 08:02 | 08:19 | 08:11 | 25 | 109 | 10 | EXT | Задир. |  | (c)
16962.085 | 4.59 | 4.585 | -6.63 | -6.635 | -1934 | -1814 | -1862 | 296 | 4585 | 1543 |  | GOUG | GENE | 08:20 | 08:39 | 08:31 | 124 | 144 | 10 | EXT | Задир. |  | (c)
16963.066 | 5.571 | 5.551 | -5.649 | -5.669 | 1714 | 1932 | 1854 | 236 | 5551 | 1543 |  | CORR | GENE | 06:08 | 06:43 | 06:31 | 49 | 281 | 10 | EXT |  | 0.89 | (c)
16968.715 | 0 | -0.039 | -11.51 | -11.549 | -2047 | -1670 | -1776 | 184 |  | 1544 | Нарушение формы кольцевого шва | GWAN |  | 09:29 | 10:30 | 10:13 | 0 | 540 |  | EXT | Нарушение формы кольцевого шва Аномалия находится на отводе. |  | (c)
16975.591 | 6.876 | 6.857 | -4.634 | -4.653 | 1940 | 2044 | 1992 | 187 | 4628 | 1544 |  | GOUG | CIGR | 08:13 | 08:30 | 08:21 | 25 | 104 | 11 | EXT | Аномалия находится на отводе. Задир. |  | (c)
16980.225 | 0 | 0 | -11.39 | -11.39 | 1676 | 1826 | 1807 | 292 | 0 | 1545 | Смещение кромок | GWAN |  | 04:54 | 05:18 | 05:15 | 0 | 263 | 20 | EXT | Смещение кромок Наружу Аномалия находится на отводе. Величина смещения - 3.1 мм. |  | (c)
16991.615 | 0 | -0.04 | -11.48 | -11.52 | 570 | 1055 | 1410 | 0 |  | 1546 | Нарушение формы кольцевого шва | GWAN |  | 00:27 | 01:45 | 02:42 | 0 | 1679 |  | EXT | Нарушение формы кольцевого шва |  | (c)
16991.615 | 0 | -0.037 | -11.48 | -11.517 | -1391 | -1072 | -758 | 125 |  | 1546 | Нарушение формы кольцевого шва | GWAN |  | 07:10 | 08:02 | 08:52 | 0 | 1266 |  | EXT | Нарушение формы кольцевого шва |  | (c)
16994.992 | 3.377 | 3.321 | -8.103 | -8.159 | -2042 | -1992 | -1917 | 189 | 3321 | 1546 |  | CORR | GENE | 05:25 | 05:33 | 05:45 | 73 | 249 | 10 | EXT |  | 0.89 | (c)
17003.095 | 0 | 0 | -11.27 | -11.27 | -2044 | -1290 | -1581 | 186 | 0 | 1547 | Смещение кромок | GWAN |  | 04:41 | 06:42 | 05:55 | 0 | 927 | 17 | EXT | Смещение кромок Наружу Величина смещения - 2.7 мм. |  | (c)
17003.095 | 0 | -0.019 | -11.27 | -11.289 | -1044 | -328 | -554 | 63 |  | 1547 | Нарушение формы кольцевого шва | GWAN |  | 07:22 | 09:18 | 08:41 | 0 | 980 |  | EXT | Нарушение формы кольцевого шва |  | (c)
17025.62 | 0 | -0.032 | -11.325 | -11.357 | 285 | -2076 | 1836 | 0 |  | 1549 | Нарушение формы кольцевого шва | GWAN |  | 02:19 | 07:58 | 06:30 | 0 | 3102 |  | EXT | Нарушение формы кольцевого шва |  | (c)
17047.516 | 1.621 | 0.749 | -0.354 | -1.226 | -401 | -397 | -374 | 347 | 307 | 1551 |  | ARTD | GENE | 11:12 | 11:13 | 11:16 | 919 | 54 |  | EXT | Эквивалент потери металла 15%. |  | (c)
17129.589 | 2.559 | 2.324 | -8.866 | -9.101 | 1072 | 1211 | 1158 | 986 | 2324 | 1559 |  | CORR | GENE | 04:40 | 05:03 | 04:54 | 688 | 172 | 12 | EXT | Аномалия находится на упругопластическом изгибе: R=830 D, максимальное растяжение на 11.3 час. | 0.96 | (c)
17131.387 | 4.357 | 4.243 | -7.068 | -7.182 | 2213 | 2219 | 2221 | 2 | 4243 | 1559 |  | CORR | AXSL | 07:44 | 07:45 | 07:46 | 208 | 15 | 12 | EXT | Аномалия находится на упругопластическом изгибе: R=654 D, максимальное растяжение на 11.5 час. | 0.91 | (c)
17138.455 | 0 | -0.008 | -11.435 | -11.443 | 120 | 539 | 470 | 120 |  | 1560 | Нарушение формы кольцевого шва | GWAN |  | 02:07 | 03:14 | 03:03 | 0 | 700 |  | EXT | Нарушение формы кольцевого шва Аномалия находится на упругопластическом изгибе: R=408 D, максимальное растяжение на 11.9 час. |  | (c)
17161.235 | 0 | -0.035 | -11.35 | -11.385 | -2096 | -1459 | -1582 | 135 |  | 1562 | Нарушение формы кольцевого шва | GWAN |  | 09:10 | 10:53 | 10:33 | 0 | 1027 |  | EXT | Нарушение формы кольцевого шва |  | (c)
17172.585 | 0 | -0.021 | -11.31 | -11.331 | 1519 | 1652 | 1740 | 269 |  | 1563 | Нарушение формы кольцевого шва | GWAN |  | 04:23 | 04:45 | 04:59 | 0 | 443 |  | EXT | Нарушение формы кольцевого шва |  | (c)
17175.11 | 2.525 | 2.52 | -8.785 | -8.79 | 2001 | 2162 | 2114 | 3 | 2520 | 1563 |  | CORR | CIGR | 05:41 | 06:07 | 05:59 | 35 | 227 | 10 | EXT | Аномалия находится на упругопластическом изгибе: R=937 D, максимальное растяжение на 5.8 час. | 0.89 | (c)
17181.325 | 8.74 | 8.733 | -2.57 | -2.577 | 2018 | 2063 | 2076 | 96 | 2548 | 1563 |  | CORR | CIGR | 05:44 | 05:51 | 05:53 | 29 | 117 | 10 | EXT | Аномалия находится на упругопластическом изгибе: R=707 D, максимальное растяжение на 5.7 час. | 0.89 | (c)
17203.975 | 8.765 | 8.709 | -2.915 | -2.971 | 1746 | 2086 | 1942 | 1746 | 2861 | 1565 |  | GOUG | GENE | 03:26 | 04:20 | 03:57 | 110 | 392 | 10 | EXT | Задир. Аномалия находится на упругопластическом изгибе: R=734 D, максимальное растяжение на 5.5 час. |  | (c)
17206.89 | 0 | -0.045 | -11.645 | -11.69 | 390 | 1379 | 1072 | 390 |  | 1566 | Нарушение формы кольцевого шва | GWAN |  | 03:50 | 06:30 | 05:40 | 0 | 1364 |  | EXT | Нарушение формы кольцевого шва Аномалия находится на упругопластическом изгибе: R=776 D, максимальное растяжение на 5 час. |  | (c)
17229.782 | 0.957 | 0.648 | -10.153 | -10.462 | -1297 | -1297 | -1084 | 870 | 648 | 1568 |  | CORR | GENE | 05:17 | 05:17 | 05:52 | 353 | 427 | 10 | EXT |  | 0.92 | (c)
17230.5 | 1.675 | 1.654 | -9.435 | -9.456 | -1159 | -1050 | -1105 | 1050 | 1654 | 1568 |  | CORR | CIGR | 05:39 | 05:57 | 05:48 | 28 | 109 | 12 | EXT |  | 0.89 | (c)
17251.025 | 0 | -0.026 | -10.765 | -10.791 | -999 | -507 | -385 | 0 |  | 1570 | Нарушение формы кольцевого шва | GWAN |  | 05:04 | 06:23 | 06:43 | 0 | 1229 |  | EXT | Нарушение формы кольцевого шва |  | (c)
17273.69 | 0 | -0.035 | -10.78 | -10.815 | 1076 | 1326 | 1385 | 1076 |  | 1572а | Нарушение формы кольцевого шва | GWAN |  | 02:02 | 02:43 | 02:52 | 0 | 619 |  | EXT | Нарушение формы кольцевого шва |  | (c)
17275.811 | 2.121 | 2.094 | -8.659 | -8.686 | 1992 | 2142 | 2125 | 1992 | 2094 | 1572а |  | CORR | CIGR | 04:30 | 04:54 | 04:52 | 41 | 267 | 10 | EXT |  | 0.89 | (c)
17328.69 | 0 | -0.02 | -11.28 | -11.3 | 1403 | 1953 | 2069 | 1403 |  | 1577 | Нарушение формы кольцевого шва | GWAN |  | 03:30 | 04:58 | 05:17 | 0 | 1333 |  | EXT | Нарушение формы кольцевого шва |  | (c)
17344.585 | 4.615 | 4.528 | -6.93 | -7.017 | 1203 | 1260 | 1320 | 1203 | 4528 | 1578 |  | DENT | GENE | 11:60 | 00:09 | 12:19 | 152 | 235 | 0.4 | N/A | Глубина вмятины: 6 мм (0,4%). Линейка: 15 см в (453 см; 00:09 ч:мин) |  | (c)
17374.14 | 0 | -0.038 | -11.605 | -11.643 | -2048 | -884 | -971 | 106 |  | 1581 | Нарушение формы кольцевого шва | GWAN |  | 07:38 | 10:46 | 10:32 | 0 | 2154 |  | EXT | Нарушение формы кольцевого шва |  | (c)
17388.18 | 2.435 | 2.417 | -8.655 | -8.673 | -1999 | -1990 | -1985 | 1970 | 2417 | 1582 |  | ARTD | AXGR | 11:19 | 11:21 | 11:22 | 189 | 29 |  | EXT | Эквивалент потери металла 11%. |  | (c)
17409.64 | 1.105 | 1.057 | -10.575 | -10.623 | 458 | 709 | 630 | 458 | 1057 | 1584 |  | CORR | GENE | 05:33 | 06:14 | 06:01 | 93 | 345 | 10 | EXT |  | 0.89 | (c)
17433.187 | 1.587 | 1.317 | -9.458 | -9.728 | -437 | -348 | -380 | 323 | 1317 | 1586 |  | CORR | GENE | 04:44 | 04:58 | 04:53 | 465 | 114 | 10 | EXT |  | 0.94 | (c)
17451.234 | 8.589 | 8.578 | -2.801 | -2.812 | -1941 | -1877 | -1903 | 1865 | 2783 | 1587 |  | GOUG | CIGR | 05:32 | 05:42 | 05:38 | 29 | 76 | 10 | EXT | Задир. |  | (c)
17451.464 | 8.819 | 8.789 | -2.571 | -2.601 | -1977 | -1946 | -1936 | 1895 | 2570 | 1587 |  | GOUG | CIGR | 05:26 | 05:31 | 05:33 | 31 | 82 | 10 | EXT | Задир. |  | (c)
17452.277 | 9.632 | 9.611 | -1.758 | -1.779 | -1982 | -1945 | -1951 | 1919 | 1699 | 1587 |  | GOUG | GENE | 05:26 | 05:32 | 05:31 | 80 | 63 | 10 | EXT | Зона задиров. |  | (c)
17453.402 | 10.757 | 10.73 | -0.633 | -0.66 | -1859 | -1816 | -1804 | 1749 | 615 | 1587 |  | CORR | CIGR | 05:45 | 05:52 | 05:54 | 45 | 109 | 10 | EXT |  | 0.89 | (c)
17453.761 | 11.116 | 11.097 | -0.274 | -0.293 | -1798 | -1644 | -1690 | 1581 | 249 | 1587 |  | CORR | CIGR | 05:55 | 06:20 | 06:13 | 44 | 218 | 10 | EXT |  | 0.89 | (c)
17453.87 | 11.225 | 11.195 | -0.165 | -0.195 | -1664 | -1618 | -1630 | 1595 | 55 | 1587 |  | CORR | GENE | 06:17 | 06:24 | 06:22 | 140 | 69 | 10 | EXT |  | 0.9 | (c)
17454.911 | 0.876 | 0.856 | -10.544 | -10.564 | -1394 | -1199 | -1267 | 837 | 856 | 1588 |  | CORR | GENE | 06:08 | 06:40 | 06:29 | 65 | 254 | 11 | EXT |  | 0.89 | (c)
17458.894 | 4.859 | 4.71 | -6.561 | -6.71 | -1519 | -1215 | -1015 | 511 | 4710 | 1588 |  | CORR | GENE | 05:48 | 06:37 | 07:10 | 197 | 1008 | 10 | EXT |  | 0.91 | (c)
17459.271 | 5.236 | 5.142 | -6.184 | -6.278 | -1207 | -1080 | -942 | 678 | 5142 | 1588 |  | CORR | GENE | 06:39 | 06:59 | 07:21 | 108 | 529 | 10 | EXT |  | 0.89 | (c)
17460.88 | 6.845 | 6.839 | -4.575 | -4.581 | -1730 | -1688 | -1457 | 501 | 4491 | 1588 |  | CORR | GENE | 05:14 | 05:21 | 05:58 | 90 | 545 | 10 | EXT |  | 0.89 | (c)
17461.272 | 7.237 | 7.217 | -4.183 | -4.203 | -1996 | -1801 | -1881 | 235 | 4178 | 1588 |  | CORR | CIGR | 04:31 | 05:03 | 04:50 | 25 | 230 | 11 | EXT |  | 0.89 | (c)
17461.275 | 7.24 | 7.202 | -4.18 | -4.218 | -1637 | -1212 | -1322 | 594 | 4120 | 1588 |  | CORR | GENE | 05:29 | 06:38 | 06:20 | 98 | 629 | 15 | EXT |  | 0.9 | (c)
17489.145 | 0 | -0.027 | -9.3 | -9.327 | 167 | 953 | 1164 | 167 |  | 1590ва | Нарушение формы кольцевого шва | GWAN |  | 01:05 | 03:12 | 03:46 | 0 | 1994 |  | EXT | Нарушение формы кольцевого шва |  | (c)
17502.603 | 4.158 | 4.158 | -6.682 | -6.682 | 919 | 1020 | 1022 | 919 | 4158 | 1592 |  | CORR | CIGR | 07:33 | 07:50 | 07:50 | 33 | 207 | 10 | EXT |  | 0.89 | (c)
17503.828 | 5.383 | 5.347 | -5.457 | -5.493 | 909 | 1021 | 1118 | 909 | 5347 | 1592 |  | CORR | GENE | 07:32 | 07:50 | 08:05 | 57 | 419 | 10 | EXT |  | 0.89 | (c)
17504.635 | 6.19 | 6.131 | -4.65 | -4.709 | 836 | 1003 | 1080 | 836 | 4627 | 1592 |  | CORR | GENE | 07:20 | 07:47 | 07:59 | 82 | 489 | 10 | EXT |  | 0.89 | (c)
17521.205 | 0 | -0.025 | -11.46 | -11.485 | 1479 | -1612 | -2222 | 1462 |  | 1594а | Нарушение формы кольцевого шва | GWAN |  | 02:47 | 06:28 | 04:49 | 0 | 1520 |  | EXT | Нарушение формы кольцевого шва |  | (c)
17536.653 | 3.988 | 3.983 | -7.472 | -7.477 | 1348 | 1432 | 1390 | 1348 | 3983 | 1595а |  | GOUG | CISL | 05:01 | 05:15 | 05:08 | 15 | 84 | 7 | EXT | Задир. |  | (c)
17537.023 | 4.358 | 4.349 | -7.102 | -7.111 | 1437 | 1446 | 1478 | 1437 | 4349 | 1595а |  | GOUG | CIGR | 05:16 | 05:17 | 05:22 | 21 | 82 | 9 | EXT | Задир. |  | (c)
17539.893 | 7.228 | 7.22 | -4.232 | -4.24 | 1406 | 1489 | 1465 | 1406 | 4220 | 1595а |  | GOUG | CIGR | 05:11 | 05:24 | 05:20 | 20 | 117 | 10 | EXT | Задир. |  | (c)
17549.621 | 5.496 | 5.467 | -5.649 | -5.678 | 2024 | 2103 | 2108 | 38 | 5467 | 1596а |  | CORR | CIGR | 05:36 | 05:49 | 05:50 | 41 | 169 | 15 | EXT |  | 0.89 | (c)
17550.053 | 5.928 | 5.916 | -5.217 | -5.229 | -2215 | -2067 | -2121 | 16 | 5190 | 1596а |  | CORR | CIGR | 06:12 | 06:36 | 06:28 | 39 | 188 | 10 | EXT |  | 0.89 | (c)
17550.945 | 6.82 | 6.803 | -4.325 | -4.342 | -1936 | -1634 | -1733 | 294 | 4290 | 1596а |  | CORR | GENE | 06:57 | 07:46 | 07:30 | 52 | 406 | 11 | EXT |  | 0.89 | (c)
17554.289 | 10.164 | 9.638 | -0.981 | -1.507 | 2211 | 2217 | 2229 | 0 | 978 | 1596а |  | CORR | AXGR | 06:07 | 06:08 | 06:09 | 529 | 36 | 10 | EXT | Аномалия находится на упругопластическом изгибе: R=934 D, максимальное растяжение на 5.5 час. | 0.94 | (c)
17558.043 | 2.773 | 2.49 | -8.432 | -8.715 | -700 | -560 | -590 | 481 | 2490 | 1596б |  | GOUG | GENE | 08:39 | 09:01 | 08:56 | 366 | 219 | 10 | EXT | Задир. Аномалия находится на упругопластическом изгибе: R=856 D, максимальное растяжение на 5.8 час. |  | (c)
17566.475 | 0 | -0.057 | -11.895 | -11.952 | -1636 | -1358 | -1226 | 816 |  | 1597а | Нарушение формы кольцевого шва | GWAN |  | 01:46 | 02:31 | 02:53 | 0 | 820 |  | EXT | Нарушение формы кольцевого шва Аномалия находится на упругопластическом изгибе: R=455 D, максимальное растяжение на 5.9 час. |  | (c)
17566.475 | 0 | 0 | -11.895 | -11.895 | -785 | -584 | -596 | 407 | 0 | 1597а | Смещение кромок | GWAN |  | 04:04 | 04:36 | 04:34 | 0 | 378 | 15 | EXT | Смещение кромок Наружу Величина смещения - 2.4 мм. Аномалия находится на упругопластическом изгибе: R=455 D, максимальное растяжение на 5.9 час. |  | (c)
17590.93 | 1.075 | 1.037 | -9.945 | -9.983 | -1189 | -1141 | -1089 | 988 | 1037 | 1600 |  | CORR | GENE | 05:50 | 05:58 | 06:06 | 53 | 201 | 10 | EXT | Аномалия находится на упругопластическом изгибе: R=804 D, максимальное растяжение на 5.9 час. | 0.89 | (c)
17606.979 | 6.104 | 6.088 | -5.281 | -5.297 | 2095 | 2205 | 2180 | 2095 | 5249 | 1601 |  | CORR | GENE | 06:16 | 06:33 | 06:29 | 48 | 170 | 10 | EXT |  | 0.89 | (c)
17646.17 | 0 | -0.049 | -11.44 | -11.489 | 818 | 1727 | 1362 | 326 |  | 1605 | Нарушение формы кольцевого шва | GWAN |  | 00:18 | 02:45 | 01:46 | 0 | 1086 |  | EXT | Нарушение формы кольцевого шва |  | (c)
17646.17 | 0 | -0.025 | -11.44 | -11.465 | -2184 | -1834 | -1912 | 47 |  | 1605 | Нарушение формы кольцевого шва | GWAN |  | 04:14 | 05:10 | 04:57 | 0 | 544 |  | EXT | Нарушение формы кольцевого шва |  | (c)
17646.17 | 0 | -0.022 | -11.44 | -11.462 | -927 | -490 | -550 | 174 |  | 1605 | Нарушение формы кольцевого шва | GWAN |  | 07:36 | 08:47 | 08:37 | 0 | 753 |  | EXT | Нарушение формы кольцевого шва |  | (c)
17668.92 | 0 | 0 | -11.931 | -11.931 | -1511 | -662 | -917 | 322 | 0 | 1607а | Непровар / утяжина | GWAN |  | 04:23 | 06:40 | 05:59 | 0 | 1190 | 14 | INT | Непровар / утяжина Толщины: 15,7 / 18,7 мм Аномалия находится на отводе. |  | (c)
17680.851 | 0 | 0 | -10.874 | -10.874 | -1451 | -224 | -745 | 39 | 0 | 1608а | Непровар / утяжина | GWAN |  | 03:34 | 06:52 | 05:28 | 0 | 1411 | 16 | INT | Непровар / утяжина Толщины: 18,7 / 15,7 мм |  | (c)
17680.851 | 0 | -0.026 | -10.874 | -10.9 | 51 | 706 | 895 | 51 |  | 1608а | Нарушение формы кольцевого шва | GWAN |  | 07:36 | 09:22 | 09:52 | 0 | 1687 |  | EXT | Нарушение формы кольцевого шва |  | (c)
17725.555 | 0 | -0.036 | -11.51 | -11.546 | -1874 | -1208 | -1341 | 808 |  | 1612 | Нарушение формы кольцевого шва | GWAN |  | 04:08 | 05:56 | 05:34 | 0 | 1066 |  | EXT | Нарушение формы кольцевого шва Аномалия находится на отводе. |  | (c)
17726.595 | 1.04 | 1.026 | -10.47 | -10.484 | -1699 | -1592 | -1646 | 1592 | 1026 | 1612 |  | GOUG | CIGR | 04:37 | 04:54 | 04:45 | 27 | 107 | 8 | EXT | Задир. |  | (c)
17726.695 | 1.14 | 1.133 | -10.37 | -10.377 | -1680 | -1570 | -1616 | 1551 | 1133 | 1612 |  | GOUG | CIGR | 04:40 | 04:58 | 04:50 | 19 | 129 | 17 | EXT | Задир. |  | (c)
17727.032 | 1.477 | 1.469 | -10.033 | -10.041 | -1663 | -1571 | -1617 | 1571 | 1469 | 1612 |  | GOUG | CIGR | 04:42 | 04:57 | 04:50 | 23 | 92 | 13 | EXT | Задир. |  | (c)
17727.424 | 1.869 | 1.858 | -9.641 | -9.652 | -1626 | -1543 | -1585 | 1543 | 1858 | 1612 |  | GOUG | CIGR | 04:48 | 05:02 | 04:55 | 21 | 83 | 8 | EXT | Задир. |  | (c)
17727.528 | 1.973 | 1.964 | -9.537 | -9.546 | -1635 | -1548 | -1583 | 1531 | 1964 | 1612 |  | GOUG | CIGR | 04:47 | 05:01 | 04:55 | 20 | 104 | 8 | EXT | Задир. |  | (c)
17728.816 | 3.261 | 3.237 | -8.249 | -8.273 | 840 | 870 | 859 | 840 | 3237 | 1612 |  | ARTD | AXGR | 11:26 | 11:31 | 11:30 | 174 | 39 |  | EXT | Эквивалент потери металла 12%. |  | (c)
17793.225 | 0 | 0 | -11.43 | -11.43 | -1442 | -1178 | -1234 | 788 | 0 | 1618 | Смещение кромок | GWAN |  | 07:42 | 08:25 | 08:16 | 0 | 417 | 15 | EXT | Смещение кромок Наружу Величина смещения - 2.3 мм. |  | (c)
17799.355 | 6.13 | 5.886 | -5.3 | -5.544 | -2187 | -2187 | -2173 | 43 | 5217 | 1618 | Металлургический дефект | MIAN | AXGR | 05:42 | 05:42 | 05:45 | 327 | 29 |  | INT | Металлургический дефект Эквивалент потери металла 10%. |  | (c)
17812.697 | 8.042 | 8.031 | -3.213 | -3.224 | 701 | 790 | 747 | 701 | 3196 | 1619 |  | GOUG | CIGR | 00:06 | 00:20 | 00:13 | 28 | 92 | 13 | EXT | Задир. |  | (c)
17818.079 | 2.169 | 2.152 | -8.881 | -8.898 | 1575 | 1676 | 1625 | 555 | 2152 | 1620 |  | GOUG | CIGR | 01:21 | 01:37 | 01:29 | 35 | 101 | 14 | EXT | Аномалия находится на отводе. Задир. |  | (c)
17826.96 | 0 | -0.025 | -11.195 | -11.22 | 726 | 809 | 1394 | 726 |  | 1621 | Нарушение формы кольцевого шва | GWAN |  | 09:40 | 09:53 | 11:28 | 0 | 1335 |  | EXT | Нарушение формы кольцевого шва Аномалия находится на отводе. |  | (c)
17883.265 | 0 | -0.039 | -11.38 | -11.419 | 691 | 1386 | 1066 | 691 |  | 1626 | Нарушение формы кольцевого шва | GWAN |  | 03:45 | 05:38 | 04:46 | 0 | 750 |  | EXT | Нарушение формы кольцевого шва |  | (c)
17905.995 | 0 | -0.035 | -11.4 | -11.435 | -1178 | -496 | 544 | 36 |  | 1628 | Нарушение формы кольцевого шва | GWAN |  | 10:24 | 00:14 | 15:02 | 0 | 3445 |  | EXT | Нарушение формы кольцевого шва |  | (c)
17917.395 | 0 | -0.026 | -11.455 | -11.481 | 2163 | -1738 | -1914 | 0 |  | 1629 | Нарушение формы кольцевого шва | GWAN |  | 03:22 | 04:53 | 04:24 | 0 | 769 |  | EXT | Нарушение формы кольцевого шва |  | (c)
17917.395 | 0 | 0 | -11.455 | -11.455 | -1481 | -1213 | -1156 | 750 | 0 | 1629 | Смещение кромок | GWAN |  | 05:34 | 06:17 | 06:27 | 0 | 650 | 16 | EXT | Смещение кромок Наружу Величина смещения - 2.6 мм. |  | (c)
17917.395 | 0 | 0 | -11.455 | -11.455 | -643 | -369 | -375 | 106 | 0 | 1629 | Смещение кромок | GWAN |  | 07:49 | 08:34 | 08:33 | 0 | 537 | 18 | EXT | Смещение кромок Наружу Величина смещения - 2.8 мм. |  | (c)
17940.17 | 0 | -0.035 | -10.925 | -10.96 | -1412 | -1130 | -919 | 427 |  | 1631 | Нарушение формы кольцевого шва | GWAN |  | 09:21 | 10:07 | 10:41 | 0 | 985 |  | EXT | Нарушение формы кольцевого шва |  | (c)
17951.095 | 0 | -0.033 | -11.45 | -11.483 | 1584 | 1746 | 1789 | 237 |  | 1632 | Нарушение формы кольцевого шва | GWAN |  | 02:07 | 02:33 | 02:40 | 0 | 409 |  | EXT | Нарушение формы кольцевого шва |  | (c)
17973.9 | 0 | -0.039 | -11.09 | -11.129 | 1463 | 1828 | 1787 | 119 |  | 1634 | Нарушение формы кольцевого шва | GWAN |  | 02:50 | 03:49 | 03:42 | 0 | 648 |  | EXT | Нарушение формы кольцевого шва |  | (c)
17984.99 | 0 | -0.047 | -11.485 | -11.532 | 831 | 1580 | 1742 | 423 |  | 1635 | Нарушение формы кольцевого шва | GWAN |  | 11:54 | 01:55 | 14:21 | 0 | 1823 |  | EXT | Нарушение формы кольцевого шва |  | (c)
18007.83 | 0 | -0.012 | -1.458 | -1.47 | 13 | 103 | 303 | 13 |  | 1637а | Нарушение формы кольцевого шва | GWAN |  | 03:01 | 03:15 | 03:47 | 0 | 580 |  | EXT | Нарушение формы кольцевого шва |  | (c)
18007.83 | 0 | 0 | -1.458 | -1.458 | 749 | 1074 | 972 | 749 | 0 | 1637а | Непровар / утяжина | GWAN |  | 04:59 | 05:52 | 05:35 | 0 | 446 | 29 | INT | Непровар / утяжина Толщины: 15,7 / 16,5 мм |  | (a)
18007.83 | 0 | -0.006 | -1.458 | -1.464 | 1247 | 1398 | 1445 | 1247 |  | 1637а | Нарушение формы кольцевого шва | GWAN |  | 06:20 | 06:44 | 06:52 | 0 | 396 |  | EXT | Нарушение формы кольцевого шва |  | (c)
18007.83 | 0 | -0.021 | -1.458 | -1.479 | -1347 | -1112 | -1052 | 757 |  | 1637а | Нарушение формы кольцевого шва | GWAN |  | 11:21 | 11:59 | 12:09 | 0 | 590 |  | EXT | Нарушение формы кольцевого шва |  | (c)
18009.288 | 0 | -0.037 | -9.757 | -9.794 | 1161 | 1510 | 1602 | 187 |  | 1637б | Нарушение формы кольцевого шва | GWAN |  | 00:32 | 01:28 | 01:43 | 0 | 883 |  | EXT | Нарушение формы кольцевого шва |  | (c)
18009.288 | 0 | 0 | -9.757 | -9.757 | -1005 | -749 | -698 | 391 | 0 | 1637б | Смещение кромок | GWAN |  | 06:42 | 07:24 | 07:32 | 0 | 615 | 17 | EXT | Смещение кромок Толщины: 16,5 / 15,7 мм Наружу Величина смещения - 2.7 мм. |  | (c)
18009.288 | 0 | -0.019 | -9.757 | -9.776 | 190 | 387 | 445 | 190 |  | 1637б | Нарушение формы кольцевого шва | GWAN |  | 09:55 | 10:27 | 10:36 | 0 | 510 |  | EXT | Нарушение формы кольцевого шва |  | (c)
18019.045 | 0 | -0.038 | -11.5 | -11.538 | 759 | 1726 | -1887 | 73 |  | 1638 | Нарушение формы кольцевого шва | GWAN |  | 11:38 | 02:15 | 16:31 | 0 | 3630 |  | EXT | Нарушение формы кольцевого шва |  | (c)
18046.471 | 4.691 | 4.691 | -5.884 | -5.884 | 631 | 751 | 721 | 631 | 4691 | 1640 |  | GOUG | GENE | 02:41 | 03:00 | 02:55 | 120 | 179 | 10 | EXT | Задир. |  | (c)
18081.914 | 7.344 | 7.244 | -4.326 | -4.426 | 366 | 462 | 417 | 366 | 4261 | 1643 |  | DENT | GENE | 07:05 | 07:21 | 07:13 | 165 | 102 | 0.4 | N/A | Глубина вмятины: 6 мм (0,4%). Линейка: 17 см в (724 см; 07:21 ч:мин) |  | (c)
18086.24 | 0 | -0.035 | -11.665 | -11.7 | 185 | 902 | 899 | 185 |  | 1644 | Нарушение формы кольцевого шва | GWAN |  | 03:03 | 04:59 | 04:58 | 0 | 1429 |  | EXT | Нарушение формы кольцевого шва |  | (c)
18109.03 | 0 | -0.03 | -11.165 | -11.195 | -353 | -73 | 152 | 0 |  | 1646 | Нарушение формы кольцевого шва | GWAN |  | 03:36 | 04:21 | 04:58 | 0 | 1009 |  | EXT | Нарушение формы кольцевого шва Аномалия находится на упругопластическом изгибе: R=656 D, максимальное растяжение на 5.2 час. |  | (c)
18176.5 | 0 | -0.036 | -10.995 | -11.031 | 1938 | -1791 | -1887 | 0 |  | 1652 | Нарушение формы кольцевого шва | GWAN |  | 02:50 | 04:48 | 04:33 | 0 | 1273 |  | EXT | Нарушение формы кольцевого шва |  | (c)
18176.5 | 0 | -0.031 | -10.995 | -11.026 | 321 | 427 | 497 | 321 |  | 1652 | Нарушение формы кольцевого шва | GWAN |  | 10:29 | 10:46 | 10:58 | 0 | 351 |  | EXT | Нарушение формы кольцевого шва |  | (c)
18209.335 | 0 | 0 | -11.29 | -11.29 | -1981 | -1685 | -1681 | 249 | 0 | 1656 | Смещение кромок | GWAN |  | 04:37 | 05:25 | 05:26 | 0 | 600 | 16 | EXT | Смещение кромок Наружу Величина смещения - 2.6 мм. |  | (c)
18212.042 | 2.707 | 2.631 | -8.583 | -8.659 | 279 | 321 | 327 | 279 | 2631 | 1656 |  | DENT | GENE | 10:42 | 10:49 | 10:50 | 134 | 95 | 0.3 | N/A | Глубина вмятины: 4 мм (0,3%). Линейка: 13 см в (263 см; 10:49 ч:мин) |  | (c)
18233.762 | 0 | -0.046 | -2.196 | -2.242 | -647 | -292 | -64 | 520 |  | 1658ба | Нарушение формы кольцевого шва | GWAN |  | 11:56 | 00:53 | 13:30 | 0 | 1167 |  | EXT | Нарушение формы кольцевого шва |  | (c)
18233.762 | 0 | -0.013 | -2.196 | -2.209 | 1426 | -2188 | -2010 | 985 |  | 1658ба | Нарушение формы кольцевого шва | GWAN |  | 05:30 | 07:47 | 08:16 | 0 | 2050 |  | INT | Нарушение формы кольцевого шва |  | (c)
18233.762 | 0 | 0 | -2.196 | -2.196 | -1929 | -1680 | -1688 | 1447 | 0 | 1658ба | Непровар / утяжина | GWAN |  | 08:29 | 09:09 | 09:08 | 0 | 482 | 18 | INT | Непровар / утяжина Толщины: 15,7 / 16,5 мм |  | (c)
18237.482 | 1.524 | 1.517 | -0.05 | -0.057 | -1743 | -1710 | -1704 | 487 | 41 | 1658бб |  | CORR | CIGR | 07:53 | 07:58 | 07:59 | 16 | 77 | 10 | EXT |  | 0.89 | (c)
18253.29 | 0 | -0.031 | -11.32 | -11.351 | -969 | -331 | -510 | 51 |  | 1661 | Нарушение формы кольцевого шва | GWAN |  | 08:45 | 10:28 | 09:59 | 0 | 918 |  | EXT | Нарушение формы кольцевого шва |  | (c)
18257.011 | 3.721 | 3.715 | -7.599 | -7.605 | 2221 | 2222 | -2229 | 0 | 3715 | 1661 |  | LWAN | AXGR | 05:20 | 05:20 | 05:21 | 76 | 21 |  | INT | Эквивалент потери металла 10%. |  | (c)
18257.786 | 4.496 | 4.426 | -6.824 | -6.894 | -1607 | -1555 | -1558 | 623 | 4426 | 1661 |  | DENT | GENE | 07:02 | 07:10 | 07:10 | 145 | 97 | 0.4 | N/A | Глубина вмятины: 5 мм (0,4%). Линейка: 15 см в (443 см; 07:10 ч:мин) |  | (c)
18266.369 | 1.759 | 1.75 | -4.021 | -4.03 | 1482 | 1595 | 1544 | 624 | 1750 | 1662 |  | CORR | CIGR | 05:21 | 05:39 | 05:31 | 29 | 125 | 11 | EXT |  | 0.89 | (c)
18272.68 | 2.29 | 2.27 | -3.205 | -3.225 | 1535 | 1629 | 1592 | 581 | 2270 | 1663 |  | CORR | CIGR | 05:30 | 05:46 | 05:40 | 21 | 114 | 10 | EXT |  | 0.89 | (c)
18273.125 | 2.735 | 2.718 | -2.76 | -2.777 | 1673 | 1813 | 1760 | 384 | 2718 | 1663 |  | CORR | CIGR | 05:53 | 06:15 | 06:07 | 27 | 173 | 10 | EXT |  | 0.89 | (c)
18273.64 | 3.25 | 3.229 | -2.245 | -2.266 | 1345 | 1480 | 1421 | 734 | 2239 | 1663 |  | CORR | CIGR | 04:60 | 05:21 | 05:12 | 27 | 151 | 10 | EXT |  | 0.89 | (c)
18275.885 | 0 | -0.039 | -11.435 | -11.474 | -992 | -619 | 81 | 992 |  | 1664 | Нарушение формы кольцевого шва | GWAN |  | 11:55 | 00:56 | 14:49 | 0 | 2147 |  | EXT | Нарушение формы кольцевого шва |  | (c)
18289.54 | 2.22 | 2.178 | -9.24 | -9.282 | 1014 | 1183 | 1108 | 1014 | 2178 | 1665 |  | CORR | GENE | 05:37 | 06:04 | 05:52 | 72 | 188 | 13 | EXT | Аномалия находится на упругопластическом изгибе: R=635 D, максимальное растяжение на 6.2 час. | 0.89 | (c)
18300.811 | 2.031 | 2.014 | -9.384 | -9.401 | -1428 | -1382 | -1377 | 802 | 2014 | 1666 |  | CORR | CIGR | 07:33 | 07:40 | 07:41 | 41 | 102 | 10 | EXT | Аномалия находится на упругопластическом изгибе: R=593 D, максимальное растяжение на 6.2 час. | 0.89 | (c)
18301.048 | 2.268 | 2.252 | -9.147 | -9.163 | -1349 | -1278 | -1281 | 882 | 2252 | 1666 |  | CORR | CIGR | 07:45 | 07:57 | 07:56 | 34 | 135 | 12 | EXT | Аномалия находится на упругопластическом изгибе: R=597 D, максимальное растяжение на 6.2 час. | 0.89 | (c)
18301.251 | 2.471 | 2.32 | -8.944 | -9.095 | -2191 | -2178 | -2147 | 40 | 2320 | 1666 |  | SCC | GENE | 05:30 | 05:32 | 05:37 | 213 | 87 | 22 | EXT | Аномалия находится в зоне сварного шва. Аномалия находится на упругопластическом изгибе: R=602 D, максимальное растяжение на 6.2 час. | 1 | (b)
18303.494 | 4.714 | 4.657 | -6.701 | -6.758 | 2110 | 2181 | 2154 | 33 | 4657 | 1666 |  | SCC | GENE | 05:04 | 05:15 | 05:11 | 437 | 88 | 23 | EXT | Аномалия находится в зоне сварного шва. Аномалия находится на упругопластическом изгибе: R=649 D, максимальное растяжение на 6.1 час. | 1 | (b)
18304.969 | 6.189 | 6.165 | -5.226 | -5.25 | -1122 | -1054 | -1052 | 983 | 5207 | 1666 |  | CORR | CIGR | 08:22 | 08:33 | 08:33 | 43 | 139 | 10 | EXT | Аномалия находится на упругопластическом изгибе: R=652 D, максимальное растяжение на 5.8 час. | 0.89 | (c)
18305.573 | 6.793 | 6.702 | -4.622 | -4.713 | 2130 | 2145 | 2145 | 70 | 4541 | 1666 |  | SCC | AXGR | 05:07 | 05:09 | 05:09 | 172 | 30 | 15 | EXT | Аномалия находится в зоне сварного шва. Аномалия находится на упругопластическом изгибе: R=635 D, максимальное растяжение на 5.7 час. | 1 | (b)
18311.772 | 1.577 | 1.552 | -9.898 | -9.923 | -2163 | -2052 | -2095 | 67 | 1552 | 1667 |  | CORR | CIGR | 05:28 | 05:46 | 05:39 | 37 | 137 | 11 | EXT | Аномалия находится на упругопластическом изгибе: R=420 D, максимальное растяжение на 5.7 час. | 0.94 | (c)
18311.935 | 1.74 | 1.716 | -9.735 | -9.759 | -2143 | -2003 | -2069 | 87 | 1716 | 1667 |  | CORR | CIGR | 05:31 | 05:53 | 05:43 | 30 | 149 | 10 | EXT | Аномалия находится на упругопластическом изгибе: R=420 D, максимальное растяжение на 5.7 час. | 0.94 | (c)
18313.389 | 3.194 | 3.171 | -8.281 | -8.304 | -2149 | -2028 | -2083 | 81 | 3171 | 1667 |  | CORR | CIGR | 05:30 | 05:49 | 05:41 | 43 | 132 | 10 | EXT | Аномалия находится на упругопластическом изгибе: R=401 D, максимальное растяжение на 5.8 час. | 0.96 | (c)
18344.625 | 0 | -0.043 | -11.395 | -11.438 | 1923 | -1992 | -2048 | 0 |  | 1670 | Нарушение формы кольцевого шва | GWAN |  | 05:54 | 07:22 | 07:13 | 0 | 979 |  | EXT | Нарушение формы кольцевого шва |  | (c)
18356.02 | 0 | -0.051 | -11.435 | -11.486 | 821 | 2201 | 1623 | 0 |  | 1671 | Нарушение формы кольцевого шва | GWAN |  | 01:28 | 05:11 | 03:38 | 0 | 1605 |  | EXT | Нарушение формы кольцевого шва |  | (c)
18356.02 | 0 | -0.027 | -11.435 | -11.462 | -1217 | -567 | -723 | 229 |  | 1671 | Нарушение формы кольцевого шва | GWAN |  | 07:59 | 09:44 | 09:19 | 0 | 988 |  | EXT | Нарушение формы кольцевого шва |  | (c)
18467.515 | 8.825 | 8.818 | -2.485 | -2.492 | 205 | 232 | 237 | 205 | 2477 | 1681 |  | GOUG | CISL | 06:40 | 06:44 | 06:45 | 15 | 63 | 10 | EXT | Задир. |  | (b)
18467.523 | 8.833 | 8.811 | -2.477 | -2.499 | 225 | 252 | 254 | 225 | 2460 | 1681 |  | DENT | PITT | 06:43 | 06:48 | 06:48 | 39 | 58 | 0.3 | N/A | Глубина вмятины: 4 мм (0,3%). Линейка: 4 см в (881 см; 06:48 ч:мин) Аномалия находится вблизи дефекта потери металла. |  | (b)
18492.98 | 0 | -0.031 | -11.035 | -11.066 | -837 | -616 | -475 | 114 |  | 1684 | Нарушение формы кольцевого шва | GWAN |  | 03:01 | 03:37 | 03:60 | 0 | 723 |  | EXT | Нарушение формы кольцевого шва |  | (c)
18492.98 | 0 | -0.043 | -11.035 | -11.078 | 1539 | 1646 | 2198 | 1539 |  | 1684 | Нарушение формы кольцевого шва | GWAN |  | 09:25 | 09:42 | 11:11 | 0 | 1319 |  | EXT | Нарушение формы кольцевого шва |  | (c)
18504.015 | 0 | -0.037 | -11.18 | -11.217 | 1966 | 2128 | -2107 | 0 |  | 1685 | Нарушение формы кольцевого шва | GWAN |  | 04:22 | 04:48 | 05:24 | 0 | 776 |  | EXT | Нарушение формы кольцевого шва |  | (c)
18515.195 | 0 | 0 | -11.26 | -11.26 | 1191 | 1386 | 1418 | 585 | 0 | 1686 | Смещение кромок | GWAN |  | 04:44 | 05:15 | 05:20 | 0 | 454 | 16 | EXT | Смещение кромок Наружу Величина смещения - 2.5 мм. |  | (c)
18515.195 | 0 | -0.016 | -11.26 | -11.276 | 1662 | 1874 | 1902 | 89 |  | 1686 | Нарушение формы кольцевого шва | GWAN |  | 05:60 | 06:34 | 06:39 | 0 | 480 |  | EXT | Нарушение формы кольцевого шва |  | (c)
18526.455 | 0 | -0.056 | -11.47 | -11.526 | 632 | 930 | 1311 | 240 |  | 1687 | Нарушение формы кольцевого шва | GWAN |  | 01:49 | 02:38 | 03:39 | 0 | 1358 |  | EXT | Нарушение формы кольцевого шва |  | (c)
18537.628 | 11.173 | 11.039 | -0.297 | -0.431 | 2146 | 2183 | 2165 | 47 | 98 | 1687 |  | CORR | AXGR | 05:54 | 05:60 | 05:57 | 333 | 37 | 12 | EXT |  | 0.93 | (c)
18640.38 | 0 | -0.034 | -11.415 | -11.449 | -1338 | 1587 | 397 | 98 |  | 1697 | Нарушение формы кольцевого шва | GWAN |  | 09:48 | 05:40 | 14:28 | 0 | 3471 |  | EXT | Нарушение формы кольцевого шва |  | (c)
18651.795 | 0 | -0.021 | -10.635 | -10.656 | -930 | -757 | -620 | 310 |  | 1698 | Нарушение формы кольцевого шва | GWAN |  | 09:28 | 09:56 | 10:18 | 0 | 620 |  | EXT | Нарушение формы кольцевого шва |  | (c)
18741.615 | 0 | -0.047 | -11.465 | -11.512 | 485 | 785 | 737 | 485 |  | 1706 | Нарушение формы кольцевого шва | GWAN |  | 03:33 | 04:21 | 04:13 | 0 | 503 |  | EXT | Нарушение формы кольцевого шва |  | (c)
18753.08 | 0 | -0.049 | -11.285 | -11.334 | 936 | 1230 | 1474 | 217 |  | 1707 | Нарушение формы кольцевого шва | GWAN |  | 02:47 | 03:35 | 04:14 | 0 | 1077 |  | EXT | Нарушение формы кольцевого шва |  | (c)
18753.08 | 0 | -0.044 | -11.285 | -11.329 | -1157 | -1012 | -855 | 552 |  | 1707 | Нарушение формы кольцевого шва | GWAN |  | 09:09 | 09:33 | 09:58 | 0 | 605 |  | EXT | Нарушение формы кольцевого шва |  | (c)
18775.705 | 0 | -0.028 | -11.42 | -11.448 | -71 | 873 | 793 | 0 |  | 1709 | Нарушение формы кольцевого шва | GWAN |  | 01:38 | 04:10 | 03:57 | 0 | 1728 |  | EXT | Нарушение формы кольцевого шва |  | (c)
18775.705 | 0 | -0.021 | -11.42 | -11.441 | 1814 | 1816 | 1998 | 48 |  | 1709 | Нарушение формы кольцевого шва | GWAN |  | 06:42 | 06:42 | 07:11 | 0 | 368 |  | EXT | Нарушение формы кольцевого шва |  | (c)
18787.125 | 0 | -0.052 | -11.415 | -11.467 | 1522 | 1951 | 1975 | 0 |  | 1710 | Нарушение формы кольцевого шва | GWAN |  | 01:54 | 03:03 | 03:07 | 0 | 904 |  | EXT | Нарушение формы кольцевого шва |  | (c)
18787.125 | 0 | -0.037 | -11.415 | -11.452 | -615 | -278 | -300 | 0 |  | 1710 | Нарушение формы кольцевого шва | GWAN |  | 08:09 | 09:04 | 09:00 | 0 | 631 |  | EXT | Нарушение формы кольцевого шва |  | (c)
18798.54 | 0 | -0.027 | -11.265 | -11.292 | -890 | -622 | -431 | 0 |  | 1711 | Нарушение формы кольцевого шва | GWAN |  | 08:30 | 09:13 | 09:44 | 0 | 919 |  | EXT | Нарушение формы кольцевого шва |  | (c)
18809.805 | 0 | -0.03 | -11.45 | -11.48 | 831 | 1421 | 1526 | 10 |  | 1712 | Нарушение формы кольцевого шва | GWAN |  | 02:17 | 03:52 | 04:09 | 0 | 1390 |  | EXT | Нарушение формы кольцевого шва |  | (c)
18809.805 | 0 | 0 | -11.45 | -11.45 | -2222 | -1949 | -1935 | 9 | 0 | 1712 | Смещение кромок | GWAN |  | 06:04 | 06:48 | 06:51 | 0 | 572 | 18 | EXT | Смещение кромок Наружу Величина смещения - 2.7 мм. |  | (c)
18809.805 | 0 | 0 | -11.45 | -11.45 | -1595 | -1268 | -1250 | 636 | 0 | 1712 | Смещение кромок | GWAN |  | 07:46 | 08:38 | 08:41 | 0 | 690 | 15 | EXT | Смещение кромок Наружу Величина смещения - 2.3 мм. |  | (c)
18832.695 | 0 | -0.023 | -11.375 | -11.398 | 2040 | -2058 | -1877 | 0 |  | 1714 | Нарушение формы кольцевого шва | GWAN |  | 04:33 | 05:32 | 06:01 | 0 | 1086 |  | EXT | Нарушение формы кольцевого шва |  | (c)
18865.69 | 10.2 | 10.115 | -1.18 | -1.265 | -1118 | -1109 | -1107 | 1095 | 1101 | 1716 |  | ARTD | AXGR | 11:20 | 11:21 | 11:22 | 164 | 23 |  | EXT | Эквивалент потери металла 11%. |  | (c)
18900.99 | 0 | -0.044 | -1.545 | -1.589 | 282 | 1125 | 1137 | 238 |  | 1720 | Нарушение формы кольцевого шва | GWAN |  | 10:11 | 00:28 | 12:29 | 0 | 1710 |  | EXT | Нарушение формы кольцевого шва |  | (c)
18902.535 | 0 | -0.044 | -11.475 | -11.519 | -871 | -544 | -447 | 23 |  | 1721 | Нарушение формы кольцевого шва | GWAN |  | 09:50 | 10:43 | 10:59 | 0 | 848 |  | EXT | Нарушение формы кольцевого шва |  | (c)
19059.86 | 0 | -0.03 | -11.43 | -11.46 | 1255 | 1705 | 1559 | 367 |  | 1736 | Нарушение формы кольцевого шва | GWAN |  | 02:15 | 03:28 | 03:04 | 0 | 609 |  | EXT | Нарушение формы кольцевого шва |  | (c)
19059.86 | 0 | -0.032 | -11.43 | -11.462 | -950 | -490 | -562 | 174 |  | 1736 | Нарушение формы кольцевого шва | GWAN |  | 08:19 | 09:33 | 09:22 | 0 | 775 |  | EXT | Нарушение формы кольцевого шва |  | (c)
19094.15 | 0 | -0.04 | -11.41 | -11.45 | -312 | 215 | 130 | 312 |  | 1739 | Нарушение формы кольцевого шва | GWAN |  | 11:27 | 00:52 | 12:38 | 0 | 884 |  | EXT | Нарушение формы кольцевого шва Аномалия находится на упругопластическом изгибе: R=717 D, максимальное растяжение на 11 час. |  | (c)
19094.15 | 0 | 0 | -11.41 | -11.41 | 1264 | 1826 | 1726 | 43 | 0 | 1739 | Смещение кромок | GWAN |  | 03:41 | 05:12 | 04:56 | 0 | 924 | 18 | EXT | Смещение кромок Наружу Величина смещения - 2.9 мм. Аномалия находится на упругопластическом изгибе: R=717 D, максимальное растяжение на 11 час. |  | (c)
19094.15 | 0 | -0.022 | -11.41 | -11.432 | -1902 | -1702 | -1468 | 328 |  | 1739 | Нарушение формы кольцевого шва | GWAN |  | 07:10 | 07:43 | 08:20 | 0 | 869 |  | EXT | Нарушение формы кольцевого шва Аномалия находится на упругопластическом изгибе: R=717 D, максимальное растяжение на 11 час. |  | (c)
19119.539 | 2.609 | 2.594 | -8.781 | -8.796 | 591 | 658 | 670 | 591 | 2594 | 1741 |  | CORR | CIGR | 04:50 | 05:01 | 05:02 | 21 | 157 | 12 | EXT | Аномалия находится на отводе. | 0.89 | (c)
19122.707 | 5.777 | 5.773 | -5.613 | -5.617 | -1644 | -1570 | -1552 | 1460 | 5598 | 1741 |  | CORR | CIGR | 10:49 | 11:01 | 11:04 | 19 | 184 | 12 | EXT | Аномалия находится на отводе. | 0.89 | (c)
19135.888 | 0 | -0.031 | -1.632 | -1.663 | 1418 | 1932 | 2007 | 0 |  | 1742в | Нарушение формы кольцевого шва | GWAN |  | 03:08 | 04:31 | 04:43 | 0 | 1179 |  | EXT | Нарушение формы кольцевого шва |  | (c)
19138.951 | 0 | -0.036 | -11.266 | -11.302 | 1183 | 1382 | 1520 | 374 |  | 1743а | Нарушение формы кольцевого шва | GWAN |  | 02:02 | 02:34 | 02:56 | 0 | 673 |  | EXT | Нарушение формы кольцевого шва |  | (c)
19179.936 | 0 | -0.033 | -3.594 | -3.627 | 1944 | 2178 | 2198 | 0 |  | 1747а | Нарушение формы кольцевого шва | GWAN |  | 02:22 | 02:59 | 03:03 | 0 | 508 |  | EXT | Нарушение формы кольцевого шва |  | (c)
19179.936 | 0 | -0.034 | -3.594 | -3.628 | -1890 | -1656 | -1569 | 341 |  | 1747а | Нарушение формы кольцевого шва | GWAN |  | 04:03 | 04:41 | 04:55 | 0 | 642 |  | EXT | Нарушение формы кольцевого шва |  | (c)
19183.53 | 0 | 0 | -11.34 | -11.34 | -2169 | -1769 | -1877 | 62 | 0 | 1748а | Смещение кромок | GWAN |  | 04:48 | 05:52 | 05:35 | 0 | 585 | 15 | EXT | Смещение кромок Наружу Величина смещения - 2.4 мм. |  | (c)
19185.403 | 1.873 | 1.471 | -9.467 | -9.869 | 1455 | 1564 | 1533 | 620 | 1471 | 1748а |  | GOUG | GENE | 02:33 | 02:50 | 02:45 | 520 | 155 | 9 | EXT | Зона задиров. |  | (c)
19185.979 | 2.449 | 2.242 | -8.891 | -9.098 | -762 | -650 | -671 | 580 | 2242 | 1748а |  | GOUG | GENE | 08:35 | 08:53 | 08:50 | 336 | 182 | 13 | EXT | Зона задиров. Аномалия находится на упругопластическом изгибе: R=980 D, максимальное растяжение на 6 час. |  | (c)
19186.011 | 2.481 | 1.691 | -8.859 | -9.649 | -1230 | -1020 | -1123 | 1001 | 1691 | 1748а |  | GOUG | GENE | 07:19 | 07:53 | 07:37 | 798 | 214 | 10 | EXT | Зона задиров. Аномалия находится на упругопластическом изгибе: R=980 D, максимальное растяжение на 6 час. |  | (c)
19217.805 | 0 | -0.037 | -11.21 | -11.247 | -1131 | -1006 | -521 | 0 |  | 1751 | Нарушение формы кольцевого шва | GWAN |  | 07:26 | 07:46 | 09:04 | 0 | 1220 |  | EXT | Нарушение формы кольцевого шва |  | (c)
19232.011 | 2.996 | 2.978 | -8.439 | -8.457 | -2016 | -1811 | -1752 | 215 | 2978 | 1752 |  | CORR | CIGR | 08:20 | 08:54 | 09:03 | 18 | 527 | 12 | EXT |  | 0.89 | (c)
19232.817 | 3.802 | 3.776 | -7.633 | -7.659 | 1791 | -1824 | -2009 | 0 | 3776 | 1752 |  | CORR | CIGR | 06:35 | 08:52 | 08:22 | 36 | 1321 | 12 | EXT |  | 0.89 | (c)
19240.45 | 0 | 0 | -10.955 | -10.955 | -822 | -714 | -681 | 539 | 0 | 1753 | Смещение кромок | GWAN |  | 00:11 | 00:29 | 00:34 | 0 | 283 | 17 | EXT | Смещение кромок Вовнутрь Величина смещения - 2.6 мм. |  | (c)
19240.45 | 0 | -0.033 | -10.955 | -10.988 | -467 | -280 | -278 | 89 |  | 1753 | Нарушение формы кольцевого шва | GWAN |  | 01:08 | 01:39 | 01:39 | 0 | 378 |  | EXT | Нарушение формы кольцевого шва |  | (c)
19240.45 | 0 | -0.037 | -10.955 | -10.992 | -2205 | -1418 | -1617 | 26 |  | 1753 | Нарушение формы кольцевого шва | GWAN |  | 08:28 | 10:35 | 10:03 | 0 | 1175 |  | EXT | Нарушение формы кольцевого шва |  | (c)
19241.625 | 1.175 | 1.168 | -9.78 | -9.787 | 2169 | 2169 | 2178 | 43 | 1168 | 1753 |  | LWAN | AXGR | 08:14 | 08:14 | 08:15 | 128 | 18 |  | INT | Эквивалент потери металла 10%. |  | (c)
19251.405 | 0 | -0.011 | -11.435 | -11.446 | 1220 | 1703 | 1588 | 275 |  | 1754 | Нарушение формы кольцевого шва | GWAN |  | 02:23 | 03:41 | 03:22 | 0 | 736 |  | EXT | Нарушение формы кольцевого шва |  | (c)
19251.405 | 0 | 0 | -11.435 | -11.435 | -1870 | -1185 | -1458 | 360 | 0 | 1754 | Смещение кромок | GWAN |  | 06:04 | 07:54 | 07:11 | 0 | 826 | 15 | EXT | Смещение кромок Наружу Величина смещения - 2.4 мм. |  | (c)
19251.405 | 0 | 0 | -11.435 | -11.435 | -851 | -672 | -685 | 518 | 0 | 1754 | Смещение кромок | GWAN |  | 08:48 | 09:17 | 09:15 | 0 | 333 | 15 | EXT | Смещение кромок Наружу Величина смещения - 2.3 мм. |  | (c)
19251.405 | 0 | -0.023 | -11.435 | -11.458 | -453 | -264 | -246 | 39 |  | 1754 | Нарушение формы кольцевого шва | GWAN |  | 09:53 | 10:23 | 10:26 | 0 | 415 |  | EXT | Нарушение формы кольцевого шва |  | (c)
19252.931 | 1.526 | 1.47 | -9.909 | -9.965 | -1953 | -1945 | -1941 | 277 | 1470 | 1754 |  | SCC | AXGR | 05:51 | 05:52 | 05:53 | 117 | 25 | 17 | EXT |  | 1 | (b)
19261.469 | 10.064 | 9.877 | -1.371 | -1.558 | -2099 | -2071 | -2064 | 132 | 1301 | 1754 |  | SCC | GENE | 05:27 | 05:32 | 05:33 | 257 | 70 | 33 | EXT |  | 1.01 | (a)
19262.582 | 11.177 | 11.024 | -0.258 | -0.411 | 2144 | 2153 | 2156 | 62 | 195 | 1754 |  | SCC | AXGR | 04:52 | 04:53 | 04:54 | 216 | 25 | 24 | EXT | Аномалия находится в зоне сварного шва. | 1 | (b)
19311.933 | 3.163 | 3.148 | -8.442 | -8.457 | -357 | -221 | -273 | 189 | 3148 | 1759 |  | CORR | CIGR | 11:10 | 11:32 | 11:24 | 42 | 168 | 11 | EXT |  | 0.89 | (c)
19343.324 | 11.299 | 11.208 | -0.341 | -0.432 | -1709 | -1379 | -1463 | 1217 | 304 | 1761 |  | CORR | GENE | 05:50 | 06:44 | 06:30 | 128 | 492 | 11 | EXT |  | 0.9 | (c)
19343.665 | 0 | -0.033 | -11.23 | -11.263 | 2083 | 187 | -899 | 579 |  | 1762 | Нарушение формы кольцевого шва | GWAN |  | 08:31 | 03:25 | 12:29 | 0 | 2957 |  | EXT | Нарушение формы кольцевого шва |  | (c)
19377.5 | 0 | -0.032 | -11.34 | -11.372 | 2044 | -2028 | -1540 | 662 |  | 1765 | Нарушение формы кольцевого шва | GWAN |  | 08:30 | 09:32 | 10:51 | 0 | 1755 |  | EXT | Нарушение формы кольцевого шва |  | (c)
19539.255 | 3.28 | 3.264 | -7.82 | -7.836 | -1747 | -1698 | -1685 | 483 | 3264 | 1779 |  | CORR | CIGR | 05:50 | 05:58 | 05:60 | 34 | 124 | 10 | EXT |  | 0.89 | (c)
19539.604 | 3.629 | 3.514 | -7.471 | -7.586 | -1861 | -1712 | -1737 | 370 | 3514 | 1779 |  | CORR | GENE | 05:32 | 05:56 | 05:52 | 129 | 247 | 11 | EXT |  | 0.9 | (c)
19557.885 | 10.81 | 10.791 | -0.635 | -0.654 | 1223 | 1339 | 1307 | 840 | 621 | 1780 |  | CORR | CIGR | 05:36 | 05:55 | 05:49 | 33 | 167 | 13 | EXT |  | 0.89 | (c)
19636.795 | 0 | -0.032 | -11.185 | -11.217 | 1228 | 1414 | 1567 | 325 |  | 1788 | Нарушение формы кольцевого шва | GWAN |  | 04:24 | 04:54 | 05:19 | 0 | 678 |  | EXT | Нарушение формы кольцевого шва |  | (c)
19647.98 | 0 | -0.035 | -11.385 | -11.42 | 1183 | 1329 | 1511 | 391 |  | 1789 | Нарушение формы кольцевого шва | GWAN |  | 03:50 | 04:14 | 04:43 | 0 | 657 |  | EXT | Нарушение формы кольцевого шва |  | (c)
19670.82 | 0 | -0.025 | -10.66 | -10.685 | 1461 | -2148 | 2195 | 0 |  | 1791 | Нарушение формы кольцевого шва | GWAN |  | 02:12 | 04:29 | 04:10 | 0 | 1469 |  | EXT | Нарушение формы кольцевого шва |  | (c)
19670.82 | 0 | 0 | -10.66 | -10.66 | -1033 | -479 | -626 | 219 | 0 | 1791 | Смещение кромок | GWAN |  | 07:29 | 08:59 | 08:35 | 0 | 814 | 18 | EXT | Смещение кромок Наружу Величина смещения - 2.9 мм. |  | (c)
19676.239 | 5.419 | 5.382 | -5.241 | -5.278 | -17 | 55 | 27 | 0 | 5241 | 1791 |  | LWAN | CIGR | 10:13 | 10:25 | 10:20 | 37 | 88 |  | INT | Эквивалент потери металла 10%. |  | (c)
19704.27 | 0 | -0.031 | -11.415 | -11.446 | -108 | 144 | 139 | 0 |  | 1794 | Нарушение формы кольцевого шва | GWAN |  | 02:12 | 02:53 | 02:52 | 0 | 492 |  | EXT | Нарушение формы кольцевого шва |  | (c)
19704.27 | 0 | -0.033 | -11.415 | -11.448 | -1901 | -1767 | -1296 | 330 |  | 1794 | Нарушение формы кольцевого шва | GWAN |  | 09:23 | 09:44 | 11:00 | 0 | 1211 |  | EXT | Нарушение формы кольцевого шва |  | (c)
19749.04 | 0 | -0.024 | -8.538 | -8.562 | 2182 | -2007 | -2006 | 0 |  | 1798а | Нарушение формы кольцевого шва | GWAN |  | 03:16 | 03:60 | 04:00 | 0 | 545 |  | EXT | Нарушение формы кольцевого шва Аномалия находится на отводе. |  | (c)
19757.478 | 8.438 | 8.416 | -0.1 | -0.122 | -2146 | -2063 | -2104 | 84 | 90 | 1798а |  | CORR | CIGR | 03:37 | 03:51 | 03:44 | 32 | 84 | 15 | EXT |  | 0.89 | (c)
19757.578 | 0 | -0.024 | -11.697 | -11.721 | -618 | -136 | -217 | 0 |  | 1798б | Нарушение формы кольцевого шва | GWAN |  | 01:16 | 02:34 | 02:21 | 0 | 801 |  | EXT | Нарушение формы кольцевого шва Аномалия находится на отводе. |  | (c)
19769.275 | 0 | -0.056 | -1.835 | -1.891 | -416 | -216 | 102 | 0 |  | 1799а | Вышлифовка на шве | GWAN | GENE | 00:02 | 00:34 | 01:26 | 104 | 1036 | 12 | EXT | Вышлифовка на шве Аномалия находится на отводе. |  | (c)
19769.275 | 0 | 0 | -1.835 | -1.835 | 1529 | 1861 | 1930 | 1529 | 0 | 1799а | Непровар / утяжина | GWAN |  | 05:16 | 06:10 | 06:21 | 0 | 801 | 16 | INT | Непровар / утяжина Аномалия находится на отводе. |  | (c)
19806.745 | 1.18 | 0.869 | -9.985 | -10.296 | 2140 | 2192 | 2182 | 8 | 869 | 1803 |  | LWAN | GENE | 08:44 | 08:52 | 08:51 | 331 | 83 |  | INT | Эквивалент потери металла 10%. Аномалия находится на отводе. |  | (c)
19809.503 | 3.938 | 3.703 | -7.227 | -7.462 | -84 | -47 | -52 | 19 | 3703 | 1803 |  | LWAN | GENE | 02:45 | 02:51 | 02:50 | 254 | 65 |  | EXT | Эквивалент потери металла 13%. Аномалия находится на отводе. |  | (c)
19819.922 | 3.192 | 3.174 | -8.218 | -8.236 | -2081 | -1966 | -1991 | 150 | 3174 | 1804 |  | CORR | CIGR | 04:26 | 04:44 | 04:41 | 24 | 180 | 13 | EXT |  | 0.89 | (c)
19828.14 | 0 | -0.028 | -11.45 | -11.478 | -2180 | -1989 | -1391 | 50 |  | 1805 | Нарушение формы кольцевого шва | GWAN |  | 04:03 | 04:34 | 06:11 | 0 | 1578 |  | EXT | Нарушение формы кольцевого шва |  | (c)
19833.571 | 5.431 | 5.255 | -6.019 | -6.195 | 1660 | 1875 | 1812 | 268 | 5255 | 1805 |  | ARTD | GENE | 02:23 | 02:58 | 02:47 | 328 | 303 |  | EXT | Эквивалент потери металла 10%. |  | (c)
19849.845 | 0 | -0.023 | -1.485 | -1.508 | 1956 | -1999 | -1995 | 1485 |  | 1806б | Нарушение формы кольцевого шва | GWAN |  | 03:54 | 05:16 | 05:16 | 0 | 1020 |  | EXT | Нарушение формы кольцевого шва |  | (c)
19884.545 | 0 | -0.043 | -11.46 | -11.503 | 1427 | 1519 | 1700 | 257 |  | 1810 | Нарушение формы кольцевого шва | GWAN |  | 05:12 | 05:26 | 05:56 | 0 | 547 |  | EXT | Нарушение формы кольцевого шва |  | (c)
19896.005 | 0 | -0.042 | -3.46 | -3.502 | 2053 | -1336 | -1613 | 0 |  | 1811 | Нарушение формы кольцевого шва | GWAN |  | 03:34 | 06:27 | 05:43 | 0 | 1589 |  | EXT | Нарушение формы кольцевого шва |  | (c)
19905.855 | 0 | -0.048 | -10.94 | -10.988 | 237 | 613 | 633 | 237 |  | 1813 | Нарушение формы кольцевого шва | GWAN |  | 02:04 | 03:05 | 03:08 | 0 | 792 |  | EXT | Нарушение формы кольцевого шва |  | (c)
19905.855 | 0 | -0.029 | -10.94 | -10.969 | 1211 | 1496 | 1697 | 47 |  | 1813 | Нарушение формы кольцевого шва | GWAN |  | 04:41 | 05:27 | 05:60 | 0 | 973 |  | EXT | Нарушение формы кольцевого шва |  | (c)
19928.25 | 0 | -0.037 | -11.5 | -11.537 | -579 | -378 | -324 | 70 |  | 1815 | Нарушение формы кольцевого шва | GWAN |  | 09:40 | 10:12 | 10:21 | 0 | 510 |  | EXT | Нарушение формы кольцевого шва |  | (c)
19951.115 | 0 | -0.052 | -11.23 | -11.282 | 1377 | 1636 | 1671 | 1377 | 0 | 1817 | Подгиб кромки со смещением | GWAN |  | 06:49 | 07:31 | 07:37 | 0 | 588 | 23 | EXT | Подгиб кромки со смещением Величина смещения - 3.6 мм. |  | (c)
19962.858 | 0.513 | 0.506 | -10.617 | -10.624 | 1675 | -2150 | 2102 | 1675 | 506 | 1818 |  | CORR | CIGR | 07:30 | 09:13 | 08:39 | 37 | 853 | 13 | EXT |  | 0.89 | (c)
19973.057 | 10.712 | 10.683 | -0.418 | -0.447 | 841 | 1173 | 1044 | 841 | 261 | 1818 |  | CORR | GENE | 05:16 | 06:09 | 05:48 | 186 | 406 | 11 | EXT |  | 0.91 | (c)
19973.475 | 0 | -0.038 | -11.44 | -11.478 | 1439 | 1826 | 1759 | 1439 |  | 1819 | Нарушение формы кольцевого шва | GWAN |  | 06:25 | 07:27 | 07:17 | 0 | 641 |  | EXT | Нарушение формы кольцевого шва |  | (c)
19984.915 | 0 | -0.023 | -1.63 | -1.653 | -840 | -178 | -402 | 0 |  | 1820а | Нарушение формы кольцевого шва | GWAN |  | 02:00 | 03:47 | 03:11 | 0 | 874 |  | EXT | Нарушение формы кольцевого шва |  | (c)
19984.915 | 0 | 0 | -1.63 | -1.63 | 129 | 604 | 448 | 129 | 0 | 1820а | Непровар / утяжина | GWAN |  | 04:37 | 05:53 | 05:28 | 0 | 638 | 20 | INT | Непровар / утяжина Толщины: 15,7 / 16,5 мм |  | (b)
19984.915 | 0 | -0.022 | -1.63 | -1.652 | 848 | 1991 | 1822 | 848 |  | 1820а | Нарушение формы кольцевого шва | GWAN |  | 06:33 | 09:37 | 09:10 | 0 | 1947 |  | EXT | Нарушение формы кольцевого шва |  | (c)
19995.585 | 0 | -0.02 | -11.33 | -11.35 | 601 | 1001 | 1003 | 601 |  | 1820в | Нарушение формы кольцевого шва | GWAN |  | 04:03 | 05:07 | 05:08 | 0 | 805 |  | EXT | Нарушение формы кольцевого шва |  | (c)
19995.585 | 0 | -0.039 | -11.33 | -11.369 | 2182 | -1822 | -1785 | 0 |  | 1820в | Нарушение формы кольцевого шва | GWAN |  | 08:18 | 09:32 | 09:38 | 0 | 989 |  | EXT | Нарушение формы кольцевого шва |  | (c)
20006.915 | 0 | -0.029 | -11.29 | -11.319 | -1960 | -1318 | -1540 | 270 |  | 1822 | Нарушение формы кольцевого шва | GWAN |  | 08:58 | 10:42 | 10:06 | 0 | 840 |  | EXT | Нарушение формы кольцевого шва |  | (c)
20062.665 | 0 | -0.024 | -11.525 | -11.549 | 2091 | -2165 | -2075 | 1780 |  | 1827 | Нарушение формы кольцевого шва | GWAN |  | 01:23 | 01:56 | 02:11 | 0 | 589 |  | EXT | Нарушение формы кольцевого шва |  | (c)
20085.465 | 0 | -0.051 | -11.135 | -11.186 | 1524 | 1732 | 1715 | 325 |  | 1829 | Нарушение формы кольцевого шва | GWAN |  | 01:33 | 02:06 | 02:04 | 0 | 382 |  | EXT | Нарушение формы кольцевого шва Аномалия находится на отводе. |  | (c)
20087.922 | 2.457 | 2.425 | -8.678 | -8.71 | -1380 | -1160 | -1242 | 850 | 2425 | 1829 |  | CORR | GENE | 05:44 | 06:20 | 06:06 | 57 | 277 | 12 | EXT | Аномалия находится на отводе. | 0.89 | (c)
20090.545 | 5.08 | 4.977 | -6.055 | -6.158 | -1114 | -1103 | -1099 | 1084 | 4977 | 1829 | Дефект проката | MIAN | AXGR | 06:27 | 06:29 | 06:30 | 180 | 30 |  | INT | Дефект проката Эквивалент потери металла 10%. Аномалия находится на отводе. |  | (c)
20107.59 | 0 | 0 | -1.468 | -1.468 | 778 | 1103 | 1061 | 778 | 0 | 1831а | Непровар / утяжина | GWAN |  | 04:27 | 05:20 | 05:13 | 0 | 566 | 19 | INT | Непровар / утяжина Толщины: 15,7 / 16,5 мм |  | (c)
20107.59 | 0 | -0.011 | -1.468 | -1.479 | 1363 | 1706 | 1682 | 1363 |  | 1831а | Нарушение формы кольцевого шва | GWAN |  | 06:02 | 06:57 | 06:53 | 0 | 638 |  | EXT | Нарушение формы кольцевого шва |  | (c)
20107.59 | 0 | 0 | -1.468 | -1.468 | 2046 | -2132 | -1964 | 1514 | 0 | 1831а | Непровар / утяжина | GWAN |  | 07:52 | 08:38 | 09:05 | 0 | 902 | 11 | INT | Непровар / утяжина Толщины: 15,7 / 16,5 мм |  | (c)
20129.965 | 0 | -0.035 | -11.345 | -11.38 | 1896 | -2208 | 2188 | 1896 |  | 1833 | Нарушение формы кольцевого шва | GWAN |  | 02:24 | 03:21 | 03:11 | 0 | 583 |  | EXT | Нарушение формы кольцевого шва |  | (c)
20144.097 | 2.787 | 2.769 | -8.403 | -8.421 | -890 | -638 | -425 | 0 | 2769 | 1834 |  | CORR | CIGR | 08:12 | 08:52 | 09:27 | 31 | 930 | 11 | EXT |  | 0.89 | (c)
20178.351 | 3.476 | 3.438 | -7.934 | -7.972 | 1340 | 1461 | 1457 | 656 | 3438 | 1837 |  | CORR | CIGR | 04:04 | 04:24 | 04:23 | 46 | 234 | 10 | EXT |  | 0.89 | (c)
20192.993 | 6.708 | 6.576 | -4.702 | -4.834 | -35 | -35 | -21 | 7 | 4678 | 1838 |  | LWAN | AXGR | 02:44 | 02:44 | 02:46 | 156 | 28 |  | INT | Эквивалент потери металла 10%. |  | (c)
20197.695 | 0 | -0.036 | -11.775 | -11.811 | 1408 | 1780 | 1718 | 1408 |  | 1839а | Вышлифовка на шве | GWAN | GENE | 02:08 | 03:08 | 02:58 | 83 | 620 | 17 | EXT | Вышлифовка на шве |  | (c)
20197.695 | 0 | 0 | -11.775 | -11.775 | 2066 | -1945 | -2006 | 1616 | 0 | 1839а | Непровар / утяжина | GWAN |  | 03:54 | 05:07 | 04:57 | 0 | 778 | 16 | INT | Непровар / утяжина |  | (c)
20211.46 | 1.99 | 1.99 | -9.08 | -9.08 | -1468 | -1383 | -1401 | 763 | 1990 | 1840а |  | CORR | CIGR | 07:44 | 07:58 | 07:55 | 23 | 134 | 11 | EXT |  | 0.89 | (c)
20214.846 | 5.376 | 5.313 | -5.694 | -5.757 | 2149 | 2170 | 2190 | 0 | 5313 | 1840а |  | LWAN | GENE | 05:28 | 05:32 | 05:35 | 274 | 82 |  | EXT | Эквивалент потери металла 10%. |  | (c)
20220.54 | 0 | -0.029 | -10.263 | -10.292 | -858 | 708 | 153 | 858 |  | 1841а | Нарушение формы кольцевого шва | GWAN |  | 11:57 | 04:10 | 14:40 | 0 | 2021 |  | EXT | Нарушение формы кольцевого шва |  | (c)
20220.54 | 0 | 0 | -10.263 | -10.263 | 1195 | 1480 | 1609 | 207 | 0 | 1841а | Смещение кромок | GWAN |  | 05:29 | 06:15 | 06:35 | 0 | 828 | 20 | EXT | Смещение кромок Наружу Величина смещения - 3.1 мм. |  | (c)
20230.803 | 0 | 0 | -12.007 | -12.007 | -1603 | -1055 | -777 | 0 | 0 | 1841б | Непровар / утяжина | GWAN |  | 03:29 | 04:57 | 05:42 | 0 | 1650 | 13 | INT | Непровар / утяжина |  | (c)
20230.803 | 0 | -0.026 | -12.007 | -12.033 | 752 | 951 | 1071 | 752 |  | 1841б | Нарушение формы кольцевого шва | GWAN |  | 09:49 | 10:21 | 10:40 | 0 | 638 |  | EXT | Нарушение формы кольцевого шва |  | (c)
20254.15 | 0 | -0.018 | -11.485 | -11.503 | 1535 | 1643 | 1772 | 221 |  | 1844 | Нарушение формы кольцевого шва | GWAN |  | 03:54 | 04:11 | 04:32 | 0 | 474 |  | EXT | Нарушение формы кольцевого шва |  | (c)
20288.49 | 0 | -0.026 | -11.45 | -11.476 | -2197 | -2006 | -1859 | 33 |  | 1847 | Нарушение формы кольцевого шва | GWAN |  | 06:48 | 07:19 | 07:43 | 0 | 678 |  | EXT | Нарушение формы кольцевого шва |  | (c)
20299.94 | 0 | -0.036 | -10.93 | -10.966 | -366 | 341 | 158 | 0 |  | 1848 | Нарушение формы кольцевого шва | GWAN |  | 10:40 | 00:34 | 12:05 | 0 | 1047 |  | EXT | Нарушение формы кольцевого шва |  | (c)
20299.94 | 0 | -0.026 | -10.93 | -10.956 | -1870 | -1608 | -1603 | 361 |  | 1848 | Нарушение формы кольцевого шва | GWAN |  | 06:38 | 07:20 | 07:21 | 0 | 533 |  | EXT | Нарушение формы кольцевого шва |  | (c)
20322.1 | 0 | 0 | -11.175 | -11.175 | -1980 | -1846 | -1852 | 250 | 0 | 1850 | Смещение кромок | GWAN |  | 06:45 | 07:07 | 07:06 | 0 | 257 | 20 | EXT | Смещение кромок Наружу Величина смещения - 3.2 мм. |  | (c)
20322.1 | 0 | -0.016 | -11.175 | -11.191 | -1379 | -1215 | -1180 | 851 |  | 1850 | Нарушение формы кольцевого шва | GWAN |  | 08:22 | 08:49 | 08:54 | 0 | 398 |  | EXT | Нарушение формы кольцевого шва |  | (c)
20326.319 | 4.219 | 4.195 | -6.956 | -6.98 | -540 | -464 | -418 | 296 | 4195 | 1850 |  | GOUG | GENE | 10:38 | 10:50 | 10:57 | 60 | 245 | 10 | EXT | Задир. |  | (c)
20400.46 | 0 | -0.036 | -11.67 | -11.706 | -1029 | -471 | -505 | 0 |  | 1857 | Нарушение формы кольцевого шва | GWAN |  | 04:56 | 06:26 | 06:21 | 0 | 1048 |  | EXT | Нарушение формы кольцевого шва |  | (c)
20400.46 | 0 | -0.026 | -11.67 | -11.696 | 155 | 1207 | 1011 | 155 |  | 1857 | Нарушение формы кольцевого шва | GWAN |  | 08:07 | 10:57 | 10:26 | 0 | 1712 |  | EXT | Нарушение формы кольцевого шва |  | (c)
20423.47 | 0 | -0.024 | -11.555 | -11.579 | -1226 | -379 | -298 | 0 |  | 1859 | Нарушение формы кольцевого шва | GWAN |  | 01:10 | 03:27 | 03:40 | 0 | 1857 |  | INT | Нарушение формы кольцевого шва |  | (c)
20423.47 | 0 | -0.035 | -11.555 | -11.59 | 835 | 1978 | 1535 | 835 |  | 1859 | Нарушение формы кольцевого шва | GWAN |  | 06:43 | 09:47 | 08:36 | 0 | 1400 |  | INT | Нарушение формы кольцевого шва |  | (c)
20435.025 | 0 | -0.021 | -5.035 | -5.056 | -761 | -1867 | 1303 | 0 |  | 1860 | Нарушение формы кольцевого шва | GWAN |  | 00:22 | 09:24 | 05:56 | 0 | 4129 |  | EXT | Нарушение формы кольцевого шва |  | (c)
20560.09 | 0 | -0.037 | -11.175 | -11.212 | 386 | -1551 | 2129 | 386 |  | 1872 | Нарушение формы кольцевого шва | GWAN |  | 00:38 | 07:26 | 05:20 | 0 | 3485 |  | EXT | Нарушение формы кольцевого шва |  | (c)
20560.09 | 0 | 0 | -11.175 | -11.175 | -1949 | -1443 | -1600 | 1251 | 0 | 1872 | Смещение кромок | GWAN |  | 06:21 | 07:43 | 07:18 | 0 | 698 | 18 | EXT | Смещение кромок Наружу Величина смещения - 2.8 мм. |  | (c)
20578.821 | 7.556 | 7.458 | -2.774 | -2.872 | -1572 | -1496 | -1500 | 1428 | 2700 | 1873а |  | DENT | GENE | 04:59 | 05:12 | 05:11 | 172 | 144 | 0.4 | N/A | Глубина вмятины: 5 мм (0,4%). Линейка: 17 см в (746 см; 05:12 ч:мин) Аномалия находится на отводе. |  | (c)
20579.298 | 8.033 | 7.92 | -2.297 | -2.41 | -1992 | -1925 | -1889 | 1786 | 2227 | 1873а |  | ARTD | GENE | 03:52 | 04:02 | 04:08 | 183 | 207 |  | EXT | Эквивалент потери металла 12%. Аномалия находится на отводе. |  | (c)
20579.526 | 8.261 | 8.175 | -2.069 | -2.155 | -1631 | -1567 | -1567 | 1503 | 1998 | 1873а |  | DENT | GENE | 04:50 | 05:00 | 05:00 | 157 | 129 | 0.3 | N/A | Глубина вмятины: 4 мм (0,3%). Линейка: 16 см в (818 см; 05:00 ч:мин) Аномалия находится на отводе. |  | (c)
20583.94 | 0 | -0.032 | -9.27 | -9.302 | -8 | 549 | 347 | 0 |  | 1874а | Нарушение формы кольцевого шва | GWAN |  | 11:23 | 00:52 | 12:20 | 0 | 711 |  | EXT | Нарушение формы кольцевого шва |  | (c)
20583.94 | 0 | -0.034 | -9.27 | -9.304 | -1201 | -1024 | -970 | 739 |  | 1874а | Нарушение формы кольцевого шва | GWAN |  | 08:10 | 08:39 | 08:47 | 0 | 462 |  | EXT | Нарушение формы кольцевого шва |  | (c)
20584.713 | 0.773 | 0.751 | -8.497 | -8.519 | -1942 | -1901 | -1894 | 288 | 751 | 1874а |  | CORR | CIGR | 06:10 | 06:17 | 06:18 | 36 | 96 | 12 | EXT |  | 0.89 | (c)
20599.54 | 0 | 0 | -1.48 | -1.48 | 869 | 1565 | 1316 | 869 | 0 | 1875б | Непровар / утяжина | GWAN |  | 03:26 | 05:18 | 04:38 | 0 | 894 | 14 | INT | Непровар / утяжина Толщины: 15,7 / 16,5 мм |  | (c)
20599.54 | 0 | -0.019 | -1.48 | -1.499 | 1919 | -1051 | -1653 | 763 |  | 1875б | Нарушение формы кольцевого шва | GWAN |  | 06:15 | 10:16 | 08:39 | 0 | 1778 |  | EXT | Нарушение формы кольцевого шва |  | (c)
20627.14 | 0 | 0 | -11.365 | -11.365 | 2219 | -2059 | -1978 | 0 | 0 | 1878 | Смещение кромок | GWAN |  | 05:58 | 06:27 | 06:40 | 0 | 528 | 16 | EXT | Смещение кромок Наружу Аномалия находится на отводе. Величина смещения - 2.6 мм. |  | (c)
20628.645 | 1.505 | 1.425 | -9.86 | -9.94 | -2180 | -2162 | -2164 | 50 | 1425 | 1878 |  | SCC | AXGR | 06:08 | 06:11 | 06:10 | 138 | 32 | 33 | EXT | Аномалия находится в зоне сварного шва. | 1 | (a)
20636.074 | 8.934 | 8.838 | -2.431 | -2.527 | 2066 | 2085 | 2086 | 124 | 2358 | 1878 |  | SCC | AXGR | 05:33 | 05:36 | 05:36 | 169 | 41 | 22 | EXT | Аномалия находится на упругопластическом изгибе: R=445 D, максимальное растяжение на 5.9 час. | 1 | (b)
20644.669 | 6.164 | 6.101 | -5.106 | -5.169 | 1468 | 1606 | 1639 | 421 | 5075 | 1879 |  | CORR | GENE | 06:47 | 07:09 | 07:14 | 94 | 341 | 8 | EXT | Аномалия находится на упругопластическом изгибе: R=337 D, максимальное растяжение на 5.9 час. | 0.96 | (c)
20649.775 | 0 | 0 | -11.35 | -11.35 | 717 | 828 | 908 | 717 | 0 | 1880 | Смещение кромок | GWAN |  | 02:59 | 03:17 | 03:30 | 0 | 381 | 15 | EXT | Смещение кромок Наружу Величина смещения - 2.3 мм. Аномалия находится на упругопластическом изгибе: R=332 D, максимальное растяжение на 5.9 час. |  | (c)
20649.775 | 0 | 0 | -11.35 | -11.35 | -1911 | -1796 | -1734 | 320 | 0 | 1880 | Смещение кромок | GWAN |  | 07:55 | 08:13 | 08:23 | 0 | 353 | 16 | EXT | Смещение кромок Наружу Величина смещения - 2.6 мм. Аномалия находится на упругопластическом изгибе: R=332 D, максимальное растяжение на 5.9 час. |  | (c)
20649.775 | 0 | 0 | -11.35 | -11.35 | -1347 | -1008 | -1078 | 809 | 0 | 1880 | Смещение кромок | GWAN |  | 09:26 | 10:20 | 10:09 | 0 | 538 | 17 | EXT | Смещение кромок Вовнутрь Величина смещения - 2.6 мм. Аномалия находится на упругопластическом изгибе: R=332 D, максимальное растяжение на 5.9 час. |  | (c)
20661.125 | 0 | -0.027 | -10.845 | -10.872 | 1006 | 1640 | 1801 | 0 |  | 1881 | Нарушение формы кольцевого шва | GWAN |  | 00:14 | 01:56 | 02:22 | 0 | 1589 |  | EXT | Нарушение формы кольцевого шва |  | (c)
20661.125 | 0 | 0 | -10.845 | -10.845 | -1309 | -1168 | -1094 | 879 | 0 | 1881 | Смещение кромок | GWAN |  | 05:60 | 06:23 | 06:35 | 0 | 430 | 20 | EXT | Смещение кромок Вовнутрь Величина смещения - 3.1 мм. |  | (c)
20682.89 | 0 | -0.036 | -11.24 | -11.276 | 49 | 367 | 399 | 49 |  | 1883 | Нарушение формы кольцевого шва | GWAN |  | 02:55 | 03:46 | 03:52 | 0 | 702 |  | EXT | Нарушение формы кольцевого шва |  | (c)
20694.13 | 0 | -0.028 | -7.035 | -7.063 | 1256 | 1860 | 1786 | 0 |  | 1884 | Нарушение формы кольцевого шва | GWAN |  | 02:41 | 04:19 | 04:07 | 0 | 1060 |  | EXT | Нарушение формы кольцевого шва |  | (c)
20694.13 | 0 | -0.026 | -7.035 | -7.061 | -1736 | -1355 | -1369 | 495 |  | 1884 | Нарушение формы кольцевого шва | GWAN |  | 06:39 | 07:40 | 07:38 | 0 | 733 |  | EXT | Нарушение формы кольцевого шва |  | (c)
20694.13 | 0 | -0.038 | -7.035 | -7.073 | -578 | -431 | -380 | 181 |  | 1884 | Нарушение формы кольцевого шва | GWAN |  | 09:45 | 10:09 | 10:17 | 0 | 397 |  | EXT | Нарушение формы кольцевого шва |  | (c)
20716.927 | 0.237 | 0.206 | -11.128 | -11.159 | 1119 | 1337 | 1314 | 721 | 206 | 1887 | Дефект проката | MIAN | GENE | 05:14 | 05:49 | 05:46 | 80 | 390 |  | INT | Дефект проката Эквивалент потери металла 12%. Аномалия находится на упругопластическом изгибе: R=536 D, максимальное растяжение на 0.2 час. |  | (c)
20717.348 | 0.658 | 0.565 | -10.707 | -10.8 | 1116 | 1337 | 1327 | 692 | 565 | 1887 | Дефект проката | MIAN | GENE | 05:14 | 05:49 | 05:48 | 147 | 423 |  | INT | Дефект проката Эквивалент потери металла 10%. Аномалия находится на упругопластическом изгибе: R=516 D, максимальное растяжение на 0.2 час. |  | (c)
20728.055 | 0 | 0 | -11.355 | -11.355 | 667 | 829 | 849 | 667 | 0 | 1888 | Смещение кромок | GWAN |  | 02:03 | 02:29 | 02:32 | 0 | 364 | 21 | EXT | Смещение кромок Наружу Величина смещения - 3.3 мм. Аномалия находится на упругопластическом изгибе: R=364 D, максимальное растяжение на 0.2 час. |  | (c)
20739.41 | 0 | 0 | -11.25 | -11.25 | -1731 | -1445 | -1482 | 499 | 0 | 1889 | Смещение кромок | GWAN |  | 04:45 | 05:31 | 05:25 | 0 | 499 | 16 | EXT | Смещение кромок Наружу Аномалия находится на отводе. Величина смещения - 2.5 мм. |  | (c)
20747.157 | 7.747 | 7.733 | -3.503 | -3.517 | 627 | 665 | 673 | 627 | 3483 | 1889 |  | GOUG | CIGR | 11:05 | 11:12 | 11:13 | 34 | 92 | 14 | EXT | Аномалия находится на отводе. Задир. |  | (c)
20747.933 | 8.523 | 8.508 | -2.727 | -2.742 | 642 | 688 | 686 | 642 | 2710 | 1889 |  | GOUG | CIGR | 11:08 | 11:15 | 11:15 | 32 | 86 | 12 | EXT | Аномалия находится на отводе. Задир. |  | (c)
20762.08 | 0 | 0 | -3.917 | -3.917 | 859 | 1687 | 1432 | 224 | 0 | 1891а | Смещение кромок | GWAN |  | 04:27 | 06:40 | 05:59 | 0 | 1147 | 15 | EXT | Смещение кромок Наружу Величина смещения - 2.3 мм. Аномалия находится на упругопластическом изгибе: R=350 D, максимальное растяжение на 7.7 час. |  | (c)
20762.08 | 0 | 0 | -3.917 | -3.917 | 2173 | -2096 | -2006 | 0 | 0 | 1891а | Смещение кромок | GWAN |  | 07:59 | 08:30 | 08:45 | 0 | 564 | 17 | EXT | Смещение кромок Наружу Величина смещения - 2.7 мм. Аномалия находится на упругопластическом изгибе: R=350 D, максимальное растяжение на 7.7 час. |  | (c)
20765.997 | 0 | -0.03 | -7.493 | -7.523 | 777 | 1561 | 1387 | 233 |  | 1891б | Нарушение формы кольцевого шва | GWAN |  | 02:57 | 05:04 | 04:36 | 0 | 1221 |  | EXT | Нарушение формы кольцевого шва Аномалия находится на упругопластическом изгибе: R=324 D, максимальное растяжение на 7.3 час. |  | (c)
20765.997 | 0 | -0.038 | -7.493 | -7.531 | -1474 | -1149 | -1039 | 603 |  | 1891б | Вышлифовка на шве | GWAN | GENE | 08:54 | 09:46 | 10:04 | 58 | 871 | 17 | EXT | Вышлифовка на шве Аномалия находится на упругопластическом изгибе: R=324 D, максимальное растяжение на 7.3 час. |  | (c)
20784.84 | 0 | 0 | -6.325 | -6.325 | 1104 | 1785 | 1564 | 208 | 0 | 1893 | Смещение кромок | GWAN |  | 00:17 | 02:07 | 01:31 | 0 | 919 | 16 | EXT | Смещение кромок Наружу Величина смещения - 2.4 мм. Аномалия находится на упругопластическом изгибе: R=692 D, максимальное растяжение на 4.7 час. |  | (c)
20806.79 | 0 | -0.036 | -4.89 | -4.926 | -899 | -618 | -662 | 426 |  | 1896 | Нарушение формы кольцевого шва | GWAN |  | 07:52 | 08:38 | 08:30 | 0 | 473 |  | EXT | Нарушение формы кольцевого шва |  | (c)
20820.289 | 2.659 | 2.085 | -8.796 | -9.37 | 1878 | 1956 | 1956 | 196 | 2085 | 1898 |  | SCC | GENE | 06:46 | 06:58 | 06:58 | 888 | 156 | 15 | EXT |  | 1 | (b)
20822.269 | 4.639 | 4.203 | -6.816 | -7.252 | 2125 | 2182 | 2176 | 4 | 4203 | 1898 |  | SCC | GENE | 07:26 | 07:35 | 07:34 | 908 | 102 | 21 | EXT | Аномалия находится в зоне сварного шва. | 1 | (b)
20823.828 | 6.198 | 5.815 | -5.257 | -5.64 | 1936 | 1993 | 1984 | 199 | 5113 | 1898 |  | SCC | GENE | 06:55 | 07:04 | 07:03 | 527 | 95 | 15 | EXT |  | 1 | (b)
20883.325 | 9.135 | 9.113 | -2.19 | -2.212 | -260 | -180 | -188 | 115 | 2188 | 1903 |  | CORR | CIGR | 06:33 | 06:46 | 06:45 | 24 | 145 | 12 | EXT |  | 0.89 | (c)
20908.17 | 11.46 | 11.412 | -0.09 | -0.138 | 1243 | 1253 | 1258 | 958 | 42 | 1905 | Металлургический дефект | MIAN | AXGR | 05:50 | 05:52 | 05:53 | 96 | 30 |  | INT | Металлургический дефект Эквивалент потери металла 10%. |  | (c)
20908.26 | 0 | -0.032 | -11.3 | -11.332 | -1757 | -1521 | -1514 | 473 |  | 1906 | Нарушение формы кольцевого шва | GWAN |  | 09:43 | 10:21 | 10:22 | 0 | 486 |  | EXT | Нарушение формы кольцевого шва |  | (c)
20919.56 | 0 | -0.044 | -11.29 | -11.334 | 1095 | 1526 | 1413 | 499 |  | 1907 | Нарушение формы кольцевого шва | GWAN |  | 02:51 | 04:01 | 03:43 | 0 | 637 |  | EXT | Нарушение формы кольцевого шва |  | (c)
20975.465 | 0 | 0 | -11.45 | -11.45 | 343 | 865 | 691 | 343 | 0 | 1912 | Смещение кромок | GWAN |  | 00:58 | 02:22 | 01:54 | 0 | 696 | 15 | EXT | Смещение кромок Наружу Аномалия находится на отводе. Величина смещения - 2.3 мм. |  | (c)
20979.219 | 3.754 | 3.73 | -7.696 | -7.72 | -1133 | -1107 | -1105 | 1077 | 3730 | 1912 |  | DENT | PITT | 08:60 | 09:04 | 09:04 | 46 | 55 | 0.4 | N/A | Глубина вмятины: 5 мм (0,4%). Линейка: 5 см в (373 см; 09:04 ч:мин) Аномалия находится на отводе. |  | (c)
20995.611 | 8.696 | 8.594 | -2.779 | -2.881 | -1870 | -1652 | -1540 | 360 | 2739 | 1913 |  | CORR | GENE | 04:11 | 04:47 | 05:05 | 142 | 661 | 11 | EXT |  | 0.9 | (c)
20998.39 | 0 | -0.022 | -10.875 | -10.897 | 716 | 1069 | 1140 | 667 |  | 1914 | Нарушение формы кольцевого шва | GWAN |  | 03:37 | 04:34 | 04:45 | 0 | 847 |  | EXT | Нарушение формы кольцевого шва |  | (c)
20998.39 | 0 | -0.021 | -10.875 | -10.896 | -1397 | -1209 | -498 | 402 |  | 1914 | Нарушение формы кольцевого шва | GWAN |  | 09:56 | 10:26 | 12:21 | 0 | 1799 |  | EXT | Нарушение формы кольцевого шва |  | (c)
21009.265 | 0 | -0.031 | -11.235 | -11.266 | 854 | 1149 | 1259 | 565 |  | 1915 | Нарушение формы кольцевого шва | GWAN |  | 02:29 | 03:17 | 03:34 | 0 | 812 |  | EXT | Нарушение формы кольцевого шва |  | (c)
21009.265 | 0 | 0 | -11.235 | -11.235 | -1474 | -1007 | -1012 | 550 | 0 | 1915 | Смещение кромок | GWAN |  | 08:13 | 09:29 | 09:28 | 0 | 923 | 17 | EXT | Смещение кромок Вовнутрь Величина смещения - 2.7 мм. |  | (c)
21020.5 | 0 | -0.045 | -11.395 | -11.44 | 846 | 1205 | 1226 | 625 |  | 1916 | Нарушение формы кольцевого шва | GWAN |  | 00:28 | 01:26 | 01:29 | 0 | 760 |  | EXT | Нарушение формы кольцевого шва |  | (c)
21065.645 | 0 | -0.046 | -11.395 | -11.441 | 362 | 979 | 1419 | 362 |  | 1920 | Нарушение формы кольцевого шва | GWAN |  | 08:44 | 10:23 | 11:34 | 0 | 2113 |  | EXT | Нарушение формы кольцевого шва Аномалия находится на отводе. |  | (c)
21065.79 | 0.145 | 0.137 | -11.25 | -11.258 | -1120 | -933 | -1010 | 900 | 137 | 1920 |  | CORR | CIGR | 04:45 | 05:15 | 05:02 | 20 | 220 | 12 | EXT | Аномалия находится на отводе. | 0.89 | (c)
21088.385 | 0 | 0 | -11.34 | -11.34 | 1416 | 1641 | 1565 | 517 | 0 | 1922 | Смещение кромок | GWAN |  | 02:35 | 03:12 | 02:59 | 0 | 297 | 16 | EXT | Смещение кромок Вовнутрь Величина смещения - 2.5 мм. |  | (c)
21088.385 | 0 | 0 | -11.34 | -11.34 | 1937 | 2120 | 2087 | 0 | 0 | 1922 | Смещение кромок | GWAN |  | 03:59 | 04:29 | 04:24 | 0 | 301 | 21 | EXT | Смещение кромок Наружу Величина смещения - 3.3 мм. |  | (c)
21097.668 | 9.283 | 9.263 | -2.057 | -2.077 | -1697 | -1516 | -1561 | 534 | 2031 | 1922 |  | CORR | CIGR | 06:13 | 06:42 | 06:35 | 46 | 271 | 12 | EXT |  | 0.89 | (c)
21098.982 | 10.597 | 10.57 | -0.743 | -0.77 | 1498 | 1587 | 1561 | 606 | 735 | 1922 |  | CORR | CIGR | 02:48 | 03:03 | 02:59 | 35 | 126 | 11 | EXT |  | 0.89 | (c)
21100.61 | 0.885 | 0.843 | -9.696 | -9.738 | -648 | -631 | -630 | 612 | 843 | 1923а | Металлургический дефект | MIAN | AXGR | 07:39 | 07:42 | 07:42 | 77 | 36 |  | INT | Металлургический дефект Эквивалент потери металла 10%. |  | (c)
21110.306 | 0 | -0.028 | -1.481 | -1.509 | 573 | 1149 | 1058 | 573 |  | 1923б | Нарушение формы кольцевого шва | GWAN |  | 00:18 | 01:51 | 01:36 | 0 | 969 |  | EXT | Нарушение формы кольцевого шва |  | (c)
21110.306 | 0 | -0.008 | -1.481 | -1.489 | -2090 | -1824 | -1557 | 1024 |  | 1923б | Нарушение формы кольцевого шва | GWAN |  | 05:08 | 05:51 | 06:34 | 0 | 1066 |  | INT | Нарушение формы кольцевого шва |  | (c)
21111.787 | 0 | -0.029 | -10.833 | -10.862 | 1035 | -2077 | 2062 | 0 |  | 1924а | Нарушение формы кольцевого шва | GWAN |  | 02:52 | 06:30 | 05:38 | 0 | 2054 |  | EXT | Нарушение формы кольцевого шва |  | (c)
21111.787 | 0 | -0.033 | -10.833 | -10.866 | -1090 | -636 | -608 | 126 |  | 1924а | Нарушение формы кольцевого шва | GWAN |  | 09:09 | 10:22 | 10:27 | 0 | 964 |  | EXT | Нарушение формы кольцевого шва |  | (c)
21122.62 | 0 | -0.031 | -11.37 | -11.401 | 1170 | 1457 | 1449 | 503 |  | 1925 | Нарушение формы кольцевого шва | GWAN |  | 00:27 | 01:13 | 01:12 | 0 | 557 |  | EXT | Нарушение формы кольцевого шва |  | (c)
21133.99 | 0 | -0.029 | -11.375 | -11.404 | 1059 | 1771 | 1553 | 184 |  | 1926 | Нарушение формы кольцевого шва | GWAN |  | 03:08 | 05:03 | 04:28 | 0 | 988 |  | EXT | Нарушение формы кольцевого шва |  | (c)
21133.99 | 0 | -0.022 | -11.375 | -11.397 | -2013 | -1725 | -1704 | 217 |  | 1926 | Нарушение формы кольцевого шва | GWAN |  | 06:52 | 07:39 | 07:42 | 0 | 618 |  | EXT | Нарушение формы кольцевого шва |  | (c)
21133.99 | 0 | -0.012 | -11.375 | -11.387 | -1060 | -521 | -657 | 253 |  | 1926 | Нарушение формы кольцевого шва | GWAN |  | 09:26 | 10:53 | 10:31 | 0 | 806 |  | EXT | Нарушение формы кольцевого шва |  | (c)
21167.915 | 0 | -0.024 | -11.03 | -11.054 | 1487 | -1495 | -1622 | 0 |  | 1929 | Нарушение формы кольцевого шва | GWAN |  | 01:03 | 05:02 | 04:42 | 0 | 2703 |  | EXT | Нарушение формы кольцевого шва |  | (c)
21183.42 | 4.475 | 4.365 | -6.94 | -7.05 | -801 | -749 | -685 | 569 | 4365 | 1930 |  | DENT | GENE | 03:31 | 03:39 | 03:49 | 187 | 232 | 0.4 | N/A | Глубина вмятины: 6 мм (0,4%). Линейка: 19 см в (437 см; 03:39 ч:мин) Аномалия находится на упругопластическом изгибе. |  | (c)
21197.157 | 6.797 | 6.709 | -4.258 | -4.346 | -1548 | -1413 | -1479 | 1409 | 4202 | 1931 |  | DENT | GENE | 06:14 | 06:36 | 06:25 | 144 | 139 | 0.2 | N/A | Глубина вмятины: 3 мм (0,2%). Линейка: 14 см в (671 см; 06:36 ч:мин) Аномалия находится на упругопластическом изгибе. |  | (c)
21233.951 | 0 | -0.016 | -1.601 | -1.617 | -704 | -249 | 122 | 0 |  | 1934б | Нарушение формы кольцевого шва | GWAN |  | 03:05 | 04:18 | 05:18 | 0 | 1652 |  | INT | Нарушение формы кольцевого шва |  | (c)
21233.951 | 0 | 0 | -1.601 | -1.601 | -36 | 371 | 454 | 0 | 0 | 1934б | Непровар / утяжина | GWAN |  | 04:53 | 05:58 | 06:12 | 0 | 981 | 10 | INT | Непровар / утяжина Толщины: 15,7 / 16,5 мм |  | (c)
21235.552 | 0 | -0.016 | -10.783 | -10.799 | 700 | 1527 | 1641 | 700 |  | 1935а | Нарушение формы кольцевого шва | GWAN |  | 02:31 | 04:44 | 05:03 | 0 | 1881 |  | INT | Нарушение формы кольцевого шва |  | (c)
21242.092 | 6.54 | 6.505 | -4.243 | -4.278 | 1655 | 1683 | 1688 | 1655 | 4193 | 1935а |  | DENT | GENE | 05:05 | 05:09 | 05:10 | 85 | 66 | 0.2 | N/A | Глубина вмятины: 3 мм (0,2%). Линейка: 9 см в (651 см; 05:09 ч:мин) |  | (c)
21291.595 | 0 | -0.024 | -11.21 | -11.234 | 430 | 584 | 1191 | 278 |  | 1940 | Нарушение формы кольцевого шва | GWAN |  | 11:08 | 11:33 | 13:11 | 0 | 1523 |  | EXT | Нарушение формы кольцевого шва |  | (c)
21317.324 | 3.294 | 3.217 | -7.996 | -8.073 | 1664 | 1806 | 1865 | 165 | 3217 | 1942 |  | CORR | GENE | 05:28 | 05:51 | 06:00 | 77 | 402 | 14 | EXT |  | 0.89 | (c)
21336.34 | 0 | -0.03 | -11.35 | -11.38 | -1029 | -557 | -680 | 330 |  | 1944 | Нарушение формы кольцевого шва | GWAN |  | 09:52 | 11:08 | 10:48 | 0 | 699 |  | EXT | Нарушение формы кольцевого шва |  | (c)
21370.4 | 0 | -0.038 | -11.41 | -11.448 | -1505 | -912 | -911 | 318 |  | 1947 | Нарушение формы кольцевого шва | GWAN |  | 05:24 | 06:60 | 06:60 | 0 | 1187 |  | EXT | Нарушение формы кольцевого шва Аномалия находится на упругопластическом изгибе: R=506 D, максимальное растяжение на 6.4 час. |  | (c)
21393.085 | 0 | -0.032 | -11.195 | -11.227 | -417 | -8 | 91 | 0 |  | 1949 | Нарушение формы кольцевого шва | GWAN |  | 01:55 | 03:01 | 03:17 | 0 | 1014 |  | EXT | Нарушение формы кольцевого шва Аномалия находится на отводе. |  | (c)
21393.085 | 0 | -0.042 | -11.195 | -11.237 | 2061 | -2168 | -2159 | 1919 |  | 1949 | Нарушение формы кольцевого шва | GWAN |  | 08:35 | 09:12 | 09:13 | 0 | 482 |  | EXT | Нарушение формы кольцевого шва Аномалия находится на отводе. |  | (c)
21441.343 | 3.313 | 2.633 | -7.547 | -8.227 | -1193 | -1014 | -1060 | 926 | 2633 | 1954 |  | CORR | GENE | 08:36 | 09:05 | 08:57 | 989 | 267 | 11 | EXT | Аномалия находится на упругопластическом изгибе: R=461 D, максимальное растяжение на 5.2 час. | 0.97 | (c)
21442.363 | 4.333 | 3.57 | -6.527 | -7.29 | -1097 | -1011 | -1037 | 977 | 3570 | 1954 |  | CORR | GENE | 08:51 | 09:05 | 09:01 | 1413 | 120 | 12 | EXT | Аномалия находится на упругопластическом изгибе: R=496 D, максимальное растяжение на 5.2 час. | 0.98 | (c)
21505.885 | 0 | -0.044 | -10.885 | -10.929 | -1886 | -1491 | -1553 | 345 |  | 1960 | Нарушение формы кольцевого шва | GWAN |  | 07:54 | 08:58 | 08:48 | 0 | 666 |  | EXT | Нарушение формы кольцевого шва |  | (c)
21516.77 | 0 | -0.026 | -11.41 | -11.436 | 1168 | 1702 | 1779 | 0 |  | 1961 | Нарушение формы кольцевого шва | GWAN |  | 01:14 | 02:41 | 02:53 | 0 | 1221 |  | EXT | Нарушение формы кольцевого шва |  | (c)
21528.18 | 0 | -0.03 | -8.7 | -8.73 | 324 | 1685 | 1207 | 141 |  | 1962 | Нарушение формы кольцевого шва | GWAN |  | 02:20 | 05:59 | 04:42 | 0 | 1765 |  | EXT | Нарушение формы кольцевого шва |  | (c)
21528.18 | 0 | -0.031 | -8.7 | -8.731 | -1264 | -574 | -620 | 24 |  | 1962 | Нарушение формы кольцевого шва | GWAN |  | 10:04 | 11:55 | 11:48 | 0 | 1288 |  | EXT | Нарушение формы кольцевого шва |  | (c)
21546.946 | 7.501 | 7.453 | -3.299 | -3.347 | -42 | -42 | -23 | 3 | 3168 | 1964 |  | LWAN | AXGR | 05:47 | 05:47 | 05:50 | 179 | 39 |  | INT | Эквивалент потери металла 10%. |  | (c)
21556.867 | 6.622 | 6.61 | -4.863 | -4.875 | -5 | 6 | 26 | 0 | 4614 | 1965 |  | LWAN | GENE | 07:20 | 07:21 | 07:25 | 261 | 62 |  | INT | Эквивалент потери металла 10%. |  | (c)
21561.73 | 0 | 0 | -10.95 | -10.95 | 2058 | -2229 | -2004 | 1605 | 0 | 1966 | Смещение кромок | GWAN |  | 06:57 | 07:25 | 08:02 | 0 | 798 | 15 | EXT | Смещение кромок Наружу Величина смещения - 2.4 мм. |  | (c)
21565.513 | 3.783 | 3.748 | -7.167 | -7.202 | 1375 | 1528 | 1507 | 1375 | 3748 | 1966 |  | CORR | CIGR | 05:07 | 05:32 | 05:28 | 36 | 264 | 11 | EXT |  | 0.89 | (c)
21581.067 | 8.387 | 8.365 | -2.928 | -2.95 | 310 | 862 | 784 | 310 | 2897 | 1967 |  | CORR | GENE | 00:18 | 01:47 | 01:34 | 53 | 948 | 10 | EXT |  | 0.89 | (c)
21583.513 | 10.833 | 10.828 | -0.482 | -0.487 | -1582 | -541 | -905 | 229 | 451 | 1967 |  | CORR | CIGR | 07:13 | 10:01 | 09:02 | 36 | 1353 | 11 | EXT |  | 0.89 | (c)
21591.866 | 7.871 | 7.861 | -3.614 | -3.624 | -12 | 533 | 488 | 0 | 3596 | 1968 |  | ARTD | CIGR | 02:57 | 04:25 | 04:18 | 28 | 999 |  | EXT | Эквивалент потери металла 10%. |  | (c)
21595.48 | 0 | -0.02 | -11.285 | -11.305 | 806 | 1005 | 1033 | 806 |  | 1969 | Нарушение формы кольцевого шва | GWAN |  | 00:06 | 00:39 | 00:43 | 0 | 454 |  | EXT | Нарушение формы кольцевого шва |  | (c)
21595.48 | 0 | -0.019 | -11.285 | -11.304 | 1645 | -937 | -1390 | 0 |  | 1969 | Нарушение формы кольцевого шва | GWAN |  | 02:22 | 07:25 | 06:12 | 0 | 2851 |  | EXT | Нарушение формы кольцевого шва |  | (c)
21629.42 | 0 | -0.029 | -11.42 | -11.449 | 1243 | 1754 | 1763 | 0 |  | 1972 | Нарушение формы кольцевого шва | GWAN |  | 05:35 | 06:57 | 06:59 | 0 | 1039 |  | EXT | Нарушение формы кольцевого шва Аномалия находится на упругопластическом изгибе: R=706 D, максимальное растяжение на 6.6 час. |  | (c)
21629.42 | 0 | -0.024 | -11.42 | -11.444 | -1134 | -853 | -277 | 580 |  | 1972 | Нарушение формы кольцевого шва | GWAN |  | 11:11 | 11:57 | 13:30 | 0 | 1714 |  | EXT | Нарушение формы кольцевого шва Аномалия находится на упругопластическом изгибе: R=706 D, максимальное растяжение на 6.6 час. |  | (c)
21652.185 | 0 | -0.024 | -11.21 | -11.234 | 772 | 961 | 978 | 772 |  | 1974 | Нарушение формы кольцевого шва | GWAN |  | 02:17 | 02:48 | 02:51 | 0 | 412 |  | EXT | Нарушение формы кольцевого шва |  | (c)
21674.89 | 0 | -0.033 | -10.37 | -10.403 | -1537 | -1273 | -1249 | 694 |  | 1976 | Нарушение формы кольцевого шва | GWAN |  | 09:05 | 09:48 | 09:52 | 0 | 576 |  | EXT | Нарушение формы кольцевого шва |  | (c)
21696.69 | 0 | -0.024 | -11.51 | -11.534 | 1510 | 1682 | -1259 | 0 |  | 1978 | Нарушение формы кольцевого шва | GWAN |  | 04:12 | 04:40 | 08:45 | 0 | 3384 |  | EXT | Нарушение формы кольцевого шва |  | (c)
21712.438 | 4.238 | 4.12 | -6.787 | -6.905 | -1341 | -1194 | -1260 | 1179 | 4120 | 1979 |  | DENT | GENE | 05:26 | 05:50 | 05:39 | 180 | 162 | 0.8 | N/A | Глубина вмятины: 11 мм (0,8%). Линейка: 18 см в (412 см; 05:50 ч:мин) |  | (c)
21741.99 | 0 | -0.033 | -11.335 | -11.368 | 999 | 1756 | 1599 | 999 |  | 1982 | Нарушение формы кольцевого шва | GWAN |  | 00:05 | 02:07 | 01:42 | 0 | 1201 |  | EXT | Нарушение формы кольцевого шва |  | (c)
21765.023 | 0.638 | 0.528 | -10.697 | -10.807 | -1475 | -1115 | -680 | 0 | 528 | 1984 |  | ARTD | GENE | 06:58 | 07:56 | 09:07 | 219 | 1591 |  | EXT | Эквивалент потери металла 14%. |  | (c)
21810.06 | 0 | -0.055 | -11.32 | -11.375 | -1094 | -767 | -637 | 181 |  | 1988 | Нарушение формы кольцевого шва | GWAN |  | 11:58 | 00:51 | 13:12 | 0 | 913 |  | EXT | Нарушение формы кольцевого шва |  | (c)
21821.38 | 0 | -0.044 | -11.47 | -11.514 | -1289 | -693 | -889 | 488 |  | 1989 | Нарушение формы кольцевого шва | GWAN |  | 08:35 | 10:11 | 09:39 | 0 | 802 |  | EXT | Нарушение формы кольцевого шва |  | (c)
21832.85 | 0 | 0 | -11.475 | -11.475 | 1459 | 1810 | 1696 | 297 | 0 | 1990 | Смещение кромок | GWAN |  | 05:36 | 06:32 | 06:14 | 0 | 475 | 20 | EXT | Смещение кромок Наружу Величина смещения - 3.1 мм. |  | (c)
21843.687 | 10.837 | 10.772 | -0.638 | -0.703 | 947 | 1009 | 993 | 947 | 497 | 1990 | Металлургический дефект | MIAN | GENE | 04:13 | 04:23 | 04:21 | 206 | 92 |  | INT | Металлургический дефект Эквивалент потери металла 10%. |  | (c)
21878.11 | 10.805 | 10.777 | -0.845 | -0.873 | 520 | 604 | 664 | 520 | 834 | 1993 |  | CORR | CIGR | 05:25 | 05:39 | 05:49 | 39 | 288 | 10 | EXT |  | 0.89 | (c)
21885.782 | 6.827 | 6.389 | -4.223 | -4.661 | -1891 | -1826 | -1824 | 340 | 3926 | 1994 |  | ARTD | GENE | 07:52 | 08:02 | 08:02 | 735 | 134 |  | EXT | Эквивалент потери металла 10%. |  | (c)
21899.689 | 9.684 | 9.65 | -1.721 | -1.755 | -1558 | -475 | -744 | 0 | 1623 | 1995 |  | ARTD | GENE | 06:55 | 09:50 | 09:06 | 132 | 1629 |  | EXT | Вышлифовка глубиной 10%. От изолировочной машины. |  | (c)
21909.232 | 7.822 | 7.799 | -3.578 | -3.601 | 1739 | 1870 | 1815 | 340 | 3541 | 1996 |  | CORR | GENE | 06:16 | 06:37 | 06:28 | 60 | 151 | 10 | EXT |  | 0.89 | (c)
21921.548 | 8.738 | 8.73 | -2.622 | -2.63 | 2209 | 2222 | 2223 | 0 | 2618 | 1997 |  | LWAN | CISL | 03:06 | 03:08 | 03:08 | 12 | 29 |  | EXT | Эквивалент потери металла 8%. |  | (c)
21935.57 | 0.11 | 0.091 | -9.101 | -9.12 | 230 | 430 | 715 | 230 | 91 | 1999а |  | CORR | CIGR | 02:14 | 02:46 | 03:32 | 37 | 970 | 11 | EXT |  | 0.89 | (c)
21944.671 | 0 | -0.041 | -11.956 | -11.997 | 495 | 905 | 882 | 495 |  | 1999б | Нарушение формы кольцевого шва | GWAN |  | 11:33 | 00:40 | 12:36 | 0 | 775 |  | EXT | Нарушение формы кольцевого шва |  | (c)
21944.671 | 0 | 0 | -11.956 | -11.956 | 2147 | -2187 | -2052 | 1789 | 0 | 1999б | Непровар / утяжина | GWAN |  | 03:60 | 04:20 | 04:42 | 0 | 525 | 16 | INT | Непровар / утяжина Толщины: 15,7 / 16,5 мм |  | (c)
21944.671 | 0 | -0.01 | -11.956 | -11.966 | 1633 | -1256 | -1808 | 788 |  | 1999б | Нарушение формы кольцевого шва | GWAN |  | 02:37 | 06:51 | 05:22 | 0 | 2040 |  | INT | Нарушение формы кольцевого шва |  | (c)
21956.627 | 0 | -0.03 | -11.519 | -11.549 | 975 | 1147 | 1346 | 975 |  | 2000а | Нарушение формы кольцевого шва | GWAN |  | 09:01 | 09:29 | 10:01 | 0 | 742 |  | EXT | Нарушение формы кольцевого шва Аномалия находится на отводе. |  | (c)
21958.829 | 2.202 | 2.139 | -9.317 | -9.38 | -1933 | -1897 | -1895 | 1858 | 2139 | 2000а |  | DENT | GENE | 01:12 | 01:17 | 01:18 | 107 | 75 | 0.4 | N/A | Глубина вмятины: 6 мм (0,4%). Линейка: 11 см в (214 см; 01:17 ч:мин) Аномалия находится на отводе. |  | (c)
21962.683 | 6.056 | 5.47 | -5.463 | -6.049 | -768 | -676 | -487 | 207 | 4890 | 2000а |  | GOUG | GENE | 04:20 | 04:35 | 05:05 | 1159 | 561 | 7 | EXT | Аномалия находится на отводе. Зона задиров. |  | (c)
21964.864 | 8.237 | 7.811 | -3.282 | -3.708 | -32 | -13 | -18 | 3 | 3208 | 2000а |  | LWAN | AXGR | 06:18 | 06:21 | 06:21 | 500 | 29 |  | EXT | Эквивалент потери металла 10%. Аномалия находится на отводе. |  | (c)
21967.485 | 10.858 | 8.88 | -0.661 | -2.639 | -1125 | -395 | -733 | 340 | 598 | 2000а |  | GOUG | GENE | 03:22 | 05:20 | 04:25 | 2041 | 784 | 7 | EXT | Аномалия находится на отводе. Зона задиров. |  | (c)
22003.225 | 0 | -0.037 | -11.091 | -11.128 | -1711 | -1557 | -1496 | 520 |  | 2005а | Вышлифовка на шве | GWAN | GENE | 10:04 | 10:29 | 10:38 | 67 | 430 | 13 | EXT | Вышлифовка на шве Аномалия находится на упругопластическом изгибе: R=810 D, максимальное растяжение на 6.1 час. |  | (c)
22024.665 | 10.349 | 10.262 | -0.984 | -1.071 | 982 | 1038 | 1019 | 982 | 873 | 2006а |  | CORR | GENE | 04:49 | 04:58 | 04:55 | 198 | 75 | 12 | EXT |  | 0.91 | (c)
22025.467 | 11.151 | 11.126 | -0.182 | -0.207 | 916 | 997 | 978 | 916 | 174 | 2006а |  | CORR | CIGR | 04:38 | 04:51 | 04:48 | 33 | 124 | 12 | EXT |  | 0.89 | (c)
22033.45 | 7.801 | 7.689 | -3.29 | -3.402 | -1553 | -1450 | -1427 | 678 | 3209 | 2007а |  | DENT | GENE | 06:29 | 06:45 | 06:49 | 193 | 251 | 0.7 | N/A | Глубина вмятины: 10 мм (0,7%). Линейка: 19 см в (769 см; 06:45 ч:мин) |  | (c)
22036.74 | 0 | 0 | -11.393 | -11.393 | -489 | -427 | -351 | 213 | 0 | 2008а | Смещение кромок | GWAN |  | 11:59 | 00:09 | 12:21 | 0 | 277 | 16 | EXT | Смещение кромок Наружу Величина смещения - 2.6 мм. |  | (c)
22036.74 | 0 | 0 | -11.393 | -11.393 | 1023 | 1287 | 1218 | 817 | 0 | 2008а | Смещение кромок | GWAN |  | 04:03 | 04:45 | 04:34 | 0 | 390 | 16 | EXT | Смещение кромок Наружу Величина смещения - 2.6 мм. |  | (c)
22036.74 | 0 | 0 | -11.393 | -11.393 | 1627 | -1662 | -2179 | 0 | 0 | 2008а | Смещение кромок | GWAN |  | 05:40 | 08:49 | 07:26 | 0 | 1310 | 15 | EXT | Смещение кромок Наружу Величина смещения - 2.4 мм. |  | (c)
22041.959 | 5.219 | 5.182 | -6.174 | -6.211 | 2049 | 2113 | 2134 | 11 | 5182 | 2008а |  | CORR | GENE | 06:48 | 06:59 | 07:02 | 157 | 171 | 20 | EXT |  | 0.92 | (c)
22042.594 | 5.854 | 5.832 | -5.539 | -5.561 | 1452 | 1494 | 1520 | 642 | 5527 | 2008а |  | CORR | CIGR | 05:12 | 05:19 | 05:23 | 34 | 137 | 12 | EXT |  | 0.89 | (c)
22044.081 | 7.341 | 7.325 | -4.052 | -4.068 | 580 | 618 | 621 | 580 | 4034 | 2008а |  | GOUG | CIGR | 02:51 | 02:58 | 02:58 | 34 | 82 | 13 | EXT | Задир. |  | (c)
22055.343 | 7.21 | 7.201 | -3.71 | -3.719 | 1482 | 1505 | 1503 | 1482 | 3701 | 2009а |  | GOUG | CIGR | 05:12 | 05:16 | 05:15 | 18 | 42 | 7 | EXT | Задир. |  | (c)
22056.344 | 8.211 | 8.197 | -2.709 | -2.723 | 1490 | 1511 | 1518 | 1490 | 2700 | 2009а |  | GOUG | CIGR | 05:13 | 05:17 | 05:18 | 23 | 56 | 7 | EXT | Задир. |  | (c)
22088.644 | 7.819 | 7.542 | -3.351 | -3.628 | 392 | 443 | 542 | 392 | 3272 | 2012 |  | GOUG | GENE | 08:48 | 08:56 | 09:12 | 356 | 299 | 7 | EXT | Зона задиров. Аномалия находится на упругопластическом изгибе: R=585 D, максимальное растяжение на 6.2 час. |  | (c)
22089.659 | 8.834 | 8.817 | -2.336 | -2.353 | -1406 | -1299 | -1326 | 1245 | 2322 | 2012 |  | GOUG | CIGR | 03:57 | 04:15 | 04:10 | 31 | 161 | 10 | EXT | Задир. Аномалия находится на упругопластическом изгибе: R=670 D, максимальное растяжение на 6 час. |  | (c)
22094.606 | 2.611 | 1.782 | -8.634 | -9.463 | -504 | -472 | -286 | 67 | 1782 | 2013 |  | GOUG | GENE | 08:51 | 08:56 | 09:26 | 1123 | 437 | 7 | EXT | Зона задиров. |  | (c)
22109.963 | 6.723 | 6.714 | -4.497 | -4.506 | -391 | -210 | -245 | 98 | 4475 | 2014 |  | CORR | CIGR | 11:50 | 00:19 | 12:13 | 31 | 293 | 10 | EXT |  | 0.89 | (c)
22111.158 | 7.918 | 7.751 | -3.302 | -3.469 | 2205 | -2064 | -2002 | 1747 | 3149 | 2014 |  | DENT | GENE | 06:49 | 07:20 | 07:30 | 320 | 509 | 0.5 | N/A | Глубина вмятины: 7 мм (0,5%). Линейка: 32 см в (775 см; 07:20 ч:мин) |  | (c)
22142.793 | 5.623 | 5.61 | -5.607 | -5.62 | 742 | 742 | 813 | 742 | 5598 | 2017 |  | GOUG | CIGR | 00:16 | 00:16 | 00:27 | 22 | 143 | 7 | EXT | Задир. |  | (c)
22142.799 | 5.629 | 5.574 | -5.601 | -5.656 | 787 | 846 | 843 | 787 | 5555 | 2017 |  | DENT | GENE | 00:23 | 00:33 | 00:32 | 101 | 111 | 0.5 | N/A | Глубина вмятины: 7 мм (0,5%). Линейка: 10 см в (557 см; 00:33 ч:мин) Аномалия находится вблизи дефекта потери металла. |  | (c)
22178.305 | 7.06 | 7.049 | -4.32 | -4.331 | -1535 | -1482 | -1428 | 695 | 4301 | 2020 |  | CORR | CIGR | 05:07 | 05:16 | 05:25 | 30 | 214 | 11 | EXT | Аномалия находится на отводе. | 0.89 | (c)
22185.32 | 2.695 | 2.684 | -8.32 | -8.331 | 1227 | 1255 | 1269 | 920 | 2684 | 2021 |  | GOUG | CIGR | 05:25 | 05:29 | 05:31 | 21 | 84 | 7 | EXT | Задир. |  | (c)
22194.386 | 0.746 | 0.712 | -10.724 | -10.758 | -719 | -664 | -662 | 604 | 712 | 2022 |  | ARTD | GENE | 11:19 | 11:28 | 11:29 | 79 | 115 |  | EXT | Эквивалент потери металла 15%. |  | (c)
22194.402 | 0.762 | 0.705 | -10.708 | -10.765 | -77 | -62 | -56 | 35 | 705 | 2022 |  | LWAN | AXGR | 01:03 | 01:06 | 01:07 | 117 | 42 |  | EXT | Эквивалент потери металла 10%. |  | (c)
22195.619 | 1.979 | 1.94 | -9.491 | -9.53 | -740 | -669 | -668 | 597 | 1940 | 2022 |  | ARTD | GENE | 11:16 | 11:28 | 11:28 | 75 | 143 |  | EXT | Эквивалент потери металла 10%. |  | (c)
22195.634 | 1.994 | 1.922 | -9.476 | -9.548 | -77 | -65 | -56 | 34 | 1922 | 2022 |  | LWAN | AXGR | 01:03 | 01:05 | 01:07 | 175 | 43 |  | EXT | Эквивалент потери металла 13%. |  | (c)
22251.862 | 1.632 | 1.597 | -9.673 | -9.708 | -1862 | -1749 | -1745 | 369 | 1597 | 2027 |  | CORR | CIGR | 05:03 | 05:21 | 05:22 | 42 | 234 | 10 | EXT | Аномалия находится на отводе. | 0.89 | (c)
22253.297 | 3.067 | 2.778 | -8.238 | -8.527 | 2141 | 2163 | 2165 | 41 | 2778 | 2027 | Дефект проката | MIAN | GENE | 03:49 | 03:52 | 03:53 | 889 | 49 |  | INT | Дефект проката Эквивалент потери металла 10%. Аномалия находится на отводе. |  | (c)
22255.25 | 5.02 | 4.886 | -6.285 | -6.419 | -767 | -339 | -92 | 0 | 4886 | 2027 |  | ARTD | GENE | 07:59 | 09:09 | 09:48 | 716 | 1349 |  | EXT | Эквивалент потери металла 10%. Аномалия находится на отводе. От изолировочной машины. |  | (c)
22259.118 | 8.888 | 8.724 | -2.417 | -2.581 | -1329 | -1128 | -1109 | 888 | 2254 | 2027 |  | DENT | GENE | 06:29 | 07:01 | 07:04 | 327 | 441 | 0.4 | N/A | Глубина вмятины: 6 мм (0,4%). Линейка: 33 см в (872 см; 07:01 ч:мин) Аномалия находится на отводе. |  | (c)
22263.218 | 1.683 | 1.662 | -9.722 | -9.743 | -1288 | -1235 | -1230 | 942 | 1662 | 2028 |  | CORR | CIGR | 10:27 | 10:35 | 10:36 | 41 | 117 | 11 | EXT |  | 0.89 | (c)
22263.98 | 2.445 | 2.253 | -8.96 | -9.152 | -1287 | -1211 | -1185 | 944 | 2253 | 2028 |  | CORR | GENE | 10:27 | 10:39 | 10:43 | 356 | 203 | 17 | EXT |  | 0.96 | (c)
22272.94 | 0 | -0.031 | -11.746 | -11.777 | 22 | 200 | 258 | 22 |  | 2029а | Вышлифовка на шве | GWAN | GENE | 00:40 | 01:09 | 01:18 | 71 | 471 | 15 | EXT | Вышлифовка на шве |  | (c)
22272.94 | 0 | 0 | -11.746 | -11.746 | 747 | 1244 | 1027 | 747 | 0 | 2029а | Смещение кромок | GWAN |  | 02:37 | 03:58 | 03:23 | 0 | 561 | 15 | EXT | Смещение кромок Толщины: 15,7 / 16,5 мм Вовнутрь Величина смещения - 2.4 мм. |  | (c)
22291.16 | 6.474 | 6.4 | -4.5 | -4.574 | 976 | 1126 | 1088 | 976 | 4408 | 2030а |  | DENT | GENE | 05:11 | 05:35 | 05:29 | 166 | 223 | 0.4 | N/A | Глубина вмятины: 6 мм (0,4%). Линейка: 17 см в (640 см; 05:35 ч:мин) Аномалия находится на упругопластическом изгибе. |  | (c)
22295.66 | 0 | 0 | -11.305 | -11.305 | 1886 | -2167 | -2197 | 0 | 0 | 2031 | Смещение кромок | GWAN |  | 02:57 | 04:03 | 03:58 | 0 | 758 | 18 | EXT | Смещение кромок Наружу Величина смещения - 2.8 мм. Аномалия находится на упругопластическом изгибе: R=280 D, максимальное растяжение на 0.7 час. |  | (c)
22334.433 | 5.283 | 5.261 | -5.677 | -5.699 | -2151 | -2070 | -2105 | 79 | 5261 | 2034 |  | CORR | CIGR | 05:56 | 06:09 | 06:03 | 22 | 92 | 12 | EXT |  | 0.89 | (c)
22340.71 | 0.6 | 0.427 | -11.025 | -11.198 | -2163 | -1867 | -1925 | 1686 | 427 | 2035 |  | CORR | GENE | 05:12 | 06:00 | 05:51 | 198 | 477 | 12 | EXT |  | 0.91 | (c)
22341.111 | 1.001 | 0.937 | -10.624 | -10.688 | -2009 | -1720 | -1695 | 1381 | 937 | 2035 |  | CORR | GENE | 05:37 | 06:24 | 06:28 | 137 | 628 | 11 | EXT |  | 0.9 | (c)
22403.15 | 2.835 | 2.74 | -3.945 | -4.04 | 1471 | 1546 | 1572 | 557 | 2740 | 2041 |  | DENT | GENE | 03:03 | 03:16 | 03:20 | 326 | 202 | 0.4 | N/A | Глубина вмятины: 5 мм (0,4%). Линейка: 33 см в (274 см; 03:16 ч:мин) |  | (c)
22431.886 | 1.881 | 1.79 | -9.509 | -9.6 | 84 | 91 | 96 | 84 | 1790 | 2044 |  | CORR | AXGR | 03:06 | 03:08 | 03:08 | 159 | 24 | 13 | EXT |  | 0.9 | (c)
22433.475 | 3.47 | 3.442 | -7.92 | -7.948 | -117 | 0 | 16 | 0 | 3442 | 2044 |  | CORR | CIGR | 02:34 | 02:53 | 02:55 | 43 | 265 | 10 | EXT |  | 0.89 | (c)
22442.28 | 0.885 | 0.865 | -10.37 | -10.39 | 2122 | 2220 | -2212 | 0 | 865 | 2045 |  | CORR | GENE | 05:47 | 06:03 | 06:08 | 50 | 254 | 11 | EXT |  | 0.89 | (c)
22453.606 | 0.956 | 0.849 | -10.359 | -10.466 | -1699 | -1686 | -1681 | 531 | 849 | 2046 |  | CORR | AXGR | 07:02 | 07:04 | 07:05 | 199 | 37 | 10 | EXT |  | 0.91 | (c)
22520.759 | 0 | -0.021 | -11.47 | -11.491 | -1247 | -826 | -961 | 676 |  | 2052 | Нарушение формы кольцевого шва | GWAN |  | 05:41 | 06:49 | 06:27 | 0 | 571 |  | EXT | Нарушение формы кольцевого шва Аномалия находится на упругопластическом изгибе: R=462 D, максимальное растяжение на 8.1 час. |  | (c)
22531.006 | 10.247 | 10.097 | -1.223 | -1.373 | -1072 | -956 | -831 | 590 | 1104 | 2052 |  | DENT | GENE | 06:09 | 06:28 | 06:48 | 269 | 482 | 0.6 | N/A | Глубина вмятины: 9 мм (0,6%). Линейка: 27 см в (1010 см; 06:28 ч:мин) Аномалия находится на упругопластическом изгибе. |  | (c)
22540.639 | 8.41 | 8.287 | -3.19 | -3.313 | -1031 | -774 | -761 | 492 | 3096 | 2053 |  | DENT | GENE | 05:26 | 06:08 | 06:10 | 217 | 539 | 0.8 | N/A | Глубина вмятины: 12 мм (0,8%). Линейка: 22 см в (829 см; 06:08 ч:мин) Аномалия находится на упругопластическом изгибе. |  | (c)
22568.745 | 2.876 | 2.749 | -7.719 | -7.846 | -2227 | -2096 | -2030 | 4 | 2749 | 2056 |  | DENT | GENE | 05:51 | 06:12 | 06:23 | 458 | 394 | 0.6 | N/A | Глубина вмятины: 8 мм (0,6%). Линейка: 46 см в (275 см; 06:12 ч:мин) Аномалия находится вблизи продольного шва. |  | (c)
22569.358 | 3.489 | 3.336 | -7.106 | -7.259 | 2227 | -2090 | -2017 | 0 | 3336 | 2056 |  | DENT | GENE | 05:50 | 06:13 | 06:25 | 359 | 435 | 0.5 | N/A | Глубина вмятины: 7 мм (0,5%). Линейка: 36 см в (334 см; 06:13 ч:мин) Аномалия находится вблизи продольного шва. |  | (c)
22587.534 | 0 | -0.028 | -11.325 | -11.353 | 307 | 572 | 647 | 307 |  | 2058 | Нарушение формы кольцевого шва | GWAN |  | 02:11 | 02:53 | 03:06 | 0 | 681 |  | EXT | Нарушение формы кольцевого шва |  | (c)
22587.534 | 0 | -0.037 | -11.325 | -11.362 | -790 | -526 | -518 | 245 |  | 2058 | Нарушение формы кольцевого шва | GWAN |  | 11:14 | 11:56 | 11:58 | 0 | 545 |  | EXT | Нарушение формы кольцевого шва |  | (c)
22612.111 | 1.842 | 1.738 | -9.303 | -9.407 | 52 | 219 | 187 | 52 | 1738 | 2060 |  | CORR | GENE | 09:21 | 09:48 | 09:43 | 147 | 271 | 11 | EXT | Аномалия находится на отводе. | 0.9 | (c)
22622.095 | 0.681 | 0.661 | -10.624 | -10.644 | -1842 | -1767 | -1760 | 388 | 661 | 2061 |  | GOUG | CIGR | 08:08 | 08:20 | 08:21 | 35 | 164 | 19 | EXT | Задир. |  | (c)
22622.447 | 1.033 | 0.98 | -10.272 | -10.325 | -1775 | -1685 | -1625 | 455 | 980 | 2061 |  | GOUG | GENE | 08:19 | 08:33 | 08:43 | 1277 | 300 | 10 | EXT | Зона задиров. |  | (c)
22631.577 | 10.163 | 10.149 | -1.142 | -1.156 | -1553 | -1506 | -1503 | 678 | 1125 | 2061 |  | CORR | CIGR | 08:55 | 09:02 | 09:03 | 31 | 100 | 11 | EXT | Аномалия находится на упругопластическом изгибе: R=495 D, максимальное растяжение на 6.6 час. | 0.89 | (c)
22649.091 | 5.032 | 5.02 | -6.118 | -6.13 | -538 | -451 | -344 | 150 | 5020 | 2063 |  | CORR | CIGR | 05:36 | 05:50 | 06:07 | 30 | 388 | 10 | EXT |  | 0.89 | (c)
22650.344 | 6.285 | 6.27 | -4.865 | -4.88 | -295 | -158 | -193 | 90 | 4833 | 2063 |  | CORR | CIGR | 06:15 | 06:37 | 06:31 | 47 | 206 | 13 | EXT |  | 0.89 | (c)
22737.034 | 2.185 | 2.152 | -9.27 | -9.303 | -1573 | -1428 | -1478 | 658 | 2152 | 2071 |  | CORR | CIGR | 09:03 | 09:27 | 09:19 | 45 | 189 | 12 | EXT |  | 0.89 | (c)
22746.304 | 0 | -0.021 | -11.33 | -11.351 | -126 | -88 | -43 | 0 |  | 2072 | Вышлифовка на шве | GWAN | CIGR | 01:54 | 02:01 | 02:08 | 33 | 166 | 10 | EXT | Вышлифовка на шве |  | (c)
22746.304 | 0 | 0 | -11.33 | -11.33 | 230 | 473 | 388 | 230 | 0 | 2072 | Смещение кромок | GWAN |  | 02:52 | 03:31 | 03:17 | 0 | 315 | 16 | EXT | Смещение кромок Наружу Величина смещения - 2.5 мм. |  | (c)
22746.304 | 0 | 0 | -11.33 | -11.33 | -2016 | -1698 | -1794 | 214 | 0 | 2072 | Смещение кромок | GWAN |  | 08:49 | 09:41 | 09:25 | 0 | 444 | 19 | EXT | Смещение кромок Наружу Величина смещения - 3 мм. |  | (c)
22754.442 | 8.138 | 8.122 | -3.192 | -3.208 | 1564 | 1622 | 1619 | 557 | 3184 | 2072 |  | CORR | CIGR | 06:27 | 06:37 | 06:36 | 24 | 110 | 12 | EXT |  | 0.89 | (c)
22759.153 | 1.519 | 1.482 | -9.581 | -9.618 | 1974 | -2211 | 2140 | 0 | 1482 | 2073 |  | CORR | GENE | 05:49 | 06:33 | 06:15 | 53 | 331 | 10 | EXT |  | 0.89 | (c)
22760.783 | 3.149 | 3.131 | -7.951 | -7.969 | 2149 | -2159 | -2203 | 0 | 3131 | 2073 |  | CORR | CIGR | 06:17 | 06:42 | 06:34 | 36 | 217 | 12 | EXT |  | 0.89 | (c)
22764.595 | 6.961 | 6.727 | -4.139 | -4.373 | 2172 | 2199 | 2196 | 10 | 3670 | 2073 |  | CORR | GENE | 06:21 | 06:25 | 06:24 | 703 | 49 | 10 | EXT |  | 0.95 | (c)
22765.283 | 7.649 | 7.629 | -3.451 | -3.471 | -2216 | -2064 | -2094 | 15 | 3432 | 2073 |  | CORR | CIGR | 06:32 | 06:57 | 06:52 | 39 | 243 | 12 | EXT |  | 0.89 | (c)
22765.528 | 7.894 | 7.837 | -3.206 | -3.263 | 2034 | -2123 | 2211 | 0 | 3176 | 2073 |  | CORR | GENE | 05:58 | 06:47 | 06:27 | 87 | 354 | 10 | EXT |  | 0.89 | (c)
22771.702 | 2.968 | 2.956 | -8.362 | -8.374 | -695 | -632 | -642 | 590 | 2956 | 2074 |  | CORR | CIGR | 06:02 | 06:12 | 06:10 | 27 | 105 | 10 | EXT |  | 0.89 | (c)
22772.472 | 3.738 | 3.691 | -7.592 | -7.639 | -554 | -486 | -461 | 368 | 3691 | 2074 |  | CORR | GENE | 06:24 | 06:35 | 06:39 | 71 | 187 | 10 | EXT |  | 0.89 | (c)
22774.88 | 6.146 | 6.049 | -5.184 | -5.281 | -229 | -155 | -168 | 107 | 5067 | 2074 |  | CORR | GENE | 07:17 | 07:29 | 07:27 | 214 | 122 | 10 | EXT |  | 0.91 | (c)
22776.015 | 7.281 | 7.066 | -4.049 | -4.264 | -455 | -305 | -349 | 243 | 3833 | 2074 |  | CORR | GENE | 06:40 | 07:05 | 06:58 | 431 | 212 | 10 | EXT |  | 0.93 | (c)
22777.39 | 8.656 | 8.272 | -2.674 | -3.058 | -80 | -58 | -61 | 42 | 1996 | 2074 |  | CORR | AXGR | 07:41 | 07:44 | 07:44 | 1062 | 38 | 10 | EXT |  | 0.96 | (c)
22779.805 | 11.071 | 10.519 | -0.259 | -0.811 | -108 | -51 | -73 | 39 | 56 | 2074 |  | CORR | GENE | 07:36 | 07:46 | 07:42 | 755 | 69 | 10 | EXT |  | 0.95 | (c)
22802.809 | 0 | 0 | -11.38 | -11.38 | 394 | 444 | 478 | 394 | 0 | 2077 |  | GWAN |  | 00:08 | 00:16 | 00:21 | 0 | 169 |  | EXT | Подбивка кромок величиной 6 мм. |  | (c)
22884.754 | 0 | -0.02 | -11.36 | -11.38 | 338 | 499 | 636 | 338 |  | 2085 | Нарушение формы кольцевого шва | GWAN |  | 03:12 | 03:38 | 04:00 | 0 | 597 |  | EXT | Нарушение формы кольцевого шва |  | (c)
22884.754 | 0 | 0 | -11.36 | -11.36 | 1203 | 1453 | 1393 | 648 | 0 | 2085 | Смещение кромок | GWAN |  | 05:32 | 06:12 | 06:02 | 0 | 380 | 16 | EXT | Смещение кромок Вовнутрь Величина смещения - 2.6 мм. |  | (c)
22884.754 | 0 | -0.028 | -11.36 | -11.388 | -1630 | -936 | -763 | 103 |  | 2085 | Нарушение формы кольцевого шва | GWAN |  | 09:54 | 11:46 | 12:14 | 0 | 1733 |  | EXT | Нарушение формы кольцевого шва |  | (c)
22907.529 | 0 | -0.026 | -11.495 | -11.521 | -1504 | -575 | -768 | 33 |  | 2087 | Нарушение формы кольцевого шва | GWAN |  | 09:53 | 00:23 | 11:52 | 0 | 1471 |  | EXT | Нарушение формы кольцевого шва |  | (c)
22907.529 | 0 | -0.011 | -11.495 | -11.506 | 1123 | 1646 | 1808 | 1123 |  | 2087 | Нарушение формы кольцевого шва | GWAN |  | 04:57 | 06:22 | 06:48 | 0 | 1369 |  | EXT | Нарушение формы кольцевого шва |  | (c)
22930.384 | 0 | -0.02 | -10.895 | -10.915 | 1316 | 1966 | 1641 | 1316 |  | 2089 | Нарушение формы кольцевого шва | GWAN |  | 06:51 | 08:36 | 07:44 | 0 | 651 |  | EXT | Нарушение формы кольцевого шва Аномалия находится на отводе. |  | (c)
22930.384 | 0 | 0 | -10.895 | -10.895 | -1609 | -1466 | -1342 | 1076 | 0 | 2089 | Смещение кромок | GWAN |  | 10:59 | 11:22 | 11:42 | 0 | 533 | 15 | EXT | Смещение кромок Наружу Аномалия находится на отводе. Величина смещения - 2.8 мм. |  | (c)
22942.753 | 1.474 | 1.145 | -9.776 | -10.105 | 17 | 55 | 109 | 17 | 1145 | 2090 |  | GOUG | GENE | 02:30 | 02:36 | 02:45 | 434 | 183 | 9 | EXT | Аномалия находится на отводе. Задир. |  | (c)
22942.994 | 1.715 | 1.703 | -9.535 | -9.547 | -264 | -194 | -205 | 147 | 1703 | 2090 |  | GOUG | CIGR | 01:45 | 01:56 | 01:54 | 52 | 117 | 9 | EXT | Аномалия находится на отводе. Задир. |  | (c)
22945.64 | 4.361 | 3.983 | -6.889 | -7.267 | -273 | -271 | -177 | 82 | 3983 | 2090 |  | GOUG | GENE | 01:43 | 01:43 | 01:59 | 742 | 191 | 9 | EXT | Аномалия находится на отводе. Зона задиров. |  | (c)
22956.735 | 4.206 | 4.148 | -7.044 | -7.102 | -710 | -57 | -177 | 0 | 4148 | 2091 |  | CORR | GENE | 04:31 | 06:16 | 05:57 | 172 | 1067 | 10 | EXT |  | 0.9 | (c)
22962.25 | 9.721 | 9.71 | -1.529 | -1.54 | -1209 | -1155 | -1153 | 1098 | 1513 | 2091 |  | GOUG | CIGR | 03:10 | 03:19 | 03:19 | 27 | 111 | 18 | EXT | Задир. |  | (c)
22963.339 | 10.81 | 10.795 | -0.44 | -0.455 | -606 | 778 | 219 | 0 | 255 | 2091 |  | CORR | GENE | 04:47 | 08:31 | 07:01 | 200 | 1651 | 10 | EXT |  | 0.9 | (c)
22963.755 | 11.226 | 11.076 | -0.024 | -0.174 | -435 | -269 | 144 | 0 | 24 | 2091 |  | CORR | GENE | 05:15 | 05:42 | 06:48 | 150 | 1158 | 11 | EXT |  | 0.9 | (c)
22967.487 | 3.708 | 3.585 | -7.252 | -7.375 | 568 | 649 | 676 | 568 | 3585 | 2092 |  | DENT | GENE | 06:32 | 06:45 | 06:49 | 295 | 215 | 0.3 | N/A | Глубина вмятины: 4 мм (0,3%). Линейка: 30 см в (359 см; 06:45 ч:мин) |  | (c)
22968.479 | 4.7 | 4.683 | -6.26 | -6.277 | -877 | -799 | -803 | 728 | 4683 | 2092 |  | CORR | CIGR | 02:38 | 02:51 | 02:50 | 28 | 149 | 11 | EXT |  | 0.89 | (c)
22968.55 | 4.771 | 4.685 | -6.189 | -6.275 | 231 | 268 | 324 | 231 | 4685 | 2092 |  | CORR | GENE | 05:37 | 05:43 | 05:52 | 133 | 185 | 10 | EXT |  | 0.9 | (c)
22972.647 | 8.868 | 8.834 | -2.092 | -2.126 | 758 | 898 | 870 | 758 | 2049 | 2092 |  | CORR | GENE | 07:02 | 07:25 | 07:20 | 77 | 225 | 10 | EXT |  | 0.89 | (c)
22973.789 | 10.01 | 9.965 | -0.95 | -0.995 | 618 | 850 | 828 | 618 | 881 | 2092 |  | CORR | GENE | 06:40 | 07:17 | 07:14 | 114 | 420 | 12 | EXT |  | 0.89 | (c)
22991.781 | 5.527 | 5.448 | -5.668 | -5.747 | 1059 | 1175 | 1172 | 1059 | 5448 | 2094 |  | GOUG | GENE | 00:24 | 00:43 | 00:43 | 91 | 225 | 11 | EXT | Аномалия находится на отводе. Зона задиров. |  | (c)
22993.955 | 7.701 | 7.246 | -3.494 | -3.949 | 959 | 1107 | 1113 | 959 | 3402 | 2094 |  | GOUG | GENE | 00:08 | 00:32 | 00:33 | 547 | 308 | 13 | EXT | Аномалия находится на отводе. Зона задиров. |  | (c)
23023.113 | 3.114 | 3.09 | -8.541 | -8.565 | 775 | 847 | 839 | 775 | 3090 | 2097 |  | CORR | CIGR | 05:39 | 05:50 | 05:49 | 32 | 129 | 12 | EXT | Аномалия находится на отводе. | 0.89 | (c)
23025.209 | 5.21 | 5.182 | -6.445 | -6.473 | -111 | -60 | -67 | 23 | 5182 | 2097 |  | CORR | GENE | 03:16 | 03:24 | 03:23 | 58 | 88 | 10 | EXT | Аномалия находится на отводе. | 0.89 | (c)
23029.037 | 9.038 | 9.027 | -2.617 | -2.628 | 1493 | 1549 | 1542 | 1493 | 2603 | 2097 |  | CORR | CIGR | 07:34 | 07:44 | 07:42 | 25 | 99 | 10 | EXT | Аномалия находится на отводе. | 0.89 | (c)
23039.432 | 7.778 | 7.768 | -3.557 | -3.567 | 210 | 258 | 252 | 210 | 3545 | 2098 |  | GOUG | CIGR | 04:01 | 04:09 | 04:07 | 22 | 84 | 9 | EXT | Аномалия находится на отводе. Задир. |  | (c)
23041.019 | 9.365 | 9.326 | -1.97 | -2.009 | 385 | 503 | 516 | 385 | 1928 | 2098 | Дефект проката | MIAN | GENE | 04:29 | 04:48 | 04:50 | 81 | 262 |  | INT | Дефект проката Эквивалент потери металла 11%. Аномалия находится на отводе. |  | (c)
23057.984 | 0 | -0.03 | -11.595 | -11.625 | 974 | 1089 | 1100 | 974 | 0 | 2101 | Внутришовный дефект | GWAN |  | 11:47 | 00:05 | 12:07 | 0 | 254 | 14 | MID | Внутришовный дефект Аномалия находится на отводе. Аномалия находится на упругопластическом изгибе: R=479 D, максимальное растяжение на 5.5 час. |  | (c)
23069.579 | 0 | 0 | -10.35 | -10.35 | 352 | 725 | 672 | 352 | 0 | 2102 | Смещение кромок | GWAN |  | 05:27 | 06:27 | 06:18 | 0 | 641 | 15 | EXT | Смещение кромок Наружу Аномалия находится на отводе. Величина смещения - 2.8 мм. |  | (c)
23077.239 | 7.66 | 7.644 | -2.69 | -2.706 | -691 | -643 | -640 | 589 | 2673 | 2102 |  | CORR | CIGR | 02:38 | 02:46 | 02:47 | 33 | 102 | 10 | EXT |  | 0.89 | (c)
23077.586 | 8.007 | 7.988 | -2.343 | -2.362 | -359 | -264 | -274 | 188 | 2308 | 2102 |  | GOUG | CIGR | 03:32 | 03:47 | 03:46 | 54 | 171 | 10 | EXT | Задир. |  | (c)
23091.044 | 0 | -0.028 | -11.43 | -11.458 | 708 | -1862 | 1836 | 708 |  | 2104 | Нарушение формы кольцевого шва | GWAN |  | 02:30 | 07:35 | 05:32 | 0 | 2255 |  | EXT | Нарушение формы кольцевого шва |  | (c)
23091.044 | 0 | -0.034 | -11.43 | -11.464 | -834 | -273 | -275 | 284 |  | 2104 | Нарушение формы кольцевого шва | GWAN |  | 10:21 | 11:52 | 11:51 | 0 | 1119 |  | EXT | Нарушение формы кольцевого шва |  | (c)
23113.628 | 0.644 | 0.625 | -10.441 | -10.46 | 188 | 352 | 299 | 188 | 625 | 2106 |  | CORR | CIGR | 07:07 | 07:33 | 07:24 | 26 | 222 | 15 | EXT | Аномалия находится на упругопластическом изгибе: R=525 D, максимальное растяжение на 7.2 час. | 0.89 | (c)
23117.308 | 4.324 | 4.315 | -6.761 | -6.77 | -378 | -340 | -329 | 279 | 4315 | 2106 |  | CORR | CIGR | 05:35 | 05:41 | 05:43 | 24 | 100 | 10 | EXT | Аномалия находится на упругопластическом изгибе: R=480 D, максимальное растяжение на 7.4 час. | 0.89 | (c)
23123.677 | 10.693 | 10.673 | -0.392 | -0.412 | 1168 | 1192 | 1207 | 1168 | 313 | 2106 |  | CORR | GENE | 09:45 | 09:49 | 09:51 | 99 | 78 | 11 | EXT | Аномалия находится на упругопластическом изгибе: R=514 D, максимальное растяжение на 8 час. | 0.89 | (c)
23138.814 | 3.405 | 3.266 | -7.85 | -7.989 | 1799 | 1931 | 1918 | 1799 | 3266 | 2108 |  | GOUG | GENE | 08:41 | 09:02 | 09:00 | 385 | 239 | 9 | EXT | Аномалия находится на отводе. Задир. |  | (c)
23143.534 | 8.125 | 8.096 | -3.13 | -3.159 | 613 | 1131 | 955 | 613 | 3041 | 2108 |  | CORR | GENE | 05:29 | 06:53 | 06:25 | 118 | 683 | 10 | EXT | Аномалия находится на отводе. | 0.89 | (c)
23147.258 | 0.594 | 0.553 | -10.826 | -10.867 | -457 | -264 | -331 | 204 | 553 | 2109 |  | CORR | CIGR | 07:52 | 08:24 | 08:13 | 55 | 254 | 10 | EXT |  | 0.89 | (c)
23148.713 | 2.049 | 2.036 | -9.371 | -9.384 | 1947 | 1987 | 2000 | 1947 | 2036 | 2109 |  | CORR | CIGR | 02:21 | 02:27 | 02:29 | 30 | 106 | 10 | EXT |  | 0.89 | (c)
23148.888 | 2.224 | 2.157 | -9.196 | -9.263 | -382 | -317 | -146 | 0 | 2157 | 2109 |  | CORR | GENE | 08:05 | 08:15 | 08:43 | 86 | 472 | 12 | EXT |  | 0.89 | (c)
23149.125 | 2.461 | 2.449 | -8.959 | -8.971 | -846 | -774 | -765 | 684 | 2449 | 2109 |  | CORR | CIGR | 06:50 | 07:01 | 07:03 | 35 | 163 | 13 | EXT |  | 0.89 | (c)
23149.624 | 2.96 | 2.921 | -8.46 | -8.499 | 195 | 449 | 378 | 195 | 2921 | 2109 |  | CORR | GENE | 09:38 | 10:19 | 10:07 | 70 | 365 | 10 | EXT |  | 0.89 | (c)
23151.408 | 4.744 | 4.716 | -6.676 | -6.704 | -237 | -100 | -135 | 33 | 4716 | 2109 |  | CORR | GENE | 08:28 | 08:50 | 08:44 | 90 | 204 | 10 | EXT |  | 0.89 | (c)
23152.016 | 5.352 | 5.333 | -6.068 | -6.087 | -1019 | -775 | -866 | 713 | 5333 | 2109 |  | CORR | GENE | 06:22 | 07:01 | 06:47 | 57 | 306 | 14 | EXT |  | 0.89 | (c)
23154.892 | 8.228 | 8.213 | -3.192 | -3.207 | 647 | 686 | 692 | 647 | 3173 | 2109 |  | CORR | CIGR | 10:51 | 10:57 | 10:58 | 34 | 89 | 10 | EXT |  | 0.89 | (c)
23184.27 | 1.536 | 1.523 | -8.58 | -8.593 | -30 | 49 | 35 | 0 | 1523 | 2112ба |  | CORR | CIGR | 06:56 | 07:08 | 07:06 | 32 | 131 | 13 | EXT |  | 0.89 | (c)
23192.85 | 0 | -0.016 | -11.454 | -11.47 | -1475 | -885 | -994 | 513 |  | 2113а | Нарушение формы кольцевого шва | GWAN |  | 04:12 | 05:47 | 05:30 | 0 | 962 |  | EXT | Нарушение формы кольцевого шва |  | (c)
23192.85 | 0 | -0.037 | -11.454 | -11.491 | 86 | 935 | 721 | 86 |  | 2113а | Нарушение формы кольцевого шва | GWAN |  | 08:24 | 10:41 | 10:06 | 0 | 1269 |  | EXT | Нарушение формы кольцевого шва |  | (c)
23207.19 | 2.886 | 2.868 | -7.989 | -8.007 | 193 | 324 | 319 | 193 | 2868 | 2114а |  | CORR | CIGR | 04:23 | 04:44 | 04:43 | 30 | 252 | 10 | EXT | Аномалия находится на отводе. | 0.89 | (c)
23208.074 | 3.77 | 3.446 | -7.105 | -7.429 | -375 | 237 | 418 | 0 | 3446 | 2114а |  | CORR | GENE | 02:51 | 04:30 | 04:59 | 397 | 1587 | 13 | EXT | Аномалия находится на отводе. | 0.94 | (c)
23213.62 | 9.316 | 9.159 | -1.559 | -1.716 | -261 | 190 | 483 | 0 | 1511 | 2114а |  | CORR | GENE | 03:10 | 04:22 | 05:10 | 205 | 1489 | 10 | EXT | Аномалия находится на отводе. | 0.9 | (c)
23213.934 | 9.63 | 9.508 | -1.245 | -1.367 | 529 | 1192 | 1195 | 529 | 1117 | 2114а |  | CORR | GENE | 05:17 | 07:04 | 07:05 | 250 | 1332 | 11 | EXT | Аномалия находится на отводе. | 0.91 | (c)
23214.244 | 9.94 | 9.901 | -0.935 | -0.974 | 1291 | 1470 | 1499 | 1291 | 911 | 2114а |  | CORR | GENE | 07:20 | 07:49 | 07:54 | 63 | 416 | 11 | EXT | Аномалия находится на отводе. | 0.89 | (c)
23214.816 | 10.512 | 10.423 | -0.363 | -0.452 | 758 | 1045 | 1038 | 758 | 337 | 2114а |  | CORR | GENE | 05:54 | 06:40 | 06:39 | 115 | 561 | 10 | EXT | Аномалия находится на отводе. | 0.89 | (c)
23215.059 | 10.755 | 10.709 | -0.12 | -0.166 | 822 | 924 | 959 | 822 | 93 | 2114а |  | CORR | GENE | 06:04 | 06:21 | 06:27 | 73 | 274 | 11 | EXT | Аномалия находится на отводе. | 0.89 | (c)
23243.156 | 5.017 | 5.003 | -6.268 | -6.282 | 523 | 573 | 575 | 523 | 5003 | 2117 |  | CORR | CIGR | 09:21 | 09:29 | 09:29 | 24 | 103 | 10 | EXT |  | 0.89 | (c)
23243.25 | 5.111 | 5.099 | -6.174 | -6.186 | 683 | 750 | 761 | 683 | 5099 | 2117 |  | CORR | CIGR | 09:46 | 09:57 | 09:59 | 27 | 157 | 15 | EXT |  | 0.89 | (c)
23253.013 | 3.589 | 3.537 | -7.496 | -7.548 | 1365 | 1688 | 1589 | 1365 | 3537 | 2118 |  | CORR | GENE | 00:31 | 01:23 | 01:07 | 125 | 448 | 10 | EXT |  | 0.89 | (c)
23257.894 | 8.47 | 8.458 | -2.615 | -2.627 | 549 | 630 | 627 | 549 | 2591 | 2118 |  | CORR | CIGR | 10:19 | 10:32 | 10:32 | 36 | 157 | 11 | EXT |  | 0.89 | (c)
23295.847 | 0.409 | 0.379 | -11.216 | -11.246 | 1830 | 1933 | 2035 | 1830 | 379 | 2122а |  | CORR | GENE | 02:23 | 02:40 | 02:56 | 67 | 408 | 11 | EXT |  | 0.89 | (c)
23296.567 | 1.129 | 1.109 | -10.496 | -10.516 | 1500 | 1583 | 1606 | 1500 | 1109 | 2122а |  | CORR | CIGR | 01:30 | 01:43 | 01:47 | 39 | 211 | 10 | EXT |  | 0.89 | (c)
23297.809 | 2.371 | 1.996 | -9.254 | -9.629 | 1855 | 1951 | 1920 | 1855 | 1996 | 2122а |  | CORR | GENE | 02:28 | 02:43 | 02:38 | 598 | 129 | 11 | EXT |  | 0.95 | (c)
23301.152 | 5.714 | 5.5 | -5.911 | -6.125 | -725 | -670 | -654 | 584 | 5500 | 2122а |  | CORR | GENE | 07:31 | 07:40 | 07:42 | 460 | 142 | 12 | EXT |  | 0.94 | (c)
23302.603 | 7.165 | 7.145 | -4.46 | -4.48 | 1979 | 2029 | 2039 | 1979 | 4452 | 2122а |  | CORR | CIGR | 02:47 | 02:56 | 02:57 | 28 | 121 | 10 | EXT |  | 0.89 | (c)
23305.443 | 10.005 | 9.983 | -1.62 | -1.642 | -1769 | -1715 | -1697 | 1625 | 1610 | 2122а |  | CORR | CIGR | 04:43 | 04:51 | 04:54 | 32 | 144 | 12 | EXT |  | 0.89 | (c)
23307.185 | 0.122 | 0.103 | -11.297 | -11.316 | 1150 | 1207 | 1215 | 1150 | 103 | 2123а |  | CORR | CIGR | 03:59 | 04:09 | 04:10 | 33 | 131 | 10 | EXT |  | 0.89 | (c)
23312.783 | 5.72 | 5.654 | -5.699 | -5.765 | 729 | 864 | 916 | 729 | 5654 | 2123а |  | CORR | GENE | 02:52 | 03:13 | 03:22 | 95 | 374 | 12 | EXT |  | 0.89 | (c)
23315.321 | 8.258 | 8.227 | -3.161 | -3.192 | 776 | 911 | 918 | 776 | 3137 | 2123а |  | CORR | CIGR | 02:59 | 03:21 | 03:22 | 55 | 284 | 11 | EXT |  | 0.89 | (c)
23315.803 | 8.74 | 8.714 | -2.679 | -2.705 | 758 | 852 | 871 | 758 | 2653 | 2123а |  | CORR | CIGR | 02:56 | 03:11 | 03:14 | 52 | 225 | 12 | EXT |  | 0.89 | (c)
23316.26 | 9.197 | 9.173 | -2.222 | -2.246 | 560 | 651 | 647 | 560 | 2199 | 2123а |  | CORR | CIGR | 02:24 | 02:39 | 02:38 | 47 | 175 | 10 | EXT |  | 0.89 | (c)
23412.142 | 0 | -0.033 | -11.941 | -11.974 | 1255 | 1635 | 1780 | 1255 |  | 2132а | Нарушение формы кольцевого шва | GWAN |  | 08:50 | 09:51 | 10:15 | 0 | 1050 |  | EXT | Нарушение формы кольцевого шва |  | (c)
23463.773 | 4.465 | 4.361 | -1.347 | -1.451 | -340 | -101 | 69 | 0 | 1291 | 2136а |  | CORR | GENE | 09:43 | 10:22 | 10:49 | 160 | 817 | 10 | EXT |  | 0.9 | (c)
23464.223 | 4.915 | 4.378 | -0.897 | -1.434 | 687 | 1211 | 1446 | 687 | 787 | 2136а |  | CORR | GENE | 00:29 | 01:53 | 02:31 | 647 | 1518 | 15 | EXT |  | 0.98 | (c)
23464.778 | 5.47 | 5.257 | -0.342 | -0.555 | 967 | 1210 | 1617 | 967 | 313 | 2136а |  | CORR | GENE | 01:14 | 01:53 | 02:59 | 242 | 1301 | 12 | EXT |  | 0.91 | (c)
23464.961 | 5.653 | 5.608 | -0.159 | -0.204 | -267 | 24 | 118 | 0 | 85 | 2136а |  | CORR | GENE | 09:55 | 10:42 | 10:57 | 119 | 769 | 10 | EXT |  | 0.89 | (c)
23465.12 | 0 | -0.029 | -11.248 | -11.277 | 2186 | -1812 | -1669 | 1063 |  | 2136б | Нарушение формы кольцевого шва | GWAN |  | 10:38 | 11:53 | 12:16 | 0 | 1212 |  | EXT | Нарушение формы кольцевого шва |  | (c)
23470.528 | 5.408 | 5.396 | -5.84 | -5.852 | -621 | -482 | -515 | 409 | 5396 | 2136б |  | CORR | CIGR | 03:05 | 03:27 | 03:22 | 27 | 213 | 10 | EXT |  | 0.89 | (c)
23474.161 | 9.041 | 9.023 | -2.207 | -2.225 | -2206 | -2032 | -2073 | 1939 | 2167 | 2136б |  | CORR | GENE | 10:49 | 11:17 | 11:11 | 58 | 267 | 10 | EXT |  | 0.89 | (c)
23474.268 | 9.148 | 9.101 | -2.1 | -2.147 | 2164 | -2150 | -2190 | 2082 | 2078 | 2136б |  | CORR | GENE | 10:34 | 10:58 | 10:52 | 69 | 215 | 12 | EXT |  | 0.89 | (c)
23474.579 | 9.459 | 9.448 | -1.789 | -1.8 | -2042 | -2001 | -1995 | 1948 | 1769 | 2136б |  | CORR | CIGR | 11:15 | 11:22 | 11:23 | 31 | 94 | 10 | EXT |  | 0.89 | (c)
23474.771 | 9.651 | 9.632 | -1.597 | -1.616 | -2091 | -2041 | -2002 | 1914 | 1531 | 2136б |  | CORR | GENE | 11:08 | 11:16 | 11:22 | 85 | 178 | 10 | EXT |  | 0.89 | (c)
23475.165 | 10.045 | 10.031 | -1.203 | -1.217 | -2050 | -2006 | -2009 | 1968 | 1183 | 2136б |  | CORR | CIGR | 11:14 | 11:21 | 11:21 | 34 | 82 | 11 | EXT |  | 0.89 | (c)
23476.368 | 0 | 0 | -11.6 | -11.6 | -2152 | -2025 | -1961 | 1771 | 0 | 2137а | Смещение кромок | GWAN |  | 03:05 | 03:26 | 03:36 | 0 | 380 | 15 | EXT | Смещение кромок Наружу Аномалия находится на отводе. Величина смещения - 2.8 мм. |  | (c)
23476.368 | 0 | -0.044 | -11.6 | -11.644 | 283 | 575 | 602 | 283 |  | 2137а | Нарушение формы кольцевого шва | GWAN |  | 09:38 | 10:25 | 10:30 | 0 | 637 |  | EXT | Нарушение формы кольцевого шва Аномалия находится на отводе. |  | (c)
23488.81 | 0.842 | 0.788 | -10.903 | -10.957 | 1084 | 1193 | 1163 | 1084 | 788 | 2138а |  | GOUG | GENE | 05:25 | 05:42 | 05:37 | 84 | 158 | 8 | EXT | Задир. |  | (c)
23489.739 | 1.771 | 1.758 | -9.974 | -9.987 | 1124 | 1147 | 1151 | 1124 | 1758 | 2138а |  | GOUG | CIGR | 05:31 | 05:35 | 05:36 | 24 | 55 | 7 | EXT | Задир. |  | (c)
23494.08 | 6.112 | 5.247 | -5.633 | -6.498 | 665 | 726 | 981 | 665 | 5247 | 2138а |  | GOUG | GENE | 04:17 | 04:27 | 05:08 | 879 | 633 | 9 | EXT | Зона задиров. |  | (c)
23503.91 | 4.197 | 4.155 | -6.8 | -6.842 | 2230 | -2009 | -2070 | 1908 | 4155 | 2139а |  | CORR | GENE | 03:00 | 03:36 | 03:26 | 77 | 323 | 13 | EXT | Аномалия находится на отводе. | 0.89 | (c)
23504.466 | 4.753 | 4.54 | -6.244 | -6.457 | 2124 | -2190 | -2046 | 1755 | 4540 | 2139а |  | CORR | GENE | 02:43 | 03:07 | 03:30 | 286 | 582 | 14 | EXT | Аномалия находится на отводе. | 0.93 | (c)
23505.056 | 5.343 | 5.218 | -5.654 | -5.779 | 2051 | -1806 | -1971 | 1531 | 4884 | 2139а |  | CORR | GENE | 02:31 | 04:09 | 03:42 | 895 | 879 | 14 | EXT | Аномалия находится на отводе. | 0.99 | (c)
23506.02 | 6.307 | 6.213 | -4.69 | -4.784 | -430 | -218 | -236 | 41 | 4662 | 2139а |  | CORR | GENE | 07:51 | 08:25 | 08:22 | 122 | 389 | 10 | EXT | Аномалия находится на отводе. | 0.89 | (c)
23506.246 | 6.533 | 6.472 | -4.464 | -4.525 | -1901 | -1624 | -1563 | 1225 | 4440 | 2139а |  | CORR | GENE | 03:54 | 04:38 | 04:48 | 85 | 676 | 10 | EXT | Аномалия находится на отводе. | 0.89 | (c)
23507.857 | 8.144 | 8.108 | -2.853 | -2.889 | -1210 | -1047 | -1109 | 1007 | 2832 | 2139а |  | CORR | GENE | 05:45 | 06:11 | 06:01 | 57 | 203 | 10 | EXT | Аномалия находится на отводе. | 0.89 | (c)
23507.949 | 8.236 | 8.206 | -2.761 | -2.791 | -903 | -767 | -830 | 756 | 2742 | 2139а |  | CORR | CIGR | 06:35 | 06:57 | 06:46 | 49 | 147 | 10 | EXT | Аномалия находится на отводе. | 0.89 | (c)
23508.172 | 8.459 | 8.342 | -2.538 | -2.655 | -1008 | -571 | -770 | 532 | 2477 | 2139а |  | CORR | GENE | 06:18 | 07:28 | 06:56 | 178 | 476 | 10 | EXT | Аномалия находится на отводе. | 0.9 | (c)
23510.258 | 10.545 | 10.228 | -0.452 | -0.769 | -1908 | -585 | -1228 | 547 | 283 | 2139а |  | CORR | GENE | 03:52 | 07:26 | 05:42 | 486 | 1361 | 12 | EXT | Аномалия находится на отводе. | 0.95 | (c)
23523.166 | 0.741 | 0.639 | -10.658 | -10.76 | 2081 | -2072 | -2142 | 1904 | 639 | 2141а |  | CORR | GENE | 08:43 | 09:32 | 09:21 | 113 | 476 | 11 | EXT | Аномалия находится на упругопластическом изгибе: R=491 D, максимальное растяжение на 6.5 час. | 0.89 | (c)
23528.351 | 5.926 | 5.897 | -5.473 | -5.502 | 2047 | -2207 | 2184 | 2047 | 5427 | 2141а |  | CORR | GENE | 08:37 | 09:10 | 08:59 | 75 | 275 | 10 | EXT | Аномалия находится на упругопластическом изгибе: R=667 D, максимальное растяжение на 6.4 час. | 0.89 | (c)
23547.962 | 2.393 | 2.36 | -9.097 | -9.13 | 1516 | 1574 | 1561 | 1516 | 2360 | 2144 |  | ARTD | GENE | 01:06 | 01:15 | 01:13 | 58 | 90 |  | EXT | Наплавка. Аномалия находится на упругопластическом изгибе: R=756 D, максимальное растяжение на 0.2 час. |  | (c)
23568.524 | 0 | -0.035 | -11.355 | -11.39 | 1698 | -1087 | -1729 | 695 |  | 2146 | Нарушение формы кольцевого шва | GWAN |  | 11:60 | 04:30 | 14:46 | 0 | 2068 |  | EXT | Нарушение формы кольцевого шва Аномалия находится на упругопластическом изгибе: R=639 D, максимальное растяжение на 11.6 час. |  | (c)
23568.524 | 0 | -0.04 | -11.355 | -11.395 | 165 | 864 | 676 | 165 |  | 2146 | Нарушение формы кольцевого шва | GWAN |  | 07:52 | 09:45 | 09:15 | 0 | 1021 |  | EXT | Нарушение формы кольцевого шва Аномалия находится на упругопластическом изгибе: R=639 D, максимальное растяжение на 11.6 час. |  | (c)
23573.181 | 4.657 | 4.637 | -6.698 | -6.718 | -1784 | -1582 | -1646 | 1509 | 4637 | 2146 |  | GOUG | CIGR | 02:38 | 03:10 | 02:60 | 40 | 275 | 9 | EXT | Задир. |  | (c)
23573.453 | 4.929 | 4.778 | -6.426 | -6.577 | 1405 | 1432 | 1444 | 1405 | 4778 | 2146 |  | CORR | GENE | 11:12 | 11:17 | 11:19 | 263 | 78 | 10 | EXT |  | 0.91 | (c)
23575.957 | 7.433 | 7.422 | -3.922 | -3.933 | -958 | -716 | -823 | 688 | 3906 | 2146 |  | CORR | CIGR | 04:51 | 05:30 | 05:13 | 27 | 270 | 10 | EXT |  | 0.89 | (c)
23602.72 | 0 | -0.023 | -11.783 | -11.806 | -661 | -193 | -212 | 0 |  | 2149а | Нарушение формы кольцевого шва | GWAN |  | 08:43 | 09:59 | 09:56 | 0 | 899 |  | EXT | Нарушение формы кольцевого шва |  | (c)
23617.823 | 3.32 | 3.251 | -7.838 | -7.907 | 82 | 314 | 334 | 82 | 3251 | 2150а |  | CORR | GENE | 02:08 | 02:45 | 02:48 | 92 | 504 | 10 | EXT |  | 0.89 | (c)
23619.373 | 4.87 | 4.745 | -6.288 | -6.413 | -2073 | -1581 | -1739 | 1406 | 4745 | 2150а |  | CORR | GENE | 08:20 | 09:39 | 09:14 | 245 | 667 | 10 | EXT |  | 0.91 | (c)
23621.622 | 7.119 | 7.103 | -4.039 | -4.055 | 601 | 659 | 732 | 601 | 3994 | 2150а |  | GOUG | GENE | 03:31 | 03:41 | 03:53 | 61 | 262 | 9 | EXT | Задир. |  | (c)
23623.35 | 8.847 | 8.752 | -2.311 | -2.406 | 1199 | 1213 | 1212 | 1199 | 2243 | 2150а |  | CORR | AXGR | 05:08 | 05:10 | 05:10 | 163 | 26 | 10 | EXT |  | 0.9 | (c)
23644.179 | 0 | 0 | -11.215 | -11.215 | -1458 | -1356 | -1144 | 830 | 0 | 2154 | Непровар / утяжина | GWAN |  | 05:22 | 05:39 | 06:13 | 0 | 629 | 14 | INT | Непровар / утяжина Аномалия находится на отводе. |  | (c)
23644.179 | 0 | -0.026 | -11.215 | -11.241 | -258 | 398 | 320 | 0 |  | 2154 | Нарушение формы кольцевого шва | GWAN |  | 08:36 | 10:22 | 10:09 | 0 | 1155 |  | EXT | Нарушение формы кольцевого шва Аномалия находится на отводе. |  | (c)
23652.772 | 8.593 | 8.586 | -2.622 | -2.629 | -1293 | -1258 | -1246 | 1199 | 2603 | 2154 |  | CORR | CIGR | 05:49 | 05:54 | 05:56 | 26 | 94 | 10 | EXT | Аномалия находится на отводе. | 0.89 | (c)
23673.169 | 9.055 | 8.158 | -0.815 | -1.712 | 2230 | -1951 | -1950 | 1668 | 331 | 2156а |  | GOUG | GENE | 01:02 | 01:48 | 01:48 | 1381 | 563 | 7 | EXT | Зона задиров. |  | (c)
23715.882 | 6.818 | 6.611 | -4.232 | -4.439 | -1373 | -1336 | -1278 | 1184 | 4218 | 2160 |  | CORR | GENE | 01:52 | 01:58 | 02:08 | 221 | 189 | 15 | EXT |  | 0.92 | (c)
23716.582 | 7.518 | 7.508 | -3.532 | -3.542 | -1000 | -933 | -945 | 890 | 3519 | 2160 |  | CORR | CIGR | 02:53 | 03:03 | 03:01 | 23 | 110 | 10 | EXT |  | 0.89 | (c)
23728.111 | 7.997 | 7.932 | -3.373 | -3.438 | -1662 | -1604 | -1558 | 1455 | 3160 | 2161 |  | CORR | GENE | 02:46 | 02:56 | 03:03 | 278 | 208 | 18 | EXT |  | 0.94 | (c)
23728.456 | 8.342 | 8.221 | -3.028 | -3.149 | -1658 | -1629 | -1581 | 1504 | 2765 | 2161 |  | CORR | GENE | 02:47 | 02:52 | 02:59 | 384 | 154 | 10 | EXT |  | 0.93 | (c)
23731.236 | 11.122 | 11.021 | -0.248 | -0.349 | -1481 | -1453 | -1455 | 1429 | 89 | 2161 |  | CORR | AXGR | 03:16 | 03:20 | 03:20 | 260 | 52 | 10 | EXT |  | 0.91 | (c)
23736.524 | 5.04 | 4.957 | -6.65 | -6.733 | -230 | 485 | 431 | 0 | 4957 | 2162 |  | CORR | GENE | 03:40 | 05:36 | 05:27 | 128 | 1321 | 15 | EXT |  | 0.9 | (c)
23737.145 | 5.661 | 5.634 | -6.029 | -6.056 | 304 | 417 | 429 | 304 | 5634 | 2162 |  | CORR | CIGR | 05:07 | 05:25 | 05:27 | 46 | 250 | 10 | EXT |  | 0.89 | (c)
23738.431 | 6.947 | 5.473 | -4.743 | -6.217 | -912 | -574 | -672 | 433 | 1996 | 2162 |  | GOUG | GENE | 01:50 | 02:45 | 02:29 | 4221 | 479 | 7 | EXT | Зона задиров. |  | (c)
23739.385 | 7.901 | 7.521 | -3.789 | -4.169 | 426 | 525 | 626 | 426 | 3631 | 2162 |  | GOUG | GENE | 05:26 | 05:42 | 05:59 | 538 | 400 | 7 | EXT | Зона задиров. |  | (c)
23789.019 | 0 | -0.055 | -11.48 | -11.535 | -1949 | -516 | -434 | 0 |  | 2167 | Нарушение формы кольцевого шва | GWAN |  | 03:46 | 07:38 | 07:51 | 0 | 3029 |  | EXT | Нарушение формы кольцевого шва Аномалия находится на упругопластическом изгибе: R=893 D, максимальное растяжение на 3.9 час. |  | (c)
23796.485 | 7.466 | 7.433 | -4.014 | -4.047 | -1846 | -1764 | -1609 | 1373 | 3998 | 2167 |  | CORR | CIGR | 04:03 | 04:16 | 04:41 | 49 | 474 | 15 | EXT | Аномалия находится на упругопластическом изгибе: R=438 D, максимальное растяжение на 5.2 час. | 0.89 | (c)
23797.154 | 8.135 | 8.117 | -3.345 | -3.363 | -1161 | -1062 | -1083 | 1004 | 3333 | 2167 |  | CORR | CIGR | 05:53 | 06:09 | 06:06 | 30 | 157 | 11 | EXT | Аномалия находится на упругопластическом изгибе: R=415 D, максимальное растяжение на 5.2 час. | 0.89 | (c)
23832.272 | 9.138 | 8.579 | -2.212 | -2.771 | -1693 | -1458 | -1502 | 1310 | 1942 | 2170 |  | ARTD | GENE | 00:09 | 00:47 | 00:40 | 829 | 383 |  | EXT | Наплавка. |  | (c)
23834.484 | 0 | -0.034 | -11.525 | -11.559 | -415 | 556 | 307 | 0 |  | 2171 | Нарушение формы кольцевого шва | GWAN |  | 07:44 | 10:21 | 09:40 | 0 | 1444 |  | EXT | Нарушение формы кольцевого шва Аномалия находится на отводе. |  | (c)
23835.272 | 0.788 | 0.701 | -10.737 | -10.824 | -1591 | -1566 | -1500 | 1409 | 701 | 2171 |  | ARTD | GENE | 04:34 | 04:38 | 04:49 | 120 | 182 |  | EXT | Аномалия находится на отводе. Наплавка. |  | (c)
23878.596 | 4.872 | 4.768 | -4.683 | -4.787 | 1504 | 1616 | 1620 | 1504 | 2888 | 2175 |  | GOUG | GENE | 09:05 | 09:23 | 09:23 | 1899 | 233 | 10 | EXT | Зона задиров. |  | (c)
23884.046 | 0.767 | 0.734 | -10.563 | -10.596 | 2212 | -2176 | -2157 | 2065 | 734 | 2176а |  | CORR | GENE | 09:33 | 09:45 | 09:48 | 84 | 184 | 11 | EXT | Аномалия находится на отводе. | 0.89 | (c)
23884.404 | 1.125 | 1.102 | -10.205 | -10.228 | -2211 | -2142 | -2146 | 2082 | 1102 | 2176а |  | CORR | CIGR | 09:39 | 09:50 | 09:50 | 47 | 130 | 10 | EXT | Аномалия находится на отводе. | 0.89 | (c)
23886.065 | 2.786 | 2.769 | -8.544 | -8.561 | -900 | -808 | -812 | 725 | 2769 | 2176а |  | CORR | GENE | 01:11 | 01:26 | 01:25 | 59 | 175 | 10 | EXT | Аномалия находится на отводе. | 0.89 | (c)
23896.629 | 0 | -0.025 | -9.49 | -9.515 | -189 | 465 | 1160 | 0 |  | 2177а | Нарушение формы кольцевого шва | GWAN |  | 02:28 | 04:13 | 06:06 | 0 | 2696 |  | EXT | Нарушение формы кольцевого шва |  | (c)
23909.963 | 3.844 | 3.535 | -7.621 | -7.93 | -147 | 98 | 92 | 0 | 3535 | 2178 |  | CORR | GENE | 03:08 | 03:48 | 03:47 | 398 | 478 | 11 | EXT | Аномалия находится на отводе. | 0.93 | (c)
23910.527 | 4.408 | 4.258 | -7.057 | -7.207 | -228 | -97 | 153 | 0 | 4258 | 2178 |  | CORR | GENE | 02:56 | 03:17 | 03:57 | 342 | 761 | 14 | EXT | Аномалия находится на отводе. | 0.94 | (c)
23911.381 | 5.262 | 4.874 | -6.203 | -6.591 | -321 | 92 | 170 | 0 | 4874 | 2178 |  | CORR | GENE | 02:40 | 03:47 | 03:60 | 523 | 983 | 11 | EXT | Аномалия находится на отводе. | 0.94 | (c)
23912.507 | 6.388 | 6.269 | -5.077 | -5.196 | -1522 | -1380 | -1379 | 1236 | 4924 | 2178 |  | DENT | GENE | 11:27 | 11:50 | 11:50 | 272 | 287 | 0.5 | N/A | Глубина вмятины: 7 мм (0,5%). Линейка: 27 см в (627 см; 11:50 ч:мин) Аномалия находится на отводе. |  | (c)
23917.046 | 10.927 | 10.83 | -0.538 | -0.635 | 1261 | 1507 | 1535 | 1261 | 501 | 2178 |  | CORR | GENE | 06:56 | 07:36 | 07:40 | 134 | 549 | 10 | EXT | Аномалия находится на отводе. | 0.9 | (c)
24012.96 | 4.561 | 4.545 | -6.999 | -7.015 | 818 | 853 | 864 | 818 | 4545 | 2187 |  | CORR | CIGR | 11:17 | 11:23 | 11:25 | 41 | 92 | 10 | EXT |  | 0.89 | (c)
24019.959 | 0 | -0.03 | -11.225 | -11.255 | -1164 | 1836 | 667 | 0 |  | 2188 | Нарушение формы кольцевого шва | GWAN |  | 08:31 | 04:36 | 13:27 | 0 | 3663 |  | EXT | Нарушение формы кольцевого шва |  | (c)
24042.579 | 0 | -0.022 | -11.36 | -11.382 | 867 | 1042 | 1268 | 867 |  | 2190 | Нарушение формы кольцевого шва | GWAN |  | 03:60 | 04:28 | 05:05 | 0 | 802 |  | EXT | Нарушение формы кольцевого шва |  | (c)
24045.481 | 2.902 | 2.889 | -8.458 | -8.471 | -2103 | -2060 | -2055 | 2007 | 2889 | 2190 |  | CORR | CIGR | 08:00 | 08:07 | 08:08 | 26 | 97 | 10 | EXT |  | 0.89 | (c)
24053.939 | 0 | -0.026 | -11.455 | -11.481 | 2041 | -1033 | -989 | 0 |  | 2191 | Нарушение формы кольцевого шва | GWAN |  | 00:55 | 04:39 | 04:46 | 0 | 2861 |  | EXT | Нарушение формы кольцевого шва |  | (c)
24087.65 | 10.711 | 10.699 | -0.894 | -0.906 | -1864 | -1809 | -1811 | 1757 | 875 | 2193 |  | CORR | CIGR | 10:38 | 10:47 | 10:47 | 31 | 107 | 10 | EXT | Аномалия находится на отводе. | 0.89 | (c)
24088.544 | 0 | 0 | -11.495 | -11.495 | 361 | 566 | 580 | 361 | 0 | 2194 | Смещение кромок | GWAN |  | 04:27 | 04:60 | 05:02 | 0 | 437 | 18 | EXT | Смещение кромок Вовнутрь Аномалия находится на отводе. Величина смещения - 3.4 мм. |  | (c)
24100.039 | 0 | -0.022 | -11.125 | -11.147 | 597 | 1748 | -1933 | 1 |  | 2195 | Нарушение формы кольцевого шва | GWAN |  | 09:50 | 00:56 | 15:02 | 0 | 3862 |  | EXT | Нарушение формы кольцевого шва Аномалия находится на отводе. |  | (c)
24180.649 | 10.476 | 10.463 | -1.5 | -1.513 | -287 | -247 | -249 | 211 | 1478 | 2201а |  | GOUG | CIGR | 07:30 | 07:36 | 07:36 | 35 | 76 | 10 | EXT | Задир. |  | (c)
24180.975 | 10.802 | 10.787 | -1.174 | -1.189 | -326 | -281 | -282 | 238 | 1154 | 2201а |  | GOUG | CIGR | 07:23 | 07:30 | 07:30 | 35 | 88 | 12 | EXT | Задир. |  | (c)
24192.518 | 10.369 | 10.038 | -0.464 | -0.795 | 1682 | 1726 | 1719 | 1682 | 237 | 2202а | Дефект проката | MIAN | GENE | 07:27 | 07:34 | 07:33 | 558 | 75 |  | EXT | Дефект проката Эквивалент потери металла 10%. Аномалия находится на отводе. |  | (c)
24202.362 | 9.38 | 9.369 | -1.548 | -1.559 | 472 | 547 | 531 | 472 | 1534 | 2203а |  | CORR | CIGR | 02:57 | 03:09 | 03:07 | 25 | 118 | 11 | EXT |  | 0.89 | (c)
24222.905 | 1.967 | 1.96 | -9.349 | -9.356 | 1695 | 1731 | 1742 | 441 | 1960 | 2206а |  | GOUG | CIGR | 06:09 | 06:15 | 06:17 | 21 | 95 | 14 | EXT | Задир. |  | (c)
24268.368 | 0 | -0.022 | -1.793 | -1.815 | 421 | 793 | 937 | 421 |  | 2211а | Нарушение формы кольцевого шва | GWAN |  | 02:15 | 03:16 | 03:39 | 0 | 1033 |  | EXT | Нарушение формы кольцевого шва |  | (c)
24268.368 | 0 | -0.031 | -1.793 | -1.824 | 1800 | -1759 | -1770 | 878 |  | 2211а | Нарушение формы кольцевого шва | GWAN |  | 05:58 | 08:24 | 08:22 | 0 | 1783 |  | EXT | Нарушение формы кольцевого шва |  | (c)
24270.161 | 0 | 0 | -10.41 | -10.41 | -1005 | -876 | -914 | 823 | 0 | 2211б | Непровар / утяжина | GWAN |  | 00:01 | 00:22 | 00:15 | 0 | 182 | 15 | INT | Непровар / утяжина Толщины: 18,7 / 15,7 мм |  | (c)
24270.161 | 0 | -0.018 | -10.41 | -10.428 | -159 | 202 | 351 | 0 |  | 2211б | Нарушение формы кольцевого шва | GWAN |  | 02:17 | 03:15 | 03:39 | 0 | 1020 |  | EXT | Нарушение формы кольцевого шва |  | (c)
24270.161 | 0 | -0.001 | -10.41 | -10.411 | 1059 | 1392 | 1414 | 461 |  | 2211б | Нарушение формы кольцевого шва | GWAN |  | 05:34 | 06:28 | 06:31 | 0 | 711 |  | INT | Нарушение формы кольцевого шва |  | (c)
24270.161 | 0 | -0.007 | -10.41 | -10.417 | 1870 | -2187 | 2083 | 0 |  | 2211б | Нарушение формы кольцевого шва | GWAN |  | 07:45 | 08:50 | 08:19 | 0 | 426 |  | INT | Нарушение формы кольцевого шва |  | (c)
24270.161 | 0 | 0 | -10.41 | -10.41 | -2136 | -1857 | -1847 | 94 | 0 | 2211б | Непровар / утяжина | GWAN |  | 08:58 | 09:43 | 09:45 | 0 | 578 | 12 | INT | Непровар / утяжина Толщины: 18,7 / 15,7 мм |  | (c)
24270.161 | 0 | -0.024 | -10.41 | -10.434 | -1478 | -1361 | -1267 | 752 |  | 2211б | Нарушение формы кольцевого шва | GWAN |  | 10:44 | 11:03 | 11:18 | 0 | 422 |  | INT | Нарушение формы кольцевого шва |  | (c)
24316.256 | 9.261 | 9.226 | -2.03 | -2.065 | 1711 | 1712 | 1722 | 1711 | 1919 | 2214а |  | CORR | AXGR | 07:43 | 07:43 | 07:44 | 146 | 22 | 10 | EXT |  | 0.9 | (c)
24317.52 | 10.525 | 10.504 | -0.766 | -0.787 | 812 | 889 | 880 | 812 | 742 | 2214а |  | CORR | CIGR | 05:17 | 05:30 | 05:28 | 45 | 136 | 10 | EXT |  | 0.89 | (c)
24320.212 | 1.926 | 1.919 | -9.521 | -9.528 | 1325 | 1384 | 1380 | 1325 | 1919 | 2215а |  | CORR | CIGR | 09:16 | 09:26 | 09:25 | 26 | 110 | 10 | EXT |  | 0.89 | (c)
24346.233 | 4.997 | 4.94 | -6.485 | -6.542 | -1335 | -1133 | -1104 | 873 | 4940 | 2217а |  | CORR | GENE | 09:44 | 10:17 | 10:22 | 85 | 462 | 10 | EXT |  | 0.85 | (c)
24436.721 | 0 | -0.024 | -11.447 | -11.471 | 1411 | 1875 | 1700 | 242 |  | 2226а | Нарушение формы кольцевого шва | GWAN |  | 00:49 | 02:04 | 01:36 | 0 | 577 |  | EXT | Нарушение формы кольцевого шва Аномалия находится на отводе. |  | (c)
24436.721 | 0 | -0.037 | -11.447 | -11.484 | -75 | 547 | 260 | 0 |  | 2226а | Нарушение формы кольцевого шва | GWAN |  | 08:49 | 10:30 | 09:43 | 0 | 670 |  | EXT | Нарушение формы кольцевого шва Аномалия находится на отводе. |  | (c)
24439.783 | 3.062 | 2.381 | -8.385 | -9.066 | -595 | -569 | -472 | 349 | 2381 | 2226а |  | CORR | GENE | 07:25 | 07:30 | 07:45 | 1343 | 246 | 10 | EXT | Аномалия находится на отводе. | 0.97 | (c)
24448.11 | 11.389 | 11.34 | -0.058 | -0.107 | -888 | -790 | -707 | 525 | 30 | 2226а |  | CORR | GENE | 06:38 | 06:54 | 07:07 | 77 | 362 | 11 | EXT | Аномалия находится на отводе. | 0.89 | (c)
24449.64 | 1.472 | 1.349 | -9.804 | -9.927 | -1425 | -1192 | -1140 | 855 | 1349 | 2226б |  | CORR | GENE | 06:11 | 06:49 | 06:57 | 162 | 570 | 10 | EXT |  | 0.9 | (c)
24456.049 | 7.881 | 7.874 | -3.395 | -3.402 | -125 | -55 | -90 | 55 | 3382 | 2226б |  | CORR | CIGR | 09:41 | 09:53 | 09:47 | 20 | 70 | 12 | EXT |  | 0.89 | (c)
24458.434 | 10.266 | 10.217 | -1.01 | -1.059 | -1283 | -1258 | -1269 | 1256 | 939 | 2226б |  | CORR | AXGR | 06:34 | 06:38 | 06:36 | 120 | 27 | 15 | EXT |  | 0.9 | (c)
24459.281 | 11.113 | 11.093 | -0.163 | -0.183 | -1151 | -975 | -896 | 642 | 70 | 2226б |  | CORR | GENE | 06:56 | 07:24 | 07:37 | 113 | 509 | 13 | EXT |  | 0.9 | (c)
24459.444 | 0 | 0 | -11.588 | -11.588 | 687 | 1141 | 977 | 687 | 0 | 2228а | Смещение кромок | GWAN |  | 05:17 | 06:30 | 06:03 | 0 | 581 | 16 | EXT | Смещение кромок Наружу Аномалия находится на отводе. Величина смещения - 2.5 мм. |  | (c)
24459.444 | 0 | -0.041 | -11.588 | -11.629 | 1955 | -2056 | -1824 | 1141 |  | 2228а | Нарушение формы кольцевого шва | GWAN |  | 08:41 | 09:54 | 10:31 | 0 | 1365 |  | EXT | Нарушение формы кольцевого шва Аномалия находится на отводе. |  | (c)
24459.491 | 0.047 | 0.008 | -11.541 | -11.58 | 875 | 902 | 902 | 875 | 8 | 2228а |  | ARTD | GENE | 05:47 | 05:51 | 05:51 | 133 | 53 |  | EXT | Эквивалент потери металла 10%. Аномалия находится на отводе. |  | (c)
24483.814 | 1.39 | 1.357 | -8.42 | -8.453 | 1484 | 1492 | 1491 | 732 | 1357 | 2229б |  | GOUG | AXSL | 06:27 | 06:28 | 06:28 | 66 | 15 | 7 | EXT | Задир. Аномалия находится на упругопластическом изгибе: R=307 D, максимальное растяжение на 0.5 час. |  | (b)
24483.828 | 1.404 | 1.365 | -8.406 | -8.445 | 1470 | 1494 | 1502 | 696 | 1365 | 2229б |  | DENT | GENE | 06:25 | 06:29 | 06:30 | 75 | 64 | 0.4 | N/A | Глубина вмятины: 6 мм (0,4%). Линейка: 8 см в (137 см; 06:29 ч:мин) Аномалия находится вблизи дефекта потери металла. Аномалия находится на упругопластическом изгибе. |  | (b)
24492.234 | 0 | 0 | -11.1 | -11.1 | 1106 | 1312 | 1253 | 830 | 0 | 2230а | Смещение кромок | GWAN |  | 01:35 | 02:09 | 01:59 | 0 | 295 | 15 | EXT | Смещение кромок Вовнутрь Величина смещения - 2.4 мм. Аномалия находится на упругопластическом изгибе: R=489 D, максимальное растяжение на 0.1 час. |  | (c)
24492.234 | 0 | 0 | -11.1 | -11.1 | 1430 | 1543 | 1598 | 464 | 0 | 2230а | Смещение кромок | GWAN |  | 02:28 | 02:46 | 02:55 | 0 | 336 | 17 | EXT | Смещение кромок Наружу Величина смещения - 2.6 мм. Аномалия находится на упругопластическом изгибе: R=489 D, максимальное растяжение на 0.1 час. |  | (c)
24492.234 | 0 | 0 | -11.1 | -11.1 | 1869 | 2084 | 2020 | 59 | 0 | 2230а | Смещение кромок | GWAN |  | 03:38 | 04:13 | 04:03 | 0 | 303 | 16 | EXT | Смещение кромок Вовнутрь Величина смещения - 2.6 мм. Аномалия находится на упругопластическом изгибе: R=489 D, максимальное растяжение на 0.1 час. |  | (c)
24492.234 | 0 | 0 | -11.1 | -11.1 | -2003 | -1722 | -1571 | 227 | 0 | 2230а | Смещение кромок | GWAN |  | 05:14 | 05:59 | 06:23 | 0 | 864 | 18 | EXT | Смещение кромок Наружу Величина смещения - 2.8 мм. Аномалия находится на упругопластическом изгибе: R=489 D, максимальное растяжение на 0.1 час. |  | (c)
24505.128 | 1.794 | 1.773 | -10.162 | -10.183 | -1414 | -1327 | -1250 | 1086 | 1773 | 2231а |  | CORR | GENE | 06:19 | 06:33 | 06:45 | 81 | 328 | 11 | EXT |  | 0.89 | (c)
24517.236 | 1.946 | 1.931 | -9.325 | -9.34 | 1118 | 1168 | 1174 | 1002 | 1931 | 2232а |  | CORR | CIGR | 04:49 | 04:57 | 04:58 | 26 | 111 | 10 | EXT |  | 0.89 | (c)
24517.719 | 2.429 | 2.234 | -8.842 | -9.037 | 442 | 1155 | 960 | 442 | 2234 | 2232а |  | CORR | GENE | 02:60 | 04:55 | 04:23 | 558 | 1035 | 11 | EXT |  | 0.95 | (c)
24518.407 | 3.117 | 3.033 | -8.154 | -8.238 | 314 | 611 | 566 | 314 | 3033 | 2232а |  | CORR | GENE | 02:39 | 03:27 | 03:20 | 147 | 504 | 10 | EXT |  | 0.9 | (c)
24523.671 | 8.381 | 8.217 | -2.89 | -3.054 | 1192 | 1209 | 1236 | 950 | 2747 | 2232а |  | CORR | GENE | 05:01 | 05:03 | 05:08 | 307 | 89 | 10 | EXT |  | 0.92 | (c)
24526.561 | 0 | -0.021 | -10.173 | -10.194 | -1202 | -569 | -754 | 306 |  | 2233а | Нарушение формы кольцевого шва | GWAN |  | 09:51 | 11:33 | 11:03 | 0 | 896 |  | EXT | Нарушение формы кольцевого шва |  | (c)
24629.324 | 0 | -0.029 | -10.925 | -10.954 | -272 | 202 | 79 | 0 |  | 2243 | Нарушение формы кольцевого шва | GWAN |  | 01:27 | 02:44 | 02:24 | 0 | 703 |  | EXT | Нарушение формы кольцевого шва Аномалия находится на упругопластическом изгибе: R=594 D, максимальное растяжение на 10.4 час. |  | (c)
24629.324 | 0 | -0.039 | -10.925 | -10.964 | -1931 | -1799 | -1796 | 300 |  | 2243 | Вышлифовка на шве | GWAN | GENE | 08:60 | 09:21 | 09:22 | 61 | 270 | 10 | EXT | Вышлифовка на шве Аномалия находится на упругопластическом изгибе: R=594 D, максимальное растяжение на 10.4 час. |  | (c)
24629.349 | 0.025 | 0.008 | -10.9 | -10.917 | 1218 | 1672 | 1513 | 422 | 8 | 2243 |  | CORR | CIGR | 05:28 | 06:41 | 06:16 | 34 | 590 | 15 | EXT | Аномалия находится на упругопластическом изгибе: R=594 D, максимальное растяжение на 10.4 час. | 0.89 | (c)
24659.867 | 7.978 | 7.895 | -3.622 | -3.705 | -736 | -722 | -684 | 632 | 3524 | 2245 |  | GOUG | GENE | 04:51 | 04:54 | 04:60 | 181 | 104 | 10 | EXT | Зона задиров. |  | (c)
24663.489 | 0 | -0.014 | -11.59 | -11.604 | 438 | 1393 | 1361 | 438 |  | 2246 | Нарушение формы кольцевого шва | GWAN |  | 02:19 | 04:53 | 04:48 | 0 | 1847 |  | EXT | Нарушение формы кольцевого шва |  | (c)
24663.489 | 0 | -0.024 | -11.59 | -11.614 | -1792 | -1414 | -1023 | 253 |  | 2246 | Нарушение формы кольцевого шва | GWAN |  | 08:19 | 09:20 | 10:23 | 0 | 1539 |  | EXT | Нарушение формы кольцевого шва |  | (c)
24686.509 | 0 | 0 | -11.15 | -11.15 | -2052 | -1862 | -1866 | 1681 | 0 | 2248 | Смещение кромок | GWAN |  | 04:57 | 05:27 | 05:27 | 0 | 371 | 15 | EXT | Смещение кромок Наружу Величина смещения - 2.4 мм. |  | (c)
24686.509 | 0 | 0 | -11.15 | -11.15 | -1414 | -1272 | -1259 | 1104 | 0 | 2248 | Смещение кромок | GWAN |  | 06:40 | 07:03 | 07:05 | 0 | 309 | 22 | EXT | Смещение кромок Вовнутрь Величина смещения - 3.5 мм. |  | (c)
24686.509 | 0 | 0 | -11.15 | -11.15 | -1087 | -933 | -973 | 859 | 0 | 2248 | Смещение кромок | GWAN |  | 07:32 | 07:57 | 07:51 | 0 | 228 | 17 | EXT | Смещение кромок Наружу Величина смещения - 2.6 мм. |  | (c)
24686.509 | 0 | 0 | -11.15 | -11.15 | -364 | 71 | 33 | 0 | 0 | 2248 | Смещение кромок | GWAN |  | 09:29 | 10:39 | 10:33 | 0 | 794 | 15 | EXT | Смещение кромок Вовнутрь Величина смещения - 2.3 мм. |  | (c)
24687.701 | 1.192 | 1.181 | -9.958 | -9.969 | -1221 | -1001 | -1094 | 967 | 1181 | 2248 |  | CORR | GENE | 07:11 | 07:46 | 07:31 | 88 | 254 | 10 | EXT |  | 0.89 | (c)
24688.339 | 1.83 | 1.79 | -9.32 | -9.36 | -1194 | -1000 | -1072 | 949 | 1790 | 2248 |  | CORR | GENE | 07:15 | 07:46 | 07:35 | 53 | 245 | 10 | EXT |  | 0.89 | (c)
24720.079 | 0 | 0 | -9.626 | -9.626 | 884 | 1202 | 1189 | 737 | 0 | 2251а | Смещение кромок | GWAN |  | 11:56 | 00:47 | 12:45 | 0 | 610 | 15 | EXT | Смещение кромок Вовнутрь Величина смещения - 2.4 мм. |  | (c)
24720.079 | 0 | 0 | -9.626 | -9.626 | -2195 | -1679 | -1760 | 36 | 0 | 2251а | Смещение кромок | GWAN |  | 03:39 | 05:02 | 04:49 | 0 | 869 | 16 | EXT | Смещение кромок Наружу Величина смещения - 2.5 мм. |  | (c)
24720.079 | 0 | 0 | -9.626 | -9.626 | -903 | -610 | -597 | 291 | 0 | 2251а | Смещение кромок | GWAN |  | 07:07 | 07:55 | 07:57 | 0 | 612 | 15 | EXT | Смещение кромок Наружу Величина смещения - 2.4 мм. |  | (c)
24871.93 | 5.286 | 4.808 | -6.199 | -6.677 | 1043 | 1520 | 1359 | 555 | 4808 | 2264 |  | CORR | GENE | 05:17 | 06:35 | 06:09 | 593 | 633 | 11 | EXT | Аномалия находится на отводе. | 0.95 | (c)
24901.033 | 11.589 | 11.493 | -0.056 | -0.152 | -625 | -608 | -607 | 588 | 7 | 2266 |  | CORR | AXGR | 06:46 | 06:49 | 06:49 | 145 | 37 | 12 | EXT | Аномалия находится на отводе. | 0.9 | (c)
24910.217 | 9.128 | 9.096 | -2.322 | -2.354 | 1285 | 1325 | 1351 | 1285 | 2311 | 2267 |  | CORR | CIGR | 06:18 | 06:25 | 06:29 | 43 | 132 | 10 | EXT | Аномалия находится на упругопластическом изгибе: R=499 D, максимальное растяжение на 1 час. | 0.89 | (c)
24912.247 | 11.158 | 10.643 | -0.292 | -0.807 | 620 | 1033 | 1131 | 620 | 248 | 2267 |  | CORR | GENE | 04:31 | 05:38 | 05:53 | 559 | 1022 | 10 | EXT | Аномалия находится на упругопластическом изгибе: R=525 D, максимальное растяжение на 0.9 час. | 0.94 | (c)
24923.754 | 0 | -0.046 | -11.985 | -12.031 | -1748 | -1671 | -1626 | 1504 |  | 2269а | Вышлифовка на шве | GWAN | GENE | 00:11 | 00:24 | 00:31 | 59 | 244 | 10 | EXT | Вышлифовка на шве Аномалия находится на упругопластическом изгибе: R=805 D, максимальное растяжение на 0.3 час. |  | (c)
24923.754 | 0 | -0.026 | -11.985 | -12.011 | 1312 | 1877 | 1703 | 1312 |  | 2269а | Нарушение формы кольцевого шва | GWAN |  | 08:25 | 09:56 | 09:28 | 0 | 782 |  | EXT | Нарушение формы кольцевого шва Аномалия находится на упругопластическом изгибе: R=805 D, максимальное растяжение на 0.3 час. |  | (c)
24935.739 | 0 | 0 | -11.157 | -11.157 | 1633 | 1835 | 1849 | 165 | 0 | 2270а | Смещение кромок | GWAN |  | 05:13 | 05:45 | 05:48 | 0 | 433 | 18 | EXT | Смещение кромок Наружу Величина смещения - 2.8 мм. Аномалия находится на упругопластическом изгибе: R=376 D, максимальное растяжение на 12 час. |  | (c)
24958.389 | 0 | -0.024 | -11.935 | -11.959 | 1164 | 1441 | 1494 | 1164 |  | 2272а | Нарушение формы кольцевого шва | GWAN |  | 02:21 | 03:06 | 03:15 | 0 | 660 |  | EXT | Нарушение формы кольцевого шва Аномалия находится на отводе. |  | (c)
25041.704 | 0.041 | 0.016 | -11.271 | -11.296 | -2126 | -1952 | -1959 | 104 | 16 | 2279а |  | CORR | GENE | 06:34 | 07:03 | 07:01 | 63 | 334 | 14 | EXT |  | 0.89 | (c)
25052.697 | 11.034 | 10.934 | -0.278 | -0.378 | 1713 | 1774 | 1759 | 426 | 176 | 2279а |  | CORR | GENE | 04:54 | 05:04 | 05:01 | 202 | 92 | 10 | EXT |  | 0.91 | (c)
25053.011 | 0.036 | 0.036 | -11.151 | -11.151 | 2046 | 2181 | -2131 | 0 | 36 | 2280а |  | CORR | GENE | 04:52 | 05:14 | 05:38 | 68 | 568 | 14 | EXT |  | 0.89 | (c)
25060.367 | 7.392 | 7.369 | -3.795 | -3.818 | -593 | -535 | -525 | 457 | 3748 | 2280а |  | ARTD | GENE | 09:46 | 09:55 | 09:57 | 70 | 136 |  | EXT | Наплавка/вышлифовка 10%. |  | (c)
25087.581 | 0 | -0.039 | -11.567 | -11.606 | -1838 | -1363 | -324 | 1190 |  | 2282аб | Нарушение формы кольцевого шва | GWAN |  | 09:02 | 10:19 | 13:06 | 0 | 3028 |  | EXT | Нарушение формы кольцевого шва Аномалия находится на отводе. |  | (c)
25111.599 | 1.867 | 1.837 | -9.475 | -9.505 | -1186 | -1055 | -1008 | 830 | 1837 | 2285а |  | CORR | GENE | 05:24 | 05:45 | 05:53 | 84 | 356 | 14 | EXT | Аномалия находится на упругопластическом изгибе: R=269 D, максимальное растяжение на 6.3 час. | 1.22 | (a)
25122.872 | 1.798 | 1.774 | -9.293 | -9.317 | -1025 | -929 | -966 | 907 | 1774 | 2286а |  | CORR | CIGR | 05:11 | 05:26 | 05:20 | 35 | 118 | 11 | EXT |  | 0.89 | (c)
25213.758 | 0 | -0.024 | -11.714 | -11.738 | 475 | 503 | 1053 | 475 |  | 2293аб | Нарушение формы кольцевого шва | GWAN |  | 09:27 | 09:31 | 10:60 | 0 | 1156 |  | EXT | Нарушение формы кольцевого шва |  | (c)
25248.631 | 0 | -0.019 | -11.674 | -11.693 | 2097 | -1961 | -1319 | 274 |  | 2296аа | Нарушение формы кольцевого шва | GWAN |  | 01:07 | 02:12 | 03:56 | 0 | 2090 |  | EXT | Нарушение формы кольцевого шва |  | (c)
25301.247 | 5.358 | 5.221 | -5.432 | -5.569 | -362 | -343 | -338 | 314 | 5221 | 2301а |  | SCC | GENE | 08:46 | 08:50 | 08:50 | 319 | 48 | 18 | EXT |  | 1 | (b)
25302.03 | 6.141 | 4.831 | -4.649 | -5.959 | -1768 | -1669 | -1633 | 462 | 3781 | 2301а |  | CORR | GENE | 04:59 | 05:15 | 05:21 | 2178 | 270 | 10 | EXT |  | 0.97 | (c)
25308.605 | 1.926 | 1.845 | -9.803 | -9.884 | 927 | 958 | 961 | 927 | 1845 | 2302а |  | CORR | GENE | 02:11 | 02:16 | 02:16 | 95 | 69 | 14 | EXT |  | 0.89 | (c)
25412.778 | 0 | -0.025 | -10.36 | -10.385 | 427 | 717 | 674 | 427 |  | 2312аа | Нарушение формы кольцевого шва | GWAN |  | 01:54 | 02:41 | 02:34 | 0 | 494 |  | EXT | Нарушение формы кольцевого шва |  | (c)
25434.975 | 0 | -0.025 | -11.232 | -11.257 | 1068 | 1606 | 1471 | 356 |  | 2314а | Нарушение формы кольцевого шва | GWAN |  | 00:18 | 01:45 | 01:23 | 0 | 807 |  | EXT | Нарушение формы кольцевого шва Аномалия находится на упругопластическом изгибе: R=457 D, максимальное растяжение на 6.2 час. |  | (c)
25434.975 | 0 | 0 | -11.232 | -11.232 | -1872 | -1671 | -1744 | 358 | 0 | 2314а | Непровар / утяжина | GWAN |  | 04:24 | 04:56 | 04:44 | 0 | 256 | 10 | INT | Непровар / утяжина Толщины: 16,5 / 15,7 мм Аномалия находится на упругопластическом изгибе: R=457 D, максимальное растяжение на 6.2 час. |  | (c)
25446.207 | 0 | -0.025 | -11.93 | -11.955 | 1916 | -2041 | -2149 | 1753 |  | 2315а | Нарушение формы кольцевого шва | GWAN |  | 01:10 | 02:31 | 02:14 | 0 | 792 |  | EXT | Нарушение формы кольцевого шва |  | (c)
25466.557 | 8.42 | 8.414 | -3.254 | -3.26 | -1236 | -1190 | -1205 | 1175 | 3239 | 2316а |  | GOUG | CIGR | 05:53 | 06:00 | 05:58 | 21 | 61 | 7 | EXT | Задир. |  | (c)
25516.967 | 0 | 0 | -11.347 | -11.347 | 652 | 1071 | 961 | 652 | 0 | 2321а | Смещение кромок | GWAN |  | 06:20 | 07:28 | 07:10 | 0 | 619 | 17 | EXT | Смещение кромок Наружу Величина смещения - 2.7 мм. |  | (c)
25516.967 | 0 | 0 | -11.347 | -11.347 | 1391 | 1513 | 1544 | 1391 | 0 | 2321а | Смещение кромок | GWAN |  | 08:19 | 08:39 | 08:44 | 0 | 305 | 15 | EXT | Смещение кромок Наружу Величина смещения - 2.3 мм. |  | (c)
25523.616 | 6.649 | 6.566 | -4.698 | -4.781 | -556 | -331 | -368 | 180 | 4635 | 2321а |  | ARTD | GENE | 03:05 | 03:41 | 03:36 | 146 | 375 |  | EXT | Вышлифовка глубиной 10%. |  | (c)
25525.166 | 8.199 | 8.038 | -3.148 | -3.309 | -199 | -117 | -115 | 31 | 2991 | 2321а |  | ARTD | GENE | 04:03 | 04:16 | 04:16 | 318 | 168 |  | EXT | Наплавка. |  | (c)
25525.923 | 8.956 | 8.926 | -2.391 | -2.421 | 42 | 239 | 185 | 42 | 2365 | 2321а |  | CORR | GENE | 04:42 | 05:14 | 05:05 | 56 | 286 | 10 | EXT |  | 0.89 | (c)
25527.05 | 10.083 | 10.008 | -1.264 | -1.339 | -426 | 217 | 40 | 0 | 1154 | 2321а |  | ARTD | GENE | 03:26 | 05:10 | 04:41 | 185 | 932 |  | EXT | Вышлифовка глубиной 10%. |  | (c)
25527.612 | 10.645 | 10.638 | -0.702 | -0.709 | 58 | 179 | 131 | 58 | 688 | 2321а |  | CORR | CIGR | 04:44 | 05:04 | 04:56 | 21 | 147 | 11 | EXT |  | 0.89 | (c)
25586.442 | 0 | -0.022 | -11.955 | -11.977 | -244 | -80 | 92 | 0 |  | 2327а | Нарушение формы кольцевого шва | GWAN |  | 00:06 | 00:33 | 01:00 | 0 | 671 |  | EXT | Нарушение формы кольцевого шва Аномалия находится на отводе. |  | (c)
25586.442 | 0 | -0.027 | -11.955 | -11.982 | -1711 | -1457 | -1496 | 1281 |  | 2327а | Нарушение формы кольцевого шва | GWAN |  | 08:09 | 08:50 | 08:44 | 0 | 430 |  | EXT | Нарушение формы кольцевого шва Аномалия находится на отводе. |  | (c)
25622.302 | 0 | -0.016 | -11.749 | -11.765 | 304 | 1029 | 1352 | 304 |  | 2330а | Нарушение формы кольцевого шва | GWAN |  | 03:41 | 05:38 | 06:30 | 0 | 2095 |  | EXT | Нарушение формы кольцевого шва Аномалия находится на отводе. |  | (c)
25663.643 | 9.438 | 8.061 | -1.543 | -2.92 | 2045 | 2074 | 2143 | 2045 | 256 | 2333а |  | CORR | GENE | 02:30 | 02:35 | 02:46 | 2664 | 196 | 10 | EXT | Аномалия находится на отводе. | 0.97 | (c)
25812.41 | 0 | -0.024 | -11.859 | -11.883 | 1689 | -2061 | -2117 | 1461 |  | 2347а | Нарушение формы кольцевого шва | GWAN |  | 11:30 | 01:25 | 13:16 | 0 | 1310 |  | EXT | Нарушение формы кольцевого шва |  | (c)
25824.269 | 0 | -0.043 | -11.684 | -11.727 | -223 | -145 | -96 | 0 |  | 2348а | Нарушение формы кольцевого шва | GWAN |  | 01:60 | 02:12 | 02:20 | 0 | 254 |  | EXT | Нарушение формы кольцевого шва |  | (c)
25895.638 | 0.317 | 0.133 | -10.448 | -10.632 | -1110 | -1021 | -960 | 810 | 133 | 2354а | Металлургический дефект | MIAN | GENE | 06:54 | 07:08 | 07:18 | 230 | 300 |  | INT | Металлургический дефект Эквивалент потери металла 13%. |  | (c)
26091.159 | 7.788 | 7.773 | -2.068 | -2.083 | -1233 | -1188 | -1189 | 1145 | 2052 | 2373а |  | GOUG | CIGR | 08:30 | 08:38 | 08:37 | 31 | 88 | 9 | EXT | Задир. |  | (c)
26093.227 | 0 | 0 | -11.869 | -11.869 | -1949 | -1756 | -1438 | 928 | 0 | 2374а | Смещение кромок | GWAN |  | 00:32 | 01:03 | 01:54 | 0 | 1021 | 15 | EXT | Смещение кромок Толщины: 16,5 / 15,7 мм Наружу Величина смещения - 2.4 мм. |  | (c)
26093.227 | 0 | 0 | -11.869 | -11.869 | 102 | 361 | 302 | 102 | 0 | 2374а | Непровар / утяжина | GWAN |  | 06:03 | 06:44 | 06:35 | 0 | 400 | 10 | INT | Непровар / утяжина Толщины: 16,5 / 15,7 мм |  | (c)
26093.227 | 0 | -0.021 | -11.869 | -11.89 | 606 | 1634 | 1373 | 606 |  | 2374а | Нарушение формы кольцевого шва | GWAN |  | 07:24 | 10:10 | 09:28 | 0 | 1534 |  | EXT | Нарушение формы кольцевого шва |  | (c)
26218.758 | 0 | -0.038 | -11.202 | -11.24 | -35 | 427 | 685 | 0 |  | 2385а | Нарушение формы кольцевого шва | GWAN |  | 10:04 | 11:19 | 12:00 | 0 | 1440 |  | EXT | Нарушение формы кольцевого шва |  | (c)
26218.824 | 0.066 | 0.038 | -11.136 | -11.164 | -2093 | -1637 | -1710 | 137 | 38 | 2385а |  | CORR | GENE | 04:32 | 05:46 | 05:34 | 74 | 768 | 13 | EXT |  | 0.89 | (c)
26221.754 | 2.996 | 2.947 | -8.206 | -8.255 | 2225 | -1863 | -1892 | 0 | 2947 | 2385а |  | CORR | GENE | 04:09 | 05:09 | 05:04 | 65 | 688 | 13 | EXT |  | 0.89 | (c)
26222.83 | 4.072 | 3.993 | -7.13 | -7.209 | -608 | -502 | -386 | 163 | 3993 | 2385а |  | CORR | GENE | 08:32 | 08:49 | 09:08 | 93 | 445 | 12 | EXT |  | 0.89 | (c)
26223.048 | 4.29 | 4.281 | -6.912 | -6.921 | -1868 | -1676 | -1732 | 362 | 4281 | 2385а |  | CORR | GENE | 05:08 | 05:39 | 05:30 | 61 | 273 | 12 | EXT |  | 0.89 | (c)
26223.677 | 4.919 | 4.853 | -6.283 | -6.349 | -544 | -501 | -442 | 340 | 4853 | 2385а |  | CORR | GENE | 08:42 | 08:49 | 08:59 | 76 | 204 | 10 | EXT |  | 0.89 | (c)
26224.128 | 5.37 | 5.234 | -5.832 | -5.968 | -2205 | -2195 | -2192 | 25 | 5234 | 2385а |  | CORR | AXGR | 04:14 | 04:16 | 04:16 | 332 | 26 | 12 | EXT |  | 0.93 | (c)
26224.782 | 6.024 | 5.968 | -5.178 | -5.234 | -1812 | -1746 | -1729 | 418 | 5165 | 2385а |  | CORR | GENE | 05:17 | 05:28 | 05:31 | 69 | 167 | 10 | EXT |  | 0.89 | (c)
26228.002 | 9.244 | 8.149 | -1.958 | -3.053 | -2199 | -2175 | -2172 | 32 | 1630 | 2385а |  | CORR | GENE | 04:15 | 04:19 | 04:19 | 1423 | 53 | 10 | EXT |  | 0.97 | (c)
26229.96 | 0 | -0.021 | -11.749 | -11.77 | 1225 | 1339 | 1437 | 1225 |  | 2386а | Вышлифовка на шве | GWAN | GENE | 00:44 | 01:02 | 01:18 | 48 | 424 | 10 | EXT | Вышлифовка на шве |  | (c)
26229.96 | 0 | -0.022 | -11.749 | -11.771 | 67 | 126 | 212 | 67 |  | 2386а | Вышлифовка на шве | GWAN | GENE | 09:37 | 09:47 | 10:00 | 57 | 290 | 10 | EXT | Вышлифовка на шве |  | (c)
26253.664 | 0 | -0.028 | -11.839 | -11.867 | 429 | 884 | 1163 | 429 |  | 2388а | Нарушение формы кольцевого шва | GWAN |  | 08:46 | 09:59 | 10:44 | 0 | 1468 |  | EXT | Нарушение формы кольцевого шва |  | (c)
26265.503 | 0 | -0.024 | -11.724 | -11.748 | 1589 | 1746 | 1764 | 1589 |  | 2389а | Нарушение формы кольцевого шва | GWAN |  | 03:43 | 04:08 | 04:11 | 0 | 350 |  | EXT | Нарушение формы кольцевого шва |  | (c)
26265.503 | 0 | -0.043 | -11.724 | -11.767 | 47 | 91 | 269 | 47 |  | 2389а | Нарушение формы кольцевого шва | GWAN |  | 11:34 | 11:41 | 12:10 | 0 | 444 |  | EXT | Нарушение формы кольцевого шва |  | (c)
26358.003 | 0 | 0 | -11.272 | -11.272 | -265 | -64 | -71 | 0 | 0 | 2397а | Смещение кромок | GWAN |  | 07:30 | 08:02 | 08:01 | 0 | 389 | 24 | EXT | Смещение кромок Наружу Величина смещения - 3.7 мм. |  | (c)
26358.003 | 0 | -0.025 | -11.272 | -11.297 | -242 | -18 | -71 | 0 |  | 2397а | Вышлифовка на шве | GWAN | GENE | 07:33 | 08:09 | 08:01 | 59 | 341 | 10 | EXT | Вышлифовка на шве |  | (c)
26361.846 | 3.843 | 1.904 | -7.429 | -9.368 | -1059 | -826 | -630 | 200 | 1904 | 2397а |  | GOUG | GENE | 05:21 | 05:59 | 06:31 | 2593 | 859 | 9 | EXT | Зона задиров. |  | (c)
26367.903 | 9.9 | 9.777 | -1.372 | -1.495 | -1280 | -1250 | -1253 | 1227 | 1288 | 2397а | Дефект проката | MIAN | GENE | 04:46 | 04:50 | 04:50 | 207 | 53 |  | EXT | Дефект проката Эквивалент потери металла 10%. |  | (c)
26387.77 | 6.551 | 6.414 | -4.724 | -4.861 | 498 | 577 | 666 | 498 | 4576 | 2400 |  | GOUG | GENE | 03:13 | 03:25 | 03:40 | 285 | 336 | 13 | EXT | Зона задиров. Аномалия находится на упругопластическом изгибе: R=495 D, максимальное растяжение на 6.2 час. |  | (c)
26434.877 | 8.168 | 7.996 | -2.957 | -3.129 | -1529 | -1347 | -1268 | 1006 | 2806 | 2404 |  | DENT | GENE | 05:52 | 06:21 | 06:34 | 323 | 523 | 0.4 | N/A | Глубина вмятины: 5 мм (0,4%). Линейка: 32 см в (800 см; 06:21 ч:мин) |  | (c)
26493.055 | 9.531 | 3.703 | -1.929 | -7.757 | -848 | -531 | -488 | 128 | 267 | 2409 |  | GOUG | GENE | 02:21 | 03:12 | 03:19 | 7490 | 720 | 7 | EXT | Зона задиров. |  | (c)
26494.984 | 0 | -0.02 | -10.815 | -10.835 | -35 | 1559 | 913 | 0 |  | 2410 | Нарушение формы кольцевого шва | GWAN |  | 02:11 | 06:29 | 04:44 | 0 | 1895 |  | EXT | Нарушение формы кольцевого шва |  | (c)
26496.18 | 1.196 | 0.198 | -9.619 | -10.617 | -12 | 201 | 295 | 0 | 198 | 2410 |  | GOUG | GENE | 02:15 | 02:49 | 03:05 | 2587 | 613 | 7 | EXT | Зона задиров. |  | (c)
26505.799 | 0 | -0.039 | -11.21 | -11.249 | 1894 | 1923 | 1963 | 1894 |  | 2411 | Вышлифовка на шве | GWAN | GENE | 02:13 | 02:17 | 02:24 | 53 | 138 | 10 | EXT | Вышлифовка на шве |  | (c)
26505.799 | 0 | 0 | -11.21 | -11.21 | 1697 | 2012 | 1886 | 1697 | 0 | 2411 | Смещение кромок | GWAN |  | 01:41 | 02:32 | 02:11 | 0 | 379 | 19 | EXT | Смещение кромок Вовнутрь Величина смещения - 3 мм. |  | (c)
26512.518 | 6.719 | 6.699 | -4.491 | -4.511 | -2079 | -2057 | -2043 | 2006 | 4474 | 2411 |  | GOUG | PITT | 03:31 | 03:35 | 03:37 | 37 | 72 | 8 | EXT | Задир. |  | (c)
26517.009 | 0 | -0.026 | -10.955 | -10.981 | -1375 | -1160 | -1176 | 977 |  | 2412 | Нарушение формы кольцевого шва | GWAN |  | 02:37 | 03:12 | 03:09 | 0 | 397 |  | EXT | Нарушение формы кольцевого шва |  | (c)
26521.878 | 4.869 | 4.762 | -6.086 | -6.193 | -1356 | -1089 | -1185 | 1013 | 4762 | 2412 |  | GOUG | GENE | 02:40 | 03:23 | 03:08 | 664 | 344 | 7 | EXT | Зона задиров. |  | (c)
26524.752 | 7.743 | 7.731 | -3.212 | -3.224 | -1339 | -1303 | -1284 | 1230 | 3191 | 2412 |  | GOUG | CIGR | 02:43 | 02:49 | 02:52 | 33 | 109 | 8 | EXT | Задир. |  | (c)
26527.964 | 0 | -0.036 | -11.354 | -11.39 | 1112 | -1882 | -1436 | 0 |  | 2413а | Нарушение формы кольцевого шва | GWAN |  | 02:39 | 06:36 | 07:48 | 0 | 3826 |  | EXT | Нарушение формы кольцевого шва |  | (c)
26527.964 | 0 | 0 | -11.354 | -11.354 | -2003 | -1743 | -1603 | 1203 | 0 | 2413а | Смещение кромок | GWAN |  | 06:17 | 06:58 | 07:21 | 0 | 800 | 15 | EXT | Смещение кромок Наружу Величина смещения - 2.4 мм. |  | (c)
26539.318 | 0 | -0.04 | -11.897 | -11.937 | -1375 | -1240 | -1195 | 1015 |  | 2413б | Нарушение формы кольцевого шва | GWAN |  | 11:49 | 00:10 | 12:18 | 0 | 360 |  | EXT | Нарушение формы кольцевого шва |  | (c)
26675.114 | 8.36 | 8.339 | -3.06 | -3.081 | -808 | -743 | -732 | 655 | 3051 | 2425а |  | CORR | CIGR | 04:05 | 04:15 | 04:17 | 30 | 153 | 10 | EXT |  | 0.89 | (c)
26678.174 | 0 | -0.026 | -11.38 | -11.406 | -3 | 1880 | 1839 | 0 |  | 2426а | Нарушение формы кольцевого шва | GWAN |  | 09:12 | 02:16 | 14:10 | 0 | 3685 |  | EXT | Нарушение формы кольцевого шва |  | (c)
26699.988 | 10.434 | 10.42 | -0.835 | -0.849 | 1533 | 1607 | 1609 | 1533 | 817 | 2427а |  | CORR | CIGR | 05:31 | 05:43 | 05:43 | 32 | 151 | 10 | EXT |  | 0.89 | (c)
26700.823 | 0 | 0 | -11.003 | -11.003 | 830 | 1133 | 1120 | 830 | 0 | 2428а | Смещение кромок | GWAN |  | 06:50 | 07:39 | 07:37 | 0 | 580 | 21 | EXT | Смещение кромок Вовнутрь Величина смещения - 3.2 мм. |  | (c)
26700.823 | 0 | -0.022 | -11.003 | -11.025 | -1894 | -1740 | -1604 | 1315 |  | 2428а | Нарушение формы кольцевого шва | GWAN |  | 11:30 | 11:55 | 12:17 | 0 | 579 |  | EXT | Нарушение формы кольцевого шва |  | (c)
26704.155 | 3.332 | 3.297 | -7.671 | -7.706 | -1925 | -1568 | -1706 | 1488 | 3297 | 2428а |  | GOUG | GENE | 11:25 | 00:23 | 12:00 | 304 | 437 | 7 | EXT | Задир. |  | (c)
26722.954 | 0 | -0.036 | -11.957 | -11.993 | -1951 | -1744 | -1544 | 1138 |  | 2430а | Нарушение формы кольцевого шва | GWAN |  | 10:09 | 10:42 | 11:14 | 0 | 813 |  | EXT | Нарушение формы кольцевого шва |  | (c)
26770.029 | 0 | 0 | -11.339 | -11.339 | 577 | 1512 | 1062 | 577 | 0 | 2434а | Смещение кромок | GWAN |  | 02:54 | 05:25 | 04:12 | 0 | 970 | 19 | EXT | Смещение кромок Вовнутрь Величина смещения - 2.9 мм. |  | (c)
26770.029 | 0 | 0 | -11.339 | -11.339 | 1617 | 1626 | 1628 | 592 | 0 | 2434а | Непровар / утяжина | GWAN |  | 05:42 | 05:43 | 05:44 | 0 | 21 | 10 | INT | Непровар / утяжина |  | (c)
26770.029 | 0 | -0.016 | -11.339 | -11.355 | -836 | -650 | -665 | 493 |  | 2434а | Нарушение формы кольцевого шва | GWAN |  | 11:06 | 11:36 | 11:34 | 0 | 343 |  | EXT | Нарушение формы кольцевого шва |  | (c)
26790.361 | 8.993 | 8.981 | -2.387 | -2.399 | -1463 | -1374 | -1400 | 767 | 2372 | 2435а |  | CORR | CIGR | 06:13 | 06:27 | 06:23 | 27 | 126 | 11 | EXT |  | 0.89 | (c)
26792.748 | 0 | -0.025 | -11.827 | -11.852 | -97 | 42 | 67 | 97 |  | 2436а | Вышлифовка на шве | GWAN | GENE | 11:54 | 00:16 | 12:20 | 54 | 327 | 10 | EXT | Вышлифовка на шве |  | (c)
26839.678 | 0 | -0.029 | -11.852 | -11.881 | 1970 | -2176 | -2212 | 1932 |  | 2440а | Нарушение формы кольцевого шва | GWAN |  | 11:59 | 00:50 | 12:44 | 0 | 558 |  | EXT | Нарушение формы кольцевого шва |  | (c)
26859.14 | 7.61 | 7.575 | -4.347 | -4.382 | -1567 | -1474 | -1499 | 1431 | 4347 | 2441а |  | CORR | CIGR | 06:48 | 07:03 | 06:59 | 35 | 136 | 10 | EXT |  | 0.74 | (c)
26887.205 | 0 | 0 | -2.854 | -2.854 | -1197 | -778 | -900 | 603 | 0 | 2444а | Непровар / утяжина | GWAN |  | 05:57 | 07:05 | 06:45 | 0 | 594 | 12 | INT | Непровар / утяжина Толщины: 16,5 / 15,7 мм |  | (c)
26890.059 | 0 | 0 | -11.1 | -11.1 | -360 | -70 | 63 | 0 | 0 | 2445 | Непровар / утяжина | GWAN |  | 05:55 | 06:42 | 07:03 | 0 | 845 | 13 | INT | Непровар / утяжина |  | (c)
26896.303 | 6.244 | 6.079 | -4.856 | -5.021 | -914 | -901 | -888 | 861 | 4796 | 2445 |  | CORR | GENE | 04:25 | 04:27 | 04:30 | 225 | 53 | 10 | EXT |  | 0.91 | (c)
26906.649 | 5.49 | 5.471 | -5.61 | -5.629 | 888 | 898 | 901 | 888 | 5471 | 2446 |  | CORR | PITT | 06:38 | 06:40 | 06:41 | 37 | 26 | 15 | EXT |  | 0.89 | (c)
26907.719 | 6.56 | 6.548 | -4.54 | -4.552 | 1748 | 1789 | 1795 | 1748 | 4532 | 2446 |  | CORR | CIGR | 08:57 | 09:04 | 09:05 | 20 | 95 | 12 | EXT |  | 0.89 | (c)
26954.418 | 8.219 | 6.485 | -3.031 | -4.765 | 461 | 645 | 592 | 461 | 2230 | 2450 |  | GOUG | GENE | 01:52 | 02:22 | 02:13 | 2535 | 263 | 13 | EXT | Зона задиров. |  | (c)
26959.791 | 2.342 | 0.537 | -8.843 | -10.648 | 301 | 382 | 693 | 301 | 537 | 2451 |  | GOUG | GENE | 09:31 | 09:44 | 10:34 | 2241 | 784 | 11 | EXT | Зона задиров. |  | (c)
26963.822 | 6.373 | 6.352 | -4.812 | -4.833 | 1822 | 1950 | 1978 | 1822 | 4747 | 2451 |  | CORR | GENE | 01:36 | 01:57 | 02:02 | 86 | 312 | 15 | EXT |  | 0.89 | (c)
27038.594 | 0.597 | 0.535 | -10.589 | -10.651 | 980 | 1014 | 1012 | 980 | 535 | 2458а |  | ARTD | GENE | 04:03 | 04:09 | 04:08 | 133 | 63 |  | EXT | Вышлифовка глубиной 10%. |  | (c)
27066.651 | 5.518 | 5.469 | -6.191 | -6.24 | -1439 | -1391 | -1351 | 1263 | 5359 | 2460а |  | GOUG | GENE | 05:18 | 05:25 | 05:32 | 881 | 176 | 12 | EXT | Зона задиров. |  | (c)
27068.053 | 6.92 | 6.916 | -4.789 | -4.793 | -1501 | -1479 | -1469 | 1436 | 4781 | 2460а |  | GOUG | CISL | 05:08 | 05:11 | 05:13 | 12 | 65 | 7 | EXT | Задир. |  | (c)
27071.822 | 10.689 | 10.682 | -1.02 | -1.027 | -1346 | -1315 | -1312 | 1279 | 998 | 2460а |  | GOUG | CIGR | 05:33 | 05:38 | 05:38 | 29 | 67 | 7 | EXT | Задир. |  | (c)
27071.828 | 10.695 | 10.627 | -1.014 | -1.082 | -1307 | -1273 | -1267 | 1228 | 957 | 2460а |  | DENT | GENE | 05:39 | 05:45 | 05:45 | 125 | 79 | 0.2 | N/A | Глубина вмятины: 3 мм (0,2%). Линейка: 13 см в (1063 см; 05:45 ч:мин) Аномалия находится вблизи дефекта потери металла. |  | (c)
27096.682 | 0 | -0.016 | -11.985 | -12.001 | 1450 | -2211 | 2120 | 1450 |  | 2463а | Нарушение формы кольцевого шва | GWAN |  | 05:11 | 07:21 | 06:60 | 0 | 1340 |  | EXT | Нарушение формы кольцевого шва |  | (c)
27108.963 | 0.296 | 0.267 | -10.85 | -10.879 | -1123 | -1056 | -1055 | 987 | 267 | 2464а |  | CORR | CIGR | 08:08 | 08:19 | 08:19 | 42 | 136 | 12 | EXT |  | 0.89 | (c)
27113.161 | 4.494 | 4.487 | -6.652 | -6.659 | 1078 | 1145 | 1172 | 1078 | 4487 | 2464а |  | CORR | CIGR | 02:03 | 02:14 | 02:18 | 40 | 189 | 10 | EXT |  | 0.89 | (c)
27200.247 | 10.28 | 8.825 | -1.128 | -2.583 | -1609 | -1519 | -1294 | 979 | 132 | 2471а |  | GOUG | GENE | 02:07 | 02:21 | 02:57 | 2451 | 629 | 7 | EXT | Аномалия находится на отводе. Зона задиров. |  | (c)
27353.549 | 0 | -0.033 | -11.45 | -11.483 | -324 | -271 | -98 | 0 |  | 2486 | Нарушение формы кольцевого шва | GWAN |  | 00:24 | 00:32 | 01:00 | 0 | 452 |  | EXT | Нарушение формы кольцевого шва |  | (c)
27432.614 | 0 | 0 | -11.675 | -11.675 | 36 | 237 | 341 | 36 | 0 | 2493 | Смещение кромок | GWAN |  | 07:19 | 07:51 | 08:08 | 0 | 609 | 16 | EXT | Смещение кромок Наружу Величина смещения - 2.5 мм. |  | (c)
27432.614 | 0 | -0.038 | -11.675 | -11.713 | 712 | 782 | 792 | 712 | 0 | 2493 | Подгиб кромки со смещением | GWAN |  | 09:08 | 09:19 | 09:21 | 0 | 159 | 26 | EXT | Подгиб кромки со смещением Величина смещения - 4.1 мм. |  | (c)
27463.649 | 8.325 | 8.291 | -2.75 | -2.784 | -1362 | -1303 | -1195 | 1027 | 2594 | 2495 |  | GOUG | GENE | 08:35 | 08:45 | 09:02 | 190 | 334 | 9 | EXT | Аномалия находится на отводе. Задир. |  | (c)
27466.399 | 0 | 0 | -11.15 | -11.15 | 46 | 269 | 268 | 46 | 0 | 2496 | Смещение кромок | GWAN |  | 06:24 | 07:00 | 07:00 | 0 | 443 | 22 | EXT | Смещение кромок Вовнутрь Аномалия находится на отводе. Величина смещения - 3.5 мм. |  | (c)
27471.575 | 5.176 | 5.138 | -5.974 | -6.012 | -30 | 76 | 90 | 0 | 5138 | 2496 | Дефект проката | MIAN | GENE | 06:12 | 06:29 | 06:31 | 65 | 240 |  | EXT | Дефект проката Эквивалент потери металла 10%. Аномалия находится на отводе. |  | (c)
27499.969 | 0 | -0.022 | -11.66 | -11.682 | 676 | 1587 | 1204 | 676 |  | 2499 | Нарушение формы кольцевого шва | GWAN |  | 11:52 | 02:19 | 13:17 | 0 | 1057 |  | EXT | Нарушение формы кольцевого шва |  | (c)
27499.969 | 0 | -0.018 | -11.66 | -11.678 | -1718 | -1027 | -1114 | 510 |  | 2499 | Нарушение формы кольцевого шва | GWAN |  | 05:26 | 07:17 | 07:03 | 0 | 1207 |  | EXT | Нарушение формы кольцевого шва |  | (c)
27563.207 | 6.008 | 4.664 | -5.143 | -6.487 | -295 | -177 | -31 | 0 | 4664 | 2504а |  | GOUG | GENE | 02:34 | 02:53 | 03:16 | 1532 | 529 | 8 | EXT | Зона задиров. |  | (c)
27597.708 | 5.851 | 5.831 | -5.451 | -5.471 | -765 | -477 | -589 | 412 | 5425 | 2507а |  | GOUG | CIGR | 03:03 | 03:49 | 03:31 | 46 | 352 | 8 | EXT | Задир. |  | (c)
27600.132 | 8.275 | 8.032 | -3.027 | -3.27 | -915 | -813 | -625 | 335 | 2828 | 2507а |  | GOUG | GENE | 02:38 | 02:55 | 03:25 | 442 | 581 | 6 | EXT | Зона задиров. |  | (c)
27602.927 | 11.07 | 9.15 | -0.232 | -2.152 | -808 | -626 | -585 | 363 | 135 | 2507а |  | GOUG | GENE | 02:56 | 03:25 | 03:32 | 2017 | 445 | 8 | EXT | Зона задиров. |  | (c)
27605.772 | 2.613 | 2.593 | -8.542 | -8.562 | -1666 | -1487 | -1453 | 1239 | 2593 | 2508 |  | GOUG | GENE | 02:51 | 03:19 | 03:25 | 247 | 427 | 6 | EXT | Задир. |  | (c)
27689.386 | 6.427 | 6.355 | -4.983 | -5.055 | 1410 | 1441 | 1432 | 1410 | 4888 | 2515 |  | CORR | AXGR | 07:39 | 07:44 | 07:42 | 167 | 45 | 10 | EXT |  | 0.9 | (c)
27761.259 | 0 | -0.021 | -10.5 | -10.521 | 407 | 617 | 778 | 407 |  | 2522 | Нарушение формы кольцевого шва | GWAN |  | 00:40 | 01:14 | 01:40 | 0 | 741 |  | EXT | Нарушение формы кольцевого шва |  | (c)
27761.259 | 0 | -0.049 | -10.5 | -10.549 | -1066 | -839 | -561 | 57 |  | 2522 | Нарушение формы кольцевого шва | GWAN |  | 08:43 | 09:19 | 10:04 | 0 | 1009 |  | EXT | Нарушение формы кольцевого шва |  | (c)
27783.419 | 0 | -0.06 | -10.77 | -10.83 | -902 | -290 | -249 | 404 |  | 2524 | Нарушение формы кольцевого шва | GWAN |  | 10:20 | 11:59 | 12:06 | 0 | 1307 |  | EXT | Нарушение формы кольцевого шва |  | (c)
27794.189 | 0 | -0.062 | -11.36 | -11.422 | 2034 | -2048 | -1751 | 1075 |  | 2525 | Нарушение формы кольцевого шва | GWAN |  | 04:41 | 05:43 | 06:31 | 0 | 1352 |  | EXT | Нарушение формы кольцевого шва |  | (c)
27794.189 | 0 | -0.059 | -11.36 | -11.419 | -584 | -247 | -156 | 0 |  | 2525 | Нарушение формы кольцевого шва | GWAN |  | 09:39 | 10:33 | 10:48 | 0 | 857 |  | EXT | Нарушение формы кольцевого шва |  | (c)
27805.549 | 0 | -0.047 | -11.68 | -11.727 | -1426 | -1097 | -1143 | 861 |  | 2526 | Нарушение формы кольцевого шва | GWAN |  | 01:06 | 01:59 | 01:52 | 0 | 565 |  | EXT | Нарушение формы кольцевого шва |  | (c)
27805.549 | 0 | 0 | -11.68 | -11.68 | 178 | 435 | 515 | 178 | 0 | 2526 | Смещение кромок | GWAN |  | 05:25 | 06:07 | 06:19 | 0 | 675 | 15 | EXT | Смещение кромок Наружу Величина смещения - 2.8 мм. |  | (c)
27805.549 | 0 | -0.058 | -11.68 | -11.738 | 1880 | 1996 | 2225 | 1880 |  | 2526 | Нарушение формы кольцевого шва | GWAN |  | 09:60 | 10:18 | 10:55 | 0 | 690 |  | EXT | Нарушение формы кольцевого шва |  | (c)
27820.128 | 2.899 | 2.873 | -8.756 | -8.782 | -1477 | -1363 | -1383 | 1289 | 2873 | 2527 |  | CORR | CIGR | 08:34 | 08:53 | 08:49 | 35 | 188 | 15 | EXT |  | 0.89 | (c)
27893.108 | 7.809 | 7.791 | -3.666 | -3.684 | 401 | 598 | 519 | 401 | 3639 | 2533 |  | CORR | CIGR | 05:42 | 06:14 | 06:01 | 45 | 236 | 11 | EXT |  | 0.89 | (c)
27893.201 | 7.902 | 7.877 | -3.573 | -3.598 | 141 | 702 | 898 | 141 | 3552 | 2533 |  | CORR | CIGR | 05:00 | 06:31 | 07:03 | 46 | 1514 | 11 | EXT |  | 0.89 | (c)
27894.224 | 8.925 | 8.914 | -2.55 | -2.561 | 330 | 1018 | 772 | 330 | 2537 | 2533 |  | CORR | CIGR | 05:31 | 07:22 | 06:42 | 24 | 884 | 10 | EXT |  | 0.89 | (c)
27905.361 | 8.587 | 8.58 | -2.853 | -2.86 | -439 | -409 | -372 | 306 | 2848 | 2534 |  | GOUG | CISL | 05:14 | 05:19 | 05:25 | 12 | 133 | 9 | EXT | Задир. |  | (c)
27905.361 | 8.587 | 8.533 | -2.853 | -2.907 | -456 | -338 | -395 | 334 | 2803 | 2534 |  | DENT | GENE | 05:11 | 05:30 | 05:21 | 104 | 122 | 0.5 | N/A | Глубина вмятины: 7 мм (0,5%). Линейка: 10 см в (853 см; 05:30 ч:мин) Аномалия находится вблизи дефекта потери металла. |  | (c)
27939.856 | 8.827 | 8.81 | -1.783 | -1.8 | -2032 | -1690 | -1533 | 1033 | 1773 | 2537 |  | CORR | CIGR | 05:22 | 06:17 | 06:42 | 27 | 999 | 11 | EXT |  | 0.89 | (c)
28111.604 | 0 | -0.042 | -11.38 | -11.422 | 2199 | -1189 | -1356 | 449 |  | 2553 | Нарушение формы кольцевого шва | GWAN |  | 02:41 | 05:34 | 05:07 | 0 | 1813 |  | EXT | Нарушение формы кольцевого шва |  | (c)
28115.284 | 3.68 | 3.663 | -7.7 | -7.717 | -1646 | -1586 | -1547 | 1447 | 3663 | 2553 |  | GOUG | CIGR | 04:20 | 04:30 | 04:36 | 33 | 199 | 10 | EXT | Задир. |  | (c)
28145.099 | 0 | 0 | -11.295 | -11.295 | 846 | 1206 | 1320 | 846 | 0 | 2556 | Смещение кромок | GWAN |  | 06:34 | 07:32 | 07:51 | 0 | 950 | 17 | EXT | Смещение кромок Наружу Величина смещения - 3.2 мм. |  | (c)
28146.064 | 0.965 | 0.88 | -10.33 | -10.415 | 1456 | 2221 | 2033 | 1456 | 880 | 2556 |  | CORR | GENE | 08:13 | 10:16 | 09:46 | 225 | 1154 | 11 | EXT |  | 0.91 | (c)
28154.317 | 9.218 | 9.193 | -2.077 | -2.102 | 1733 | 1838 | 1893 | 1733 | 2055 | 2556 |  | CORR | CIGR | 08:57 | 09:14 | 09:23 | 47 | 320 | 10 | EXT |  | 0.89 | (c)
28156.394 | 0 | -0.047 | -11.23 | -11.277 | -1602 | 47 | -697 | 0 |  | 2557 | Нарушение формы кольцевого шва | GWAN |  | 07:36 | 00:02 | 10:02 | 0 | 1811 |  | EXT | Нарушение формы кольцевого шва |  | (c)
28167.624 | 0 | -0.049 | -10.83 | -10.879 | -2047 | -1604 | -1187 | 327 |  | 2558 | Нарушение формы кольцевого шва | GWAN |  | 01:40 | 02:52 | 03:59 | 0 | 1720 |  | EXT | Нарушение формы кольцевого шва |  | (c)
28178.454 | 0 | -0.042 | -11.12 | -11.162 | -1280 | 49 | -270 | 0 |  | 2559 | Нарушение формы кольцевого шва | GWAN |  | 01:02 | 04:36 | 03:45 | 0 | 2020 |  | EXT | Нарушение формы кольцевого шва |  | (c)
28178.454 | 0 | -0.046 | -11.12 | -11.166 | 1956 | -1764 | -2038 | 1571 |  | 2559 | Нарушение формы кольцевого шва | GWAN |  | 09:44 | 11:44 | 10:60 | 0 | 934 |  | EXT | Нарушение формы кольцевого шва |  | (c)
28211.684 | 0 | -0.056 | -11.02 | -11.076 | 1059 | 1267 | 1225 | 1059 |  | 2562 | Нарушение формы кольцевого шва | GWAN |  | 08:46 | 09:20 | 09:13 | 0 | 332 |  | EXT | Нарушение формы кольцевого шва Аномалия находится на отводе. |  | (c)
28216.08 | 4.396 | 4.393 | -6.624 | -6.627 | -266 | 87 | -13 | 0 | 4393 | 2562 |  | CORR | GENE | 05:13 | 06:10 | 05:53 | 67 | 505 | 12 | EXT | Аномалия находится на отводе. | 0.89 | (c)
28216.176 | 4.492 | 4.41 | -6.528 | -6.61 | 2007 | -1978 | -1884 | 1314 | 4410 | 2562 |  | CORR | GENE | 11:19 | 00:36 | 12:51 | 186 | 1140 | 10 | EXT | Аномалия находится на отводе. | 0.9 | (c)
28217.835 | 6.151 | 5.726 | -4.869 | -5.294 | 2 | 57 | 89 | 2 | 4226 | 2562 |  | CORR | GENE | 05:56 | 06:05 | 06:10 | 1068 | 174 | 11 | EXT | Аномалия находится на отводе. | 0.97 | (c)
28218.057 | 6.373 | 5.4 | -4.647 | -5.62 | -716 | -671 | -419 | 122 | 4386 | 2562 |  | CORR | GENE | 03:60 | 04:07 | 04:48 | 1234 | 594 | 10 | EXT | Аномалия находится на отводе. | 0.96 | (c)
28218.62 | 6.936 | 6.842 | -4.084 | -4.178 | 2175 | -1593 | -1692 | 1098 | 3800 | 2562 |  | CORR | GENE | 11:47 | 01:38 | 13:22 | 378 | 1188 | 11 | EXT | Аномалия находится на отводе. | 0.93 | (c)
28220.959 | 9.275 | 9.176 | -1.745 | -1.844 | -2134 | -1504 | -1585 | 1036 | 1673 | 2562 |  | CORR | GENE | 00:11 | 01:53 | 01:40 | 171 | 1098 | 11 | EXT | Аномалия находится на отводе. | 0.9 | (c)
28221.587 | 9.903 | 9.805 | -1.117 | -1.215 | -2005 | -1814 | -1635 | 1265 | 1085 | 2562 |  | CORR | GENE | 00:32 | 01:03 | 01:32 | 130 | 740 | 10 | EXT | Аномалия находится на отводе. | 0.9 | (c)
28237.524 | 3.165 | 3.061 | -8.485 | -8.589 | 711 | 853 | 943 | 711 | 3061 | 2564 |  | GOUG | GENE | 08:21 | 08:44 | 08:58 | 617 | 464 | 7 | EXT | Аномалия находится на отводе. Зона задиров. |  | (c)
28239.186 | 4.827 | 4.108 | -6.823 | -7.542 | 791 | 862 | 898 | 791 | 4108 | 2564 |  | GOUG | GENE | 08:34 | 08:45 | 08:51 | 1974 | 213 | 8 | EXT | Аномалия находится на отводе. Зона задиров. |  | (c)
28247.373 | 1.364 | 1.337 | -9.776 | -9.803 | 733 | 1009 | 874 | 733 | 1337 | 2565 |  | CORR | CIGR | 01:39 | 02:24 | 02:02 | 41 | 283 | 10 | EXT |  | 0.89 | (c)
28249.011 | 3.002 | 2.988 | -8.138 | -8.152 | -970 | -882 | -926 | 882 | 2988 | 2565 |  | CORR | CIGR | 09:05 | 09:19 | 09:12 | 29 | 88 | 12 | EXT |  | 0.89 | (c)
28250.092 | 4.083 | 4.061 | -7.057 | -7.079 | 1741 | 1853 | 1851 | 1741 | 4061 | 2565 |  | CORR | CIGR | 04:22 | 04:40 | 04:40 | 43 | 221 | 10 | EXT |  | 0.89 | (c)
28250.221 | 4.212 | 4.142 | -6.928 | -6.998 | -1120 | -1083 | -1016 | 912 | 4142 | 2565 |  | ARTD | GENE | 08:40 | 08:46 | 08:57 | 535 | 208 |  | EXT | Наплавка. |  | (c)
28257.149 | 0 | -0.021 | -11.375 | -11.396 | 2014 | -1777 | -1992 | 1536 |  | 2566 | Нарушение формы кольцевого шва | GWAN |  | 01:11 | 02:59 | 02:24 | 0 | 911 |  | EXT | Нарушение формы кольцевого шва |  | (c)
28287.944 | 8.19 | 7.983 | -3.19 | -3.397 | 1509 | 1904 | 1720 | 1509 | 2301 | 2568 |  | GOUG | GENE | 02:20 | 03:23 | 02:54 | 1096 | 421 | 7 | EXT | Зона задиров. |  | (c)
28289.959 | 10.205 | 9.725 | -1.175 | -1.655 | 1556 | 1573 | 1654 | 1556 | 1149 | 2568 |  | GOUG | GENE | 02:27 | 02:30 | 02:43 | 506 | 197 | 7 | EXT | Задир. |  | (c)
28330.407 | 5.028 | 5.005 | -6.617 | -6.64 | 86 | 222 | 170 | 86 | 5005 | 2572 |  | CORR | CIGR | 03:06 | 03:28 | 03:19 | 43 | 168 | 10 | EXT |  | 0.89 | (c)
28335.532 | 10.153 | 10.138 | -1.492 | -1.507 | 1458 | 1523 | 1512 | 1458 | 1481 | 2572 |  | CORR | CIGR | 06:47 | 06:58 | 06:56 | 26 | 109 | 10 | EXT |  | 0.89 | (c)
28371.239 | 0 | 0 | -11.25 | -11.25 | -1252 | -1102 | -1007 | 762 | 0 | 2576 | Смещение кромок | GWAN |  | 03:41 | 04:05 | 04:20 | 0 | 490 | 15 | EXT | Смещение кромок Наружу Величина смещения - 2.9 мм. |  | (c)
28371.239 | 0 | 0 | -11.25 | -11.25 | -474 | -369 | -291 | 109 | 0 | 2576 | Смещение кромок | GWAN |  | 05:47 | 06:03 | 06:16 | 0 | 365 | 19 | EXT | Смещение кромок Вовнутрь Величина смещения - 3.6 мм. |  | (c)
28396.372 | 2.423 | 2.4 | -8.942 | -8.965 | 230 | 433 | 364 | 230 | 2400 | 2578 |  | CORR | CIGR | 02:36 | 03:09 | 02:58 | 51 | 269 | 10 | EXT |  | 0.89 | (c)
28400.334 | 6.385 | 6.355 | -4.98 | -5.01 | 846 | 950 | 936 | 846 | 4979 | 2578 |  | CORR | CIGR | 04:15 | 04:32 | 04:30 | 31 | 181 | 11 | EXT |  | 0.89 | (c)
28427.241 | 10.322 | 10.154 | -0.938 | -1.106 | 439 | 1885 | 1194 | 439 | 739 | 2580 |  | CORR | GENE | 03:55 | 07:48 | 05:57 | 367 | 1510 | 12 | EXT |  | 0.93 | (c)
28429.979 | 1.8 | 1.729 | -9.165 | -9.236 | -511 | -257 | -233 | 0 | 1729 | 2581 |  | CORR | GENE | 03:12 | 03:53 | 03:57 | 127 | 557 | 10 | EXT |  | 0.89 | (c)
28431.239 | 3.06 | 2.95 | -7.905 | -8.015 | -1423 | -1184 | -1284 | 1144 | 2950 | 2581 |  | GOUG | GENE | 00:45 | 01:23 | 01:07 | 111 | 279 | 6 | EXT | Задир. |  | (c)
28431.815 | 3.636 | 3.627 | -7.329 | -7.338 | 1655 | 1667 | 1690 | 1655 | 3627 | 2581 |  | GOUG | CIGR | 09:01 | 09:03 | 09:07 | 19 | 71 | 8 | EXT | Задир. |  | (c)
28433.79 | 5.611 | 5.538 | -5.354 | -5.427 | -521 | -448 | -358 | 196 | 5340 | 2581 |  | CORR | GENE | 03:10 | 03:22 | 03:37 | 87 | 325 | 10 | EXT |  | 0.89 | (c)
28444.748 | 5.604 | 5.582 | -5.271 | -5.293 | 1569 | 1708 | 1730 | 1569 | 5249 | 2582 |  | CORR | CIGR | 04:16 | 04:39 | 04:42 | 44 | 322 | 10 | EXT | Аномалия находится на отводе. | 0.89 | (c)
28460.839 | 0 | -0.03 | -11.7 | -11.73 | -2177 | -1411 | -1731 | 1285 |  | 2584 | Нарушение формы кольцевого шва | GWAN |  | 00:20 | 02:24 | 01:32 | 0 | 892 |  | EXT | Нарушение формы кольцевого шва Аномалия находится на отводе. |  | (c)
28460.839 | 0 | -0.031 | -11.7 | -11.731 | -741 | 500 | 322 | 0 |  | 2584 | Нарушение формы кольцевого шва | GWAN |  | 04:12 | 07:32 | 07:03 | 0 | 2126 |  | EXT | Нарушение формы кольцевого шва Аномалия находится на отводе. |  | (c)
28472.539 | 0 | -0.051 | -11.485 | -11.536 | -1069 | -909 | -922 | 774 |  | 2585 | Нарушение формы кольцевого шва | GWAN |  | 03:23 | 03:48 | 03:46 | 0 | 295 |  | EXT | Нарушение формы кольцевого шва Аномалия находится на отводе. |  | (c)
28472.539 | 0 | -0.028 | -11.485 | -11.513 | -565 | -419 | -400 | 236 |  | 2585 | Нарушение формы кольцевого шва | GWAN |  | 04:44 | 05:07 | 05:10 | 0 | 329 |  | EXT | Нарушение формы кольцевого шва Аномалия находится на отводе. |  | (c)
28472.539 | 0 | -0.045 | -11.485 | -11.53 | -10 | 39 | 96 | 0 |  | 2585 | Нарушение формы кольцевого шва | GWAN |  | 06:14 | 06:21 | 06:31 | 0 | 212 |  | EXT | Нарушение формы кольцевого шва Аномалия находится на отводе. |  | (c)
28475.166 | 2.627 | 2.617 | -8.858 | -8.868 | 771 | 835 | 843 | 771 | 2617 | 2585 |  | CORR | CIGR | 08:20 | 08:30 | 08:31 | 38 | 145 | 11 | EXT | Аномалия находится на отводе. | 0.89 | (c)
28476.027 | 3.488 | 3.373 | -7.997 | -8.112 | -1365 | -1071 | -1117 | 868 | 3373 | 2585 |  | CORR | GENE | 02:35 | 03:22 | 03:15 | 296 | 497 | 11 | EXT | Аномалия находится на отводе. | 0.92 | (c)
28476.414 | 3.875 | 3.844 | -7.61 | -7.641 | 1899 | 1948 | 1950 | 1899 | 3844 | 2585 |  | GOUG | CIGR | 11:22 | 11:29 | 11:30 | 49 | 101 | 13 | EXT | Аномалия находится на отводе. Задир. |  | (c)
28476.543 | 4.004 | 3.831 | -7.481 | -7.654 | 334 | 690 | 523 | 334 | 3831 | 2585 |  | CORR | GENE | 07:09 | 08:07 | 07:39 | 387 | 378 | 13 | EXT | Аномалия находится на отводе. | 0.94 | (c)
28476.577 | 4.038 | 3.99 | -7.447 | -7.495 | 717 | 1170 | 950 | 717 | 3990 | 2585 |  | CORR | GENE | 08:11 | 09:24 | 08:48 | 101 | 466 | 11 | EXT | Аномалия находится на отводе. | 0.89 | (c)
28476.766 | 4.227 | 3.939 | -7.258 | -7.546 | -1346 | -992 | -1080 | 814 | 3939 | 2585 |  | CORR | GENE | 02:38 | 03:35 | 03:21 | 319 | 532 | 12 | EXT | Аномалия находится на отводе. | 0.93 | (c)
28478.767 | 6.228 | 6.181 | -5.257 | -5.304 | 1469 | 1743 | 1677 | 1469 | 5159 | 2585 |  | CORR | GENE | 10:12 | 10:56 | 10:46 | 145 | 416 | 11 | EXT | Аномалия находится на отводе. | 0.9 | (c)
28479.034 | 6.495 | 6.387 | -4.99 | -5.098 | 1685 | 1794 | 1910 | 1685 | 4964 | 2585 |  | CORR | GENE | 10:47 | 11:05 | 11:23 | 134 | 451 | 12 | EXT | Аномалия находится на отводе. | 0.9 | (c)
28501.934 | 0 | 0 | -11.37 | -11.37 | -965 | -574 | -605 | 245 | 0 | 2588 | Смещение кромок | GWAN |  | 07:07 | 08:10 | 08:05 | 0 | 720 | 16 | EXT | Смещение кромок Наружу Величина смещения - 3 мм. |  | (c)
28503.335 | 1.401 | 1.394 | -9.969 | -9.976 | 1942 | 2023 | 2025 | 1942 | 1394 | 2588 |  | GOUG | CIGR | 02:56 | 03:09 | 03:09 | 31 | 167 | 10 | EXT | Задир. |  | (c)
28532.517 | 8.548 | 8.521 | -2.302 | -2.329 | -82 | 37 | 12 | 0 | 2275 | 2590 |  | CORR | CIGR | 08:13 | 08:33 | 08:29 | 54 | 188 | 11 | EXT |  | 0.89 | (c)
28545.216 | 10.397 | 10.373 | -0.698 | -0.722 | 94 | 206 | 234 | 94 | 681 | 2591 |  | CORR | CIGR | 08:29 | 08:47 | 08:52 | 41 | 281 | 11 | EXT |  | 0.89 | (c)
28563.808 | 6.409 | 6.293 | -5.021 | -5.137 | 109 | 657 | 426 | 109 | 4977 | 2593 |  | CORR | GENE | 08:25 | 09:54 | 09:16 | 160 | 635 | 11 | EXT |  | 0.9 | (c)
28563.866 | 6.467 | 6.446 | -4.963 | -4.984 | 1897 | 1968 | 2020 | 1897 | 4945 | 2593 |  | CORR | CIGR | 01:14 | 01:25 | 01:34 | 39 | 246 | 10 | EXT |  | 0.89 | (c)
28564.804 | 7.405 | 7.35 | -4.025 | -4.08 | 47 | 149 | 215 | 47 | 4025 | 2593 |  | CORR | CIGR | 08:15 | 08:32 | 08:42 | 55 | 337 | 11 | EXT |  | 0.89 | (c)
28567.312 | 9.913 | 9.798 | -1.517 | -1.632 | -496 | -298 | -112 | 0 | 1511 | 2593 |  | CORR | GENE | 06:48 | 07:20 | 07:50 | 121 | 769 | 10 | EXT |  | 0.89 | (c)
28568.829 | 0 | 0 | -11.39 | -11.39 | 622 | 964 | 887 | 622 | 0 | 2594 | Смещение кромок | GWAN |  | 07:02 | 07:57 | 07:44 | 0 | 531 | 17 | EXT | Смещение кромок Наружу Величина смещения - 3.1 мм. |  | (c)
28575.041 | 6.212 | 6.193 | -5.178 | -5.197 | 1191 | 1257 | 1279 | 1191 | 5178 | 2594 |  | CORR | CIGR | 08:34 | 08:44 | 08:48 | 19 | 176 | 12 | EXT |  | 0.89 | (c)
28578.602 | 9.773 | 9.746 | -1.617 | -1.644 | 1020 | 1186 | 1190 | 1020 | 1603 | 2594 |  | CORR | CIGR | 08:06 | 08:33 | 08:33 | 41 | 340 | 17 | EXT |  | 0.89 | (c)
28579.34 | 10.511 | 10.496 | -0.879 | -0.894 | 88 | 361 | 279 | 88 | 853 | 2594 |  | CORR | CIGR | 05:36 | 06:19 | 06:06 | 41 | 381 | 11 | EXT |  | 0.89 | (c)
28579.464 | 10.635 | 10.592 | -0.755 | -0.798 | -1270 | -900 | -982 | 695 | 664 | 2594 |  | CORR | GENE | 01:56 | 02:56 | 02:43 | 134 | 575 | 10 | EXT |  | 0.9 | (c)
28580.219 | 0 | -0.028 | -11.185 | -11.213 | 776 | 1034 | 1021 | 776 |  | 2595 | Нарушение формы кольцевого шва | GWAN |  | 03:47 | 04:29 | 04:27 | 0 | 490 |  | EXT | Нарушение формы кольцевого шва |  | (c)
28580.219 | 0 | -0.064 | -11.185 | -11.249 | -1721 | -1652 | -700 | 322 |  | 2595 | Нарушение формы кольцевого шва | GWAN |  | 09:04 | 09:15 | 11:49 | 0 | 2043 |  | EXT | Нарушение формы кольцевого шва |  | (c)
28581.698 | 1.479 | 1.338 | -9.706 | -9.847 | 2131 | -1816 | -1916 | 1503 | 1338 | 2595 |  | CORR | GENE | 07:26 | 08:49 | 08:33 | 209 | 827 | 10 | EXT |  | 0.9 | (c)
28585.129 | 4.91 | 4.86 | -6.275 | -6.325 | -2080 | -1698 | -1844 | 1608 | 4860 | 2595 |  | CORR | GENE | 08:06 | 09:08 | 08:44 | 85 | 472 | 11 | EXT |  | 0.89 | (c)
28590.948 | 10.729 | 10.614 | -0.456 | -0.571 | -2193 | -1585 | -1839 | 1486 | 388 | 2595 |  | CORR | GENE | 07:48 | 09:26 | 08:45 | 183 | 707 | 10 | EXT |  | 0.9 | (c)
28591.298 | 11.079 | 11.042 | -0.106 | -0.143 | 547 | 1634 | 1144 | 547 | 30 | 2595 |  | CORR | GENE | 03:10 | 06:06 | 04:47 | 113 | 1194 | 13 | EXT |  | 0.9 | (c)
28591.509 | 0.105 | 0.091 | -10.72 | -10.734 | -478 | -418 | -146 | 0 | 91 | 2596 |  | CORR | GENE | 00:48 | 00:58 | 01:41 | 62 | 663 | 13 | EXT |  | 0.89 | (c)
28593.291 | 1.887 | 1.788 | -8.938 | -9.037 | -1184 | -695 | -850 | 517 | 1788 | 2596 |  | CORR | GENE | 10:54 | 00:13 | 11:48 | 121 | 667 | 11 | EXT |  | 0.89 | (c)
28599.007 | 7.603 | 7.508 | -3.222 | -3.317 | 2045 | -2152 | -2160 | 1905 | 3162 | 2596 |  | CORR | GENE | 07:35 | 08:18 | 08:16 | 155 | 511 | 11 | EXT |  | 0.9 | (c)
28611.163 | 8.934 | 8.897 | -2.541 | -2.578 | 1521 | 1748 | 1714 | 1521 | 2531 | 2597 |  | CORR | CIGR | 07:20 | 07:57 | 07:51 | 47 | 385 | 10 | EXT |  | 0.89 | (c)
28611.209 | 8.98 | 8.941 | -2.495 | -2.534 | 732 | 932 | 977 | 732 | 2484 | 2597 |  | CORR | CIGR | 05:13 | 05:45 | 05:52 | 50 | 489 | 11 | EXT |  | 0.89 | (c)
28616.11 | 2.406 | 2.38 | -8.859 | -8.885 | 770 | 891 | 892 | 770 | 2380 | 2598 |  | CORR | CIGR | 02:43 | 03:03 | 03:03 | 37 | 245 | 12 | EXT |  | 0.89 | (c)
28616.234 | 2.53 | 2.382 | -8.735 | -8.883 | -2037 | -1877 | -1953 | 1869 | 2382 | 2598 |  | DENT | GENE | 07:10 | 07:36 | 07:24 | 231 | 168 | 0.4 | N/A | Глубина вмятины: 5 мм (0,4%). Линейка: 23 см в (238 см; 07:36 ч:мин) |  | (c)
28624.969 | 0 | -0.05 | -11.34 | -11.39 | -1393 | -412 | -661 | 71 |  | 2599 | Нарушение формы кольцевого шва | GWAN |  | 09:28 | 00:07 | 11:27 | 0 | 1464 |  | EXT | Нарушение формы кольцевого шва |  | (c)
28624.969 | 0 | -0.029 | -11.34 | -11.369 | 455 | 1960 | 1308 | 455 |  | 2599 | Нарушение формы кольцевого шва | GWAN |  | 02:27 | 06:30 | 04:44 | 0 | 1707 |  | EXT | Нарушение формы кольцевого шва |  | (c)
28625.496 | 0.527 | 0.51 | -10.813 | -10.83 | 132 | 429 | 291 | 132 | 510 | 2599 |  | CORR | CIGR | 01:35 | 02:22 | 02:00 | 36 | 318 | 10 | EXT |  | 0.89 | (c)
28636.408 | 0.099 | 0.063 | -11.416 | -11.452 | 792 | 1006 | 1102 | 792 | 63 | 2600 |  | CORR | GENE | 02:17 | 02:52 | 03:07 | 84 | 620 | 10 | EXT |  | 0.89 | (c)
28636.67 | 0.361 | 0.311 | -11.154 | -11.204 | 1279 | 1864 | 1978 | 1279 | 311 | 2600 |  | CORR | GENE | 03:36 | 05:10 | 05:28 | 325 | 1397 | 10 | EXT |  | 0.92 | (c)
28637.762 | 1.453 | 1.273 | -10.062 | -10.242 | -1994 | -1805 | -1761 | 1528 | 1273 | 2600 |  | CORR | GENE | 06:47 | 07:18 | 07:25 | 206 | 466 | 10 | EXT |  | 0.9 | (c)
28639.01 | 2.701 | 2.639 | -8.814 | -8.876 | 297 | 587 | 668 | 297 | 2639 | 2600 |  | CORR | GENE | 00:57 | 01:44 | 01:57 | 169 | 742 | 11 | EXT |  | 0.9 | (c)
28639.651 | 3.342 | 3.302 | -8.173 | -8.213 | -1830 | -1677 | -1621 | 1413 | 3302 | 2600 |  | CORR | GENE | 07:14 | 07:39 | 07:47 | 100 | 417 | 12 | EXT |  | 0.89 | (c)
28640.061 | 3.752 | 3.709 | -7.763 | -7.806 | -1794 | -1390 | -1530 | 1266 | 3709 | 2600 |  | CORR | GENE | 07:20 | 08:25 | 08:02 | 98 | 528 | 11 | EXT |  | 0.89 | (c)
28640.814 | 4.505 | 4.179 | -7.01 | -7.336 | -1816 | -1398 | -1322 | 829 | 4179 | 2600 |  | CORR | GENE | 07:16 | 08:23 | 08:36 | 562 | 987 | 10 | EXT |  | 0.94 | (c)
28640.859 | 4.55 | 4.157 | -6.965 | -7.358 | 61 | 963 | 541 | 61 | 4157 | 2600 |  | CORR | GENE | 00:19 | 02:45 | 01:36 | 481 | 959 | 12 | EXT |  | 0.94 | (c)
28641.403 | 5.094 | 4.959 | -6.421 | -6.556 | 114 | 260 | 418 | 114 | 4959 | 2600 |  | CORR | GENE | 00:28 | 00:51 | 01:17 | 321 | 608 | 13 | EXT |  | 0.93 | (c)
28645.774 | 9.465 | 9.429 | -2.05 | -2.086 | -1141 | -1053 | -844 | 546 | 1818 | 2600 |  | CORR | GENE | 09:05 | 09:19 | 09:53 | 268 | 595 | 10 | EXT |  | 0.91 | (c)
28647.824 | 0 | -0.067 | -10.855 | -10.922 | 639 | 767 | 1478 | 639 |  | 2601 | Нарушение формы кольцевого шва | GWAN |  | 05:34 | 05:54 | 07:49 | 0 | 1678 |  | EXT | Нарушение формы кольцевого шва |  | (c)
28649.648 | 1.824 | 1.824 | -9.031 | -9.031 | 1461 | 1566 | 1514 | 1461 | 1824 | 2601 |  | CORR | CIGR | 07:46 | 08:03 | 07:55 | 27 | 106 | 11 | EXT |  | 0.89 | (c)
28658.679 | 0 | 0 | -11.14 | -11.14 | -70 | 223 | 191 | 0 | 0 | 2602 | Смещение кромок | GWAN |  | 04:21 | 05:08 | 05:03 | 0 | 523 | 16 | EXT | Смещение кромок Наружу Величина смещения - 2.9 мм. |  | (c)
28669.819 | 0 | -0.051 | -10.364 | -10.415 | 1140 | 1406 | 1420 | 1140 |  | 2603а | Нарушение формы кольцевого шва | GWAN |  | 10:19 | 11:02 | 11:04 | 0 | 560 |  | EXT | Нарушение формы кольцевого шва |  | (c)
28673.35 | 3.531 | 3.336 | -6.833 | -7.028 | 194 | 803 | 638 | 194 | 3336 | 2603а |  | ARTD | GENE | 07:46 | 09:25 | 08:58 | 229 | 889 |  | EXT | Эквивалент потери металла 10%. |  | (c)
28680.362 | 0.179 | 0.07 | -10.88 | -10.989 | 2007 | -2201 | -2129 | 1803 | 70 | 2603б |  | CORR | GENE | 07:46 | 08:27 | 08:38 | 120 | 650 | 12 | EXT |  | 0.9 | (c)
28681.75 | 1.567 | 1.545 | -9.492 | -9.514 | 5 | 594 | 335 | 5 | 1545 | 2603б |  | CORR | GENE | 02:23 | 03:58 | 03:16 | 107 | 660 | 10 | EXT |  | 0.89 | (c)
28682.006 | 1.823 | 1.75 | -9.236 | -9.309 | 204 | 544 | 543 | 204 | 1750 | 2603б |  | CORR | GENE | 02:55 | 03:50 | 03:49 | 104 | 676 | 11 | EXT |  | 0.89 | (c)
28682.156 | 1.973 | 1.955 | -9.086 | -9.104 | 67 | 239 | 237 | 67 | 1955 | 2603б |  | CORR | CIGR | 02:33 | 03:00 | 03:00 | 55 | 339 | 11 | EXT |  | 0.89 | (c)
28683.83 | 3.647 | 3.618 | -7.412 | -7.441 | 301 | 551 | 499 | 301 | 3618 | 2603б |  | CORR | GENE | 03:10 | 03:51 | 03:42 | 73 | 396 | 10 | EXT |  | 0.89 | (c)
28684.788 | 4.605 | 4.517 | -6.454 | -6.542 | 2062 | 2218 | -2119 | 1839 | 4517 | 2603б |  | CORR | GENE | 07:55 | 08:20 | 08:40 | 107 | 560 | 10 | EXT |  | 0.89 | (c)
28686.123 | 5.94 | 5.868 | -5.119 | -5.191 | 168 | 356 | 368 | 168 | 5019 | 2603б |  | CORR | GENE | 02:49 | 03:19 | 03:21 | 172 | 401 | 10 | EXT |  | 0.9 | (c)
28690.846 | 10.663 | 10.505 | -0.396 | -0.554 | 45 | 516 | 342 | 45 | 292 | 2603б |  | CORR | GENE | 02:29 | 03:45 | 03:17 | 262 | 593 | 10 | EXT |  | 0.91 | (c)
28705.712 | 3.55 | 3.489 | -1.151 | -1.212 | -93 | 124 | 144 | 0 | 1065 | 2605а |  | CORR | GENE | 02:27 | 03:02 | 03:06 | 147 | 475 | 11 | EXT | Аномалия находится на упругопластическом изгибе: R=438 D, максимальное растяжение на 6.6 час. | 0.9 | (c)
28706.605 | 4.443 | 4.408 | -0.258 | -0.293 | -227 | -113 | -80 | 0 | 255 | 2605а |  | CORR | CIGR | 02:06 | 02:24 | 02:29 | 38 | 295 | 10 | EXT | Аномалия находится на упругопластическом изгибе: R=440 D, максимальное растяжение на 6.6 час. | 0.89 | (c)
28729.645 | 0 | -0.036 | -5.757 | -5.793 | 2189 | -1646 | -1380 | 488 |  | 2608а | Нарушение формы кольцевого шва | GWAN |  | 01:09 | 02:50 | 03:33 | 0 | 1784 |  | EXT | Нарушение формы кольцевого шва |  | (c)
28743.773 | 0 | -0.034 | -10.701 | -10.735 | 2014 | -2089 | 2203 | 2014 |  | 2609а | Нарушение формы кольцевого шва | GWAN |  | 08:10 | 09:08 | 08:41 | 0 | 379 |  | EXT | Нарушение формы кольцевого шва |  | (c)
28745.323 | 1.55 | 1.486 | -9.151 | -9.215 | -2188 | -1902 | -1928 | 1667 | 1486 | 2609а |  | CORR | GENE | 08:52 | 09:38 | 09:34 | 100 | 521 | 11 | EXT |  | 0.89 | (c)
28770.569 | 0.722 | 0.706 | -10.287 | -10.303 | -1097 | -1006 | -1030 | 964 | 706 | 2611а |  | CORR | CIGR | 01:32 | 01:46 | 01:43 | 26 | 133 | 10 | EXT |  | 0.89 | (c)
28774.682 | 4.835 | 4.395 | -6.174 | -6.614 | -1452 | -1451 | -1432 | 1413 | 4395 | 2611а |  | CORR | AXGR | 00:35 | 00:35 | 00:38 | 500 | 39 | 11 | EXT |  | 0.94 | (c)
28778.586 | 8.739 | 8.731 | -2.27 | -2.278 | 617 | 657 | 655 | 617 | 2257 | 2611а |  | CORR | CIGR | 06:08 | 06:15 | 06:15 | 21 | 75 | 10 | EXT |  | 0.89 | (c)
28780.326 | 10.479 | 10.459 | -0.53 | -0.55 | 618 | 776 | 724 | 618 | 502 | 2611а |  | CORR | CIGR | 06:09 | 06:34 | 06:26 | 48 | 212 | 11 | EXT |  | 0.89 | (c)
28780.69 | 10.843 | 10.805 | -0.166 | -0.204 | -1432 | -1249 | -1244 | 1057 | 123 | 2611а |  | CORR | GENE | 00:38 | 01:07 | 01:08 | 81 | 375 | 12 | EXT |  | 0.89 | (c)
28792.123 | 0 | -0.019 | -11.093 | -11.112 | -1386 | -800 | -632 | 123 |  | 2613б | Нарушение формы кольцевого шва | GWAN |  | 09:52 | 11:27 | 11:54 | 0 | 1509 |  | INT | Нарушение формы кольцевого шва |  | (c)
28815.795 | 1.059 | 1.041 | -1.673 | -1.691 | 330 | 464 | 432 | 330 | 1041 | 2615а |  | CORR | CIGR | 07:24 | 07:46 | 07:41 | 29 | 205 | 11 | EXT |  | 0.89 | (c)
28816.264 | 1.528 | 1.486 | -1.204 | -1.246 | 1672 | 1805 | 1827 | 1672 | 1085 | 2615а |  | CORR | GENE | 11:01 | 11:22 | 11:26 | 161 | 310 | 11 | EXT |  | 0.9 | (c)
28829.749 | 9.058 | 9.044 | -2.09 | -2.104 | 4 | 132 | 68 | 4 | 2078 | 2616а |  | CORR | CIGR | 06:09 | 06:29 | 06:19 | 26 | 128 | 11 | EXT |  | 0.89 | (c)
28833.705 | 1.866 | 1.846 | -9.277 | -9.297 | 443 | 552 | 661 | 443 | 1846 | 2617а |  | CORR | GENE | 01:21 | 01:38 | 01:56 | 57 | 437 | 11 | EXT |  | 0.89 | (c)
28837.323 | 5.484 | 5.447 | -5.659 | -5.696 | -1350 | -676 | -930 | 510 | 5447 | 2617а |  | CORR | GENE | 08:31 | 10:20 | 09:39 | 115 | 840 | 11 | EXT |  | 0.89 | (c)
28838.999 | 7.16 | 7.143 | -3.983 | -4 | -1240 | -1169 | -1169 | 1099 | 3881 | 2617а |  | CORR | GENE | 08:49 | 09:01 | 09:01 | 119 | 141 | 11 | EXT |  | 0.89 | (c)
28840.829 | 8.99 | 8.98 | -2.153 | -2.163 | 2111 | 2161 | 2161 | 2111 | 2141 | 2617а |  | CORR | CIGR | 05:50 | 05:58 | 05:58 | 22 | 99 | 11 | EXT |  | 0.89 | (c)
28842.982 | 0 | 0 | -8.262 | -8.262 | -945 | -808 | -839 | 733 | 0 | 2618а | Непровар / утяжина | GWAN |  | 02:49 | 03:11 | 03:06 | 0 | 212 | 15 | INT | Непровар / утяжина |  | (c)
28846.242 | 3.26 | 3.22 | -5.002 | -5.042 | -1217 | -1068 | -987 | 757 | 3220 | 2618а |  | CORR | GENE | 02:05 | 02:29 | 02:42 | 73 | 460 | 11 | EXT |  | 0.89 | (c)
28846.432 | 3.45 | 3.398 | -4.812 | -4.864 | -1237 | -1104 | -1118 | 1000 | 3398 | 2618а |  | CORR | GENE | 02:02 | 02:23 | 02:21 | 235 | 237 | 13 | EXT |  | 0.92 | (c)
28862.122 | 10.878 | 10.809 | -0.433 | -0.502 | 648 | 702 | 675 | 648 | 224 | 2619а |  | CORR | AXGR | 09:08 | 09:16 | 09:12 | 278 | 54 | 12 | EXT |  | 0.92 | (c)
28862.555 | 0 | -0.019 | -3.739 | -3.758 | 677 | 722 | 982 | 677 |  | 2619б | Нарушение формы кольцевого шва | GWAN |  | 06:55 | 07:02 | 07:44 | 0 | 611 |  | EXT | Нарушение формы кольцевого шва |  | (c)
28866.294 | 0 | -0.021 | -11.53 | -11.551 | 1276 | 1329 | 1662 | 1276 |  | 2620а | Нарушение формы кольцевого шва | GWAN |  | 01:10 | 01:19 | 02:12 | 0 | 772 |  | EXT | Нарушение формы кольцевого шва |  | (c)
28866.294 | 0 | -0.06 | -11.53 | -11.59 | -1282 | 82 | -369 | 0 |  | 2620а | Нарушение формы кольцевого шва | GWAN |  | 06:17 | 09:57 | 08:44 | 0 | 1825 |  | EXT | Нарушение формы кольцевого шва |  | (c)
28877.824 | 0 | 0 | -11.192 | -11.192 | 444 | 725 | 744 | 444 | 0 | 2621а | Смещение кромок | GWAN |  | 07:18 | 08:04 | 08:07 | 0 | 600 | 18 | EXT | Смещение кромок Наружу Величина смещения - 3.3 мм. |  | (c)
28878.93 | 1.106 | 1.016 | -10.086 | -10.176 | -1371 | -1217 | -1261 | 1150 | 1016 | 2621а |  | CORR | GENE | 02:25 | 02:50 | 02:43 | 150 | 221 | 15 | EXT |  | 0.9 | (c)
28879.121 | 1.297 | 1.278 | -9.895 | -9.914 | -889 | -695 | -724 | 558 | 1278 | 2621а |  | CORR | GENE | 03:43 | 04:15 | 04:10 | 109 | 331 | 12 | EXT |  | 0.89 | (c)
28884.291 | 6.467 | 6.423 | -4.725 | -4.769 | -1241 | -1037 | -1094 | 946 | 4685 | 2621а |  | CORR | GENE | 02:46 | 03:19 | 03:10 | 84 | 295 | 11 | EXT |  | 0.89 | (c)
28885.27 | 7.446 | 7.083 | -3.746 | -4.109 | -1220 | -1166 | -1187 | 1153 | 3395 | 2621а |  | CORR | GENE | 02:50 | 02:59 | 02:55 | 714 | 67 | 10 | EXT |  | 0.95 | (c)
28893.596 | 4.58 | 4.556 | -0.518 | -0.542 | -411 | -338 | -320 | 228 | 513 | 2622а |  | CORR | CIGR | 07:58 | 08:10 | 08:13 | 29 | 183 | 11 | EXT |  | 0.89 | (c)
28899.217 | 0 | 0 | -10.31 | -10.31 | 1884 | 2225 | -2205 | 1834 | 0 | 2623а | Смещение кромок | GWAN |  | 06:35 | 07:30 | 07:35 | 0 | 743 | 18 | EXT | Смещение кромок Наружу Величина смещения - 3.3 мм. |  | (c)
28899.217 | 0 | -0.05 | -10.31 | -10.36 | -1191 | -789 | -82 | 1028 |  | 2623а | Нарушение формы кольцевого шва | GWAN |  | 10:18 | 11:23 | 13:17 | 0 | 2219 |  | EXT | Нарушение формы кольцевого шва |  | (c)
28900.768 | 1.551 | 1.522 | -8.759 | -8.788 | -369 | -163 | -205 | 40 | 1522 | 2623а |  | CORR | CIGR | 00:31 | 01:04 | 00:57 | 45 | 329 | 15 | EXT |  | 0.89 | (c)
28900.968 | 1.751 | 1.724 | -8.559 | -8.586 | -292 | -175 | -137 | 0 | 1724 | 2623а |  | CORR | GENE | 00:43 | 01:02 | 01:08 | 64 | 311 | 11 | EXT |  | 0.89 | (c)
28905.399 | 6.182 | 6.113 | -4.128 | -4.197 | 380 | 489 | 438 | 380 | 4069 | 2623а |  | DENT | GENE | 02:32 | 02:49 | 02:41 | 128 | 116 | 0.4 | N/A | Глубина вмятины: 6 мм (0,4%). Линейка: 13 см в (611 см; 02:49 ч:мин) |  | (c)
28906.231 | 7.014 | 6.993 | -3.296 | -3.317 | 77 | 415 | 289 | 77 | 3229 | 2623а |  | CORR | GENE | 01:43 | 02:37 | 02:17 | 88 | 424 | 12 | EXT |  | 0.89 | (c)
28909.527 | 0 | -0.057 | -11.158 | -11.215 | -1301 | -220 | -358 | 0 |  | 2624а | Нарушение формы кольцевого шва | GWAN |  | 03:01 | 05:55 | 05:33 | 0 | 1886 |  | EXT | Нарушение формы кольцевого шва |  | (c)
28921.13 | 0.445 | 0.011 | -10.514 | -10.948 | 501 | 555 | 546 | 501 | 11 | 2625а |  | CORR | GENE | 08:58 | 09:07 | 09:05 | 453 | 90 | 11 | EXT |  | 0.94 | (c)
28931.644 | 0 | -0.028 | -10.597 | -10.625 | -609 | -455 | 308 | 0 |  | 2626а | Нарушение формы кольцевого шва | GWAN |  | 00:34 | 00:59 | 03:02 | 0 | 1834 |  | EXT | Нарушение формы кольцевого шва |  | (c)
28931.644 | 0 | -0.028 | -10.597 | -10.625 | 2037 | -2215 | 2201 | 2037 |  | 2626а | Нарушение формы кольцевого шва | GWAN |  | 07:41 | 08:15 | 08:08 | 0 | 328 |  | EXT | Нарушение формы кольцевого шва |  | (c)
28939.371 | 7.727 | 7.722 | -2.87 | -2.875 | 800 | 877 | 884 | 800 | 2845 | 2626а |  | CORR | CIGR | 04:21 | 04:34 | 04:35 | 30 | 168 | 10 | EXT |  | 0.89 | (c)
28952.174 | 0 | -0.029 | -1.517 | -1.546 | -1713 | -1257 | -1381 | 1050 |  | 2627б | Нарушение формы кольцевого шва | GWAN |  | 11:29 | 00:42 | 12:22 | 0 | 663 |  | EXT | Нарушение формы кольцевого шва |  | (c)
28952.174 | 0 | 0 | -1.517 | -1.517 | 50 | 542 | 473 | 50 | 0 | 2627б | Непровар / утяжина | GWAN |  | 04:13 | 05:32 | 05:21 | 0 | 847 | 23 | INT | Непровар / утяжина |  | (b)
28952.174 | 0 | -0.038 | -1.517 | -1.555 | 1063 | 1390 | 1724 | 1063 |  | 2627б | Нарушение формы кольцевого шва | GWAN |  | 06:57 | 07:49 | 08:43 | 0 | 1322 |  | EXT | Нарушение формы кольцевого шва |  | (c)
28953.691 | 0 | -0.066 | -10.543 | -10.609 | 1709 | 2045 | -2019 | 1285 |  | 2628а | Нарушение формы кольцевого шва | GWAN |  | 01:05 | 01:59 | 03:03 | 0 | 1468 |  | EXT | Нарушение формы кольцевого шва |  | (c)
28953.691 | 0 | -0.014 | -10.543 | -10.557 | -892 | 805 | -44 | 0 |  | 2628а | Нарушение формы кольцевого шва | GWAN |  | 06:05 | 10:39 | 08:22 | 0 | 1697 |  | EXT | Нарушение формы кольцевого шва |  | (c)
28968.655 | 4.421 | 4.391 | -6.694 | -6.724 | 177 | 302 | 288 | 177 | 4391 | 2629 |  | CORR | CIGR | 06:30 | 06:50 | 06:48 | 43 | 221 | 15 | EXT |  | 0.89 | (c)
29016.714 | 7.65 | 7.622 | -3.645 | -3.673 | -169 | -103 | -107 | 45 | 3637 | 2633 |  | CORR | CIGR | 03:19 | 03:29 | 03:29 | 36 | 124 | 12 | EXT |  | 0.89 | (c)
29043.254 | 0 | 0 | -11.175 | -11.175 | 1064 | 1128 | 1259 | 1064 | 0 | 2636 | Смещение кромок | GWAN |  | 07:10 | 07:20 | 07:41 | 0 | 389 | 15 | EXT | Смещение кромок Наружу Величина смещения - 2.8 мм. |  | (c)
29081.506 | 4.497 | 4.484 | -6.453 | -6.466 | 1789 | 1842 | 1843 | 1789 | 4484 | 2639 |  | GOUG | CIGR | 01:41 | 01:49 | 01:50 | 32 | 108 | 13 | EXT | Задир. |  | (c)
29093.909 | 5.95 | 5.921 | -5.465 | -5.494 | 120 | 340 | 297 | 120 | 5432 | 2640 |  | CORR | GENE | 03:30 | 04:06 | 03:59 | 62 | 354 | 10 | EXT |  | 0.89 | (c)
29110.699 | 0 | -0.05 | -11.515 | -11.565 | -287 | 460 | 430 | 0 |  | 2642а | Нарушение формы кольцевого шва | GWAN |  | 01:41 | 03:41 | 03:37 | 0 | 1435 |  | EXT | Нарушение формы кольцевого шва |  | (c)
29110.699 | 0 | 0 | -11.515 | -11.515 | 1370 | 1765 | 1741 | 118 | 0 | 2642а | Смещение кромок | GWAN |  | 06:08 | 07:12 | 07:08 | 0 | 742 | 16 | EXT | Смещение кромок Наружу Величина смещения - 2.9 мм. |  | (c)
29139.972 | 6.248 | 5.544 | -4.807 | -5.511 | 1399 | 1891 | 1688 | 1399 | 3981 | 2644а |  | GOUG | GENE | 07:30 | 08:50 | 08:17 | 1530 | 579 | 10 | EXT | Зона задиров. |  | (c)
29140.332 | 6.608 | 6.537 | -4.447 | -4.518 | -119 | -83 | -101 | 83 | 4207 | 2644а |  | CORR | AXGR | 03:25 | 03:31 | 03:28 | 311 | 36 | 10 | EXT |  | 0.92 | (c)
29159.86 | 9.246 | 9.214 | -1.324 | -1.356 | 487 | 599 | 557 | 487 | 1322 | 2645б |  | CORR | CIGR | 04:34 | 04:52 | 04:45 | 34 | 139 | 11 | EXT |  | 0.89 | (c)
29173.373 | 0.594 | 0.545 | -10.171 | -10.22 | 2003 | 2190 | 2172 | 2003 | 545 | 2647а |  | CORR | GENE | 07:25 | 07:55 | 07:52 | 69 | 338 | 12 | EXT |  | 0.89 | (c)
29202.329 | 0 | -0.017 | -8.52 | -8.537 | -1400 | -223 | -235 | 931 |  | 2650а | Нарушение формы кольцевого шва | GWAN |  | 09:21 | 00:31 | 12:29 | 0 | 2331 |  | EXT | Нарушение формы кольцевого шва |  | (c)
29202.329 | 0 | -0.016 | -8.52 | -8.536 | 1179 | -1789 | 1940 | 1179 |  | 2650а | Нарушение формы кольцевого шва | GWAN |  | 04:17 | 08:18 | 06:20 | 0 | 1522 |  | EXT | Нарушение формы кольцевого шва |  | (c)
29204.409 | 2.08 | 1.729 | -6.44 | -6.791 | 1631 | 1785 | 1738 | 1631 | 1729 | 2650а |  | GOUG | GENE | 05:30 | 05:55 | 05:47 | 544 | 214 | 14 | EXT | Зона задиров. |  | (c)
29210.849 | 0 | -0.018 | -11.698 | -11.716 | 842 | 1922 | -1544 | 532 |  | 2651аа | Нарушение формы кольцевого шва | GWAN |  | 05:24 | 08:19 | 10:59 | 0 | 4151 |  | EXT | Нарушение формы кольцевого шва Аномалия находится на упругопластическом изгибе: R=662 D, максимальное растяжение на 6.7 час. |  | (c)
29256.014 | 0 | -0.022 | -11.055 | -11.077 | 2029 | -1924 | -2012 | 1593 |  | 2655а | Нарушение формы кольцевого шва | GWAN |  | 01:28 | 02:50 | 02:36 | 0 | 839 |  | EXT | Нарушение формы кольцевого шва Аномалия находится на упругопластическом изгибе: R=543 D, максимальное растяжение на 0.7 час. |  | (c)
29259.72 | 3.706 | 3.452 | -7.349 | -7.603 | -1018 | -798 | -753 | 488 | 3452 | 2655а |  | GOUG | GENE | 05:17 | 05:52 | 05:59 | 2476 | 529 | 9 | EXT | Зона задиров. Аномалия находится на упругопластическом изгибе: R=807 D, максимальное растяжение на 1.3 час. |  | (c)
29290.829 | 0 | -0.056 | -9.34 | -9.396 | 2093 | -1639 | -1792 | 0 |  | 2658а | Нарушение формы кольцевого шва | GWAN |  | 03:27 | 05:24 | 04:60 | 0 | 1151 |  | EXT | Нарушение формы кольцевого шва |  | (c)
29302.531 | 0.617 | 0.597 | -10.453 | -10.473 | -2028 | -1936 | -1958 | 203 | 597 | 2659б |  | GOUG | GENE | 09:28 | 09:43 | 09:39 | 165 | 140 | 12 | EXT | Аномалия находится на отводе. Зона задиров. |  | (c)
29302.861 | 0.947 | 0.937 | -10.123 | -10.133 | -1736 | -1669 | -1686 | 494 | 937 | 2659б |  | GOUG | CIGR | 10:15 | 10:26 | 10:23 | 20 | 100 | 12 | EXT | Аномалия находится на отводе. Задир. |  | (c)
29309.415 | 7.501 | 7.44 | -3.569 | -3.63 | 317 | 404 | 409 | 317 | 3550 | 2659б |  | CORR | GENE | 03:46 | 04:00 | 04:01 | 80 | 183 | 10 | EXT | Аномалия находится на отводе. | 0.89 | (c)
29311.226 | 9.312 | 9.292 | -1.758 | -1.778 | 1690 | 1763 | 1794 | 332 | 1746 | 2659б |  | CORR | CIGR | 07:28 | 07:40 | 07:45 | 32 | 209 | 10 | EXT | Аномалия находится на отводе. | 0.89 | (c)
29311.455 | 9.541 | 9.524 | -1.529 | -1.546 | 396 | 538 | 545 | 396 | 1508 | 2659б |  | CORR | CIGR | 03:59 | 04:22 | 04:23 | 38 | 297 | 10 | EXT | Аномалия находится на отводе. | 0.89 | (c)
29312.047 | 10.133 | 10.106 | -0.937 | -0.964 | 1238 | 1758 | 1556 | 357 | 814 | 2659б |  | CORR | GENE | 06:15 | 07:39 | 07:06 | 150 | 635 | 10 | EXT | Аномалия находится на отводе. | 0.9 | (c)
29312.935 | 11.021 | 10.931 | -0.049 | -0.139 | 1619 | 1851 | 1877 | 95 | 28 | 2659б |  | CORR | GENE | 07:17 | 07:54 | 07:58 | 111 | 516 | 11 | EXT | Аномалия находится на отводе. | 0.89 | (c)
29312.984 | 0 | 0 | -11.58 | -11.58 | 688 | 1005 | 984 | 688 | 0 | 2660а | Смещение кромок | GWAN |  | 05:07 | 05:58 | 05:55 | 0 | 592 | 18 | EXT | Смещение кромок Вовнутрь Аномалия находится на отводе. Величина смещения - 2.8 мм. |  | (c)
29314.252 | 1.268 | 1.252 | -10.312 | -10.328 | 875 | 1044 | 981 | 875 | 1252 | 2660а |  | CORR | CIGR | 05:37 | 06:04 | 05:54 | 24 | 211 | 12 | EXT |  | 0.89 | (c)
29316.305 | 3.321 | 3.297 | -8.259 | -8.283 | -883 | -278 | -255 | 0 | 3297 | 2660а |  | ARTD | CIGR | 00:53 | 02:31 | 02:35 | 46 | 1255 |  | EXT | Вышлифовка глубиной 10%. От изолировочной машины. |  | (c)
29422.692 | 3.018 | 2.964 | -8.152 | -8.206 | 1634 | 1790 | 1878 | 108 | 2964 | 2670а |  | CORR | GENE | 05:05 | 05:30 | 05:44 | 139 | 489 | 10 | EXT |  | 0.9 | (c)
29423.134 | 3.46 | 3.366 | -7.71 | -7.804 | 1547 | 1633 | 1809 | 160 | 3366 | 2670а |  | CORR | GENE | 04:51 | 05:05 | 05:33 | 112 | 524 | 10 | EXT |  | 0.89 | (c)
29423.582 | 3.908 | 3.876 | -7.262 | -7.294 | 1684 | 1771 | 1753 | 408 | 3876 | 2670а |  | CORR | CIGR | 05:13 | 05:27 | 05:24 | 32 | 139 | 10 | EXT |  | 0.89 | (c)
29436.169 | 5.325 | 5.235 | -5.655 | -5.745 | -1991 | -1883 | -1932 | 240 | 5235 | 2671а |  | DENT | GENE | 07:07 | 07:24 | 07:16 | 133 | 118 | 1 | N/A | Глубина вмятины: 14 мм (1,0%). Линейка: 13 см в (524 см; 07:24 ч:мин) |  | (c)
29438.293 | 7.449 | 7.443 | -3.531 | -3.537 | 1657 | 1725 | 1705 | 478 | 3507 | 2671а |  | CORR | CIGR | 04:56 | 05:06 | 05:03 | 30 | 95 | 10 | EXT |  | 0.89 | (c)
29443.245 | 1.421 | 1.405 | -9.999 | -10.015 | 1215 | 1513 | 1422 | 601 | 1405 | 2672а |  | CORR | GENE | 05:14 | 06:02 | 05:47 | 63 | 414 | 10 | EXT |  | 0.89 | (c)
29451.552 | 9.728 | 9.613 | -1.692 | -1.807 | 1594 | 1616 | 1605 | 614 | 1692 | 2672а |  | CORR | AXGR | 06:15 | 06:18 | 06:17 | 115 | 22 | 10 | EXT |  | 0.89 | (c)
29459.696 | 6.452 | 6.273 | -4.333 | -4.512 | 815 | 1271 | 1275 | 496 | 4139 | 2673а |  | WRIN | GENE | 04:02 | 05:15 | 05:16 | 373 | 920 | 0.6 | N/A | Высота гофр: 8 мм (0,6%). Длина волны: 304 мм |  | (c)
29464.029 | 0 | -0.028 | -2.355 | -2.383 | 1157 | 1691 | 1485 | 417 |  | 2674а | Нарушение формы кольцевого шва | GWAN |  | 06:00 | 07:26 | 06:53 | 0 | 657 |  | EXT | Нарушение формы кольцевого шва |  | (c)
29464.029 | 0 | -0.041 | -2.355 | -2.396 | 2003 | -2205 | -2230 | 0 |  | 2674а | Нарушение формы кольцевого шва | GWAN |  | 08:17 | 08:57 | 08:53 | 0 | 456 |  | EXT | Нарушение формы кольцевого шва |  | (c)
29464.029 | 0 | -0.049 | -2.355 | -2.404 | -1689 | -1649 | -732 | 224 |  | 2674а | Нарушение формы кольцевого шва | GWAN |  | 10:21 | 10:27 | 12:55 | 0 | 1913 |  | EXT | Нарушение формы кольцевого шва |  | (c)
29483.643 | 1.014 | 0.89 | -10.391 | -10.515 | 764 | 873 | 951 | 764 | 890 | 2676 |  | GOUG | GENE | 02:29 | 02:47 | 02:59 | 469 | 374 | 6 | EXT | Зона задиров. |  | (c)
29503.169 | 9.135 | 8.83 | -1.47 | -1.775 | 92 | 226 | 270 | 92 | 622 | 2677 |  | GOUG | GENE | 02:30 | 02:52 | 02:59 | 1153 | 355 | 7 | EXT | Зона задиров. |  | (c)
29564.378 | 3.589 | 3.416 | -7.666 | -7.839 | 231 | 320 | 311 | 231 | 3416 | 2683 |  | GOUG | GENE | 03:25 | 03:40 | 03:38 | 348 | 161 | 9 | EXT | Аномалия находится на отводе. Зона задиров. |  | (c)
29568.436 | 7.647 | 7.638 | -3.608 | -3.617 | 343 | 412 | 400 | 343 | 3599 | 2683 |  | GOUG | CIGR | 03:43 | 03:55 | 03:53 | 18 | 115 | 14 | EXT | Аномалия находится на отводе. Задир. |  | (c)
29569.444 | 8.655 | 8.642 | -2.6 | -2.613 | 341 | 387 | 384 | 341 | 2588 | 2683 |  | ARTD | CIGR | 03:43 | 03:51 | 03:50 | 25 | 86 |  | EXT | Эквивалент потери металла 13%. Аномалия находится на отводе. |  | (c)
29580.463 | 8.419 | 8.404 | -2.217 | -2.232 | 1249 | 1285 | 1291 | 897 | 2207 | 2684а |  | GOUG | CIGR | 02:57 | 03:03 | 03:04 | 25 | 84 | 15 | EXT | Задир. |  | (c)
29602.437 | 7.824 | 7.772 | -2.998 | -3.05 | -425 | -346 | -248 | 71 | 2985 | 2685а |  | CORR | GENE | 08:43 | 08:55 | 09:11 | 65 | 354 | 10 | EXT |  | 0.89 | (c)
29628.351 | 10.972 | 10.955 | -0.108 | -0.125 | -988 | -901 | -942 | 896 | 97 | 2688 |  | CORR | CIGR | 10:09 | 10:23 | 10:16 | 28 | 92 | 15 | EXT |  | 0.89 | (c)
29628.459 | 0 | -0.036 | -11.53 | -11.566 | 65 | 1034 | 686 | 65 |  | 2689 | Нарушение формы кольцевого шва | GWAN |  | 01:34 | 04:11 | 03:14 | 0 | 1241 |  | EXT | Нарушение формы кольцевого шва |  | (c)
29638.166 | 9.707 | 9.689 | -1.823 | -1.841 | 1731 | 1792 | 1778 | 405 | 1813 | 2689 |  | CORR | CIGR | 06:03 | 06:13 | 06:11 | 28 | 95 | 12 | EXT |  | 0.89 | (c)
29641.872 | 1.883 | 1.444 | -9.442 | -9.881 | 1444 | 1529 | 1595 | 484 | 1444 | 2690 |  | GOUG | GENE | 02:29 | 02:43 | 02:54 | 488 | 303 | 6 | EXT | Зона задиров. |  | (c)
29646.113 | 6.124 | 5.148 | -5.201 | -6.177 | 1267 | 1334 | 1491 | 515 | 5002 | 2690 |  | GOUG | GENE | 02:01 | 02:12 | 02:37 | 1175 | 448 | 7 | EXT | Зона задиров. |  | (c)
29648.58 | 8.591 | 8.568 | -2.734 | -2.757 | 1460 | 1467 | 1592 | 506 | 2434 | 2690 |  | GOUG | GENE | 02:32 | 02:33 | 02:53 | 323 | 265 | 6 | EXT | Задир. |  | (c)
29649.979 | 9.99 | 9.33 | -1.335 | -1.995 | 1475 | 1638 | 1602 | 501 | 1271 | 2690 |  | GOUG | GENE | 02:34 | 03:01 | 02:55 | 724 | 255 | 7 | EXT | Зона задиров. |  | (c)
29651.314 | 0 | -0.058 | -11.36 | -11.418 | -914 | -408 | -589 | 265 |  | 2691 | Нарушение формы кольцевого шва | GWAN |  | 10:50 | 00:12 | 11:43 | 0 | 649 |  | EXT | Нарушение формы кольцевого шва |  | (c)
29651.314 | 0 | -0.029 | -11.36 | -11.389 | 1352 | 1517 | 1578 | 426 |  | 2691 | Нарушение формы кольцевого шва | GWAN |  | 04:56 | 05:23 | 05:33 | 0 | 453 |  | EXT | Нарушение формы кольцевого шва |  | (c)
29651.314 | 0 | -0.026 | -11.36 | -11.386 | -2086 | -1782 | -1823 | 144 |  | 2691 | Нарушение формы кольцевого шва | GWAN |  | 07:41 | 08:30 | 08:24 | 0 | 527 |  | EXT | Нарушение формы кольцевого шва |  | (c)
29651.408 | 0.094 | 0.088 | -11.266 | -11.272 | 339 | 368 | 523 | 339 | 88 | 2691 |  | GOUG | GENE | 02:12 | 02:17 | 02:42 | 1445 | 369 | 8 | EXT | Зона задиров. |  | (b)
29651.751 | 0.437 | 0.418 | -10.923 | -10.942 | 726 | 809 | 788 | 726 | 418 | 2691 |  | CORR | CIGR | 03:15 | 03:28 | 03:25 | 25 | 124 | 10 | EXT |  | 0.89 | (c)
29661.1 | 9.786 | 9.455 | -1.574 | -1.905 | 1221 | 1259 | 1297 | 858 | 1286 | 2691 |  | CORR | GENE | 04:35 | 04:41 | 04:47 | 619 | 151 | 10 | EXT |  | 0.95 | (c)
29674.044 | 0 | -0.064 | -11.67 | -11.734 | 962 | 1178 | 1293 | 962 |  | 2693 | Нарушение формы кольцевого шва | GWAN |  | 00:40 | 01:14 | 01:33 | 0 | 661 |  | EXT | Нарушение формы кольцевого шва |  | (c)
29685.714 | 0 | -0.045 | -11.175 | -11.22 | -683 | -458 | -130 | 424 |  | 2694 | Нарушение формы кольцевого шва | GWAN |  | 11:35 | 00:11 | 13:04 | 0 | 1107 |  | EXT | Нарушение формы кольцевого шва |  | (c)
29685.714 | 0 | -0.05 | -11.175 | -11.225 | -2195 | -1646 | -1620 | 1046 |  | 2694 | Нарушение формы кольцевого шва | GWAN |  | 07:31 | 08:59 | 09:04 | 0 | 1150 |  | EXT | Нарушение формы кольцевого шва |  | (c)
29698.214 | 1.325 | 1.31 | -9.93 | -9.945 | -1253 | -1141 | -1197 | 1141 | 1310 | 2695 |  | CORR | CIGR | 07:56 | 08:14 | 08:05 | 21 | 112 | 13 | EXT |  | 0.89 | (c)
29708.144 | 0 | -0.03 | -11.075 | -11.105 | 1896 | -1504 | -601 | 1362 |  | 2696 | Нарушение формы кольцевого шва | GWAN |  | 05:50 | 08:41 | 11:07 | 0 | 3927 |  | EXT | Нарушение формы кольцевого шва |  | (c)
29719.211 | 11.067 | 10.929 | -0.008 | -0.146 | 1637 | 1808 | 1966 | 1637 | 8 | 2696 |  | CORR | GENE | 05:08 | 05:36 | 06:01 | 138 | 658 | 10 | EXT |  | 0.9 | (c)
29769.7 | 5.492 | 5.486 | -4.794 | -4.8 | -1234 | -1202 | -1204 | 997 | 4782 | 2701а |  | CORR | CIGR | 07:15 | 07:20 | 07:19 | 18 | 59 | 13 | EXT |  | 0.89 | (c)
29774.494 | 0 | -0.026 | -11.743 | -11.769 | 551 | 746 | 885 | 551 |  | 2701б | Нарушение формы кольцевого шва | GWAN |  | 08:06 | 08:37 | 08:59 | 0 | 667 |  | EXT | Нарушение формы кольцевого шва |  | (c)
29818.544 | 0 | -0.009 | -11.621 | -11.63 | 508 | 963 | 1281 | 508 |  | 2706а | Вышлифовка на шве | GWAN | CIGR | 00:01 | 01:14 | 02:06 | 35 | 1545 | 16 | EXT | Вышлифовка на шве |  | (c)
29818.544 | 0 | 0 | -11.621 | -11.621 | -2120 | -1279 | -1282 | 444 | 0 | 2706а | Непровар / утяжина | GWAN |  | 04:57 | 07:12 | 07:12 | 0 | 1676 | 22 | INT | Непровар / утяжина Толщины: 18,7 / 15,7 мм |  | (b)
29818.544 | 0 | 0 | -11.621 | -11.621 | -307 | 198 | 24 | 0 | 0 | 2706а | Непровар / утяжина | GWAN |  | 09:49 | 11:11 | 10:43 | 0 | 661 | 20 | INT | Непровар / утяжина Толщины: 18,7 / 15,7 мм |  | (b)
29824.968 | 6.424 | 6.419 | -5.197 | -5.202 | -2136 | -2108 | -2031 | 1927 | 5173 | 2706а |  | GOUG | CIGR | 04:54 | 04:59 | 05:11 | 29 | 208 | 7 | EXT | Задир. |  | (c)
29825.628 | 7.084 | 7.083 | -4.537 | -4.538 | -2110 | -2109 | -2053 | 1997 | 4526 | 2706а |  | GOUG | CISL | 04:58 | 04:58 | 05:08 | 12 | 113 | 6 | EXT | Задир. |  | (c)
29828.32 | 9.776 | 9.572 | -1.845 | -2.049 | -2070 | -1890 | -1946 | 1822 | 1608 | 2706а |  | GOUG | GENE | 05:05 | 05:34 | 05:25 | 441 | 249 | 10 | EXT | Зона задиров. |  | (c)
29828.821 | 10.277 | 10.271 | -1.344 | -1.35 | -2018 | -1958 | -1956 | 1893 | 1338 | 2706а |  | GOUG | CISL | 05:13 | 05:23 | 05:23 | 12 | 125 | 7 | EXT | Задир. |  | (c)
29829.375 | 10.831 | 10.794 | -0.79 | -0.827 | -1915 | -1859 | -1857 | 1799 | 740 | 2706а |  | DENT | GENE | 05:30 | 05:39 | 05:39 | 87 | 116 | 0.6 | N/A | Глубина вмятины: 8 мм (0,6%). Линейка: 9 см в (1079 см; 05:39 ч:мин) Аномалия находится вблизи дефекта потери металла. |  | (b)
29829.386 | 10.842 | 10.828 | -0.779 | -0.793 | -1955 | -1924 | -1882 | 1809 | 775 | 2706а |  | GOUG | CIGR | 05:23 | 05:28 | 05:35 | 18 | 146 | 11 | EXT | Задир. |  | (b)
29837.08 | 6.915 | 6.912 | -4.5 | -4.503 | 1093 | 1125 | 1156 | 1093 | 4488 | 2707а |  | GOUG | CISL | 05:12 | 05:18 | 05:23 | 15 | 126 | 15 | EXT | Задир. |  | (a)
29837.092 | 6.927 | 6.883 | -4.488 | -4.532 | 1125 | 1194 | 1192 | 1125 | 4450 | 2707а |  | DENT | GENE | 05:18 | 05:29 | 05:28 | 82 | 134 | 0.6 | N/A | Глубина вмятины: 9 мм (0,6%). Линейка: 8 см в (688 см; 05:29 ч:мин) Аномалия находится вблизи дефекта потери металла. |  | (a)
29837.591 | 7.426 | 7.422 | -3.989 | -3.993 | 1074 | 1101 | 1132 | 1074 | 3979 | 2707а |  | GOUG | CISL | 05:09 | 05:14 | 05:19 | 14 | 115 | 10 | EXT | Задир. |  | (b)
29837.601 | 7.436 | 7.384 | -3.979 | -4.031 | 1086 | 1151 | 1157 | 1086 | 3928 | 2707а |  | DENT | GENE | 05:11 | 05:22 | 05:23 | 103 | 141 | 0.8 | N/A | Глубина вмятины: 11 мм (0,8%). Линейка: 10 см в (738 см; 05:22 ч:мин) Аномалия находится вблизи дефекта потери металла. |  | (b)
29838.389 | 8.224 | 8.22 | -3.191 | -3.195 | 1077 | 1105 | 1142 | 1077 | 3182 | 2707а |  | GOUG | CISL | 05:10 | 05:14 | 05:20 | 13 | 130 | 8 | EXT | Задир. |  | (c)
29838.4 | 8.235 | 8.183 | -3.18 | -3.232 | 1108 | 1163 | 1174 | 1108 | 3138 | 2707а |  | DENT | GENE | 05:15 | 05:24 | 05:25 | 94 | 132 | 0.6 | N/A | Глубина вмятины: 8 мм (0,6%). Линейка: 9 см в (818 см; 05:24 ч:мин) Аномалия находится вблизи дефекта потери металла. |  | (c)
29838.865 | 8.7 | 8.693 | -2.715 | -2.722 | 1087 | 1131 | 1141 | 1087 | 2708 | 2707а |  | GOUG | CISL | 05:12 | 05:18 | 05:20 | 14 | 108 | 13 | EXT | Задир. |  | (b)
29838.871 | 8.706 | 8.671 | -2.709 | -2.744 | 1127 | 1175 | 1185 | 1127 | 2676 | 2707а |  | DENT | GENE | 05:18 | 05:26 | 05:27 | 68 | 116 | 0.4 | N/A | Глубина вмятины: 5 мм (0,4%). Линейка: 7 см в (867 см; 05:26 ч:мин) Аномалия находится вблизи дефекта потери металла. |  | (b)
29839.057 | 8.892 | 8.887 | -2.523 | -2.528 | 1012 | 1065 | 1056 | 1012 | 2519 | 2707а |  | GOUG | CISL | 04:59 | 05:08 | 05:06 | 9 | 87 | 9 | EXT | Задир. |  | (c)
29839.158 | 8.993 | 8.988 | -2.422 | -2.427 | 1029 | 1108 | 1102 | 1029 | 2411 | 2707а |  | GOUG | CIGR | 05:02 | 05:15 | 05:14 | 16 | 145 | 8 | EXT | Задир. |  | (c)
29839.819 | 9.654 | 9.646 | -1.761 | -1.769 | 1011 | 1045 | 1077 | 1011 | 1757 | 2707а |  | GOUG | CISL | 04:59 | 05:05 | 05:10 | 12 | 133 | 9 | EXT | Задир. |  | (c)
29864.55 | 0.104 | 0.094 | -1.93 | -1.94 | 982 | 1142 | 1106 | 982 | 94 | 2710а |  | CORR | CIGR | 01:18 | 01:44 | 01:38 | 38 | 247 | 11 | EXT |  | 0.89 | (c)
29865.235 | 0.789 | 0.774 | -1.245 | -1.26 | 1483 | 1606 | 1575 | 1483 | 774 | 2710а |  | CORR | GENE | 02:39 | 02:59 | 02:54 | 87 | 184 | 10 | EXT |  | 0.89 | (c)
29865.37 | 0.924 | 0.904 | -1.11 | -1.13 | 1123 | 1258 | 1219 | 1123 | 904 | 2710а |  | CORR | CIGR | 01:41 | 02:03 | 01:56 | 47 | 191 | 11 | EXT |  | 0.89 | (c)
29865.488 | 1.042 | 1.028 | -0.992 | -1.006 | 1753 | 1866 | 1852 | 1753 | 975 | 2710а |  | CORR | CIGR | 03:23 | 03:41 | 03:39 | 31 | 197 | 10 | EXT |  | 0.89 | (c)
29866.021 | 1.575 | 1.203 | -0.459 | -0.831 | 979 | 1011 | 1029 | 979 | 256 | 2710а |  | CORR | GENE | 01:18 | 01:23 | 01:26 | 575 | 100 | 10 | EXT |  | 0.94 | (c)
29867.639 | 1.159 | 1.141 | -9.089 | -9.107 | -975 | -910 | -922 | 869 | 1141 | 2710б |  | CORR | CIGR | 01:22 | 01:32 | 01:30 | 35 | 106 | 13 | EXT |  | 0.89 | (c)
29872.45 | 5.97 | 5.943 | -4.278 | -4.305 | 470 | 595 | 584 | 470 | 4266 | 2710б |  | CORR | CIGR | 05:15 | 05:35 | 05:33 | 39 | 227 | 10 | EXT |  | 0.89 | (c)
29872.691 | 6.211 | 6.16 | -4.037 | -4.088 | 539 | 624 | 648 | 539 | 4029 | 2710б |  | CORR | GENE | 05:26 | 05:40 | 05:44 | 59 | 218 | 11 | EXT |  | 0.89 | (c)
29875.239 | 8.759 | 8.544 | -1.489 | -1.704 | 758 | 773 | 772 | 758 | 1315 | 2710б |  | CORR | AXGR | 06:01 | 06:04 | 06:04 | 389 | 29 | 11 | EXT |  | 0.93 | (c)
29876.068 | 9.588 | 9.562 | -0.66 | -0.686 | 169 | 277 | 265 | 169 | 647 | 2710б |  | CORR | CIGR | 04:26 | 04:44 | 04:42 | 39 | 191 | 11 | EXT |  | 0.89 | (c)
29880.051 | 3.323 | 3.305 | -7.154 | -7.172 | -1538 | -1420 | -1279 | 1020 | 3305 | 2711а |  | CORR | GENE | 05:23 | 05:42 | 06:05 | 152 | 518 | 14 | EXT |  | 0.9 | (c)
29908.186 | 0 | -0.039 | -1.618 | -1.657 | 2078 | -1927 | -2123 | 1863 |  | 2713ааб | Нарушение формы кольцевого шва | GWAN |  | 00:38 | 01:52 | 01:20 | 0 | 520 |  | EXT | Нарушение формы кольцевого шва |  | (c)
29924.206 | 3.022 | 2.954 | -7.753 | -7.821 | -1958 | -1919 | -1905 | 272 | 2954 | 2714а |  | DENT | GENE | 03:51 | 03:57 | 03:59 | 111 | 106 | 0.5 | N/A | Глубина вмятины: 7 мм (0,5%). Линейка: 11 см в (295 см; 03:57 ч:мин) Аномалия находится вблизи дефекта потери металла. |  | (b)
29924.22 | 3.036 | 3.009 | -7.739 | -7.766 | -1989 | -1927 | -1927 | 241 | 3009 | 2714а |  | GOUG | CIGR | 03:46 | 03:56 | 03:56 | 35 | 124 | 13 | EXT | Задир. |  | (b)
29928.494 | 7.31 | 6.905 | -3.465 | -3.87 | -879 | -538 | -683 | 487 | 3412 | 2714а |  | GOUG | GENE | 06:45 | 07:40 | 07:16 | 458 | 392 | 7 | EXT | Задир. |  | (c)
29931.959 | 0 | -0.027 | -8.16 | -8.187 | 932 | 1560 | 1910 | 0 |  | 2715а | Нарушение формы кольцевого шва | GWAN |  | 00:58 | 02:39 | 03:35 | 0 | 1956 |  | EXT | Нарушение формы кольцевого шва |  | (c)
29931.959 | 0 | -0.032 | -8.16 | -8.192 | -1186 | -982 | -959 | 733 |  | 2715а | Нарушение формы кольцевого шва | GWAN |  | 07:16 | 07:49 | 07:52 | 0 | 453 |  | EXT | Нарушение формы кольцевого шва |  | (c)
29931.959 | 0 | -0.038 | -8.16 | -8.198 | -159 | 432 | 207 | 0 |  | 2715а | Нарушение формы кольцевого шва | GWAN |  | 10:01 | 11:37 | 11:00 | 0 | 732 |  | EXT | Нарушение формы кольцевого шва |  | (c)
29936.758 | 4.799 | 4.796 | -3.361 | -3.364 | -1337 | -1131 | -1230 | 893 | 3313 | 2715а |  | GOUG | GENE | 06:51 | 07:25 | 07:09 | 51 | 216 | 7 | EXT | Задир. |  | (c)
29937.293 | 5.334 | 5.089 | -2.826 | -3.071 | -1541 | -1442 | -1280 | 690 | 2762 | 2715а |  | GOUG | GENE | 06:18 | 06:34 | 07:01 | 309 | 522 | 9 | EXT | Задир. |  | (c)
29940.119 | 0 | -0.007 | -3.28 | -3.287 | -1673 | -312 | -854 | 35 |  | 2716а | Нарушение формы кольцевого шва | GWAN |  | 05:05 | 08:45 | 07:17 | 0 | 1638 |  | EXT | Нарушение формы кольцевого шва |  | (c)
29950.888 | 5.229 | 3.172 | -6.281 | -8.338 | -1415 | -1220 | -1316 | 815 | 3172 | 2717 |  | CORR | GENE | 07:09 | 07:40 | 07:25 | 2308 | 199 | 11 | EXT |  | 0.98 | (c)
29959.791 | 2.622 | 2.615 | -8.628 | -8.635 | -1874 | -1801 | -1776 | 357 | 2615 | 2718 |  | GOUG | CIGR | 04:51 | 05:03 | 05:07 | 18 | 196 | 6 | EXT | Задир. |  | (c)
29959.884 | 2.715 | 2.709 | -8.535 | -8.541 | -1844 | -1776 | -1804 | 386 | 2709 | 2718 |  | GOUG | CISL | 04:56 | 05:07 | 05:02 | 9 | 81 | 6 | EXT | Задир. |  | (c)
29960.918 | 3.749 | 3.746 | -7.501 | -7.504 | -1814 | -1793 | -1755 | 417 | 3746 | 2718 |  | GOUG | CIGR | 05:01 | 05:04 | 05:10 | 16 | 117 | 6 | EXT | Задир. |  | (c)
29961.058 | 3.889 | 3.874 | -7.361 | -7.376 | -1881 | -1772 | -1756 | 350 | 3874 | 2718 |  | GOUG | CIGR | 04:50 | 05:07 | 05:10 | 24 | 250 | 7 | EXT | Задир. |  | (c)
29962.638 | 5.469 | 5.465 | -5.781 | -5.785 | -1844 | -1781 | -1803 | 387 | 5465 | 2718 |  | GOUG | CIGR | 04:56 | 05:06 | 05:02 | 20 | 81 | 6 | EXT | Задир. |  | (c)
29963.349 | 6.18 | 6.157 | -5.07 | -5.093 | -1881 | -1810 | -1790 | 350 | 5057 | 2718 |  | GOUG | CIGR | 04:50 | 05:01 | 05:05 | 36 | 181 | 7 | EXT | Задир. |  | (c)
29963.743 | 6.574 | 6.484 | -4.676 | -4.766 | -1827 | -1634 | -1721 | 403 | 4513 | 2718 |  | GOUG | GENE | 04:59 | 05:30 | 05:16 | 253 | 211 | 7 | EXT | Зона задиров. |  | (c)
29968.419 | 0 | -0.03 | -11.3 | -11.33 | 370 | 565 | -2020 | 0 |  | 2719 | Нарушение формы кольцевого шва | GWAN |  | 01:03 | 01:34 | 06:37 | 0 | 4142 |  | EXT | Нарушение формы кольцевого шва |  | (c)
30048.72 | 0.081 | 0.061 | -9.519 | -9.539 | -1827 | -1647 | -1626 | 404 | 61 | 2725а |  | CORR | GENE | 05:08 | 05:37 | 05:40 | 101 | 401 | 25 | EXT |  | 0.9 | (c)
30052.889 | 4.25 | 4.236 | -5.35 | -5.364 | -932 | -839 | -852 | 772 | 4236 | 2725а |  | CORR | GENE | 07:32 | 07:47 | 07:45 | 139 | 161 | 10 | EXT |  | 0.9 | (c)
30056.587 | 7.948 | 7.818 | -1.652 | -1.782 | -2197 | -1988 | -1806 | 34 | 1572 | 2725а |  | CORR | GENE | 04:08 | 04:42 | 05:11 | 210 | 782 | 11 | EXT |  | 0.91 | (c)
30059.889 | 0 | -0.055 | -11.88 | -11.935 | 2090 | -1481 | -1841 | 1310 |  | 2726б | Нарушение формы кольцевого шва | GWAN |  | 11:35 | 01:58 | 13:00 | 0 | 1061 |  | EXT | Нарушение формы кольцевого шва |  | (c)
30061.507 | 1.618 | 1.581 | -10.262 | -10.299 | 1066 | 1170 | 1137 | 1066 | 1581 | 2726б |  | CORR | CIGR | 08:49 | 09:06 | 09:01 | 37 | 142 | 10 | EXT |  | 0.84 | (c)
30106.603 | 0 | -0.015 | -11.711 | -11.726 | -1443 | -1212 | -1191 | 939 |  | 2730аа | Нарушение формы кольцевого шва | GWAN |  | 01:24 | 02:01 | 02:04 | 0 | 504 |  | EXT | Нарушение формы кольцевого шва |  | (c)
30106.603 | 0 | -0.056 | -11.711 | -11.767 | 1630 | 1874 | 1857 | 1630 |  | 2730аа | Вышлифовка на шве | GWAN | GENE | 09:40 | 10:19 | 10:16 | 83 | 454 | 13 | EXT | Вышлифовка на шве |  | (c)
30118.314 | 0 | -0.021 | -11.86 | -11.881 | 1337 | -2051 | 2090 | 1337 |  | 2731аа | Нарушение формы кольцевого шва | GWAN |  | 06:04 | 08:57 | 08:05 | 0 | 1505 |  | EXT | Нарушение формы кольцевого шва |  | (c)
30130.174 | 0 | 0 | -10.901 | -10.901 | -1656 | -1506 | -1459 | 575 | 0 | 2732аа | Непровар / утяжина | GWAN |  | 08:30 | 08:54 | 09:02 | 0 | 394 | 14 | INT | Непровар / утяжина |  | (c)
30154.502 | 1.518 | 1.514 | -9.787 | -9.791 | 1922 | 2032 | 2015 | 1922 | 1514 | 2734а |  | CORR | CIGR | 08:26 | 08:43 | 08:40 | 29 | 185 | 12 | EXT | Аномалия находится на упругопластическом изгибе: R=661 D, максимальное растяжение на 6.5 час. | 0.89 | (c)
30156.394 | 3.41 | 3.404 | -7.895 | -7.901 | 1086 | 1201 | 1297 | 1086 | 3404 | 2734а |  | CORR | GENE | 06:11 | 06:29 | 06:45 | 93 | 421 | 13 | EXT | Аномалия находится на упругопластическом изгибе: R=849 D, максимальное растяжение на 6.8 час. | 0.89 | (c)
30186.119 | 10.15 | 10.022 | -1.28 | -1.408 | 1196 | 1197 | 1214 | 1196 | 1279 | 2736а |  | CORR | AXGR | 09:26 | 09:26 | 09:29 | 129 | 35 | 11 | EXT |  | 0.9 | (c)
30186.809 | 10.84 | 10.83 | -0.59 | -0.6 | 1465 | 1470 | 1480 | 1465 | 572 | 2736а |  | CORR | PITT | 10:09 | 10:10 | 10:11 | 28 | 30 | 18 | EXT |  | 0.89 | (c)
30186.923 | 10.954 | 10.951 | -0.476 | -0.479 | 1508 | 1508 | 1521 | 1508 | 456 | 2736а |  | CORR | PITT | 10:16 | 10:16 | 10:18 | 23 | 25 | 15 | EXT |  | 0.89 | (c)
30199.304 | 0 | -0.03 | -1.755 | -1.785 | -1638 | -1430 | -1389 | 592 |  | 2738а | Нарушение формы кольцевого шва | GWAN |  | 09:30 | 10:04 | 10:11 | 0 | 498 |  | EXT | Нарушение формы кольцевого шва |  | (c)
30268.309 | 0 | 0 | -10.089 | -10.089 | 525 | 819 | 829 | 525 | 0 | 2744аа | Непровар / утяжина | GWAN |  | 06:06 | 06:54 | 06:55 | 0 | 607 | 10 | INT | Непровар / утяжина |  | (c)
30302.004 | 0 | -0.026 | -11.76 | -11.786 | -46 | 214 | 362 | 0 |  | 2747а | Нарушение формы кольцевого шва | GWAN |  | 09:42 | 10:25 | 10:48 | 0 | 816 |  | EXT | Нарушение формы кольцевого шва Аномалия находится на упругопластическом изгибе: R=742 D, максимальное растяжение на 7 час. |  | (c)
30313.764 | 0 | 0 | -11.89 | -11.89 | -2229 | -1998 | -1976 | 1723 | 0 | 2748а | Непровар / утяжина | GWAN |  | 06:01 | 06:38 | 06:42 | 0 | 506 | 11 | INT | Непровар / утяжина |  | (c)
30349.12 | 0.531 | 0.505 | -10.759 | -10.785 | -1796 | -1594 | -1659 | 1522 | 505 | 2752а |  | CORR | GENE | 08:11 | 08:44 | 08:33 | 70 | 274 | 11 | EXT |  | 0.89 | (c)
30349.539 | 0.95 | 0.916 | -10.34 | -10.374 | -1807 | -1603 | -1630 | 1453 | 916 | 2752а |  | CORR | GENE | 08:09 | 08:42 | 08:38 | 135 | 354 | 11 | EXT |  | 0.9 | (c)
30428.031 | 1.672 | 1.356 | -0.378 | -0.694 | 801 | 882 | 943 | 801 | 329 | 2761а |  | GOUG | GENE | 02:01 | 02:14 | 02:24 | 365 | 285 | 6 | EXT | Зона задиров. |  | (c)
30433.375 | 0.486 | 0.477 | -4.359 | -4.368 | -922 | -897 | -906 | 891 | 477 | 2762а |  | CORR | PITT | 09:23 | 09:27 | 09:26 | 24 | 31 | 16 | EXT |  | 0.89 | (c)
30437.734 | 0 | -0.056 | -11.795 | -11.851 | 593 | 821 | 771 | 593 |  | 2762б | Нарушение формы кольцевого шва | GWAN |  | 10:47 | 11:24 | 11:16 | 0 | 356 |  | EXT | Нарушение формы кольцевого шва |  | (c)
30523.41 | 0 | 0 | -8.702 | -8.702 | -623 | -173 | -175 | 0 | 0 | 2770а | Смещение кромок | GWAN |  | 08:29 | 09:42 | 09:42 | 0 | 896 | 17 | EXT | Смещение кромок Наружу Величина смещения - 3.2 мм. |  | (c)
30576.049 | 0 | 0 | -11.29 | -11.29 | 357 | 563 | 601 | 357 | 0 | 2775 | Смещение кромок | GWAN |  | 02:19 | 02:52 | 02:58 | 0 | 489 | 17 | EXT | Смещение кромок Вовнутрь Величина смещения - 2.6 мм. |  | (c)
30603.586 | 1.302 | 0.797 | -5.378 | -5.883 | -1159 | -1142 | -1128 | 1096 | 797 | 2777б |  | CORR | GENE | 03:02 | 03:05 | 03:07 | 870 | 63 | 10 | EXT |  | 0.96 | (c)
30611.536 | 2.572 | 2.528 | -5.193 | -5.237 | -481 | -442 | -443 | 405 | 2528 | 2777в |  | DENT | GENE | 03:10 | 03:16 | 03:16 | 83 | 76 | 0.8 | N/A | Глубина вмятины: 11 мм (0,8%). Линейка: 8 см в (253 см; 03:16 ч:мин) |  | (c)
30611.775 | 2.811 | 2.803 | -4.954 | -4.962 | -557 | -512 | -471 | 386 | 2803 | 2777в |  | GOUG | CIGR | 02:57 | 03:05 | 03:11 | 23 | 171 | 11 | EXT | Задир. |  | (c)
30615.149 | 6.185 | 6.126 | -1.58 | -1.639 | 237 | 271 | 276 | 237 | 1530 | 2777в |  | DENT | GENE | 05:06 | 05:11 | 05:12 | 109 | 77 | 0.4 | N/A | Глубина вмятины: 5 мм (0,4%). Линейка: 11 см в (613 см; 05:11 ч:мин) Аномалия находится на упругопластическом изгибе. |  | (c)
30665.54 | 11.346 | 11.294 | -0.072 | -0.124 | -1563 | -1290 | -1281 | 667 | 46 | 2781б |  | CORR | GENE | 10:29 | 11:13 | 11:15 | 78 | 565 | 12 | EXT |  | 1.06 | (b)
30711.889 | 0 | 0 | -10.578 | -10.578 |  |  |  |  | 0 | 2787а | Непровар / утяжина | GWAN |  | 05:17 | 05:38 | 05:58 | 0 | 513 | 18 | INT | Непровар / утяжина |  | (c)
30722.467 | 0 | -0.016 | -1.045 | -1.061 | -497 | 59 | 1 | 0 |  | 2788 | Нарушение формы кольцевого шва | GWAN |  | 10:02 | 11:32 | 11:23 | 0 | 996 |  | EXT | Нарушение формы кольцевого шва |  | (c)
30761.436 | 0.247 | 0.233 | -2.346 | -2.36 | -1336 | -1288 | -1275 | 1213 | 233 | 2794а |  | CORR | CIGR | 06:36 | 06:44 | 06:46 | 25 | 124 | 11 | EXT |  | 0.89 | (c)
30816.503 | 7.316 | 7.237 | -4.274 | -4.353 | -1458 | -1147 | -1248 | 1037 | 4134 | 2799 |  | GOUG | GENE | 07:53 | 08:44 | 08:27 | 219 | 422 | 7 | EXT | Аномалия находится на отводе. Задир. |  | (c)
30818.308 | 9.121 | 8.471 | -2.469 | -3.119 | -1410 | -1000 | -1111 | 811 | 1449 | 2799 |  | GOUG | GENE | 08:01 | 09:07 | 08:49 | 1670 | 599 | 8 | EXT | Аномалия находится на отводе. Зона задиров. |  | (c)
30825.967 | 0 | -0.023 | -0.93 | -0.953 | -1585 | -795 | -1012 | 439 |  | 2803 | Нарушение формы кольцевого шва | GWAN |  | 08:57 | 11:05 | 10:30 | 0 | 1146 |  | EXT | Нарушение формы кольцевого шва |  | (c)
30834.604 | 7.707 | 7.701 | -3.543 | -3.549 | -1017 | -966 | -962 | 907 | 3535 | 2804 |  | GOUG | CISL | 05:51 | 05:60 | 06:00 | 14 | 111 | 10 | EXT | Задир. |  | (c)
30841.345 | 3.198 | 3.05 | -8.132 | -8.28 | -2060 | -2052 | -1950 | 1841 | 3050 | 2805 |  | GOUG | GENE | 07:06 | 07:08 | 07:24 | 378 | 219 | 8 | EXT | Задир. |  | (c)
30841.852 | 3.705 | 3.635 | -7.625 | -7.695 | -1874 | -1683 | -1765 | 1656 | 3635 | 2805 |  | GOUG | GENE | 07:36 | 08:07 | 07:54 | 489 | 219 | 6 | EXT | Задир. |  | (c)
30844.873 | 6.726 | 6.702 | -4.604 | -4.628 | -2005 | -1897 | -1936 | 1868 | 4507 | 2805 |  | GOUG | GENE | 07:15 | 07:33 | 07:26 | 121 | 137 | 6 | EXT | Задир. |  | (c)
30845.499 | 7.352 | 7.309 | -3.978 | -4.021 | -2011 | -2003 | -1941 | 1870 | 3977 | 2805 |  | GOUG | CIGR | 07:14 | 07:16 | 07:26 | 44 | 141 | 6 | EXT | Задир. |  | (c)
30847.45 | 9.303 | 9.231 | -2.027 | -2.099 | 2215 | -2194 | -2192 | 2137 | 1979 | 2805 |  | DENT | GENE | 06:36 | 06:45 | 06:45 | 120 | 109 | 0.6 | N/A | Глубина вмятины: 8 мм (0,6%). Линейка: 12 см в (923 см; 06:45 ч:мин) |  | (c)
30877.852 | 0 | -0.049 | -11.67 | -11.719 | -629 | -521 | -292 | 0 |  | 2815 | Нарушение формы кольцевого шва | GWAN |  | 01:50 | 02:08 | 02:44 | 0 | 674 |  | EXT | Нарушение формы кольцевого шва |  | (c)
30877.852 | 0 | -0.022 | -11.67 | -11.692 | 829 | 1009 | 1066 | 829 |  | 2815 | Нарушение формы кольцевого шва | GWAN |  | 05:45 | 06:14 | 06:24 | 0 | 473 |  | EXT | Нарушение формы кольцевого шва |  | (c)
30902.505 | 1.598 | 1.574 | -9.682 | -9.706 | -1014 | -959 | -891 | 768 | 1574 | 2817 |  | GOUG | GENE | 07:07 | 07:16 | 07:27 | 201 | 247 | 8 | EXT | Аномалия находится на отводе. Задир. |  | (c)
30907.342 | 6.435 | 6.416 | -4.845 | -4.864 | -1097 | -1000 | -1035 | 973 | 4839 | 2817 |  | CORR | CIGR | 06:54 | 07:09 | 07:04 | 25 | 124 | 11 | EXT | Аномалия находится на отводе. | 0.89 | (c)
30943.469 | 0 | -0.043 | -1.499 | -1.542 | 1057 | 1658 | 1590 | 108 |  | 2823а | Нарушение формы кольцевого шва | GWAN |  | 02:56 | 04:33 | 04:22 | 0 | 1065 |  | EXT | Нарушение формы кольцевого шва |  | (c)
30977.997 | 6.074 | 6.059 | -5.14 | -5.155 | 1716 | 1770 | 1779 | 388 | 5081 | 2829а |  | CORR | GENE | 05:45 | 05:53 | 05:55 | 74 | 127 | 10 | EXT |  | 0.89 | (c)
31055.683 | 5.13 | 4.998 | -6.158 | -6.29 | -280 | -257 | -260 | 240 | 4998 | 2835а |  | ARTD | AXGR | 08:36 | 08:40 | 08:39 | 282 | 40 |  | EXT | Эквивалент потери металла 16%. Аномалия находится на отводе. |  | (c)
31063.756 | 1.915 | 1.827 | -9.468 | -9.556 | -2218 | -2105 | -2128 | 12 | 1827 | 2836а |  | CORR | GENE | 07:49 | 08:07 | 08:04 | 276 | 181 | 14 | EXT |  | 0.93 | (c)
31108.122 | 0.503 | 0.444 | -10.962 | -11.021 | 1501 | 1564 | 1641 | 1501 | 444 | 2841а |  | GOUG | GENE | 04:29 | 04:39 | 04:52 | 132 | 279 | 6 | EXT | Задир. |  | (c)
31111.796 | 4.177 | 4.17 | -7.288 | -7.295 | -1695 | -1638 | -1646 | 1597 | 4170 | 2841а |  | GOUG | CIGR | 07:53 | 08:02 | 08:01 | 20 | 98 | 12 | EXT | Задир. |  | (c)
31232.69 | 0 | -0.016 | -10.509 | -10.525 | -853 | -486 | -439 | 25 |  | 2852а | Нарушение формы кольцевого шва | GWAN |  | 11:35 | 00:35 | 12:42 | 0 | 828 |  | EXT | Нарушение формы кольцевого шва Аномалия находится на отводе. |  | (c)
31257.511 | 3.145 | 2.835 | -8.489 | -8.799 | -2098 | -2014 | -2048 | 1997 | 2835 | 2853а |  | ARTD | GENE | 04:46 | 04:60 | 04:54 | 605 | 100 |  | EXT | Эквивалент потери металла 11%. Аномалия находится на упругопластическом изгибе: R=793 D, максимальное растяжение на 6.3 час. |  | (c)
31260.256 | 5.89 | 5.733 | -5.744 | -5.901 | 1612 | 1661 | 1664 | 1612 | 5607 | 2853а |  | ARTD | GENE | 02:45 | 02:53 | 02:53 | 294 | 104 |  | EXT | Эквивалент потери металла 10%. Аномалия находится на упругопластическом изгибе: R=917 D, максимальное растяжение на 5.9 час. |  | (c)
31261.29 | 6.924 | 6.796 | -4.71 | -4.838 | -1456 | -1429 | -1416 | 1377 | 4604 | 2853а |  | ARTD | GENE | 06:30 | 06:34 | 06:36 | 234 | 79 |  | EXT | Эквивалент потери металла 11%. Аномалия находится на упругопластическом изгибе: R=943 D, максимальное растяжение на 5.8 час. |  | (c)
31262.893 | 8.527 | 8.442 | -3.107 | -3.192 | -1384 | -1370 | -1335 | 1287 | 2930 | 2853а |  | ARTD | GENE | 06:41 | 06:44 | 06:49 | 262 | 98 |  | EXT | Эквивалент потери металла 10%. |  | (c)
31263.643 | 9.277 | 9.175 | -2.357 | -2.459 | 1603 | 1630 | 1625 | 1603 | 2272 | 2853а |  | ARTD | AXGR | 02:44 | 02:48 | 02:47 | 187 | 43 |  | EXT | Эквивалент потери металла 10%. |  | (c)
31268.464 | 2.464 | 2.401 | -9.145 | -9.208 | -1861 | -1692 | -1772 | 1683 | 2401 | 2854а |  | CORR | GENE | 07:01 | 07:28 | 07:15 | 81 | 178 | 15 | EXT |  | 0.89 | (c)
31272.69 | 6.69 | 6.567 | -4.919 | -5.042 | 1079 | 1222 | 1158 | 1079 | 4856 | 2854а |  | CORR | GENE | 02:55 | 03:19 | 03:08 | 186 | 158 | 14 | EXT |  | 0.91 | (c)
31274.048 | 8.048 | 7.618 | -3.561 | -3.991 | 1923 | 2046 | 2014 | 1923 | 3131 | 2854а |  | ARTD | GENE | 05:12 | 05:32 | 05:26 | 860 | 183 |  | EXT | Эквивалент потери металла 10%. |  | (c)
31291.63 | 2.236 | 0.17 | -8.755 | -10.821 | -196 | -150 | -103 | 9 | 170 | 2857а |  | GOUG | GENE | 09:33 | 09:40 | 09:48 | 3678 | 187 | 10 | EXT | Зона задиров. |  | (c)
31292.876 | 3.482 | 3.439 | -7.509 | -7.552 | 521 | 616 | 606 | 521 | 3439 | 2857а |  | ARTD | GENE | 11:28 | 11:44 | 11:42 | 92 | 169 |  | EXT | Эквивалент потери металла 10%. |  | (c)
31293.269 | 3.875 | 3.703 | -7.116 | -7.288 | 614 | 670 | 704 | 614 | 3703 | 2857а |  | ARTD | GENE | 11:43 | 11:53 | 11:58 | 215 | 180 |  | EXT | Эквивалент потери металла 10%. |  | (c)
31294.071 | 4.677 | 4.167 | -6.314 | -6.824 | 1385 | 1473 | 1445 | 724 | 4167 | 2857а |  | ARTD | GENE | 01:48 | 02:02 | 01:58 | 795 | 121 |  | EXT | Эквивалент потери металла 10%. |  | (c)
31294.135 | 4.741 | 4.588 | -6.25 | -6.403 | -229 | -173 | -201 | 172 | 4588 | 2857а |  | CORR | GENE | 09:27 | 09:36 | 09:32 | 220 | 57 | 9 | EXT |  | 0.91 | (c)
31294.695 | 5.301 | 5.163 | -5.69 | -5.828 | 1417 | 1498 | 1480 | 688 | 5163 | 2857а |  | ARTD | GENE | 01:53 | 02:06 | 02:03 | 334 | 125 |  | EXT | Эквивалент потери металла 11%. |  | (c)
31295.265 | 5.871 | 5.784 | -5.12 | -5.207 | 1569 | 1654 | 1672 | 456 | 4515 | 2857а |  | ARTD | GENE | 02:18 | 02:31 | 02:34 | 692 | 205 |  | EXT | Эквивалент потери металла 10%. |  | (c)
31296.618 | 7.224 | 7.042 | -3.767 | -3.949 | 1171 | 1499 | 1360 | 681 | 3552 | 2857а |  | ARTD | GENE | 01:13 | 02:06 | 01:44 | 397 | 378 |  | EXT | Эквивалент потери металла 12%. |  | (c)
31303.004 | 2.619 | 2.607 | -8.86 | -8.872 | 1591 | 1607 | 1607 | 608 | 2607 | 2858а |  | CORR | PITT | 03:02 | 03:05 | 03:04 | 22 | 31 | 17 | EXT |  | 0.89 | (c)
31316.299 | 4.435 | 4.431 | -7.035 | -7.039 | 1904 | 1906 | 2154 | 0 | 4431 | 2859а |  | GOUG | GENE | 02:55 | 02:56 | 03:36 | 66 | 499 | 8 | EXT | Задир. |  | (c)
31316.728 | 4.864 | 4.805 | -6.606 | -6.665 | 2028 | 2208 | 2119 | 20 | 4805 | 2859а |  | GOUG | GENE | 03:15 | 03:44 | 03:30 | 124 | 182 | 8 | EXT | Задир. |  | (c)
31317.987 | 6.123 | 6.078 | -5.347 | -5.392 | 1989 | 2034 | 2030 | 160 | 5297 | 2859а |  | DENT | GENE | 03:09 | 03:16 | 03:16 | 95 | 82 | 0.4 | N/A | Глубина вмятины: 6 мм (0,4%). Линейка: 10 см в (608 см; 03:16 ч:мин) |  | (c)
31319.333 | 7.469 | 7.456 | -4.001 | -4.014 | 2013 | 2190 | 2104 | 36 | 3988 | 2859а |  | GOUG | CIGR | 03:13 | 03:41 | 03:28 | 26 | 182 | 6 | EXT | Задир. |  | (c)
31325.69 | 2.356 | 2.348 | -8.734 | -8.742 | 2045 | 2051 | 2058 | 160 | 2348 | 2860 |  | CORR | PITT | 05:32 | 05:33 | 05:34 | 23 | 26 | 15 | EXT |  | 0.89 | (c)
31325.949 | 2.615 | 2.611 | -8.475 | -8.479 | 1854 | 1965 | 1911 | 263 | 2611 | 2860 |  | CORR | CIGR | 05:01 | 05:19 | 05:10 | 22 | 114 | 14 | EXT |  | 0.89 | (c)
31326.62 | 3.286 | 3.251 | -7.804 | -7.839 | 1859 | 1932 | 1896 | 298 | 3251 | 2860 |  | CORR | GENE | 05:02 | 05:14 | 05:08 | 284 | 74 | 10 | EXT |  | 0.92 | (c)
31326.981 | 3.647 | 3.634 | -7.443 | -7.456 | 1804 | 1815 | 1817 | 399 | 3634 | 2860 |  | CORR | PITT | 04:53 | 04:55 | 04:55 | 21 | 28 | 15 | EXT |  | 0.89 | (c)
31327.75 | 4.416 | 4.266 | -6.674 | -6.824 | 1422 | 1461 | 1453 | 747 | 4266 | 2860 |  | CORR | GENE | 03:51 | 03:58 | 03:56 | 189 | 62 | 10 | EXT |  | 0.9 | (c)
31334.094 | 10.76 | 10.646 | -0.33 | -0.444 | -1585 | -1416 | -1449 | 645 | 262 | 2860 |  | ARTD | GENE | 07:46 | 08:13 | 08:08 | 182 | 273 |  | EXT | Эквивалент потери металла 12%. |  | (c)
31338.813 | 4.389 | 4.32 | -6.476 | -6.545 | -1221 | -1148 | -1153 | 1009 | 4320 | 2861 |  | DENT | GENE | 08:22 | 08:33 | 08:33 | 138 | 136 | 0.6 | N/A | Глубина вмятины: 8 мм (0,6%). Линейка: 14 см в (432 см; 08:33 ч:мин) |  | (c)
31350.51 | 5.221 | 5.215 | -6.099 | -6.105 | 1375 | 1475 | 1453 | 700 | 5215 | 2862 |  | CORR | CIGR | 06:28 | 06:45 | 06:41 | 23 | 156 | 10 | EXT |  | 0.89 | (c)
31350.907 | 5.618 | 5.553 | -5.702 | -5.767 | 1390 | 1609 | 1541 | 539 | 5553 | 2862 |  | CORR | GENE | 06:31 | 07:06 | 06:55 | 99 | 302 | 12 | EXT |  | 0.89 | (c)
31368.651 | 0.547 | 0.445 | -10.843 | -10.945 | -2205 | -1949 | -1687 | 26 | 445 | 2864 |  | CORR | GENE | 04:02 | 04:44 | 05:26 | 170 | 1035 | 11 | EXT |  | 0.9 | (c)
31368.96 | 0.856 | 0.738 | -10.534 | -10.652 | 2174 | -1745 | -1787 | 0 | 738 | 2864 |  | CORR | GENE | 03:49 | 05:16 | 05:10 | 382 | 1001 | 10 | EXT |  | 0.93 | (c)
31374.997 | 6.893 | 6.746 | -4.497 | -4.644 | -1809 | -1776 | -1713 | 421 | 4483 | 2864 |  | CORR | GENE | 05:06 | 05:11 | 05:22 | 161 | 192 | 11 | EXT | Аномалия находится на упругопластическом изгибе: R=724 D, максимальное растяжение на 5.2 час. | 0.9 | (c)
31411.604 | 0 | 0 | -11.709 | -11.709 | 1421 | 1701 | 1687 | 1421 | 0 | 2867а | Смещение кромок | GWAN |  | 01:47 | 02:33 | 02:30 | 0 | 533 | 15 | EXT | Смещение кромок Наружу Величина смещения - 2.3 мм. Аномалия находится на упругопластическом изгибе: R=301 D, максимальное растяжение на 6.2 час. |  | (c)
31447.158 | 0.36 | 0.083 | -11.092 | -11.369 | 171 | 231 | 254 | 171 | 83 | 2871а |  | ARTD | GENE | 03:26 | 03:36 | 03:39 | 584 | 165 |  | EXT | Эквивалент потери металла 11%. Аномалия находится на отводе. |  | (c)
31452.685 | 5.887 | 5.862 | -5.565 | -5.59 | 1180 | 1292 | 1286 | 839 | 5518 | 2871а |  | CORR | GENE | 06:09 | 06:27 | 06:26 | 72 | 212 | 13 | EXT | Аномалия находится на отводе. | 0.89 | (c)
31453.442 | 6.644 | 6.589 | -4.808 | -4.863 | 732 | 895 | 903 | 732 | 4781 | 2871а |  | CORR | GENE | 04:56 | 05:23 | 05:24 | 82 | 343 | 12 | EXT | Аномалия находится на отводе. | 0.89 | (c)
31458.25 | 0 | -0.068 | -11.104 | -11.172 | 1980 | 2125 | 2192 | 0 |  | 2872а | Вышлифовка на шве | GWAN | GENE | 03:57 | 04:20 | 04:31 | 144 | 426 | 15 | EXT | Вышлифовка на шве Аномалия находится на отводе. |  | (c)
31480.744 | 0 | -0.026 | -11.415 | -11.441 | 1556 | -1213 | -704 | 0 |  | 2874 | Нарушение формы кольцевого шва | GWAN |  | 05:01 | 09:34 | 10:56 | 0 | 4401 |  | EXT | Нарушение формы кольцевого шва Аномалия находится на упругопластическом изгибе: R=446 D, максимальное растяжение на 5.4 час. |  | (c)
31492.159 | 0 | 0 | -11.46 | -11.46 | -1737 | -1627 | -1578 | 494 | 0 | 2875 | Смещение кромок | GWAN |  | 06:39 | 06:57 | 07:05 | 0 | 318 | 20 | EXT | Смещение кромок Наружу Величина смещения - 3.1 мм. |  | (c)
31502.349 | 10.19 | 10.171 | -1.27 | -1.289 | 608 | 694 | 680 | 608 | 1257 | 2875 |  | GOUG | CIGR | 00:57 | 01:11 | 01:09 | 32 | 145 | 10 | EXT | Задир. |  | (c)
31503.619 | 0 | -0.03 | -11.195 | -11.225 | -1257 | -964 | -909 | 560 |  | 2876 | Нарушение формы кольцевого шва | GWAN |  | 10:14 | 11:01 | 11:10 | 0 | 696 |  | EXT | Нарушение формы кольцевого шва |  | (c)
31512.979 | 9.36 | 9.337 | -1.835 | -1.858 | 206 | 270 | 271 | 206 | 1819 | 2876 |  | ARTD | CIGR | 02:10 | 02:20 | 02:21 | 39 | 130 |  | EXT | Эквивалент потери металла 10%. |  | (c)
31514.814 | 0 | 0 | -11.485 | -11.485 | -573 | -390 | -315 | 56 | 0 | 2877 | Смещение кромок | GWAN |  | 11:41 | 00:10 | 12:23 | 0 | 517 | 26 | EXT | Смещение кромок Наружу Величина смещения - 4.1 мм. |  | (c)
31514.814 | 0 | -0.028 | -11.485 | -11.513 | 425 | 693 | 899 | 425 |  | 2877 | Нарушение формы кольцевого шва | GWAN |  | 02:22 | 03:05 | 03:38 | 0 | 947 |  | EXT | Нарушение формы кольцевого шва |  | (c)
31514.814 | 0 | 0 | -11.485 | -11.485 | 1584 | 1809 | 1781 | 253 | 0 | 2877 | Смещение кромок | GWAN |  | 05:29 | 06:05 | 06:01 | 0 | 394 | 18 | EXT | Смещение кромок Наружу Величина смещения - 2.9 мм. |  | (c)
31514.814 | 0 | -0.034 | -11.485 | -11.519 | -1814 | -1470 | -1538 | 416 |  | 2877 | Нарушение формы кольцевого шва | GWAN |  | 08:21 | 09:16 | 09:05 | 0 | 553 |  | EXT | Нарушение формы кольцевого шва |  | (c)
31526.299 | 0 | -0.051 | -11.385 | -11.436 | -78 | 154 | 153 | 0 |  | 2878 | Нарушение формы кольцевого шва | GWAN |  | 01:40 | 02:17 | 02:17 | 0 | 462 |  | EXT | Нарушение формы кольцевого шва |  | (c)
31526.299 | 0 | 0 | -11.385 | -11.385 | 1506 | 1620 | 1754 | 228 | 0 | 2878 | Смещение кромок | GWAN |  | 05:55 | 06:14 | 06:35 | 0 | 497 | 21 | EXT | Смещение кромок Наружу Величина смещения - 3.3 мм. |  | (c)
31559.379 | 0.622 | 0.549 | -10.659 | -10.732 | 2000 | 2090 | 2070 | 90 | 549 | 2880б |  | DENT | GENE | 02:34 | 02:48 | 02:45 | 136 | 140 | 0.5 | N/A | Глубина вмятины: 7 мм (0,5%). Линейка: 14 см в (55 см; 02:48 ч:мин) Аномалия находится на отводе. Аномалия находится вблизи продольного шва. |  | (c)
31559.597 | 0.84 | 0.079 | -10.441 | -11.202 | -521 | -423 | -273 | 25 | 79 | 2880б |  | GOUG | GENE | 07:47 | 08:03 | 08:27 | 2048 | 496 | 12 | EXT | Аномалия находится на отводе. Зона задиров. |  | (b)
31560.12 | 1.363 | 1.268 | -9.918 | -10.013 | -538 | -460 | -467 | 396 | 1268 | 2880б |  | DENT | GENE | 07:44 | 07:57 | 07:56 | 203 | 142 | 0.5 | N/A | Глубина вмятины: 7 мм (0,5%). Линейка: 20 см в (127 см; 07:57 ч:мин) Аномалия находится на отводе. Аномалия находится вблизи дефекта потери металла. |  | (b)
31570.038 | 0 | -0.031 | -11.226 | -11.257 | 1119 | 1344 | 1382 | 1119 |  | 2881а | Нарушение формы кольцевого шва | GWAN |  | 11:49 | 00:26 | 12:32 | 0 | 525 |  | EXT | Нарушение формы кольцевого шва Аномалия находится на отводе. |  | (c)
31584.35 | 0 | -0.026 | -9.452 | -9.478 | 285 | 419 | 453 | 285 |  | 2883б | Нарушение формы кольцевого шва | GWAN |  | 07:24 | 07:45 | 07:51 | 0 | 337 |  | EXT | Нарушение формы кольцевого шва |  | (c)
31593.068 | 8.718 | 8.674 | -0.734 | -0.778 | 956 | 1106 | 1061 | 956 | 728 | 2883б |  | GOUG | GENE | 09:12 | 09:36 | 09:29 | 50 | 210 | 7 | EXT | Задир. |  | (c)
31599.887 | 6.085 | 6.015 | -5.045 | -5.115 | 5 | 52 | 56 | 5 | 4985 | 2884а |  | DENT | GENE | 11:27 | 11:34 | 11:35 | 130 | 102 | 0.6 | N/A | Глубина вмятины: 8 мм (0,6%). Линейка: 13 см в (602 см; 11:34 ч:мин) Аномалия находится вблизи продольного шва. |  | (c)
31608.786 | 3.854 | 3.816 | -7.757 | -7.795 | 49 | 186 | 140 | 49 | 3816 | 2885а |  | ARTD | GENE | 02:49 | 03:11 | 03:04 | 103 | 183 |  | EXT | Эквивалент потери металла 10%. |  | (c)
31610.483 | 5.551 | 5.246 | -6.06 | -6.365 | 1282 | 1400 | 1447 | 1282 | 5246 | 2885а |  | CORR | GENE | 06:08 | 06:27 | 06:35 | 667 | 329 | 12 | EXT |  | 0.96 | (c)
31611.128 | 6.196 | 6.059 | -5.415 | -5.552 | 1016 | 1202 | 1127 | 1016 | 5388 | 2885а |  | CORR | GENE | 05:25 | 05:55 | 05:43 | 164 | 222 | 10 | EXT |  | 0.9 | (c)
31611.212 | 6.28 | 6.066 | -5.331 | -5.545 | 1313 | 1453 | 1471 | 1313 | 5195 | 2885а |  | CORR | GENE | 06:13 | 06:36 | 06:38 | 350 | 316 | 13 | EXT |  | 0.94 | (c)
31611.254 | 6.322 | 6.3 | -5.289 | -5.311 | 1633 | 1772 | 1709 | 1633 | 5284 | 2885а |  | CORR | CIGR | 07:05 | 07:27 | 07:17 | 27 | 152 | 10 | EXT |  | 0.89 | (c)
31611.417 | 6.485 | 6.429 | -5.126 | -5.182 | 70 | 164 | 146 | 70 | 5043 | 2885а |  | ARTD | GENE | 02:52 | 03:08 | 03:05 | 139 | 153 |  | EXT | Эквивалент потери металла 10%. |  | (c)
31616.719 | 0.176 | 0.014 | -10.744 | -10.906 | 1933 | 2097 | 2062 | 39 | 14 | 2885б |  | ARTD | GENE | 03:11 | 03:38 | 03:32 | 323 | 258 |  | EXT | Эквивалент потери металла 12%. |  | (c)
31618.938 | 2.395 | 2.37 | -8.525 | -8.55 | -1823 | -1720 | -1720 | 407 | 2370 | 2885б |  | CORR | CIGR | 05:05 | 05:22 | 05:22 | 39 | 207 | 11 | EXT |  | 0.89 | (c)
31619.378 | 2.835 | 2.628 | -8.085 | -8.292 | -176 | -105 | -91 | 6 | 2628 | 2885б |  | ARTD | GENE | 09:31 | 09:42 | 09:44 | 268 | 170 |  | EXT | Эквивалент потери металла 10%. |  | (c)
31619.428 | 2.885 | 2.852 | -8.035 | -8.068 | -1581 | -1268 | -1314 | 649 | 2852 | 2885б |  | CORR | GENE | 05:44 | 06:34 | 06:27 | 405 | 535 | 10 | EXT |  | 0.93 | (c)
31620.853 | 4.31 | 4.231 | -6.61 | -6.689 | 1727 | 1836 | 1828 | 302 | 4231 | 2885б |  | ARTD | GENE | 02:38 | 02:55 | 02:54 | 131 | 201 |  | EXT | Эквивалент потери металла 10%. |  | (c)
31621.656 | 5.113 | 5.071 | -5.807 | -5.849 | 1780 | 1964 | 1980 | 50 | 5071 | 2885б |  | ARTD | GENE | 02:46 | 03:16 | 03:19 | 187 | 401 |  | EXT | Эквивалент потери металла 13%. |  | (c)
31622.127 | 5.584 | 5.543 | -5.336 | -5.377 | 1932 | 2131 | 2048 | 66 | 5165 | 2885б |  | ARTD | GENE | 03:11 | 03:43 | 03:30 | 212 | 232 |  | EXT | Эквивалент потери металла 10%. |  | (c)
31622.567 | 6.024 | 5.972 | -4.896 | -4.948 | 1876 | 1982 | 1980 | 145 | 4841 | 2885б |  | ARTD | GENE | 03:02 | 03:19 | 03:19 | 107 | 210 |  | EXT | Эквивалент потери металла 10%. |  | (c)
31627.463 | 0 | -0.036 | -11.04 | -11.076 | 1315 | 1919 | 1759 | 28 |  | 2886а | Нарушение формы кольцевого шва | GWAN |  | 03:51 | 05:29 | 05:03 | 0 | 888 |  | EXT | Нарушение формы кольцевого шва |  | (c)
31627.463 | 0 | -0.036 | -11.04 | -11.076 | -1828 | -1362 | -874 | 80 |  | 2886а | Нарушение формы кольцевого шва | GWAN |  | 07:24 | 08:39 | 09:58 | 0 | 1908 |  | EXT | Нарушение формы кольцевого шва |  | (c)
31629.636 | 2.173 | 2.017 | -8.867 | -9.023 | -2139 | -1948 | -1931 | 92 | 2017 | 2886а |  | CORR | GENE | 06:34 | 07:04 | 07:07 | 231 | 415 | 10 | EXT |  | 0.91 | (c)
31629.772 | 2.309 | 2.167 | -8.731 | -8.873 | 1523 | 1887 | 1915 | 0 | 2167 | 2886а |  | CORR | GENE | 04:25 | 05:23 | 05:28 | 198 | 784 | 15 | EXT |  | 0.92 | (c)
31630.914 | 3.451 | 3.091 | -7.589 | -7.949 | 2112 | 2123 | 2137 | 68 | 3091 | 2886а |  | CORR | GENE | 05:60 | 06:01 | 06:04 | 1270 | 50 | 10 | EXT |  | 0.96 | (c)
31631.891 | 4.428 | 4.327 | -6.612 | -6.713 | -2227 | -1971 | -2018 | 4 | 4327 | 2886а |  | CORR | GENE | 06:19 | 07:01 | 06:53 | 206 | 418 | 11 | EXT |  | 0.91 | (c)
31631.987 | 4.524 | 4.398 | -6.516 | -6.642 | 1671 | 2104 | 1913 | 75 | 4398 | 2886а |  | CORR | GENE | 04:49 | 05:59 | 05:28 | 929 | 484 | 10 | EXT |  | 0.96 | (c)
31632.321 | 4.858 | 4.686 | -6.182 | -6.354 | 2164 | -2128 | -2058 | 0 | 4686 | 2886а |  | CORR | GENE | 06:08 | 06:35 | 06:47 | 364 | 478 | 10 | EXT |  | 0.93 | (c)
31633.036 | 5.573 | 5.503 | -5.467 | -5.537 | -2043 | -1836 | -1865 | 187 | 5447 | 2886а |  | CORR | GENE | 06:49 | 07:22 | 07:18 | 90 | 357 | 11 | EXT |  | 0.89 | (c)
31633.071 | 5.608 | 5.593 | -5.432 | -5.447 | 1524 | 1702 | 1654 | 446 | 5365 | 2886а |  | CORR | GENE | 04:25 | 04:54 | 04:46 | 82 | 261 | 10 | EXT |  | 0.89 | (c)
31638.131 | 10.668 | 10.599 | -0.372 | -0.441 | 1143 | 1307 | 1279 | 815 | 276 | 2886а |  | ARTD | GENE | 03:23 | 03:50 | 03:45 | 165 | 273 |  | EXT | Эквивалент потери металла 10%. |  | (c)
31662.704 | 1.41 | 1.329 | -10.265 | -10.346 | 329 | 388 | 360 | 329 | 1329 | 2890 |  | CORR | GENE | 03:53 | 04:02 | 03:58 | 402 | 62 | 10 | EXT |  | 0.93 | (c)
31667.125 | 5.831 | 5.806 | -5.844 | -5.869 | 843 | 996 | 962 | 843 | 5806 | 2890 |  | CORR | CIGR | 05:16 | 05:40 | 05:35 | 41 | 238 | 11 | EXT | Аномалия находится на упругопластическом изгибе: R=854 D, максимальное растяжение на 11.2 час. | 0.89 | (c)
31668.491 | 7.197 | 7.162 | -4.478 | -4.513 | 885 | 1259 | 1119 | 885 | 4323 | 2890 |  | CORR | GENE | 05:22 | 06:23 | 06:00 | 190 | 469 | 11 | EXT | Аномалия находится на упругопластическом изгибе: R=744 D, максимальное растяжение на 11.3 час. | 0.91 | (c)
31672.921 | 11.627 | 11.568 | -0.048 | -0.107 | 479 | 790 | 711 | 479 | 24 | 2890 |  | CORR | GENE | 04:17 | 05:07 | 04:54 | 83 | 462 | 10 | EXT | Аномалия находится на упругопластическом изгибе: R=502 D, максимальное растяжение на 11.6 час. | 0.89 | (c)
31673.099 | 0.13 | 0.099 | -11.445 | -11.476 | -1521 | -1203 | -1310 | 1099 | 99 | 2891 |  | CORR | GENE | 03:48 | 04:39 | 04:22 | 53 | 422 | 10 | EXT | Аномалия находится на упругопластическом изгибе: R=493 D, максимальное растяжение на 11.6 час. | 0.89 | (c)
31689.109 | 4.565 | 4.39 | -6.805 | -6.98 | 557 | 671 | 617 | 557 | 4390 | 2892 |  | CORR | GENE | 04:07 | 04:25 | 04:17 | 258 | 120 | 10 | EXT | Аномалия находится на упругопластическом изгибе: R=573 D, максимальное растяжение на 11.7 час. | 0.91 | (c)
31696.901 | 0.987 | 0.819 | -10.518 | -10.686 | 1292 | 1292 | 1306 | 1292 | 819 | 2893 |  | CORR | AXGR | 06:32 | 06:32 | 06:34 | 412 | 28 | 10 | EXT | Аномалия находится на отводе. | 0.93 | (c)
31707.907 | 0.488 | 0.457 | -10.747 | -10.778 | 118 | 753 | 467 | 118 | 457 | 2894 |  | CORR | GENE | 02:12 | 03:55 | 03:09 | 125 | 696 | 11 | EXT |  | 0.9 | (c)
31710.71 | 3.291 | 3.28 | -7.944 | -7.955 | 987 | 1137 | 1139 | 939 | 3280 | 2894 |  | CORR | CIGR | 04:33 | 04:57 | 04:57 | 22 | 304 | 10 | EXT |  | 0.89 | (c)
31729.819 | 0 | -0.04 | -11.315 | -11.355 | -842 | -645 | -672 | 502 |  | 2896 | Нарушение формы кольцевого шва | GWAN |  | 06:51 | 07:23 | 07:18 | 0 | 340 |  | EXT | Нарушение формы кольцевого шва Аномалия находится на отводе. |  | (c)
31741.134 | 0 | -0.053 | -11.385 | -11.438 | -1823 | -1339 | -1525 | 408 |  | 2897 | Нарушение формы кольцевого шва | GWAN |  | 05:34 | 06:52 | 06:22 | 0 | 595 |  | EXT | Нарушение формы кольцевого шва Аномалия находится на отводе. |  | (c)
31774.492 | 10.448 | 10.238 | -0.782 | -0.992 | 1494 | 1662 | 1638 | 448 | 754 | 2899а |  | CORR | GENE | 05:45 | 06:12 | 06:08 | 238 | 288 | 10 | EXT |  | 0.91 | (c)
31774.618 | 10.574 | 10.556 | -0.656 | -0.674 | 1152 | 1291 | 1328 | 726 | 642 | 2899а |  | CORR | CIGR | 04:50 | 05:12 | 05:18 | 32 | 352 | 10 | EXT |  | 0.89 | (c)
31774.875 | 10.831 | 10.795 | -0.399 | -0.435 | 1073 | 1187 | 1154 | 995 | 352 | 2899а |  | CORR | GENE | 04:37 | 04:55 | 04:50 | 83 | 162 | 10 | EXT |  | 0.89 | (c)
31774.984 | 10.94 | 10.94 | -0.29 | -0.29 | 1135 | 1188 | 1250 | 866 | 200 | 2899а |  | CORR | GENE | 04:47 | 04:56 | 05:06 | 90 | 230 | 10 | EXT |  | 0.89 | (c)
31776.335 | 1.061 | 1.025 | -10.224 | -10.26 | 1803 | 1964 | 1991 | 1803 | 1025 | 2899б |  | CORR | CIGR | 07:43 | 08:09 | 08:14 | 36 | 377 | 11 | EXT |  | 0.84 | (c)
31792.193 | 5.634 | 5.261 | -5.736 | -6.109 | -1469 | -1151 | -1295 | 1120 | 5261 | 2901 |  | GOUG | GENE | 03:58 | 04:50 | 04:27 | 478 | 349 | 7 | EXT | Задир. |  | (c)
31798.001 | 0.072 | 0.053 | -11.588 | -11.607 | 1033 | 1318 | 1303 | 1033 | 53 | 2902 |  | CORR | GENE | 05:57 | 06:43 | 06:41 | 139 | 540 | 11 | EXT |  | 0.9 | (c)
31843.678 | 11.189 | 11.173 | -0.236 | -0.252 | 1142 | 1184 | 1190 | 992 | 216 | 2905 |  | CORR | CIGR | 02:49 | 02:55 | 02:56 | 36 | 97 | 13 | EXT |  | 0.89 | (c)
31847.969 | 4.055 | 4.037 | -7.215 | -7.233 | -697 | -580 | -619 | 541 | 4037 | 2906 |  | CORR | CIGR | 09:55 | 10:14 | 10:08 | 33 | 156 | 10 | EXT |  | 0.89 | (c)
31848.846 | 4.932 | 4.839 | -6.338 | -6.431 | -1101 | -958 | -1029 | 958 | 4839 | 2906 |  | DENT | GENE | 08:50 | 09:13 | 09:02 | 160 | 143 | 0.8 | N/A | Глубина вмятины: 11 мм (0,8%). Линейка: 16 см в (484 см; 09:13 ч:мин) |  | (c)
31852.608 | 8.694 | 8.681 | -2.576 | -2.589 | -691 | -574 | -592 | 493 | 2540 | 2906 |  | CORR | GENE | 09:56 | 10:15 | 10:12 | 49 | 198 | 10 | EXT |  | 0.89 | (c)
31868.491 | 2.062 | 2.052 | -9.018 | -9.028 | -2114 | -2066 | -2069 | 117 | 2052 | 2908 |  | GOUG | CIGR | 03:32 | 03:39 | 03:39 | 23 | 89 | 12 | EXT | Аномалия находится на отводе. Задир. |  | (c)
31872.73 | 6.301 | 6.123 | -4.779 | -4.957 | -932 | -903 | -917 | 903 | 4773 | 2908 |  | CORR | AXGR | 06:42 | 06:47 | 06:45 | 184 | 29 | 10 | EXT | Аномалия находится на отводе. | 0.9 | (c)
31899.869 | 0 | 0 | -11.28 | -11.28 | 2153 | -1976 | -1925 | 1542 | 0 | 2911 | Смещение кромок | GWAN |  | 03:30 | 04:23 | 04:31 | 0 | 766 | 22 | EXT | Смещение кромок Вовнутрь Величина смещения - 3.5 мм. Аномалия находится на упругопластическом изгибе: R=389 D, максимальное растяжение на 0.5 час. |  | (c)
31899.869 | 0 | 0 | -11.28 | -11.28 | -1229 | -922 | -792 | 355 | 0 | 2911 | Смещение кромок | GWAN |  | 06:24 | 07:13 | 07:34 | 0 | 874 | 17 | EXT | Смещение кромок Наружу Величина смещения - 2.6 мм. Аномалия находится на упругопластическом изгибе: R=389 D, максимальное растяжение на 0.5 час. |  | (c)
31904.363 | 4.494 | 4.479 | -6.786 | -6.801 | -1066 | -1025 | -1016 | 966 | 4479 | 2911 |  | CORR | CIGR | 06:50 | 06:57 | 06:58 | 24 | 100 | 10 | EXT | Аномалия находится на упругопластическом изгибе: R=776 D, максимальное растяжение на 0.8 час. | 0.89 | (c)
31911.149 | 0 | 0 | -11.24 | -11.24 | -590 | -541 | -421 | 253 | 0 | 2912 | Смещение кромок | GWAN |  | 09:17 | 09:25 | 09:44 | 0 | 337 | 19 | EXT | Смещение кромок Вовнутрь Величина смещения - 2.9 мм. |  | (c)
31979.479 | 0 | -0.032 | -10.36 | -10.392 | 708 | 1127 | 1385 | 169 |  | 2918 | Нарушение формы кольцевого шва | GWAN |  | 00:46 | 01:54 | 02:35 | 0 | 1354 |  | EXT | Нарушение формы кольцевого шва Аномалия находится на отводе. |  | (c)
31979.479 | 0 | 0 | -10.36 | -10.36 | -2001 | -1833 | -1745 | 230 | 0 | 2918 | Смещение кромок | GWAN |  | 05:29 | 05:56 | 06:10 | 0 | 512 | 25 | EXT | Смещение кромок Наружу Аномалия находится на отводе. Величина смещения - 3.9 мм. |  | (c)
31979.479 | 0 | -0.03 | -10.36 | -10.39 | -1181 | -1173 | -917 | 652 |  | 2918 | Нарушение формы кольцевого шва | GWAN |  | 07:41 | 07:43 | 08:24 | 0 | 529 |  | EXT | Нарушение формы кольцевого шва Аномалия находится на отводе. |  | (c)
31979.479 | 0 | -0.051 | -10.36 | -10.411 | -517 | -53 | -219 | 0 |  | 2918 | Нарушение формы кольцевого шва | GWAN |  | 09:29 | 10:43 | 10:17 | 0 | 595 |  | EXT | Нарушение формы кольцевого шва Аномалия находится на отводе. |  | (c)
31983.77 | 4.291 | 4.187 | -6.069 | -6.173 | -1838 | -1750 | -1760 | 392 | 4187 | 2918 |  | DENT | GENE | 05:55 | 06:10 | 06:08 | 174 | 156 | 0.6 | N/A | Глубина вмятины: 8 мм (0,6%). Линейка: 17 см в (419 см; 06:10 ч:мин) |  | (c)
31986.716 | 7.237 | 7.029 | -3.123 | -3.331 | 1911 | 1950 | 2119 | 0 | 3032 | 2918 |  | GOUG | GENE | 04:00 | 04:07 | 04:34 | 299 | 415 | 7 | EXT | Задир. |  | (c)
31998.07 | 8.231 | 8.051 | -3.219 | -3.399 | 1843 | 1854 | 1855 | 364 | 3136 | 2919 |  | CORR | AXGR | 07:56 | 07:58 | 07:58 | 263 | 23 | 10 | EXT | Аномалия находится на отводе. | 0.91 | (c)
31998.467 | 8.628 | 8.384 | -2.822 | -3.066 | 1833 | 1848 | 1850 | 364 | 2776 | 2919 |  | CORR | AXGR | 07:54 | 07:57 | 07:57 | 290 | 33 | 10 | EXT | Аномалия находится на отводе. | 0.92 | (c)
32067.144 | 6.118 | 5.724 | -2.636 | -3.03 | 790 | 870 | 859 | 790 | 2475 | 2925а |  | ARTD | GENE | 04:53 | 05:06 | 05:04 | 555 | 137 |  | EXT | Эквивалент потери металла 13%. |  | (c)
32070.623 | 0.843 | 0.718 | -8.903 | -9.028 | 37 | 220 | 176 | 37 | 718 | 2926а |  | CORR | GENE | 02:29 | 02:59 | 02:52 | 167 | 278 | 11 | EXT |  | 0.9 | (c)
32073.44 | 3.66 | 3.499 | -6.086 | -6.247 | 996 | 1126 | 1067 | 996 | 3499 | 2926а |  | CORR | GENE | 05:04 | 05:25 | 05:16 | 542 | 143 | 10 | EXT |  | 0.94 | (c)
32073.44 | 3.66 | 3.5 | -6.086 | -6.246 | 1007 | 1126 | 1074 | 1007 | 3500 | 2926а |  | SCC | GENE | 05:06 | 05:25 | 05:17 | 526 | 134 | 14 | EXT |  | 1 | (b)
32092.047 | 10.933 | 10.873 | -0.102 | -0.162 | -375 | 447 | 110 | 0 | 29 | 2927 |  | CORR | GENE | 04:39 | 06:52 | 05:57 | 133 | 969 | 14 | EXT |  | 0.9 | (c)
32096.725 | 4.576 | 4.545 | -6.859 | -6.89 | 1102 | 1212 | 1220 | 1102 | 4545 | 2928 |  | CORR | GENE | 08:12 | 08:30 | 08:31 | 68 | 237 | 10 | EXT |  | 0.89 | (c)
32155.565 | 6.791 | 6.768 | -4.379 | -4.402 | 1203 | 1325 | 1291 | 1203 | 4379 | 2933 |  | CORR | CIGR | 05:56 | 06:16 | 06:10 | 23 | 175 | 12 | EXT |  | 0.84 | (c)
32159.944 | 0 | -0.038 | -11.645 | -11.683 | -1433 | -845 | -872 | 312 |  | 2934 | Нарушение формы кольцевого шва | GWAN |  | 04:26 | 06:01 | 05:57 | 0 | 1121 |  | EXT | Нарушение формы кольцевого шва |  | (c)
32159.944 | 0 | -0.027 | -11.645 | -11.672 | 388 | 1098 | 1278 | 388 |  | 2934 | Нарушение формы кольцевого шва | GWAN |  | 09:20 | 11:15 | 11:44 | 0 | 1779 |  | EXT | Нарушение формы кольцевого шва |  | (c)
32160.141 | 0.197 | 0.171 | -11.448 | -11.474 | -655 | -435 | -496 | 337 | 171 | 2934 |  | CORR | CIGR | 06:32 | 07:07 | 06:57 | 33 | 318 | 10 | EXT |  | 0.89 | (c)
32160.504 | 0.56 | 0.518 | -11.085 | -11.127 | -748 | -538 | -541 | 335 | 518 | 2934 |  | CORR | GENE | 06:17 | 06:51 | 06:50 | 104 | 413 | 11 | EXT |  | 0.89 | (c)
32185.686 | 3.002 | 2.985 | -8.293 | -8.31 | 1570 | 1688 | 1661 | 479 | 2985 | 2936 |  | CORR | CIGR | 06:02 | 06:21 | 06:17 | 32 | 182 | 10 | EXT |  | 0.89 | (c)
32193.798 | 11.114 | 11.111 | -0.181 | -0.184 | 1880 | -2206 | 2089 | 0 | 31 | 2936 |  | CORR | GENE | 06:52 | 07:53 | 07:26 | 153 | 418 | 13 | EXT | Аномалия находится на упругопластическом изгибе: R=465 D, максимальное растяжение на 6.5 час. | 0.9 | (c)
32194.718 | 0.739 | 0.657 | -10.546 | -10.628 | 895 | 1061 | 1023 | 895 | 657 | 2937 |  | ARTD | GENE | 03:00 | 03:27 | 03:21 | 488 | 256 |  | EXT | Эквивалент потери металла 14%. Аномалия находится на упругопластическом изгибе: R=475 D, максимальное растяжение на 6.4 час. |  | (c)
32195.594 | 1.615 | 1.497 | -9.67 | -9.788 | 948 | 1151 | 1095 | 948 | 1497 | 2937 |  | ARTD | GENE | 03:09 | 03:42 | 03:33 | 322 | 294 |  | EXT | Эквивалент потери металла 14%. Аномалия находится на упругопластическом изгибе: R=487 D, максимальное растяжение на 6.4 час. |  | (c)
32197.113 | 3.134 | 2.863 | -8.151 | -8.422 | -2135 | -1777 | -1848 | 96 | 2863 | 2937 |  | CORR | GENE | 06:51 | 07:49 | 07:38 | 487 | 573 | 10 | EXT | Аномалия находится на упругопластическом изгибе: R=505 D, максимальное растяжение на 6.2 час. | 0.94 | (c)
32197.245 | 3.266 | 3.146 | -8.019 | -8.139 | 868 | 1032 | 1067 | 868 | 3146 | 2937 |  | ARTD | GENE | 02:56 | 03:23 | 03:28 | 745 | 396 |  | EXT | Эквивалент потери металла 16%. Аномалия находится на упругопластическом изгибе: R=505 D, максимальное растяжение на 6.2 час. |  | (c)
32198.135 | 4.156 | 4.138 | -7.129 | -7.147 | -2146 | -1931 | -1986 | 85 | 4138 | 2937 |  | CORR | CIGR | 06:50 | 07:24 | 07:15 | 33 | 320 | 10 | EXT | Аномалия находится на упругопластическом изгибе: R=519 D, максимальное растяжение на 6.1 час. | 0.89 | (c)
32198.364 | 4.385 | 4.112 | -6.9 | -7.173 | 914 | 1261 | 1189 | 767 | 4112 | 2937 |  | ARTD | GENE | 03:03 | 03:60 | 03:48 | 340 | 550 |  | EXT | Эквивалент потери металла 13%. Аномалия находится на упругопластическом изгибе: R=521 D, максимальное растяжение на 6.1 час. |  | (c)
32198.86 | 4.881 | 4.815 | -6.404 | -6.47 | 859 | 1061 | 1046 | 859 | 4815 | 2937 |  | ARTD | GENE | 02:54 | 03:27 | 03:25 | 345 | 375 |  | EXT | Эквивалент потери металла 15%. Аномалия находится на упругопластическом изгибе: R=520 D, максимальное растяжение на 6.1 час. |  | (c)
32200.546 | 6.567 | 6.485 | -4.718 | -4.8 | -2112 | -2057 | -1974 | 119 | 4705 | 2937 |  | CORR | GENE | 06:55 | 07:04 | 07:17 | 95 | 276 | 10 | EXT | Аномалия находится на упругопластическом изгибе: R=510 D, максимальное растяжение на 6 час. | 0.89 | (c)
32204.769 | 10.79 | 10.756 | -0.495 | -0.529 | 929 | 1025 | 1000 | 929 | 434 | 2937 |  | CORR | GENE | 03:06 | 03:21 | 03:17 | 95 | 142 | 10 | EXT | Аномалия находится на упругопластическом изгибе: R=508 D, максимальное растяжение на 5.9 час. | 0.89 | (c)
32204.964 | 10.985 | 10.933 | -0.3 | -0.352 | 987 | 1297 | 1193 | 832 | 109 | 2937 |  | CORR | GENE | 03:15 | 04:05 | 03:48 | 243 | 411 | 13 | EXT | Аномалия находится на упругопластическом изгибе: R=512 D, максимальное растяжение на 5.9 час. | 0.92 | (c)
32221.968 | 5.454 | 5.13 | -5.726 | -6.05 | -1846 | -1828 | -1802 | 384 | 5130 | 2939 |  | ARTD | GENE | 08:10 | 08:13 | 08:17 | 448 | 90 |  | EXT | Эквивалент потери металла 10%. |  | (c)
32225.788 | 9.274 | 9.154 | -1.906 | -2.026 | 1102 | 1210 | 1190 | 952 | 1448 | 2939 |  | ARTD | GENE | 04:06 | 04:23 | 04:20 | 578 | 176 |  | EXT | Эквивалент потери металла 10%. |  | (c)
32227.012 | 10.498 | 10.33 | -0.682 | -0.85 | 1092 | 1102 | 1103 | 1092 | 632 | 2939 |  | CORR | AXGR | 04:04 | 04:06 | 04:06 | 218 | 21 | 10 | EXT |  | 0.91 | (c)
32227.155 | 10.641 | 10.498 | -0.539 | -0.682 | -1686 | -1580 | -1557 | 544 | 10 | 2939 |  | ARTD | GENE | 08:36 | 08:53 | 08:56 | 672 | 259 |  | EXT | Эквивалент потери металла 10%. |  | (c)
32266.705 | 4.971 | 4.926 | -6.024 | -6.069 | 1664 | 1954 | 1862 | 170 | 4926 | 2943 |  | CORR | GENE | 04:46 | 05:33 | 05:18 | 109 | 396 | 10 | EXT |  | 0.89 | (c)
32267.488 | 5.754 | 5.722 | -5.241 | -5.273 | 2154 | -2129 | -2200 | 0 | 5238 | 2943 |  | CORR | CIGR | 06:06 | 06:34 | 06:23 | 35 | 214 | 10 | EXT |  | 0.89 | (c)
32272.04 | 10.306 | 10.264 | -0.689 | -0.731 | -1417 | -1297 | -1266 | 814 | 647 | 2943 |  | CORR | GENE | 08:29 | 08:49 | 08:54 | 84 | 302 | 10 | EXT |  | 0.89 | (c)
32273.055 | 0.326 | 0.298 | -10.514 | -10.542 | 1884 | 2004 | 1996 | 123 | 298 | 2944 |  | CORR | CIGR | 06:42 | 07:02 | 07:00 | 41 | 224 | 10 | EXT |  | 0.89 | (c)
32275.615 | 2.886 | 2.841 | -7.954 | -7.999 | -2152 | -2012 | -1958 | 79 | 2841 | 2944 |  | CORR | GENE | 07:51 | 08:13 | 08:22 | 78 | 388 | 10 | EXT |  | 0.89 | (c)
32284.664 | 1.095 | 1.079 | -10.375 | -10.391 | 772 | 934 | 904 | 772 | 1079 | 2945 |  | CORR | GENE | 03:08 | 03:35 | 03:30 | 50 | 265 | 10 | EXT |  | 0.89 | (c)
32286.506 | 2.937 | 2.928 | -8.533 | -8.542 | 2073 | 2137 | 2131 | 41 | 2928 | 2945 |  | CORR | CIGR | 06:38 | 06:49 | 06:48 | 17 | 116 | 14 | EXT |  | 0.89 | (c)
32294.46 | 10.891 | 10.882 | -0.579 | -0.588 | -1454 | -1141 | -1272 | 776 | 540 | 2945 |  | CORR | GENE | 09:09 | 09:60 | 09:38 | 48 | 365 | 11 | EXT |  | 0.89 | (c)
32316.188 | 9.929 | 9.681 | -0.976 | -1.224 | 2189 | 2190 | 2198 | 24 | 933 | 2947 |  | CORR | AXGR | 08:25 | 08:25 | 08:26 | 291 | 17 | 10 | EXT |  | 0.92 | (c)
32328.646 | 0.252 | 0.212 | -11.053 | -11.093 | -1851 | -1734 | -1718 | 380 | 212 | 2949 |  | CORR | GENE | 06:40 | 06:59 | 07:02 | 56 | 265 | 12 | EXT |  | 0.89 | (c)
32329.594 | 1.2 | 1.178 | -10.105 | -10.127 | -1582 | -1338 | -1448 | 649 | 1178 | 2949 |  | CORR | CIGR | 07:24 | 08:03 | 07:45 | 37 | 267 | 10 | EXT |  | 0.89 | (c)
32332.255 | 3.861 | 3.847 | -7.444 | -7.458 | -2117 | -2107 | -2107 | 114 | 3847 | 2949 |  | CORR | PITT | 05:57 | 05:59 | 05:59 | 23 | 21 | 17 | EXT |  | 0.89 | (c)
32332.515 | 4.121 | 4.09 | -7.184 | -7.215 | 1401 | 1508 | 1505 | 622 | 4090 | 2949 |  | CORR | CIGR | 03:25 | 03:42 | 03:42 | 36 | 207 | 11 | EXT |  | 0.89 | (c)
32333.382 | 4.988 | 4.958 | -6.317 | -6.347 | 1428 | 1577 | 1541 | 577 | 4958 | 2949 |  | CORR | CIGR | 03:29 | 03:54 | 03:48 | 38 | 225 | 10 | EXT |  | 0.89 | (c)
32339.659 | 11.265 | 11.136 | -0.04 | -0.169 | -1643 | -1325 | -1459 | 588 | 34 | 2949 |  | CORR | GENE | 07:14 | 08:05 | 07:44 | 135 | 368 | 11 | EXT |  | 0.9 | (c)
32348.975 | 9.276 | 9.262 | -2.094 | -2.108 | 1846 | 1974 | 1913 | 251 | 2075 | 2950 |  | CORR | CIGR | 04:32 | 04:53 | 04:43 | 33 | 133 | 10 | EXT |  | 0.89 | (c)
32360.256 | 9.187 | 9.168 | -2.033 | -2.052 | 1489 | 1583 | 1549 | 622 | 2033 | 2951 |  | CORR | CIGR | 04:60 | 05:15 | 05:09 | 19 | 119 | 10 | EXT |  | 0.89 | (c)
32362.981 | 0.692 | 0.459 | -10.319 | -10.552 | 1368 | 1540 | 1511 | 577 | 459 | 2952а |  | ARTD | GENE | 02:56 | 03:24 | 03:19 | 312 | 285 |  | EXT | Эквивалент потери металла 15%. |  | (c)
32363.923 | 1.634 | 1.426 | -9.377 | -9.585 | 1259 | 1381 | 1364 | 762 | 1426 | 2952а |  | ARTD | GENE | 02:38 | 02:58 | 02:55 | 312 | 210 |  | EXT | Эквивалент потери металла 13%. |  | (c)
32364.11 | 1.821 | 1.74 | -9.19 | -9.271 | -839 | -709 | -727 | 616 | 1740 | 2952а |  | ARTD | GENE | 08:60 | 09:21 | 09:18 | 299 | 224 |  | EXT | Эквивалент потери металла 13%. |  | (c)
32364.484 | 2.195 | 2.015 | -8.816 | -8.996 | 1546 | 1576 | 1577 | 622 | 2015 | 2952а |  | ARTD | GENE | 03:25 | 03:29 | 03:30 | 333 | 62 |  | EXT | Эквивалент потери металла 12%. |  | (c)
32366.722 | 4.433 | 4.319 | -6.578 | -6.692 | -1236 | -1068 | -1077 | 918 | 4319 | 2952а |  | ARTD | GENE | 07:56 | 08:23 | 08:21 | 152 | 318 |  | EXT | Эквивалент потери металла 13%. |  | (c)
32367.109 | 4.82 | 4.705 | -6.191 | -6.306 | 1016 | 1133 | 1134 | 979 | 4705 | 2952а |  | ARTD | GENE | 01:59 | 02:18 | 02:18 | 233 | 235 |  | EXT | Эквивалент потери металла 14%. |  | (c)
32368.091 | 5.802 | 5.769 | -5.209 | -5.242 | -1343 | -1272 | -1204 | 887 | 5207 | 2952а |  | CORR | CIGR | 07:38 | 07:50 | 08:01 | 35 | 278 | 10 | EXT |  | 0.89 | (c)
32369.565 | 7.276 | 7.216 | -3.735 | -3.795 | -1318 | -1214 | -1203 | 912 | 3627 | 2952а |  | ARTD | GENE | 07:42 | 07:59 | 08:01 | 168 | 230 |  | EXT | Эквивалент потери металла 14%. |  | (c)
32373.044 | 10.755 | 10.579 | -0.256 | -0.432 | 1030 | 1151 | 1132 | 995 | 36 | 2952а |  | ARTD | GENE | 02:01 | 02:21 | 02:18 | 396 | 205 |  | EXT | Эквивалент потери металла 13%. |  | (c)
32373.078 | 10.789 | 10.669 | -0.222 | -0.342 | 1444 | 1598 | 1573 | 528 | 117 | 2952а |  | ARTD | GENE | 03:08 | 03:33 | 03:29 | 225 | 259 |  | EXT | Эквивалент потери металла 10%. |  | (c)
32409.401 | 1.948 | 1.932 | -8.939 | -8.955 | 1339 | 1510 | 1486 | 598 | 1932 | 2955а |  | CORR | GENE | 04:44 | 05:12 | 05:08 | 99 | 294 | 10 | EXT |  | 0.89 | (c)
32417.655 | 10.202 | 9.936 | -0.685 | -0.951 | 1845 | 2055 | 2016 | 43 | 601 | 2955а |  | ARTD | GENE | 06:06 | 06:40 | 06:34 | 350 | 343 |  | EXT | Эквивалент потери металла 12%. |  | (c)
32463.027 | 10.758 | 10.741 | -0.092 | -0.109 | 2111 | -2188 | 2223 | 2111 | 80 | 2960 |  | CORR | CIGR | 09:49 | 10:15 | 10:07 | 29 | 224 | 14 | EXT |  | 0.89 | (c)
32474.269 | 0 | -0.042 | -10.93 | -10.972 | -1450 | -1303 | -1308 | 1166 |  | 2962 | Нарушение формы кольцевого шва | GWAN |  | 02:42 | 03:06 | 03:05 | 0 | 285 |  | EXT | Нарушение формы кольцевого шва |  | (c)
32474.269 | 0 | -0.021 | -10.93 | -10.951 | -722 | -593 | -445 | 167 |  | 2962 | Нарушение формы кольцевого шва | GWAN |  | 04:40 | 05:01 | 05:25 | 0 | 555 |  | EXT | Нарушение формы кольцевого шва |  | (c)
32489.752 | 4.553 | 4.548 | -6.827 | -6.832 | 2050 | 2204 | 2132 | 16 | 4548 | 2963 |  | CORR | CIGR | 07:39 | 08:04 | 07:52 | 32 | 165 | 10 | EXT |  | 0.89 | (c)
32508.094 | 0 | -0.031 | -11.245 | -11.276 | 294 | 401 | 460 | 294 |  | 2965 | Нарушение формы кольцевого шва | GWAN |  | 03:36 | 03:53 | 04:03 | 0 | 331 |  | EXT | Нарушение формы кольцевого шва |  | (c)
32508.094 | 0 | -0.014 | -11.245 | -11.259 | 845 | 979 | 989 | 845 |  | 2965 | Нарушение формы кольцевого шва | GWAN |  | 05:05 | 05:27 | 05:28 | 0 | 287 |  | EXT | Нарушение формы кольцевого шва |  | (c)
32531.104 | 0 | -0.026 | -1.83 | -1.856 | -464 | -157 | -153 | 0 |  | 2967а | Нарушение формы кольцевого шва | GWAN |  | 00:19 | 01:09 | 01:10 | 0 | 622 |  | EXT | Нарушение формы кольцевого шва Аномалия находится на отводе. |  | (c)
32535.701 | 2.767 | 2.727 | -6.163 | -6.203 | -2204 | -2019 | -2039 | 26 | 2727 | 2967б |  | ARTD | GENE | 04:11 | 04:41 | 04:38 | 165 | 331 |  | EXT | Эквивалент потери металла 10%. |  | (c)
32545.425 | 3.561 | 3.434 | -7.609 | -7.736 | -2229 | -2176 | -2173 | 2 | 3434 | 2968а |  | ARTD | GENE | 05:26 | 05:35 | 05:35 | 223 | 111 |  | EXT | Эквивалент потери металла 14%. |  | (c)
32551.07 | 9.206 | 8.994 | -1.964 | -2.176 | 2102 | 2169 | 2144 | 45 | 1869 | 2968а |  | CORR | GENE | 05:05 | 05:16 | 05:12 | 307 | 83 | 11 | EXT |  | 0.92 | (c)
32583.578 | 7.924 | 7.818 | -3.331 | -3.437 | -1524 | -1379 | -1353 | 707 | 3204 | 2971а |  | ARTD | GENE | 08:44 | 09:08 | 09:12 | 233 | 343 |  | EXT | Эквивалент потери металла 12%. |  | (c)
32586.909 | 0 | -0.049 | -10.93 | -10.979 | -681 | -598 | -543 | 405 |  | 2972а | Вышлифовка на шве | GWAN | GENE | 00:50 | 01:03 | 01:12 | 92 | 277 | 11 | EXT | Вышлифовка на шве |  | (c)
32594.756 | 7.847 | 7.782 | -3.083 | -3.148 | -1643 | -1523 | -1531 | 588 | 2859 | 2972а |  | ARTD | GENE | 10:14 | 10:34 | 10:32 | 289 | 224 |  | EXT | Эквивалент потери металла 15%. |  | (c)
32595.11 | 8.201 | 8.036 | -2.729 | -2.894 | 2180 | -2161 | -2202 | 0 | 2500 | 2972а |  | ARTD | GENE | 08:31 | 08:51 | 08:44 | 394 | 159 |  | EXT | Эквивалент потери металла 13%. |  | (c)
32602.685 | 4.846 | 4.486 | -6.529 | -6.889 | -1928 | -1891 | -1905 | 302 | 4486 | 2972б |  | CORR | AXGR | 06:14 | 06:20 | 06:18 | 419 | 47 | 11 | EXT |  | 0.94 | (c)
32608.227 | 10.388 | 10.276 | -0.987 | -1.099 | -1698 | -1509 | -1520 | 533 | 794 | 2972б |  | ARTD | GENE | 06:51 | 07:22 | 07:20 | 305 | 356 |  | EXT | Эквивалент потери металла 12%. |  | (c)
32609.214 | 0 | -0.018 | -11.405 | -11.423 | -965 | -689 | -779 | 593 |  | 2974 | Нарушение формы кольцевого шва | GWAN |  | 09:51 | 10:35 | 10:21 | 0 | 372 |  | EXT | Нарушение формы кольцевого шва |  | (c)
32631.834 | 0 | -0.04 | -11.385 | -11.425 | 528 | 641 | 684 | 528 |  | 2976 | Нарушение формы кольцевого шва | GWAN |  | 01:40 | 01:58 | 02:05 | 0 | 313 |  | EXT | Нарушение формы кольцевого шва |  | (c)
32631.834 | 0 | -0.054 | -11.385 | -11.439 | -674 | -274 | -428 | 181 |  | 2976 | Нарушение формы кольцевого шва | GWAN |  | 10:26 | 11:30 | 11:05 | 0 | 493 |  | EXT | Нарушение формы кольцевого шва |  | (c)
32646.432 | 3.213 | 3.142 | -7.867 | -7.938 | 1206 | 1431 | 1413 | 611 | 3142 | 2977 |  | CORR | GENE | 05:33 | 06:10 | 06:07 | 102 | 414 | 10 | EXT |  | 0.89 | (c)
32653.651 | 10.432 | 10.263 | -0.648 | -0.817 | 864 | 1277 | 1368 | 359 | 488 | 2977 |  | CORR | GENE | 04:38 | 05:45 | 05:59 | 329 | 1008 | 11 | EXT |  | 0.93 | (c)
32654.299 | 0 | 0 | -11.435 | -11.435 | -1842 | -1697 | -1710 | 389 | 0 | 2978 | Смещение кромок | GWAN |  | 04:45 | 05:08 | 05:06 | 0 | 262 | 21 | EXT | Смещение кромок Наружу Величина смещения - 3.3 мм. |  | (c)
32677.234 | 0.35 | 0.337 | -10.885 | -10.898 | -1224 | -1157 | -1176 | 1007 | 337 | 2980 |  | GOUG | CIGR | 06:40 | 06:51 | 06:48 | 20 | 96 | 13 | EXT | Задир. |  | (c)
32686.713 | 9.829 | 8.797 | -1.406 | -2.438 | 2228 | -2149 | -2191 | 0 | 1121 | 2980 |  | CORR | GENE | 03:57 | 04:11 | 04:04 | 1317 | 84 | 10 | EXT |  | 0.96 | (c)
32700.478 | 1.159 | 1.06 | -10.256 | -10.355 | 635 | 889 | 875 | 635 | 1060 | 2982 |  | DENT | GENE | 02:18 | 02:59 | 02:57 | 259 | 481 | 0.5 | N/A | Глубина вмятины: 7 мм (0,5%). Линейка: 26 см в (106 см; 02:59 ч:мин) |  | (c)
32703.296 | 3.977 | 3.894 | -7.438 | -7.521 | 2062 | 2156 | -2056 | 0 | 3894 | 2982 |  | CORR | GENE | 06:09 | 06:24 | 07:04 | 133 | 686 | 10 | EXT |  | 0.9 | (c)
32703.623 | 4.304 | 4.198 | -7.111 | -7.217 | 1825 | 1964 | 2185 | 0 | 4198 | 2982 |  | CORR | GENE | 05:31 | 05:53 | 06:29 | 171 | 721 | 10 | EXT |  | 0.9 | (c)
32710.734 | 0 | 0 | -9.34 | -9.34 | 1766 | 1907 | 1924 | 149 | 0 | 2983 | Смещение кромок | GWAN |  | 04:34 | 04:57 | 04:59 | 0 | 316 | 20 | EXT | Смещение кромок Наружу Величина смещения - 3.2 мм. |  | (c)
32710.734 | 0 | 0 | -9.34 | -9.34 | -2119 | -1645 | -1523 | 112 | 0 | 2983 | Смещение кромок | GWAN |  | 06:07 | 07:23 | 07:43 | 0 | 1191 | 19 | EXT | Смещение кромок Наружу Величина смещения - 3 мм. |  | (c)
32742.789 | 0 | -0.044 | -11.335 | -11.379 | -293 | 1046 | 1191 | 0 |  | 2986 | Нарушение формы кольцевого шва | GWAN |  | 09:46 | 01:22 | 13:45 | 0 | 2968 |  | EXT | Нарушение формы кольцевого шва |  | (c)
32742.789 | 0 | -0.035 | -11.335 | -11.37 | -809 | -665 | -632 | 455 |  | 2986 | Нарушение формы кольцевого шва | GWAN |  | 08:22 | 08:45 | 08:51 | 0 | 354 |  | EXT | Нарушение формы кольцевого шва |  | (c)
32754.124 | 0 | 0 | -10.99 | -10.99 | 2201 | -2152 | -2021 | 0 | 0 | 2987 | Смещение кромок | GWAN |  | 08:29 | 08:46 | 09:08 | 0 | 478 | 17 | EXT | Смещение кромок Вовнутрь Величина смещения - 2.6 мм. |  | (c)
32821.844 | 0 | -0.013 | -11.39 | -11.403 | 1282 | 1880 | 1620 | 272 |  | 2994 | Нарушение формы кольцевого шва | GWAN |  | 03:32 | 05:08 | 04:26 | 0 | 676 |  | EXT | Нарушение формы кольцевого шва |  | (c)
32821.844 | 0 | -0.018 | -11.39 | -11.408 | -2017 | -1886 | -1828 | 213 |  | 2994 | Нарушение формы кольцевого шва | GWAN |  | 06:39 | 07:00 | 07:10 | 0 | 378 |  | EXT | Нарушение формы кольцевого шва |  | (c)
32833.234 | 0 | -0.038 | -11.57 | -11.608 | 1203 | 1569 | 1539 | 356 |  | 2995 | Коррозия на шве | GWAN | GENE | 02:58 | 03:57 | 03:52 | 80 | 671 | 19 | EXT | Коррозия на шве |  | (c)
32833.234 | 0 | -0.021 | -11.57 | -11.591 | -1812 | -545 | -1022 | 232 |  | 2995 | Нарушение формы кольцевого шва | GWAN |  | 06:51 | 10:15 | 08:58 | 0 | 1580 |  | EXT | Нарушение формы кольцевого шва |  | (c)
32856.124 | 0 | 0 | -11.305 | -11.305 | -698 | -174 | -387 | 76 | 0 | 2997 | Смещение кромок | GWAN |  | 08:56 | 10:21 | 09:46 | 0 | 623 | 17 | EXT | Смещение кромок Вовнутрь Величина смещения - 2.7 мм. |  | (c)
32890.159 | 0 | 0 | -11.29 | -11.29 | -1401 | -1263 | -1191 | 830 | 0 | 3000 | Смещение кромок | GWAN |  | 07:31 | 07:53 | 08:05 | 0 | 420 | 20 | EXT | Смещение кромок Вовнутрь Величина смещения - 3.1 мм. |  | (c)
32890.159 | 0 | 0 | -11.29 | -11.29 | -1452 | -1074 | -1247 | 778 | 0 | 3000 | Смещение кромок | GWAN |  | 07:23 | 08:24 | 07:56 | 0 | 410 | 17 | EXT | Смещение кромок Вовнутрь Величина смещения - 2.7 мм. |  | (c)
32891.273 | 1.114 | 1.107 | -10.176 | -10.183 | -822 | -811 | -809 | 796 | 1107 | 3000 |  | CORR | PITT | 09:04 | 09:06 | 09:06 | 20 | 25 | 21 | EXT |  | 0.89 | (c)
32894.747 | 4.588 | 4.575 | -6.702 | -6.715 | -900 | -891 | -885 | 870 | 4575 | 3000 |  | CORR | PITT | 08:52 | 08:53 | 08:54 | 21 | 30 | 15 | EXT |  | 0.89 | (c)
32901.449 | 0 | -0.036 | -11.445 | -11.481 | 471 | 541 | 641 | 471 |  | 3001 | Нарушение формы кольцевого шва | GWAN |  | 03:16 | 03:27 | 03:44 | 0 | 341 |  | EXT | Нарушение формы кольцевого шва |  | (c)
32901.449 | 0 | 0 | -11.445 | -11.445 | 1398 | 1711 | 1709 | 210 | 0 | 3001 | Смещение кромок | GWAN |  | 05:46 | 06:36 | 06:36 | 0 | 623 | 19 | EXT | Смещение кромок Наружу Величина смещения - 3 мм. |  | (c)
32909.248 | 7.799 | 7.683 | -3.646 | -3.762 | 15 | 27 | 28 | 15 | 3540 | 3001 |  | LWAN | AXGR | 02:03 | 02:05 | 02:05 | 222 | 26 |  | EXT | Эквивалент потери металла 10%. |  | (c)
32924.25 | 0.101 | 0.081 | -11.374 | -11.394 | -1131 | -873 | -950 | 769 | 81 | 3003 |  | ARTD | GENE | 06:20 | 07:02 | 06:50 | 52 | 362 |  | EXT | Эквивалент потери металла 10%. |  | (c)
32927.879 | 3.73 | 3.309 | -7.745 | -8.166 | 1950 | 2210 | -2212 | 1913 | 3309 | 3003 |  | GOUG | GENE | 02:38 | 03:20 | 03:26 | 476 | 598 | 6 | EXT | Задир. |  | (c)
32935.624 | 0 | 0 | -11.695 | -11.695 | 1286 | 1462 | 1665 | 1286 | 0 | 3004 | Смещение кромок | GWAN |  | 01:05 | 01:33 | 02:06 | 0 | 758 | 20 | EXT | Смещение кромок Наружу Величина смещения - 3.2 мм. |  | (c)
32935.624 | 0 | -0.055 | -11.695 | -11.75 | -1559 | -1266 | -1223 | 886 |  | 3004 | Нарушение формы кольцевого шва | GWAN |  | 05:25 | 06:13 | 06:20 | 0 | 673 |  | EXT | Нарушение формы кольцевого шва |  | (c)
32947.319 | 0 | -0.01 | -11.51 | -11.52 | -1922 | -1602 | -1548 | 308 |  | 3005 | Нарушение формы кольцевого шва | GWAN |  | 09:45 | 10:37 | 10:46 | 0 | 749 |  | EXT | Нарушение формы кольцевого шва |  | (c)
32947.483 | 0.164 | 0.068 | -11.346 | -11.442 | 407 | 419 | 426 | 407 | 68 | 3005 | Металлургический дефект | MIAN | AXGR | 04:01 | 04:03 | 04:04 | 153 | 38 |  | EXT | Металлургический дефект Эквивалент потери металла 10%. |  | (c)
32959.772 | 0.943 | 0.936 | -10.182 | -10.189 | -1552 | -1361 | -1425 | 679 | 936 | 3006 |  | CORR | CIGR | 05:27 | 05:58 | 05:48 | 39 | 253 | 13 | EXT |  | 0.89 | (c)
32969.954 | 0 | 0 | -11.37 | -11.37 | 455 | 1120 | 854 | 455 | 0 | 3007 | Смещение кромок | GWAN |  | 02:22 | 04:10 | 03:27 | 0 | 799 | 20 | EXT | Смещение кромок Наружу Величина смещения - 3.1 мм. Аномалия находится на упругопластическом изгибе: R=591 D, максимальное растяжение на 11.1 час. |  | (c)
32969.954 | 0 | 0 | -11.37 | -11.37 | 1677 | 2050 | 1972 | 0 | 0 | 3007 | Смещение кромок | GWAN |  | 05:40 | 06:40 | 06:27 | 0 | 591 | 15 | EXT | Смещение кромок Наружу Величина смещения - 2.3 мм. Аномалия находится на упругопластическом изгибе: R=591 D, максимальное растяжение на 11.1 час. |  | (c)
32989.788 | 8.464 | 8.459 | -2.736 | -2.741 | -1666 | -1665 | -1652 | 564 | 2715 | 3008 |  | CORR | PITT | 07:14 | 07:14 | 07:16 | 26 | 28 | 16 | EXT |  | 0.89 | (c)
32991.658 | 10.334 | 10.309 | -0.866 | -0.891 | -943 | -629 | -687 | 431 | 858 | 3008 |  | CORR | CIGR | 09:10 | 10:01 | 09:52 | 33 | 512 | 10 | EXT |  | 0.89 | (c)
32992.524 | 0 | 0 | -11.435 | -11.435 | 1455 | 1691 | 1689 | 308 | 0 | 3009 | Смещение кромок | GWAN |  | 05:03 | 05:41 | 05:40 | 0 | 467 | 21 | EXT | Смещение кромок Наружу Величина смещения - 3.4 мм. |  | (c)
32992.524 | 0 | -0.05 | -11.435 | -11.485 | 1933 | -1896 | -2084 | 0 |  | 3009 | Нарушение формы кольцевого шва | GWAN |  | 06:20 | 08:02 | 07:31 | 0 | 889 |  | EXT | Нарушение формы кольцевого шва |  | (c)
32992.524 | 0 | -0.046 | -11.435 | -11.481 | -1395 | -673 | -690 | 16 |  | 3009 | Нарушение формы кольцевого шва | GWAN |  | 09:23 | 11:19 | 11:16 | 0 | 1411 |  | EXT | Нарушение формы кольцевого шва |  | (c)
33003.959 | 0 | 0 | -11.145 | -11.145 | -1624 | -1463 | -1417 | 607 | 0 | 3010 | Смещение кромок | GWAN |  | 09:04 | 09:30 | 09:38 | 0 | 413 | 18 | EXT | Смещение кромок Вовнутрь Величина смещения - 2.8 мм. |  | (c)
33015.104 | 0 | 0 | -11.285 | -11.285 | 742 | 930 | 880 | 742 | 0 | 3011 | Смещение кромок | GWAN |  | 03:57 | 04:27 | 04:19 | 0 | 276 | 18 | EXT | Смещение кромок Вовнутрь Величина смещения - 2.8 мм. Аномалия находится на упругопластическом изгибе: R=796 D, максимальное растяжение на 6.8 час. |  | (c)
33015.104 | 0 | 0 | -11.285 | -11.285 | 1181 | 1491 | 1594 | 225 | 0 | 3011 | Смещение кромок | GWAN |  | 05:08 | 05:58 | 06:14 | 0 | 824 | 18 | EXT | Смещение кромок Вовнутрь Величина смещения - 2.8 мм. Аномалия находится на упругопластическом изгибе: R=796 D, максимальное растяжение на 6.8 час. |  | (c)
33026.318 | 11.214 | 10.931 | -0.071 | -0.354 | -2185 | -2036 | -2042 | 46 | 34 | 3011 |  | ARTD | GENE | 08:05 | 08:29 | 08:28 | 320 | 286 |  | EXT | Эквивалент потери металла 14%. Аномалия находится на упругопластическом изгибе: R=535 D, максимальное растяжение на 6.2 час. |  | (c)
33037.694 | 0 | -0.025 | -11.4 | -11.425 | -744 | -527 | -593 | 441 |  | 3013 | Нарушение формы кольцевого шва | GWAN |  | 08:18 | 08:53 | 08:43 | 0 | 303 |  | EXT | Нарушение формы кольцевого шва Аномалия находится на упругопластическом изгибе: R=489 D, максимальное растяжение на 6.7 час. |  | (c)
33057.961 | 8.867 | 8.843 | -2.613 | -2.637 | 1842 | 1908 | 1919 | 234 | 2594 | 3014 |  | ARTD | CIGR | 01:59 | 02:10 | 02:12 | 43 | 155 |  | EXT | Эквивалент потери металла 12%. Аномалия находится на отводе. |  | (c)
33058.842 | 9.748 | 9.672 | -1.732 | -1.808 | -234 | -177 | -180 | 126 | 1685 | 3014 |  | DENT | GENE | 08:24 | 08:33 | 08:33 | 123 | 108 | 0.5 | N/A | Глубина вмятины: 7 мм (0,5%). Линейка: 12 см в (967 см; 08:33 ч:мин) Аномалия находится на отводе. Аномалия находится вблизи продольного шва. |  | (c)
33065.697 | 5.123 | 5.117 | -6.402 | -6.408 | 1060 | 1144 | 1125 | 1041 | 5117 | 3015 |  | CORR | CIGR | 02:31 | 02:45 | 02:42 | 29 | 129 | 14 | EXT |  | 0.89 | (c)
33066.203 | 5.629 | 5.627 | -5.896 | -5.898 | 1725 | 1927 | 1844 | 268 | 5627 | 3015 |  | CORR | CIGR | 04:19 | 04:51 | 04:38 | 27 | 237 | 10 | EXT |  | 0.89 | (c)
33072.099 | 0 | 0 | -11.415 | -11.415 | -183 | -94 | 44 | 183 | 0 | 3016 | Смещение кромок | GWAN |  | 11:49 | 00:03 | 12:25 | 0 | 454 | 19 | EXT | Смещение кромок Наружу Величина смещения - 3 мм. |  | (c)
33072.099 | 0 | 0 | -11.415 | -11.415 | -1074 | -550 | -696 | 317 | 0 | 3016 | Смещение кромок | GWAN |  | 09:25 | 10:50 | 10:26 | 0 | 756 | 20 | EXT | Смещение кромок Наружу Величина смещения - 3.1 мм. |  | (c)
33072.146 | 0.047 | 0.022 | -11.368 | -11.393 | 766 | 928 | 901 | 766 | 22 | 3016 |  | ARTD | GENE | 02:22 | 02:48 | 02:44 | 94 | 270 |  | EXT | Эквивалент потери металла 10%. |  | (c)
33083.514 | 0 | 0 | -11.26 | -11.26 | 472 | 695 | 887 | 472 | 0 | 3017 | Смещение кромок | GWAN |  | 00:22 | 00:58 | 01:29 | 0 | 830 | 16 | EXT | Смещение кромок Вовнутрь Величина смещения - 2.5 мм. |  | (c)
33083.514 | 0 | 0 | -11.26 | -11.26 | 1658 | 1990 | 1888 | 113 | 0 | 3017 | Смещение кромок | GWAN |  | 03:34 | 04:27 | 04:11 | 0 | 459 | 15 | EXT | Смещение кромок Наружу Величина смещения - 2.3 мм. |  | (c)
33083.514 | 0 | -0.016 | -11.26 | -11.276 | -1985 | -1211 | -1547 | 246 |  | 3017 | Нарушение формы кольцевого шва | GWAN |  | 05:46 | 07:51 | 06:57 | 0 | 877 |  | EXT | Нарушение формы кольцевого шва |  | (c)
33083.514 | 0 | -0.03 | -11.26 | -11.29 | -620 | -259 | -408 | 196 |  | 3017 | Нарушение формы кольцевого шва | GWAN |  | 09:26 | 10:24 | 10:00 | 0 | 424 |  | EXT | Нарушение формы кольцевого шва |  | (c)
33094.774 | 0 | 0 | -11.395 | -11.395 | 710 | 963 | 1097 | 710 | 0 | 3018 | Смещение кромок | GWAN |  | 11:25 | 00:06 | 12:27 | 0 | 775 | 18 | EXT | Смещение кромок Вовнутрь Величина смещения - 2.8 мм. |  | (c)
33094.774 | 0 | 0 | -11.395 | -11.395 | -2176 | -1733 | -1893 | 55 | 0 | 3018 | Смещение кромок | GWAN |  | 03:39 | 04:51 | 04:25 | 0 | 566 | 21 | EXT | Смещение кромок Наружу Величина смещения - 3.2 мм. |  | (c)
33094.774 | 0 | 0 | -11.395 | -11.395 | -1075 | -940 | -887 | 700 | 0 | 3018 | Смещение кромок | GWAN |  | 06:37 | 06:59 | 07:07 | 0 | 375 | 19 | EXT | Смещение кромок Наружу Величина смещения - 3 мм. |  | (c)
33112.467 | 6.298 | 6.284 | -5.147 | -5.161 | 240 | 325 | 308 | 240 | 5124 | 3019 |  | CORR | CIGR | 03:23 | 03:37 | 03:34 | 37 | 136 | 11 | EXT |  | 0.89 | (c)
33117.614 | 0 | 0 | -11.51 | -11.51 | 1604 | 2009 | 1867 | 100 | 0 | 3020а | Смещение кромок | GWAN |  | 03:26 | 04:31 | 04:08 | 0 | 526 | 16 | EXT | Смещение кромок Толщины: 15,7 / 16,5 мм Вовнутрь Величина смещения - 2.5 мм. |  | (c)
33137.787 | 8.663 | 7.862 | -2.802 | -3.603 | -2215 | -2206 | -2204 | 16 | 2440 | 3021 |  | LWAN | AXGR | 07:04 | 07:05 | 07:05 | 1163 | 22 |  | EXT | Эквивалент потери металла 10%. |  | (c)
33149.636 | 9.047 | 9.03 | -2.513 | -2.53 | -1876 | -1791 | -1833 | 1791 | 2504 | 3022 |  | CORR | CIGR | 07:16 | 07:29 | 07:22 | 26 | 85 | 10 | EXT |  | 0.89 | (c)
33151.463 | 10.874 | 10.864 | -0.686 | -0.696 | -2002 | -1894 | -1948 | 1894 | 675 | 3022 |  | CORR | CIGR | 06:55 | 07:13 | 07:04 | 21 | 108 | 12 | EXT |  | 0.89 | (c)
33196.459 | 0 | -0.076 | -11.425 | -11.501 | -1233 | -697 | -904 | 575 |  | 3027 | Нарушение формы кольцевого шва | GWAN |  | 11:09 | 00:36 | 12:02 | 0 | 659 |  | EXT | Нарушение формы кольцевого шва |  | (c)
33196.459 | 0 | -0.04 | -11.425 | -11.465 | 1299 | 1488 | 1474 | 582 |  | 3027 | Нарушение формы кольцевого шва | GWAN |  | 05:58 | 06:28 | 06:26 | 0 | 350 |  | EXT | Нарушение формы кольцевого шва |  | (c)
33207.884 | 0 | 0 | -11.27 | -11.27 | 1451 | 1780 | 1703 | 275 | 0 | 3028 | Смещение кромок | GWAN |  | 01:08 | 02:01 | 01:49 | 0 | 505 | 29 | EXT | Смещение кромок Наружу Аномалия находится на отводе. Величина смещения - 4.6 мм. |  | (c)
33207.884 | 0 | 0 | -11.27 | -11.27 | 2224 | -911 | -1332 | 0 | 0 | 3028 | Смещение кромок | GWAN |  | 03:13 | 06:47 | 05:39 | 0 | 1809 | 22 | EXT | Смещение кромок Наружу Аномалия находится на отводе. Величина смещения - 3.4 мм. |  | (c)
33215.404 | 7.52 | 7.502 | -3.75 | -3.768 | -1207 | -1117 | -1110 | 1014 | 3726 | 3028 |  | CORR | CIGR | 05:59 | 06:14 | 06:15 | 42 | 193 | 10 | EXT | Аномалия находится на отводе. | 0.89 | (c)
33219.154 | 0 | -0.037 | -11.635 | -11.672 | -862 | -396 | -365 | 0 |  | 3029 | Нарушение формы кольцевого шва | GWAN |  | 04:29 | 05:44 | 05:49 | 0 | 994 |  | EXT | Нарушение формы кольцевого шва Аномалия находится на отводе. |  | (c)
33221.67 | 2.516 | 2.496 | -9.119 | -9.139 | -249 | -171 | -161 | 73 | 2496 | 3029 |  | CORR | CIGR | 06:08 | 06:21 | 06:22 | 44 | 176 | 10 | EXT |  | 0.89 | (c)
33242.379 | 0 | 0 | -11.385 | -11.385 | -188 | 129 | 86 | 0 | 0 | 3031 | Смещение кромок | GWAN |  | 03:22 | 04:13 | 04:06 | 0 | 547 | 18 | EXT | Смещение кромок Наружу Величина смещения - 2.8 мм. |  | (c)
33251.676 | 9.297 | 9.284 | -2.088 | -2.101 | 1538 | 1625 | 1592 | 1538 | 2064 | 3031 |  | GOUG | CIGR | 08:01 | 08:15 | 08:10 | 37 | 109 | 14 | EXT | Задир. |  | (c)
33266.581 | 1.277 | 1.257 | -8.366 | -8.386 | -1266 | -1196 | -1212 | 965 | 1257 | 3033аа |  | CORR | CIGR | 11:09 | 11:20 | 11:18 | 28 | 108 | 10 | EXT |  | 0.89 | (c)
33286.831 | 0 | 0 | -9.603 | -9.603 | -226 | 102 | 59 | 0 | 0 | 3035а | Смещение кромок | GWAN |  | 09:18 | 10:11 | 10:04 | 0 | 570 | 20 | EXT | Смещение кромок Толщины: 16,5 / 15,7 мм Вовнутрь Величина смещения - 3.1 мм. |  | (c)
33286.923 | 0.092 | 0.064 | -9.511 | -9.539 | 1214 | 1255 | 1274 | 896 | 64 | 3035а |  | CORR | GENE | 01:10 | 01:17 | 01:20 | 52 | 120 | 14 | EXT |  | 0.89 | (c)
33290.339 | 3.508 | 3.492 | -6.095 | -6.111 | -765 | -681 | -687 | 610 | 3492 | 3035а |  | CORR | CIGR | 07:51 | 08:05 | 08:04 | 37 | 154 | 10 | EXT |  | 0.89 | (c)
33296.434 | 0 | -0.064 | -11.295 | -11.359 | -227 | -195 | 7 | 0 |  | 3035б | Нарушение формы кольцевого шва | GWAN |  | 08:30 | 08:36 | 09:08 | 0 | 468 |  | EXT | Нарушение формы кольцевого шва Аномалия находится на отводе. |  | (c)
33296.434 | 0 | 0 | -11.295 | -11.295 | 583 | 957 | 799 | 583 | 0 | 3035б | Смещение кромок | GWAN |  | 10:41 | 11:42 | 11:16 | 0 | 432 | 16 | EXT | Смещение кромок Вовнутрь Аномалия находится на отводе. Величина смещения - 2.5 мм. |  | (c)
33322.723 | 3.434 | 3.331 | -7.626 | -7.729 | -1871 | -1851 | -1854 | 360 | 3331 | 3038 |  | CORR | AXGR | 04:14 | 04:17 | 04:16 | 489 | 33 | 13 | EXT | Аномалия находится на отводе. | 0.95 | (c)
33323.278 | 3.989 | 3.125 | -7.071 | -7.935 | -1 | 153 | 86 | 0 | 3125 | 3038 |  | CORR | GENE | 09:15 | 09:40 | 09:29 | 1019 | 174 | 13 | EXT | Аномалия находится на отводе. | 0.98 | (c)
33323.631 | 4.342 | 4.301 | -6.718 | -6.759 | -2199 | -2141 | -2106 | 31 | 4301 | 3038 |  | CORR | GENE | 03:21 | 03:30 | 03:36 | 82 | 187 | 11 | EXT | Аномалия находится на отводе. | 0.89 | (c)
33324.163 | 4.874 | 4.845 | -6.186 | -6.215 | -2186 | -2147 | -2095 | 44 | 4845 | 3038 |  | CORR | GENE | 03:23 | 03:29 | 03:37 | 58 | 183 | 11 | EXT | Аномалия находится на отводе. | 0.89 | (c)
33324.647 | 5.358 | 4.17 | -5.702 | -6.89 | -1883 | -1870 | -1868 | 348 | 4170 | 3038 |  | CORR | AXGR | 04:12 | 04:14 | 04:14 | 1363 | 29 | 12 | EXT | Аномалия находится на отводе. | 0.98 | (c)
33325.057 | 5.768 | 5.63 | -5.292 | -5.43 | -2099 | -1826 | -1903 | 131 | 4705 | 3038 |  | CORR | GENE | 03:37 | 04:21 | 04:08 | 725 | 393 | 13 | EXT | Аномалия находится на отводе. | 0.97 | (c)
33325.577 | 6.288 | 6.273 | -4.772 | -4.787 | -236 | -90 | -132 | 27 | 4754 | 3038 |  | CORR | CIGR | 08:37 | 09:01 | 08:54 | 33 | 209 | 10 | EXT | Аномалия находится на отводе. | 0.89 | (c)
33325.666 | 6.377 | 5.985 | -4.683 | -5.075 | -20 | 5 | -2 | 0 | 4197 | 3038 |  | CORR | AXGR | 09:12 | 09:16 | 09:15 | 878 | 37 | 12 | EXT | Аномалия находится на отводе. | 0.97 | (c)
33325.751 | 6.462 | 6.433 | -4.598 | -4.627 | -1932 | -1846 | -1850 | 298 | 4047 | 3038 |  | CORR | GENE | 04:04 | 04:18 | 04:17 | 580 | 164 | 13 | EXT | Аномалия находится на отводе. | 0.96 | (c)
33330.349 | 0 | 0 | -11.335 | -11.335 | 1122 | 1598 | 1454 | 1122 | 0 | 3039 | Смещение кромок | GWAN |  | 00:42 | 01:59 | 01:36 | 0 | 664 | 18 | EXT | Смещение кромок Вовнутрь Аномалия находится на отводе. Величина смещения - 2.8 мм. |  | (c)
33330.349 | 0 | -0.022 | -11.335 | -11.357 | -1963 | -1726 | -1737 | 1510 |  | 3039 | Нарушение формы кольцевого шва | GWAN |  | 04:24 | 05:03 | 05:01 | 0 | 453 |  | EXT | Нарушение формы кольцевого шва Аномалия находится на отводе. |  | (c)
33330.656 | 0.307 | 0.235 | -11.028 | -11.1 | -2004 | -1696 | -1539 | 1073 | 235 | 3039 |  | CORR | GENE | 04:18 | 05:08 | 05:33 | 155 | 931 | 10 | EXT |  | 0.9 | (c)
33331.088 | 0.739 | 0.705 | -10.596 | -10.63 | -1998 | -1711 | -1810 | 1622 | 705 | 3039 |  | CORR | GENE | 04:19 | 05:05 | 04:49 | 73 | 376 | 10 | EXT |  | 0.89 | (c)
33337.533 | 7.184 | 7.04 | -4.151 | -4.295 | -749 | -551 | -545 | 340 | 3964 | 3039 |  | ARTD | GENE | 07:40 | 08:12 | 08:13 | 331 | 409 |  | EXT | Эквивалент потери металла 11%. |  | (c)
33341.684 | 0 | 0 | -11.485 | -11.485 | -1221 | -1003 | -998 | 775 | 0 | 3040 | Смещение кромок | GWAN |  | 02:30 | 03:05 | 03:06 | 0 | 446 | 17 | EXT | Смещение кромок Вовнутрь Величина смещения - 2.6 мм. |  | (c)
33341.684 | 0 | 0 | -11.485 | -11.485 | 1184 | 1429 | 1411 | 1184 | 0 | 3040 | Смещение кромок | GWAN |  | 08:58 | 09:37 | 09:35 | 0 | 455 | 18 | EXT | Смещение кромок Вовнутрь Величина смещения - 2.8 мм. |  | (c)
33345.177 | 3.493 | 3.183 | -7.992 | -8.302 | 1520 | 1533 | 1538 | 1520 | 3183 | 3040 |  | CORR | AXGR | 09:52 | 09:54 | 09:55 | 827 | 37 | 11 | EXT |  | 0.96 | (c)
33353.169 | 0 | 0 | -11.61 | -11.61 | 31 | 753 | 436 | 31 | 0 | 3041 | Смещение кромок | GWAN |  | 03:58 | 05:54 | 05:03 | 0 | 810 | 19 | EXT | Смещение кромок Вовнутрь Величина смещения - 3 мм. |  | (c)
33359.961 | 6.792 | 6.779 | -4.818 | -4.831 | 883 | 920 | 925 | 883 | 4803 | 3041 |  | CORR | CIGR | 06:15 | 06:21 | 06:22 | 28 | 84 | 10 | EXT |  | 0.89 | (c)
33364.779 | 0 | 0 | -11.265 | -11.265 | 1060 | 1292 | 1335 | 1060 | 0 | 3042 | Смещение кромок | GWAN |  | 00:30 | 01:07 | 01:14 | 0 | 550 | 23 | EXT | Смещение кромок Наружу Аномалия находится на отводе. Величина смещения - 3.7 мм. |  | (c)
33387.479 | 0 | 0 | -11.599 | -11.599 | 1766 | 1841 | 2224 | 0 | 0 | 3044а |  | GWAN |  | 02:38 | 02:50 | 03:51 | 0 | 916 |  | EXT | Место ремонта. Аномалия находится на отводе. |  | (c)
33387.479 | 0 | 0 | -11.599 | -11.599 | -1527 | -1297 | -1332 | 703 | 0 | 3044а |  | GWAN |  | 05:46 | 06:23 | 06:18 | 0 | 390 |  | EXT | Место ремонта. Смещение кромок. Аномалия находится на отводе. Величина смещения - 5.2 мм. |  | (c)
33387.479 | 0 | -0.065 | -11.599 | -11.664 | -1032 | -482 | -563 | 94 |  | 3044а | Вышлифовка на шве | GWAN | GENE | 07:06 | 08:35 | 08:22 | 129 | 939 | 20 | EXT | Вышлифовка на шве Место ремонта. Аномалия находится на отводе. |  | (c)
33395.251 | 7.772 | 7.712 | -3.827 | -3.887 | 1652 | 1953 | 1866 | 151 | 3587 | 3044а |  | GOUG | GENE | 02:19 | 03:08 | 02:54 | 300 | 428 | 7 | EXT | Задир. |  | (c)
33399.078 | 0 | 0 | -11.448 | -11.448 | -684 | -553 | -538 | 392 | 0 | 3045а | Смещение кромок | GWAN |  | 00:34 | 00:55 | 00:58 | 0 | 291 | 20 | EXT | Смещение кромок Вовнутрь Величина смещения - 3.1 мм. |  | (c)
33422.135 | 0 | 0 | -10.935 | -10.935 | -38 | 240 | 199 | 0 | 0 | 3047а | Смещение кромок | GWAN |  | 09:01 | 09:46 | 09:39 | 0 | 474 | 16 | EXT | Смещение кромок Вовнутрь Величина смещения - 2.6 мм. |  | (c)
33424.673 | 2.538 | 2.471 | -8.397 | -8.464 | -798 | -643 | -702 | 607 | 2471 | 3047а |  | CORR | GENE | 06:59 | 07:24 | 07:14 | 156 | 191 | 13 | EXT |  | 0.9 | (c)
33429.562 | 7.427 | 7.333 | -3.508 | -3.602 | -564 | -429 | -466 | 368 | 3462 | 3047а |  | CORR | GENE | 07:36 | 07:58 | 07:52 | 140 | 196 | 11 | EXT |  | 0.9 | (c)
33433.07 | 0 | -0.019 | -11.619 | -11.638 | 601 | 1560 | 1172 | 488 |  | 3048а | Нарушение формы кольцевого шва | GWAN |  | 00:39 | 03:14 | 02:11 | 0 | 1142 |  | EXT | Нарушение формы кольцевого шва |  | (c)
33456.323 | 0 | -0.031 | -11.645 | -11.676 | -856 | -384 | -616 | 376 |  | 3050а | Нарушение формы кольцевого шва | GWAN |  | 00:18 | 01:34 | 00:57 | 0 | 480 |  | EXT | Нарушение формы кольцевого шва |  | (c)
33456.323 | 0 | -0.028 | -11.645 | -11.673 | 724 | 895 | 1107 | 724 |  | 3050а | Нарушение формы кольцевого шва | GWAN |  | 04:33 | 05:01 | 05:35 | 0 | 767 |  | EXT | Нарушение формы кольцевого шва |  | (c)
33467.968 | 0 | -0.038 | -11.619 | -11.657 | 1029 | 1511 | 1328 | 603 |  | 3051а | Нарушение формы кольцевого шва | GWAN |  | 00:60 | 02:18 | 01:48 | 0 | 598 |  | EXT | Нарушение формы кольцевого шва |  | (c)
33543.659 | 0 | -0.039 | -11.44 | -11.479 | -1109 | -46 | -258 | 593 |  | 3058 | Нарушение формы кольцевого шва | GWAN |  | 09:52 | 00:44 | 12:09 | 0 | 1702 |  | EXT | Нарушение формы кольцевого шва Аномалия находится на отводе. |  | (c)
33545.852 | 2.193 | 2.023 | -9.247 | -9.417 | 734 | 834 | 823 | 734 | 2023 | 3058 |  | ARTD | GENE | 02:49 | 03:06 | 03:04 | 288 | 178 |  | EXT | Эквивалент потери металла 18%. Аномалия находится на отводе. |  | (c)
33549.575 | 5.916 | 5.845 | -5.524 | -5.595 | 663 | 779 | 801 | 663 | 5360 | 3058 |  | ARTD | GENE | 02:38 | 02:57 | 03:00 | 235 | 277 |  | EXT | Эквивалент потери металла 16%. Аномалия находится на отводе. |  | (c)
33555.099 | 0 | -0.022 | -11.485 | -11.507 | 1024 | 1174 | 1459 | 337 |  | 3059 | Нарушение формы кольцевого шва | GWAN |  | 02:46 | 03:10 | 03:56 | 0 | 870 |  | EXT | Нарушение формы кольцевого шва Аномалия находится на отводе. |  | (c)
33555.099 | 0 | -0.025 | -11.485 | -11.51 | -1958 | -1590 | -1683 | 272 |  | 3059 | Нарушение формы кольцевого шва | GWAN |  | 06:44 | 07:44 | 07:29 | 0 | 550 |  | EXT | Нарушение формы кольцевого шва Аномалия находится на отводе. |  | (c)
33555.612 | 0.513 | 0.386 | -10.972 | -11.099 | 1007 | 1152 | 1338 | 562 | 386 | 3059 |  | CORR | GENE | 02:43 | 03:06 | 03:36 | 174 | 661 | 10 | EXT |  | 0.9 | (c)
33560.865 | 5.766 | 5.604 | -5.719 | -5.881 | -997 | -956 | -954 | 911 | 5571 | 3059 |  | CORR | GENE | 09:19 | 09:26 | 09:26 | 310 | 86 | 10 | EXT |  | 0.92 | (c)
33561.013 | 5.914 | 5.906 | -5.571 | -5.579 | -1650 | -1531 | -1524 | 580 | 5522 | 3059 |  | CORR | GENE | 07:34 | 07:53 | 07:54 | 57 | 252 | 14 | EXT |  | 0.89 | (c)
33561.153 | 6.054 | 5.93 | -5.431 | -5.555 | 1899 | 1918 | 1921 | 288 | 5287 | 3059 |  | CORR | AXGR | 05:07 | 05:10 | 05:10 | 268 | 43 | 10 | EXT |  | 0.91 | (c)
33575.739 | 9.155 | 9.091 | -2.24 | -2.304 | 575 | 771 | 717 | 575 | 2141 | 3060 |  | CORR | GENE | 03:02 | 03:33 | 03:25 | 163 | 283 | 14 | EXT |  | 0.91 | (c)
33577.979 | 0 | -0.032 | -11.4 | -11.432 | 892 | 1247 | 1087 | 892 |  | 3061 | Нарушение формы кольцевого шва | GWAN |  | 02:01 | 02:58 | 02:33 | 0 | 390 |  | EXT | Нарушение формы кольцевого шва |  | (c)
33577.979 | 0 | -0.016 | -11.4 | -11.416 | 1876 | -2092 | -2196 | 0 |  | 3061 | Нарушение формы кольцевого шва | GWAN |  | 04:40 | 05:60 | 05:43 | 0 | 779 |  | EXT | Нарушение формы кольцевого шва |  | (c)
33583.273 | 5.294 | 5.174 | -6.106 | -6.226 | 1745 | 1925 | 1883 | 210 | 5174 | 3061 |  | ARTD | GENE | 04:19 | 04:48 | 04:41 | 222 | 275 |  | EXT | Эквивалент потери металла 11%. |  | (c)
33587.886 | 9.907 | 9.332 | -1.493 | -2.068 | 1598 | 1650 | 1688 | 453 | 1440 | 3061 |  | CORR | GENE | 03:55 | 04:04 | 04:10 | 628 | 180 | 10 | EXT |  | 0.95 | (c)
33589.278 | 11.299 | 11.217 | -0.101 | -0.183 | -1466 | -1309 | -1228 | 764 | 101 | 3061 |  | CORR | GENE | 07:41 | 08:06 | 08:19 | 82 | 477 | 10 | EXT |  | 0.89 | (c)
33589.709 | 0.33 | 0.242 | -10.43 | -10.518 | 1977 | 2044 | 2054 | 99 | 242 | 3062 |  | ARTD | GENE | 04:02 | 04:13 | 04:15 | 289 | 155 |  | EXT | Эквивалент потери металла 12%. |  | (c)
33598.307 | 8.928 | 8.914 | -1.832 | -1.846 | -2083 | -1931 | -1976 | 147 | 1805 | 3062 |  | CORR | CIGR | 05:07 | 05:32 | 05:24 | 41 | 215 | 10 | EXT |  | 0.89 | (c)
33598.652 | 9.273 | 9.208 | -1.487 | -1.552 | -2097 | -2007 | -1898 | 133 | 1478 | 3062 |  | CORR | GENE | 05:05 | 05:19 | 05:37 | 74 | 398 | 10 | EXT |  | 0.89 | (c)
33619.894 | 8.61 | 8.598 | -2.65 | -2.662 | 860 | 1007 | 955 | 860 | 2632 | 3064 |  | CORR | CIGR | 06:05 | 06:28 | 06:20 | 30 | 191 | 10 | EXT |  | 0.89 | (c)
33622.544 | 0 | 0 | -11.09 | -11.09 | 1893 | 2001 | 2082 | 1893 | 0 | 3065 | Смещение кромок | GWAN |  | 11:43 | 00:01 | 12:14 | 0 | 377 | 26 | EXT | Смещение кромок Вовнутрь Величина смещения - 4.1 мм. |  | (c)
33622.544 | 0 | 0 | -11.09 | -11.09 | -2049 | -1835 | -1831 | 1613 | 0 | 3065 | Смещение кромок | GWAN |  | 01:07 | 01:41 | 01:42 | 0 | 436 | 16 | EXT | Смещение кромок Вовнутрь Величина смещения - 2.5 мм. |  | (c)
33630.535 | 7.991 | 7.972 | -3.099 | -3.118 | -430 | -203 | -267 | 104 | 3077 | 3065 |  | CORR | CIGR | 05:28 | 06:05 | 05:55 | 41 | 326 | 12 | EXT |  | 0.89 | (c)
33638.161 | 4.527 | 4.414 | -6.948 | -7.061 | -1527 | -1367 | -1331 | 704 | 4414 | 3066 |  | DENT | GENE | 05:55 | 06:21 | 06:27 | 317 | 392 | 0.4 | N/A | Глубина вмятины: 5 мм (0,4%). Линейка: 32 см в (441 см; 06:21 ч:мин) |  | (c)
33641.259 | 7.625 | 7.568 | -3.85 | -3.907 | -2108 | -1923 | -1964 | 122 | 3766 | 3066 |  | CORR | GENE | 04:21 | 04:51 | 04:45 | 141 | 289 | 12 | EXT |  | 0.9 | (c)
33645.109 | 0 | -0.024 | -11.157 | -11.181 | 575 | 753 | 773 | 575 |  | 3067а | Нарушение формы кольцевого шва | GWAN |  | 02:04 | 02:33 | 02:36 | 0 | 396 |  | EXT | Нарушение формы кольцевого шва |  | (c)
33645.109 | 0 | 0 | -11.157 | -11.157 | 1470 | 2036 | 1939 | 0 | 0 | 3067а | Смещение кромок | GWAN |  | 04:29 | 06:00 | 05:44 | 0 | 937 | 20 | EXT | Смещение кромок Вовнутрь Величина смещения - 3.2 мм. |  | (c)
33645.109 | 0 | -0.021 | -11.157 | -11.178 | -1652 | -1476 | -1530 | 579 |  | 3067а | Нарушение формы кольцевого шва | GWAN |  | 08:05 | 08:33 | 08:24 | 0 | 243 |  | EXT | Нарушение формы кольцевого шва |  | (c)
33645.109 | 0 | -0.031 | -11.157 | -11.188 | -570 | -429 | -121 | 327 |  | 3067а | Нарушение формы кольцевого шва | GWAN |  | 10:59 | 11:22 | 12:12 | 0 | 897 |  | EXT | Нарушение формы кольцевого шва |  | (c)
33645.741 | 0.632 | 0.092 | -10.525 | -11.065 | 2052 | 2132 | 2123 | 36 | 92 | 3067а |  | CORR | GENE | 06:03 | 06:15 | 06:14 | 806 | 143 | 11 | EXT |  | 0.96 | (c)
33652.903 | 7.794 | 7.767 | -3.363 | -3.39 | -2117 | -2043 | -2063 | 114 | 3355 | 3067а |  | CORR | CIGR | 06:50 | 07:02 | 06:59 | 35 | 108 | 13 | EXT |  | 0.89 | (c)
33667.909 | 0 | -0.029 | -11.375 | -11.404 | -171 | 110 | 723 | 0 |  | 3069 | Нарушение формы кольцевого шва | GWAN |  | 09:10 | 09:55 | 11:34 | 0 | 1787 |  | EXT | Нарушение формы кольцевого шва |  | (c)
33672.275 | 4.366 | 4.278 | -7.009 | -7.097 | -358 | -211 | -224 | 91 | 4278 | 3069 |  | ARTD | GENE | 08:40 | 09:03 | 09:01 | 239 | 266 |  | EXT | Эквивалент потери металла 17%. |  | (c)
33679.284 | 0 | 0 | -11.425 | -11.425 | -619 | -313 | -358 | 97 | 0 | 3070 | Смещение кромок | GWAN |  | 00:00 | 00:50 | 00:42 | 0 | 522 | 18 | EXT | Смещение кромок Наружу Величина смещения - 2.9 мм. |  | (c)
33680.848 | 1.564 | 1.476 | -9.861 | -9.949 | 2095 | 2140 | 2134 | 59 | 1476 | 3070 |  | ARTD | GENE | 07:18 | 07:25 | 07:24 | 144 | 76 |  | EXT | Эквивалент потери металла 15%. |  | (c)
33690.051 | 10.767 | 10.73 | -0.658 | -0.695 | 2205 | -2162 | -2176 | 0 | 647 | 3070 |  | CORR | GENE | 07:36 | 07:51 | 07:49 | 48 | 160 | 13 | EXT |  | 0.89 | (c)
33690.32 | 11.036 | 10.785 | -0.389 | -0.64 | -2150 | -2126 | -2124 | 81 | 263 | 3070 |  | CORR | GENE | 07:53 | 07:57 | 07:57 | 377 | 52 | 11 | EXT |  | 0.93 | (c)
33692.762 | 2.053 | 1.91 | -9.132 | -9.275 | 1568 | 1597 | 1659 | 481 | 1910 | 3071 |  | CORR | GENE | 03:43 | 03:48 | 03:58 | 143 | 182 | 15 | EXT |  | 0.9 | (c)
33713.219 | 0 | -0.016 | -11.155 | -11.171 | 2049 | -1917 | -1869 | 0 |  | 3073 | Нарушение формы кольцевого шва | GWAN |  | 05:11 | 06:31 | 06:39 | 0 | 1086 |  | EXT | Нарушение формы кольцевого шва |  | (c)
33713.219 | 0 | -0.013 | -11.155 | -11.168 | -1002 | -462 | -672 | 343 |  | 3073 | Нарушение формы кольцевого шва | GWAN |  | 08:59 | 10:26 | 09:52 | 0 | 659 |  | EXT | Нарушение формы кольцевого шва |  | (c)
33719.728 | 6.509 | 6.437 | -4.646 | -4.718 | -1185 | -1083 | -1099 | 1014 | 4564 | 3073 |  | CORR | GENE | 08:29 | 08:46 | 08:43 | 154 | 171 | 13 | EXT |  | 0.9 | (c)
33721.404 | 8.185 | 7.649 | -2.97 | -3.506 | -1157 | -1064 | -1058 | 960 | 2908 | 3073 |  | CORR | GENE | 08:34 | 08:49 | 08:50 | 598 | 197 | 11 | EXT |  | 0.95 | (c)
33724.457 | 0.083 | 0.039 | -10.882 | -10.926 | -948 | -58 | -411 | 0 | 39 | 3074 |  | CORR | GENE | 06:50 | 09:14 | 08:17 | 93 | 1075 | 12 | EXT |  | 0.89 | (c)
33731.07 | 6.696 | 6.495 | -4.269 | -4.47 | -444 | -78 | -237 | 30 | 4167 | 3074 |  | CORR | GENE | 08:12 | 09:11 | 08:45 | 303 | 414 | 11 | EXT |  | 0.92 | (c)
33735.339 | 0 | 0 | -11.46 | -11.46 | 766 | 1096 | 985 | 766 | 0 | 3075 | Смещение кромок | GWAN |  | 09:21 | 10:14 | 09:56 | 0 | 437 | 17 | EXT | Смещение кромок Наружу Величина смещения - 2.6 мм. |  | (c)
33770.084 | 0 | 0 | -11.27 | -11.27 | -1292 | -942 | -802 | 312 | 0 | 3078 | Смещение кромок | GWAN |  | 09:19 | 10:15 | 10:38 | 0 | 979 | 23 | EXT | Смещение кромок Вовнутрь Величина смещения - 3.6 мм. |  | (c)
33771.962 | 1.878 | 1.862 | -9.392 | -9.408 | -2074 | -1997 | -1995 | 1915 | 1862 | 3078 |  | CORR | CIGR | 07:13 | 07:25 | 07:26 | 29 | 159 | 10 | EXT |  | 0.89 | (c)
33803.299 | 11.055 | 11.036 | -0.33 | -0.349 | 2093 | 2200 | 2167 | 2093 | 324 | 3080 |  | CORR | CIGR | 06:43 | 07:01 | 06:55 | 25 | 149 | 12 | EXT |  | 0.89 | (c)
33803.696 | 0.067 | 0.033 | -11.488 | -11.522 | -1165 | -415 | -734 | 303 | 33 | 3081 |  | CORR | GENE | 06:08 | 08:10 | 07:18 | 87 | 862 | 10 | EXT |  | 0.89 | (c)
33803.732 | 0.103 | 0.037 | -11.452 | -11.518 | -2133 | -1968 | -1723 | 1312 | 37 | 3081 |  | CORR | GENE | 03:32 | 03:59 | 04:38 | 78 | 821 | 10 | EXT |  | 0.89 | (c)
33813.904 | 10.275 | 10.174 | -1.28 | -1.381 | -202 | -165 | -165 | 129 | 1183 | 3081 |  | ARTD | GENE | 08:44 | 08:50 | 08:50 | 198 | 73 |  | EXT | Эквивалент потери металла 10%. |  | (c)
33815.188 | 0.004 | 0.003 | -10.981 | -10.982 | 902 | 933 | 935 | 902 | 3 | 3082 |  | ARTD | GENE | 06:59 | 07:04 | 07:04 | 171 | 65 |  | EXT | Эквивалент потери металла 10%. |  | (c)
33816.327 | 1.143 | 1.135 | -9.842 | -9.85 | 184 | 304 | 281 | 184 | 1135 | 3082 |  | CORR | CIGR | 05:03 | 05:22 | 05:18 | 26 | 194 | 10 | EXT |  | 0.89 | (c)
33826.169 | 0 | 0 | -11.015 | -11.015 | -851 | -412 | -386 | 0 | 0 | 3083 | Смещение кромок | GWAN |  | 03:39 | 04:50 | 04:54 | 0 | 929 | 18 | EXT | Смещение кромок Наружу Величина смещения - 2.8 мм. |  | (c)
33826.202 | 0.033 | 0.008 | -10.982 | -11.007 | -1445 | -1398 | -1410 | 1375 | 8 | 3083 |  | ARTD | GENE | 02:03 | 02:10 | 02:09 | 520 | 71 |  | EXT | Эквивалент потери металла 10%. |  | (c)
33828.618 | 2.449 | 2.308 | -8.566 | -8.707 | -1478 | -1152 | -1230 | 982 | 2308 | 3083 |  | CORR | GENE | 01:58 | 02:50 | 02:38 | 250 | 496 | 10 | EXT |  | 0.91 | (c)
33831.745 | 5.576 | 5.531 | -5.439 | -5.484 | -1342 | -832 | -1027 | 712 | 5225 | 3083 |  | CORR | GENE | 02:20 | 03:42 | 03:10 | 259 | 630 | 13 | EXT |  | 0.92 | (c)
33835.542 | 9.373 | 9.247 | -1.642 | -1.768 | 115 | 303 | 272 | 115 | 1486 | 3083 |  | DENT | GENE | 06:15 | 06:45 | 06:40 | 282 | 313 | 0.3 | N/A | Глубина вмятины: 4 мм (0,3%). Линейка: 28 см в (925 см; 06:45 ч:мин) Аномалия находится вблизи продольного шва. |  | (c)
33838.123 | 0.939 | 0.895 | -10.406 | -10.45 | 1005 | 1110 | 1119 | 998 | 895 | 3084 |  | ARTD | GENE | 03:22 | 03:39 | 03:40 | 220 | 228 |  | EXT | Эквивалент потери металла 13%. |  | (c)
33843.814 | 6.63 | 6.501 | -4.715 | -4.844 | -37 | 94 | 94 | 0 | 4661 | 3084 |  | ARTD | GENE | 00:33 | 00:55 | 00:55 | 183 | 262 |  | EXT | Эквивалент потери металла 13%. |  | (c)
33848.529 | 0 | -0.029 | -11.265 | -11.294 | 490 | 1763 | 1233 | 254 |  | 3085 | Нарушение формы кольцевого шва | GWAN |  | 01:34 | 04:60 | 03:34 | 0 | 1487 |  | EXT | Нарушение формы кольцевого шва |  | (c)
33848.529 | 0 | -0.002 | -11.265 | -11.267 | -1836 | -1680 | -1525 | 395 | 0 | 3085 | Внутришовный дефект | GWAN |  | 07:19 | 07:44 | 08:09 | 0 | 622 | 15 | MID | Внутришовный дефект |  | (c)
33848.529 | 0 | -0.015 | -11.265 | -11.28 | -732 | -499 | -420 | 108 | 0 | 3085 | Внутришовный дефект | GWAN |  | 10:17 | 10:54 | 11:07 | 0 | 624 | 17 | MID | Внутришовный дефект |  | (c)
33865.399 | 5.605 | 5.544 | -5.605 | -5.666 | -1165 | -1137 | -1141 | 1066 | 5503 | 3086 |  | ARTD | GENE | 07:26 | 07:30 | 07:30 | 163 | 48 |  | EXT | Эквивалент потери металла 10%. |  | (c)
33882.354 | 0 | -0.021 | -11.505 | -11.526 | -1056 | -89 | -549 | 43 |  | 3088 | Нарушение формы кольцевого шва | GWAN |  | 00:52 | 03:28 | 02:14 | 0 | 1013 |  | EXT | Нарушение формы кольцевого шва |  | (c)
33912.445 | 7.221 | 7.206 | -3.819 | -3.834 | -2136 | -2058 | -2056 | 94 | 3755 | 3090 |  | CORR | GENE | 04:03 | 04:15 | 04:16 | 79 | 161 | 11 | EXT |  | 0.89 | (c)
33916.264 | 0 | 0 | -11.45 | -11.45 | 1125 | 1849 | 1499 | 358 | 0 | 3091 | Смещение кромок | GWAN |  | 01:25 | 03:22 | 02:25 | 0 | 747 | 20 | EXT | Смещение кромок Вовнутрь Величина смещения - 3.1 мм. |  | (c)
33916.264 | 0 | -0.008 | -11.45 | -11.458 | -2057 | -796 | -1239 | 174 |  | 3091 | Нарушение формы кольцевого шва | GWAN |  | 04:51 | 08:15 | 07:03 | 0 | 1635 |  | EXT | Нарушение формы кольцевого шва |  | (c)
33916.264 | 0 | -0.018 | -11.45 | -11.468 | -31 | 247 | 286 | 0 |  | 3091 | Нарушение формы кольцевого шва | GWAN |  | 10:18 | 11:03 | 11:10 | 0 | 633 |  | EXT | Нарушение формы кольцевого шва |  | (c)
33927.714 | 0 | 0 | -11.515 | -11.515 | 1181 | 1313 | 1591 | 229 | 0 | 3092 | Смещение кромок | GWAN |  | 04:23 | 04:44 | 05:29 | 0 | 821 | 20 | EXT | Смещение кромок Наружу Величина смещения - 3.1 мм. |  | (c)
33935.989 | 8.275 | 8.167 | -3.24 | -3.348 | 838 | 870 | 874 | 838 | 3085 | 3092 |  | CORR | GENE | 03:27 | 03:33 | 03:33 | 263 | 72 | 11 | EXT |  | 0.92 | (c)
33939.229 | 0 | 0 | -9.955 | -9.955 | 69 | 1166 | 856 | 69 | 0 | 3093 | Смещение кромок | GWAN |  | 01:56 | 04:53 | 04:03 | 0 | 1574 | 21 | EXT | Смещение кромок Вовнутрь Величина смещения - 3.3 мм. |  | (c)
33949.184 | 0 | -0.005 | -11.045 | -11.05 | -1626 | -1265 | -1401 | 604 |  | 3094 | Нарушение формы кольцевого шва | GWAN |  | 05:51 | 06:49 | 06:27 | 0 | 451 |  | EXT | Нарушение формы кольцевого шва |  | (c)
33950.708 | 1.524 | 1.51 | -9.521 | -9.535 | -1095 | -964 | -1007 | 918 | 1510 | 3094 |  | CORR | CIGR | 07:17 | 07:38 | 07:31 | 24 | 177 | 12 | EXT |  | 0.89 | (c)
33954.763 | 5.579 | 5.489 | -5.466 | -5.556 | 1975 | 2125 | 2104 | 0 | 5338 | 3094 |  | ARTD | GENE | 03:32 | 03:57 | 03:53 | 218 | 258 |  | EXT | Эквивалент потери металла 15%. |  | (c)
33960.229 | 0 | 0 | -11.375 | -11.375 | -958 | -658 | -668 | 377 | 0 | 3095 | Смещение кромок | GWAN |  | 11:46 | 00:35 | 12:33 | 0 | 581 | 17 | EXT | Смещение кромок Наружу Величина смещения - 2.7 мм. |  | (c)
33960.229 | 0 | 0 | -11.375 | -11.375 | 1158 | 1732 | 1528 | 332 | 0 | 3095 | Смещение кромок | GWAN |  | 05:28 | 07:00 | 06:27 | 0 | 740 | 16 | EXT | Смещение кромок Наружу Величина смещения - 2.5 мм. |  | (c)
33960.229 | 0 | 0 | -11.375 | -11.375 | -2014 | -1789 | -1782 | 216 | 0 | 3095 | Смещение кромок | GWAN |  | 08:56 | 09:32 | 09:33 | 0 | 464 | 16 | EXT | Смещение кромок Наружу Величина смещения - 2.5 мм. |  | (c)
33966.865 | 6.636 | 6.405 | -4.739 | -4.97 | 1951 | 1983 | 2001 | 180 | 4681 | 3095 |  | CORR | GENE | 07:36 | 07:41 | 07:44 | 289 | 100 | 12 | EXT |  | 0.92 | (c)
33976.41 | 4.806 | 4.591 | -6.124 | -6.339 | 1283 | 1437 | 1446 | 622 | 4591 | 3096 |  | DENT | GENE | 06:10 | 06:35 | 06:36 | 402 | 325 | 0.2 | N/A | Глубина вмятины: 3 мм (0,2%). Линейка: 40 см в (459 см; 06:35 ч:мин) |  | (c)
33982.534 | 0 | -0.021 | -5.17 | -5.191 | 929 | 1151 | 1191 | 777 |  | 3097 | Нарушение формы кольцевого шва | GWAN |  | 00:27 | 01:03 | 01:10 | 0 | 525 |  | EXT | Нарушение формы кольцевого шва |  | (c)
33982.534 | 0 | -0.007 | -5.17 | -5.177 | -1313 | -942 | -1045 | 777 |  | 3097 | Нарушение формы кольцевого шва | GWAN |  | 06:26 | 07:25 | 07:09 | 0 | 536 |  | EXT | Нарушение формы кольцевого шва |  | (c)
33991.938 | 4.234 | 4.182 | -0.921 | -0.973 | -637 | -504 | -530 | 423 | 598 | 3098 |  | GOUG | GENE | 08:15 | 08:37 | 08:32 | 375 | 214 | 7 | EXT | Задир. |  | (c)
33992.093 | 4.389 | 4.293 | -0.766 | -0.862 | 1623 | 1646 | 1649 | 555 | 633 | 3098 |  | CORR | GENE | 02:20 | 02:24 | 02:24 | 229 | 53 | 10 | EXT |  | 0.91 | (c)
33992.633 | 4.929 | 4.665 | -0.226 | -0.49 | 1875 | 1902 | 1907 | 291 | 79 | 3098 |  | ARTD | GENE | 03:01 | 03:05 | 03:06 | 411 | 65 |  | EXT | Эквивалент потери металла 10%. |  | (c)
33997.544 | 4.685 | 4.449 | -6.36 | -6.596 | 2191 | 2207 | 2204 | 14 | 4449 | 3099 |  | LWAN | AXGR | 06:26 | 06:29 | 06:28 | 409 | 25 |  | EXT | Эквивалент потери металла 10%. |  | (c)
34003.904 | 0 | 0 | -11.375 | -11.375 | -1926 | -1535 | -1320 | 305 | 0 | 3100 | Смещение кромок | GWAN |  | 06:38 | 07:42 | 08:16 | 0 | 1211 | 15 | EXT | Смещение кромок Наружу Аномалия находится на отводе. Величина смещения - 2.3 мм. |  | (c)
34010.447 | 6.543 | 6.513 | -4.832 | -4.862 | -822 | -724 | -711 | 600 | 4808 | 3100 |  | CORR | GENE | 09:37 | 09:52 | 09:55 | 54 | 222 | 12 | EXT | Аномалия находится на отводе. | 0.89 | (c)
34015.279 | 0 | 0 | -11.42 | -11.42 | 959 | 1217 | 1143 | 904 | 0 | 3101 | Смещение кромок | GWAN |  | 01:41 | 02:22 | 02:10 | 0 | 368 | 22 | EXT | Смещение кромок Вовнутрь Аномалия находится на отводе. Величина смещения - 3.4 мм. |  | (c)
34015.279 | 0 | 0 | -11.42 | -11.42 | 2154 | -2059 | -2163 | 0 | 0 | 3101 | Смещение кромок | GWAN |  | 04:54 | 05:34 | 05:17 | 0 | 289 | 16 | EXT | Смещение кромок Вовнутрь Аномалия находится на отводе. Величина смещения - 2.5 мм. |  | (c)
34015.279 | 0 | -0.04 | -11.42 | -11.46 | -403 | 7 | 24 | 0 |  | 3101 | Нарушение формы кольцевого шва | GWAN |  | 10:01 | 11:07 | 11:10 | 0 | 854 |  | EXT | Нарушение формы кольцевого шва Аномалия находится на отводе. |  | (c)
34021.314 | 6.035 | 5.987 | -5.385 | -5.433 | -1476 | -1460 | -1464 | 755 | 5219 | 3101 |  | CORR | AXGR | 07:08 | 07:10 | 07:10 | 214 | 23 | 10 | EXT |  | 0.91 | (c)
34021.343 | 6.064 | 5.85 | -5.356 | -5.57 | 1561 | 1619 | 1596 | 600 | 5273 | 3101 |  | CORR | GENE | 03:18 | 03:27 | 03:24 | 297 | 69 | 10 | EXT |  | 0.92 | (c)
34025.124 | 9.845 | 9.813 | -1.575 | -1.607 | -1273 | -1076 | -1165 | 958 | 1456 | 3101 |  | CORR | GENE | 07:41 | 08:12 | 07:58 | 151 | 215 | 10 | EXT |  | 0.9 | (c)
34026.487 | 11.208 | 11.033 | -0.212 | -0.387 | -1393 | -1145 | -1152 | 838 | 39 | 3101 |  | CORR | GENE | 07:21 | 08:01 | 08:00 | 348 | 482 | 14 | EXT |  | 0.94 | (c)
34026.922 | 0.223 | 0.204 | -11.122 | -11.141 | -1782 | -1532 | -1621 | 449 | 204 | 3102 |  | CORR | CIGR | 06:59 | 07:40 | 07:25 | 40 | 321 | 13 | EXT |  | 0.89 | (c)
34028.451 | 1.752 | 1.731 | -9.593 | -9.614 | 1417 | 1511 | 1569 | 509 | 1731 | 3102 |  | CORR | CIGR | 03:36 | 03:51 | 04:00 | 42 | 304 | 10 | EXT |  | 0.89 | (c)
34030.236 | 3.537 | 3.43 | -7.808 | -7.915 | -1577 | -1540 | -1548 | 654 | 3430 | 3102 |  | CORR | GENE | 07:33 | 07:38 | 07:37 | 236 | 57 | 10 | EXT |  | 0.91 | (c)
34031.396 | 4.697 | 4.672 | -6.648 | -6.673 | -1703 | -1582 | -1574 | 528 | 4672 | 3102 |  | CORR | GENE | 07:12 | 07:32 | 07:33 | 56 | 257 | 10 | EXT |  | 0.89 | (c)
34033.146 | 6.447 | 6.41 | -4.898 | -4.935 | -1735 | -1669 | -1625 | 495 | 4873 | 3102 |  | CORR | GENE | 07:07 | 07:18 | 07:25 | 62 | 220 | 11 | EXT |  | 0.89 | (c)
34034.029 | 7.33 | 7.318 | -4.015 | -4.027 | -1924 | -1824 | -1840 | 306 | 3995 | 3102 |  | CORR | CIGR | 06:36 | 06:53 | 06:50 | 32 | 169 | 11 | EXT |  | 0.89 | (c)
34035.149 | 8.45 | 7.704 | -2.895 | -3.641 | -1913 | -1540 | -1649 | 318 | 2738 | 3102 |  | CORR | GENE | 06:38 | 07:38 | 07:21 | 903 | 528 | 13 | EXT |  | 0.98 | (c)
34036.536 | 9.837 | 9.692 | -1.508 | -1.653 | 26 | 39 | 40 | 26 | 1303 | 3102 |  | LWAN | AXGR | 11:51 | 11:53 | 11:54 | 350 | 29 |  | EXT | Эквивалент потери металла 10%. |  | (c)
34038.044 | 0 | -0.05 | -11.26 | -11.31 | -1091 | -452 | -524 | 42 |  | 3103 | Нарушение формы кольцевого шва | GWAN |  | 10:48 | 00:31 | 12:20 | 0 | 1133 |  | EXT | Нарушение формы кольцевого шва |  | (c)
34038.044 | 0 | -0.023 | -11.26 | -11.283 | 511 | 727 | 790 | 511 |  | 3103 | Нарушение формы кольцевого шва | GWAN |  | 03:07 | 03:42 | 03:52 | 0 | 559 |  | EXT | Нарушение формы кольцевого шва |  | (c)
34038.044 | 0 | -0.017 | -11.26 | -11.277 | 1390 | 1524 | 1471 | 679 |  | 3103 | Нарушение формы кольцевого шва | GWAN |  | 05:29 | 05:50 | 05:42 | 0 | 162 |  | EXT | Нарушение формы кольцевого шва |  | (c)
34038.044 | 0 | -0.022 | -11.26 | -11.282 | 2064 | 2230 | -1963 | 0 |  | 3103 | Нарушение формы кольцевого шва | GWAN |  | 07:17 | 07:44 | 08:27 | 0 | 868 |  | EXT | Нарушение формы кольцевого шва |  | (c)
34042.073 | 4.029 | 3.98 | -7.231 | -7.28 | 2171 | -2121 | -2152 | 0 | 3980 | 3103 |  | CORR | GENE | 07:35 | 08:02 | 07:57 | 149 | 276 | 13 | EXT |  | 0.9 | (c)
34045.38 | 7.336 | 7.223 | -3.924 | -4.037 | -2167 | -2086 | -2048 | 63 | 3890 | 3103 |  | CORR | GENE | 07:55 | 08:08 | 08:14 | 147 | 238 | 10 | EXT |  | 0.9 | (c)
34049.304 | 0 | -0.039 | -11.54 | -11.579 | 299 | 525 | 443 | 299 |  | 3104 | Нарушение формы кольцевого шва | GWAN |  | 11:46 | 00:22 | 12:09 | 0 | 287 |  | EXT | Нарушение формы кольцевого шва |  | (c)
34049.304 | 0 | -0.027 | -11.54 | -11.567 | -967 | -653 | -761 | 555 |  | 3104 | Нарушение формы кольцевого шва | GWAN |  | 08:22 | 09:12 | 08:55 | 0 | 412 |  | EXT | Нарушение формы кольцевого шва |  | (c)
34049.787 | 0.483 | 0.468 | -11.057 | -11.072 | -939 | -803 | -820 | 702 | 468 | 3104 |  | CORR | CIGR | 08:26 | 08:48 | 08:45 | 26 | 237 | 11 | EXT |  | 0.89 | (c)
34054.265 | 4.961 | 4.943 | -6.579 | -6.597 | 1284 | 1341 | 1328 | 858 | 4943 | 3104 |  | CORR | CIGR | 02:25 | 02:34 | 02:32 | 34 | 88 | 11 | EXT |  | 0.89 | (c)
34054.703 | 5.399 | 5.391 | -6.141 | -6.149 | 1343 | 1378 | 1381 | 813 | 5391 | 3104 |  | CORR | CIGR | 02:34 | 02:40 | 02:41 | 21 | 75 | 11 | EXT |  | 0.89 | (c)
34054.965 | 5.661 | 5.566 | -5.879 | -5.974 | -1025 | -918 | -923 | 821 | 5566 | 3104 |  | ARTD | GENE | 08:12 | 08:30 | 08:29 | 176 | 203 |  | EXT | Эквивалент потери металла 14%. |  | (c)
34058.114 | 8.81 | 8.789 | -2.73 | -2.751 | 1266 | 1324 | 1339 | 819 | 2709 | 3104 |  | CORR | CIGR | 02:22 | 02:31 | 02:34 | 42 | 145 | 10 | EXT |  | 0.89 | (c)
34060.108 | 10.804 | 10.719 | -0.736 | -0.821 | -69 | 46 | 53 | 0 | 651 | 3104 |  | ARTD | GENE | 10:47 | 11:05 | 11:06 | 170 | 244 |  | EXT | Эквивалент потери металла 18%. |  | (c)
34066.165 | 5.321 | 5.194 | -5.884 | -6.011 | -439 | -315 | -330 | 222 | 5194 | 3105 |  | ARTD | GENE | 08:09 | 08:29 | 08:26 | 170 | 217 |  | EXT | Эквивалент потери металла 14%. |  | (c)
34071.611 | 10.767 | 10.531 | -0.438 | -0.674 | -153 | -13 | -47 | 0 | 299 | 3105 |  | CORR | GENE | 08:55 | 09:17 | 09:12 | 375 | 212 | 14 | EXT |  | 0.95 | (c)
34072.049 | 0 | 0 | -11.35 | -11.35 | 1901 | -2201 | -2215 | 0 | 0 | 3106 | Смещение кромок | GWAN |  | 05:29 | 06:27 | 06:25 | 0 | 690 | 24 | EXT | Смещение кромок Вовнутрь Величина смещения - 3.7 мм. |  | (c)
34076.321 | 4.272 | 4.248 | -7.078 | -7.102 | -1333 | -1201 | -1199 | 897 | 4248 | 3106 |  | CORR | CIGR | 08:47 | 09:08 | 09:09 | 45 | 268 | 10 | EXT |  | 0.89 | (c)
34078.087 | 6.038 | 6.008 | -5.312 | -5.342 | 652 | 740 | 748 | 652 | 5297 | 3106 |  | CORR | CIGR | 02:08 | 02:22 | 02:23 | 45 | 192 | 10 | EXT |  | 0.89 | (c)
34079.598 | 7.549 | 7.529 | -3.801 | -3.821 | 119 | 391 | 498 | 119 | 3790 | 3106 |  | ARTD | CIGR | 00:41 | 01:25 | 01:43 | 31 | 759 |  | EXT | Эквивалент потери металла 11%. |  | (c)
34083.399 | 0 | -0.017 | -11.175 | -11.192 | 1447 | 1903 | 1786 | 105 |  | 3107 | Нарушение формы кольцевого шва | GWAN |  | 03:49 | 05:02 | 04:44 | 0 | 678 |  | EXT | Нарушение формы кольцевого шва |  | (c)
34083.399 | 0 | 0 | -11.175 | -11.175 | -1151 | -587 | -709 | 267 | 0 | 3107 | Смещение кромок | GWAN |  | 08:50 | 10:21 | 10:01 | 0 | 884 | 19 | EXT | Смещение кромок Наружу Величина смещения - 3 мм. |  | (c)
34084.075 | 0.676 | 0.646 | -10.499 | -10.529 | 132 | 323 | 365 | 132 | 646 | 3107 |  | CORR | GENE | 00:17 | 00:48 | 00:54 | 82 | 467 | 11 | EXT |  | 0.89 | (c)
34098.391 | 3.817 | 3.602 | -7.893 | -8.108 | -1076 | -701 | -795 | 513 | 3602 | 3108 |  | CORR | GENE | 11:58 | 00:59 | 12:44 | 314 | 563 | 10 | EXT | Аномалия находится на отводе. | 0.77 | (c)
34099.168 | 4.594 | 4.314 | -7.116 | -7.396 | 2119 | -1799 | -1963 | 1583 | 4314 | 3108 |  | CORR | GENE | 08:34 | 10:02 | 09:35 | 431 | 759 | 11 | EXT | Аномалия находится на отводе. | 0.78 | (c)
34101.452 | 6.878 | 6.827 | -4.832 | -4.883 | 1319 | 1512 | 1478 | 1319 | 4775 | 3108 |  | CORR | GENE | 06:25 | 06:56 | 06:51 | 108 | 317 | 12 | EXT | Аномалия находится на отводе. | 0.75 | (c)
34101.986 | 7.412 | 7.371 | -4.298 | -4.339 | 802 | 1011 | 990 | 802 | 4265 | 3108 |  | CORR | GENE | 05:01 | 05:35 | 05:32 | 74 | 376 | 12 | EXT | Аномалия находится на отводе. | 0.75 | (c)
34108.02 | 1.736 | 1.536 | -9.419 | -9.619 | 658 | 690 | 709 | 658 | 1536 | 3109 |  | CORR | GENE | 08:28 | 08:33 | 08:36 | 285 | 103 | 12 | EXT |  | 0.77 | (c)
34114.611 | 8.327 | 8.307 | -2.828 | -2.848 | 2162 | -2186 | -2207 | 2116 | 2770 | 3109 |  | ARTD | GENE | 00:31 | 00:49 | 00:45 | 78 | 183 |  | EXT | Эквивалент потери металла 11%. |  | (c)
34115.457 | 9.173 | 8.823 | -1.982 | -2.332 | -2049 | -1864 | -1832 | 1615 | 1831 | 3109 |  | ARTD | GENE | 01:11 | 01:41 | 01:46 | 501 | 433 |  | EXT | Эквивалент потери металла 14%. |  | (c)
34116.269 | 9.985 | 9.839 | -1.17 | -1.316 | 558 | 806 | 998 | 558 | 704 | 3109 |  | CORR | GENE | 08:12 | 08:52 | 09:23 | 612 | 881 | 13 | EXT |  | 0.81 | (c)
34117.022 | 10.738 | 10.578 | -0.417 | -0.577 | 641 | 797 | 833 | 641 | 387 | 3109 |  | CORR | GENE | 08:25 | 08:50 | 08:56 | 190 | 385 | 11 | EXT |  | 0.76 | (c)
34117.439 | 0 | -0.025 | -11.505 | -11.53 | -1520 | -1183 | -873 | 226 |  | 3110 | Нарушение формы кольцевого шва | GWAN |  | 09:40 | 10:35 | 11:25 | 0 | 1294 |  | EXT | Нарушение формы кольцевого шва |  | (c)
34118.548 | 1.109 | 1.046 | -10.396 | -10.459 | -2000 | -1976 | -1956 | 231 | 1046 | 3110 |  | ARTD | GENE | 08:23 | 08:27 | 08:30 | 149 | 88 |  | EXT | Эквивалент потери металла 10%. |  | (c)
34121.595 | 4.156 | 4.119 | -7.349 | -7.386 | -2126 | -2104 | -2072 | 104 | 4119 | 3110 |  | ARTD | GENE | 08:02 | 08:06 | 08:11 | 174 | 108 |  | EXT | Эквивалент потери металла 14%. |  | (c)
34124.488 | 7.049 | 6.982 | -4.456 | -4.523 | 634 | 869 | 761 | 634 | 3788 | 3110 |  | CORR | GENE | 03:28 | 04:06 | 03:48 | 735 | 253 | 10 | EXT |  | 0.95 | (c)
34128.944 | 0 | -0.033 | -11.275 | -11.308 | 240 | 985 | 1245 | 0 |  | 3111 | Нарушение формы кольцевого шва | GWAN |  | 01:28 | 03:29 | 04:10 | 0 | 2009 |  | EXT | Нарушение формы кольцевого шва |  | (c)
34128.944 | 0 | -0.059 | -11.275 | -11.334 | -1822 | -779 | -1089 | 356 |  | 3111 | Нарушение формы кольцевого шва | GWAN |  | 07:56 | 10:44 | 09:54 | 0 | 1466 |  | EXT | Нарушение формы кольцевого шва |  | (c)
34129.533 | 0.589 | 0.56 | -10.686 | -10.715 | 350 | 438 | 429 | 350 | 560 | 3111 |  | CORR | GENE | 01:46 | 02:00 | 01:59 | 49 | 159 | 10 | EXT |  | 0.89 | (c)
34135.108 | 6.164 | 5.982 | -5.111 | -5.293 | -1372 | -1172 | -1213 | 858 | 5078 | 3111 |  | CORR | GENE | 09:08 | 09:40 | 09:34 | 215 | 318 | 13 | EXT |  | 0.92 | (c)
34136.912 | 7.968 | 7.744 | -3.307 | -3.531 | -2004 | -1957 | -1923 | 226 | 3248 | 3111 |  | CORR | GENE | 07:26 | 07:34 | 07:39 | 283 | 163 | 10 | EXT |  | 0.92 | (c)
34137.737 | 8.793 | 8.757 | -2.482 | -2.518 | -1741 | -1621 | -1612 | 489 | 2472 | 3111 |  | CORR | CIGR | 08:09 | 08:28 | 08:29 | 46 | 258 | 10 | EXT |  | 0.89 | (c)
34140.219 | 0 | -0.05 | -11.47 | -11.52 | 1263 | 1815 | 1686 | 122 |  | 3112 | Нарушение формы кольцевого шва | GWAN |  | 02:46 | 04:15 | 03:54 | 0 | 845 |  | EXT | Нарушение формы кольцевого шва |  | (c)
34140.219 | 0 | 0 | -11.47 | -11.47 | -1520 | -1094 | -1267 | 710 | 0 | 3112 | Смещение кромок | GWAN |  | 07:17 | 08:25 | 07:58 | 0 | 507 | 20 | EXT | Смещение кромок Вовнутрь Величина смещения - 3.2 мм. |  | (c)
34141.04 | 0.821 | 0.796 | -10.649 | -10.674 | -1115 | -825 | -794 | 474 | 796 | 3112 |  | CORR | GENE | 08:22 | 09:09 | 09:14 | 65 | 641 | 11 | EXT |  | 0.89 | (c)
34144.032 | 3.813 | 3.591 | -7.657 | -7.879 | 947 | 1148 | 1104 | 947 | 3591 | 3112 |  | CORR | GENE | 01:55 | 02:27 | 02:20 | 420 | 313 | 10 | EXT |  | 0.93 | (c)
34163.019 | 0 | 0 | -11.64 | -11.64 | 2009 | 2133 | -2112 | 1771 | 0 | 3114 | Смещение кромок | GWAN |  | 05:07 | 05:26 | 06:01 | 0 | 680 | 17 | EXT | Смещение кромок Наружу Величина смещения - 2.7 мм. |  | (c)
34173.638 | 10.619 | 10.604 | -1.021 | -1.036 | -1472 | -1420 | -1430 | 1387 | 1006 | 3114 |  | CORR | CIGR | 07:45 | 07:53 | 07:52 | 30 | 85 | 11 | EXT |  | 0.89 | (c)
34185.016 | 10.357 | 10.28 | -1.213 | -1.29 | -559 | -391 | -411 | 263 | 1151 | 3115 |  | DENT | GENE | 06:20 | 06:48 | 06:44 | 139 | 296 | 0.3 | N/A | Глубина вмятины: 4 мм (0,3%). Линейка: 14 см в (1028 см; 06:48 ч:мин) |  | (c)
34219.769 | 0 | -0.036 | -11.33 | -11.366 | 357 | 749 | 637 | 357 | 0 | 3119 | Подгиб кромки со смещением | GWAN |  | 02:59 | 04:03 | 03:44 | 0 | 559 | 25 | EXT | Подгиб кромки со смещением Величина смещения - 3.9 мм. |  | (c)
34227.324 | 7.555 | 7.536 | -3.775 | -3.794 | -2049 | -1971 | -1983 | 1917 | 3756 | 3119 |  | CORR | CIGR | 08:31 | 08:44 | 08:42 | 38 | 133 | 11 | EXT |  | 0.89 | (c)
34230.979 | 11.21 | 11.189 | -0.12 | -0.141 | 519 | 633 | 620 | 519 | 102 | 3119 |  | CORR | CIGR | 03:25 | 03:44 | 03:42 | 39 | 201 | 11 | EXT |  | 0.89 | (c)
34231.099 | 0 | 0 | -11.635 | -11.635 | -1830 | -1499 | -1554 | 1277 | 0 | 3120 | Смещение кромок | GWAN |  | 01:15 | 02:08 | 01:59 | 0 | 553 | 25 | EXT | Смещение кромок Вовнутрь Величина смещения - 3.9 мм. |  | (c)
34231.099 | 0 | 0 | -11.635 | -11.635 | -279 | -52 | 175 | 0 | 0 | 3120 | Смещение кромок | GWAN |  | 05:25 | 06:02 | 06:38 | 0 | 908 | 16 | EXT | Смещение кромок Наружу Величина смещения - 2.5 мм. |  | (c)
34231.099 | 0 | -0.031 | -11.635 | -11.666 | 1857 | 2071 | 1983 | 1857 |  | 3120 | Нарушение формы кольцевого шва | GWAN |  | 11:10 | 11:44 | 11:30 | 0 | 253 |  | EXT | Нарушение формы кольцевого шва |  | (c)
34253.734 | 0 | 0 | -11.655 | -11.655 | -1248 | -397 | -527 | 0 | 0 | 3122 | Смещение кромок | GWAN |  | 03:51 | 06:09 | 05:48 | 0 | 1442 | 16 | EXT | Смещение кромок Вовнутрь Величина смещения - 2.6 мм. |  | (c)
34259.404 | 5.67 | 4.925 | -5.985 | -6.73 | 458 | 487 | 637 | 458 | 4925 | 3122 |  | GOUG | GENE | 08:27 | 08:31 | 08:56 | 1707 | 357 | 9 | EXT | Зона задиров. |  | (c)
34266.474 | 1.085 | 0.968 | -10.13 | -10.247 | 628 | 762 | 780 | 628 | 968 | 3123 |  | GOUG | GENE | 08:14 | 08:35 | 08:38 | 227 | 304 | 7 | EXT | Задир. |  | (c)
34271.579 | 6.19 | 5.416 | -5.025 | -5.799 | 732 | 964 | 901 | 732 | 5017 | 3123 |  | GOUG | GENE | 08:30 | 09:08 | 08:58 | 782 | 337 | 7 | EXT | Зона задиров. |  | (c)
34272.882 | 7.493 | 7.399 | -3.722 | -3.816 | 713 | 958 | 860 | 713 | 3642 | 3123 |  | GOUG | GENE | 08:27 | 09:07 | 08:51 | 174 | 294 | 5 | EXT | Задир. |  | (c)
34274.223 | 8.834 | 8.824 | -2.381 | -2.391 | 718 | 875 | 897 | 718 | 1706 | 3123 |  | GOUG | GENE | 08:28 | 08:54 | 08:57 | 685 | 360 | 7 | EXT | Зона задиров. |  | (c)
34275.855 | 10.466 | 10.149 | -0.749 | -1.066 | 710 | 871 | 912 | 710 | 570 | 3123 |  | GOUG | GENE | 08:27 | 08:53 | 08:59 | 496 | 404 | 7 | EXT | Зона задиров. |  | (c)
34277.235 | 0.631 | 0.147 | -11.004 | -11.488 | 2065 | -2024 | -2160 | 1924 | 147 | 3124 |  | GOUG | GENE | 08:22 | 09:22 | 09:00 | 1580 | 473 | 7 | EXT | Зона задиров. |  | (c)
34281.455 | 4.851 | 3.934 | -6.784 | -7.701 | 2054 | -2052 | -2139 | 1872 | 3934 | 3124 |  | GOUG | GENE | 08:20 | 09:17 | 09:03 | 1602 | 535 | 6 | EXT | Зона задиров. |  | (c)
34283.67 | 7.066 | 6.608 | -4.569 | -5.027 | 2081 | 2219 | -2164 | 1948 | 4369 | 3124 |  | GOUG | GENE | 08:24 | 08:47 | 08:59 | 658 | 432 | 8 | EXT | Зона задиров. |  | (c)
34287.319 | 10.715 | 9.819 | -0.92 | -1.816 | 2048 | -2137 | -2218 | 2023 | 610 | 3124 |  | GOUG | GENE | 08:19 | 09:04 | 08:51 | 1206 | 389 | 9 | EXT | Зона задиров. |  | (c)
34288.194 | 11.59 | 11.531 | -0.045 | -0.104 | -1270 | -1105 | -1146 | 1022 | 14 | 3124 |  | ARTD | GENE | 11:24 | 11:50 | 11:44 | 90 | 248 |  | EXT | Эквивалент потери металла 15%. |  | (c)
34288.239 | 0 | 0 | -11.52 | -11.52 | -658 | -542 | -91 | 0 | 0 | 3125 | Смещение кромок | GWAN |  | 04:14 | 04:33 | 05:46 | 0 | 1134 | 18 | EXT | Смещение кромок Вовнутрь Аномалия находится на отводе. Величина смещения - 2.8 мм. |  | (c)
34295.923 | 7.684 | 7.609 | -3.836 | -3.911 | -1646 | -1600 | -1555 | 1464 | 3715 | 3125 |  | GOUG | GENE | 01:35 | 01:42 | 01:49 | 196 | 181 | 7 | EXT | Аномалия находится на отводе. Задир. |  | (c)
34299.759 | 0 | 0 | -11.415 | -11.415 | 1287 | 1476 | 1490 | 539 | 0 | 3126 | Смещение кромок | GWAN |  | 04:40 | 05:10 | 05:13 | 0 | 405 | 18 | EXT | Смещение кромок Наружу Аномалия находится на отводе. Величина смещения - 2.8 мм. |  | (c)
34323.284 | 0.58 | 0.546 | -10.49 | -10.524 | -978 | -884 | -894 | 810 | 546 | 3128 |  | CORR | GENE | 08:21 | 08:36 | 08:34 | 58 | 167 | 13 | EXT |  | 0.89 | (c)
34325.424 | 2.72 | 2.706 | -8.35 | -8.364 | -2175 | -2035 | -2066 | 55 | 2706 | 3128 |  | CORR | CIGR | 05:07 | 05:30 | 05:25 | 29 | 219 | 12 | EXT |  | 0.89 | (c)
34326.377 | 3.673 | 3.518 | -7.397 | -7.552 | -1041 | -1015 | -1008 | 974 | 3518 | 3128 |  | CORR | GENE | 08:10 | 08:15 | 08:16 | 325 | 66 | 12 | EXT |  | 0.93 | (c)
34334.339 | 0.565 | 0.547 | -10.69 | -10.708 | -2222 | -2113 | -2159 | 9 | 547 | 3129 |  | CORR | CIGR | 03:09 | 03:27 | 03:19 | 31 | 126 | 10 | EXT |  | 0.89 | (c)
34335.626 | 1.852 | 1.845 | -9.403 | -9.41 | -2184 | -2138 | -2143 | 47 | 1845 | 3129 |  | CORR | CIGR | 03:15 | 03:22 | 03:22 | 24 | 82 | 12 | EXT |  | 0.89 | (c)
34345.029 | 0 | -0.04 | -11.2 | -11.24 | 1473 | 1969 | 1898 | 0 |  | 3130 | Нарушение формы кольцевого шва | GWAN |  | 06:53 | 08:14 | 08:02 | 0 | 849 |  | EXT | Нарушение формы кольцевого шва |  | (c)
34345.029 | 0 | -0.021 | -11.2 | -11.221 | -1914 | -1725 | -1621 | 317 |  | 3130 | Нарушение формы кольцевого шва | GWAN |  | 09:47 | 10:17 | 10:34 | 0 | 586 |  | EXT | Нарушение формы кольцевого шва |  | (c)
34345.767 | 0.738 | 0.591 | -10.462 | -10.609 | -2200 | -2182 | -2184 | 30 | 591 | 3130 |  | LWAN | AXGR | 09:01 | 09:04 | 09:03 | 256 | 33 |  | EXT | Эквивалент потери металла 10%. |  | (c)
34346.798 | 1.769 | 1.711 | -9.431 | -9.489 | 69 | 79 | 84 | 69 | 1711 | 3130 |  | CORR | AXGR | 03:07 | 03:08 | 03:09 | 105 | 30 | 10 | EXT |  | 0.89 | (c)
34349.249 | 4.22 | 4.179 | -6.98 | -7.021 | 1628 | 1773 | 1874 | 110 | 4179 | 3130 |  | CORR | GENE | 07:18 | 07:42 | 07:58 | 130 | 493 | 11 | EXT |  | 0.9 | (c)
34354.174 | 9.145 | 9.12 | -2.055 | -2.08 | 867 | 961 | 961 | 867 | 2021 | 3130 |  | CORR | GENE | 05:16 | 05:31 | 05:31 | 59 | 187 | 11 | EXT |  | 0.89 | (c)
34354.826 | 9.797 | 9.732 | -1.403 | -1.468 | 2095 | 2111 | 2108 | 110 | 1330 | 3130 |  | CORR | AXGR | 08:34 | 08:36 | 08:36 | 138 | 25 | 11 | EXT |  | 0.9 | (c)
34355.25 | 10.221 | 10.176 | -0.979 | -1.024 | 919 | 929 | 932 | 919 | 891 | 3130 |  | CORR | AXGR | 05:24 | 05:26 | 05:26 | 133 | 25 | 13 | EXT |  | 0.9 | (c)
34355.261 | 10.232 | 10.224 | -0.968 | -0.976 | 1314 | 1361 | 1358 | 828 | 947 | 3130 |  | CORR | CIGR | 06:28 | 06:35 | 06:35 | 29 | 88 | 10 | EXT |  | 0.89 | (c)
34355.53 | 10.501 | 10.481 | -0.699 | -0.719 | 2009 | 2084 | 2075 | 91 | 683 | 3130 |  | CORR | CIGR | 08:20 | 08:32 | 08:31 | 36 | 130 | 10 | EXT |  | 0.89 | (c)
34356.014 | 10.985 | 10.983 | -0.215 | -0.217 | 1511 | 1543 | 1552 | 638 | 197 | 3130 |  | CORR | CIGR | 06:60 | 07:05 | 07:06 | 20 | 81 | 15 | EXT |  | 0.89 | (c)
34356.229 | 0 | 0 | -11.315 | -11.315 | 2152 | -1835 | -1991 | 0 | 0 | 3131 | Смещение кромок | GWAN |  | 04:29 | 05:45 | 05:20 | 0 | 636 | 18 | EXT | Смещение кромок Наружу Величина смещения - 2.8 мм. |  | (c)
34356.229 | 0 | -0.05 | -11.315 | -11.365 | -1665 | -1347 | -1046 | 427 |  | 3131 | Нарушение формы кольцевого шва | GWAN |  | 06:13 | 07:04 | 07:53 | 0 | 1237 |  | EXT | Нарушение формы кольцевого шва |  | (c)
34356.229 | 0 | -0.033 | -11.315 | -11.348 | -218 | 200 | 458 | 0 |  | 3131 | Нарушение формы кольцевого шва | GWAN |  | 10:06 | 11:14 | 11:55 | 0 | 1352 |  | EXT | Нарушение формы кольцевого шва |  | (c)
34357.54 | 1.311 | 1.301 | -10.004 | -10.014 | -1526 | -1376 | -1425 | 705 | 1301 | 3131 |  | CORR | CIGR | 06:35 | 06:59 | 06:51 | 37 | 202 | 12 | EXT |  | 0.89 | (c)
34358.22 | 1.991 | 1.958 | -9.324 | -9.357 | 1685 | 1872 | 1879 | 158 | 1958 | 3131 |  | CORR | GENE | 03:13 | 03:43 | 03:45 | 195 | 388 | 10 | EXT |  | 0.9 | (c)
34360.908 | 4.679 | 4.618 | -6.636 | -6.697 | 1942 | 2144 | 2068 | 37 | 4618 | 3131 |  | CORR | GENE | 03:55 | 04:27 | 04:15 | 178 | 252 | 10 | EXT |  | 0.9 | (c)
34369.159 | 1.615 | 1.49 | -9.621 | -9.746 | 168 | 315 | 364 | 168 | 1490 | 3132а |  | CORR | GENE | 02:35 | 02:59 | 03:07 | 160 | 392 | 11 | EXT |  | 0.9 | (c)
34378.212 | 10.668 | 10.389 | -0.568 | -0.847 | 2071 | 2112 | 2162 | 0 | 218 | 3132а |  | CORR | GENE | 07:43 | 07:49 | 07:57 | 629 | 181 | 10 | EXT |  | 0.95 | (c)
34378.78 | 0 | -0.039 | -11.432 | -11.471 | 1296 | 2101 | 1774 | 0 |  | 3132б | Нарушение формы кольцевого шва | GWAN |  | 02:35 | 04:45 | 03:52 | 0 | 955 |  | EXT | Нарушение формы кольцевого шва |  | (c)
34378.84 | 0.06 | 0.036 | -11.372 | -11.396 | 1720 | 1834 | 1881 | 189 | 36 | 3132б |  | CORR | GENE | 03:44 | 04:02 | 04:10 | 95 | 322 | 10 | EXT |  | 0.89 | (c)
34389.228 | 10.448 | 10.434 | -0.984 | -0.998 | 1575 | 1644 | 1629 | 548 | 971 | 3132б |  | CORR | CIGR | 03:20 | 03:32 | 03:29 | 27 | 108 | 12 | EXT |  | 0.89 | (c)
34389.66 | 10.88 | 10.842 | -0.552 | -0.59 | -1238 | -1081 | -1061 | 884 | 523 | 3132б |  | CORR | GENE | 07:46 | 08:12 | 08:15 | 67 | 354 | 11 | EXT |  | 0.89 | (c)
34389.979 | 11.199 | 11.169 | -0.233 | -0.263 | -850 | -720 | -750 | 650 | 223 | 3132б |  | CORR | CIGR | 08:49 | 09:10 | 09:05 | 40 | 200 | 13 | EXT |  | 0.89 | (c)
34396.313 | 6.101 | 6.081 | -5.195 | -5.215 | -973 | -873 | -922 | 872 | 5186 | 3133а |  | CORR | CIGR | 03:35 | 03:51 | 03:43 | 29 | 101 | 13 | EXT |  | 0.89 | (c)
34396.5 | 6.288 | 6.276 | -5.008 | -5.02 | -1354 | -1308 | -1267 | 1180 | 4979 | 3133а |  | CORR | CIGR | 02:33 | 02:41 | 02:47 | 41 | 174 | 10 | EXT |  | 0.89 | (c)
34400.619 | 10.407 | 10.379 | -0.889 | -0.917 | 219 | 334 | 345 | 219 | 873 | 3133а |  | CORR | CIGR | 06:47 | 07:06 | 07:07 | 44 | 252 | 10 | EXT |  | 0.89 | (c)
34400.916 | 10.704 | 10.685 | -0.592 | -0.611 | 646 | 803 | 776 | 646 | 571 | 3133а |  | CORR | CIGR | 07:56 | 08:21 | 08:17 | 40 | 260 | 10 | EXT |  | 0.89 | (c)
34401.08 | 10.868 | 10.837 | -0.428 | -0.459 | 499 | 609 | 600 | 499 | 416 | 3133а |  | CORR | CIGR | 07:32 | 07:50 | 07:48 | 43 | 201 | 11 | EXT |  | 0.89 | (c)
34401.364 | 11.152 | 11.126 | -0.144 | -0.17 | -1154 | -891 | -985 | 816 | 123 | 3133а |  | CORR | CIGR | 03:05 | 03:48 | 03:33 | 47 | 338 | 24 | EXT |  | 0.89 | (c)
34401.482 | 11.27 | 10.93 | -0.026 | -0.366 | 506 | 528 | 542 | 506 | 1 | 3133а |  | CORR | GENE | 07:33 | 07:37 | 07:39 | 365 | 72 | 14 | EXT |  | 0.94 | (c)
34401.508 | 0 | -0.03 | -11.156 | -11.186 | 1445 | 1756 | 1817 | 1445 |  | 3134а | Нарушение формы кольцевого шва | GWAN |  | 02:58 | 03:48 | 03:58 | 0 | 745 |  | EXT | Нарушение формы кольцевого шва |  | (c)
34401.508 | 0 | -0.05 | -11.156 | -11.206 | -1835 | -1287 | -1339 | 842 |  | 3134а | Нарушение формы кольцевого шва | GWAN |  | 06:08 | 07:37 | 07:29 | 0 | 993 |  | EXT | Нарушение формы кольцевого шва |  | (c)
34401.519 | 0.011 | 0.001 | -11.145 | -11.155 | -1308 | -1295 | -1293 | 1278 | 1 | 3134а |  | CORR | AXGR | 07:34 | 07:36 | 07:36 | 67 | 30 | 15 | EXT |  | 0.89 | (c)
34412.964 | 0.3 | 0.273 | -11.232 | -11.259 | -1341 | -951 | -1085 | 828 | 273 | 3135а |  | CORR | GENE | 03:57 | 04:60 | 04:38 | 64 | 512 | 10 | EXT |  | 0.89 | (c)
34413.133 | 0.469 | 0.451 | -11.063 | -11.081 | -241 | -90 | -109 | 0 | 451 | 3135а |  | CORR | GENE | 06:54 | 07:19 | 07:16 | 128 | 264 | 13 | EXT |  | 0.9 | (c)
34414.455 | 1.791 | 1.784 | -9.741 | -9.748 | -1914 | -1812 | -1826 | 1738 | 1784 | 3135а |  | CORR | CIGR | 02:24 | 02:41 | 02:38 | 33 | 176 | 11 | EXT |  | 0.89 | (c)
34420.428 | 7.764 | 7.66 | -3.768 | -3.872 | -77 | -54 | -60 | 43 | 3607 | 3135а |  | CORR | AXGR | 07:21 | 07:25 | 07:24 | 265 | 34 | 12 | EXT |  | 0.92 | (c)
34421.107 | 8.443 | 8.42 | -3.089 | -3.112 | -191 | -93 | -122 | 54 | 3070 | 3135а |  | CORR | CIGR | 07:03 | 07:18 | 07:14 | 42 | 137 | 13 | EXT |  | 0.89 | (c)
34422.325 | 9.661 | 9.5 | -1.871 | -2.032 | -116 | -76 | -69 | 22 | 1688 | 3135а |  | CORR | GENE | 07:15 | 07:21 | 07:22 | 344 | 93 | 11 | EXT |  | 0.93 | (c)
34422.552 | 9.888 | 9.872 | -1.644 | -1.66 | -1483 | -1236 | -1311 | 1139 | 1613 | 3135а |  | CORR | CIGR | 03:34 | 04:14 | 04:02 | 47 | 344 | 10 | EXT |  | 0.89 | (c)
34424.125 | 11.461 | 11.439 | -0.071 | -0.093 | -46 | 84 | 19 | 0 | 60 | 3135а |  | CORR | CIGR | 07:26 | 07:47 | 07:36 | 33 | 130 | 10 | EXT |  | 0.89 | (c)
34424.196 | 0 | -0.018 | -11.311 | -11.329 | -2169 | -1950 | -1837 | 61 |  | 3137а | Нарушение формы кольцевого шва | GWAN |  | 03:38 | 04:13 | 04:31 | 0 | 665 |  | EXT | Нарушение формы кольцевого шва |  | (c)
34424.831 | 0.635 | 0.26 | -10.676 | -11.051 | 2160 | 2195 | 2188 | 14 | 260 | 3137а |  | CORR | GENE | 03:16 | 03:22 | 03:21 | 549 | 57 | 10 | EXT |  | 0.94 | (c)
34426.59 | 2.394 | 2.139 | -8.917 | -9.172 | -2152 | -2013 | -2039 | 78 | 2139 | 3137а |  | CORR | GENE | 03:40 | 04:03 | 03:59 | 464 | 227 | 12 | EXT |  | 0.95 | (c)
34426.988 | 2.792 | 2.583 | -8.519 | -8.728 | 2163 | 2204 | 2195 | 4 | 2583 | 3137а |  | CORR | GENE | 03:17 | 03:23 | 03:22 | 2385 | 63 | 10 | EXT |  | 0.97 | (c)
34427.477 | 3.281 | 3.134 | -8.03 | -8.177 | -2177 | -2157 | -2152 | 54 | 3134 | 3137а |  | CORR | GENE | 03:36 | 03:40 | 03:40 | 263 | 51 | 10 | EXT |  | 0.91 | (c)
34429.863 | 5.667 | 5.4 | -5.644 | -5.911 | -2226 | -2212 | -2216 | 5 | 5227 | 3137а |  | LWAN | AXGR | 03:28 | 03:31 | 03:30 | 684 | 20 |  | EXT | Эквивалент потери металла 10%. |  | (c)
34430.765 | 6.569 | 6.539 | -4.742 | -4.772 | -1041 | -963 | -982 | 922 | 4699 | 3137а |  | CORR | GENE | 06:40 | 06:52 | 06:49 | 73 | 119 | 11 | EXT |  | 0.89 | (c)
34431.914 | 7.718 | 7.708 | -3.593 | -3.603 | -2078 | -1980 | -2003 | 153 | 3567 | 3137а |  | CORR | CIGR | 03:52 | 04:08 | 04:04 | 36 | 150 | 11 | EXT |  | 0.89 | (c)
34434.695 | 10.499 | 10.455 | -0.812 | -0.856 | -968 | -915 | -839 | 710 | 479 | 3137а |  | CORR | GENE | 06:51 | 06:60 | 07:12 | 377 | 258 | 11 | EXT |  | 0.93 | (c)
34435.287 | 11.091 | 10.756 | -0.22 | -0.555 | -2137 | -2119 | -2019 | 93 | 71 | 3137а |  | CORR | GENE | 03:43 | 03:46 | 04:02 | 484 | 237 | 12 | EXT |  | 0.95 | (c)
34435.507 | 0 | -0.034 | -10.673 | -10.707 | -1244 | -1135 | -1036 | 827 |  | 3137б | Нарушение формы кольцевого шва | GWAN |  | 10:01 | 10:19 | 10:35 | 0 | 417 |  | EXT | Нарушение формы кольцевого шва |  | (c)
34435.561 | 0.054 | 0.035 | -10.619 | -10.638 | 648 | 1025 | 865 | 648 | 35 | 3137б |  | CORR | GENE | 03:07 | 04:07 | 03:42 | 582 | 434 | 11 | EXT |  | 0.95 | (c)
34435.573 | 0.066 | 0.022 | -10.607 | -10.651 | 1765 | 2071 | 1935 | 127 | 22 | 3137б |  | CORR | GENE | 06:07 | 06:56 | 06:34 | 167 | 339 | 15 | EXT |  | 0.91 | (c)
34438.101 | 2.594 | 2.571 | -8.079 | -8.102 | 375 | 468 | 480 | 375 | 2571 | 3137б |  | CORR | CIGR | 02:23 | 02:37 | 02:39 | 28 | 209 | 11 | EXT |  | 0.89 | (c)
34441.025 | 5.518 | 5.504 | -5.155 | -5.169 | 921 | 997 | 979 | 921 | 5136 | 3137б |  | CORR | CIGR | 03:51 | 04:03 | 04:00 | 33 | 116 | 11 | EXT |  | 0.89 | (c)
34441.091 | 5.584 | 5.56 | -5.089 | -5.113 | 502 | 580 | 630 | 502 | 5076 | 3137б |  | CORR | CIGR | 02:43 | 02:56 | 03:04 | 37 | 255 | 11 | EXT |  | 0.89 | (c)
34441.548 | 6.041 | 6.028 | -4.632 | -4.645 | -2078 | -1973 | -2006 | 153 | 4604 | 3137б |  | CORR | CIGR | 07:47 | 08:04 | 07:58 | 41 | 143 | 10 | EXT |  | 0.89 | (c)
34482.921 | 1.652 | 1.631 | -9.708 | -9.729 | -1234 | -1157 | -1080 | 926 | 1631 | 3142 |  | CORR | GENE | 08:00 | 08:13 | 08:25 | 62 | 308 | 10 | EXT |  | 0.89 | (c)
34515.544 | 0 | 0 | -11.125 | -11.125 | -1041 | -436 | -687 | 333 | 0 | 3145 | Смещение кромок | GWAN |  | 01:09 | 02:46 | 02:06 | 0 | 708 | 15 | EXT | Смещение кромок Вовнутрь Величина смещения - 2.4 мм. |  | (c)
34515.544 | 0 | 0 | -11.125 | -11.125 | 902 | 1156 | 1174 | 902 | 0 | 3145 | Смещение кромок | GWAN |  | 06:22 | 07:03 | 07:06 | 0 | 544 | 20 | EXT | Смещение кромок Наружу Величина смещения - 3.1 мм. |  | (c)
34516.799 | 1.255 | 1.24 | -9.87 | -9.885 | -268 | -185 | -167 | 67 | 1240 | 3145 |  | ARTD | CIGR | 03:13 | 03:27 | 03:30 | 28 | 201 |  | EXT | Эквивалент потери металла 10%. |  | (c)
34537.42 | 10.751 | 10.705 | -0.079 | -0.125 | -1822 | -1624 | -1614 | 1407 | 45 | 3146 |  | CORR | GENE | 07:24 | 07:56 | 07:58 | 80 | 415 | 10 | EXT |  | 0.89 | (c)
34553.952 | 5.878 | 5.864 | -4.637 | -4.651 | 1721 | 1789 | 1785 | 1721 | 4619 | 3148 |  | CORR | CIGR | 07:43 | 07:54 | 07:53 | 32 | 128 | 10 | EXT | Аномалия находится на отводе. | 0.89 | (c)
34557.665 | 9.591 | 9.534 | -0.924 | -0.981 | 1308 | 1462 | 1424 | 1308 | 907 | 3148 |  | CORR | GENE | 06:36 | 07:01 | 06:55 | 74 | 233 | 13 | EXT | Аномалия находится на отводе. | 0.89 | (c)
34569.648 | 11.059 | 11.04 | -0.586 | -0.605 | 2185 | -2179 | -2195 | 2115 | 569 | 3149 |  | CORR | CIGR | 05:25 | 05:41 | 05:38 | 36 | 161 | 10 | EXT |  | 0.89 | (c)
34570.234 | 0 | 0 | -11.28 | -11.28 | -268 | -49 | -26 | 0 | 0 | 3150 | Смещение кромок | GWAN |  | 00:60 | 01:35 | 01:39 | 0 | 485 | 26 | EXT | Смещение кромок Наружу Величина смещения - 4.1 мм. |  | (c)
34572.314 | 2.08 | 2.065 | -9.2 | -9.215 | 1735 | 1777 | 1795 | 1735 | 2065 | 3150 |  | CORR | CIGR | 06:23 | 06:30 | 06:33 | 36 | 120 | 10 | EXT |  | 0.89 | (c)
34581.514 | 0 | 0 | -11.335 | -11.335 | -318 | 25 | 66 | 0 | 0 | 3151 | Смещение кромок | GWAN |  | 06:39 | 07:34 | 07:41 | 0 | 768 | 16 | EXT | Смещение кромок Наружу Величина смещения - 2.5 мм. |  | (c)
34604.374 | 0 | 0 | -11.15 | -11.15 | 1440 | 1567 | 1674 | 322 | 0 | 3153а | Смещение кромок | GWAN |  | 03:25 | 03:46 | 04:03 | 0 | 468 | 17 | EXT | Смещение кромок Толщины: 15,7 / 16,5 мм Вовнутрь Аномалия находится на отводе. Величина смещения - 2.6 мм. |  | (c)
34604.374 | 0 | 0 | -11.15 | -11.15 | 2146 | -2127 | -2091 | 0 | 0 | 3153а | Смещение кромок | GWAN |  | 05:19 | 05:50 | 05:55 | 0 | 448 | 18 | EXT | Смещение кромок Толщины: 15,7 / 16,5 мм Наружу Аномалия находится на отводе. Величина смещения - 2.8 мм. |  | (c)
34604.374 | 0 | -0.07 | -11.15 | -11.22 | -260 | 75 | 62 | 0 |  | 3153а | Нарушение формы кольцевого шва | GWAN |  | 10:51 | 11:45 | 11:43 | 0 | 645 |  | EXT | Нарушение формы кольцевого шва Аномалия находится на отводе. |  | (c)
34649.381 | 0 | 0 | -10.909 | -10.909 | -2103 | -1907 | -1952 | 1801 | 0 | 3157а | Смещение кромок | GWAN |  | 07:26 | 07:58 | 07:51 | 0 | 302 | 15 | EXT | Смещение кромок Наружу Величина смещения - 2.4 мм. |  | (c)
34649.381 | 0 | 0 | -10.909 | -10.909 | -1728 | -1571 | -1508 | 1287 | 0 | 3157а | Смещение кромок | GWAN |  | 08:27 | 08:52 | 09:02 | 0 | 441 | 15 | EXT | Смещение кромок Вовнутрь Величина смещения - 2.4 мм. |  | (c)
34655.259 | 5.878 | 5.851 | -5.031 | -5.058 | 1793 | 1909 | 1881 | 1793 | 5031 | 3157а |  | CORR | CIGR | 05:55 | 06:14 | 06:09 | 27 | 177 | 10 | EXT |  | 0.89 | (c)
34741.816 | 2.622 | 2.604 | -8.192 | -8.21 | -1884 | -1645 | -1744 | 347 | 2604 | 3164а |  | CORR | CIGR | 07:20 | 07:59 | 07:43 | 41 | 280 | 10 | EXT |  | 0.89 | (c)
34742.844 | 3.65 | 3.362 | -7.164 | -7.452 | -1813 | -1758 | -1785 | 418 | 3362 | 3164а |  | CORR | GENE | 07:32 | 07:40 | 07:36 | 376 | 55 | 10 | EXT |  | 0.93 | (c)
34743.759 | 4.565 | 4.421 | -6.249 | -6.393 | -1861 | -1845 | -1841 | 370 | 4421 | 3164а |  | CORR | AXGR | 07:24 | 07:26 | 07:27 | 212 | 40 | 8 | EXT |  | 0.9 | (c)
34744.178 | 4.984 | 4.933 | -5.83 | -5.881 | -1930 | -1738 | -1676 | 301 | 4933 | 3164а |  | CORR | GENE | 07:13 | 07:44 | 07:54 | 150 | 507 | 11 | EXT |  | 0.9 | (c)
34744.554 | 5.36 | 5.309 | -5.454 | -5.505 | -2054 | -1776 | -1715 | 176 | 5309 | 3164а |  | CORR | GENE | 06:53 | 07:37 | 07:47 | 121 | 679 | 11 | EXT |  | 0.9 | (c)
34749.752 | 10.558 | 10.504 | -0.256 | -0.31 | -1923 | -1760 | -1706 | 307 | 235 | 3164а |  | CORR | GENE | 07:14 | 07:40 | 07:49 | 75 | 435 | 10 | EXT |  | 0.89 | (c)
34750.09 | 0.082 | 0.003 | -11.088 | -11.167 | 1422 | 1490 | 1472 | 709 | 3 | 3165а |  | ARTD | GENE | 04:49 | 05:00 | 04:57 | 190 | 99 |  | EXT | Эквивалент потери металла 10%. |  | (c)
34758.197 | 8.189 | 8.163 | -2.981 | -3.007 | 747 | 874 | 852 | 747 | 2962 | 3165а |  | CORR | CIGR | 03:00 | 03:21 | 03:17 | 45 | 210 | 11 | EXT |  | 0.89 | (c)
34759.663 | 9.655 | 9.632 | -1.515 | -1.538 | -1247 | -1163 | -1172 | 984 | 1495 | 3165а |  | GOUG | CIGR | 09:39 | 09:52 | 09:51 | 43 | 150 | 11 | EXT | Задир. |  | (c)
34761.007 | 10.999 | 10.97 | -0.171 | -0.2 | 1064 | 1349 | 1279 | 736 | 119 | 3165а |  | CORR | GENE | 03:52 | 04:38 | 04:26 | 81 | 431 | 11 | EXT |  | 0.89 | (c)
34771.168 | 9.99 | 9.785 | -1.391 | -1.596 | -2228 | -2216 | -2218 | 2 | 1201 | 3166а |  | LWAN | AXGR | 03:18 | 03:20 | 03:20 | 395 | 20 |  | EXT | Эквивалент потери металла 10%. Аномалия находится на отводе. |  | (c)
34772.655 | 0.096 | 0.047 | -8.151 | -8.2 | 2173 | -1845 | -2043 | 0 | 47 | 3167а |  | CORR | GENE | 05:53 | 07:04 | 06:32 | 58 | 489 | 13 | EXT |  | 0.89 | (c)
34780.806 | 0 | -0.023 | -2.496 | -2.519 | -758 | -171 | -424 | 90 |  | 3168а | Нарушение формы кольцевого шва | GWAN |  | 10:57 | 00:32 | 11:51 | 0 | 668 |  | EXT | Нарушение формы кольцевого шва |  | (c)
34795.687 | 0.562 | 0.434 | -10.739 | -10.867 | -188 | -115 | -110 | 31 | 434 | 3169а |  | ARTD | GENE | 08:35 | 08:47 | 08:48 | 289 | 157 |  | EXT | Эквивалент потери металла 25%. Аномалия находится на отводе. |  | (c)
34796.903 | 1.778 | 1.304 | -9.523 | -9.997 | -81 | -72 | -36 | 0 | 1304 | 3169а |  | ARTD | GENE | 08:52 | 08:54 | 08:60 | 504 | 90 |  | EXT | Эквивалент потери металла 10%. Аномалия находится на отводе. |  | (c)
34797.369 | 2.244 | 2.051 | -9.057 | -9.25 | -192 | -111 | -99 | 6 | 2051 | 3169а |  | ARTD | GENE | 08:35 | 08:48 | 08:50 | 610 | 186 |  | EXT | Эквивалент потери металла 10%. Аномалия находится на отводе. |  | (c)
34798.868 | 3.743 | 3.629 | -7.558 | -7.672 | -140 | -50 | -72 | 4 | 3629 | 3169а |  | ARTD | GENE | 08:43 | 08:57 | 08:54 | 212 | 136 |  | EXT | Эквивалент потери металла 14%. Аномалия находится на отводе. |  | (c)
34799.421 | 4.296 | 4.296 | -7.005 | -7.005 | -154 | -120 | -77 | 1 | 4296 | 3169а |  | ARTD | GENE | 08:41 | 08:46 | 08:53 | 488 | 153 |  | EXT | Эквивалент потери металла 10%. Аномалия находится на отводе. |  | (c)
34800.822 | 5.697 | 5.554 | -5.604 | -5.747 | -97 | -61 | -63 | 30 | 5490 | 3169а |  | ARTD | GENE | 08:50 | 08:56 | 08:55 | 257 | 67 |  | EXT | Эквивалент потери металла 15%. Аномалия находится на отводе. |  | (c)
34801.415 | 6.29 | 6.176 | -5.011 | -5.125 | -195 | -62 | -98 | 2 | 4770 | 3169а |  | ARTD | GENE | 08:34 | 08:55 | 08:50 | 355 | 193 |  | EXT | Эквивалент потери металла 17%. Аномалия находится на отводе. |  | (c)
34802.392 | 7.267 | 7.094 | -4.034 | -4.207 | -141 | -87 | -87 | 33 | 3818 | 3169а |  | ARTD | GENE | 08:43 | 08:51 | 08:52 | 389 | 108 |  | EXT | Эквивалент потери металла 14%. Аномалия находится на отводе. |  | (c)
34803.921 | 8.796 | 8.727 | -2.505 | -2.574 | -2158 | -2034 | -2050 | 72 | 2392 | 3169а |  | ARTD | GENE | 03:17 | 03:37 | 03:35 | 182 | 217 |  | EXT | Эквивалент потери металла 17%. Аномалия находится на отводе. |  | (c)
34804.037 | 8.912 | 8.888 | -2.389 | -2.413 | -293 | -183 | -238 | 183 | 2128 | 3169а |  | ARTD | GENE | 08:18 | 08:36 | 08:27 | 285 | 110 |  | EXT | Эквивалент потери металла 10%. Аномалия находится на отводе. |  | (c)
34805.574 | 10.449 | 10.056 | -0.852 | -1.245 | -225 | -133 | -121 | 16 | 338 | 3169а |  | ARTD | GENE | 08:29 | 08:44 | 08:46 | 907 | 209 |  | EXT | Эквивалент потери металла 15%. Аномалия находится на отводе. |  | (c)
34806.426 | 0 | -0.02 | -11.341 | -11.361 | 650 | 984 | 1392 | 97 |  | 3170а | Нарушение формы кольцевого шва | GWAN |  | 03:06 | 04:00 | 05:06 | 0 | 1484 |  | EXT | Нарушение формы кольцевого шва Аномалия находится на отводе. |  | (c)
34817.59 | 11.164 | 11.151 | -0.177 | -0.19 | 239 | 247 | 251 | 239 | 165 | 3170а | Заварка технологического отверстия | ARTD | PITT | 02:00 | 02:01 | 02:02 | 25 | 25 |  | EXT | Заварка технологического отверстия |  | (c)
34845.118 | 4.378 | 4.372 | -7.023 | -7.029 | -418 | -361 | -374 | 329 | 4372 | 3174а |  | CORR | CIGR | 10:41 | 10:51 | 10:49 | 33 | 89 | 10 | EXT |  | 0.89 | (c)
34845.629 | 4.889 | 4.807 | -6.512 | -6.594 | 1073 | 1217 | 1189 | 925 | 4807 | 3174а |  | CORR | GENE | 02:42 | 03:05 | 03:01 | 244 | 233 | 11 | EXT |  | 0.91 | (c)
34852.141 | 0 | -0.036 | -11.05 | -11.086 | 605 | 774 | 725 | 605 |  | 3175а | Нарушение формы кольцевого шва | GWAN |  | 11:37 | 00:04 | 11:56 | 0 | 240 |  | EXT | Нарушение формы кольцевого шва |  | (c)
34852.141 | 0 | -0.039 | -11.05 | -11.089 | -901 | -518 | -520 | 140 |  | 3175а | Нарушение формы кольцевого шва | GWAN |  | 07:34 | 08:36 | 08:35 | 0 | 761 |  | EXT | Нарушение формы кольцевого шва |  | (c)
34896.787 | 0 | -0.05 | -11.592 | -11.642 | -508 | -193 | -203 | 0 |  | 3179а | Вышлифовка на шве | GWAN | GENE | 09:51 | 10:42 | 10:40 | 95 | 609 | 12 | EXT | Вышлифовка на шве |  | (c)
34919.956 | 0 | -0.041 | -11.321 | -11.362 | 221 | 636 | 650 | 221 |  | 3181а | Нарушение формы кольцевого шва | GWAN |  | 00:17 | 01:24 | 01:26 | 0 | 859 |  | EXT | Нарушение формы кольцевого шва |  | (c)
34931.603 | 0.326 | 0.19 | -11.05 | -11.186 | 1464 | 1565 | 1561 | 572 | 190 | 3182а |  | CORR | GENE | 06:12 | 06:29 | 06:28 | 376 | 194 | 13 | EXT |  | 0.94 | (c)
34932.665 | 1.388 | 0.634 | -9.988 | -10.742 | 1556 | 1632 | 1608 | 570 | 634 | 3182а |  | CORR | GENE | 06:27 | 06:39 | 06:36 | 754 | 104 | 11 | EXT |  | 0.96 | (c)
34933.125 | 1.848 | 1.546 | -9.528 | -9.83 | 1619 | 1646 | 1664 | 521 | 1546 | 3182а |  | CORR | GENE | 06:37 | 06:42 | 06:45 | 432 | 90 | 10 | EXT |  | 0.93 | (c)
34933.142 | 1.865 | 1.792 | -9.511 | -9.584 | -1838 | -1769 | -1751 | 393 | 1792 | 3182а |  | CORR | GENE | 09:19 | 09:31 | 09:33 | 277 | 173 | 11 | EXT |  | 0.92 | (c)
34933.504 | 2.227 | 2.204 | -9.149 | -9.172 | 1462 | 1554 | 1531 | 630 | 2204 | 3182а |  | CORR | CIGR | 06:12 | 06:27 | 06:23 | 34 | 138 | 10 | EXT |  | 0.89 | (c)
34934.057 | 2.78 | 2.356 | -8.596 | -9.02 | 1496 | 1615 | 1612 | 502 | 2356 | 3182а |  | CORR | GENE | 06:18 | 06:37 | 06:36 | 558 | 232 | 14 | EXT |  | 0.97 | (c)
34942.653 | 0 | -0.023 | -11.587 | -11.61 | 1596 | 1959 | 1838 | 151 |  | 3183а | Нарушение формы кольцевого шва | GWAN |  | 05:53 | 06:52 | 06:33 | 0 | 484 |  | EXT | Нарушение формы кольцевого шва |  | (c)
34962.307 | 8.067 | 8.021 | -2.827 | -2.873 | 1050 | 1113 | 1096 | 1050 | 2751 | 3184аа |  | GOUG | GENE | 03:53 | 04:03 | 04:01 | 122 | 92 | 7 | EXT | Задир. |  | (c)
34965.134 | 0 | -0.012 | -11.501 | -11.513 | 1950 | -1161 | -1553 | 595 |  | 3184аб | Нарушение формы кольцевого шва | GWAN |  | 02:49 | 06:27 | 05:23 | 0 | 1916 |  | EXT | Нарушение формы кольцевого шва |  | (c)
34976.635 | 0 | -0.044 | -11.885 | -11.929 | 550 | 929 | 879 | 550 |  | 3185аа | Нарушение формы кольцевого шва | GWAN |  | 00:53 | 01:54 | 01:46 | 0 | 658 |  | EXT | Нарушение формы кольцевого шва |  | (c)
34976.635 | 0 | -0.041 | -11.885 | -11.926 | -984 | -600 | -665 | 346 |  | 3185аа | Нарушение формы кольцевого шва | GWAN |  | 08:46 | 09:48 | 09:37 | 0 | 637 |  | EXT | Нарушение формы кольцевого шва |  | (c)
34999.976 | 0 | -0.05 | -11.321 | -11.371 | 268 | 809 | 712 | 268 |  | 3188а | Нарушение формы кольцевого шва | GWAN |  | 11:30 | 00:58 | 12:42 | 0 | 887 |  | EXT | Нарушение формы кольцевого шва Аномалия находится на отводе. |  | (c)
35050.949 | 5.041 | 5.032 | -6.265 | -6.274 | -1001 | -961 | -954 | 907 | 5032 | 3192а |  | CORR | CIGR | 08:15 | 08:22 | 08:23 | 35 | 94 | 10 | EXT |  | 0.89 | (c)
35053.333 | 7.425 | 7.413 | -3.881 | -3.893 | -2181 | -2131 | -2097 | 50 | 3840 | 3192а |  | CORR | GENE | 05:05 | 05:13 | 05:18 | 53 | 167 | 12 | EXT |  | 0.89 | (c)
35053.564 | 7.656 | 7.617 | -3.65 | -3.689 | -2183 | -2130 | -2104 | 48 | 3626 | 3192а |  | CORR | GENE | 05:05 | 05:13 | 05:17 | 63 | 159 | 12 | EXT |  | 0.89 | (c)
35054.351 | 8.443 | 8.4 | -2.863 | -2.906 | -2196 | -2060 | -2004 | 35 | 2853 | 3192а |  | CORR | GENE | 05:02 | 05:24 | 05:33 | 53 | 384 | 10 | EXT |  | 0.89 | (c)
35063.063 | 5.849 | 5.834 | -5.492 | -5.507 | -1452 | -1383 | -1361 | 779 | 5472 | 3193а |  | CORR | CIGR | 05:49 | 05:60 | 06:03 | 35 | 182 | 10 | EXT |  | 0.89 | (c)
35063.194 | 5.98 | 5.959 | -5.361 | -5.382 | -1426 | -1278 | -1305 | 805 | 5341 | 3193а |  | CORR | CIGR | 05:53 | 06:17 | 06:12 | 41 | 242 | 10 | EXT |  | 0.89 | (c)
35063.671 | 6.457 | 6.447 | -4.884 | -4.894 | -1368 | -1268 | -1254 | 863 | 4650 | 3193а |  | CORR | GENE | 06:02 | 06:18 | 06:20 | 244 | 227 | 13 | EXT |  | 0.92 | (c)
35078.552 | 9.997 | 9.948 | -1.354 | -1.403 | -2196 | -2094 | -2018 | 35 | 1323 | 3194а |  | CORR | GENE | 06:09 | 06:25 | 06:38 | 80 | 355 | 14 | EXT |  | 0.89 | (c)
35079.054 | 10.499 | 10.484 | -0.852 | -0.867 | 1956 | 2015 | 2054 | 78 | 825 | 3194а |  | CORR | CIGR | 05:19 | 05:28 | 05:35 | 42 | 196 | 10 | EXT |  | 0.89 | (c)
35085.017 | 5.111 | 5.05 | -6.446 | -6.507 | -201 | -37 | -73 | 0 | 5050 | 3195а |  | DENT | GENE | 09:09 | 09:35 | 09:30 | 118 | 255 | 0.3 | N/A | Глубина вмятины: 4 мм (0,3%). Линейка: 12 см в (505 см; 09:35 ч:мин) Аномалия находится вблизи продольного шва. |  | (c)
35109.655 | 7.916 | 7.883 | -3.409 | -3.442 | -1684 | -1602 | -1613 | 547 | 3396 | 3197 |  | GOUG | CIGR | 07:42 | 07:56 | 07:54 | 46 | 142 | 7 | EXT | Задир. |  | (c)
35111.577 | 9.838 | 9.828 | -1.487 | -1.497 | -217 | -110 | -159 | 101 | 1471 | 3197 |  | CORR | CIGR | 11:39 | 11:56 | 11:49 | 26 | 116 | 11 | EXT |  | 0.89 | (c)
35113.064 | 0 | -0.021 | -11.605 | -11.626 | -1151 | -1145 | -1142 | 1080 | 0 | 3198 | Внутришовный дефект | GWAN |  | 06:27 | 06:28 | 06:28 | 0 | 17 | 11 | MID | Внутришовный дефект Аномалия находится на отводе. |  | (c)
35125.853 | 1.184 | 1.174 | -10.261 | -10.271 | 1253 | 1300 | 1295 | 894 | 1174 | 3199 |  | CORR | CIGR | 05:25 | 05:32 | 05:32 | 23 | 83 | 10 | EXT |  | 0.89 | (c)
35126.581 | 1.912 | 1.832 | -9.533 | -9.613 | -7 | 100 | 95 | 0 | 1832 | 3199 |  | GOUG | GENE | 02:02 | 02:19 | 02:18 | 881 | 203 | 11 | EXT | Зона задиров. |  | (b)
35127.204 | 2.535 | 2.088 | -8.91 | -9.357 | 2161 | 2177 | 2198 | 0 | 2088 | 3199 |  | CORR | GENE | 07:51 | 07:54 | 07:57 | 1593 | 75 | 13 | EXT |  | 1 | (c)
35129.505 | 4.836 | 3.945 | -6.609 | -7.5 | 2150 | 2198 | 2195 | 0 | 3945 | 3199 |  | CORR | GENE | 07:50 | 07:57 | 07:57 | 1641 | 90 | 13 | EXT |  | 1 | (c)
35131.478 | 6.809 | 6.791 | -4.636 | -4.654 | 1727 | 1892 | 1810 | 338 | 4619 | 3199 |  | CORR | CIGR | 06:41 | 07:08 | 06:55 | 35 | 165 | 11 | EXT |  | 0.89 | (c)
35203.879 | 0 | -0.05 | -11.14 | -11.19 | -354 | 165 | 291 | 0 |  | 3206 | Нарушение формы кольцевого шва | GWAN |  | 00:04 | 01:28 | 01:48 | 0 | 1290 |  | EXT | Нарушение формы кольцевого шва |  | (c)
35203.879 | 0 | 0 | -11.14 | -11.14 | 1311 | 1969 | 1986 | 0 | 0 | 3206 | Смещение кромок | GWAN |  | 04:33 | 06:19 | 06:22 | 0 | 1349 | 17 | EXT | Смещение кромок Наружу Величина смещения - 2.7 мм. |  | (c)
35206.994 | 3.115 | 2.413 | -8.025 | -8.727 | 2139 | 2176 | 2166 | 38 | 2413 | 3206 |  | CORR | GENE | 06:47 | 06:53 | 06:51 | 1010 | 54 | 11 | EXT |  | 0.97 | (c)
35207.359 | 3.48 | 3.428 | -7.66 | -7.712 | 1652 | 1806 | 1858 | 167 | 3428 | 3206 |  | CORR | GENE | 05:28 | 05:53 | 06:01 | 66 | 412 | 10 | EXT |  | 0.89 | (c)
35207.879 | 4 | 3.642 | -7.14 | -7.498 | 2134 | 2162 | 2168 | 28 | 3642 | 3206 |  | CORR | GENE | 06:46 | 06:50 | 06:51 | 1532 | 69 | 10 | EXT |  | 0.97 | (c)
35208.418 | 4.539 | 4.359 | -6.601 | -6.781 | 1680 | 1737 | 1710 | 490 | 4359 | 3206 |  | CORR | GENE | 05:32 | 05:42 | 05:37 | 255 | 61 | 12 | EXT |  | 0.92 | (c)
35215.019 | 0 | -0.005 | -11.37 | -11.375 | 1656 | 71 | -1142 | 0 |  | 3207 | Нарушение формы кольцевого шва | GWAN |  | 01:51 | 09:35 | 06:19 | 0 | 3325 |  | EXT | Нарушение формы кольцевого шва |  | (c)
35226.389 | 0 | 0 | -11.3 | -11.3 | 2041 | -2224 | 2176 | 2041 | 0 | 3208 | Смещение кромок | GWAN |  | 04:54 | 05:26 | 05:16 | 0 | 270 | 18 | EXT | Смещение кромок Вовнутрь Величина смещения - 2.9 мм. |  | (c)
35226.389 | 0 | 0 | -11.3 | -11.3 | -2132 | -1825 | -1888 | 1644 | 0 | 3208 | Смещение кромок | GWAN |  | 05:40 | 06:30 | 06:20 | 0 | 488 | 20 | EXT | Смещение кромок Наружу Величина смещения - 3.2 мм. |  | (c)
35226.389 | 0 | 0 | -11.3 | -11.3 | -1515 | -1181 | -1290 | 1065 | 0 | 3208 | Смещение кромок | GWAN |  | 07:20 | 08:14 | 07:56 | 0 | 450 | 16 | EXT | Смещение кромок Вовнутрь Величина смещения - 2.6 мм. |  | (c)
35237.751 | 0.062 | 0.045 | -10.073 | -10.09 | 1473 | 1678 | 1673 | 1473 | 45 | 3209 |  | CORR | GENE | 06:32 | 07:05 | 07:04 | 74 | 400 | 12 | EXT |  | 0.89 | (c)
35239.346 | 1.657 | 1.569 | -8.478 | -8.566 | 798 | 811 | 815 | 798 | 1569 | 3209 |  | CORR | AXGR | 04:43 | 04:45 | 04:46 | 143 | 34 | 10 | EXT |  | 0.9 | (c)
35241.256 | 3.567 | 3.38 | -6.568 | -6.755 | 818 | 841 | 847 | 818 | 3380 | 3209 |  | CORR | GENE | 04:46 | 04:50 | 04:51 | 377 | 57 | 10 | EXT |  | 0.93 | (c)
35243.973 | 6.284 | 6.264 | -3.851 | -3.871 | 1480 | 1600 | 1609 | 1480 | 3828 | 3209 |  | CORR | CIGR | 06:33 | 06:53 | 06:54 | 43 | 258 | 10 | EXT |  | 0.89 | (c)
35269.999 | 0 | -0.05 | -11.075 | -11.125 | 1079 | 1576 | 1528 | 254 |  | 3212 | Нарушение формы кольцевого шва | GWAN |  | 02:22 | 03:42 | 03:34 | 0 | 897 |  | EXT | Нарушение формы кольцевого шва |  | (c)
35269.999 | 0 | 0 | -11.075 | -11.075 | -2227 | -1969 | -1962 | 3 | 0 | 3212 | Смещение кромок | GWAN |  | 05:28 | 06:10 | 06:11 | 0 | 531 | 22 | EXT | Смещение кромок Наружу Величина смещения - 3.4 мм. |  | (c)
35269.999 | 0 | -0.05 | -11.075 | -11.125 | -620 | -252 | 81 | 0 |  | 3212 | Нарушение формы кольцевого шва | GWAN |  | 09:48 | 10:47 | 11:41 | 0 | 1403 |  | EXT | Нарушение формы кольцевого шва |  | (c)
35271.135 | 1.136 | 1.114 | -9.939 | -9.961 | 142 | 212 | 205 | 142 | 1114 | 3212 |  | ARTD | GENE | 11:51 | 00:02 | 12:01 | 57 | 125 |  | EXT | Эквивалент потери металла 10%. |  | (c)
35282.124 | 1.05 | 0.866 | -10.23 | -10.414 | 2227 | -2222 | -2221 | 0 | 866 | 3213 |  | LWAN | AXGR | 05:23 | 05:25 | 05:25 | 344 | 27 |  | EXT | Эквивалент потери металла 10%. |  | (c)
35289.007 | 7.933 | 7.611 | -3.347 | -3.669 | 2230 | -2221 | -2218 | 0 | 3180 | 3213 |  | LWAN | AXGR | 05:23 | 05:25 | 05:25 | 489 | 25 |  | EXT | Эквивалент потери металла 10%. |  | (c)
35295.35 | 2.996 | 2.386 | -8.419 | -9.029 | -1660 | -1601 | -1418 | 1176 | 2386 | 3214 |  | GOUG | GENE | 02:19 | 02:29 | 02:58 | 1180 | 485 | 7 | EXT | Зона задиров. |  | (c)
35303.769 | 0 | -0.013 | -11.285 | -11.298 | 1884 | -1823 | -2168 | 1760 |  | 3215 | Нарушение формы кольцевого шва | GWAN |  | 01:58 | 03:60 | 03:04 | 0 | 817 |  | EXT | Нарушение формы кольцевого шва |  | (c)
35303.769 | 0 | -0.007 | -11.285 | -11.292 | -995 | -485 | -704 | 413 |  | 3215 | Нарушение формы кольцевого шва | GWAN |  | 06:13 | 07:36 | 07:00 | 0 | 582 |  | EXT | Нарушение формы кольцевого шва |  | (c)
35304.37 | 0.601 | 0.501 | -10.684 | -10.784 | -236 | -177 | -168 | 101 | 501 | 3215 |  | DENT | GENE | 08:16 | 08:25 | 08:27 | 179 | 136 | 0.5 | N/A | Глубина вмятины: 7 мм (0,5%). Линейка: 18 см в (50 см; 08:25 ч:мин) Аномалия находится вблизи продольного шва. |  | (c)
35335.118 | 8.889 | 8.871 | -1.981 | -1.999 | -1324 | -1263 | -1246 | 906 | 1960 | 3217 |  | CORR | CIGR | 05:41 | 05:51 | 05:54 | 39 | 157 | 10 | EXT | Аномалия находится на отводе. | 0.89 | (c)
35337.099 | 0 | -0.027 | -11.42 | -11.447 | -1170 | -371 | -720 | 270 |  | 3218 | Нарушение формы кольцевого шва | GWAN |  | 11:17 | 01:26 | 12:30 | 0 | 900 |  | EXT | Нарушение формы кольцевого шва Аномалия находится на отводе. |  | (c)
35337.099 | 0 | -0.019 | -11.42 | -11.439 | 934 | 1021 | 1269 | 626 |  | 3218 | Нарушение формы кольцевого шва | GWAN |  | 04:57 | 05:11 | 05:51 | 0 | 671 |  | EXT | Нарушение формы кольцевого шва Аномалия находится на отводе. |  | (c)
35338.039 | 0.94 | 0.928 | -10.48 | -10.492 | 386 | 892 | 862 | 386 | 928 | 3218 |  | ARTD | CIGR | 03:28 | 04:50 | 04:45 | 23 | 953 |  | EXT | Эквивалент потери металла 9%. |  | (c)
35339.139 | 2.04 | 1.714 | -9.38 | -9.706 | 4 | 223 | 207 | 4 | 1714 | 3218 |  | GOUG | GENE | 02:27 | 03:02 | 02:59 | 614 | 405 | 7 | EXT | Зона задиров. |  | (c)
35344.76 | 7.661 | 7.584 | -3.759 | -3.836 | 22 | 113 | 197 | 22 | 3344 | 3218 |  | GOUG | GENE | 02:29 | 02:44 | 02:58 | 492 | 350 | 6 | EXT | Зона задиров. Аномалия находится на упругопластическом изгибе: R=947 D, максимальное растяжение на 12 час. |  | (c)
35348.67 | 0.151 | 0.075 | -10.754 | -10.83 | -2198 | -2190 | -2168 | 33 | 75 | 3219 |  | CORR | GENE | 05:07 | 05:08 | 05:12 | 306 | 59 | 11 | EXT | Аномалия находится на упругопластическом изгибе: R=462 D, максимальное растяжение на 0.1 час. | 0.92 | (c)
35348.857 | 0.338 | 0.166 | -10.567 | -10.739 | 2149 | 2176 | 2169 | 41 | 166 | 3219 |  | CORR | AXGR | 04:48 | 04:53 | 04:52 | 244 | 41 | 11 | EXT | Аномалия находится на упругопластическом изгибе: R=450 D, максимальное растяжение на 0.1 час. | 0.91 | (c)
35349.303 | 0.784 | 0.41 | -10.121 | -10.495 | 1215 | 1541 | 1472 | 501 | 410 | 3219 |  | GOUG | GENE | 02:18 | 03:10 | 02:59 | 616 | 514 | 9 | EXT | Задир. Аномалия находится на упругопластическом изгибе: R=430 D, максимальное растяжение на 0.1 час. |  | (c)
35350.361 | 1.842 | 1.38 | -9.063 | -9.525 | 1175 | 1535 | 1433 | 540 | 1380 | 3219 |  | GOUG | GENE | 02:11 | 03:09 | 02:53 | 626 | 515 | 7 | EXT | Зона задиров. Аномалия находится на упругопластическом изгибе: R=401 D, максимальное растяжение на 0.1 час. |  | (c)
35355.588 | 7.069 | 7.008 | -3.836 | -3.897 | -2169 | -2137 | -2145 | 61 | 3733 | 3219 |  | CORR | GENE | 05:11 | 05:17 | 05:15 | 164 | 48 | 10 | EXT | Аномалия находится на упругопластическом изгибе: R=390 D, максимальное растяжение на 11.9 час. | 0.9 | (c)
35359.424 | 0 | 0 | -11.035 | -11.035 | -658 | -315 | 199 | 658 | 0 | 3220 |  | GWAN |  | 11:20 | 00:15 | 13:38 | 0 | 1714 |  | EXT | Место ремонта. Смещение кромок. Величина смещения - 2.6 мм. Аномалия находится на упругопластическом изгибе: R=560 D, максимальное растяжение на 11.9 час. |  | (c)
35359.424 | 0 | -0.026 | -11.035 | -11.061 | -1400 | -1011 | -1085 | 771 |  | 3220 | Вышлифовка на шве | GWAN | CIGR | 09:20 | 10:23 | 10:11 | 45 | 628 | 10 | EXT | Вышлифовка на шве Место ремонта. Аномалия находится на упругопластическом изгибе: R=560 D, максимальное растяжение на 11.9 час. |  | (c)
35360.991 | 1.567 | 1.485 | -9.468 | -9.55 | 1182 | 1332 | 1371 | 670 | 1485 | 3220 |  | CORR | GENE | 04:17 | 04:41 | 04:47 | 135 | 378 | 12 | EXT | Аномалия находится на упругопластическом изгибе: R=725 D, максимальное растяжение на 0 час. | 0.9 | (c)
35362.41 | 2.986 | 2.963 | -8.049 | -8.072 | -2063 | -1931 | -1970 | 168 | 2963 | 3220 |  | CORR | CIGR | 07:33 | 07:54 | 07:48 | 45 | 186 | 10 | EXT |  | 0.89 | (c)
35362.501 | 3.077 | 2.919 | -7.958 | -8.116 | -2161 | -2146 | -2140 | 70 | 2919 | 3220 |  | CORR | AXGR | 07:17 | 07:20 | 07:21 | 528 | 41 | 10 | EXT |  | 0.94 | (c)
35363.401 | 3.977 | 3.975 | -7.058 | -7.06 | -2193 | -2012 | -2043 | 38 | 3975 | 3220 |  | CORR | GENE | 07:12 | 07:41 | 07:36 | 59 | 299 | 10 | EXT |  | 0.89 | (c)
35363.799 | 4.375 | 4.367 | -6.66 | -6.668 | 1235 | 1334 | 1305 | 855 | 4367 | 3220 |  | CORR | CIGR | 04:25 | 04:41 | 04:37 | 46 | 141 | 10 | EXT |  | 0.89 | (c)
35370.459 | 0 | -0.034 | -11.415 | -11.449 | -1064 | 441 | -45 | 974 |  | 3221 | Нарушение формы кольцевого шва | GWAN |  | 10:36 | 02:39 | 13:20 | 0 | 2038 |  | EXT | Нарушение формы кольцевого шва |  | (c)
35378.786 | 8.327 | 8.245 | -3.088 | -3.17 | 1176 | 1405 | 1529 | 348 | 2985 | 3221 |  | CORR | GENE | 04:37 | 05:14 | 05:34 | 185 | 706 | 10 | EXT |  | 0.9 | (c)
35379.257 | 8.798 | 8.669 | -2.617 | -2.746 | 531 | 679 | 719 | 531 | 2228 | 3221 |  | GOUG | GENE | 02:53 | 03:17 | 03:23 | 518 | 375 | 8 | EXT | Зона задиров. |  | (c)
35381.874 | 0 | -0.025 | -6.645 | -6.67 | -654 | -509 | -383 | 113 |  | 3222а | Нарушение формы кольцевого шва | GWAN |  | 00:28 | 00:51 | 01:11 | 0 | 541 |  | EXT | Нарушение формы кольцевого шва |  | (c)
35381.874 | 0 | -0.029 | -6.645 | -6.674 | 597 | 929 | 902 | 597 |  | 3222а | Нарушение формы кольцевого шва | GWAN |  | 03:49 | 04:43 | 04:39 | 0 | 610 |  | EXT | Нарушение формы кольцевого шва |  | (c)
35388.519 | 0 | 0 | -11.07 | -11.07 | -205 | -152 | -60 | 0 | 0 | 3223 | Смещение кромок | GWAN |  | 02:51 | 03:00 | 03:15 | 0 | 290 | 35 | EXT | Смещение кромок Наружу Величина смещения - 5.5 мм. |  | (c)
35399.589 | 0 | -0.019 | -11.545 | -11.564 | -598 | -142 | -312 | 27 |  | 3224 | Нарушение формы кольцевого шва | GWAN |  | 01:42 | 02:56 | 02:28 | 0 | 571 |  | EXT | Нарушение формы кольцевого шва Аномалия находится на упругопластическом изгибе: R=572 D, максимальное растяжение на 5.9 час. |  | (c)
35399.589 | 0 | -0.05 | -11.545 | -11.595 | 1733 | 2207 | 2077 | 1733 |  | 3224 | Нарушение формы кольцевого шва | GWAN |  | 07:58 | 09:15 | 08:54 | 0 | 688 |  | EXT | Нарушение формы кольцевого шва Аномалия находится на упругопластическом изгибе: R=572 D, максимальное растяжение на 5.9 час. |  | (c)
35411.134 | 0 | 0 | -11.63 | -11.63 | 1880 | -2095 | -2192 | 1802 | 0 | 3225 | Смещение кромок | GWAN |  | 04:41 | 05:60 | 05:44 | 0 | 780 | 18 | EXT | Смещение кромок Вовнутрь Величина смещения - 2.8 мм. Аномалия находится на упругопластическом изгибе: R=423 D, максимальное растяжение на 6 час. |  | (c)
35422.764 | 0 | -0.032 | -11.65 | -11.682 | -1911 | -1543 | -1407 | 902 |  | 3226 | Нарушение формы кольцевого шва | GWAN |  | 04:43 | 05:42 | 06:04 | 0 | 1009 |  | EXT | Нарушение формы кольцевого шва Аномалия находится на упругопластическом изгибе: R=458 D, максимальное растяжение на 5.8 час. |  | (c)
35426.622 | 3.858 | 3.835 | -7.792 | -7.815 | -619 | -521 | -548 | 476 | 3835 | 3226 |  | CORR | CIGR | 08:11 | 08:27 | 08:23 | 27 | 143 | 12 | EXT | Аномалия находится на упругопластическом изгибе: R=553 D, максимальное растяжение на 5.9 час. | 0.89 | (c)
35445.126 | 10.712 | 10.694 | -0.973 | -0.991 | 301 | 495 | 426 | 301 | 947 | 3227 |  | CORR | CIGR | 03:44 | 04:16 | 04:05 | 44 | 250 | 10 | EXT |  | 0.89 | (c)
35445.676 | 11.262 | 11.173 | -0.423 | -0.512 | 406 | 640 | 563 | 406 | 391 | 3227 |  | CORR | GENE | 04:01 | 04:39 | 04:27 | 121 | 313 | 10 | EXT |  | 0.89 | (c)
35446.099 | 0 | -0.012 | -11.375 | -11.387 | 898 | 1182 | 1093 | 898 | 0 | 3228 | Подгиб кромки со смещением | GWAN |  | 05:24 | 06:10 | 05:55 | 0 | 391 | 22 | EXT | Подгиб кромки со смещением Аномалия находится на отводе. Величина смещения - 3.5 мм. |  | (c)
35452.339 | 6.24 | 6.219 | -5.135 | -5.156 | 1594 | 1789 | 1721 | 383 | 5119 | 3228 |  | CORR | CIGR | 07:16 | 07:48 | 07:37 | 37 | 254 | 10 | EXT | Аномалия находится на отводе. | 0.89 | (c)
35459.771 | 2.297 | 2.238 | -9.223 | -9.282 | -1787 | -1627 | -1667 | 443 | 2238 | 3229 |  | CORR | GENE | 06:46 | 07:12 | 07:06 | 79 | 241 | 10 | EXT |  | 0.89 | (c)
35462.131 | 4.657 | 4.638 | -6.863 | -6.882 | -1405 | -866 | -923 | 442 | 4638 | 3229 |  | ARTD | CIGR | 07:48 | 09:15 | 09:06 | 36 | 963 |  | EXT | Вышлифовка глубиной 10%. От изолировочной машины. |  | (c)
35467.759 | 10.285 | 10.262 | -1.235 | -1.258 | -1014 | -612 | -727 | 440 | 1216 | 3229 |  | ARTD | CIGR | 08:51 | 09:56 | 09:37 | 42 | 574 |  | EXT | Эквивалент потери металла 13%. |  | (c)
35468.583 | 11.109 | 10.962 | -0.411 | -0.558 | -1141 | -855 | -992 | 843 | 312 | 3229 |  | GOUG | GENE | 08:31 | 09:17 | 08:55 | 246 | 298 | 6 | EXT | Задир. |  | (c)
35468.994 | 0 | -0.05 | -11.341 | -11.391 | 1046 | 1298 | 1281 | 715 |  | 3230а | Нарушение формы кольцевого шва | GWAN |  | 01:22 | 02:03 | 02:00 | 0 | 470 |  | EXT | Нарушение формы кольцевого шва |  | (c)
35468.994 | 0 | -0.044 | -11.341 | -11.385 | -1356 | -1092 | -1009 | 662 |  | 3230а | Вышлифовка на шве | GWAN | GENE | 06:55 | 07:37 | 07:51 | 104 | 693 | 12 | EXT | Вышлифовка на шве |  | (c)
35468.994 | 0 | -0.075 | -11.341 | -11.416 | -422 | -284 | -270 | 118 |  | 3230а | Нарушение формы кольцевого шва | GWAN |  | 09:25 | 09:48 | 09:50 | 0 | 304 |  | EXT | Нарушение формы кольцевого шва |  | (c)
35491.596 | 0 | -0.057 | -11.236 | -11.293 | -248 | 268 | 98 | 0 |  | 3231а | Нарушение формы кольцевого шва | GWAN |  | 00:02 | 01:25 | 00:58 | 0 | 692 |  | EXT | Нарушение формы кольцевого шва |  | (c)
35502.832 | 0 | 0 | -11.156 | -11.156 | -1015 | -486 | -663 | 310 | 0 | 3232а |  | GWAN |  | 10:35 | 00:00 | 11:32 | 0 | 705 |  | EXT | Место ремонта. Смещение кромок. Величина смещения - 5.2 мм. Аномалия находится на упругопластическом изгибе: R=530 D, максимальное растяжение на 5.6 час. |  | (c)
35502.832 | 0 | -0.029 | -11.156 | -11.185 | -1898 | -1649 | -1674 | 333 |  | 3232а | Вышлифовка на шве | GWAN | GENE | 08:12 | 08:53 | 08:48 | 75 | 447 | 10 | EXT | Вышлифовка на шве Место ремонта. Аномалия находится на упругопластическом изгибе: R=530 D, максимальное растяжение на 5.6 час. |  | (c)
35511.981 | 9.149 | 9.128 | -2.007 | -2.028 | -1545 | -1221 | -1055 | 566 | 1991 | 3232а |  | ARTD | CIGR | 09:09 | 10:02 | 10:28 | 37 | 979 |  | EXT | Эквивалент потери металла 10%. От изолировочной машины. Аномалия находится на упругопластическом изгибе: R=333 D, максимальное растяжение на 5.6 час. |  | (c)
35525.299 | 0 | -0.032 | -11.346 | -11.378 | 686 | 1882 | 1425 | 66 |  | 3234а | Нарушение формы кольцевого шва | GWAN |  | 11:08 | 02:21 | 13:07 | 0 | 1478 |  | EXT | Нарушение формы кольцевого шва |  | (c)
35525.299 | 0 | -0.036 | -11.346 | -11.382 | -563 | -111 | -316 | 70 |  | 3234а | Нарушение формы кольцевого шва | GWAN |  | 07:46 | 08:59 | 08:26 | 0 | 493 |  | EXT | Нарушение формы кольцевого шва |  | (c)
35533.12 | 7.821 | 7.803 | -3.525 | -3.543 | -1634 | -1509 | -1512 | 596 | 3487 | 3234а |  | CORR | GENE | 04:53 | 05:13 | 05:13 | 56 | 244 | 14 | EXT |  | 0.89 | (c)
35548.055 | 0 | -0.071 | -6.482 | -6.553 | 28 | 318 | 236 | 28 |  | 3237а | Нарушение формы кольцевого шва | GWAN |  | 01:48 | 02:35 | 02:21 | 0 | 417 |  | EXT | Нарушение формы кольцевого шва |  | (c)
35548.055 | 0 | 0 | -6.482 | -6.482 | -1120 | -819 | -817 | 514 | 0 | 3237а | Смещение кромок | GWAN |  | 10:42 | 11:31 | 11:31 | 0 | 606 | 16 | EXT | Смещение кромок Вовнутрь Величина смещения - 2.4 мм. |  | (c)
35556.982 | 0 | -0.008 | -1.941 | -1.949 | -364 | -240 | -212 | 61 |  | 3238аб | Нарушение формы кольцевого шва | GWAN |  | 00:08 | 00:28 | 00:32 | 0 | 303 |  | EXT | Нарушение формы кольцевого шва |  | (c)
35556.982 | 0 | 0 | -1.941 | -1.941 | 1291 | 1616 | 1714 | 1291 | 0 | 3238аб | Непровар / утяжина | GWAN |  | 04:35 | 05:27 | 05:43 | 0 | 845 | 20 | INT | Непровар / утяжина Толщины: 15,7 / 18,7 мм |  | (b)
35556.982 | 0 | -0.051 | -1.941 | -1.992 | -2219 | -1419 | -1741 | 1264 |  | 3238аб | Нарушение формы кольцевого шва | GWAN |  | 07:09 | 09:18 | 08:26 | 0 | 955 |  | INT | Нарушение формы кольцевого шва |  | (c)
35572.908 | 0 | -0.04 | -6.425 | -6.465 | -193 | 647 | 439 | 0 |  | 3239ааа | Нарушение формы кольцевого шва | GWAN |  | 00:10 | 02:25 | 01:52 | 0 | 1264 |  | EXT | Нарушение формы кольцевого шва |  | (c)
35592.718 | 0 | 0 | -11.291 | -11.291 | 1856 | -1669 | -1914 | 0 | 0 | 3241а | Смещение кромок | GWAN |  | 04:26 | 06:57 | 06:18 | 0 | 1383 | 15 | EXT | Смещение кромок Наружу Аномалия находится на отводе. Величина смещения - 2.4 мм. |  | (c)
35592.718 | 0 | 0 | -11.291 | -11.291 | -1192 | -682 | -617 | 43 | 0 | 3241а | Смещение кромок | GWAN |  | 08:15 | 09:37 | 09:47 | 0 | 1148 | 15 | EXT | Смещение кромок Вовнутрь Аномалия находится на отводе. Величина смещения - 2.4 мм. |  | (c)
35594.33 | 1.612 | 1.288 | -9.679 | -10.003 | -2212 | -2198 | -2187 | 19 | 1288 | 3241а |  | SCC | GENE | 05:30 | 05:32 | 05:34 | 538 | 49 | 27 | EXT | Аномалия находится в зоне сварного шва. | 1 | (a)
35596.927 | 4.209 | 4.141 | -7.082 | -7.15 | -2168 | -2000 | -1974 | 62 | 4141 | 3241а |  | CORR | GENE | 05:37 | 06:04 | 06:08 | 95 | 388 | 10 | EXT |  | 0.89 | (c)
35614.981 | 0 | -0.03 | -11.355 | -11.385 | -144 | 103 | 300 | 0 |  | 3243а | Нарушение формы кольцевого шва | GWAN |  | 09:30 | 10:10 | 10:42 | 0 | 889 |  | EXT | Нарушение формы кольцевого шва |  | (c)
35615.596 | 0.615 | 0.366 | -10.74 | -10.989 | -576 | -548 | -537 | 499 | 366 | 3243а |  | CORR | GENE | 08:21 | 08:25 | 08:27 | 337 | 76 | 16 | EXT |  | 0.95 | (c)
35626.336 | 0 | 0 | -11.261 | -11.261 | -1942 | -1493 | -1580 | 289 | 0 | 3244а | Смещение кромок | GWAN |  | 07:03 | 08:16 | 08:02 | 0 | 724 | 22 | EXT | Смещение кромок Наружу Величина смещения - 3.5 мм. |  | (c)
35626.336 | 0 | 0 | -11.261 | -11.261 | -701 | -518 | -527 | 352 | 0 | 3244а | Смещение кромок | GWAN |  | 10:24 | 10:53 | 10:52 | 0 | 349 | 17 | EXT | Смещение кромок Наружу Величина смещения - 2.7 мм. |  | (c)
35657.004 | 8.216 | 8.118 | -3.214 | -3.312 | -1788 | -1612 | -1644 | 442 | 3209 | 3246а |  | CORR | GENE | 06:02 | 06:30 | 06:25 | 103 | 288 | 13 | EXT |  | 0.89 | (c)
35659.758 | 10.97 | 10.957 | -0.46 | -0.473 | -1380 | -1315 | -1272 | 851 | 445 | 3246а |  | CORR | CIGR | 07:08 | 07:18 | 07:25 | 28 | 216 | 10 | EXT |  | 0.89 | (c)
35671.489 | 0 | -0.019 | -11.395 | -11.414 | -620 | -1953 | 1013 | 0 |  | 3248а | Нарушение формы кольцевого шва | GWAN |  | 00:55 | 09:19 | 05:18 | 0 | 3266 |  | EXT | Нарушение формы кольцевого шва |  | (c)
35672.071 | 0.582 | 0.281 | -10.813 | -11.114 | 2158 | 2174 | 2178 | 32 | 281 | 3248а |  | CORR | AXGR | 08:23 | 08:26 | 08:26 | 362 | 40 | 10 | EXT |  | 0.93 | (c)
35672.203 | 0.714 | 0.498 | -10.681 | -10.897 | 1533 | 1568 | 1564 | 636 | 498 | 3248а |  | ARTD | GENE | 06:42 | 06:48 | 06:47 | 389 | 61 |  | EXT | Эквивалент потери металла 11%. |  | (c)
35672.911 | 1.422 | 1.298 | -9.973 | -10.097 | -433 | -413 | -411 | 389 | 1298 | 3248а |  | ARTD | AXGR | 01:25 | 01:28 | 01:28 | 300 | 44 |  | EXT | Эквивалент потери металла 10%. |  | (c)
35682.773 | 11.284 | 11.081 | -0.111 | -0.314 | 1529 | 1557 | 1558 | 644 | 21 | 3248а |  | ARTD | GENE | 06:42 | 06:46 | 06:46 | 293 | 57 |  | EXT | Эквивалент потери металла 10%. |  | (c)
35682.884 | 0 | -0.024 | -11.42 | -11.444 | 445 | 822 | 1044 | 445 |  | 3249а | Нарушение формы кольцевого шва | GWAN |  | 00:16 | 01:17 | 01:52 | 0 | 1198 |  | EXT | Нарушение формы кольцевого шва |  | (c)
35682.884 | 0 | -0.015 | -11.42 | -11.435 | -1932 | -711 | -1038 | 145 |  | 3249а | Нарушение формы кольцевого шва | GWAN |  | 05:52 | 09:09 | 08:16 | 0 | 1787 |  | EXT | Нарушение формы кольцевого шва |  | (c)
35689.541 | 6.657 | 6.514 | -4.763 | -4.906 | -1748 | -1502 | -1290 | 483 | 4731 | 3249а |  | CORR | GENE | 06:22 | 07:02 | 07:36 | 175 | 915 | 11 | EXT |  | 0.9 | (c)
35694.36 | 0.056 | 0.039 | -11.155 | -11.172 | -1418 | -1390 | -1401 | 813 | 39 | 3250а |  | ARTD | AXGR | 05:35 | 05:40 | 05:38 | 146 | 34 |  | INT | Эквивалент потери металла 10%. |  | (c)
35695.665 | 1.361 | 1.342 | -9.85 | -9.869 | -1224 | -863 | -991 | 758 | 1342 | 3250а |  | CORR | GENE | 06:06 | 07:05 | 06:44 | 82 | 466 | 10 | EXT |  | 0.89 | (c)
35705.515 | 0 | 0 | -11.475 | -11.475 | -1662 | -1423 | -1422 | 569 | 0 | 3251а | Смещение кромок | GWAN |  | 05:55 | 06:33 | 06:34 | 0 | 480 | 18 | EXT | Смещение кромок Наружу Величина смещения - 2.8 мм. |  | (c)
35728.45 | 0 | 0 | -11.161 | -11.161 | 1994 | 2201 | -2203 | 0 | 0 | 3253а | Смещение кромок | GWAN |  | 05:60 | 06:33 | 06:42 | 0 | 529 | 17 | EXT | Смещение кромок Вовнутрь Величина смещения - 2.7 мм. |  | (c)
35762.516 | 0 | -0.054 | -10.992 | -11.046 | -462 | 1021 | 405 | 0 |  | 3256а | Вышлифовка на шве | GWAN | GENE | 08:54 | 00:54 | 11:14 | 104 | 1734 | 16 | EXT | Вышлифовка на шве Место ремонта. |  | (c)
35762.516 | 0 | 0 | -10.992 | -10.992 | 1801 | 1957 | 1959 | 114 | 0 | 3256а |  | GWAN |  | 02:60 | 03:25 | 03:25 | 0 | 316 |  | EXT | Место ремонта. |  | (c)
35766.427 | 3.911 | 3.892 | -7.081 | -7.1 | -1227 | -1152 | -1162 | 1003 | 3892 | 3256а |  | CORR | CIGR | 06:51 | 07:03 | 07:01 | 41 | 131 | 13 | EXT |  | 0.89 | (c)
35767.19 | 4.674 | 4.661 | -6.318 | -6.331 | -1000 | -911 | -916 | 832 | 4661 | 3256а |  | CORR | CIGR | 07:28 | 07:42 | 07:41 | 36 | 167 | 10 | EXT |  | 0.89 | (c)
35768.338 | 5.822 | 5.804 | -5.17 | -5.188 | -939 | -876 | -874 | 809 | 5139 | 3256а |  | CORR | GENE | 07:37 | 07:48 | 07:48 | 49 | 130 | 11 | EXT |  | 0.89 | (c)
35770.419 | 7.903 | 7.877 | -3.089 | -3.115 | -1213 | -1129 | -1035 | 856 | 2999 | 3256а |  | CORR | GENE | 06:53 | 07:07 | 07:22 | 116 | 358 | 10 | EXT |  | 0.89 | (c)
35773.508 | 0 | -0.065 | -11.301 | -11.366 | 1138 | 1692 | 1479 | 411 |  | 3257а | Вышлифовка на шве | GWAN | GENE | 03:24 | 04:53 | 04:19 | 145 | 682 | 13 | EXT | Вышлифовка на шве |  | (c)
35773.508 | 0 | -0.052 | -11.301 | -11.353 | -1569 | -1313 | -1365 | 662 |  | 3257а | Вышлифовка на шве | GWAN | GENE | 08:07 | 08:48 | 08:40 | 91 | 408 | 16 | EXT | Вышлифовка на шве |  | (c)
35773.508 | 0 | -0.035 | -11.301 | -11.336 | -1077 | -878 | -878 | 678 |  | 3257а | Вышлифовка на шве | GWAN | GENE | 09:26 | 09:59 | 09:59 | 79 | 399 | 14 | EXT | Вышлифовка на шве |  | (c)
35799.038 | 2.729 | 2.675 | -8.373 | -8.427 | -1902 | -1800 | -1730 | 329 | 2675 | 3259а |  | CORR | GENE | 07:23 | 07:39 | 07:51 | 76 | 343 | 11 | EXT |  | 0.89 | (c)
35803.753 | 7.444 | 7.424 | -3.658 | -3.678 | 1960 | 2144 | 2078 | 35 | 3643 | 3259а |  | CORR | CIGR | 05:46 | 06:16 | 06:05 | 35 | 235 | 12 | EXT |  | 0.89 | (c)
35807.108 | 10.799 | 10.544 | -0.303 | -0.558 | -2161 | -2148 | -2117 | 69 | 264 | 3259а |  | CORR | GENE | 06:41 | 06:43 | 06:48 | 294 | 89 | 10 | EXT |  | 0.92 | (c)
35807.411 | 0 | -0.045 | -11.112 | -11.157 | 1297 | 1960 | 1753 | 21 |  | 3260а | Вышлифовка на шве | GWAN | GENE | 03:47 | 05:34 | 05:01 | 96 | 913 | 16 | EXT | Вышлифовка на шве Место ремонта. |  | (c)
35807.411 | 0 | 0 | -11.112 | -11.112 | -1961 | -1856 | -1182 | 269 | 0 | 3260а |  | GWAN |  | 07:01 | 07:19 | 09:07 | 0 | 1559 |  | EXT | Место ремонта. |  | (c)
35810.247 | 2.836 | 2.801 | -8.276 | -8.311 | 2161 | -2190 | -2200 | 0 | 2801 | 3260а |  | CORR | GENE | 06:07 | 06:25 | 06:23 | 62 | 200 | 14 | EXT |  | 0.89 | (c)
35812.05 | 4.639 | 4.63 | -6.473 | -6.482 | 1730 | 1859 | 1840 | 279 | 4630 | 3260а |  | CORR | GENE | 04:57 | 05:18 | 05:15 | 67 | 221 | 13 | EXT |  | 0.89 | (c)
35814.419 | 7.008 | 6.992 | -4.104 | -4.12 | 1735 | 1836 | 1808 | 349 | 4086 | 3260а |  | CORR | CIGR | 04:58 | 05:14 | 05:10 | 34 | 147 | 10 | EXT |  | 0.89 | (c)
35816.688 | 9.277 | 9.101 | -1.835 | -2.011 | 2206 | 2224 | 2222 | 0 | 1698 | 3260а |  | CORR | AXGR | 06:14 | 06:17 | 06:17 | 313 | 33 | 11 | EXT |  | 0.92 | (c)
35818.523 | 0 | 0 | -10.868 | -10.868 | 1660 | 1805 | 1849 | 193 | 0 | 3261а | Смещение кромок | GWAN |  | 02:50 | 03:13 | 03:20 | 0 | 378 | 23 | EXT | Смещение кромок Наружу Величина смещения - 3.7 мм. |  | (c)
35818.523 | 0 | 0 | -10.868 | -10.868 | 2161 | -2165 | -1493 | 0 | 0 | 3261а | Смещение кромок | GWAN |  | 04:11 | 04:32 | 06:21 | 0 | 1614 | 22 | EXT | Смещение кромок Вовнутрь Величина смещения - 3.5 мм. |  | (c)
35818.523 | 0 | -0.03 | -10.868 | -10.898 | 35 | 40 | 171 | 35 |  | 3261а | Нарушение формы кольцевого шва | GWAN |  | 10:28 | 10:28 | 10:49 | 0 | 272 |  | EXT | Нарушение формы кольцевого шва |  | (c)
35819.486 | 0.963 | 0.953 | -9.905 | -9.915 | -1056 | -917 | -961 | 866 | 953 | 3261а |  | CORR | CIGR | 07:31 | 07:54 | 07:47 | 41 | 190 | 10 | EXT |  | 0.89 | (c)
35821.976 | 3.453 | 3.432 | -7.415 | -7.436 | 1344 | 1581 | 1533 | 508 | 3432 | 3261а |  | CORR | GENE | 01:59 | 02:37 | 02:29 | 78 | 378 | 10 | EXT |  | 0.89 | (c)
35822.736 | 4.213 | 4.131 | -6.655 | -6.737 | -1748 | -1732 | -1734 | 482 | 4131 | 3261а |  | CORR | AXGR | 05:40 | 05:42 | 05:42 | 192 | 29 | 17 | EXT |  | 0.92 | (c)
35826.788 | 8.265 | 8.241 | -2.603 | -2.627 | -2125 | -2123 | -2112 | 106 | 2482 | 3261а |  | CORR | AXGR | 04:39 | 04:39 | 04:41 | 145 | 26 | 11 | EXT |  | 0.9 | (c)
35830.509 | 1.118 | 1.099 | -9.779 | -9.798 | -1828 | -1761 | -1768 | 402 | 1099 | 3262а |  | CORR | CIGR | 05:21 | 05:32 | 05:31 | 30 | 121 | 11 | EXT |  | 0.89 | (c)
35830.687 | 1.296 | 1.249 | -9.601 | -9.648 | -1905 | -1771 | -1720 | 325 | 1249 | 3262а |  | CORR | GENE | 05:08 | 05:30 | 05:38 | 63 | 370 | 10 | EXT |  | 0.89 | (c)
35830.956 | 1.565 | 1.368 | -9.332 | -9.529 | -1710 | -1709 | -1677 | 520 | 1368 | 3262а |  | CORR | GENE | 05:40 | 05:40 | 05:45 | 200 | 67 | 13 | EXT |  | 0.91 | (c)
35831.026 | 1.635 | 1.618 | -9.262 | -9.279 | -1882 | -1818 | -1809 | 348 | 1618 | 3262а |  | CORR | CIGR | 05:12 | 05:23 | 05:24 | 35 | 147 | 11 | EXT |  | 0.89 | (c)
35831.308 | 1.917 | 1.898 | -8.98 | -8.999 | -2051 | -1819 | -1900 | 179 | 1898 | 3262а |  | CORR | GENE | 04:45 | 05:22 | 05:09 | 56 | 303 | 10 | EXT |  | 0.89 | (c)
35839.602 | 10.211 | 10.196 | -0.686 | -0.701 | -1086 | -816 | -929 | 771 | 655 | 3262а |  | CORR | CIGR | 07:21 | 08:04 | 07:46 | 46 | 315 | 10 | EXT |  | 0.89 | (c)
35839.759 | 10.368 | 10.356 | -0.529 | -0.541 | -1340 | -1192 | -1214 | 890 | 471 | 3262а |  | CORR | GENE | 06:40 | 07:04 | 06:60 | 70 | 252 | 11 | EXT |  | 0.89 | (c)
35840.01 | 10.619 | 10.614 | -0.278 | -0.283 | -1624 | -1528 | -1576 | 606 | 255 | 3262а |  | CORR | CIGR | 05:54 | 06:09 | 06:02 | 28 | 96 | 9 | EXT |  | 0.89 | (c)
35840.288 | 0 | 0 | -10.952 | -10.952 | 410 | 817 | 701 | 410 | 0 | 3263а | Смещение кромок | GWAN |  | 02:41 | 03:46 | 03:28 | 0 | 582 | 15 | EXT | Смещение кромок Наружу Величина смещения - 2.4 мм. |  | (c)
35840.288 | 0 | 0 | -10.952 | -10.952 | 1146 | 1236 | 1270 | 836 | 0 | 3263а | Смещение кромок | GWAN |  | 04:39 | 04:54 | 04:59 | 0 | 249 | 16 | EXT | Смещение кромок Наружу Величина смещения - 2.5 мм. |  | (c)
35840.288 | 0 | 0 | -10.952 | -10.952 | 1552 | 1659 | 1702 | 378 | 0 | 3263а | Смещение кромок | GWAN |  | 05:45 | 06:02 | 06:09 | 0 | 301 | 16 | EXT | Смещение кромок Наружу Величина смещения - 2.6 мм. |  | (c)
35840.288 | 0 | -0.055 | -10.952 | -11.007 | 1968 | -1742 | -1356 | 0 |  | 3263а | Нарушение формы кольцевого шва | GWAN |  | 06:52 | 08:53 | 09:56 | 0 | 2274 |  | EXT | Нарушение формы кольцевого шва |  | (c)
35844.364 | 4.076 | 4.02 | -6.876 | -6.932 | 1677 | 1695 | 1691 | 525 | 4020 | 3263а |  | CORR | AXGR | 06:05 | 06:08 | 06:07 | 132 | 29 | 11 | EXT |  | 0.9 | (c)
35846.119 | 5.831 | 5.816 | -5.121 | -5.136 | 2004 | 2076 | 2072 | 91 | 5108 | 3263а |  | CORR | CIGR | 06:58 | 07:09 | 07:09 | 28 | 135 | 11 | EXT |  | 0.89 | (c)
35847.816 | 7.528 | 7.516 | -3.424 | -3.436 | -1912 | -1844 | -1850 | 318 | 3408 | 3263а |  | CORR | CIGR | 08:26 | 08:37 | 08:36 | 28 | 124 | 11 | EXT |  | 0.89 | (c)
35851.24 | 0 | 0 | -11.261 | -11.261 | -571 | -296 | -193 | 0 | 0 | 3264а | Смещение кромок | GWAN |  | 00:53 | 01:37 | 01:54 | 0 | 757 | 20 | EXT | Смещение кромок Наружу Величина смещения - 3.1 мм. |  | (c)
35851.24 | 0 | -0.013 | -11.261 | -11.274 | 974 | 1651 | 1495 | 214 |  | 3264а | Нарушение формы кольцевого шва | GWAN |  | 05:02 | 06:52 | 06:27 | 0 | 1042 |  | EXT | Нарушение формы кольцевого шва |  | (c)
35851.24 | 0 | -0.044 | -11.261 | -11.305 | -2158 | -1311 | -1489 | 73 |  | 3264а | Нарушение формы кольцевого шва | GWAN |  | 08:37 | 10:54 | 10:25 | 0 | 1337 |  | EXT | Нарушение формы кольцевого шва |  | (c)
35851.384 | 0.144 | 0.097 | -11.117 | -11.164 | 1468 | 1571 | 1532 | 635 | 97 | 3264а |  | CORR | GENE | 06:22 | 06:39 | 06:32 | 138 | 127 | 14 | EXT |  | 0.9 | (c)
35851.689 | 0.449 | 0.429 | -10.812 | -10.832 | 1748 | 1868 | 1828 | 322 | 429 | 3264а |  | CORR | CIGR | 07:07 | 07:27 | 07:20 | 26 | 160 | 12 | EXT |  | 0.89 | (c)
35852.707 | 1.467 | 1.423 | -9.794 | -9.838 | 1237 | 1292 | 1297 | 872 | 1423 | 3264а |  | CORR | GENE | 05:45 | 05:54 | 05:55 | 55 | 122 | 11 | EXT |  | 0.89 | (c)
35852.792 | 1.552 | 1.532 | -9.709 | -9.729 | 1041 | 1207 | 1155 | 962 | 1532 | 3264а |  | CORR | GENE | 05:13 | 05:40 | 05:32 | 49 | 228 | 13 | EXT |  | 0.89 | (c)
35855.234 | 3.994 | 3.967 | -7.267 | -7.294 | 1045 | 1166 | 1154 | 967 | 3967 | 3264а |  | CORR | CIGR | 05:14 | 05:33 | 05:32 | 42 | 218 | 10 | EXT |  | 0.89 | (c)
35857.604 | 6.364 | 6.354 | -4.897 | -4.907 | 1334 | 1393 | 1395 | 775 | 4883 | 3264а |  | CORR | CIGR | 06:00 | 06:10 | 06:10 | 24 | 122 | 10 | EXT |  | 0.89 | (c)
35857.935 | 6.695 | 6.611 | -4.566 | -4.65 | 1298 | 1448 | 1526 | 477 | 4545 | 3264а |  | CORR | GENE | 05:55 | 06:19 | 06:31 | 105 | 455 | 10 | EXT |  | 0.89 | (c)
35859.589 | 8.349 | 8.338 | -2.912 | -2.923 | 1869 | 2019 | 2017 | 65 | 2583 | 3264а |  | CORR | GENE | 07:27 | 07:51 | 07:51 | 340 | 296 | 13 | EXT |  | 0.94 | (c)
35861.467 | 10.227 | 10.197 | -1.034 | -1.064 | 297 | 472 | 430 | 297 | 1015 | 3264а |  | CORR | GENE | 03:13 | 03:41 | 03:35 | 49 | 265 | 12 | EXT |  | 0.89 | (c)
35861.819 | 10.579 | 10.565 | -0.682 | -0.696 | 2230 | -2137 | -2126 | 0 | 665 | 3264а |  | CORR | CIGR | 08:25 | 08:40 | 08:42 | 31 | 211 | 10 | EXT |  | 0.89 | (c)
35862.265 | 11.025 | 10.539 | -0.236 | -0.722 | -57 | 369 | 303 | 0 | 27 | 3264а |  | CORR | GENE | 02:16 | 03:25 | 03:14 | 695 | 719 | 10 | EXT |  | 0.95 | (c)
35865.079 | 2.578 | 2.561 | -8.519 | -8.536 | 2092 | -2219 | 2182 | 0 | 2561 | 3266а |  | CORR | CIGR | 06:37 | 07:01 | 06:51 | 38 | 179 | 11 | EXT |  | 0.89 | (c)
35869.666 | 7.165 | 7.138 | -3.932 | -3.959 | 1760 | 2013 | 1911 | 170 | 3891 | 3266а |  | CORR | GENE | 05:43 | 06:24 | 06:07 | 68 | 301 | 10 | EXT |  | 0.89 | (c)
35873.598 | 0 | -0.054 | -10.753 | -10.807 | 111 | 1848 | 1405 | 0 |  | 3267а | Нарушение формы кольцевого шва | GWAN |  | 01:53 | 06:33 | 05:21 | 0 | 2588 |  | EXT | Нарушение формы кольцевого шва |  | (c)
35874.344 | 0.746 | 0.488 | -10.007 | -10.265 | 1845 | 2097 | 1993 | 89 | 488 | 3267а |  | CORR | GENE | 06:32 | 07:13 | 06:56 | 270 | 296 | 12 | EXT |  | 0.92 | (c)
35874.764 | 1.166 | 1.077 | -9.587 | -9.676 | 1396 | 2087 | 1788 | 50 | 1077 | 3267а |  | CORR | GENE | 05:20 | 07:11 | 06:23 | 147 | 784 | 14 | EXT |  | 0.9 | (c)
35875.614 | 2.016 | 1.916 | -8.737 | -8.837 | 1799 | 2043 | 1977 | 76 | 1916 | 3267а |  | CORR | GENE | 06:25 | 07:04 | 06:54 | 201 | 355 | 10 | EXT |  | 0.91 | (c)
35877.141 | 3.543 | 3.543 | -7.21 | -7.21 | 1895 | 2079 | 1991 | 143 | 3543 | 3267а |  | CORR | CIGR | 06:40 | 07:10 | 06:56 | 31 | 192 | 10 | EXT | Аномалия находится на упругопластическом изгибе: R=994 D, максимальное растяжение на 6.8 час. | 0.89 | (c)
35880.724 | 7.126 | 6.915 | -3.627 | -3.838 | -2046 | -1678 | -1843 | 185 | 2235 | 3267а |  | CORR | GENE | 08:04 | 09:04 | 08:37 | 1603 | 405 | 10 | EXT | Аномалия находится на упругопластическом изгибе: R=723 D, максимальное растяжение на 5.9 час. | 0.97 | (c)
35907.33 | 0 | 0 | -11.69 | -11.69 | -266 | 196 | 289 | 0 | 0 | 3270 |  | GWAN |  | 10:17 | 11:31 | 11:46 | 0 | 1110 |  | EXT | Место ремонта. Аномалия находится на упругопластическом изгибе: R=426 D, максимальное растяжение на 6 час. |  | (c)
35918.98 | 11.65 | 11.184 | -0.04 | -0.506 | -1519 | -1434 | -1468 | 1418 | 33 | 3270 |  | CORR | GENE | 06:54 | 07:08 | 07:03 | 473 | 101 | 10 | EXT | Аномалия находится на упругопластическом изгибе: R=1066 D, максимальное растяжение на 7.6 час. | 0.94 | (c)
35919.02 | 0 | 0 | -10.66 | -10.66 | 1095 | 1695 | 1555 | 1095 | 0 | 3271 | Смещение кромок | GWAN |  | 02:03 | 03:40 | 03:17 | 0 | 919 | 17 | EXT | Смещение кромок Вовнутрь Величина смещения - 2.7 мм. |  | (c)
35919.814 | 0.794 | 0.778 | -9.866 | -9.882 | -1627 | -1445 | -1507 | 1387 | 778 | 3271 |  | CORR | CIGR | 06:44 | 07:13 | 07:03 | 36 | 240 | 13 | EXT |  | 0.89 | (c)
35920.385 | 1.365 | 1.333 | -9.295 | -9.327 | -2200 | -1909 | -2040 | 1880 | 1333 | 3271 |  | CORR | CIGR | 05:11 | 05:58 | 05:37 | 42 | 320 | 10 | EXT |  | 0.89 | (c)
35921.718 | 2.698 | 2.691 | -7.962 | -7.969 | -1615 | -1567 | -1572 | 1529 | 2691 | 3271 |  | CORR | CIGR | 06:46 | 06:54 | 06:53 | 22 | 86 | 10 | EXT |  | 0.89 | (c)
35921.912 | 2.892 | 2.86 | -7.768 | -7.8 | -1825 | -1567 | -1671 | 1517 | 2860 | 3271 |  | CORR | CIGR | 06:12 | 06:53 | 06:37 | 46 | 308 | 11 | EXT |  | 0.89 | (c)
35922.112 | 3.092 | 3.044 | -7.568 | -7.616 | -2031 | -1919 | -1789 | 1547 | 3044 | 3271 |  | CORR | GENE | 05:39 | 05:57 | 06:18 | 61 | 484 | 11 | EXT |  | 0.89 | (c)
35922.291 | 3.271 | 3.256 | -7.389 | -7.404 | -1659 | -1585 | -1581 | 1503 | 3256 | 3271 |  | CORR | CIGR | 06:39 | 06:51 | 06:51 | 31 | 156 | 10 | EXT |  | 0.89 | (c)
35938.51 | 8.83 | 8.663 | -2.56 | -2.727 | -601 | -553 | -570 | 540 | 2390 | 3272 |  | CORR | GENE | 07:48 | 07:56 | 07:53 | 337 | 61 | 11 | EXT |  | 0.93 | (c)
35938.858 | 9.178 | 9.065 | -2.212 | -2.325 | -606 | -555 | -574 | 542 | 1778 | 3272 |  | CORR | GENE | 07:47 | 07:55 | 07:52 | 547 | 64 | 10 | EXT |  | 0.94 | (c)
35948.629 | 7.559 | 7.489 | -3.746 | -3.816 | -977 | -869 | -867 | 758 | 3676 | 3273 |  | DENT | GENE | 07:05 | 07:22 | 07:22 | 140 | 220 | 0.8 | N/A | Глубина вмятины: 11 мм (0,8%). Линейка: 14 см в (749 см; 07:22 ч:мин) Аномалия находится на отводе. |  | (c)
35965.786 | 1.936 | 1.1 | -9.389 | -10.225 | -834 | -525 | -665 | 497 | 1100 | 3275 |  | CORR | GENE | 07:35 | 08:25 | 08:02 | 2763 | 338 | 16 | EXT |  | 1.04 | (b)
35974.529 | 10.679 | 10.647 | -0.646 | -0.678 | -1511 | -1308 | -1293 | 720 | 579 | 3275 |  | CORR | GENE | 05:46 | 06:19 | 06:21 | 99 | 435 | 10 | EXT |  | 0.89 | (c)
35975.175 | 0 | 0 | -8.293 | -8.293 | 2078 | -2153 | -2197 | 0 | 0 | 3276а | Смещение кромок | GWAN |  | 02:42 | 03:19 | 03:12 | 0 | 373 | 20 | EXT | Смещение кромок Вовнутрь Величина смещения - 3.2 мм. |  | (c)
35978.641 | 3.466 | 3.438 | -4.827 | -4.855 | 1240 | 1296 | 1301 | 869 | 3438 | 3276а |  | CORR | CIGR | 00:27 | 00:36 | 00:37 | 47 | 121 | 11 | EXT |  | 0.89 | (c)
35991.082 | 3.373 | 3.297 | -7.018 | -7.094 | 2109 | 2133 | 2145 | 51 | 3297 | 3277а |  | CORR | GENE | 05:34 | 05:38 | 05:40 | 183 | 71 | 11 | EXT |  | 0.91 | (c)
35993.322 | 5.613 | 5.596 | -4.778 | -4.795 | 775 | 1673 | 1334 | 337 | 4761 | 3277а |  | ARTD | CIGR | 01:59 | 04:24 | 03:29 | 34 | 1119 |  | EXT | Эквивалент потери металла 15%. |  | (c)
35995.158 | 7.449 | 7.136 | -2.942 | -3.255 | -2046 | -1949 | -1927 | 184 | 2432 | 3277а |  | CORR | GENE | 06:24 | 06:39 | 06:43 | 823 | 239 | 12 | EXT |  | 0.97 | (c)
35996.413 | 8.704 | 8.396 | -1.687 | -1.995 | -2106 | -2043 | -2036 | 124 | 1643 | 3277а |  | CORR | GENE | 06:14 | 06:24 | 06:25 | 352 | 141 | 10 | EXT |  | 0.92 | (c)
35996.865 | 9.156 | 8.77 | -1.235 | -1.621 | -1885 | -1820 | -1853 | 345 | 1178 | 3277а |  | CORR | GENE | 06:50 | 07:00 | 06:55 | 443 | 65 | 10 | EXT |  | 0.93 | (c)
35997.422 | 9.713 | 9.699 | -0.678 | -0.692 | -2163 | -2072 | -2049 | 67 | 646 | 3277а |  | CORR | CIGR | 06:05 | 06:20 | 06:23 | 46 | 228 | 11 | EXT |  | 0.89 | (c)
35997.767 | 10.058 | 10.046 | -0.333 | -0.345 | -2194 | -2114 | -2106 | 36 | 319 | 3277а |  | CORR | CIGR | 05:60 | 06:13 | 06:14 | 26 | 177 | 14 | EXT |  | 0.89 | (c)
35998.287 | 0.187 | 0.162 | -9.933 | -9.958 | 1148 | 1762 | 1479 | 421 | 162 | 3278аа |  | CORR | GENE | 05:45 | 07:24 | 06:39 | 223 | 662 | 11 | EXT |  | 0.91 | (c)
35998.715 | 0.615 | 0.408 | -9.505 | -9.712 | 1201 | 1310 | 1472 | 489 | 408 | 3278аа |  | CORR | GENE | 05:54 | 06:12 | 06:38 | 216 | 541 | 12 | EXT |  | 0.91 | (c)
36001.335 | 3.235 | 3.211 | -6.885 | -6.909 | 1400 | 1428 | 1509 | 614 | 3211 | 3278аа |  | CORR | CIGR | 06:26 | 06:31 | 06:44 | 30 | 217 | 10 | EXT |  | 0.89 | (c)
36144.955 | 0 | -0.065 | -10.912 | -10.977 | -39 | 249 | 257 | 0 |  | 3291а | Вышлифовка на шве | GWAN | GENE | 11:49 | 00:36 | 12:37 | 127 | 591 | 15 | EXT | Вышлифовка на шве Аномалия находится на отводе. |  | (c)
36144.955 | 0 | 0 | -10.912 | -10.912 | 1677 | 2016 | 1942 | 24 | 0 | 3291а | Смещение кромок | GWAN |  | 04:26 | 05:21 | 05:09 | 0 | 530 | 15 | EXT | Смещение кромок Вовнутрь Аномалия находится на отводе. Величина смещения - 2.3 мм. |  | (c)
36145.04 | 0.085 | 0.083 | -10.827 | -10.829 | -1633 | -1566 | -1549 | 598 | 83 | 3291а |  | CORR | CIGR | 07:32 | 07:43 | 07:45 | 36 | 167 | 10 | EXT | Аномалия находится на отводе. | 0.89 | (c)
36145.671 | 0.716 | 0.069 | -10.196 | -10.843 | 1607 | 1719 | 1695 | 447 | 69 | 3291а |  | CORR | GENE | 04:15 | 04:33 | 04:29 | 882 | 176 | 10 | EXT | Аномалия находится на отводе. | 0.96 | (c)
36146.307 | 1.352 | 1.325 | -9.56 | -9.587 | -1772 | -1576 | -1576 | 459 | 1325 | 3291а |  | CORR | CIGR | 07:09 | 07:41 | 07:41 | 43 | 391 | 10 | EXT | Аномалия находится на отводе. | 0.89 | (c)
36148 | 3.045 | 3.026 | -7.867 | -7.886 | -1782 | -1668 | -1658 | 449 | 3026 | 3291а |  | CORR | GENE | 07:08 | 07:26 | 07:28 | 62 | 247 | 10 | EXT | Аномалия находится на отводе. | 0.89 | (c)
36148.324 | 3.369 | 3.316 | -7.543 | -7.596 | -1770 | -1700 | -1692 | 461 | 3316 | 3291а |  | CORR | GENE | 07:10 | 07:21 | 07:22 | 81 | 155 | 10 | EXT | Аномалия находится на отводе. | 0.89 | (c)
36150.089 | 5.134 | 5.09 | -5.778 | -5.822 | 1823 | 2020 | 2019 | 15 | 5090 | 3291а |  | CORR | GENE | 04:50 | 05:22 | 05:21 | 85 | 392 | 12 | EXT | Аномалия находится на отводе. | 0.89 | (c)
36151.09 | 6.135 | 6.118 | -4.777 | -4.794 | 1852 | -2165 | -2221 | 0 | 4653 | 3291а |  | CORR | GENE | 04:54 | 06:06 | 05:57 | 141 | 776 | 14 | EXT | Аномалия находится на отводе. | 0.9 | (c)
36151.421 | 6.466 | 6.429 | -4.446 | -4.483 | -1904 | -1763 | -1803 | 327 | 4432 | 3291а |  | CORR | GENE | 06:48 | 07:11 | 07:04 | 51 | 202 | 12 | EXT | Аномалия находится на отводе. | 0.89 | (c)
36151.529 | 6.574 | 6.558 | -4.338 | -4.354 | -1891 | -1726 | -1784 | 339 | 4324 | 3291а |  | CORR | CIGR | 06:50 | 07:17 | 07:07 | 30 | 214 | 10 | EXT | Аномалия находится на отводе. | 0.89 | (c)
36151.819 | 6.864 | 6.828 | -4.048 | -4.084 | -2095 | -1775 | -1875 | 136 | 4021 | 3291а |  | CORR | GENE | 06:17 | 07:09 | 06:53 | 63 | 439 | 11 | EXT | Аномалия находится на отводе. | 0.89 | (c)
36152.498 | 7.543 | 7.474 | -3.369 | -3.438 | 1773 | 2068 | 1964 | 76 | 3366 | 3291а |  | CORR | GENE | 04:42 | 05:29 | 05:12 | 72 | 381 | 10 | EXT | Аномалия находится на отводе. | 0.89 | (c)
36152.573 | 7.618 | 7.598 | -3.294 | -3.314 | -1826 | -1738 | -1693 | 405 | 3239 | 3291а |  | CORR | GENE | 07:01 | 07:15 | 07:22 | 75 | 266 | 12 | EXT | Аномалия находится на отводе. | 0.89 | (c)
36153.153 | 8.198 | 8.182 | -2.714 | -2.73 | 1890 | 1890 | 1899 | 322 | 2637 | 3291а |  | CORR | AXGR | 05:01 | 05:01 | 05:02 | 93 | 18 | 9 | EXT | Аномалия находится на отводе. | 0.89 | (c)
36154.416 | 9.461 | 9.409 | -1.451 | -1.503 | 1643 | 1727 | 1791 | 291 | 1427 | 3291а |  | CORR | GENE | 04:21 | 04:34 | 04:45 | 76 | 296 | 12 | EXT | Аномалия находится на отводе. | 0.89 | (c)
36155.129 | 10.174 | 10.157 | -0.738 | -0.755 | 1649 | 1693 | 1711 | 458 | 720 | 3291а |  | CORR | CIGR | 04:22 | 04:29 | 04:32 | 35 | 123 | 13 | EXT | Аномалия находится на отводе. | 0.89 | (c)
36155.867 | 0 | -0.02 | -12.07 | -12.09 | 410 | 1780 | 1195 | 410 |  | 3291б | Нарушение формы кольцевого шва | GWAN |  | 02:47 | 06:28 | 04:54 | 0 | 1571 |  | EXT | Нарушение формы кольцевого шва Аномалия находится на отводе. |  | (c)
36193.215 | 1.881 | 1.84 | -7.2 | -7.241 | -1218 | -812 | -870 | 523 | 1840 | 3295а |  | CORR | GENE | 08:33 | 09:39 | 09:29 | 118 | 695 | 11 | EXT | Аномалия находится на отводе. | 0.9 | (c)
36193.29 | 1.956 | 1.8 | -7.125 | -7.281 | 568 | 964 | 1086 | 568 | 1800 | 3295а |  | WRIN | GENE | 01:21 | 02:25 | 02:45 | 295 | 1036 | 1.1 | N/A | Высота гофр: 16 мм (1,1%). Длина волны: 179 мм Аномалия находится на отводе. |  | (b)
36193.504 | 2.17 | 2.159 | -6.911 | -6.922 | -1753 | -1587 | -1637 | 477 | 2159 | 3295а |  | CORR | CIGR | 07:07 | 07:33 | 07:25 | 42 | 233 | 10 | EXT | Аномалия находится на отводе. | 0.89 | (c)
36193.899 | 2.565 | 2.526 | -6.516 | -6.555 | -1783 | -1587 | -1605 | 447 | 2526 | 3295а |  | CORR | GENE | 07:02 | 07:33 | 07:31 | 75 | 357 | 10 | EXT | Аномалия находится на отводе. | 0.89 | (c)
36196.188 | 4.854 | 3.681 | -4.227 | -5.4 | -1631 | -1604 | -1587 | 600 | 3681 | 3295а |  | CORR | GENE | 07:26 | 07:31 | 07:33 | 1230 | 88 | 12 | EXT | Аномалия находится на отводе. | 0.98 | (c)
36200.415 | 0 | 0 | -11.285 | -11.285 | -1044 | -895 | -634 | 225 | 0 | 3296 | Смещение кромок | GWAN |  | 09:13 | 09:37 | 10:19 | 0 | 819 | 23 | EXT | Смещение кромок Наружу Аномалия находится на отводе. Величина смещения - 3.6 мм. |  | (c)
36209.329 | 8.914 | 8.883 | -2.371 | -2.402 | 1960 | 2086 | 2103 | 0 | 2357 | 3296 |  | CORR | CIGR | 05:18 | 05:38 | 05:41 | 45 | 286 | 10 | EXT | Аномалия находится на отводе. | 0.89 | (c)
36211.7 | 0 | -0.032 | -11.05 | -11.082 | 919 | 1473 | 1394 | 362 |  | 3297 | Нарушение формы кольцевого шва | GWAN |  | 03:50 | 05:20 | 05:07 | 0 | 950 |  | EXT | Нарушение формы кольцевого шва Аномалия находится на отводе. |  | (c)
36213.765 | 2.065 | 1.093 | -8.985 | -9.957 | 453 | 720 | 659 | 453 | 1093 | 3297 |  | GOUG | GENE | 02:35 | 03:18 | 03:09 | 1010 | 413 | 10 | EXT | Зона задиров. |  | (c)
36217.852 | 6.152 | 6.082 | -4.898 | -4.968 | 516 | 853 | 692 | 516 | 4897 | 3297 |  | GOUG | GENE | 02:45 | 03:40 | 03:14 | 71 | 353 | 8 | EXT | Задир. |  | (c)
36218.538 | 6.838 | 6.738 | -4.212 | -4.312 | -1845 | -1612 | -1729 | 386 | 4168 | 3297 |  | GOUG | GENE | 08:24 | 09:02 | 08:43 | 144 | 233 | 5 | EXT | Задир. |  | (c)
36220.429 | 8.729 | 8.291 | -2.321 | -2.759 | 453 | 702 | 612 | 453 | 2316 | 3297 |  | GOUG | GENE | 02:35 | 03:15 | 03:01 | 443 | 319 | 9 | EXT | Зона задиров. |  | (c)
36245.305 | 0 | 0 | -11.4 | -11.4 | 1019 | 1290 | 1416 | 417 | 0 | 3300 | Смещение кромок | GWAN |  | 02:26 | 03:10 | 03:30 | 0 | 794 | 16 | EXT | Смещение кромок Вовнутрь Аномалия находится на отводе. Величина смещения - 2.5 мм. |  | (c)
36247.439 | 2.134 | 2.077 | -9.266 | -9.323 | 1295 | 1780 | 1649 | 227 | 2077 | 3300 |  | CORR | GENE | 03:10 | 04:29 | 04:08 | 100 | 709 | 10 | EXT | Аномалия находится на отводе. | 0.89 | (c)
36255.044 | 9.739 | 9.696 | -1.661 | -1.704 | 1283 | 1490 | 1434 | 646 | 1630 | 3300 |  | CORR | GENE | 03:09 | 03:42 | 03:33 | 74 | 301 | 10 | EXT | Аномалия находится на отводе. | 0.89 | (c)
36256.115 | 10.81 | 10.793 | -0.59 | -0.607 | 1901 | 1966 | 1961 | 210 | 564 | 3300 |  | GOUG | CIGR | 04:48 | 04:59 | 04:58 | 43 | 120 | 12 | EXT | Аномалия находится на отводе. Задир. |  | (c)
36256.771 | 0.066 | 0.045 | -11.369 | -11.39 | 644 | 672 | 987 | 644 | 45 | 3301 |  | CORR | GENE | 02:50 | 02:55 | 03:46 | 1035 | 685 | 10 | EXT |  | 0.96 | (c)
36257.972 | 1.267 | 1.246 | -10.168 | -10.189 | 961 | 1158 | 1101 | 961 | 1246 | 3301 |  | CORR | CIGR | 03:42 | 04:13 | 04:04 | 40 | 280 | 10 | EXT |  | 0.89 | (c)
36258.373 | 1.668 | 1.603 | -9.767 | -9.832 | 986 | 1194 | 1157 | 902 | 1603 | 3301 |  | CORR | GENE | 03:46 | 04:19 | 04:13 | 109 | 342 | 10 | EXT |  | 0.89 | (c)
36258.766 | 2.061 | 1.982 | -9.374 | -9.453 | 956 | 1100 | 1102 | 956 | 1982 | 3301 |  | CORR | GENE | 03:41 | 04:04 | 04:04 | 95 | 291 | 10 | EXT |  | 0.89 | (c)
36259.128 | 2.423 | 2.378 | -9.012 | -9.057 | -2046 | -1813 | -1868 | 185 | 2378 | 3301 |  | CORR | GENE | 07:36 | 08:14 | 08:05 | 73 | 356 | 10 | EXT |  | 0.89 | (c)
36259.387 | 2.682 | 2.657 | -8.753 | -8.778 | 536 | 590 | 825 | 536 | 2657 | 3301 |  | CORR | CIGR | 02:33 | 02:42 | 03:20 | 40 | 577 | 10 | EXT |  | 0.89 | (c)
36259.603 | 2.898 | 2.342 | -8.537 | -9.093 | 1240 | 1278 | 1315 | 841 | 2342 | 3301 |  | CORR | GENE | 04:27 | 04:33 | 04:39 | 873 | 149 | 10 | EXT |  | 0.96 | (c)
36259.714 | 3.009 | 2.955 | -8.426 | -8.48 | 614 | 928 | 887 | 614 | 2955 | 3301 |  | CORR | GENE | 02:46 | 03:36 | 03:30 | 79 | 545 | 10 | EXT |  | 0.89 | (c)
36259.817 | 3.112 | 3.035 | -8.323 | -8.4 | -2181 | -1845 | -1895 | 50 | 3035 | 3301 |  | CORR | GENE | 07:14 | 08:09 | 08:01 | 115 | 572 | 11 | EXT |  | 0.89 | (c)
36260.115 | 3.41 | 3.22 | -8.025 | -8.215 | 1052 | 1136 | 1133 | 1016 | 3220 | 3301 |  | CORR | GENE | 03:56 | 04:10 | 04:09 | 435 | 162 | 10 | EXT |  | 0.93 | (c)
36260.134 | 3.429 | 3.409 | -8.006 | -8.026 | 727 | 842 | 825 | 727 | 3409 | 3301 |  | CORR | CIGR | 03:04 | 03:22 | 03:20 | 38 | 196 | 9 | EXT |  | 0.89 | (c)
36260.3 | 3.595 | 3.58 | -7.84 | -7.855 | 889 | 1019 | 973 | 889 | 3580 | 3301 |  | CORR | CIGR | 03:30 | 03:51 | 03:44 | 40 | 168 | 11 | EXT |  | 0.89 | (c)
36264.377 | 7.672 | 7.649 | -3.763 | -3.786 | 1069 | 1214 | 1201 | 898 | 3726 | 3301 |  | CORR | GENE | 03:59 | 04:22 | 04:20 | 60 | 263 | 10 | EXT |  | 0.89 | (c)
36265.194 | 8.489 | 8.417 | -2.946 | -3.018 | 747 | 1104 | 959 | 747 | 2905 | 3301 |  | CORR | GENE | 03:07 | 04:05 | 03:41 | 113 | 424 | 10 | EXT |  | 0.89 | (c)
36279.495 | 0 | 0 | -11.375 | -11.375 | 249 | 472 | 510 | 249 | 0 | 3303 | Смещение кромок | GWAN |  | 01:40 | 02:15 | 02:22 | 0 | 522 | 16 | EXT | Смещение кромок Наружу Величина смещения - 2.6 мм. |  | (c)
36284.57 | 5.075 | 5.007 | -6.3 | -6.368 | 1992 | 2123 | 2230 | 0 | 5007 | 3303 |  | CORR | GENE | 06:21 | 06:42 | 06:59 | 82 | 476 | 10 | EXT |  | 0.89 | (c)
36285.515 | 6.02 | 5.997 | -5.355 | -5.378 | 1976 | 2117 | 2077 | 53 | 5343 | 3303 |  | CORR | CIGR | 06:18 | 06:41 | 06:35 | 35 | 201 | 10 | EXT |  | 0.89 | (c)
36285.969 | 6.474 | 6.454 | -4.901 | -4.921 | 1625 | 1740 | 1685 | 486 | 4882 | 3303 |  | CORR | CIGR | 05:22 | 05:40 | 05:31 | 39 | 119 | 10 | EXT |  | 0.89 | (c)
36286.04 | 6.545 | 6.508 | -4.83 | -4.867 | 1216 | 1410 | 1364 | 718 | 4822 | 3303 |  | CORR | CIGR | 04:16 | 04:47 | 04:40 | 45 | 296 | 10 | EXT |  | 0.89 | (c)
36290.16 | 10.665 | 10.619 | -0.71 | -0.756 | 926 | 1260 | 1197 | 763 | 691 | 3303 |  | CORR | GENE | 03:29 | 04:23 | 04:13 | 65 | 541 | 10 | EXT |  | 0.89 | (c)
36300.278 | 9.408 | 9.283 | -2.012 | -2.137 | 2168 | 2225 | 2206 | 0 | 1905 | 3304 |  | LWAN | GENE | 05:50 | 05:59 | 05:56 | 232 | 74 |  | INT | Эквивалент потери металла 10%. |  | (c)
36302.212 | 11.342 | 11.298 | -0.078 | -0.122 | 941 | 1405 | 1250 | 672 | 54 | 3304 |  | CORR | GENE | 02:32 | 03:47 | 03:22 | 68 | 617 | 10 | EXT |  | 0.89 | (c)
36304.501 | 2.211 | 2.198 | -9.154 | -9.167 | -1513 | -1439 | -1439 | 718 | 2198 | 3305 |  | CORR | CIGR | 07:14 | 07:26 | 07:26 | 33 | 147 | 10 | EXT |  | 0.89 | (c)
36306.557 | 4.267 | 4.252 | -7.098 | -7.113 | -729 | -610 | -626 | 523 | 4252 | 3305 |  | CORR | GENE | 09:20 | 09:39 | 09:37 | 60 | 206 | 11 | EXT |  | 0.89 | (c)
36313.655 | 0 | -0.026 | -11.41 | -11.436 | -382 | 249 | -66 | 249 |  | 3306 | Нарушение формы кольцевого шва | GWAN |  | 11:59 | 01:41 | 12:50 | 0 | 631 |  | EXT | Нарушение формы кольцевого шва |  | (c)
36313.655 | 0 | 0 | -11.41 | -11.41 | 610 | 761 | 1048 | 610 | 0 | 3306 | Смещение кромок | GWAN |  | 02:39 | 03:04 | 03:50 | 0 | 876 | 15 | EXT | Смещение кромок Вовнутрь Величина смещения - 2.3 мм. |  | (c)
36313.655 | 0 | 0 | -11.41 | -11.41 | 1980 | 2197 | 2108 | 0 | 0 | 3306 | Смещение кромок | GWAN |  | 06:21 | 06:56 | 06:41 | 0 | 255 | 17 | EXT | Смещение кромок Вовнутрь Величина смещения - 2.7 мм. |  | (c)
36313.655 | 0 | 0 | -11.41 | -11.41 | -2073 | -1747 | -1880 | 158 | 0 | 3306 | Смещение кромок | GWAN |  | 07:26 | 08:19 | 07:58 | 0 | 386 | 16 | EXT | Смещение кромок Наружу Величина смещения - 2.6 мм. |  | (c)
36313.655 | 0 | 0 | -11.41 | -11.41 | -1216 | -1189 | -1186 | 1015 | 0 | 3306 |  | GWAN |  | 09:45 | 09:49 | 09:50 | 0 | 60 |  | EXT | Место ремонта. Наплавка. |  | (c)
36324.526 | 10.871 | 10.84 | -0.539 | -0.57 | 2216 | -2106 | -2123 | 0 | 516 | 3306 |  | CORR | GENE | 06:59 | 07:21 | 07:18 | 54 | 243 | 13 | EXT |  | 0.89 | (c)
36325.065 | 0 | 0 | -10.39 | -10.39 | 317 | 583 | 552 | 317 | 0 | 3307 | Смещение кромок | GWAN |  | 00:34 | 01:17 | 01:12 | 0 | 471 | 27 | EXT | Смещение кромок Наружу Величина смещения - 4.3 мм. |  | (c)
36325.065 | 0 | -0.038 | -10.39 | -10.428 | -738 | -501 | -555 | 372 |  | 3307 | Нарушение формы кольцевого шва | GWAN |  | 09:43 | 10:22 | 10:13 | 0 | 366 |  | EXT | Нарушение формы кольцевого шва |  | (c)
36326.087 | 1.022 | 1.001 | -9.368 | -9.389 | -1788 | -1725 | -1730 | 443 | 1001 | 3307 |  | CORR | CIGR | 06:54 | 07:04 | 07:03 | 39 | 115 | 10 | EXT |  | 0.89 | (c)
36326.746 | 1.681 | 1.665 | -8.709 | -8.725 | -1639 | -1541 | -1554 | 592 | 1665 | 3307 |  | CORR | CIGR | 07:18 | 07:34 | 07:32 | 40 | 169 | 10 | EXT |  | 0.89 | (c)
36327.762 | 2.697 | 2.635 | -7.693 | -7.755 | 2069 | 2190 | 2172 | 0 | 2635 | 3307 |  | CORR | GENE | 05:16 | 05:36 | 05:33 | 100 | 205 | 14 | EXT |  | 0.9 | (c)
36475.143 | 2.218 | 1.647 | -9.052 | -9.623 | 716 | 1379 | 1319 | 308 | 1647 | 3321а |  | WRIN | GENE | 04:37 | 06:24 | 06:14 | 972 | 1207 | 3.9 | N/A | Высота гофр: 56 мм (3,9%). Длина волны: 444 мм Аномалия находится на отводе. |  | (b)
36476.064 | 3.139 | 2.956 | -8.131 | -8.314 | 444 | 909 | 746 | 444 | 2956 | 3321а |  | DENT | GENE | 03:53 | 05:08 | 04:41 | 399 | 603 | 0.6 | N/A | Глубина вмятины: 8 мм (0,6%). Линейка: 40 см в (296 см; 05:08 ч:мин) Аномалия находится на отводе. |  | (c)
36477.533 | 4.608 | 4.579 | -6.662 | -6.691 | 1092 | 1192 | 1201 | 920 | 4579 | 3321а |  | CORR | GENE | 05:37 | 05:54 | 05:55 | 54 | 219 | 10 | EXT | Аномалия находится на отводе. | 0.89 | (c)
36562.351 | 0.501 | 0.487 | -10.609 | -10.623 | 1477 | 1529 | 1542 | 624 | 487 | 3329а |  | CORR | CIGR | 05:11 | 05:19 | 05:21 | 28 | 130 | 12 | EXT |  | 0.89 | (c)
36564.69 | 2.84 | 2.819 | -8.27 | -8.291 | 1624 | 1685 | 1703 | 449 | 2819 | 3329а |  | CORR | CIGR | 05:34 | 05:44 | 05:47 | 38 | 157 | 10 | EXT |  | 0.89 | (c)
36568.271 | 6.421 | 6.408 | -4.689 | -4.702 | 1381 | 1437 | 1429 | 753 | 4677 | 3329а |  | CORR | CIGR | 04:55 | 05:04 | 05:03 | 25 | 96 | 10 | EXT |  | 0.89 | (c)
36568.457 | 6.607 | 6.604 | -4.503 | -4.506 | 1512 | 1586 | 1560 | 623 | 4466 | 3329а |  | CORR | CIGR | 05:16 | 05:28 | 05:24 | 40 | 96 | 10 | EXT |  | 0.89 | (c)
36569.802 | 7.952 | 7.944 | -3.158 | -3.166 | 1615 | 1685 | 1663 | 520 | 3146 | 3329а |  | CORR | CIGR | 05:33 | 05:44 | 05:40 | 20 | 96 | 10 | EXT |  | 0.89 | (c)
36570.086 | 8.236 | 8.235 | -2.874 | -2.875 | 1684 | 1717 | 1719 | 477 | 2855 | 3329а |  | CORR | CIGR | 05:44 | 05:49 | 05:50 | 20 | 70 | 13 | EXT |  | 0.89 | (c)
36570.164 | 8.314 | 8.3 | -2.796 | -2.81 | 1536 | 1667 | 1619 | 529 | 2775 | 3329а |  | CORR | CIGR | 05:20 | 05:41 | 05:33 | 35 | 166 | 11 | EXT |  | 0.89 | (c)
36570.258 | 8.408 | 8.4 | -2.702 | -2.71 | 1692 | 1711 | 1745 | 433 | 2685 | 3329а |  | CORR | CIGR | 05:45 | 05:48 | 05:54 | 25 | 105 | 14 | EXT |  | 0.89 | (c)
36570.264 | 8.414 | 8.39 | -2.696 | -2.72 | 1858 | 1919 | 1910 | 268 | 2680 | 3329а |  | CORR | CIGR | 06:12 | 06:22 | 06:20 | 40 | 105 | 9 | EXT |  | 0.89 | (c)
36570.519 | 8.669 | 8.666 | -2.441 | -2.444 | 1509 | 1560 | 1566 | 608 | 2424 | 3329а |  | CORR | CIGR | 05:16 | 05:24 | 05:25 | 20 | 113 | 11 | EXT |  | 0.89 | (c)
36570.604 | 8.754 | 8.746 | -2.356 | -2.364 | 1413 | 1476 | 1465 | 713 | 2338 | 3329а |  | CORR | CIGR | 05:00 | 05:10 | 05:09 | 26 | 105 | 11 | EXT |  | 0.89 | (c)
36571.334 | 9.484 | 9.479 | -1.626 | -1.631 | 1908 | 1950 | 1947 | 244 | 1611 | 3329а |  | CORR | CIGR | 06:20 | 06:27 | 06:26 | 20 | 78 | 11 | EXT |  | 0.89 | (c)
36571.864 | 10.014 | 10.001 | -1.096 | -1.109 | 1193 | 1375 | 1347 | 729 | 1078 | 3329а |  | CORR | CIGR | 04:25 | 04:54 | 04:50 | 31 | 308 | 11 | EXT |  | 0.89 | (c)
36573.661 | 0.701 | 0.685 | -10.519 | -10.535 | -2018 | -1884 | -1916 | 212 | 685 | 3330 |  | CORR | CIGR | 05:52 | 06:13 | 06:08 | 42 | 205 | 10 | EXT |  | 0.89 | (c)
36574.006 | 1.046 | 1.017 | -10.174 | -10.203 | -1993 | -1865 | -1847 | 237 | 1017 | 3330 |  | CORR | GENE | 05:56 | 06:16 | 06:19 | 57 | 292 | 10 | EXT |  | 0.89 | (c)
36574.358 | 1.398 | 1.386 | -9.822 | -9.834 | -2002 | -1955 | -1957 | 229 | 1386 | 3330 |  | CORR | CIGR | 05:54 | 06:02 | 06:01 | 28 | 89 | 11 | EXT |  | 0.89 | (c)
36574.496 | 1.536 | 1.522 | -9.684 | -9.698 | -1841 | -1806 | -1802 | 389 | 1522 | 3330 |  | CORR | CIGR | 06:20 | 06:26 | 06:26 | 32 | 78 | 12 | EXT |  | 0.89 | (c)
36574.544 | 1.584 | 1.57 | -9.636 | -9.65 | -2137 | -1960 | -2029 | 94 | 1570 | 3330 |  | CORR | GENE | 05:32 | 06:01 | 05:50 | 57 | 215 | 10 | EXT |  | 0.89 | (c)
36574.847 | 1.887 | 1.874 | -9.333 | -9.346 | -1911 | -1841 | -1845 | 319 | 1874 | 3330 |  | CORR | CIGR | 06:09 | 06:20 | 06:19 | 31 | 132 | 10 | EXT |  | 0.89 | (c)
36574.957 | 1.997 | 1.98 | -9.223 | -9.24 | -2109 | -2072 | -2032 | 121 | 1980 | 3330 |  | CORR | CIGR | 05:37 | 05:43 | 05:49 | 37 | 154 | 11 | EXT |  | 0.89 | (c)
36575.143 | 2.183 | 2.175 | -9.037 | -9.045 | -2054 | -2007 | -1954 | 176 | 2175 | 3330 |  | CORR | CIGR | 05:46 | 05:53 | 06:02 | 42 | 201 | 10 | EXT |  | 0.89 | (c)
36575.688 | 2.728 | 2.727 | -8.492 | -8.493 | -1996 | -1900 | -1900 | 234 | 2727 | 3330 |  | CORR | CIGR | 05:55 | 06:11 | 06:11 | 39 | 193 | 10 | EXT |  | 0.89 | (c)
36576.689 | 3.729 | 3.69 | -7.491 | -7.53 | -1966 | -1855 | -1888 | 264 | 3690 | 3330 |  | CORR | GENE | 05:60 | 06:18 | 06:13 | 49 | 157 | 10 | EXT |  | 0.89 | (c)
36578.953 | 5.993 | 5.976 | -5.227 | -5.244 | -2139 | -1834 | -1935 | 91 | 5201 | 3330 |  | CORR | CIGR | 05:32 | 06:21 | 06:05 | 43 | 408 | 10 | EXT |  | 0.89 | (c)
36579.5 | 6.54 | 6.54 | -4.68 | -4.68 | -2199 | -2147 | -2099 | 31 | 4643 | 3330 |  | CORR | CIGR | 05:22 | 05:31 | 05:38 | 37 | 200 | 14 | EXT |  | 0.89 | (c)
36579.659 | 6.699 | 6.677 | -4.521 | -4.543 | -2204 | -1821 | -1905 | 26 | 4448 | 3330 |  | CORR | GENE | 05:22 | 06:23 | 06:10 | 95 | 598 | 10 | EXT |  | 0.89 | (c)
36581.658 | 8.698 | 8.679 | -2.522 | -2.541 | 1935 | 2104 | 2046 | 74 | 2495 | 3330 |  | CORR | CIGR | 04:30 | 04:57 | 04:47 | 46 | 222 | 10 | EXT |  | 0.89 | (c)
36583.382 | 10.422 | 10.422 | -0.798 | -0.798 | 2013 | 2098 | 2102 | 40 | 763 | 3330 |  | CORR | CIGR | 04:42 | 04:56 | 04:56 | 35 | 178 | 11 | EXT |  | 0.89 | (c)
36584.165 | 11.205 | 10.849 | -0.015 | -0.371 | 2054 | -1886 | -1911 | 0 | 4 | 3330 |  | CORR | GENE | 04:49 | 06:13 | 06:09 | 367 | 993 | 13 | EXT |  | 0.94 | (c)
36584.18 | 0 | 0 | -11.4 | -11.4 | -1800 | -1450 | -1249 | 430 | 0 | 3331 | Смещение кромок | GWAN |  | 04:37 | 05:33 | 06:06 | 0 | 1102 | 17 | EXT | Смещение кромок Наружу Величина смещения - 2.7 мм. |  | (c)
36587.707 | 3.527 | 3.331 | -7.873 | -8.069 | -445 | -424 | -424 | 404 | 3331 | 3331 |  | CORR | AXGR | 08:16 | 08:19 | 08:19 | 291 | 42 | 10 | EXT |  | 0.92 | (c)
36591.96 | 7.78 | 7.67 | -3.62 | -3.73 | -1707 | -1544 | -1384 | 524 | 3585 | 3331 |  | CORR | GENE | 04:52 | 05:18 | 05:44 | 145 | 646 | 11 | EXT |  | 0.9 | (c)
36592.489 | 8.309 | 8.063 | -3.091 | -3.337 | -772 | -709 | -709 | 646 | 3036 | 3331 |  | CORR | GENE | 07:23 | 07:33 | 07:33 | 301 | 126 | 11 | EXT |  | 0.92 | (c)
36594.308 | 10.128 | 10.119 | -1.272 | -1.281 | -1412 | -932 | -1126 | 819 | 1128 | 3331 |  | CORR | GENE | 05:40 | 06:57 | 06:26 | 153 | 572 | 13 | EXT |  | 0.9 | (c)
36595.58 | 0 | -0.021 | -11.395 | -11.416 | 198 | 991 | 952 | 198 |  | 3332 | Нарушение формы кольцевого шва | GWAN |  | 11:44 | 01:52 | 13:46 | 0 | 1508 |  | EXT | Нарушение формы кольцевого шва |  | (c)
36595.58 | 0 | 0 | -11.395 | -11.395 | 2023 | -1444 | -1749 | 0 | 0 | 3332 |  | GWAN |  | 04:39 | 07:19 | 06:30 | 0 | 1377 |  | EXT | Место ремонта. |  | (c)
36595.58 | 0 | 0 | -11.395 | -11.395 | -710 | -273 | -324 | 0 | 0 | 3332 |  | GWAN |  | 09:18 | 10:28 | 10:20 | 0 | 772 |  | EXT | Место ремонта. |  | (c)
36595.785 | 0.205 | 0.196 | -11.19 | -11.199 | -2189 | -2130 | -2135 | 42 | 196 | 3332 |  | CORR | CIGR | 05:19 | 05:29 | 05:28 | 21 | 108 | 11 | EXT |  | 0.89 | (c)
36596.168 | 0.588 | 0.503 | -10.807 | -10.892 | 2132 | -1837 | -1936 | 0 | 503 | 3332 |  | CORR | GENE | 04:56 | 06:16 | 05:60 | 175 | 786 | 11 | EXT |  | 0.9 | (c)
36596.585 | 1.005 | 1.001 | -10.39 | -10.394 | -2119 | -2112 | -2079 | 112 | 1001 | 3332 |  | CORR | CIGR | 05:30 | 05:31 | 05:37 | 20 | 78 | 10 | EXT |  | 0.89 | (c)
36596.896 | 1.316 | 1.308 | -10.079 | -10.087 | -2006 | -2005 | -1958 | 225 | 1308 | 3332 |  | CORR | CIGR | 05:49 | 05:49 | 05:56 | 20 | 96 | 9 | EXT |  | 0.89 | (c)
36596.978 | 1.398 | 1.394 | -9.997 | -10.001 | 2141 | 2198 | 2189 | 0 | 1394 | 3332 |  | CORR | CIGR | 04:58 | 05:07 | 05:06 | 25 | 96 | 11 | EXT |  | 0.89 | (c)
36597.813 | 2.233 | 2.226 | -9.162 | -9.169 | -1843 | -1767 | -1749 | 388 | 2226 | 3332 |  | CORR | GENE | 06:15 | 06:27 | 06:30 | 80 | 188 | 10 | EXT |  | 0.89 | (c)
36598.275 | 2.695 | 2.684 | -8.7 | -8.711 | -1742 | -1689 | -1693 | 489 | 2684 | 3332 |  | CORR | CIGR | 06:31 | 06:40 | 06:39 | 23 | 97 | 14 | EXT |  | 0.89 | (c)
36599.589 | 4.009 | 3.872 | -7.386 | -7.523 | -2160 | -1834 | -1937 | 71 | 3872 | 3332 |  | CORR | GENE | 05:24 | 06:16 | 05:60 | 181 | 446 | 11 | EXT |  | 0.9 | (c)
36600.172 | 4.592 | 4.391 | -6.803 | -7.004 | -2111 | -1861 | -1875 | 120 | 4391 | 3332 |  | CORR | GENE | 05:32 | 06:12 | 06:10 | 255 | 472 | 10 | EXT |  | 0.91 | (c)
36600.304 | 4.724 | 4.707 | -6.671 | -6.688 | -2169 | -1867 | -1904 | 62 | 4707 | 3332 |  | CORR | GENE | 05:22 | 06:11 | 06:05 | 218 | 529 | 15 | EXT |  | 0.92 | (c)
36601.14 | 5.56 | 5.252 | -5.835 | -6.143 | -2134 | -1947 | -1879 | 97 | 5252 | 3332 |  | CORR | GENE | 05:28 | 05:58 | 06:09 | 524 | 509 | 10 | EXT |  | 0.94 | (c)
36601.656 | 6.076 | 6.036 | -5.319 | -5.359 | -1965 | -1838 | -1817 | 266 | 5307 | 3332 |  | CORR | GENE | 05:55 | 06:16 | 06:19 | 52 | 296 | 13 | EXT |  | 0.89 | (c)
36602.179 | 6.599 | 6.57 | -4.796 | -4.825 | -2095 | -2013 | -1950 | 136 | 4777 | 3332 |  | CORR | GENE | 05:34 | 05:47 | 05:58 | 48 | 289 | 15 | EXT |  | 0.89 | (c)
36602.598 | 7.018 | 7.009 | -4.377 | -4.386 | -1718 | -1678 | -1677 | 513 | 4369 | 3332 |  | CORR | CIGR | 06:35 | 06:42 | 06:42 | 17 | 83 | 10 | EXT |  | 0.89 | (c)
36602.855 | 7.275 | 7.266 | -4.12 | -4.129 | -1767 | -1718 | -1719 | 463 | 4112 | 3332 |  | CORR | CIGR | 06:27 | 06:35 | 06:35 | 17 | 96 | 10 | EXT |  | 0.89 | (c)
36603.021 | 7.441 | 7.431 | -3.954 | -3.964 | -2197 | -2171 | -2153 | 34 | 3939 | 3332 |  | CORR | CIGR | 05:18 | 05:22 | 05:25 | 25 | 87 | 11 | EXT |  | 0.89 | (c)
36603.432 | 7.852 | 7.842 | -3.543 | -3.553 | -1795 | -1730 | -1740 | 436 | 3521 | 3332 |  | CORR | CIGR | 06:23 | 06:33 | 06:31 | 32 | 109 | 11 | EXT |  | 0.89 | (c)
36603.601 | 8.021 | 7.995 | -3.374 | -3.4 | -1820 | -1768 | -1773 | 411 | 3358 | 3332 |  | CORR | CIGR | 06:19 | 06:27 | 06:26 | 42 | 93 | 10 | EXT |  | 0.89 | (c)
36603.816 | 8.236 | 8.222 | -3.159 | -3.173 | -1902 | -1843 | -1848 | 328 | 3142 | 3332 |  | CORR | CIGR | 06:05 | 06:15 | 06:14 | 31 | 109 | 11 | EXT |  | 0.89 | (c)
36604.045 | 8.465 | 8.454 | -2.93 | -2.941 | -2012 | -1908 | -1936 | 219 | 2912 | 3332 |  | CORR | CIGR | 05:48 | 06:04 | 05:60 | 29 | 151 | 10 | EXT |  | 0.89 | (c)
36604.242 | 8.662 | 8.598 | -2.733 | -2.797 | -2059 | -1849 | -1910 | 171 | 2688 | 3332 |  | CORR | GENE | 05:40 | 06:14 | 06:04 | 109 | 299 | 12 | EXT |  | 0.89 | (c)
36604.57 | 8.99 | 8.934 | -2.405 | -2.461 | -2195 | -1848 | -1908 | 36 | 2228 | 3332 |  | CORR | GENE | 05:18 | 06:14 | 06:04 | 233 | 574 | 12 | EXT |  | 0.92 | (c)
36605.062 | 9.482 | 9.379 | -1.913 | -2.016 | -1989 | -1833 | -1823 | 242 | 1882 | 3332 |  | CORR | GENE | 05:51 | 06:17 | 06:18 | 134 | 331 | 13 | EXT |  | 0.9 | (c)
36605.178 | 9.598 | 9.579 | -1.797 | -1.816 | -1862 | -1800 | -1799 | 368 | 1786 | 3332 |  | CORR | CIGR | 06:12 | 06:22 | 06:22 | 30 | 127 | 10 | EXT |  | 0.89 | (c)
36605.408 | 9.828 | 9.793 | -1.567 | -1.602 | -2157 | -1801 | -1894 | 73 | 1394 | 3332 |  | CORR | GENE | 05:24 | 06:22 | 06:07 | 208 | 528 | 13 | EXT |  | 0.91 | (c)
36606.01 | 10.43 | 10.419 | -0.965 | -0.976 | -2140 | -1796 | -1909 | 91 | 758 | 3332 |  | CORR | GENE | 05:27 | 06:23 | 06:04 | 218 | 462 | 11 | EXT |  | 0.91 | (c)
36606.268 | 10.688 | 10.66 | -0.707 | -0.735 | -2170 | -1849 | -1868 | 61 | 578 | 3332 |  | CORR | GENE | 05:22 | 06:14 | 06:11 | 157 | 604 | 15 | EXT |  | 0.91 | (c)
36608.432 | 1.457 | 1.444 | -9.393 | -9.406 | -1887 | -1755 | -1799 | 344 | 1444 | 3333 |  | CORR | CIGR | 06:40 | 07:01 | 06:54 | 28 | 176 | 20 | EXT |  | 0.89 | (c)
36612.276 | 5.301 | 5.278 | -5.549 | -5.572 | 2204 | -2165 | -2161 | 0 | 5278 | 3333 |  | CORR | CIGR | 05:40 | 05:55 | 05:55 | 33 | 192 | 13 | EXT |  | 0.89 | (c)
36612.493 | 5.518 | 5.498 | -5.332 | -5.352 | -1558 | -1499 | -1494 | 672 | 5319 | 3333 |  | CORR | CIGR | 07:33 | 07:42 | 07:43 | 33 | 129 | 11 | EXT |  | 0.89 | (c)
36612.73 | 5.755 | 5.736 | -5.095 | -5.114 | -1729 | -1651 | -1657 | 502 | 5091 | 3333 |  | CORR | CIGR | 07:05 | 07:18 | 07:17 | 23 | 144 | 12 | EXT |  | 0.89 | (c)
36613.171 | 6.196 | 6.163 | -4.654 | -4.687 | -2214 | -2151 | -2103 | 17 | 4647 | 3333 |  | CORR | CIGR | 05:47 | 05:57 | 06:05 | 40 | 222 | 10 | EXT |  | 0.89 | (c)
36617.825 | 0 | -0.021 | -11.295 | -11.316 | 1971 | -2186 | -2054 | 0 |  | 3334 | Нарушение формы кольцевого шва | GWAN |  | 05:15 | 06:04 | 06:26 | 0 | 872 |  | EXT | Нарушение формы кольцевого шва |  | (c)
36617.825 | 0 | -0.026 | -11.295 | -11.321 | -891 | -731 | -650 | 409 |  | 3334 | Нарушение формы кольцевого шва | GWAN |  | 09:33 | 09:59 | 10:12 | 0 | 482 |  | EXT | Нарушение формы кольцевого шва |  | (c)
36618.383 | 0.558 | 0.543 | -10.737 | -10.752 | -1690 | -1633 | -1617 | 541 | 543 | 3334 |  | CORR | CIGR | 07:24 | 07:34 | 07:36 | 29 | 145 | 10 | EXT |  | 0.89 | (c)
36619.753 | 1.928 | 1.921 | -9.367 | -9.374 | -2105 | -1973 | -2031 | 126 | 1921 | 3334 |  | CORR | CIGR | 06:17 | 06:39 | 06:29 | 30 | 148 | 12 | EXT |  | 0.89 | (c)
36620.484 | 2.659 | 2.655 | -8.636 | -8.64 | -1785 | -1763 | -1750 | 446 | 2655 | 3334 |  | CORR | CIGR | 07:09 | 07:12 | 07:15 | 20 | 70 | 10 | EXT |  | 0.89 | (c)
36621.125 | 3.3 | 3.073 | -7.995 | -8.222 | -1866 | -1811 | -1789 | 365 | 3073 | 3334 |  | CORR | GENE | 06:56 | 07:05 | 07:08 | 498 | 153 | 15 | EXT |  | 0.97 | (c)
36622.673 | 4.848 | 4.201 | -6.447 | -7.094 | -1925 | -1797 | -1835 | 306 | 4201 | 3334 |  | CORR | GENE | 06:46 | 07:07 | 07:01 | 1127 | 180 | 11 | EXT |  | 0.97 | (c)
36623.395 | 5.57 | 5.405 | -5.725 | -5.89 | -1809 | -1779 | -1784 | 422 | 5405 | 3334 |  | CORR | GENE | 07:05 | 07:10 | 07:09 | 272 | 50 | 11 | EXT |  | 0.92 | (c)
36624.347 | 6.522 | 6.363 | -4.773 | -4.932 | -1829 | -1806 | -1800 | 402 | 4474 | 3334 |  | CORR | GENE | 07:02 | 07:06 | 07:06 | 458 | 57 | 10 | EXT |  | 0.93 | (c)
36629.12 | 0 | -0.034 | -11.205 | -11.239 | 1798 | 1994 | -2170 | 0 |  | 3335 | Нарушение формы кольцевого шва | GWAN |  | 03:11 | 03:42 | 04:30 | 0 | 987 |  | EXT | Нарушение формы кольцевого шва |  | (c)
36629.12 | 0 | -0.037 | -11.205 | -11.242 | -1422 | -1252 | -1191 | 808 |  | 3335 | Нарушение формы кольцевого шва | GWAN |  | 06:31 | 06:58 | 07:08 | 0 | 463 |  | EXT | Нарушение формы кольцевого шва |  | (c)
36629.12 | 0 | -0.027 | -11.205 | -11.232 | -542 | -167 | -114 | 0 |  | 3335 | Нарушение формы кольцевого шва | GWAN |  | 08:53 | 09:54 | 10:02 | 0 | 857 |  | EXT | Нарушение формы кольцевого шва |  | (c)
36630.492 | 1.372 | 1.35 | -9.833 | -9.855 | -1919 | -1818 | -1825 | 311 | 1350 | 3335 |  | CORR | CIGR | 05:11 | 05:27 | 05:26 | 38 | 188 | 10 | EXT |  | 0.89 | (c)
36631.935 | 2.815 | 2.746 | -8.39 | -8.459 | -1952 | -1749 | -1831 | 278 | 2746 | 3335 |  | CORR | GENE | 05:05 | 05:38 | 05:25 | 99 | 242 | 10 | EXT |  | 0.89 | (c)
36633.009 | 3.889 | 3.667 | -7.316 | -7.538 | -1862 | -1843 | -1834 | 368 | 3667 | 3335 |  | CORR | GENE | 05:20 | 05:23 | 05:24 | 481 | 57 | 15 | EXT |  | 0.97 | (c)
36633.548 | 4.428 | 4.391 | -6.777 | -6.814 | -836 | -776 | -788 | 740 | 4391 | 3335 |  | CORR | GENE | 08:05 | 08:15 | 08:13 | 93 | 96 | 12 | EXT |  | 0.89 | (c)
36637.1 | 7.98 | 7.952 | -3.225 | -3.253 | -1711 | -1629 | -1646 | 519 | 3225 | 3335 |  | CORR | CIGR | 05:44 | 05:58 | 05:55 | 28 | 130 | 11 | EXT |  | 0.89 | (c)
36641.929 | 1.604 | 1.588 | -9.671 | -9.687 | -1857 | -1778 | -1799 | 374 | 1588 | 3336 |  | CORR | CIGR | 06:35 | 06:48 | 06:44 | 45 | 116 | 10 | EXT |  | 0.89 | (c)
36642.037 | 1.712 | 1.704 | -9.563 | -9.571 | -1789 | -1748 | -1752 | 442 | 1704 | 3336 |  | CORR | CIGR | 06:46 | 06:53 | 06:52 | 21 | 74 | 10 | EXT |  | 0.89 | (c)
36642.081 | 1.756 | 1.731 | -9.519 | -9.544 | -2230 | -2161 | -2068 | 0 | 1731 | 3336 |  | CORR | GENE | 05:35 | 05:46 | 06:01 | 49 | 324 | 11 | EXT |  | 0.89 | (c)
36643.883 | 3.558 | 3.468 | -7.717 | -7.807 | 1989 | 2059 | 2035 | 150 | 3468 | 3336 |  | CORR | GENE | 04:56 | 05:07 | 05:03 | 1118 | 91 | 11 | EXT |  | 0.97 | (c)
36646.209 | 5.884 | 5.826 | -5.391 | -5.449 | 1779 | 1996 | 2005 | 0 | 5328 | 3336 |  | CORR | GENE | 04:22 | 04:57 | 04:58 | 121 | 452 | 10 | EXT |  | 0.89 | (c)
36646.222 | 5.897 | 5.827 | -5.378 | -5.448 | -1797 | -1565 | -1630 | 433 | 5355 | 3336 |  | CORR | GENE | 06:45 | 07:22 | 07:12 | 93 | 334 | 11 | EXT |  | 0.89 | (c)
36647.067 | 6.742 | 6.711 | -4.533 | -4.564 | -1688 | -1463 | -1536 | 543 | 4507 | 3336 |  | CORR | GENE | 07:02 | 07:39 | 07:27 | 57 | 304 | 10 | EXT |  | 0.89 | (c)
36648.238 | 7.913 | 7.836 | -3.362 | -3.439 | 2083 | 2154 | 2119 | 76 | 3101 | 3336 |  | CORR | GENE | 05:11 | 05:22 | 05:17 | 338 | 71 | 10 | EXT |  | 0.92 | (c)
36649.459 | 9.134 | 9.134 | -2.141 | -2.141 | 2006 | 2017 | 2041 | 155 | 2111 | 3336 |  | CORR | CIGR | 04:58 | 05:00 | 05:04 | 30 | 70 | 9 | EXT |  | 0.89 | (c)
36649.664 | 9.339 | 9.314 | -1.936 | -1.961 | -1801 | -1727 | -1692 | 430 | 1927 | 3336 |  | CORR | CIGR | 06:44 | 06:56 | 07:02 | 34 | 218 | 11 | EXT |  | 0.89 | (c)
36649.952 | 9.627 | 9.623 | -1.648 | -1.652 | 2084 | 2107 | 2119 | 77 | 1632 | 3336 |  | CORR | CIGR | 05:11 | 05:15 | 05:17 | 20 | 70 | 12 | EXT |  | 0.89 | (c)
36652.661 | 1.061 | 1.045 | -10.494 | -10.51 | -1216 | -1115 | -1146 | 1014 | 1045 | 3337 |  | CORR | CIGR | 06:04 | 06:20 | 06:15 | 21 | 141 | 13 | EXT |  | 0.89 | (c)
36653.172 | 1.572 | 1.548 | -9.983 | -10.007 | -981 | -904 | -923 | 866 | 1548 | 3337 |  | CORR | CIGR | 06:42 | 06:54 | 06:51 | 33 | 115 | 10 | EXT |  | 0.89 | (c)
36654.25 | 2.65 | 2.63 | -8.905 | -8.925 | -928 | -756 | -814 | 701 | 2630 | 3337 |  | CORR | GENE | 06:50 | 07:18 | 07:09 | 53 | 227 | 10 | EXT |  | 0.89 | (c)
36658.35 | 6.75 | 6.73 | -4.805 | -4.825 | -1424 | -1243 | -1266 | 806 | 4769 | 3337 |  | CORR | GENE | 05:30 | 05:60 | 05:56 | 56 | 316 | 11 | EXT |  | 0.89 | (c)
36663.155 | 0 | -0.03 | -11.405 | -11.435 | 510 | 676 | 640 | 510 |  | 3338 | Нарушение формы кольцевого шва | GWAN |  | 01:37 | 02:03 | 01:58 | 0 | 259 |  | EXT | Нарушение формы кольцевого шва |  | (c)
36663.155 | 0 | -0.017 | -11.405 | -11.422 | 1470 | 1596 | -2181 | 0 |  | 3338 | Нарушение формы кольцевого шва | GWAN |  | 04:12 | 04:32 | 06:22 | 0 | 1620 |  | EXT | Нарушение формы кольцевого шва |  | (c)
36663.155 | 0 | -0.025 | -11.405 | -11.43 | -972 | -927 | -706 | 441 |  | 3338 | Нарушение формы кольцевого шва | GWAN |  | 09:37 | 09:45 | 10:20 | 0 | 531 |  | EXT | Нарушение формы кольцевого шва |  | (c)
36663.308 | 0.153 | 0.135 | -11.252 | -11.27 | -2165 | -2069 | -2071 | 66 | 135 | 3338 |  | CORR | CIGR | 06:25 | 06:40 | 06:40 | 36 | 189 | 10 | EXT |  | 0.89 | (c)
36663.441 | 0.286 | 0.268 | -11.119 | -11.137 | -2212 | -2125 | -2125 | 19 | 268 | 3338 |  | CORR | CIGR | 06:17 | 06:31 | 06:31 | 37 | 174 | 10 | EXT |  | 0.89 | (c)
36665.028 | 1.873 | 1.848 | -9.532 | -9.557 | -2195 | -2126 | -2131 | 35 | 1848 | 3338 |  | CORR | CIGR | 06:20 | 06:31 | 06:30 | 37 | 129 | 10 | EXT |  | 0.89 | (c)
36665.266 | 2.111 | 2.101 | -9.294 | -9.304 | 1784 | 1825 | 1830 | 354 | 2101 | 3338 |  | CORR | CIGR | 05:02 | 05:09 | 05:10 | 21 | 93 | 11 | EXT |  | 0.89 | (c)
36677.242 | 2.682 | 2.607 | -7.948 | -8.023 | -1617 | -1564 | -1578 | 613 | 2607 | 3339 |  | CORR | GENE | 07:22 | 07:30 | 07:28 | 500 | 79 | 12 | EXT |  | 0.95 | (c)
36678.862 | 4.302 | 4.292 | -6.328 | -6.338 | -1796 | -1692 | -1716 | 435 | 4292 | 3339 |  | CORR | CIGR | 06:53 | 07:10 | 07:06 | 36 | 160 | 10 | EXT |  | 0.89 | (c)
36680.148 | 5.588 | 5.481 | -5.042 | -5.149 | -1773 | -1714 | -1728 | 458 | 4928 | 3339 |  | CORR | GENE | 06:57 | 07:06 | 07:04 | 221 | 89 | 10 | EXT |  | 0.91 | (c)
36680.825 | 6.265 | 5.93 | -4.365 | -4.7 | -1776 | -1724 | -1731 | 455 | 3834 | 3339 |  | CORR | GENE | 06:56 | 07:05 | 07:03 | 866 | 89 | 10 | EXT |  | 0.96 | (c)
36681.439 | 6.879 | 6.862 | -3.751 | -3.768 | -1778 | -1719 | -1702 | 453 | 3724 | 3339 |  | CORR | CIGR | 06:56 | 07:05 | 07:08 | 44 | 152 | 14 | EXT |  | 0.89 | (c)
36685.19 | 0 | 0 | -11.115 | -11.115 | -62 | 281 | 235 | 0 | 0 | 3340 | Смещение кромок | GWAN |  | 11:08 | 00:03 | 11:56 | 0 | 595 | 15 | EXT | Смещение кромок Наружу Величина смещения - 2.4 мм. |  | (c)
36685.19 | 0 | -0.016 | -11.115 | -11.131 | 591 | 661 | 735 | 591 |  | 3340 | Нарушение формы кольцевого шва | GWAN |  | 00:53 | 01:04 | 01:16 | 0 | 289 |  | EXT | Нарушение формы кольцевого шва |  | (c)
36685.19 | 0 | -0.01 | -11.115 | -11.125 | 1326 | -1698 | -2199 | 0 |  | 3340 | Нарушение формы кольцевого шва | GWAN |  | 02:52 | 06:44 | 05:23 | 0 | 1873 |  | EXT | Нарушение формы кольцевого шва |  | (c)
36686.886 | 1.696 | 1.382 | -9.419 | -9.733 | 2045 | 2087 | 2085 | 105 | 1382 | 3340 |  | SCC | GENE | 04:48 | 04:55 | 04:54 | 640 | 80 | 33 | EXT |  | 1.07 | (a)
36687.803 | 2.613 | 2.336 | -8.502 | -8.779 | 2004 | 2021 | 2065 | 106 | 2336 | 3340 |  | CORR | GENE | 04:41 | 04:44 | 04:51 | 363 | 121 | 10 | EXT |  | 0.93 | (c)
36696.305 | 0 | 0 | -11.35 | -11.35 | -1387 | -1146 | -1047 | 707 | 0 | 3341 | Смещение кромок | GWAN |  | 06:51 | 07:30 | 07:46 | 0 | 681 | 17 | EXT | Смещение кромок Вовнутрь Величина смещения - 2.7 мм. Аномалия находится на упругопластическом изгибе: R=416 D, максимальное растяжение на 5.8 час. |  | (c)
36696.305 | 0 | 0 | -11.35 | -11.35 | -447 | -96 | -40 | 0 | 0 | 3341 | Смещение кромок | GWAN |  | 09:22 | 10:19 | 10:28 | 0 | 814 | 16 | EXT | Смещение кромок Вовнутрь Величина смещения - 2.5 мм. Аномалия находится на упругопластическом изгибе: R=416 D, максимальное растяжение на 5.8 час. |  | (c)
36699.394 | 3.089 | 3.048 | -8.261 | -8.302 | -1586 | -1367 | -1378 | 645 | 3048 | 3341 |  | CORR | GENE | 06:19 | 06:54 | 06:52 | 70 | 416 | 10 | EXT | Аномалия находится на упругопластическом изгибе: R=404 D, максимальное растяжение на 5.5 час. | 0.89 | (c)
36700.908 | 4.603 | 4.398 | -6.747 | -6.952 | 1891 | 2141 | 2217 | 0 | 4398 | 3341 |  | CORR | GENE | 03:40 | 04:20 | 04:32 | 238 | 652 | 10 | EXT | Аномалия находится на упругопластическом изгибе: R=414 D, максимальное растяжение на 5.3 час. | 0.96 | (c)
36701.107 | 4.802 | 4.793 | -6.548 | -6.557 | -2053 | -2001 | -2002 | 177 | 4793 | 3341 |  | CORR | CIGR | 05:03 | 05:12 | 05:11 | 22 | 102 | 11 | EXT | Аномалия находится на упругопластическом изгибе: R=419 D, максимальное растяжение на 5.3 час. | 0.94 | (c)
36701.22 | 4.915 | 4.896 | -6.435 | -6.454 | -2096 | -2038 | -2026 | 135 | 4896 | 3341 |  | CORR | CIGR | 04:56 | 05:06 | 05:08 | 32 | 140 | 10 | EXT | Аномалия находится на упругопластическом изгибе: R=426 D, максимальное растяжение на 5.3 час. | 0.93 | (c)
36703.22 | 6.915 | 6.898 | -4.435 | -4.452 | -1681 | -1589 | -1586 | 550 | 4423 | 3341 |  | CORR | CIGR | 06:03 | 06:18 | 06:19 | 29 | 189 | 10 | EXT | Аномалия находится на упругопластическом изгибе: R=491 D, максимальное растяжение на 5.5 час. | 0.89 | (c)
36704.048 | 7.743 | 7.734 | -3.607 | -3.616 | -1501 | -1458 | -1451 | 730 | 3594 | 3341 |  | CORR | CIGR | 06:32 | 06:39 | 06:40 | 22 | 99 | 10 | EXT | Аномалия находится на упругопластическом изгибе: R=529 D, максимальное растяжение на 5.6 час. | 0.89 | (c)
36706.538 | 10.233 | 10.196 | -1.117 | -1.154 | -1481 | -1355 | -1322 | 750 | 1089 | 3341 |  | CORR | GENE | 06:36 | 06:56 | 07:01 | 65 | 318 | 15 | EXT | Аномалия находится на упругопластическом изгибе: R=612 D, максимальное растяжение на 5.9 час. | 0.89 | (c)
36706.916 | 10.611 | 10.527 | -0.739 | -0.823 | -1402 | -1245 | -1298 | 829 | 707 | 3341 |  | DENT | GENE | 06:48 | 07:14 | 07:05 | 116 | 207 | 0.2 | N/A | Глубина вмятины: 3 мм (0,2%). Линейка: 12 см в (1053 см; 07:14 ч:мин) Аномалия находится на упругопластическом изгибе. |  | (c)
36707.103 | 10.798 | 10.742 | -0.552 | -0.608 | -2203 | -2060 | -2006 | 28 | 534 | 3341 |  | CORR | GENE | 04:39 | 05:02 | 05:11 | 74 | 394 | 10 | EXT | Аномалия находится на упругопластическом изгибе: R=622 D, максимальное растяжение на 6 час. | 0.89 | (c)
36707.201 | 10.896 | 10.88 | -0.454 | -0.47 | 1816 | 1859 | 1860 | 326 | 442 | 3341 |  | CORR | CIGR | 03:28 | 03:35 | 03:35 | 28 | 89 | 11 | EXT | Аномалия находится на упругопластическом изгибе: R=622 D, максимальное растяжение на 6 час. | 0.89 | (c)
36712.736 | 5.081 | 4.951 | -6.194 | -6.324 | -1530 | -1461 | -1326 | 701 | 4951 | 3342 |  | CORR | GENE | 06:33 | 06:44 | 07:06 | 161 | 408 | 11 | EXT | Аномалия находится на упругопластическом изгибе: R=911 D, максимальное растяжение на 6 час. | 0.9 | (c)
36713.656 | 6.001 | 5.964 | -5.274 | -5.311 | 2207 | -2127 | -2142 | 0 | 5272 | 3342 |  | CORR | CIGR | 04:36 | 04:57 | 04:54 | 39 | 224 | 10 | EXT | Аномалия находится на упругопластическом изгибе: R=917 D, максимальное растяжение на 5.8 час. | 0.89 | (c)
36713.833 | 6.178 | 6.11 | -5.097 | -5.165 | 2216 | -2074 | -1931 | 0 | 4955 | 3342 |  | CORR | GENE | 04:38 | 05:05 | 05:28 | 210 | 628 | 10 | EXT | Аномалия находится на упругопластическом изгибе: R=922 D, максимальное растяжение на 5.7 час. | 0.91 | (c)
36714.23 | 6.575 | 6.558 | -4.7 | -4.717 | -1286 | -1234 | -1235 | 944 | 4680 | 3342 |  | CORR | CIGR | 07:12 | 07:21 | 07:21 | 37 | 103 | 10 | EXT | Аномалия находится на упругопластическом изгибе: R=929 D, максимальное растяжение на 5.6 час. | 0.89 | (c)
36714.396 | 6.741 | 6.364 | -4.534 | -4.911 | 2049 | 2112 | 2104 | 73 | 3869 | 3342 |  | CORR | GENE | 04:11 | 04:21 | 04:19 | 1042 | 109 | 10 | EXT | Аномалия находится на упругопластическом изгибе: R=939 D, максимальное растяжение на 5.5 час. | 0.96 | (c)
36715.558 | 7.903 | 7.276 | -3.372 | -3.999 | 2182 | 2200 | 2200 | 13 | 2692 | 3342 |  | CORR | AXGR | 04:32 | 04:35 | 04:35 | 1307 | 35 | 11 | EXT | Аномалия находится на упругопластическом изгибе: R=1074 D, максимальное растяжение на 5.1 час. | 0.97 | (c)
36716.823 | 9.168 | 9.073 | -2.107 | -2.202 | 2133 | 2147 | 2145 | 74 | 2035 | 3342 |  | CORR | AXGR | 04:24 | 04:26 | 04:26 | 167 | 24 | 11 | EXT |  | 0.9 | (c)
36718.009 | 10.354 | 10.002 | -0.921 | -1.273 | -1327 | -1262 | -1203 | 903 | 327 | 3342 |  | CORR | GENE | 07:06 | 07:16 | 07:26 | 946 | 248 | 14 | EXT |  | 0.99 | (c)
36718.93 | 0 | -0.03 | -11.47 | -11.5 | 2005 | -1077 | -1591 | 0 |  | 3343 | Нарушение формы кольцевого шва | GWAN |  | 04:40 | 08:22 | 06:59 | 0 | 1732 |  | EXT | Нарушение формы кольцевого шва |  | (c)
36720.401 | 1.471 | 1.456 | -9.999 | -10.014 | -1580 | -1534 | -1534 | 651 | 1456 | 3343 |  | CORR | CIGR | 07:01 | 07:09 | 07:09 | 26 | 91 | 12 | EXT |  | 0.89 | (c)
36721.72 | 2.79 | 2.769 | -8.68 | -8.701 | -2088 | -1833 | -1944 | 143 | 2769 | 3343 |  | CORR | CIGR | 05:39 | 06:20 | 06:02 | 35 | 287 | 10 | EXT |  | 0.89 | (c)
36722.131 | 3.201 | 3.174 | -8.269 | -8.296 | -1848 | -1687 | -1717 | 383 | 3174 | 3343 |  | CORR | CIGR | 06:18 | 06:44 | 06:39 | 40 | 261 | 10 | EXT |  | 0.89 | (c)
36723.114 | 4.184 | 4.184 | -7.286 | -7.286 | -2061 | -1974 | -1989 | 170 | 4184 | 3343 |  | CORR | CIGR | 05:44 | 05:58 | 05:55 | 30 | 143 | 10 | EXT |  | 0.89 | (c)
36723.583 | 4.653 | 4.389 | -6.817 | -7.081 | -2202 | -1936 | -1993 | 29 | 4389 | 3343 |  | CORR | GENE | 05:21 | 06:04 | 05:55 | 450 | 417 | 11 | EXT |  | 0.94 | (c)
36723.979 | 5.049 | 4.958 | -6.421 | -6.512 | -2112 | -2007 | -2050 | 119 | 4958 | 3343 |  | CORR | GENE | 05:35 | 05:52 | 05:45 | 163 | 124 | 12 | EXT |  | 0.9 | (c)
36724.304 | 5.374 | 5.364 | -6.096 | -6.106 | -2093 | -1940 | -1995 | 138 | 5364 | 3343 |  | CORR | CIGR | 05:38 | 06:03 | 05:54 | 28 | 196 | 14 | EXT |  | 0.89 | (c)
36724.708 | 5.778 | 5.748 | -5.692 | -5.722 | -2217 | -2107 | -2058 | 14 | 5689 | 3343 |  | CORR | CIGR | 05:18 | 05:36 | 05:44 | 33 | 317 | 10 | EXT |  | 0.89 | (c)
36724.919 | 5.989 | 5.963 | -5.481 | -5.507 | 2217 | -2012 | -2094 | 0 | 5479 | 3343 |  | CORR | CIGR | 05:14 | 05:51 | 05:38 | 28 | 302 | 12 | EXT |  | 0.89 | (c)
36725.165 | 6.235 | 6.209 | -5.235 | -5.261 | -2196 | -2013 | -2043 | 35 | 5224 | 3343 |  | CORR | CIGR | 05:22 | 05:51 | 05:47 | 37 | 306 | 12 | EXT |  | 0.89 | (c)
36725.575 | 6.645 | 6.556 | -4.825 | -4.914 | -2210 | -1757 | -1942 | 21 | 4797 | 3343 |  | CORR | GENE | 05:20 | 06:33 | 06:03 | 117 | 535 | 10 | EXT |  | 0.89 | (c)
36725.707 | 6.777 | 6.746 | -4.693 | -4.724 | -2042 | -2029 | -2029 | 189 | 4644 | 3343 |  | CORR | AXGR | 05:47 | 05:49 | 05:49 | 80 | 26 | 10 | EXT |  | 0.89 | (c)
36726.071 | 7.141 | 7.114 | -4.329 | -4.356 | -2111 | -1942 | -2023 | 120 | 4319 | 3343 |  | CORR | CIGR | 05:36 | 06:03 | 05:50 | 37 | 175 | 10 | EXT |  | 0.89 | (c)
36726.241 | 7.311 | 7.291 | -4.159 | -4.179 | -2176 | -2056 | -2100 | 55 | 4159 | 3343 |  | CORR | CIGR | 05:25 | 05:44 | 05:37 | 20 | 151 | 10 | EXT |  | 0.89 | (c)
36726.599 | 7.669 | 7.669 | -3.801 | -3.801 | -2192 | -2033 | -2037 | 39 | 3765 | 3343 |  | CORR | CIGR | 05:22 | 05:48 | 05:47 | 36 | 309 | 11 | EXT |  | 0.89 | (c)
36727.928 | 8.998 | 8.94 | -2.472 | -2.53 | 2227 | -1756 | -1976 | 0 | 2441 | 3343 |  | CORR | GENE | 05:16 | 06:33 | 05:57 | 89 | 518 | 12 | EXT |  | 0.89 | (c)
36728.303 | 9.373 | 9.158 | -2.097 | -2.312 | -2095 | -2034 | -1994 | 136 | 1532 | 3343 |  | CORR | GENE | 05:38 | 05:48 | 05:54 | 780 | 201 | 11 | EXT |  | 0.96 | (c)
36730.4 | 0 | 0 | -5.21 | -5.21 | -306 | -92 | -180 | 54 | 0 | 3344 | Смещение кромок | GWAN |  | 00:09 | 00:44 | 00:29 | 0 | 252 | 17 | EXT | Смещение кромок Вовнутрь Величина смещения - 2.7 мм. |  | (c)
36730.4 | 0 | 0 | -5.21 | -5.21 | 388 | 767 | 706 | 388 | 0 | 3344 | Смещение кромок | GWAN |  | 02:01 | 03:02 | 02:53 | 0 | 636 | 23 | EXT | Смещение кромок Наружу Величина смещения - 3.6 мм. |  | (c)
36730.4 | 0 | 0 | -5.21 | -5.21 | 1966 | 2113 | -2171 | 0 | 0 | 3344 | Смещение кромок | GWAN |  | 06:16 | 06:40 | 07:08 | 0 | 648 | 16 | EXT | Смещение кромок Вовнутрь Величина смещения - 2.6 мм. |  | (c)
36731.595 | 1.195 | 1.001 | -4.015 | -4.209 | 1506 | 1620 | 1610 | 516 | 1001 | 3344 |  | CORR | GENE | 05:02 | 05:20 | 05:18 | 911 | 208 | 10 | EXT |  | 0.96 | (c)
36731.815 | 1.415 | 0.795 | -3.795 | -4.415 | 1962 | 2031 | 2092 | 9 | 795 | 3344 |  | CORR | GENE | 06:15 | 06:26 | 06:36 | 629 | 259 | 13 | EXT |  | 0.97 | (c)
36732.296 | 1.896 | 1.879 | -3.314 | -3.331 | 2072 | 2172 | 2168 | 0 | 1879 | 3344 |  | CORR | CIGR | 06:33 | 06:49 | 06:48 | 21 | 192 | 10 | EXT |  | 0.89 | (c)
36733.992 | 3.592 | 3.278 | -1.618 | -1.932 | -2128 | -2105 | -2099 | 103 | 1460 | 3344 |  | CORR | GENE | 07:15 | 07:19 | 07:20 | 472 | 57 | 12 | EXT |  | 0.95 | (c)
36735.61 | 0 | 0 | -5.93 | -5.93 | 1032 | 1377 | 1758 | 0 | 0 | 3345 | Смещение кромок | GWAN |  | 03:51 | 04:46 | 05:48 | 0 | 1452 | 19 | EXT | Смещение кромок Наружу Величина смещения - 2.9 мм. |  | (c)
36737.815 | 2.205 | 2.101 | -3.725 | -3.829 | 1331 | 1405 | 1398 | 766 | 2101 | 3345 |  | CORR | GENE | 04:39 | 04:51 | 04:50 | 975 | 133 | 10 | EXT |  | 0.96 | (c)
36737.894 | 2.284 | 2.267 | -3.646 | -3.663 | -2031 | -2014 | -2016 | 200 | 2267 | 3345 |  | CORR | AXGR | 07:36 | 07:39 | 07:39 | 118 | 29 | 11 | EXT |  | 0.9 | (c)
36738.125 | 2.515 | 2.387 | -3.415 | -3.543 | -2209 | -2149 | -2129 | 22 | 2387 | 3345 |  | CORR | GENE | 07:08 | 07:17 | 07:21 | 758 | 160 | 11 | EXT |  | 0.96 | (c)
36738.878 | 3.268 | 3.183 | -2.662 | -2.747 | -2155 | -2109 | -2109 | 76 | 2305 | 3345 |  | CORR | GENE | 07:16 | 07:24 | 07:24 | 442 | 91 | 11 | EXT |  | 0.94 | (c)
36739.112 | 3.502 | 3.468 | -2.428 | -2.462 | 1313 | 1358 | 1385 | 774 | 2413 | 3345 |  | CORR | GENE | 04:36 | 04:43 | 04:48 | 49 | 143 | 11 | EXT |  | 0.89 | (c)
36739.888 | 4.278 | 3.68 | -1.652 | -2.25 | -2160 | -2063 | -2064 | 71 | 1420 | 3345 |  | CORR | GENE | 07:16 | 07:31 | 07:31 | 830 | 192 | 9 | EXT |  | 0.95 | (c)
36741.428 | 5.818 | 4.889 | -0.112 | -1.041 | 1381 | 1441 | 1469 | 674 | 40 | 3345 |  | CORR | GENE | 04:47 | 04:57 | 05:01 | 1001 | 175 | 12 | EXT |  | 0.98 | (c)
36743.059 | 1.519 | 1.038 | -9.781 | -10.262 | -1817 | -1797 | -1740 | 413 | 1038 | 3346 |  | CORR | GENE | 04:51 | 04:54 | 05:03 | 577 | 154 | 12 | EXT |  | 0.96 | (c)
36743.273 | 1.733 | 1.71 | -9.567 | -9.59 | -938 | -825 | -859 | 780 | 1710 | 3346 |  | CORR | CIGR | 07:13 | 07:31 | 07:26 | 35 | 158 | 10 | EXT |  | 0.89 | (c)
36743.898 | 2.358 | 1.837 | -8.942 | -9.463 | -1818 | -1697 | -1710 | 412 | 1837 | 3346 |  | CORR | GENE | 04:51 | 05:10 | 05:08 | 637 | 216 | 10 | EXT |  | 0.95 | (c)
36744.687 | 3.147 | 2.956 | -8.153 | -8.344 | -1834 | -1736 | -1717 | 396 | 2956 | 3346 |  | CORR | GENE | 04:48 | 05:04 | 05:07 | 274 | 235 | 11 | EXT |  | 0.92 | (c)
36744.844 | 3.304 | 3.276 | -7.996 | -8.024 | -1994 | -1863 | -1898 | 236 | 3276 | 3346 |  | CORR | CIGR | 04:22 | 04:44 | 04:38 | 46 | 192 | 14 | EXT |  | 0.89 | (c)
36745.064 | 3.524 | 3.499 | -7.776 | -7.801 | -1069 | -1003 | -1009 | 949 | 3499 | 3346 |  | CORR | CIGR | 06:52 | 07:02 | 07:01 | 40 | 120 | 11 | EXT |  | 0.89 | (c)
36745.077 | 3.537 | 3.529 | -7.763 | -7.771 | -1711 | -1680 | -1668 | 520 | 3529 | 3346 |  | CORR | CIGR | 05:08 | 05:13 | 05:15 | 24 | 86 | 10 | EXT |  | 0.89 | (c)
36745.804 | 4.264 | 4.222 | -7.036 | -7.078 | -1838 | -1824 | -1825 | 392 | 4222 | 3346 |  | CORR | AXGR | 04:48 | 04:50 | 04:50 | 82 | 26 | 8 | EXT |  | 0.89 | (c)
36745.906 | 4.366 | 4.332 | -6.934 | -6.968 | -1775 | -1720 | -1736 | 455 | 4332 | 3346 |  | CORR | GENE | 04:58 | 05:07 | 05:04 | 392 | 79 | 9 | EXT |  | 0.92 | (c)
36746.068 | 4.528 | 4.342 | -6.772 | -6.958 | -1931 | -1904 | -1918 | 299 | 4342 | 3346 |  | CORR | AXGR | 04:33 | 04:37 | 04:35 | 273 | 27 | 9 | EXT |  | 0.91 | (c)
36746.165 | 4.625 | 4.373 | -6.675 | -6.927 | -1082 | -988 | -944 | 806 | 4373 | 3346 |  | CORR | GENE | 06:50 | 07:05 | 07:12 | 472 | 276 | 10 | EXT |  | 0.94 | (c)
36746.956 | 5.416 | 5.177 | -5.884 | -6.123 | -1225 | -949 | -1081 | 937 | 5177 | 3346 |  | CORR | GENE | 06:27 | 07:11 | 06:50 | 311 | 288 | 14 | EXT |  | 0.94 | (c)
36750.239 | 8.699 | 8.69 | -2.601 | -2.61 | -1464 | -1411 | -1405 | 767 | 2592 | 3346 |  | CORR | CIGR | 05:48 | 05:57 | 05:57 | 18 | 117 | 14 | EXT |  | 0.89 | (c)
36751.272 | 9.732 | 9.718 | -1.568 | -1.582 | -1218 | -1166 | -1171 | 1012 | 1555 | 3346 |  | CORR | CIGR | 06:28 | 06:36 | 06:35 | 27 | 94 | 10 | EXT |  | 0.89 | (c)
36764.125 | 0 | -0.063 | -11.41 | -11.473 | 808 | 1221 | 1126 | 786 |  | 3348 | Вышлифовка на шве | GWAN | GENE | 02:27 | 03:34 | 03:19 | 119 | 636 | 13 | EXT | Вышлифовка на шве |  | (c)
36768.829 | 4.704 | 4.668 | -6.706 | -6.742 | 1701 | 1821 | 1805 | 322 | 4668 | 3348 |  | CORR | GENE | 04:51 | 05:11 | 05:08 | 68 | 207 | 11 | EXT |  | 0.89 | (c)
36771.184 | 7.059 | 7.038 | -4.351 | -4.372 | 975 | 1124 | 1125 | 955 | 4327 | 3348 |  | CORR | CIGR | 02:54 | 03:18 | 03:18 | 45 | 301 | 10 | EXT |  | 0.89 | (c)
36772.326 | 8.201 | 8.18 | -3.209 | -3.23 | 1272 | 1499 | 1435 | 633 | 3148 | 3348 |  | CORR | GENE | 03:42 | 04:19 | 04:08 | 82 | 326 | 13 | EXT |  | 0.89 | (c)
36774.922 | 10.797 | 10.772 | -0.613 | -0.638 | 1483 | 1539 | 1555 | 604 | 599 | 3348 |  | CORR | CIGR | 04:16 | 04:25 | 04:28 | 39 | 144 | 10 | EXT |  | 0.89 | (c)
36775.338 | 11.213 | 11.151 | -0.197 | -0.259 | 1308 | 1606 | 1546 | 445 | 180 | 3348 |  | CORR | GENE | 03:48 | 04:36 | 04:26 | 79 | 478 | 12 | EXT |  | 0.89 | (c)
36775.457 | 11.332 | 11.246 | -0.078 | -0.164 | 1082 | 1523 | 1529 | 255 | 3 | 3348 |  | CORR | GENE | 03:12 | 04:23 | 04:24 | 161 | 893 | 14 | EXT |  | 0.91 | (c)
36778.899 | 3.364 | 3.343 | -7.991 | -8.012 | 1796 | 1843 | 1862 | 304 | 3343 | 3349 |  | CORR | GENE | 05:07 | 05:15 | 05:18 | 49 | 130 | 13 | EXT |  | 0.89 | (c)
36786.89 | 0 | 0 | -10.838 | -10.838 | -2175 | -1829 | -1906 | 55 | 0 | 3350а | Смещение кромок | GWAN |  | 05:14 | 06:10 | 05:57 | 0 | 538 | 15 | EXT | Смещение кромок Наружу Величина смещения - 2.4 мм. |  | (c)
36786.89 | 0 | -0.048 | -10.838 | -10.886 | 109 | 199 | 316 | 109 |  | 3350а | Нарушение формы кольцевого шва | GWAN |  | 11:22 | 11:37 | 11:56 | 0 | 413 |  | EXT | Нарушение формы кольцевого шва |  | (c)
36789.005 | 2.115 | 1.799 | -8.723 | -9.039 | 2073 | 2147 | 2129 | 45 | 1799 | 3350а |  | CORR | GENE | 04:39 | 04:51 | 04:48 | 500 | 113 | 10 | EXT |  | 0.94 | (c)
36789.491 | 2.601 | 2.478 | -8.237 | -8.36 | -1929 | -1784 | -1811 | 302 | 2478 | 3350а |  | CORR | GENE | 05:53 | 06:17 | 06:13 | 344 | 236 | 12 | EXT |  | 0.93 | (c)
36789.603 | 2.713 | 2.635 | -8.125 | -8.203 | 2184 | 2187 | 2192 | 31 | 2635 | 3350а |  | CORR | AXSL | 04:57 | 04:58 | 04:59 | 143 | 15 | 11 | EXT |  | 0.9 | (c)
36790.341 | 3.451 | 3.046 | -7.387 | -7.792 | -1634 | -1565 | -1550 | 597 | 3046 | 3350а |  | CORR | GENE | 06:41 | 06:52 | 06:55 | 655 | 168 | 10 | EXT |  | 0.95 | (c)
36792.111 | 5.221 | 3.503 | -5.617 | -7.335 | 2074 | 2108 | 2121 | 63 | 3503 | 3350а |  | CORR | GENE | 04:40 | 04:45 | 04:47 | 2326 | 93 | 10 | EXT |  | 0.97 | (c)
36792.388 | 5.498 | 5.45 | -5.34 | -5.388 | -2163 | -2055 | -1956 | 68 | 5278 | 3350а |  | CORR | GENE | 05:16 | 05:33 | 05:49 | 110 | 414 | 11 | EXT |  | 0.89 | (c)
36792.492 | 5.602 | 5.571 | -5.236 | -5.267 | 1775 | 1907 | 1876 | 254 | 5222 | 3350а |  | CORR | CIGR | 03:51 | 04:12 | 04:08 | 45 | 201 | 11 | EXT |  | 0.89 | (c)
36796.31 | 9.42 | 9.405 | -1.418 | -1.433 | 1643 | 1702 | 1708 | 457 | 1396 | 3350а |  | CORR | CIGR | 03:30 | 03:39 | 03:40 | 37 | 130 | 10 | EXT |  | 0.89 | (c)
36798.076 | 0.348 | 0.336 | -11.157 | -11.169 | 1081 | 1145 | 1161 | 990 | 336 | 3350б |  | CORR | CIGR | 04:17 | 04:27 | 04:30 | 30 | 159 | 11 | EXT |  | 0.89 | (c)
36800.504 | 2.776 | 2.375 | -8.729 | -9.13 | 1268 | 1482 | 1736 | 26 | 2375 | 3350б |  | CORR | GENE | 04:47 | 05:22 | 06:03 | 422 | 937 | 11 | EXT |  | 0.94 | (c)
36804.423 | 6.695 | 6.668 | -4.81 | -4.837 | 1394 | 1643 | 1568 | 488 | 4785 | 3350б |  | CORR | GENE | 05:08 | 05:48 | 05:36 | 52 | 348 | 10 | EXT |  | 0.89 | (c)
36805.934 | 8.206 | 8.158 | -3.299 | -3.347 | 1077 | 1183 | 1193 | 921 | 3294 | 3350б |  | CORR | GENE | 04:16 | 04:33 | 04:35 | 53 | 233 | 10 | EXT |  | 0.89 | (c)
36806.123 | 8.395 | 8.384 | -3.11 | -3.121 | 1079 | 1139 | 1138 | 1033 | 3096 | 3350б |  | CORR | CIGR | 04:17 | 04:26 | 04:26 | 25 | 118 | 10 | EXT |  | 0.89 | (c)
36809.233 | 0 | -0.015 | -11.679 | -11.694 | 1774 | -1548 | -2015 | 1344 |  | 3351а | Нарушение формы кольцевого шва | GWAN |  | 04:44 | 07:48 | 06:33 | 0 | 1343 |  | EXT | Нарушение формы кольцевого шва |  | (c)
36851.257 | 7.684 | 7.669 | -3.403 | -3.418 | -1038 | -975 | -967 | 897 | 3389 | 3355а |  | CORR | CIGR | 05:02 | 05:12 | 05:13 | 29 | 141 | 10 | EXT |  | 0.89 | (c)
36851.35 | 7.777 | 7.765 | -3.31 | -3.322 | -1363 | -1233 | -1283 | 1203 | 3282 | 3355а |  | CORR | CIGR | 04:09 | 04:30 | 04:22 | 40 | 159 | 11 | EXT |  | 0.89 | (c)
36852.179 | 8.606 | 8.585 | -2.481 | -2.502 | -1305 | -1168 | -1196 | 1087 | 2461 | 3355а |  | CORR | CIGR | 04:19 | 04:41 | 04:36 | 41 | 218 | 10 | EXT |  | 0.89 | (c)
36853.225 | 9.652 | 9.635 | -1.435 | -1.452 | -1184 | -1090 | -1098 | 1011 | 1394 | 3355а |  | CORR | GENE | 04:38 | 04:53 | 04:52 | 58 | 173 | 11 | EXT |  | 0.89 | (c)
36853.54 | 9.967 | 9.908 | -1.12 | -1.179 | -1505 | -1241 | -1197 | 889 | 1018 | 3355а |  | CORR | GENE | 03:46 | 04:29 | 04:36 | 161 | 616 | 12 | EXT |  | 0.9 | (c)
36855.172 | 0.512 | 0.473 | -10.818 | -10.857 | 1489 | 1572 | 1563 | 593 | 473 | 3356 |  | CORR | GENE | 03:46 | 03:60 | 03:58 | 66 | 148 | 10 | EXT |  | 0.89 | (c)
36855.437 | 0.777 | 0.692 | -10.553 | -10.638 | -1698 | -1660 | -1673 | 532 | 692 | 3356 |  | CORR | GENE | 07:12 | 07:18 | 07:16 | 220 | 51 | 13 | EXT |  | 0.92 | (c)
36855.438 | 0.778 | 0.762 | -10.552 | -10.568 | 1635 | 1682 | 1690 | 486 | 762 | 3356 |  | CORR | CIGR | 04:10 | 04:17 | 04:19 | 36 | 110 | 11 | EXT |  | 0.89 | (c)
36855.656 | 0.996 | 0.98 | -10.334 | -10.35 | -2128 | -2056 | -2071 | 102 | 980 | 3356 |  | CORR | CIGR | 06:02 | 06:14 | 06:12 | 28 | 114 | 13 | EXT |  | 0.89 | (c)
36856.658 | 1.998 | 1.423 | -9.332 | -9.907 | -1719 | -1665 | -1645 | 512 | 1423 | 3356 |  | CORR | GENE | 07:08 | 07:17 | 07:20 | 856 | 149 | 15 | EXT |  | 1 | (c)
36857.098 | 2.438 | 2.381 | -8.892 | -8.949 | 1804 | 1811 | 1823 | 389 | 2381 | 3356 |  | CORR | AXGR | 04:37 | 04:38 | 04:40 | 144 | 38 | 9 | EXT |  | 0.9 | (c)
36857.555 | 2.895 | 2.573 | -8.435 | -8.757 | -1694 | -1618 | -1628 | 536 | 2573 | 3356 |  | CORR | GENE | 07:12 | 07:25 | 07:23 | 839 | 133 | 14 | EXT |  | 0.99 | (c)
36857.901 | 3.241 | 3.135 | -8.089 | -8.195 | 1864 | 1904 | 1903 | 288 | 3135 | 3356 |  | CORR | GENE | 04:47 | 04:53 | 04:53 | 375 | 79 | 12 | EXT |  | 0.94 | (c)
36859.404 | 4.744 | 4.259 | -6.586 | -7.071 | -1851 | -1798 | -1727 | 379 | 4259 | 3356 |  | CORR | GENE | 06:47 | 06:56 | 07:07 | 835 | 248 | 10 | EXT |  | 0.95 | (c)
36859.422 | 4.762 | 4.744 | -6.568 | -6.586 | 1957 | 2022 | 2024 | 139 | 4744 | 3356 |  | CORR | CIGR | 05:02 | 05:12 | 05:13 | 37 | 135 | 10 | EXT |  | 0.89 | (c)
36860.355 | 5.695 | 5.324 | -5.635 | -6.006 | 1928 | -2020 | -2161 | 0 | 5324 | 3356 |  | CORR | GENE | 04:57 | 06:20 | 05:57 | 492 | 745 | 15 | EXT |  | 0.97 | (c)
36861.008 | 6.348 | 5.909 | -4.982 | -5.421 | 1896 | -2162 | -2159 | 0 | 4904 | 3356 |  | CORR | GENE | 04:52 | 05:57 | 05:57 | 517 | 813 | 15 | EXT |  | 0.97 | (c)
36861.507 | 6.847 | 6.556 | -4.483 | -4.774 | 1892 | -1920 | -2173 | 0 | 4062 | 3356 |  | CORR | GENE | 04:51 | 06:36 | 05:55 | 712 | 793 | 10 | EXT |  | 0.95 | (c)
36864.427 | 9.767 | 9.759 | -1.563 | -1.571 | 2022 | -2145 | 2172 | 0 | 1509 | 3356 |  | CORR | GENE | 05:12 | 05:60 | 05:36 | 62 | 301 | 10 | EXT |  | 0.89 | (c)
36864.626 | 9.966 | 9.92 | -1.364 | -1.41 | 1930 | -2206 | 2129 | 0 | 1364 | 3356 |  | CORR | CIGR | 04:57 | 05:50 | 05:29 | 46 | 399 | 10 | EXT |  | 0.89 | (c)
36865.813 | 11.153 | 11.126 | -0.177 | -0.204 | 2023 | 2193 | -2110 | 0 | 15 | 3356 |  | CORR | GENE | 05:12 | 05:40 | 06:05 | 189 | 657 | 11 | EXT |  | 0.91 | (c)
36865.99 | 0 | -0.006 | -11.275 | -11.281 | -2215 | -1923 | -1923 | 15 |  | 3357 | Нарушение формы кольцевого шва | GWAN |  | 06:30 | 07:17 | 07:17 | 0 | 585 |  | EXT | Нарушение формы кольцевого шва |  | (c)
36865.99 | 0 | 0 | -11.275 | -11.275 | -1064 | -721 | -832 | 600 | 0 | 3357 | Смещение кромок | GWAN |  | 09:36 | 10:31 | 10:13 | 0 | 465 | 16 | EXT | Смещение кромок Вовнутрь Величина смещения - 2.6 мм. |  | (c)
36865.99 | 0 | 0 | -11.275 | -11.275 | -599 | -267 | -412 | 225 | 0 | 3357 | Смещение кромок | GWAN |  | 10:51 | 11:45 | 11:21 | 0 | 374 | 16 | EXT | Смещение кромок Наружу Величина смещения - 2.5 мм. |  | (c)
36866.646 | 0.656 | 0.562 | -10.619 | -10.713 | 1491 | 1766 | 1930 | 0 | 562 | 3357 |  | CORR | GENE | 04:28 | 05:13 | 05:39 | 440 | 878 | 10 | EXT |  | 0.93 | (c)
36867.067 | 1.077 | 1.058 | -10.198 | -10.217 | 1528 | 1594 | 1593 | 573 | 1058 | 3357 |  | CORR | CIGR | 04:34 | 04:45 | 04:45 | 43 | 129 | 10 | EXT | Аномалия находится на упругопластическом изгибе: R=953 D, максимальное растяжение на 5.2 час. | 0.89 | (c)
36867.372 | 1.382 | 1.368 | -9.893 | -9.907 | 1341 | 1385 | 1386 | 801 | 1368 | 3357 |  | CORR | CIGR | 04:04 | 04:11 | 04:11 | 26 | 88 | 10 | EXT | Аномалия находится на упругопластическом изгибе: R=890 D, максимальное растяжение на 5.2 час. | 0.89 | (c)
36867.575 | 1.585 | 1.567 | -9.69 | -9.708 | -1762 | -1743 | -1736 | 468 | 1567 | 3357 |  | CORR | GENE | 07:43 | 07:46 | 07:47 | 134 | 53 | 10 | EXT | Аномалия находится на упругопластическом изгибе: R=833 D, максимальное растяжение на 5.2 час. | 0.9 | (c)
36869.724 | 3.734 | 3.716 | -7.541 | -7.559 | 1725 | 1890 | 1829 | 297 | 3716 | 3357 |  | CORR | CIGR | 05:06 | 05:33 | 05:23 | 46 | 209 | 12 | EXT | Аномалия находится на упругопластическом изгибе: R=525 D, максимальное растяжение на 5.2 час. | 0.89 | (c)
36871.286 | 5.296 | 5.271 | -5.979 | -6.004 | -2144 | -2073 | -2076 | 86 | 5271 | 3357 |  | CORR | CIGR | 06:42 | 06:53 | 06:53 | 45 | 136 | 11 | EXT | Аномалия находится на упругопластическом изгибе: R=433 D, максимальное растяжение на 5.3 час. | 0.89 | (c)
36872.189 | 6.199 | 6.19 | -5.076 | -5.085 | 1609 | 1629 | 1677 | 485 | 5019 | 3357 |  | GOUG | GENE | 04:47 | 04:51 | 04:58 | 66 | 136 | 6 | EXT | Задир. Аномалия находится на упругопластическом изгибе: R=398 D, максимальное растяжение на 5.5 час. |  | (c)
36876.596 | 10.606 | 10.594 | -0.669 | -0.681 | 1764 | 2026 | 1963 | 69 | 554 | 3357 |  | CORR | GENE | 05:12 | 05:55 | 05:44 | 127 | 397 | 11 | EXT | Аномалия находится на упругопластическом изгибе: R=323 D, максимальное растяжение на 5.8 час. | 1.11 | (b)
36876.793 | 10.803 | 10.734 | -0.472 | -0.541 | 1823 | 1866 | 1992 | 70 | 448 | 3357 |  | CORR | GENE | 05:22 | 05:29 | 05:49 | 93 | 338 | 14 | EXT | Аномалия находится на упругопластическом изгибе: R=322 D, максимальное растяжение на 5.8 час. | 1.11 | (b)
36877.22 | 11.23 | 11.204 | -0.045 | -0.071 | 1796 | 1882 | 1986 | 54 | 14 | 3357 |  | CORR | GENE | 05:18 | 05:31 | 05:48 | 57 | 380 | 12 | EXT | Аномалия находится на упругопластическом изгибе: R=323 D, максимальное растяжение на 5.8 час. | 1.1 | (b)
36878.071 | 0.806 | 0.776 | -10.594 | -10.624 | -2116 | -2039 | -2003 | 114 | 776 | 3358 |  | CORR | CIGR | 06:24 | 06:37 | 06:42 | 43 | 227 | 11 | EXT | Аномалия находится на упругопластическом изгибе: R=326 D, максимальное растяжение на 5.8 час. | 1.02 | (b)
36878.294 | 1.029 | 0.995 | -10.371 | -10.405 | 2209 | -2105 | -2158 | 0 | 995 | 3358 |  | CORR | CIGR | 06:02 | 06:26 | 06:17 | 46 | 188 | 10 | EXT | Аномалия находится на упругопластическом изгибе: R=328 D, максимальное растяжение на 5.8 час. | 1.03 | (b)
36878.325 | 1.06 | 1.051 | -10.34 | -10.349 | 2002 | 2050 | 2045 | 142 | 1051 | 3358 |  | CORR | CIGR | 05:29 | 05:37 | 05:36 | 19 | 87 | 11 | EXT | Аномалия находится на упругопластическом изгибе: R=328 D, максимальное растяжение на 5.8 час. | 1.05 | (b)
36878.755 | 1.49 | 1.46 | -9.91 | -9.94 | 1942 | 2076 | 2034 | 104 | 1460 | 3358 |  | CORR | CIGR | 05:19 | 05:41 | 05:34 | 41 | 184 | 11 | EXT | Аномалия находится на упругопластическом изгибе: R=333 D, максимальное растяжение на 5.8 час. | 1.06 | (b)
36879.518 | 2.253 | 2.228 | -9.147 | -9.172 | 2183 | -2098 | -2158 | 0 | 2228 | 3358 |  | CORR | GENE | 05:58 | 06:27 | 06:17 | 75 | 241 | 11 | EXT | Аномалия находится на упругопластическом изгибе: R=344 D, максимальное растяжение на 5.7 час. | 1.01 | (b)
36880.147 | 2.882 | 2.882 | -8.518 | -8.518 | 1134 | 1145 | 1273 | 817 | 2882 | 3358 |  | GOUG | GENE | 03:09 | 03:10 | 03:31 | 229 | 279 | 6 | EXT | Зона задиров. Аномалия находится на упругопластическом изгибе: R=354 D, максимальное растяжение на 5.7 час. |  | (c)
36880.203 | 2.938 | 2.918 | -8.462 | -8.482 | -2179 | -2126 | -2125 | 51 | 2918 | 3358 |  | CORR | CIGR | 06:14 | 06:23 | 06:23 | 28 | 108 | 10 | EXT | Аномалия находится на упругопластическом изгибе: R=354 D, максимальное растяжение на 5.7 час. | 0.99 | (c)
36880.358 | 3.093 | 3.071 | -8.307 | -8.329 | -2122 | -1889 | -1990 | 108 | 3071 | 3358 |  | CORR | GENE | 06:23 | 07:01 | 06:45 | 63 | 265 | 12 | EXT | Аномалия находится на упругопластическом изгибе: R=360 D, максимальное растяжение на 5.7 час. | 0.92 | (c)
36880.443 | 3.178 | 3.156 | -8.222 | -8.244 | 2059 | 2093 | 2114 | 61 | 3156 | 3358 |  | CORR | CIGR | 05:38 | 05:43 | 05:47 | 42 | 110 | 11 | EXT | Аномалия находится на упругопластическом изгибе: R=360 D, максимальное растяжение на 5.7 час. | 1.01 | (b)
36880.458 | 3.193 | 3.178 | -8.207 | -8.222 | -2198 | -2140 | -2154 | 32 | 3178 | 3358 |  | CORR | CIGR | 06:11 | 06:20 | 06:18 | 19 | 89 | 11 | EXT | Аномалия находится на упругопластическом изгибе: R=360 D, максимальное растяжение на 5.7 час. | 0.98 | (c)
36880.551 | 3.286 | 3.23 | -8.114 | -8.17 | 1141 | 1461 | 1343 | 686 | 3230 | 3358 |  | GOUG | GENE | 03:10 | 04:01 | 03:42 | 71 | 404 | 9 | EXT | Задир. Аномалия находится на упругопластическом изгибе: R=367 D, максимальное растяжение на 5.7 час. |  | (c)
36880.813 | 3.548 | 3.533 | -7.852 | -7.867 | -2095 | -2033 | -2043 | 135 | 3533 | 3358 |  | CORR | CIGR | 06:27 | 06:38 | 06:36 | 33 | 106 | 14 | EXT | Аномалия находится на упругопластическом изгибе: R=375 D, максимальное растяжение на 5.7 час. | 0.94 | (c)
36881.127 | 3.862 | 3.843 | -7.538 | -7.557 | -2180 | -2131 | -2140 | 50 | 3843 | 3358 |  | CORR | CIGR | 06:14 | 06:22 | 06:20 | 23 | 80 | 12 | EXT | Аномалия находится на упругопластическом изгибе: R=384 D, максимальное растяжение на 5.6 час. | 0.95 | (c)
36881.262 | 3.997 | 3.96 | -7.403 | -7.44 | 1314 | 1344 | 1386 | 774 | 3960 | 3358 |  | GOUG | GENE | 03:38 | 03:43 | 03:49 | 55 | 142 | 6 | EXT | Задир. Аномалия находится на упругопластическом изгибе: R=392 D, максимальное растяжение на 5.6 час. |  | (c)
36882.024 | 4.759 | 4.74 | -6.641 | -6.66 | -1865 | -1791 | -1767 | 365 | 4740 | 3358 |  | CORR | CIGR | 07:05 | 07:17 | 07:21 | 41 | 197 | 10 | EXT | Аномалия находится на упругопластическом изгибе: R=429 D, максимальное растяжение на 5.6 час. | 0.89 | (c)
36882.996 | 5.731 | 5.665 | -5.669 | -5.735 | 1215 | 1277 | 1315 | 816 | 5661 | 3358 |  | GOUG | GENE | 03:22 | 03:32 | 03:38 | 74 | 200 | 6 | EXT | Задир. Аномалия находится на упругопластическом изгибе: R=479 D, максимальное растяжение на 5.6 час. |  | (c)
36884.955 | 7.69 | 7.555 | -3.71 | -3.845 | 2050 | -2184 | -2201 | 0 | 3565 | 3358 |  | CORR | GENE | 05:37 | 06:13 | 06:10 | 280 | 421 | 10 | EXT | Аномалия находится на упругопластическом изгибе: R=750 D, максимальное растяжение на 5.7 час. | 0.92 | (c)
36885.871 | 8.606 | 8.59 | -2.794 | -2.81 | 2080 | 2155 | 2154 | 3 | 2774 | 3358 |  | CORR | CIGR | 05:41 | 05:53 | 05:53 | 36 | 148 | 15 | EXT |  | 0.89 | (c)
36885.96 | 8.695 | 8.576 | -2.705 | -2.824 | -2226 | -2189 | -2208 | 4 | 2541 | 3358 |  | CORR | AXGR | 06:06 | 06:12 | 06:09 | 283 | 37 | 10 | EXT |  | 0.92 | (c)
36886.042 | 8.777 | 8.757 | -2.623 | -2.643 | 1912 | 2001 | 1972 | 198 | 2620 | 3358 |  | CORR | CIGR | 05:14 | 05:29 | 05:24 | 23 | 121 | 13 | EXT |  | 0.89 | (c)
36886.595 | 9.33 | 9.308 | -2.07 | -2.092 | 1962 | -2043 | -2196 | 0 | 2004 | 3358 |  | CORR | GENE | 05:22 | 06:36 | 06:11 | 88 | 607 | 11 | EXT |  | 0.89 | (c)
36886.808 | 9.543 | 9.436 | -1.857 | -1.964 | 1987 | 2008 | 2000 | 217 | 1789 | 3358 |  | CORR | AXGR | 05:26 | 05:30 | 05:29 | 175 | 27 | 11 | EXT |  | 0.9 | (c)
36886.909 | 9.644 | 9.63 | -1.756 | -1.77 | 1789 | 1979 | 1970 | 79 | 1736 | 3358 |  | CORR | CIGR | 04:54 | 05:25 | 05:24 | 34 | 363 | 11 | EXT |  | 0.89 | (c)
36887.242 | 9.977 | 9.97 | -1.423 | -1.43 | 2017 | 2093 | 2085 | 77 | 1384 | 3358 |  | CORR | CIGR | 05:31 | 05:43 | 05:42 | 46 | 137 | 12 | EXT |  | 0.89 | (c)
36887.727 | 10.462 | 10.447 | -0.938 | -0.953 | 2016 | 2054 | 2073 | 100 | 924 | 3358 |  | CORR | CIGR | 05:31 | 05:37 | 05:40 | 29 | 115 | 10 | EXT |  | 0.89 | (c)
36888 | 10.735 | 10.72 | -0.665 | -0.68 | 1987 | 2043 | 2037 | 143 | 642 | 3358 |  | CORR | CIGR | 05:26 | 05:35 | 05:34 | 38 | 100 | 11 | EXT |  | 0.89 | (c)
36888.295 | 11.03 | 9.504 | -0.37 | -1.896 | -2204 | -2137 | -2146 | 26 | 370 | 3358 |  | CORR | GENE | 06:10 | 06:21 | 06:19 | 1526 | 117 | 12 | EXT |  | 0.99 | (c)
36888.328 | 11.063 | 11.046 | -0.337 | -0.354 | 1968 | 2019 | 2071 | 58 | 309 | 3358 |  | CORR | CIGR | 05:23 | 05:31 | 05:40 | 45 | 204 | 11 | EXT |  | 0.89 | (c)
36888.665 | 0 | 0 | -11.195 | -11.195 | 588 | 856 | 898 | 588 | 0 | 3359 | Смещение кромок | GWAN |  | 00:16 | 00:60 | 01:06 | 0 | 620 | 17 | EXT | Смещение кромок Вовнутрь Величина смещения - 2.7 мм. |  | (c)
36888.665 | 0 | 0 | -11.195 | -11.195 | -488 | -65 | -155 | 0 | 0 | 3359 | Смещение кромок | GWAN |  | 09:23 | 10:31 | 10:16 | 0 | 666 | 19 | EXT | Смещение кромок Вовнутрь Величина смещения - 2.9 мм. |  | (c)
36888.74 | 0.075 | 0.051 | -11.12 | -11.144 | -2066 | -1962 | -1943 | 165 | 51 | 3359 |  | CORR | CIGR | 05:08 | 05:25 | 05:28 | 41 | 246 | 13 | EXT |  | 0.89 | (c)
36888.758 | 0.093 | 0.083 | -11.102 | -11.112 | -1797 | -1700 | -1741 | 434 | 83 | 3359 |  | CORR | CIGR | 05:51 | 06:07 | 06:00 | 19 | 111 | 13 | EXT |  | 0.89 | (c)
36889.734 | 1.069 | 1.043 | -10.126 | -10.152 | -1709 | -1541 | -1590 | 522 | 1043 | 3359 |  | CORR | GENE | 06:06 | 06:33 | 06:25 | 67 | 237 | 11 | EXT |  | 0.89 | (c)
36889.934 | 1.269 | 1.254 | -9.926 | -9.941 | -2189 | -2092 | -2124 | 42 | 1254 | 3359 |  | CORR | CIGR | 04:48 | 05:04 | 04:59 | 40 | 129 | 10 | EXT |  | 0.89 | (c)
36890.675 | 2.01 | 1.987 | -9.185 | -9.208 | -2176 | -2090 | -2070 | 55 | 1987 | 3359 |  | CORR | CIGR | 04:50 | 05:04 | 05:07 | 30 | 211 | 13 | EXT |  | 0.89 | (c)
36891.733 | 3.068 | 3.03 | -8.127 | -8.165 | -2127 | -2005 | -2029 | 104 | 3030 | 3359 |  | CORR | CIGR | 04:58 | 05:18 | 05:14 | 47 | 196 | 10 | EXT |  | 0.89 | (c)
36891.992 | 3.327 | 3.238 | -7.868 | -7.957 | 1666 | 1740 | 1736 | 425 | 3238 | 3359 |  | DENT | GENE | 03:10 | 03:22 | 03:22 | 144 | 139 | 0.6 | N/A | Глубина вмятины: 8 мм (0,6%). Линейка: 14 см в (324 см; 03:22 ч:мин) |  | (c)
36891.997 | 3.332 | 3.262 | -7.863 | -7.933 | -1354 | -1309 | -1319 | 877 | 3262 | 3359 |  | CORR | GENE | 07:03 | 07:10 | 07:08 | 324 | 69 | 11 | EXT |  | 0.93 | (c)
36892.293 | 3.628 | 3.615 | -7.567 | -7.58 | -2209 | -2150 | -2102 | 22 | 3615 | 3359 |  | CORR | CIGR | 04:45 | 04:54 | 05:02 | 37 | 213 | 10 | EXT |  | 0.89 | (c)
36892.612 | 3.947 | 3.844 | -7.248 | -7.351 | -2112 | -2089 | -2093 | 119 | 3844 | 3359 |  | CORR | AXGR | 05:01 | 05:04 | 05:04 | 199 | 37 | 9 | EXT |  | 0.9 | (c)
36892.878 | 4.213 | 4.183 | -6.982 | -7.012 | 2218 | -2083 | -2094 | 0 | 4183 | 3359 |  | CORR | CIGR | 04:39 | 05:05 | 05:03 | 34 | 297 | 11 | EXT |  | 0.89 | (c)
36895.182 | 6.517 | 6.251 | -4.678 | -4.944 | 2099 | 2167 | 2139 | 52 | 4448 | 3359 |  | CORR | GENE | 04:20 | 04:31 | 04:27 | 496 | 79 | 12 | EXT |  | 0.95 | (c)
36895.917 | 7.252 | 7.099 | -3.943 | -4.096 | -1165 | -1144 | -1122 | 1066 | 3599 | 3359 |  | CORR | GENE | 07:33 | 07:37 | 07:40 | 497 | 85 | 13 | EXT |  | 0.96 | (c)
36896.332 | 7.667 | 7.654 | -3.528 | -3.541 | 1618 | 1698 | 1684 | 480 | 3503 | 3359 |  | CORR | CIGR | 03:03 | 03:15 | 03:13 | 38 | 133 | 11 | EXT |  | 0.89 | (c)
36896.942 | 8.277 | 8.046 | -2.918 | -3.149 | -1158 | -1122 | -1112 | 1067 | 2715 | 3359 |  | CORR | GENE | 07:34 | 07:40 | 07:42 | 434 | 91 | 14 | EXT |  | 0.95 | (c)
36897.951 | 9.286 | 8.756 | -1.909 | -2.439 | -1162 | -1103 | -1114 | 1067 | 1661 | 3359 |  | CORR | GENE | 07:34 | 07:43 | 07:42 | 778 | 95 | 12 | EXT |  | 0.97 | (c)
36898.575 | 9.91 | 9.624 | -1.285 | -1.571 | -1165 | -1133 | -1124 | 1065 | 1184 | 3359 |  | CORR | GENE | 07:33 | 07:39 | 07:40 | 387 | 83 | 10 | EXT |  | 0.93 | (c)
36899.034 | 10.369 | 10.247 | -0.826 | -0.948 | -1136 | -1112 | -1076 | 1016 | 469 | 3359 |  | CORR | GENE | 07:38 | 07:42 | 07:48 | 479 | 120 | 11 | EXT |  | 0.94 | (c)
36900.696 | 0.836 | 0.301 | -10.479 | -11.014 | 588 | 653 | 636 | 588 | 301 | 3360 |  | CORR | GENE | 04:27 | 04:37 | 04:35 | 1058 | 96 | 12 | EXT |  | 0.98 | (c)
36902.505 | 2.645 | 1.598 | -8.67 | -9.717 | 1562 | 1713 | 1677 | 438 | 1598 | 3360 |  | CORR | GENE | 07:04 | 07:28 | 07:23 | 2068 | 230 | 10 | EXT |  | 0.97 | (c)
36902.715 | 2.855 | 2.835 | -8.46 | -8.48 | 633 | 657 | 649 | 633 | 2835 | 3360 |  | CORR | AXGR | 04:34 | 04:38 | 04:37 | 309 | 31 | 6 | EXT |  | 0.91 | (c)
36903.579 | 3.719 | 3.659 | -7.596 | -7.656 | 460 | 660 | 625 | 460 | 3659 | 3360 |  | CORR | GENE | 04:06 | 04:38 | 04:33 | 73 | 330 | 10 | EXT |  | 0.89 | (c)
36904.742 | 4.882 | 4.877 | -6.433 | -6.438 | 1140 | 1497 | 1420 | 530 | 4877 | 3360 |  | CORR | CIGR | 05:56 | 06:54 | 06:41 | 45 | 560 | 10 | EXT |  | 0.89 | (c)
36905.503 | 5.643 | 5.54 | -5.672 | -5.775 | 1201 | 1509 | 1490 | 452 | 5540 | 3360 |  | CORR | GENE | 06:06 | 06:55 | 06:52 | 164 | 577 | 11 | EXT |  | 0.9 | (c)
36906.179 | 6.319 | 6.301 | -4.996 | -5.014 | 543 | 638 | 629 | 543 | 4969 | 3360 |  | CORR | CIGR | 04:20 | 04:35 | 04:33 | 45 | 173 | 10 | EXT |  | 0.89 | (c)
36915.538 | 4.363 | 4.346 | -7.032 | -7.049 | -1933 | -1827 | -1854 | 1775 | 4346 | 3361 |  | CORR | CIGR | 06:13 | 06:31 | 06:26 | 31 | 158 | 10 | EXT |  | 0.89 | (c)
36922.612 | 0.042 | 0.014 | -11.258 | -11.286 | 1306 | 1494 | 1694 | 1306 | 14 | 3362 |  | CORR | GENE | 03:33 | 04:03 | 04:35 | 149 | 776 | 12 | EXT |  | 0.9 | (c)
36956.455 | 0 | 0 | -11.165 | -11.165 | -1623 | -1303 | -1385 | 607 | 0 | 3365 | Смещение кромок | GWAN |  | 04:48 | 05:40 | 05:27 | 0 | 477 | 17 | EXT | Смещение кромок Вовнутрь Величина смещения - 2.7 мм. |  | (c)
36956.455 | 0 | -0.041 | -11.165 | -11.206 | -715 | -474 | 219 | 0 |  | 3365 | Нарушение формы кольцевого шва | GWAN |  | 07:15 | 07:54 | 09:46 | 0 | 1867 |  | EXT | Нарушение формы кольцевого шва |  | (c)
36965.179 | 8.724 | 8.665 | -2.441 | -2.5 | -1385 | -1351 | -1362 | 846 | 2338 | 3365 | Металлургический дефект | MIAN | AXGR | 05:27 | 05:32 | 05:30 | 162 | 45 |  | INT | Металлургический дефект Эквивалент потери металла 10%. |  | (c)
36967.62 | 0 | -0.063 | -11.19 | -11.253 | 10 | 517 | 362 | 10 |  | 3366 | Вышлифовка на шве | GWAN | GENE | 00:28 | 01:50 | 01:25 | 127 | 702 | 20 | EXT | Вышлифовка на шве Место ремонта. |  | (c)
36967.62 | 0 | 0 | -11.19 | -11.19 | 1308 | 1681 | 1605 | 329 | 0 | 3366 |  | GWAN |  | 03:58 | 04:58 | 04:46 | 0 | 593 |  | EXT | Место ремонта. |  | (c)
36967.62 | 0 | 0 | -11.19 | -11.19 | 2060 | -1958 | -1998 | 0 | 0 | 3366 |  | GWAN |  | 05:59 | 07:11 | 07:04 | 0 | 807 |  | EXT | Место ремонта. |  | (c)
36967.62 | 0 | -0.047 | -11.19 | -11.237 | -1295 | -860 | -805 | 315 |  | 3366 | Вышлифовка на шве | GWAN | GENE | 08:58 | 10:08 | 10:17 | 100 | 980 | 19 | EXT | Вышлифовка на шве Место ремонта. |  | (c)
36977.691 | 10.071 | 10.062 | -1.119 | -1.128 | 1332 | 1396 | 1389 | 784 | 1101 | 3366 |  | CORR | CIGR | 04:02 | 04:12 | 04:11 | 27 | 115 | 10 | EXT |  | 0.89 | (c)
36990.45 | 0 | 0 | -11.27 | -11.27 | -839 | -458 | -609 | 378 | 0 | 3368 | Смещение кромок | GWAN |  | 00:30 | 01:32 | 01:08 | 0 | 460 | 19 | EXT | Смещение кромок Наружу Величина смещения - 3 мм. |  | (c)
37023.033 | 9.753 | 9.733 | -1.057 | -1.077 | 1366 | 1492 | 1457 | 682 | 1025 | 3370 |  | CORR | GENE | 04:04 | 04:24 | 04:19 | 52 | 183 | 10 | EXT |  | 0.89 | (c)
37024.09 | 0 | -0.024 | -10.335 | -10.359 | 261 | 1049 | 1253 | 14 |  | 3371 | Нарушение формы кольцевого шва | GWAN |  | 09:44 | 11:51 | 12:24 | 0 | 1984 |  | EXT | Нарушение формы кольцевого шва |  | (c)
37030.091 | 6.001 | 5.882 | -4.334 | -4.453 | -73 | -59 | -57 | 42 | 4049 | 3371 |  | CORR | AXGR | 08:50 | 08:52 | 08:52 | 404 | 31 | 10 | EXT |  | 0.93 | (c)
37034.425 | 0 | 0 | -11.26 | -11.26 | -1915 | -1591 | -1614 | 315 | 0 | 3372 | Смещение кромок | GWAN |  | 04:43 | 05:36 | 05:32 | 0 | 602 | 18 | EXT | Смещение кромок Наружу Величина смещения - 2.8 мм. |  | (c)
37034.425 | 0 | 0 | -11.26 | -11.26 | -721 | -476 | -491 | 260 | 0 | 3372 | Смещение кромок | GWAN |  | 07:56 | 08:36 | 08:33 | 0 | 461 | 16 | EXT | Смещение кромок Наружу Величина смещения - 2.6 мм. |  | (c)
37041.135 | 6.71 | 6.666 | -4.55 | -4.594 | -976 | -889 | -829 | 683 | 4529 | 3372 |  | CORR | GENE | 07:15 | 07:29 | 07:39 | 65 | 294 | 10 | EXT |  | 0.89 | (c)
37043.268 | 8.843 | 8.44 | -2.417 | -2.82 | -2204 | -2175 | -2176 | 26 | 2213 | 3372 |  | CORR | GENE | 03:57 | 04:01 | 04:01 | 607 | 56 | 15 | EXT |  | 0.98 | (c)
37050.698 | 5.013 | 4.998 | -6.652 | -6.667 | -132 | -111 | -113 | 94 | 4998 | 3373 |  | CORR | PITT | 08:33 | 08:37 | 08:36 | 41 | 38 | 15 | EXT |  | 0.89 | (c)
37050.857 | 5.172 | 5.158 | -6.493 | -6.507 | -189 | -137 | -138 | 87 | 5158 | 3373 |  | CORR | CIGR | 08:24 | 08:32 | 08:32 | 30 | 102 | 11 | EXT |  | 0.89 | (c)
37063.758 | 6.408 | 6.389 | -5.237 | -5.256 | -1493 | -1444 | -1447 | 1401 | 5220 | 3374 |  | CORR | CIGR | 03:42 | 03:50 | 03:50 | 36 | 92 | 12 | EXT |  | 0.89 | (c)
37066.524 | 9.174 | 9.152 | -2.471 | -2.493 | -1145 | -1051 | -989 | 832 | 2420 | 3374 |  | CORR | GENE | 04:38 | 04:54 | 05:04 | 73 | 313 | 11 | EXT |  | 0.89 | (c)
37068.107 | 10.757 | 10.725 | -0.888 | -0.92 | -451 | -219 | -288 | 124 | 849 | 3374 |  | CORR | GENE | 06:30 | 07:08 | 06:57 | 71 | 327 | 11 | EXT |  | 0.89 | (c)
37075.482 | 6.487 | 6.452 | -4.538 | -4.573 | -1108 | -1076 | -1070 | 1033 | 4508 | 3375 |  | CORR | GENE | 07:17 | 07:22 | 07:23 | 65 | 75 | 11 | EXT |  | 0.89 | (c)
37078.667 | 9.672 | 9.651 | -1.353 | -1.374 | -1102 | -1002 | -980 | 858 | 1348 | 3375 |  | CORR | CIGR | 07:18 | 07:34 | 07:38 | 26 | 244 | 11 | EXT |  | 0.89 | (c)
37079.045 | 10.05 | 10.024 | -0.975 | -1.001 | -1104 | -1002 | -1029 | 954 | 969 | 3375 |  | CORR | CIGR | 07:18 | 07:34 | 07:30 | 32 | 150 | 11 | EXT |  | 0.89 | (c)
37085.173 | 5.153 | 4.988 | -6.122 | -6.287 | 2104 | -1957 | -2102 | 0 | 4988 | 3376 |  | DENT | GENE | 05:49 | 06:53 | 06:30 | 296 | 509 | 0.3 | N/A | Глубина вмятины: 4 мм (0,3%). Линейка: 30 см в (499 см; 06:53 ч:мин) Аномалия находится вблизи продольного шва. |  | (c)
37091.295 | 0 | 0 | -11.295 | -11.295 | -102 | 733 | 407 | 0 | 0 | 3377 | Смещение кромок | GWAN |  | 10:06 | 00:21 | 11:28 | 0 | 1019 | 28 | EXT | Смещение кромок Наружу Величина смещения - 4.4 мм. |  | (c)
37091.295 | 0 | 0 | -11.295 | -11.295 | 2176 | -1894 | -1983 | 0 | 0 | 3377 | Смещение кромок | GWAN |  | 04:14 | 05:17 | 05:03 | 0 | 604 | 16 | EXT | Смещение кромок Наружу Величина смещения - 2.5 мм. |  | (c)
37091.295 | 0 | 0 | -11.295 | -11.295 | -1452 | -1336 | -1223 | 779 | 0 | 3377 | Смещение кромок | GWAN |  | 06:28 | 06:47 | 07:05 | 0 | 459 | 21 | EXT | Смещение кромок Вовнутрь Величина смещения - 3.3 мм. |  | (c)
37091.295 | 0 | 0 | -11.295 | -11.295 | -905 | -804 | -789 | 672 | 0 | 3377 | Смещение кромок | GWAN |  | 07:57 | 08:13 | 08:15 | 0 | 233 | 16 | EXT | Смещение кромок Наружу Величина смещения - 2.5 мм. |  | (c)
37102.59 | 0 | -0.017 | -11.3 | -11.317 | -1012 | 1549 | 909 | 599 |  | 3378 | Нарушение формы кольцевого шва | GWAN |  | 10:09 | 05:02 | 15:19 | 0 | 3842 |  | EXT | Нарушение формы кольцевого шва |  | (c)
37133.699 | 8.254 | 8.24 | -3.181 | -3.195 | 1590 | 1638 | 1635 | 1590 | 3169 | 3380 |  | CORR | CIGR | 07:58 | 08:06 | 08:05 | 26 | 89 | 14 | EXT |  | 0.89 | (c)
37136.88 | 0 | -0.021 | -11.015 | -11.036 | 2006 | -2185 | -2198 | 1940 |  | 3381 | Нарушение формы кольцевого шва | GWAN |  | 09:51 | 10:34 | 10:32 | 0 | 515 |  | EXT | Нарушение формы кольцевого шва |  | (c)
37159.365 | 0 | -0.033 | -11.305 | -11.338 | 136 | 672 | 442 | 136 |  | 3383 | Нарушение формы кольцевого шва | GWAN |  | 00:51 | 02:18 | 01:41 | 0 | 613 |  | EXT | Нарушение формы кольцевого шва |  | (c)
37159.365 | 0 | 0 | -11.305 | -11.305 | 1482 | -2159 | 2029 | 0 | 0 | 3383 | Смещение кромок | GWAN |  | 04:29 | 06:41 | 05:57 | 0 | 1095 | 22 | EXT | Смещение кромок Вовнутрь Величина смещения - 3.5 мм. |  | (c)
37159.365 | 0 | -0.029 | -11.305 | -11.334 | -842 | -842 | -737 | 631 |  | 3383 | Нарушение формы кольцевого шва | GWAN |  | 10:13 | 10:13 | 10:30 | 0 | 211 |  | EXT | Нарушение формы кольцевого шва |  | (c)
37165.456 | 6.091 | 6.071 | -5.214 | -5.234 | 1640 | 1654 | 1651 | 569 | 5173 | 3383 |  | CORR | AXGR | 04:54 | 04:56 | 04:56 | 61 | 22 | 9 | EXT |  | 0.89 | (c)
37168.465 | 9.1 | 8.943 | -2.205 | -2.362 | -2156 | -2062 | -1951 | 74 | 2044 | 3383 |  | DENT | GENE | 06:41 | 06:57 | 07:14 | 318 | 410 | 0.4 | N/A | Глубина вмятины: 6 мм (0,4%). Линейка: 32 см в (894 см; 06:57 ч:мин) Аномалия находится вблизи продольного шва. |  | (c)
37170.67 | 0 | 0 | -11.455 | -11.455 | 524 | 690 | 733 | 524 | 0 | 3384 | Смещение кромок | GWAN |  | 04:21 | 04:48 | 04:55 | 0 | 418 | 17 | EXT | Смещение кромок Наружу Величина смещения - 2.7 мм. |  | (c)
37170.67 | 0 | 0 | -11.455 | -11.455 | 1491 | 1746 | 1685 | 352 | 0 | 3384 | Смещение кромок | GWAN |  | 06:57 | 07:38 | 07:29 | 0 | 388 | 16 | EXT | Смещение кромок Наружу Величина смещения - 2.5 мм. |  | (c)
37170.67 | 0 | -0.04 | -11.455 | -11.495 | -2060 | -1808 | -1181 | 170 |  | 3384 | Нарушение формы кольцевого шва | GWAN |  | 09:24 | 10:05 | 11:46 | 0 | 1759 |  | EXT | Нарушение формы кольцевого шва |  | (c)
37171.299 | 0.629 | 0.542 | -10.826 | -10.913 | 244 | 340 | 458 | 244 | 542 | 3384 |  | CORR | GENE | 03:36 | 03:51 | 04:10 | 106 | 428 | 10 | EXT |  | 0.89 | (c)
37193.515 | 0 | 0 | -11.66 | -11.66 | 1453 | 1655 | 1701 | 1453 | 0 | 3386 | Смещение кромок | GWAN |  | 04:16 | 04:48 | 04:56 | 0 | 497 | 15 | EXT | Смещение кромок Наружу Величина смещения - 2.4 мм. |  | (c)
37193.515 | 0 | -0.05 | -11.66 | -11.71 | -1123 | -868 | -906 | 688 |  | 3386 | Нарушение формы кольцевого шва | GWAN |  | 09:20 | 10:01 | 09:55 | 0 | 435 |  | EXT | Нарушение формы кольцевого шва |  | (c)
37205.175 | 0 | -0.026 | -11.695 | -11.721 | -1945 | -1632 | -1500 | 1054 |  | 3387 | Нарушение формы кольцевого шва | GWAN |  | 02:48 | 03:39 | 03:60 | 0 | 891 |  | EXT | Нарушение формы кольцевого шва |  | (c)
37221.38 | 4.51 | 4.483 | -6.86 | -6.887 | -1303 | -1165 | -1221 | 928 | 4483 | 3388 |  | CORR | CIGR | 06:36 | 06:59 | 06:50 | 42 | 163 | 10 | EXT | Аномалия находится на упругопластическом изгибе: R=1000 D, максимальное растяжение на 6 час. | 0.89 | (c)
37228.24 | 0 | 0 | -10.97 | -10.97 | 655 | 777 | 826 | 655 | 0 | 3389 | Смещение кромок | GWAN |  | 01:54 | 02:14 | 02:22 | 0 | 342 | 18 | EXT | Смещение кромок Наружу Величина смещения - 2.9 мм. Аномалия находится на упругопластическом изгибе: R=465 D, максимальное растяжение на 5.4 час. |  | (c)
37228.24 | 0 | 0 | -10.97 | -10.97 | 1436 | 1673 | 1604 | 458 | 0 | 3389 | Смещение кромок | GWAN |  | 04:00 | 04:38 | 04:27 | 0 | 336 | 25 | EXT | Смещение кромок Вовнутрь Величина смещения - 3.9 мм. Аномалия находится на упругопластическом изгибе: R=465 D, максимальное растяжение на 5.4 час. |  | (c)
37228.24 | 0 | 0 | -10.97 | -10.97 | 2112 | -2184 | -2194 | 0 | 0 | 3389 | Смещение кромок | GWAN |  | 05:49 | 06:16 | 06:14 | 0 | 309 | 21 | EXT | Смещение кромок Вовнутрь Величина смещения - 3.2 мм. Аномалия находится на упругопластическом изгибе: R=465 D, максимальное растяжение на 5.4 час. |  | (c)
37235.176 | 6.936 | 6.918 | -4.034 | -4.052 | 2053 | 2173 | 2137 | 9 | 3999 | 3389 |  | CORR | GENE | 05:40 | 05:59 | 05:53 | 53 | 168 | 12 | EXT | Аномалия находится на упругопластическом изгибе: R=587 D, максимальное растяжение на 6.2 час. | 0.89 | (c)
37235.455 | 7.215 | 7.198 | -3.755 | -3.772 | 2122 | 2208 | 2176 | 1 | 3738 | 3389 |  | CORR | CIGR | 05:51 | 06:05 | 05:59 | 34 | 108 | 11 | EXT | Аномалия находится на упругопластическом изгибе: R=596 D, максимальное растяжение на 6.2 час. | 0.89 | (c)
37239.21 | 0 | -0.022 | -11.32 | -11.342 | 1850 | -1847 | -2138 | 0 |  | 3390 | Нарушение формы кольцевого шва | GWAN |  | 02:02 | 04:06 | 03:19 | 0 | 947 |  | EXT | Нарушение формы кольцевого шва Аномалия находится на упругопластическом изгибе: R=780 D, максимальное растяжение на 6.8 час. |  | (c)
37246.113 | 6.903 | 6.873 | -4.417 | -4.447 | -1175 | -1100 | -1082 | 990 | 4395 | 3390 |  | CORR | GENE | 05:54 | 06:06 | 06:09 | 52 | 185 | 10 | EXT |  | 0.89 | (c)
37259.77 | 9.24 | 9.006 | -2.26 | -2.494 | 1765 | 1818 | 1816 | 364 | 2176 | 3391 |  | CORR | GENE | 06:39 | 06:47 | 06:47 | 318 | 101 | 14 | EXT |  | 0.94 | (c)
37262.03 | 0 | 0 | -11.405 | -11.405 | 1499 | 1614 | 1668 | 394 | 0 | 3392 | Смещение кромок | GWAN |  | 06:22 | 06:41 | 06:49 | 0 | 337 | 23 | EXT | Смещение кромок Вовнутрь Величина смещения - 3.6 мм. |  | (c)
37270.683 | 8.653 | 8.46 | -2.752 | -2.945 | 1621 | 1818 | 1814 | 223 | 2574 | 3392 |  | DENT | GENE | 06:42 | 07:14 | 07:13 | 371 | 387 | 0.3 | N/A | Глубина вмятины: 4 мм (0,3%). Линейка: 37 см в (846 см; 07:14 ч:мин) |  | (c)
37273.435 | 0 | -0.05 | -10.815 | -10.865 | 767 | 914 | 875 | 767 |  | 3393 | Нарушение формы кольцевого шва | GWAN |  | 00:21 | 00:45 | 00:38 | 0 | 217 |  | EXT | Нарушение формы кольцевого шва |  | (c)
37278.341 | 4.906 | 4.885 | -5.909 | -5.93 | -1830 | -1751 | -1756 | 400 | 4885 | 3393 |  | CORR | CIGR | 05:22 | 05:35 | 05:34 | 34 | 149 | 10 | EXT |  | 0.89 | (c)
37279.146 | 5.711 | 5.697 | -5.104 | -5.118 | -1763 | -1564 | -1637 | 468 | 5039 | 3393 |  | CORR | GENE | 05:33 | 06:05 | 05:53 | 79 | 252 | 11 | EXT |  | 0.89 | (c)
37282.511 | 9.076 | 9.062 | -1.739 | -1.753 | -1369 | -1280 | -1303 | 861 | 1712 | 3393 |  | CORR | CIGR | 06:36 | 06:51 | 06:47 | 41 | 132 | 15 | EXT |  | 0.89 | (c)
37289.79 | 5.54 | 5.521 | -5.93 | -5.949 | 1864 | 2189 | 2051 | 0 | 5521 | 3394 |  | CORR | CIGR | 05:57 | 06:49 | 06:27 | 45 | 373 | 10 | EXT |  | 0.89 | (c)
37291.134 | 6.884 | 6.78 | -4.586 | -4.69 | -2118 | -2118 | -2101 | 113 | 4586 | 3394 |  | CORR | AXGR | 07:14 | 07:14 | 07:17 | 104 | 34 | 8 | EXT |  | 0.89 | (c)
37298.418 | 2.698 | 2.519 | -7.487 | -7.666 | -1128 | -1081 | -1087 | 1045 | 2519 | 3395 |  | CORR | GENE | 07:13 | 07:21 | 07:20 | 841 | 83 | 10 | EXT |  | 0.95 | (c)
37299.301 | 3.581 | 3.426 | -6.604 | -6.759 | -1399 | -1218 | -1261 | 831 | 3426 | 3395 |  | CORR | GENE | 06:30 | 06:59 | 06:52 | 222 | 276 | 11 | EXT |  | 0.91 | (c)
37300.37 | 4.65 | 3.778 | -5.535 | -6.407 | -1205 | -1090 | -1133 | 1025 | 3778 | 3395 |  | CORR | GENE | 07:01 | 07:20 | 07:13 | 1326 | 145 | 12 | EXT |  | 0.98 | (c)
37302.292 | 6.572 | 6.424 | -3.613 | -3.761 | -1448 | -1305 | -1291 | 782 | 3467 | 3395 |  | DENT | GENE | 06:22 | 06:45 | 06:47 | 294 | 315 | 0.3 | N/A | Глубина вмятины: 4 мм (0,3%). Линейка: 29 см в (642 см; 06:45 ч:мин) |  | (c)
37304.235 | 8.515 | 8.509 | -1.67 | -1.676 | -674 | -659 | -661 | 648 | 1549 | 3395 |  | CORR | AXGR | 08:27 | 08:29 | 08:29 | 127 | 26 | 6 | EXT |  | 0.89 | (c)
37311.894 | 5.989 | 5.94 | -5.246 | -5.295 | -2193 | -2087 | -2040 | 38 | 5225 | 3396 |  | CORR | GENE | 05:09 | 05:26 | 05:34 | 70 | 306 | 10 | EXT |  | 0.89 | (c)
37320.011 | 2.871 | 2.863 | -5.169 | -5.177 | 461 | 567 | 520 | 461 | 2863 | 3397а |  | GOUG | CIGR | 03:50 | 04:08 | 04:00 | 29 | 119 | 7 | EXT | Задир. |  | (c)
37325.18 | 0 | 0 | -11.776 | -11.776 | 2170 | -1930 | -1982 | 1672 | 0 | 3397б | Смещение кромок | GWAN |  | 04:56 | 05:55 | 05:46 | 0 | 618 | 15 | EXT | Смещение кромок Толщины: 15,7 / 16,5 мм Наружу Величина смещения - 2.3 мм. |  | (c)
37341.529 | 2.233 | 1.581 | -9.34 | -9.992 | 931 | 1076 | 1167 | 931 | 1581 | 3398б |  | GOUG | GENE | 04:13 | 04:37 | 04:51 | 1412 | 472 | 7 | EXT | Зона задиров. |  | (c)
37344.893 | 5.597 | 5.468 | -5.976 | -6.105 | 1170 | 1401 | 1306 | 1170 | 5468 | 3398б |  | GOUG | GENE | 04:52 | 05:29 | 05:14 | 191 | 273 | 7 | EXT | Задир. |  | (c)
37368.448 | 5.723 | 3.067 | -5.587 | -8.243 | -2216 | -2178 | -2175 | 14 | 3067 | 3401 |  | CORR | GENE | 04:05 | 04:11 | 04:12 | 2657 | 83 | 12 | EXT |  | 0.99 | (c)
37368.915 | 6.19 | 5.945 | -5.12 | -5.365 | -2200 | -2178 | -2168 | 30 | 4804 | 3401 |  | CORR | GENE | 04:08 | 04:11 | 04:13 | 561 | 64 | 12 | EXT |  | 0.95 | (c)
37372.293 | 9.568 | 9.066 | -1.742 | -2.244 | -1043 | -975 | -961 | 879 | 989 | 3401 |  | CORR | GENE | 07:14 | 07:25 | 07:28 | 1255 | 164 | 10 | EXT |  | 0.96 | (c)
37373.324 | 10.599 | 10.517 | -0.711 | -0.793 | -1148 | -1030 | -1078 | 1008 | 269 | 3401 |  | CORR | GENE | 06:58 | 07:17 | 07:09 | 524 | 140 | 10 | EXT |  | 0.94 | (c)
37374.035 | 0 | -0.042 | -11.46 | -11.502 | -28 | 382 | 401 | 0 |  | 3402 | Нарушение формы кольцевого шва | GWAN |  | 00:38 | 01:44 | 01:47 | 0 | 859 |  | EXT | Нарушение формы кольцевого шва |  | (c)
37374.035 | 0 | -0.021 | -11.46 | -11.481 | 1481 | 1641 | 1759 | 194 |  | 3402 | Нарушение формы кольцевого шва | GWAN |  | 04:41 | 05:07 | 05:26 | 0 | 556 |  | EXT | Нарушение формы кольцевого шва |  | (c)
37381.936 | 7.901 | 7.842 | -3.559 | -3.618 | -2182 | -2145 | -2163 | 49 | 3484 | 3402 |  | CORR | AXGR | 06:50 | 06:56 | 06:53 | 134 | 38 | 11 | EXT |  | 0.9 | (c)
37392.054 | 6.559 | 6.492 | -4.731 | -4.798 | -1083 | -1071 | -1067 | 1051 | 4559 | 3403 |  | CORR | AXGR | 07:35 | 07:37 | 07:38 | 239 | 32 | 10 | EXT |  | 0.91 | (c)
37396.785 | 0 | -0.06 | -11.32 | -11.38 | -891 | -666 | -653 | 415 |  | 3404 | Нарушение формы кольцевого шва | GWAN |  | 11:24 | 00:01 | 12:03 | 0 | 476 |  | EXT | Нарушение формы кольцевого шва |  | (c)
37396.785 | 0 | -0.026 | -11.32 | -11.346 | 136 | 508 | 373 | 136 |  | 3404 | Нарушение формы кольцевого шва | GWAN |  | 02:10 | 03:10 | 02:48 | 0 | 474 |  | EXT | Нарушение формы кольцевого шва |  | (c)
37396.785 | 0 | 0 | -11.32 | -11.32 | 1148 | 1793 | 1630 | 118 | 0 | 3404 | Смещение кромок | GWAN |  | 04:53 | 06:37 | 06:11 | 0 | 964 | 17 | EXT | Смещение кромок Наружу Величина смещения - 2.7 мм. |  | (c)
37398.044 | 1.259 | 1.221 | -10.061 | -10.099 | -2198 | -2054 | -2066 | 32 | 1221 | 3404 |  | CORR | GENE | 07:53 | 08:17 | 08:15 | 50 | 265 | 10 | EXT |  | 0.89 | (c)
37400.946 | 4.161 | 4.15 | -7.159 | -7.17 | 671 | 755 | 733 | 671 | 4150 | 3404 |  | CORR | CIGR | 03:36 | 03:50 | 03:46 | 31 | 124 | 11 | EXT |  | 0.89 | (c)
37403.149 | 6.364 | 5.891 | -4.956 | -5.429 | 2154 | 2179 | 2182 | 21 | 4822 | 3404 |  | CORR | GENE | 07:36 | 07:40 | 07:40 | 607 | 56 | 10 | EXT |  | 0.94 | (c)
37403.987 | 7.202 | 6.57 | -4.118 | -4.75 | 2173 | 2186 | 2203 | 0 | 3489 | 3404 |  | CORR | GENE | 07:39 | 07:41 | 07:44 | 1261 | 60 | 10 | EXT |  | 0.96 | (c)
37405.195 | 8.41 | 8.187 | -2.91 | -3.133 | 2150 | 2173 | 2188 | 5 | 2489 | 3404 |  | CORR | GENE | 07:35 | 07:39 | 07:41 | 644 | 76 | 10 | EXT |  | 0.95 | (c)
37407.386 | 10.601 | 9.944 | -0.719 | -1.376 | 2171 | 2218 | 2206 | 0 | 182 | 3404 |  | CORR | GENE | 07:38 | 07:46 | 07:44 | 1194 | 69 | 11 | EXT |  | 0.97 | (c)
37407.976 | 11.191 | 11.17 | -0.129 | -0.15 | -2046 | -1849 | -1877 | 184 | 110 | 3404 |  | CORR | CIGR | 08:18 | 08:50 | 08:45 | 40 | 339 | 10 | EXT |  | 0.89 | (c)
37408.105 | 0 | 0 | -11.41 | -11.41 | 2186 | -2047 | -2017 | 0 | 0 | 3405 | Смещение кромок | GWAN |  | 03:09 | 03:45 | 03:50 | 0 | 516 | 22 | EXT | Смещение кромок Вовнутрь Величина смещения - 3.4 мм. |  | (c)
37408.105 | 0 | -0.059 | -11.41 | -11.469 | -1423 | -1151 | -1195 | 807 |  | 3405 | Нарушение формы кольцевого шва | GWAN |  | 05:26 | 06:10 | 06:03 | 0 | 457 |  | EXT | Нарушение формы кольцевого шва |  | (c)
37408.105 | 0 | -0.037 | -11.41 | -11.447 | -553 | -149 | -130 | 0 |  | 3405 | Нарушение формы кольцевого шва | GWAN |  | 07:46 | 08:52 | 08:55 | 0 | 847 |  | EXT | Нарушение формы кольцевого шва |  | (c)
37410.052 | 1.947 | 1.864 | -9.463 | -9.546 | -661 | -549 | -442 | 223 | 1864 | 3405 |  | CORR | GENE | 07:29 | 07:47 | 08:04 | 87 | 438 | 10 | EXT |  | 0.89 | (c)
37412.548 | 4.443 | 4.408 | -6.967 | -7.002 | -561 | -179 | -287 | 13 | 4408 | 3405 |  | CORR | GENE | 07:45 | 08:47 | 08:29 | 114 | 548 | 10 | EXT |  | 0.89 | (c)
37416.588 | 8.483 | 8.448 | -2.927 | -2.962 | -1584 | -1446 | -1440 | 646 | 2842 | 3405 |  | CORR | GENE | 05:00 | 05:22 | 05:23 | 120 | 288 | 14 | EXT |  | 0.9 | (c)
37419.515 | 0 | -0.03 | -11.375 | -11.405 | 891 | 1286 | 1188 | 746 |  | 3406 | Нарушение формы кольцевого шва | GWAN |  | 00:36 | 01:39 | 01:24 | 0 | 594 |  | EXT | Нарушение формы кольцевого шва |  | (c)
37424.218 | 4.703 | 4.671 | -6.672 | -6.704 | -1814 | -1538 | -1581 | 417 | 4671 | 3406 |  | CORR | GENE | 05:19 | 06:04 | 05:57 | 67 | 465 | 11 | EXT |  | 0.89 | (c)
37430.89 | 0 | 0 | -11.5 | -11.5 | -1946 | -1659 | -1676 | 285 | 0 | 3407 | Смещение кромок | GWAN |  | 04:12 | 04:59 | 04:56 | 0 | 539 | 15 | EXT | Смещение кромок Наружу Величина смещения - 2.3 мм. |  | (c)
37440.271 | 9.381 | 9.257 | -2.119 | -2.243 | -1471 | -760 | -1069 | 666 | 2062 | 3407 |  | CORR | GENE | 05:29 | 07:24 | 06:34 | 181 | 805 | 11 | EXT |  | 0.9 | (c)
37442.39 | 0 | 0 | -11.37 | -11.37 | 2071 | -1967 | -2129 | 0 | 0 | 3408 | Смещение кромок | GWAN |  | 03:55 | 05:03 | 04:37 | 0 | 522 | 20 | EXT | Смещение кромок Вовнутрь Величина смещения - 3.1 мм. |  | (c)
37446.686 | 4.296 | 4.222 | -7.074 | -7.148 | -2183 | -2060 | -2086 | 47 | 4222 | 3408 |  | GOUG | GENE | 04:28 | 04:48 | 04:44 | 99 | 195 | 7 | EXT | Задир. |  | (c)
37447.954 | 5.564 | 5.446 | -5.806 | -5.924 | 1980 | 2209 | -2170 | 0 | 5446 | 3408 |  | CORR | GENE | 03:40 | 04:17 | 04:30 | 222 | 623 | 10 | EXT |  | 0.91 | (c)
37449.168 | 6.778 | 6.731 | -4.592 | -4.639 | -2197 | -2006 | -2025 | 33 | 4507 | 3408 |  | CORR | GENE | 04:26 | 04:57 | 04:54 | 132 | 344 | 10 | EXT |  | 0.9 | (c)
37449.554 | 7.164 | 7.136 | -4.206 | -4.234 | -2205 | -2068 | -2091 | 25 | 4188 | 3408 |  | CORR | CIGR | 04:25 | 04:47 | 04:43 | 46 | 229 | 10 | EXT |  | 0.89 | (c)
37451.44 | 9.05 | 8.976 | -2.32 | -2.394 | 1784 | 2028 | 2038 | 0 | 2305 | 3408 |  | CORR | GENE | 03:09 | 03:48 | 03:50 | 89 | 508 | 12 | EXT |  | 0.89 | (c)
37453.76 | 0 | -0.035 | -11.165 | -11.2 | -2 | 18 | 201 | 0 |  | 3409а | Нарушение формы кольцевого шва | GWAN |  | 00:04 | 00:07 | 00:36 | 0 | 407 |  | EXT | Нарушение формы кольцевого шва Аномалия находится на отводе. |  | (c)
37453.76 | 0 | 0 | -11.165 | -11.165 | 619 | 750 | 755 | 619 | 0 | 3409а | Смещение кромок | GWAN |  | 01:44 | 02:05 | 02:06 | 0 | 271 | 16 | EXT | Смещение кромок Вовнутрь Аномалия находится на отводе. Величина смещения - 2.6 мм. |  | (c)
37453.76 | 0 | 0 | -11.165 | -11.165 | 1293 | 2147 | 1912 | 0 | 0 | 3409а | Смещение кромок | GWAN |  | 03:33 | 05:50 | 05:13 | 0 | 1238 | 16 | EXT | Смещение кромок Вовнутрь Аномалия находится на отводе. Величина смещения - 2.5 мм. |  | (c)
37455.766 | 2.006 | 1.975 | -9.159 | -9.19 | 1626 | 1727 | 1740 | 376 | 1975 | 3409а |  | CORR | GENE | 04:26 | 04:43 | 04:45 | 66 | 229 | 10 | EXT | Аномалия находится на отводе. | 0.89 | (c)
37456.461 | 2.701 | 2.5 | -8.464 | -8.665 | 1583 | 1729 | 1702 | 409 | 2500 | 3409а |  | CORR | GENE | 04:19 | 04:43 | 04:39 | 1466 | 239 | 12 | EXT | Аномалия находится на отводе. | 0.99 | (c)
37459.812 | 6.052 | 4.062 | -5.113 | -7.103 | 1729 | 1864 | 1847 | 265 | 4062 | 3409а |  | CORR | GENE | 04:43 | 05:05 | 05:02 | 2308 | 237 | 12 | EXT | Аномалия находится на отводе. | 0.99 | (c)
37463.392 | 9.632 | 8.997 | -1.533 | -2.168 | 1804 | 1877 | 1861 | 313 | 1094 | 3409а |  | CORR | GENE | 04:55 | 05:07 | 05:04 | 1074 | 114 | 13 | EXT | Аномалия находится на отводе. | 0.99 | (c)
37478.604 | 2.399 | 2.365 | -9.106 | -9.14 | -2043 | -1974 | -1952 | 187 | 2365 | 3411 |  | CORR | CIGR | 04:26 | 04:38 | 04:41 | 45 | 182 | 12 | EXT | Аномалия находится на упругопластическом изгибе: R=270 D, максимальное растяжение на 0.5 час. | 0.89 | (c)
37487.71 | 0 | 0 | -11.03 | -11.03 | -2057 | -1909 | -1907 | 173 | 0 | 3412 | Смещение кромок | GWAN |  | 06:34 | 06:58 | 06:58 | 0 | 300 | 19 | EXT | Смещение кромок Наружу Аномалия находится на отводе. Величина смещения - 3 мм. |  | (c)
37499.921 | 1.181 | 1.162 | -10.249 | -10.268 | 2147 | -2204 | 2227 | 0 | 1162 | 3413 |  | CORR | CIGR | 05:55 | 06:13 | 06:08 | 41 | 161 | 10 | EXT | Аномалия находится на отводе. | 0.89 | (c)
37500.541 | 1.801 | 1.784 | -9.629 | -9.646 | 2016 | 2054 | 2054 | 139 | 1784 | 3413 |  | CORR | CIGR | 05:34 | 05:40 | 05:40 | 24 | 75 | 11 | EXT | Аномалия находится на отводе. | 0.89 | (c)
37501.361 | 2.621 | 2.392 | -8.809 | -9.038 | -2223 | -2208 | -2208 | 7 | 2392 | 3413 |  | CORR | AXGR | 06:10 | 06:12 | 06:12 | 381 | 30 | 11 | EXT | Аномалия находится на отводе. | 0.93 | (c)
37505.101 | 6.361 | 6.341 | -5.069 | -5.089 | 1686 | 2014 | 1879 | 158 | 4935 | 3413 |  | CORR | GENE | 04:41 | 05:34 | 05:12 | 154 | 386 | 10 | EXT | Аномалия находится на отводе. | 0.9 | (c)
37505.396 | 6.656 | 6.51 | -4.774 | -4.92 | 2016 | -2062 | -2117 | 0 | 4746 | 3413 |  | CORR | GENE | 05:34 | 06:36 | 06:27 | 174 | 657 | 10 | EXT | Аномалия находится на отводе. | 0.9 | (c)
37505.705 | 6.965 | 6.906 | -4.465 | -4.524 | 1556 | 1800 | 1794 | 199 | 4428 | 3413 |  | CORR | GENE | 04:20 | 04:59 | 04:58 | 96 | 476 | 11 | EXT | Аномалия находится на отводе. | 0.89 | (c)
37510.17 | 0 | 0 | -11.325 | -11.325 | -1893 | -1616 | -1544 | 338 | 0 | 3414 | Смещение кромок | GWAN |  | 04:46 | 05:30 | 05:42 | 0 | 698 | 17 | EXT | Смещение кромок Наружу Аномалия находится на отводе. Величина смещения - 2.6 мм. |  | (c)
37518.926 | 8.756 | 8.737 | -2.569 | -2.588 | -2141 | -2057 | -2054 | 90 | 2556 | 3414 |  | CORR | CIGR | 04:05 | 04:19 | 04:19 | 32 | 173 | 10 | EXT | Аномалия находится на упругопластическом изгибе: R=474 D, максимальное растяжение на 6 час. | 0.89 | (c)
37525.923 | 4.428 | 4.403 | -6.892 | -6.917 | 2190 | -2087 | -2145 | 0 | 4403 | 3415 |  | CORR | GENE | 04:20 | 04:49 | 04:40 | 53 | 253 | 13 | EXT |  | 0.89 | (c)
37526.554 | 5.059 | 5.03 | -6.261 | -6.29 | -2191 | -2003 | -2040 | 40 | 5030 | 3415 |  | CORR | GENE | 04:33 | 05:03 | 04:57 | 61 | 301 | 10 | EXT |  | 0.89 | (c)
37529.633 | 8.138 | 8.123 | -3.182 | -3.197 | -1131 | -1019 | -1068 | 1005 | 3171 | 3415 |  | CORR | CIGR | 07:24 | 07:42 | 07:34 | 26 | 126 | 10 | EXT |  | 0.89 | (c)
37531.515 | 10.02 | 9.816 | -1.3 | -1.504 | -1690 | -1411 | -1534 | 540 | 194 | 3415 |  | CORR | GENE | 05:53 | 06:38 | 06:18 | 1310 | 312 | 10 | EXT |  | 0.96 | (c)
37532.815 | 0 | 0 | -11.44 | -11.44 | 1869 | 2069 | 2126 | 0 | 0 | 3416 | Смещение кромок | GWAN |  | 06:11 | 06:43 | 06:52 | 0 | 514 | 15 | EXT | Смещение кромок Наружу Величина смещения - 2.4 мм. |  | (c)
37537.315 | 4.5 | 4.472 | -6.94 | -6.968 | 1930 | 1986 | 1984 | 192 | 4472 | 3416 |  | CORR | CIGR | 06:20 | 06:29 | 06:29 | 44 | 109 | 12 | EXT |  | 0.89 | (c)
37538.863 | 6.048 | 6.036 | -5.392 | -5.404 | 1363 | 1430 | 1464 | 666 | 5368 | 3416 |  | CORR | CIGR | 04:49 | 04:60 | 05:05 | 36 | 201 | 12 | EXT |  | 0.89 | (c)
37538.971 | 6.156 | 6.136 | -5.284 | -5.304 | 1462 | 1531 | 1548 | 596 | 5264 | 3416 |  | CORR | CIGR | 05:05 | 05:16 | 05:19 | 40 | 172 | 10 | EXT |  | 0.89 | (c)
37539.052 | 6.237 | 6.183 | -5.203 | -5.257 | 1703 | 1926 | 1921 | 92 | 5148 | 3416 |  | CORR | GENE | 05:44 | 06:20 | 06:19 | 109 | 436 | 11 | EXT |  | 0.89 | (c)
37554.62 | 10.365 | 10.307 | -1.025 | -1.083 | -235 | -217 | -216 | 196 | 974 | 3417 | Металлургический дефект | MIAN | AXGR | 11:56 | 11:59 | 11:59 | 109 | 39 |  | INT | Металлургический дефект Эквивалент потери металла 10%. |  | (c)
37557.844 | 2.199 | 2.132 | -9.241 | -9.308 | -2095 | -2006 | -2014 | 135 | 2132 | 3418 |  | CORR | GENE | 06:49 | 07:03 | 07:02 | 98 | 162 | 11 | EXT |  | 0.89 | (c)
37567.085 | 0 | -0.019 | -11.16 | -11.179 | 518 | 1058 | 810 | 518 |  | 3419 | Нарушение формы кольцевого шва | GWAN |  | 00:36 | 02:03 | 01:23 | 0 | 584 |  | EXT | Нарушение формы кольцевого шва |  | (c)
37567.085 | 0 | -0.039 | -11.16 | -11.199 | 1505 | -1483 | -2155 | 0 |  | 3419 | Нарушение формы кольцевого шва | GWAN |  | 03:15 | 07:13 | 05:24 | 0 | 1602 |  | EXT | Нарушение формы кольцевого шва |  | (c)
37567.085 | 0 | -0.023 | -11.16 | -11.183 | -901 | -697 | -573 | 246 |  | 3419 | Нарушение формы кольцевого шва | GWAN |  | 08:47 | 09:20 | 09:39 | 0 | 655 |  | EXT | Нарушение формы кольцевого шва |  | (c)
37567.085 | 0 | -0.028 | -11.16 | -11.188 | -187 | -51 | 68 | 0 |  | 3419 | Нарушение формы кольцевого шва | GWAN |  | 10:42 | 11:04 | 11:23 | 0 | 510 |  | EXT | Нарушение формы кольцевого шва |  | (c)
37569.848 | 2.763 | 2.732 | -8.397 | -8.428 | -2111 | -1822 | -1878 | 120 | 2732 | 3419 |  | CORR | GENE | 05:31 | 06:18 | 06:09 | 54 | 466 | 10 | EXT |  | 0.89 | (c)
37572.155 | 5.07 | 5.058 | -6.09 | -6.102 | -2180 | -2123 | -2123 | 51 | 5058 | 3419 |  | CORR | CIGR | 05:20 | 05:29 | 05:29 | 30 | 115 | 11 | EXT |  | 0.89 | (c)
37593.67 | 4.225 | 4.192 | -6.68 | -6.713 | -1394 | -1235 | -1300 | 836 | 4192 | 3421 |  | CORR | CIGR | 06:05 | 06:31 | 06:20 | 35 | 188 | 14 | EXT |  | 0.89 | (c)
37593.85 | 4.405 | 4.355 | -6.5 | -6.55 | -1698 | -1630 | -1588 | 533 | 4355 | 3421 |  | CORR | GENE | 05:16 | 05:27 | 05:34 | 71 | 220 | 13 | EXT |  | 0.89 | (c)
37600.35 | 0 | 0 | -11.41 | -11.41 | 2140 | -1665 | -1797 | 0 | 0 | 3422 | Смещение кромок | GWAN |  | 07:32 | 09:18 | 08:57 | 0 | 1047 | 17 | EXT | Смещение кромок Вовнутрь Величина смещения - 2.7 мм. |  | (c)
37609.93 | 9.58 | 9.56 | -1.83 | -1.85 | 1096 | 1189 | 1187 | 953 | 1817 | 3422 |  | CORR | CIGR | 04:44 | 04:59 | 04:58 | 33 | 181 | 10 | EXT |  | 0.89 | (c)
37611.76 | 0 | -0.026 | -11.37 | -11.396 | 2197 | -1430 | -1837 | 0 |  | 3423 | Нарушение формы кольцевого шва | GWAN |  | 08:11 | 10:26 | 09:20 | 0 | 855 |  | EXT | Нарушение формы кольцевого шва |  | (c)
37630.907 | 7.777 | 7.746 | -3.523 | -3.554 | 1799 | 1799 | 1810 | 409 | 3487 | 3424 |  | GOUG | AXGR | 02:52 | 02:52 | 02:54 | 67 | 22 | 5 | EXT | Задир. |  | (c)
37630.937 | 7.807 | 7.783 | -3.493 | -3.517 | 1948 | 2016 | 2000 | 178 | 3467 | 3424 |  | GOUG | GENE | 03:16 | 03:27 | 03:24 | 50 | 105 | 8 | EXT | Задир. |  | (c)
37634.43 | 0 | 0 | -11.49 | -11.49 | 1496 | 2039 | 1825 | 76 | 0 | 3425 | Смещение кромок | GWAN |  | 03:46 | 05:13 | 04:39 | 0 | 659 | 16 | EXT | Смещение кромок Вовнутрь Величина смещения - 2.5 мм. |  | (c)
37636.185 | 1.755 | 1.696 | -9.735 | -9.794 | -1760 | -1424 | -1565 | 470 | 1696 | 3425 |  | CORR | GENE | 06:60 | 07:54 | 07:31 | 76 | 390 | 10 | EXT |  | 0.89 | (c)
37637.409 | 2.979 | 2.892 | -8.511 | -8.598 | 1595 | 1606 | 1609 | 607 | 2892 | 3425 |  | CORR | AXGR | 04:02 | 04:03 | 04:04 | 106 | 28 | 12 | EXT |  | 0.89 | (c)
37637.56 | 3.13 | 3.117 | -8.36 | -8.373 | -1927 | -1709 | -1798 | 304 | 3117 | 3425 |  | CORR | CIGR | 06:33 | 07:08 | 06:54 | 37 | 258 | 10 | EXT |  | 0.89 | (c)
37637.736 | 3.306 | 3.271 | -8.184 | -8.219 | -1707 | -1318 | -1507 | 524 | 3271 | 3425 |  | CORR | GENE | 07:09 | 08:11 | 07:41 | 83 | 399 | 10 | EXT |  | 0.89 | (c)
37638.137 | 3.707 | 3.692 | -7.783 | -7.798 | -1605 | -1544 | -1548 | 626 | 3692 | 3425 |  | CORR | CIGR | 07:25 | 07:35 | 07:34 | 32 | 114 | 10 | EXT |  | 0.89 | (c)
37639.914 | 5.484 | 5.438 | -6.006 | -6.052 | 1497 | 1713 | 1714 | 300 | 5438 | 3425 |  | CORR | GENE | 03:46 | 04:21 | 04:21 | 94 | 434 | 11 | EXT |  | 0.89 | (c)
37645.92 | 0 | -0.071 | -11.14 | -11.211 | 82 | 461 | 411 | 82 |  | 3426 | Нарушение формы кольцевого шва | GWAN |  | 00:04 | 01:05 | 00:57 | 0 | 657 |  | EXT | Нарушение формы кольцевого шва |  | (c)
37645.92 | 0 | -0.035 | -11.14 | -11.175 | -1145 | -779 | -830 | 515 |  | 3426 | Нарушение формы кольцевого шва | GWAN |  | 08:46 | 09:45 | 09:37 | 0 | 630 |  | EXT | Нарушение формы кольцевого шва |  | (c)
37646.686 | 0.766 | 0.745 | -10.374 | -10.395 | 2218 | -2163 | -2054 | 0 | 745 | 3426 |  | CORR | GENE | 05:49 | 06:01 | 06:19 | 55 | 377 | 10 | EXT |  | 0.89 | (c)
37647.53 | 1.61 | 1.57 | -9.53 | -9.57 | -1859 | -1784 | -1767 | 371 | 1570 | 3426 |  | CORR | GENE | 06:51 | 07:03 | 07:05 | 56 | 184 | 12 | EXT |  | 0.89 | (c)
37647.681 | 1.761 | 1.716 | -9.379 | -9.424 | 1650 | 1877 | 1895 | 91 | 1716 | 3426 |  | CORR | GENE | 04:17 | 04:54 | 04:56 | 95 | 490 | 10 | EXT |  | 0.89 | (c)
37649.556 | 3.636 | 3.629 | -7.504 | -7.511 | -2035 | -1981 | -1985 | 195 | 3629 | 3426 |  | CORR | CIGR | 06:22 | 06:31 | 06:30 | 18 | 101 | 10 | EXT |  | 0.89 | (c)
37649.776 | 3.856 | 3.836 | -7.284 | -7.304 | 2001 | 2122 | 2104 | 24 | 3836 | 3426 |  | CORR | CIGR | 05:14 | 05:33 | 05:30 | 41 | 205 | 10 | EXT |  | 0.89 | (c)
37653.554 | 7.634 | 7.57 | -3.506 | -3.57 | -1506 | -1399 | -1272 | 725 | 3471 | 3426 |  | CORR | GENE | 07:48 | 08:05 | 08:25 | 99 | 468 | 11 | EXT |  | 0.89 | (c)
37657.916 | 0.856 | 0.854 | -10.599 | -10.601 | -955 | -836 | -844 | 733 | 854 | 3427 |  | CORR | CIGR | 07:49 | 08:08 | 08:07 | 40 | 222 | 14 | EXT |  | 0.89 | (c)
37661.197 | 4.137 | 4.12 | -7.318 | -7.335 | -854 | -804 | -793 | 731 | 4120 | 3427 |  | CORR | GENE | 08:05 | 08:14 | 08:15 | 53 | 123 | 10 | EXT |  | 0.89 | (c)
37661.679 | 4.619 | 4.585 | -6.836 | -6.87 | -1160 | -1060 | -1020 | 880 | 4585 | 3427 |  | CORR | GENE | 07:16 | 07:32 | 07:39 | 54 | 280 | 10 | EXT |  | 0.89 | (c)
37662.879 | 5.819 | 5.744 | -5.636 | -5.711 | -603 | -572 | -569 | 535 | 5427 | 3427 |  | CORR | GENE | 08:46 | 08:51 | 08:51 | 284 | 68 | 11 | EXT |  | 0.92 | (c)
37663.39 | 6.33 | 6.287 | -5.125 | -5.168 | -719 | -702 | -660 | 601 | 4917 | 3427 |  | CORR | GENE | 08:27 | 08:30 | 08:37 | 251 | 118 | 11 | EXT |  | 0.92 | (c)
37664.166 | 7.106 | 6.951 | -4.349 | -4.504 | -888 | -836 | -834 | 780 | 4137 | 3427 |  | CORR | GENE | 07:60 | 08:08 | 08:09 | 367 | 108 | 10 | EXT |  | 0.93 | (c)
37664.527 | 7.467 | 7.377 | -3.988 | -4.078 | -2214 | -1788 | -1914 | 16 | 3978 | 3427 |  | CORR | GENE | 04:26 | 05:35 | 05:14 | 100 | 601 | 11 | EXT |  | 0.89 | (c)
37664.749 | 7.689 | 7.654 | -3.766 | -3.801 | -1037 | -926 | -871 | 704 | 3756 | 3427 |  | CORR | CIGR | 07:36 | 07:54 | 08:03 | 45 | 333 | 12 | EXT |  | 0.89 | (c)
37664.785 | 7.725 | 7.562 | -3.73 | -3.893 | -2227 | -2205 | -2216 | 3 | 3730 | 3427 |  | CORR | AXGR | 04:24 | 04:27 | 04:26 | 163 | 22 | 11 | EXT |  | 0.9 | (c)
37665.012 | 7.952 | 7.924 | -3.503 | -3.531 | 2209 | -2014 | -2060 | 0 | 3486 | 3427 |  | CORR | CIGR | 04:20 | 04:58 | 04:51 | 45 | 385 | 11 | EXT |  | 0.89 | (c)
37665.23 | 8.17 | 8.035 | -3.285 | -3.42 | -1044 | -1001 | -1015 | 986 | 3211 | 3427 |  | CORR | GENE | 07:35 | 07:42 | 07:39 | 209 | 59 | 10 | EXT |  | 0.91 | (c)
37667.74 | 10.68 | 10.675 | -0.775 | -0.78 | -1820 | -1816 | -1741 | 410 | 744 | 3427 |  | CORR | CIGR | 05:30 | 05:30 | 05:42 | 36 | 158 | 10 | EXT |  | 0.89 | (c)
37671.132 | 2.617 | 2.599 | -8.848 | -8.866 | -2155 | -1970 | -2041 | 76 | 2599 | 3428 |  | CORR | CIGR | 05:41 | 06:11 | 05:59 | 24 | 227 | 10 | EXT |  | 0.89 | (c)
37671.459 | 2.944 | 2.928 | -8.521 | -8.537 | 1392 | 1667 | 1559 | 505 | 2928 | 3428 |  | CORR | CIGR | 03:13 | 03:58 | 03:40 | 33 | 333 | 12 | EXT |  | 0.89 | (c)
37671.713 | 3.198 | 3.198 | -8.267 | -8.267 | 2145 | 2198 | -2206 | 0 | 3198 | 3428 |  | CORR | CIGR | 05:15 | 05:23 | 05:33 | 36 | 220 | 10 | EXT |  | 0.89 | (c)
37671.848 | 3.333 | 3.314 | -8.132 | -8.151 | -2090 | -1981 | -2028 | 141 | 3314 | 3428 |  | CORR | CIGR | 05:51 | 06:09 | 06:01 | 34 | 124 | 10 | EXT |  | 0.89 | (c)
37679.921 | 11.406 | 11.362 | -0.059 | -0.103 | -1725 | -1503 | -1404 | 506 | 39 | 3428 |  | CORR | GENE | 06:50 | 07:26 | 07:42 | 64 | 642 | 13 | EXT |  | 0.89 | (c)
37679.98 | 0 | 0 | -11.445 | -11.445 | 1346 | 1559 | 1530 | 516 | 0 | 3429 | Смещение кромок | GWAN |  | 06:25 | 06:59 | 06:55 | 0 | 368 | 31 | EXT | Смещение кромок Наружу Величина смещения - 4.9 мм. |  | (c)
37680.106 | 0.126 | 0.085 | -11.319 | -11.36 | 699 | 710 | 707 | 699 | 85 | 3429 |  | ARTD | AXGR | 04:40 | 04:42 | 04:42 | 70 | 17 |  | INT | Эквивалент потери металла 10%. |  | (c)
37694.5 | 3.075 | 3.059 | -8.425 | -8.441 | 1591 | 1648 | 1634 | 553 | 3059 | 3430 |  | CORR | CIGR | 04:56 | 05:05 | 05:03 | 31 | 87 | 10 | EXT |  | 0.89 | (c)
37717.447 | 3.117 | 3.105 | -8.353 | -8.365 | 1438 | 1491 | 1509 | 651 | 3105 | 3432 |  | CORR | CIGR | 06:41 | 06:50 | 06:53 | 28 | 141 | 9 | EXT |  | 0.89 | (c)
37719.982 | 5.652 | 5.569 | -5.818 | -5.901 | 812 | 825 | 823 | 812 | 5569 | 3432 |  | CORR | AXGR | 05:00 | 05:02 | 05:02 | 171 | 22 | 8 | EXT |  | 0.9 | (c)
37724.391 | 10.061 | 10.048 | -1.409 | -1.422 | 871 | 915 | 914 | 871 | 1396 | 3432 |  | CORR | CIGR | 05:10 | 05:17 | 05:17 | 26 | 88 | 10 | EXT |  | 0.89 | (c)
37728.177 | 2.377 | 2.351 | -9.083 | -9.109 | -2078 | -1848 | -1876 | 1674 | 2351 | 3433 |  | CORR | GENE | 06:05 | 06:42 | 06:37 | 54 | 404 | 10 | EXT |  | 0.89 | (c)
37740.433 | 3.173 | 3.157 | -8.172 | -8.188 | -1708 | -1693 | -1698 | 1687 | 3157 | 3434 |  | CORR | AXGR | 05:30 | 05:32 | 05:31 | 83 | 21 | 12 | EXT |  | 0.89 | (c)
37740.887 | 3.627 | 3.582 | -7.718 | -7.763 | -1883 | -1473 | -1588 | 1293 | 3582 | 3434 |  | CORR | GENE | 05:01 | 06:07 | 05:49 | 202 | 590 | 12 | EXT |  | 0.91 | (c)
37741.162 | 3.902 | 3.893 | -7.443 | -7.452 | -1904 | -1830 | -1846 | 1788 | 3893 | 3434 |  | CORR | CIGR | 04:58 | 05:10 | 05:07 | 18 | 116 | 10 | EXT |  | 0.89 | (c)
37741.408 | 4.148 | 4.031 | -7.197 | -7.314 | -1798 | -1781 | -1779 | 1760 | 4031 | 3434 |  | CORR | AXGR | 05:15 | 05:18 | 05:18 | 281 | 38 | 11 | EXT |  | 0.92 | (c)
37741.75 | 4.49 | 4.429 | -6.855 | -6.916 | -1811 | -1786 | -1792 | 1772 | 4429 | 3434 |  | CORR | AXGR | 05:13 | 05:17 | 05:16 | 92 | 39 | 12 | EXT |  | 0.89 | (c)
37742.264 | 5.004 | 4.568 | -6.341 | -6.777 | -1850 | -1747 | -1759 | 1668 | 4568 | 3434 |  | CORR | GENE | 05:07 | 05:23 | 05:21 | 694 | 182 | 14 | EXT |  | 0.98 | (c)
37742.585 | 5.325 | 5.314 | -6.02 | -6.031 | -1127 | -1092 | -1068 | 1009 | 5314 | 3434 |  | CORR | CIGR | 07:03 | 07:09 | 07:13 | 22 | 118 | 11 | EXT |  | 0.89 | (c)
37743.155 | 5.895 | 5.33 | -5.45 | -6.015 | -1851 | -1794 | -1784 | 1717 | 5042 | 3434 |  | CORR | GENE | 05:06 | 05:16 | 05:17 | 973 | 134 | 13 | EXT |  | 0.98 | (c)
37743.288 | 6.028 | 6.017 | -5.317 | -5.328 | -1155 | -1099 | -1098 | 1041 | 5303 | 3434 |  | CORR | CIGR | 06:59 | 07:08 | 07:08 | 25 | 114 | 10 | EXT |  | 0.89 | (c)
37743.739 | 6.479 | 6.468 | -4.866 | -4.877 | -1130 | -1090 | -1088 | 1047 | 4855 | 3434 |  | CORR | CIGR | 07:03 | 07:09 | 07:10 | 22 | 82 | 10 | EXT |  | 0.89 | (c)
37743.923 | 6.663 | 6.332 | -4.682 | -5.013 | -1919 | -1834 | -1817 | 1715 | 4413 | 3434 |  | CORR | GENE | 04:56 | 05:09 | 05:12 | 600 | 204 | 10 | EXT |  | 0.94 | (c)
37744.967 | 7.707 | 7.603 | -3.638 | -3.742 | -1948 | -1808 | -1868 | 1788 | 3472 | 3434 |  | CORR | GENE | 04:51 | 05:14 | 05:04 | 270 | 160 | 12 | EXT |  | 0.92 | (c)
37745.396 | 8.136 | 8.122 | -3.209 | -3.223 | -1198 | -1114 | -1131 | 1065 | 3161 | 3434 |  | CORR | GENE | 06:52 | 07:05 | 07:03 | 62 | 133 | 10 | EXT |  | 0.89 | (c)
37747.986 | 10.726 | 10.692 | -0.619 | -0.653 | -1096 | -1015 | -1014 | 931 | 604 | 3434 |  | CORR | GENE | 07:08 | 07:21 | 07:22 | 49 | 164 | 10 | EXT |  | 0.89 | (c)
37748.082 | 10.822 | 10.793 | -0.523 | -0.552 | -2082 | -1972 | -1897 | 1711 | 523 | 3434 |  | CORR | CIGR | 04:29 | 04:47 | 04:59 | 29 | 371 | 11 | EXT |  | 0.89 | (c)
37748.185 | 10.925 | 10.908 | -0.42 | -0.437 | -1933 | -1897 | -1881 | 1830 | 409 | 3434 |  | CORR | CIGR | 04:53 | 04:59 | 05:02 | 28 | 104 | 11 | EXT |  | 0.89 | (c)
37748.26 | 11 | 10.989 | -0.345 | -0.356 | -1983 | -1912 | -1924 | 1866 | 331 | 3434 |  | CORR | CIGR | 04:45 | 04:57 | 04:55 | 25 | 117 | 10 | EXT |  | 0.89 | (c)
37748.544 | 11.284 | 11.159 | -0.061 | -0.186 | 2203 | -1980 | -1919 | 1580 | 6 | 3434 |  | CORR | GENE | 04:01 | 04:46 | 04:56 | 180 | 678 | 14 | EXT |  | 0.91 | (c)
37748.854 | 0.249 | 0.238 | -10.946 | -10.957 | -1017 | -967 | -972 | 927 | 238 | 3435 |  | CORR | CIGR | 07:01 | 07:09 | 07:08 | 22 | 89 | 10 | EXT |  | 0.89 | (c)
37749.046 | 0.441 | 0.434 | -10.754 | -10.761 | -990 | -939 | -939 | 888 | 434 | 3435 |  | CORR | CIGR | 07:05 | 07:13 | 07:13 | 19 | 102 | 10 | EXT |  | 0.89 | (c)
37749.311 | 0.706 | 0.525 | -10.489 | -10.67 | -973 | -955 | -953 | 933 | 525 | 3435 |  | CORR | AXGR | 07:08 | 07:11 | 07:11 | 298 | 40 | 10 | EXT |  | 0.92 | (c)
37749.725 | 1.12 | 1.087 | -10.075 | -10.108 | -1984 | -1903 | -1876 | 1767 | 1087 | 3435 |  | CORR | GENE | 04:24 | 04:38 | 04:42 | 55 | 217 | 13 | EXT |  | 0.89 | (c)
37751.055 | 2.45 | 2.314 | -8.745 | -8.881 | -1876 | -1795 | -1794 | 1711 | 2314 | 3435 |  | CORR | GENE | 04:42 | 04:55 | 04:55 | 433 | 165 | 11 | EXT |  | 0.94 | (c)
37751.552 | 2.947 | 2.919 | -8.248 | -8.276 | -1738 | -1685 | -1635 | 1532 | 2919 | 3435 |  | CORR | GENE | 05:04 | 05:13 | 05:21 | 54 | 206 | 11 | EXT |  | 0.89 | (c)
37751.591 | 2.986 | 2.898 | -8.209 | -8.297 | -1399 | -916 | -963 | 526 | 2898 | 3435 |  | CORR | GENE | 05:59 | 07:17 | 07:09 | 162 | 873 | 12 | EXT |  | 0.9 | (c)
37751.916 | 3.311 | 3.229 | -7.884 | -7.966 | -975 | -898 | -898 | 820 | 3229 | 3435 |  | CORR | GENE | 07:07 | 07:20 | 07:20 | 160 | 156 | 11 | EXT |  | 0.9 | (c)
37752.03 | 3.425 | 3.413 | -7.77 | -7.782 | -1066 | -965 | -982 | 899 | 3413 | 3435 |  | CORR | CIGR | 06:53 | 07:09 | 07:06 | 26 | 167 | 10 | EXT |  | 0.89 | (c)
37752.812 | 4.207 | 4.184 | -6.988 | -7.011 | -1881 | -1561 | -1677 | 1473 | 4184 | 3435 |  | CORR | GENE | 04:41 | 05:33 | 05:14 | 108 | 408 | 12 | EXT |  | 0.89 | (c)
37752.984 | 4.379 | 4.347 | -6.816 | -6.848 | -1145 | -961 | -1023 | 900 | 4347 | 3435 |  | CORR | CIGR | 06:40 | 07:09 | 06:60 | 44 | 246 | 12 | EXT |  | 0.89 | (c)
37753.031 | 4.426 | 4.4 | -6.769 | -6.795 | -1905 | -1841 | -1830 | 1756 | 4400 | 3435 |  | CORR | GENE | 04:37 | 04:48 | 04:49 | 79 | 149 | 10 | EXT |  | 0.89 | (c)
37753.423 | 4.818 | 4.803 | -6.377 | -6.392 | -1802 | -1713 | -1735 | 1668 | 4803 | 3435 |  | CORR | CIGR | 04:54 | 05:08 | 05:05 | 44 | 134 | 10 | EXT |  | 0.89 | (c)
37753.597 | 4.992 | 4.564 | -6.203 | -6.631 | -1036 | -990 | -1013 | 990 | 4564 | 3435 |  | CORR | AXGR | 06:57 | 07:05 | 07:01 | 432 | 46 | 11 | EXT |  | 0.94 | (c)
37754.143 | 5.538 | 5.484 | -5.657 | -5.711 | -1088 | -951 | -953 | 818 | 5484 | 3435 |  | CORR | GENE | 06:49 | 07:11 | 07:11 | 89 | 270 | 10 | EXT |  | 0.89 | (c)
37754.563 | 5.958 | 5.923 | -5.237 | -5.272 | -1753 | -1749 | -1744 | 1734 | 5171 | 3435 |  | CORR | AXGR | 05:02 | 05:02 | 05:03 | 101 | 19 | 8 | EXT |  | 0.89 | (c)
37754.749 | 6.144 | 5.961 | -5.051 | -5.234 | -896 | -744 | -796 | 696 | 4700 | 3435 |  | CORR | GENE | 07:20 | 07:45 | 07:36 | 534 | 200 | 13 | EXT |  | 0.96 | (c)
37755.478 | 6.873 | 6.607 | -4.322 | -4.588 | -901 | -816 | -821 | 740 | 3991 | 3435 |  | CORR | GENE | 07:19 | 07:33 | 07:32 | 597 | 161 | 11 | EXT |  | 0.95 | (c)
37756.626 | 8.021 | 7.784 | -3.174 | -3.411 | -848 | -782 | -803 | 758 | 3067 | 3435 |  | CORR | GENE | 07:28 | 07:38 | 07:35 | 344 | 90 | 10 | EXT |  | 0.92 | (c)
37756.882 | 8.277 | 8.26 | -2.918 | -2.935 | -1119 | -1008 | -1013 | 906 | 2907 | 3435 |  | CORR | CIGR | 06:44 | 07:02 | 07:01 | 28 | 213 | 10 | EXT |  | 0.89 | (c)
37757.309 | 8.704 | 8.675 | -2.491 | -2.52 | -1162 | -935 | -950 | 737 | 2452 | 3435 |  | CORR | GENE | 06:37 | 07:14 | 07:11 | 68 | 425 | 12 | EXT |  | 0.89 | (c)
37758.597 | 9.992 | 9.948 | -1.203 | -1.247 | -1188 | -1065 | -1051 | 913 | 1170 | 3435 |  | CORR | GENE | 06:33 | 06:53 | 06:55 | 77 | 275 | 10 | EXT |  | 0.89 | (c)
37758.844 | 10.239 | 10.227 | -0.956 | -0.968 | -1509 | -1457 | -1462 | 1415 | 945 | 3435 |  | CORR | CIGR | 05:41 | 05:49 | 05:49 | 23 | 94 | 10 | EXT |  | 0.89 | (c)
37759.114 | 10.509 | 10.501 | -0.686 | -0.694 | -1131 | -1086 | -1083 | 1035 | 673 | 3435 |  | CORR | CIGR | 06:42 | 06:49 | 06:50 | 21 | 96 | 10 | EXT |  | 0.89 | (c)
37759.218 | 10.613 | 10.413 | -0.582 | -0.782 | -1733 | -1578 | -1497 | 1261 | 567 | 3435 |  | CORR | GENE | 05:05 | 05:30 | 05:43 | 215 | 472 | 12 | EXT |  | 0.91 | (c)
37759.486 | 10.881 | 10.872 | -0.314 | -0.323 | -1215 | -1096 | -1127 | 1039 | 304 | 3435 |  | CORR | CIGR | 06:28 | 06:48 | 06:43 | 19 | 176 | 12 | EXT |  | 0.89 | (c)
37759.771 | 11.166 | 10.985 | -0.029 | -0.21 | -1875 | -1645 | -1588 | 1300 | 29 | 3435 |  | CORR | GENE | 04:42 | 05:19 | 05:28 | 181 | 575 | 12 | EXT |  | 0.91 | (c)
37759.868 | 0.068 | 0.036 | -11.367 | -11.399 | 736 | 866 | 886 | 736 | 36 | 3436 |  | CORR | GENE | 04:58 | 05:19 | 05:22 | 81 | 300 | 10 | EXT |  | 0.89 | (c)
37760.883 | 1.083 | 1.065 | -10.352 | -10.37 | 1289 | 1466 | 1423 | 673 | 1065 | 3436 |  | CORR | GENE | 06:27 | 06:55 | 06:49 | 73 | 269 | 10 | EXT |  | 0.89 | (c)
37761.778 | 1.978 | 1.968 | -9.457 | -9.467 | 1187 | 1428 | 1368 | 682 | 1968 | 3436 |  | CORR | GENE | 06:10 | 06:49 | 06:40 | 63 | 362 | 10 | EXT |  | 0.89 | (c)
37762.295 | 2.495 | 2.465 | -8.94 | -8.97 | 714 | 765 | 794 | 714 | 2465 | 3436 |  | CORR | CIGR | 04:54 | 05:02 | 05:07 | 44 | 160 | 11 | EXT | Аномалия находится на упругопластическом изгибе: R=985 D, максимальное растяжение на 6.3 час. | 0.89 | (c)
37762.51 | 2.71 | 2.702 | -8.725 | -8.733 | 1319 | 1362 | 1358 | 833 | 2702 | 3436 |  | CORR | CIGR | 06:32 | 06:39 | 06:38 | 17 | 78 | 10 | EXT | Аномалия находится на упругопластическом изгибе: R=901 D, максимальное растяжение на 6.3 час. | 0.89 | (c)
37762.675 | 2.875 | 2.858 | -8.56 | -8.577 | 1339 | 1442 | 1437 | 695 | 2858 | 3436 |  | CORR | CIGR | 06:35 | 06:52 | 06:51 | 32 | 197 | 10 | EXT | Аномалия находится на упругопластическом изгибе: R=901 D, максимальное растяжение на 6.3 час. | 0.89 | (c)
37763.062 | 3.262 | 3.161 | -8.173 | -8.274 | 760 | 1093 | 1131 | 728 | 3161 | 3436 |  | CORR | GENE | 05:01 | 05:55 | 06:01 | 183 | 743 | 10 | EXT | Аномалия находится на упругопластическом изгибе: R=774 D, максимальное растяжение на 6.2 час. | 0.9 | (c)
37767.225 | 7.425 | 7.333 | -4.01 | -4.102 | 1355 | 1528 | 1477 | 631 | 3964 | 3436 |  | CORR | GENE | 06:38 | 07:05 | 06:57 | 138 | 245 | 12 | EXT | Аномалия находится на упругопластическом изгибе: R=432 D, максимальное растяжение на 6.1 час. | 0.9 | (c)
37767.391 | 7.591 | 7.504 | -3.844 | -3.931 | 374 | 762 | 692 | 374 | 3744 | 3436 |  | CORR | GENE | 03:59 | 05:02 | 04:51 | 187 | 637 | 11 | EXT | Аномалия находится на упругопластическом изгибе: R=432 D, максимальное растяжение на 6.1 час. | 0.94 | (c)
37767.859 | 8.059 | 7.911 | -3.376 | -3.524 | 479 | 638 | 641 | 479 | 2914 | 3436 |  | CORR | GENE | 04:16 | 04:42 | 04:42 | 610 | 325 | 13 | EXT | Аномалия находится на упругопластическом изгибе: R=420 D, максимальное растяжение на 6 час. | 0.97 | (c)
37771.235 | 0 | -0.034 | -11.525 | -11.559 | -55 | 1154 | 743 | 0 |  | 3437 | Нарушение формы кольцевого шва | GWAN |  | 10:33 | 01:48 | 12:42 | 0 | 1597 |  | EXT | Нарушение формы кольцевого шва Аномалия находится на упругопластическом изгибе: R=348 D, максимальное растяжение на 6.1 час. |  | (c)
37771.235 | 0 | 0 | -11.525 | -11.525 | 1799 | 2188 | -2229 | 0 | 0 | 3437 | Смещение кромок | GWAN |  | 03:32 | 04:35 | 04:42 | 0 | 865 | 15 | EXT | Смещение кромок Вовнутрь Величина смещения - 2.4 мм. Аномалия находится на упругопластическом изгибе: R=348 D, максимальное растяжение на 6.1 час. |  | (c)
37771.235 | 0 | -0.019 | -11.525 | -11.544 | -1338 | -681 | -958 | 578 |  | 3437 | Нарушение формы кольцевого шва | GWAN |  | 07:06 | 08:52 | 08:07 | 0 | 760 |  | EXT | Нарушение формы кольцевого шва Аномалия находится на упругопластическом изгибе: R=348 D, максимальное растяжение на 6.1 час. |  | (c)
37782.532 | 11.297 | 11.265 | -0.228 | -0.26 | 1509 | 1601 | 1648 | 444 | 181 | 3437 |  | CORR | GENE | 02:45 | 03:00 | 03:08 | 79 | 278 | 10 | EXT | Аномалия находится на упругопластическом изгибе: R=298 D, максимальное растяжение на 6.2 час. | 0.89 | (c)
37786.25 | 3.49 | 3.432 | -7.925 | -7.983 | -1364 | -1352 | -1352 | 866 | 3432 | 3438 |  | CORR | AXGR | 06:32 | 06:34 | 06:34 | 123 | 24 | 10 | EXT | Аномалия находится на упругопластическом изгибе: R=342 D, максимальное растяжение на 6.1 час. | 1.02 | (b)
37789.483 | 6.723 | 6.684 | -4.692 | -4.731 | -970 | -825 | -856 | 743 | 4668 | 3438 |  | CORR | GENE | 07:36 | 07:59 | 07:54 | 63 | 227 | 15 | EXT | Аномалия находится на упругопластическом изгибе: R=359 D, максимальное растяжение на 6.2 час. | 0.89 | (c)
37797.294 | 3.119 | 3 | -7.921 | -8.04 | -80 | -41 | -57 | 34 | 3000 | 3439 |  | CORR | AXGR | 08:54 | 09:00 | 08:58 | 212 | 46 | 15 | EXT | Аномалия находится на упругопластическом изгибе: R=825 D, максимальное растяжение на 6.6 час. | 0.92 | (c)
37801.217 | 7.042 | 7.012 | -3.998 | -4.028 | -888 | -750 | -817 | 747 | 3997 | 3439 |  | CORR | CIGR | 06:43 | 07:06 | 06:55 | 31 | 141 | 12 | EXT |  | 0.89 | (c)
37803.818 | 9.643 | 9.607 | -1.397 | -1.433 | 2028 | -2211 | 2160 | 0 | 1395 | 3439 |  | CORR | CIGR | 02:34 | 03:10 | 02:55 | 38 | 263 | 11 | EXT |  | 0.89 | (c)
37805.215 | 0 | 0 | -11.595 | -11.595 | 2105 | -2215 | 2188 | 0 | 0 | 3440 | Непровар / утяжина | GWAN |  | 04:13 | 04:35 | 04:26 | 0 | 165 | 10 | INT | Непровар / утяжина |  | (c)
37805.215 | 0 | 0 | -11.595 | -11.595 | -1804 | -1646 | -1635 | 427 | 0 | 3440 | Смещение кромок | GWAN |  | 05:42 | 06:07 | 06:09 | 0 | 338 | 25 | EXT | Смещение кромок Наружу Величина смещения - 4 мм. |  | (c)
37813.219 | 8.004 | 7.892 | -3.591 | -3.703 | -1838 | -1768 | -1772 | 393 | 3500 | 3440 |  | DENT | GENE | 05:36 | 05:47 | 05:47 | 203 | 130 | 0.8 | N/A | Глубина вмятины: 11 мм (0,8%). Линейка: 20 см в (789 см; 05:47 ч:мин) |  | (c)
37816.81 | 0 | -0.005 | -11.465 | -11.47 | 1345 | 1468 | 1646 | 284 |  | 3441 | Вышлифовка на шве | GWAN | CIGR | 04:17 | 04:36 | 05:05 | 29 | 602 | 15 | EXT | Вышлифовка на шве |  | (c)
37839.66 | 0 | 0 | -3.905 | -3.905 | 996 | 1216 | 1238 | 751 | 0 | 3443 | Смещение кромок | GWAN |  | 11:44 | 00:20 | 12:24 | 0 | 484 | 24 | EXT | Смещение кромок Вовнутрь Величина смещения - 3.7 мм. |  | (c)
37839.66 | 0 | 0 | -3.905 | -3.905 | 1954 | 2060 | -2155 | 0 | 0 | 3443 | Смещение кромок | GWAN |  | 02:19 | 02:36 | 03:16 | 0 | 704 | 23 | EXT | Смещение кромок Вовнутрь Величина смещения - 3.6 мм. |  | (c)
37850.39 | 0 | -0.02 | -11.27 | -11.29 | 457 | 760 | 623 | 457 |  | 3445 | Нарушение формы кольцевого шва | GWAN |  | 00:42 | 01:31 | 01:09 | 0 | 331 |  | EXT | Нарушение формы кольцевого шва |  | (c)
37872.995 | 0 | -0.022 | -11.46 | -11.482 | 1629 | 2198 | 1919 | 21 |  | 3447 | Нарушение формы кольцевого шва | GWAN |  | 05:31 | 07:03 | 06:18 | 0 | 581 |  | EXT | Нарушение формы кольцевого шва |  | (c)
37872.995 | 0 | 0 | -11.46 | -11.46 | -1762 | -1168 | -1392 | 468 | 0 | 3447 | Смещение кромок | GWAN |  | 08:24 | 10:00 | 09:24 | 0 | 740 | 21 | EXT | Смещение кромок Вовнутрь Величина смещения - 3.3 мм. |  | (c)
37872.995 | 0 | -0.03 | -11.46 | -11.49 | -498 | -432 | -109 | 280 |  | 3447 | Нарушение формы кольцевого шва | GWAN |  | 11:48 | 11:59 | 12:51 | 0 | 778 |  | EXT | Нарушение формы кольцевого шва |  | (c)
37874.18 | 1.185 | 1.132 | -10.275 | -10.328 | 1369 | 1507 | 1500 | 600 | 1132 | 3447 |  | CORR | GENE | 04:49 | 05:12 | 05:11 | 80 | 262 | 11 | EXT |  | 0.89 | (c)
37884.455 | 0 | 0 | -11.31 | -11.31 | 494 | 787 | 702 | 494 | 0 | 3448 | Смещение кромок | GWAN |  | 01:59 | 02:46 | 02:33 | 0 | 417 | 18 | EXT | Смещение кромок Вовнутрь Величина смещения - 2.8 мм. Аномалия находится на упругопластическом изгибе: R=410 D, максимальное растяжение на 6.1 час. |  | (c)
37884.455 | 0 | -0.019 | -11.31 | -11.329 | 1566 | 1983 | 1913 | 0 |  | 3448 | Нарушение формы кольцевого шва | GWAN |  | 04:52 | 05:60 | 05:48 | 0 | 694 |  | EXT | Нарушение формы кольцевого шва Аномалия находится на упругопластическом изгибе: R=410 D, максимальное растяжение на 6.1 час. |  | (c)
37884.455 | 0 | -0.029 | -11.31 | -11.339 | -1951 | -1856 | -1632 | 279 |  | 3448 | Нарушение формы кольцевого шва | GWAN |  | 07:24 | 07:40 | 08:16 | 0 | 639 |  | EXT | Нарушение формы кольцевого шва Аномалия находится на упругопластическом изгибе: R=410 D, максимальное растяжение на 6.1 час. |  | (c)
37890.236 | 5.781 | 5.482 | -5.529 | -5.828 | -2192 | -2185 | -2178 | 39 | 5311 | 3448 |  | CORR | AXGR | 06:46 | 06:47 | 06:48 | 517 | 29 | 11 | EXT | Аномалия находится на упругопластическом изгибе: R=355 D, максимальное растяжение на 6.2 час. | 1.05 | (b)
37890.374 | 5.919 | 5.626 | -5.391 | -5.684 | 2219 | -2226 | 2227 | 0 | 5228 | 3448 |  | CORR | AXGR | 06:38 | 06:40 | 06:39 | 456 | 17 | 10 | EXT | Аномалия находится на упругопластическом изгибе: R=352 D, максимальное растяжение на 6.2 час. | 1.05 | (b)
37890.728 | 6.273 | 6.233 | -5.037 | -5.077 | 2128 | -2227 | -2225 | 0 | 4989 | 3448 |  | CORR | GENE | 06:23 | 06:40 | 06:40 | 88 | 216 | 11 | EXT | Аномалия находится на упругопластическом изгибе: R=350 D, максимальное растяжение на 6.2 час. | 1.02 | (b)
37890.847 | 6.392 | 6.381 | -4.918 | -4.929 | 2230 | -2169 | -2192 | 0 | 4900 | 3448 |  | CORR | CIGR | 06:39 | 06:49 | 06:46 | 29 | 78 | 10 | EXT | Аномалия находится на упругопластическом изгибе: R=350 D, максимальное растяжение на 6.2 час. | 0.99 | (c)
37892.9 | 8.445 | 8.432 | -2.865 | -2.878 | -2199 | -2078 | -2102 | 31 | 2835 | 3448 |  | CORR | CIGR | 06:44 | 07:04 | 07:00 | 43 | 195 | 10 | EXT | Аномалия находится на упругопластическом изгибе: R=368 D, максимальное растяжение на 6.1 час. | 0.95 | (c)
37894.226 | 9.771 | 9.76 | -1.539 | -1.55 | -2220 | -2175 | -2168 | 11 | 1527 | 3448 |  | CORR | CIGR | 06:41 | 06:48 | 06:50 | 23 | 104 | 11 | EXT | Аномалия находится на упругопластическом изгибе: R=379 D, максимальное растяжение на 6.1 час. | 0.95 | (c)
37908.457 | 1.342 | 1.331 | -10.008 | -10.019 | 1566 | 1650 | 1636 | 524 | 1331 | 3450 |  | GOUG | CIGR | 05:58 | 06:11 | 06:09 | 30 | 141 | 10 | EXT | Задир. |  | (c)
37918.465 | 0 | 0 | -11.505 | -11.505 | -727 | -17 | -310 | 0 | 0 | 3451 | Смещение кромок | GWAN |  | 08:20 | 10:14 | 09:27 | 0 | 835 | 18 | EXT | Смещение кромок Наружу Величина смещения - 2.8 мм. |  | (c)
37925.586 | 7.121 | 6.84 | -4.384 | -4.665 | -2062 | -1745 | -1574 | 169 | 4129 | 3451 |  | WRIN | GENE | 04:44 | 05:35 | 06:03 | 536 | 976 | 1.1 | N/A | Высота гофр: 16 мм (1,1%). Длина волны: 353 мм Аномалия находится на упругопластическом изгибе. |  | (c)
37929.97 | 0 | 0 | -11.425 | -11.425 | -2168 | -2042 | -1996 | 63 | 0 | 3452 | Смещение кромок | GWAN |  | 04:03 | 04:24 | 04:31 | 0 | 344 | 27 | EXT | Смещение кромок Вовнутрь Величина смещения - 4.2 мм. Аномалия находится на упругопластическом изгибе: R=430 D, максимальное растяжение на 0 час. |  | (c)
37929.97 | 0 | 0 | -11.425 | -11.425 | -1605 | -1522 | -1391 | 626 | 0 | 3452 | Смещение кромок | GWAN |  | 05:34 | 05:47 | 06:09 | 0 | 428 | 19 | EXT | Смещение кромок Вовнутрь Величина смещения - 2.9 мм. Аномалия находится на упругопластическом изгибе: R=430 D, максимальное растяжение на 0 час. |  | (c)
37929.97 | 0 | -0.043 | -11.425 | -11.468 | -1018 | -396 | -469 | 0 |  | 3452 | Нарушение формы кольцевого шва | GWAN |  | 07:09 | 08:49 | 08:38 | 0 | 1098 |  | EXT | Нарушение формы кольцевого шва Аномалия находится на упругопластическом изгибе: R=430 D, максимальное растяжение на 0 час. |  | (c)
37941.395 | 0 | -0.048 | -11.26 | -11.308 | 1574 | 1699 | 1704 | 396 |  | 3453 | Нарушение формы кольцевого шва | GWAN |  | 02:09 | 02:29 | 02:30 | 0 | 261 |  | EXT | Нарушение формы кольцевого шва Аномалия находится на упругопластическом изгибе: R=446 D, максимальное растяжение на 0.7 час. |  | (c)
37954.097 | 1.442 | 1.229 | -9.558 | -9.771 | 1059 | 1067 | 1075 | 1059 | 1229 | 3454 |  | CORR | AXGR | 05:18 | 05:20 | 05:21 | 398 | 33 | 10 | EXT | Аномалия находится на отводе. | 0.93 | (c)
37963.655 | 0 | 0 | -11.32 | -11.32 | 1142 | 1432 | 1483 | 407 | 0 | 3455 | Смещение кромок | GWAN |  | 04:20 | 05:07 | 05:15 | 0 | 682 | 15 | EXT | Смещение кромок Наружу Аномалия находится на отводе. Величина смещения - 2.4 мм. |  | (c)
37974.975 | 0 | 0 | -11.24 | -11.24 | 912 | 1223 | 1309 | 524 | 0 | 3456 | Смещение кромок | GWAN |  | 05:05 | 05:55 | 06:09 | 0 | 794 | 17 | EXT | Смещение кромок Наружу Величина смещения - 2.7 мм. |  | (c)
37974.975 | 0 | 0 | -11.24 | -11.24 | 1958 | -2189 | -2114 | 0 | 0 | 3456 | Смещение кромок | GWAN |  | 07:53 | 08:44 | 08:56 | 0 | 779 | 15 | EXT | Смещение кромок Наружу Величина смещения - 2.3 мм. |  | (c)
38004.962 | 7.457 | 7.444 | -3.943 | -3.956 | 1449 | 1506 | 1506 | 668 | 3926 | 3458 |  | CORR | CIGR | 03:49 | 03:58 | 03:58 | 30 | 113 | 11 | EXT | Аномалия находится на упругопластическом изгибе: R=426 D, максимальное растяжение на 5.8 час. | 0.89 | (c)
38008.905 | 0 | 0 | -11.415 | -11.415 | -2228 | -1648 | -1848 | 2 | 0 | 3459 | Смещение кромок | GWAN |  | 04:45 | 06:19 | 05:46 | 0 | 761 | 17 | EXT | Смещение кромок Наружу Величина смещения - 2.7 мм. Аномалия находится на упругопластическом изгибе: R=491 D, максимальное растяжение на 6.2 час. |  | (c)
38020.45 | 0.13 | 0.006 | -11.09 | -11.214 | 1945 | 1976 | 1972 | 231 | 6 | 3460 | Дефект проката | MIAN | GENE | 05:31 | 05:36 | 05:36 | 354 | 54 |  | EXT | Дефект проката Эквивалент потери металла 10%. |  | (c)
38022.928 | 2.608 | 2.581 | -8.612 | -8.639 | 2177 | -2033 | -2132 | 0 | 2581 | 3460 |  | CORR | CIGR | 06:09 | 06:49 | 06:33 | 36 | 304 | 10 | EXT |  | 0.89 | (c)
38029.18 | 8.86 | 8.696 | -2.36 | -2.524 | 1585 | 1596 | 1614 | 588 | 2205 | 3460 |  | CORR | GENE | 04:33 | 04:35 | 04:38 | 319 | 58 | 12 | EXT |  | 0.93 | (c)
38029.86 | 9.54 | 9.501 | -1.68 | -1.719 | 1507 | 1607 | 1570 | 597 | 1674 | 3460 |  | CORR | CIGR | 04:21 | 04:37 | 04:31 | 45 | 127 | 10 | EXT |  | 0.89 | (c)
38031.068 | 10.748 | 10.309 | -0.472 | -0.911 | 1484 | 1596 | 1619 | 476 | 59 | 3460 |  | CORR | GENE | 04:17 | 04:35 | 04:39 | 852 | 271 | 14 | EXT |  | 0.99 | (c)
38031.095 | 10.775 | 10.556 | -0.445 | -0.664 | -1806 | -1785 | -1785 | 425 | 363 | 3460 |  | CORR | AXGR | 07:26 | 07:29 | 07:29 | 301 | 41 | 10 | EXT |  | 0.92 | (c)
38032.309 | 0.769 | 0.683 | -10.426 | -10.512 | 1831 | 1842 | 1857 | 348 | 683 | 3461 |  | CORR | GENE | 04:38 | 04:40 | 04:43 | 165 | 51 | 10 | EXT |  | 0.9 | (c)
38032.454 | 0.914 | 0.881 | -10.281 | -10.314 | 1655 | 1809 | 1826 | 233 | 881 | 3461 |  | CORR | GENE | 04:10 | 04:35 | 04:38 | 95 | 342 | 10 | EXT |  | 0.89 | (c)
38032.592 | 1.052 | 1.027 | -10.143 | -10.168 | 1802 | 1883 | 1889 | 253 | 1027 | 3461 |  | CORR | CIGR | 04:34 | 04:47 | 04:48 | 43 | 176 | 11 | EXT |  | 0.89 | (c)
38034.027 | 2.487 | 2.413 | -8.708 | -8.782 | 1807 | 1817 | 1836 | 365 | 2413 | 3461 |  | CORR | GENE | 04:35 | 04:36 | 04:39 | 285 | 59 | 9 | EXT |  | 0.91 | (c)
38034.308 | 2.768 | 2.748 | -8.427 | -8.447 | 1777 | 1888 | 1856 | 295 | 2748 | 3461 |  | CORR | CIGR | 04:30 | 04:48 | 04:43 | 30 | 159 | 10 | EXT |  | 0.89 | (c)
38034.452 | 2.912 | 2.831 | -8.283 | -8.364 | 1850 | 1850 | 1859 | 362 | 2831 | 3461 |  | CORR | AXGR | 04:41 | 04:42 | 04:43 | 109 | 19 | 9 | EXT |  | 0.89 | (c)
38035.008 | 3.468 | 3.419 | -7.727 | -7.776 | 1727 | 1933 | 1881 | 196 | 3419 | 3461 |  | CORR | GENE | 04:22 | 04:55 | 04:46 | 78 | 308 | 15 | EXT |  | 0.89 | (c)
38035.389 | 3.849 | 3.723 | -7.346 | -7.472 | 1728 | 1829 | 1872 | 214 | 3723 | 3461 |  | CORR | GENE | 04:22 | 04:38 | 04:45 | 252 | 289 | 10 | EXT |  | 0.91 | (c)
38035.674 | 4.134 | 4.04 | -7.061 | -7.155 | -1904 | -1620 | -1749 | 326 | 4040 | 3461 |  | CORR | GENE | 06:36 | 07:21 | 07:01 | 277 | 311 | 10 | EXT |  | 0.92 | (c)
38035.859 | 4.319 | 4.131 | -6.876 | -7.064 | 1805 | 1924 | 1869 | 297 | 4131 | 3461 |  | CORR | GENE | 04:34 | 04:53 | 04:45 | 221 | 129 | 14 | EXT |  | 0.92 | (c)
38036.569 | 5.029 | 4.954 | -6.166 | -6.241 | -1810 | -1731 | -1743 | 420 | 4954 | 3461 |  | CORR | GENE | 06:51 | 07:04 | 07:02 | 98 | 135 | 12 | EXT |  | 0.89 | (c)
38036.957 | 5.417 | 5.407 | -5.778 | -5.788 | -1763 | -1661 | -1690 | 467 | 5407 | 3461 |  | CORR | CIGR | 06:58 | 07:15 | 07:10 | 33 | 147 | 10 | EXT |  | 0.89 | (c)
38037.289 | 5.749 | 5.673 | -5.446 | -5.522 | 1862 | 2038 | 1968 | 156 | 5417 | 3461 |  | CORR | GENE | 04:43 | 05:12 | 05:01 | 105 | 213 | 10 | EXT |  | 0.89 | (c)
38037.399 | 5.859 | 5.63 | -5.336 | -5.565 | -1816 | -1752 | -1783 | 414 | 5274 | 3461 |  | CORR | GENE | 06:50 | 07:00 | 06:55 | 291 | 66 | 10 | EXT |  | 0.92 | (c)
38037.791 | 6.251 | 6.186 | -4.944 | -5.009 | -2122 | -1702 | -1906 | 108 | 4897 | 3461 |  | CORR | GENE | 06:00 | 07:08 | 06:35 | 112 | 433 | 10 | EXT |  | 0.89 | (c)
38038.134 | 6.594 | 6.594 | -4.601 | -4.601 | 1929 | 2019 | 1987 | 185 | 4578 | 3461 |  | CORR | CIGR | 04:54 | 05:09 | 05:04 | 23 | 117 | 11 | EXT |  | 0.89 | (c)
38038.523 | 6.983 | 6.975 | -4.212 | -4.22 | -2090 | -1885 | -1944 | 140 | 4138 | 3461 |  | CORR | GENE | 06:06 | 06:39 | 06:29 | 82 | 293 | 10 | EXT |  | 0.89 | (c)
38039.433 | 7.893 | 7.875 | -3.302 | -3.32 | 1984 | 2086 | -2131 | 0 | 3251 | 3461 |  | CORR | GENE | 05:03 | 05:20 | 05:59 | 69 | 692 | 11 | EXT |  | 0.89 | (c)
38039.683 | 8.143 | 8.118 | -3.052 | -3.077 | 1970 | 2044 | 2042 | 117 | 3006 | 3461 |  | CORR | GENE | 05:01 | 05:13 | 05:12 | 71 | 144 | 11 | EXT |  | 0.89 | (c)
38039.683 | 8.143 | 8.082 | -3.052 | -3.113 | 2218 | -2029 | -2053 | 0 | 3022 | 3461 |  | CORR | GENE | 05:41 | 06:15 | 06:12 | 91 | 380 | 10 | EXT |  | 0.89 | (c)
38039.891 | 8.351 | 8.322 | -2.844 | -2.873 | 2151 | -2209 | -2055 | 0 | 2538 | 3461 |  | CORR | GENE | 05:30 | 05:46 | 06:11 | 335 | 510 | 11 | EXT |  | 0.93 | (c)
38040.045 | 8.505 | 8.499 | -2.69 | -2.696 | 1837 | 2120 | 1984 | 100 | 2660 | 3461 |  | CORR | CIGR | 04:39 | 05:25 | 05:03 | 36 | 294 | 10 | EXT |  | 0.89 | (c)
38040.232 | 8.692 | 8.687 | -2.503 | -2.508 | 2004 | 2115 | 2060 | 115 | 2487 | 3461 |  | CORR | CIGR | 05:06 | 05:24 | 05:15 | 21 | 112 | 13 | EXT |  | 0.89 | (c)
38040.606 | 9.066 | 9.06 | -2.129 | -2.135 | 1833 | 2001 | 1927 | 210 | 2082 | 3461 |  | CORR | GENE | 04:39 | 05:06 | 04:54 | 53 | 188 | 11 | EXT |  | 0.89 | (c)
38041.962 | 10.422 | 10.411 | -0.773 | -0.784 | -1992 | -1947 | -1922 | 238 | 725 | 3461 |  | CORR | GENE | 06:21 | 06:29 | 06:33 | 59 | 141 | 13 | EXT |  | 0.89 | (c)
38042.193 | 10.653 | 10.631 | -0.542 | -0.564 | -1919 | -1871 | -1859 | 311 | 514 | 3461 |  | CORR | GENE | 06:33 | 06:41 | 06:43 | 50 | 120 | 14 | EXT |  | 0.89 | (c)
38042.334 | 10.794 | 10.476 | -0.401 | -0.719 | -2193 | -2145 | -2112 | 37 | 70 | 3461 |  | CORR | GENE | 05:49 | 05:57 | 06:02 | 649 | 162 | 11 | EXT |  | 0.95 | (c)
38042.735 | 0 | -0.033 | -11.465 | -11.498 | -26 | 1096 | 597 | 0 |  | 3462 | Нарушение формы кольцевого шва | GWAN |  | 10:16 | 01:17 | 11:57 | 0 | 1246 |  | EXT | Нарушение формы кольцевого шва |  | (c)
38042.735 | 0 | 0 | -11.465 | -11.465 | -1069 | -612 | -761 | 453 | 0 | 3462 | Смещение кромок | GWAN |  | 07:28 | 08:41 | 08:17 | 0 | 617 | 16 | EXT | Смещение кромок Наружу Величина смещения - 2.5 мм. |  | (c)
38042.776 | 0.041 | 0.028 | -11.424 | -11.437 | -2059 | -1840 | -1727 | 172 | 28 | 3462 |  | CORR | GENE | 04:48 | 05:23 | 05:42 | 184 | 664 | 11 | EXT |  | 0.91 | (c)
38044.195 | 1.46 | 1.242 | -10.005 | -10.223 | 2179 | 2200 | 2194 | 22 | 1242 | 3462 |  | LWAN | AXGR | 04:12 | 04:15 | 04:14 | 595 | 29 |  | EXT | Эквивалент потери металла 10%. |  | (c)
38044.327 | 1.592 | 1.574 | -9.873 | -9.891 | -1924 | -1824 | -1834 | 307 | 1574 | 3462 |  | CORR | CIGR | 05:10 | 05:26 | 05:24 | 33 | 181 | 10 | EXT |  | 0.89 | (c)
38045.053 | 2.318 | 2.246 | -9.147 | -9.219 | -2040 | -1856 | -1923 | 191 | 2246 | 3462 |  | CORR | GENE | 04:51 | 05:21 | 05:10 | 84 | 235 | 11 | EXT |  | 0.89 | (c)
38045.107 | 2.372 | 2.322 | -9.093 | -9.143 | -1501 | -1160 | -1272 | 730 | 2322 | 3462 |  | CORR | GENE | 06:18 | 07:13 | 06:55 | 68 | 458 | 11 | EXT |  | 0.89 | (c)
38045.48 | 2.745 | 2.73 | -8.72 | -8.735 | -2031 | -1895 | -1957 | 200 | 2730 | 3462 |  | CORR | CIGR | 04:52 | 05:14 | 05:04 | 24 | 148 | 10 | EXT |  | 0.89 | (c)
38045.7 | 2.965 | 2.408 | -8.5 | -9.057 | -1007 | -972 | -964 | 921 | 2408 | 3462 |  | CORR | GENE | 07:38 | 07:43 | 07:45 | 616 | 86 | 10 | EXT |  | 0.95 | (c)
38045.86 | 3.125 | 3.116 | -8.34 | -8.349 | -2025 | -1987 | -1956 | 205 | 3116 | 3462 |  | CORR | CIGR | 04:53 | 04:60 | 05:05 | 32 | 138 | 11 | EXT |  | 0.89 | (c)
38046.039 | 3.304 | 2.671 | -8.161 | -8.794 | -2224 | -2188 | -2176 | 7 | 2671 | 3462 |  | CORR | GENE | 04:21 | 04:27 | 04:29 | 725 | 97 | 11 | EXT |  | 0.96 | (c)
38046.079 | 3.344 | 3.327 | -8.121 | -8.138 | -2045 | -2005 | -1979 | 186 | 3327 | 3462 |  | CORR | CIGR | 04:50 | 04:57 | 05:01 | 32 | 131 | 10 | EXT |  | 0.89 | (c)
38046.539 | 3.804 | 3.758 | -7.661 | -7.707 | -1356 | -1101 | -1195 | 875 | 3758 | 3462 |  | CORR | GENE | 06:41 | 07:22 | 07:07 | 214 | 322 | 10 | EXT |  | 0.91 | (c)
38046.873 | 4.138 | 3.782 | -7.327 | -7.683 | -2080 | -2053 | -2043 | 151 | 3782 | 3462 |  | CORR | GENE | 04:45 | 04:49 | 04:51 | 653 | 74 | 12 | EXT |  | 0.96 | (c)
38046.989 | 4.254 | 4.224 | -7.211 | -7.241 | -1361 | -1224 | -1273 | 870 | 4224 | 3462 |  | CORR | CIGR | 06:41 | 07:03 | 06:55 | 41 | 176 | 10 | EXT |  | 0.89 | (c)
38047.14 | 4.405 | 4.389 | -7.06 | -7.076 | -981 | -894 | -918 | 855 | 4389 | 3462 |  | CORR | CIGR | 07:42 | 07:56 | 07:52 | 29 | 126 | 12 | EXT |  | 0.89 | (c)
38047.354 | 4.619 | 4.59 | -6.846 | -6.875 | -2192 | -2104 | -2025 | 39 | 4590 | 3462 |  | CORR | CIGR | 04:26 | 04:41 | 04:53 | 37 | 334 | 10 | EXT |  | 0.89 | (c)
38047.401 | 4.666 | 4.644 | -6.799 | -6.821 | 2217 | -2082 | -2106 | 0 | 4644 | 3462 |  | CORR | CIGR | 04:18 | 04:44 | 04:40 | 44 | 276 | 12 | EXT |  | 0.89 | (c)
38048.112 | 5.377 | 5.326 | -6.088 | -6.139 | -1270 | -1242 | -1242 | 961 | 5326 | 3462 |  | CORR | GENE | 06:55 | 06:60 | 06:60 | 234 | 55 | 11 | EXT |  | 0.91 | (c)
38048.181 | 5.446 | 5.36 | -6.019 | -6.105 | -2160 | -2119 | -2135 | 71 | 5360 | 3462 |  | CORR | GENE | 04:32 | 04:38 | 04:36 | 163 | 50 | 11 | EXT |  | 0.9 | (c)
38048.343 | 5.608 | 5.58 | -5.857 | -5.885 | -1433 | -1178 | -1231 | 798 | 5391 | 3462 |  | CORR | GENE | 06:29 | 07:10 | 07:02 | 494 | 404 | 11 | EXT |  | 0.94 | (c)
38048.984 | 6.249 | 6.192 | -5.216 | -5.273 | -1082 | -1034 | -1051 | 1020 | 5067 | 3462 |  | CORR | GENE | 07:26 | 07:33 | 07:31 | 206 | 62 | 12 | EXT |  | 0.91 | (c)
38049.14 | 6.405 | 6.368 | -5.06 | -5.097 | -1281 | -1182 | -1197 | 950 | 5044 | 3462 |  | CORR | GENE | 06:54 | 07:10 | 07:07 | 53 | 167 | 13 | EXT |  | 0.89 | (c)
38049.189 | 6.454 | 6.435 | -5.011 | -5.03 | 2181 | -2143 | -2167 | 0 | 4996 | 3462 |  | CORR | CIGR | 04:12 | 04:34 | 04:31 | 34 | 226 | 11 | EXT |  | 0.89 | (c)
38051.248 | 8.513 | 8.471 | -2.952 | -2.994 | -1234 | -1158 | -1179 | 996 | 2938 | 3462 |  | CORR | GENE | 07:01 | 07:13 | 07:10 | 56 | 110 | 14 | EXT |  | 0.89 | (c)
38052.125 | 9.39 | 8.955 | -2.075 | -2.51 | -2221 | -2161 | -2170 | 10 | 1782 | 3462 |  | CORR | GENE | 04:22 | 04:32 | 04:30 | 728 | 102 | 10 | EXT |  | 0.95 | (c)
38052.424 | 9.689 | 9.552 | -1.776 | -1.913 | -1996 | -1988 | -1983 | 235 | 1627 | 3462 |  | CORR | AXGR | 04:58 | 04:59 | 05:00 | 286 | 27 | 10 | EXT |  | 0.92 | (c)
38052.597 | 9.862 | 9.826 | -1.603 | -1.639 | 2216 | -2115 | -2162 | 0 | 1570 | 3462 |  | CORR | GENE | 04:18 | 04:39 | 04:31 | 69 | 167 | 10 | EXT |  | 0.89 | (c)
38053.31 | 10.575 | 10.415 | -0.89 | -1.05 | -2216 | -2135 | -2164 | 15 | 541 | 3462 |  | CORR | GENE | 04:23 | 04:36 | 04:31 | 509 | 105 | 13 | EXT |  | 0.96 | (c)
38054.2 | 0 | -0.028 | -10.93 | -10.958 | -163 | 44 | 232 | 0 |  | 3463 | Нарушение формы кольцевого шва | GWAN |  | 09:54 | 10:28 | 10:58 | 0 | 791 |  | EXT | Нарушение формы кольцевого шва |  | (c)
38054.335 | 0.135 | 0.074 | -10.795 | -10.856 | -2154 | -2075 | -2069 | 76 | 74 | 3463 |  | CORR | GENE | 04:33 | 04:46 | 04:47 | 543 | 171 | 10 | EXT |  | 0.94 | (c)
38054.803 | 0.603 | 0.311 | -10.327 | -10.619 | -1093 | -983 | -1019 | 945 | 311 | 3463 |  | CORR | GENE | 07:24 | 07:42 | 07:36 | 557 | 148 | 12 | EXT |  | 0.95 | (c)
38055.725 | 1.525 | 1.511 | -9.405 | -9.419 | -2199 | -2071 | -2113 | 31 | 1511 | 3463 |  | CORR | CIGR | 04:25 | 04:46 | 04:39 | 41 | 172 | 10 | EXT |  | 0.89 | (c)
38055.857 | 1.657 | 1.646 | -9.273 | -9.284 | -2197 | -2072 | -2092 | 33 | 1646 | 3463 |  | CORR | CIGR | 04:26 | 04:46 | 04:43 | 27 | 210 | 11 | EXT |  | 0.89 | (c)
38056.489 | 2.289 | 2.279 | -8.641 | -8.651 | 2165 | -2191 | -2147 | 0 | 2279 | 3463 |  | CORR | CIGR | 04:10 | 04:27 | 04:34 | 27 | 298 | 10 | EXT |  | 0.89 | (c)
38057.477 | 3.277 | 3.208 | -7.653 | -7.722 | -2193 | -2164 | -2148 | 37 | 3208 | 3463 |  | CORR | GENE | 04:26 | 04:31 | 04:34 | 428 | 90 | 14 | EXT |  | 0.95 | (c)
38058.104 | 3.904 | 3.642 | -7.026 | -7.288 | -2049 | -1993 | -2020 | 181 | 3642 | 3463 |  | CORR | GENE | 04:50 | 04:59 | 04:54 | 282 | 58 | 11 | EXT |  | 0.92 | (c)
38059.142 | 4.942 | 4.902 | -5.988 | -6.028 | -2127 | -1992 | -1955 | 103 | 4902 | 3463 |  | CORR | GENE | 04:37 | 04:59 | 05:05 | 110 | 345 | 10 | EXT |  | 0.89 | (c)
38059.654 | 5.454 | 5.157 | -5.476 | -5.773 | -1975 | -1878 | -1863 | 255 | 5120 | 3463 |  | CORR | GENE | 05:02 | 05:17 | 05:20 | 653 | 224 | 12 | EXT |  | 0.96 | (c)
38060.103 | 5.903 | 5.889 | -5.027 | -5.041 | -1110 | -1060 | -1058 | 1007 | 5012 | 3463 |  | CORR | CIGR | 07:21 | 07:29 | 07:30 | 29 | 103 | 10 | EXT |  | 0.89 | (c)
38060.7 | 6.5 | 5.825 | -4.43 | -5.105 | -2192 | -2123 | -2074 | 38 | 4338 | 3463 |  | CORR | GENE | 04:27 | 04:38 | 04:46 | 767 | 236 | 10 | EXT |  | 0.95 | (c)
38061.36 | 7.16 | 7.147 | -3.77 | -3.783 | -2193 | -1950 | -2025 | 38 | 3732 | 3463 |  | CORR | GENE | 04:27 | 05:06 | 04:54 | 51 | 336 | 10 | EXT |  | 0.89 | (c)
38116.214 | 4.53 | 4.223 | -7.364 | -7.671 | 1944 | 1997 | 2090 | 1944 | 4223 | 3468а |  | GOUG | GENE | 03:19 | 03:28 | 03:43 | 329 | 292 | 8 | EXT | Задир. |  | (c)
38142.52 | 7.048 | 6.851 | -4.836 | -5.033 | -485 | -326 | -396 | 308 | 4396 | 3470а |  | GOUG | GENE | 03:24 | 03:50 | 03:39 | 637 | 177 | 7 | EXT | Зона задиров. |  | (c)
38158.554 | 0 | 0 | -7.619 | -7.619 | 621 | 825 | 811 | 621 | 0 | 3472а | Смещение кромок | GWAN |  | 02:30 | 03:03 | 03:00 | 0 | 381 | 16 | EXT | Смещение кромок Наружу Величина смещения - 2.5 мм. |  | (c)
38164.766 | 6.212 | 6.156 | -1.407 | -1.463 | 1957 | 2084 | 2090 | 1957 | 1389 | 3472а |  | CORR | GENE | 06:05 | 06:26 | 06:27 | 74 | 266 | 10 | EXT |  | 0.89 | (c)
38193.142 | 3.277 | 3.096 | -8.158 | -8.339 | -1419 | -1368 | -1354 | 812 | 3096 | 3475 |  | GOUG | GENE | 06:11 | 06:19 | 06:21 | 292 | 129 | 8 | EXT | Задир. Аномалия находится на упругопластическом изгибе: R=449 D, максимальное растяжение на 11.6 час. |  | (c)
38224.335 | 0 | -0.028 | -10.814 | -10.842 | 452 | 1045 | 790 | 452 |  | 3478а | Нарушение формы кольцевого шва | GWAN |  | 02:30 | 04:06 | 03:25 | 0 | 677 |  | EXT | Нарушение формы кольцевого шва |  | (c)
38224.335 | 0 | -0.026 | -10.814 | -10.84 | 2044 | 2222 | -2211 | 2005 |  | 3478а | Нарушение формы кольцевого шва | GWAN |  | 06:47 | 07:16 | 07:20 | 0 | 412 |  | EXT | Нарушение формы кольцевого шва |  | (c)
38232.908 | 8.573 | 8.552 | -2.241 | -2.262 | 1795 | 1878 | 1925 | 1795 | 2214 | 3478а |  | GOUG | GENE | 06:07 | 06:20 | 06:28 | 48 | 259 | 8 | EXT | Задир. |  | (c)
38233.573 | 9.238 | 9.224 | -1.576 | -1.59 | 1375 | 1417 | 1431 | 1375 | 1508 | 3478а |  | CORR | GENE | 04:59 | 05:06 | 05:08 | 82 | 113 | 10 | EXT |  | 0.89 | (c)
38234.083 | 9.748 | 9.738 | -1.066 | -1.076 | 1387 | 1436 | 1431 | 1387 | 1041 | 3478а |  | CORR | CIGR | 05:01 | 05:09 | 05:08 | 35 | 87 | 11 | EXT |  | 0.89 | (c)
38247.954 | 0 | -0.028 | -10.493 | -10.521 | -1271 | -735 | -925 | 579 |  | 3480а | Нарушение формы кольцевого шва | GWAN |  | 10:23 | 11:50 | 11:19 | 0 | 692 |  | EXT | Нарушение формы кольцевого шва |  | (c)
38250.955 | 3.001 | 2.34 | -7.492 | -8.153 | 2011 | 2025 | 2030 | 181 | 2340 | 3480а |  | CORR | AXGR | 07:13 | 07:15 | 07:16 | 764 | 39 | 8 | EXT |  | 0.94 | (c)
38252.998 | 5.044 | 4.919 | -5.449 | -5.574 | 1136 | 1869 | 1555 | 256 | 4919 | 3480а |  | CORR | GENE | 04:52 | 06:50 | 05:60 | 209 | 839 | 11 | EXT |  | 0.91 | (c)
38254.779 | 6.825 | 6.714 | -3.668 | -3.779 | 1244 | 1445 | 1604 | 267 | 3632 | 3480а |  | CORR | GENE | 05:09 | 05:42 | 06:07 | 147 | 719 | 10 | EXT |  | 0.9 | (c)
38257.389 | 9.435 | 9.396 | -1.058 | -1.097 | 1676 | 1844 | 1816 | 274 | 1015 | 3480а |  | CORR | GENE | 06:19 | 06:46 | 06:42 | 82 | 281 | 10 | EXT |  | 0.89 | (c)
38258.447 | 0 | -0.016 | -11.86 | -11.876 | -1804 | -1580 | -1569 | 1334 |  | 3480б | Нарушение формы кольцевого шва | GWAN |  | 04:56 | 05:32 | 05:34 | 0 | 470 |  | EXT | Нарушение формы кольцевого шва |  | (c)
38276.534 | 6.227 | 6.177 | -4.521 | -4.571 | 684 | 1233 | 1004 | 684 | 4260 | 3482а |  | GOUG | GENE | 01:59 | 03:28 | 02:51 | 311 | 640 | 8 | EXT | Задир. |  | (c)
38280.639 | 10.332 | 10.198 | -0.416 | -0.55 | -2175 | -2133 | -2132 | 55 | 193 | 3482а |  | CORR | GENE | 06:18 | 06:25 | 06:25 | 357 | 88 | 12 | EXT |  | 0.93 | (c)
38281.055 | 0 | -0.026 | -11.29 | -11.316 | 599 | 652 | 796 | 599 |  | 3483 | Нарушение формы кольцевого шва | GWAN |  | 04:03 | 04:12 | 04:35 | 0 | 394 |  | EXT | Нарушение формы кольцевого шва |  | (c)
38285.353 | 4.298 | 4.276 | -6.992 | -7.014 | 1931 | 2023 | 2003 | 156 | 4276 | 3483 |  | CORR | CIGR | 07:38 | 07:53 | 07:50 | 30 | 144 | 10 | EXT |  | 0.89 | (c)
38292.345 | 0 | -0.026 | -11.305 | -11.331 | 186 | 412 | 390 | 186 |  | 3484 | Нарушение формы кольцевого шва | GWAN |  | 09:51 | 10:28 | 10:24 | 0 | 408 |  | EXT | Нарушение формы кольцевого шва |  | (c)
38299.692 | 7.347 | 6.745 | -3.958 | -4.56 | -1764 | -1742 | -1712 | 466 | 3759 | 3484 |  | CORR | GENE | 04:37 | 04:40 | 04:45 | 801 | 105 | 10 | EXT |  | 0.95 | (c)
38300.306 | 7.961 | 7.812 | -3.344 | -3.493 | -1750 | -1675 | -1692 | 480 | 2838 | 3484 |  | CORR | GENE | 04:39 | 04:51 | 04:48 | 655 | 116 | 14 | EXT |  | 0.98 | (c)
38300.788 | 8.443 | 8.424 | -2.862 | -2.881 | -867 | -826 | -828 | 789 | 2790 | 3484 |  | CORR | GENE | 07:01 | 07:08 | 07:08 | 91 | 78 | 12 | EXT |  | 0.89 | (c)
38301.353 | 9.008 | 8.699 | -2.297 | -2.606 | -1805 | -1307 | -1282 | 425 | 2148 | 3484 |  | CORR | GENE | 04:30 | 05:50 | 05:54 | 458 | 1046 | 10 | EXT |  | 0.93 | (c)
38301.682 | 9.337 | 9.252 | -1.968 | -2.053 | -1090 | -901 | -943 | 795 | 1900 | 3484 |  | CORR | GENE | 06:25 | 06:56 | 06:49 | 153 | 295 | 10 | EXT |  | 0.9 | (c)
38301.992 | 9.647 | 9.627 | -1.658 | -1.678 | -979 | -795 | -863 | 747 | 1638 | 3484 |  | CORR | CIGR | 06:43 | 07:13 | 07:02 | 40 | 232 | 14 | EXT |  | 0.89 | (c)
38302.757 | 10.412 | 10.34 | -0.893 | -0.965 | -1129 | -789 | -940 | 750 | 851 | 3484 |  | CORR | GENE | 06:19 | 07:14 | 06:50 | 114 | 379 | 12 | EXT |  | 0.9 | (c)
38302.843 | 10.498 | 10.482 | -0.807 | -0.823 | -2122 | -2071 | -2040 | 108 | 794 | 3484 |  | CORR | CIGR | 03:39 | 03:47 | 03:52 | 29 | 165 | 11 | EXT |  | 0.89 | (c)
38302.965 | 10.62 | 10.605 | -0.685 | -0.7 | -2024 | -1969 | -1966 | 206 | 669 | 3484 |  | CORR | CIGR | 03:54 | 04:03 | 04:04 | 31 | 117 | 10 | EXT |  | 0.89 | (c)
38303.197 | 10.852 | 10.825 | -0.453 | -0.48 | -1866 | -1805 | -1777 | 365 | 422 | 3484 |  | CORR | GENE | 04:20 | 04:30 | 04:34 | 58 | 176 | 10 | EXT |  | 0.89 | (c)
38303.213 | 10.868 | 10.675 | -0.437 | -0.63 | -1041 | -844 | -879 | 717 | 293 | 3484 |  | CORR | GENE | 06:33 | 07:05 | 06:59 | 337 | 324 | 11 | EXT |  | 0.93 | (c)
38304.401 | 0.751 | 0.727 | -10.479 | -10.503 | 1701 | 1891 | 1865 | 203 | 727 | 3485 |  | CORR | GENE | 04:17 | 04:48 | 04:43 | 65 | 327 | 11 | EXT |  | 0.89 | (c)
38305.107 | 1.457 | 1.431 | -9.773 | -9.799 | 1840 | 1961 | 1956 | 159 | 1431 | 3485 |  | CORR | GENE | 04:40 | 04:59 | 04:58 | 61 | 231 | 12 | EXT |  | 0.89 | (c)
38305.335 | 1.685 | 1.625 | -9.545 | -9.605 | -1616 | -1594 | -1593 | 614 | 1625 | 3485 |  | CORR | AXGR | 07:22 | 07:25 | 07:25 | 116 | 46 | 12 | EXT |  | 0.9 | (c)
38305.741 | 2.091 | 2.059 | -9.139 | -9.171 | -1796 | -1773 | -1781 | 434 | 2059 | 3485 |  | CORR | AXGR | 06:53 | 06:56 | 06:55 | 147 | 31 | 9 | EXT |  | 0.9 | (c)
38306.563 | 2.913 | 2.653 | -8.317 | -8.577 | 1882 | 1892 | 1903 | 308 | 2653 | 3485 |  | CORR | AXGR | 04:46 | 04:48 | 04:50 | 394 | 41 | 10 | EXT |  | 0.93 | (c)
38309.422 | 5.772 | 5.751 | -5.458 | -5.479 | -1946 | -1836 | -1873 | 284 | 5454 | 3485 |  | CORR | CIGR | 06:28 | 06:46 | 06:40 | 25 | 146 | 11 | EXT |  | 0.89 | (c)
38312.853 | 9.203 | 9.178 | -2.027 | -2.052 | -2229 | -2139 | -2153 | 1 | 2014 | 3485 |  | CORR | CIGR | 05:43 | 05:57 | 05:55 | 38 | 153 | 10 | EXT |  | 0.89 | (c)
38314.571 | 10.921 | 10.897 | -0.309 | -0.333 | -1972 | -1870 | -1897 | 258 | 302 | 3485 |  | CORR | CIGR | 06:24 | 06:41 | 06:36 | 31 | 151 | 12 | EXT |  | 0.89 | (c)
38316.201 | 1.321 | 1.232 | -9.504 | -9.593 | 1507 | 1517 | 1521 | 697 | 1232 | 3486 |  | CORR | AXGR | 05:20 | 05:21 | 05:22 | 150 | 27 | 10 | EXT |  | 0.9 | (c)
38316.785 | 1.905 | 1.743 | -8.92 | -9.082 | 2101 | 2179 | 2150 | 31 | 1743 | 3486 |  | CORR | GENE | 06:55 | 07:08 | 07:03 | 445 | 99 | 13 | EXT |  | 0.95 | (c)
38317.266 | 2.386 | 2.242 | -8.439 | -8.583 | -2191 | -2176 | -2170 | 40 | 2242 | 3486 |  | CORR | AXGR | 07:23 | 07:25 | 07:26 | 305 | 42 | 12 | EXT |  | 0.93 | (c)
38317.931 | 3.051 | 2.985 | -7.774 | -7.84 | -2194 | -2102 | -2133 | 36 | 2985 | 3486 |  | CORR | GENE | 07:22 | 07:37 | 07:32 | 629 | 122 | 15 | EXT |  | 0.98 | (c)
38318.531 | 3.651 | 3.623 | -7.174 | -7.202 | -1909 | -1544 | -1669 | 321 | 3623 | 3486 |  | CORR | GENE | 08:08 | 09:07 | 08:47 | 76 | 481 | 10 | EXT |  | 0.89 | (c)
38318.858 | 3.978 | 3.189 | -6.847 | -7.636 | 2131 | 2180 | 2170 | 21 | 3189 | 3486 |  | CORR | GENE | 07:00 | 07:08 | 07:06 | 1441 | 79 | 10 | EXT |  | 0.97 | (c)
38318.994 | 4.114 | 3.955 | -6.711 | -6.87 | -1660 | -1607 | -1626 | 570 | 3955 | 3486 |  | CORR | GENE | 08:48 | 08:57 | 08:54 | 373 | 68 | 10 | EXT |  | 0.93 | (c)
38319.758 | 4.878 | 4.797 | -5.947 | -6.028 | 2173 | 2224 | 2210 | 0 | 4797 | 3486 |  | CORR | GENE | 07:07 | 07:15 | 07:13 | 672 | 73 | 13 | EXT |  | 0.97 | (c)
38320.531 | 5.651 | 5.515 | -5.174 | -5.31 | 1663 | 1944 | 1859 | 175 | 5050 | 3486 |  | DENT | GENE | 05:45 | 06:30 | 06:16 | 260 | 393 | 0.4 | N/A | Глубина вмятины: 5 мм (0,4%). Линейка: 26 см в (552 см; 06:30 ч:мин) Аномалия находится вблизи дефекта потери металла. |  | (c)
38320.764 | 5.884 | 5.802 | -4.941 | -5.023 | -2181 | -2170 | -2160 | 49 | 4880 | 3486 |  | CORR | AXGR | 07:24 | 07:26 | 07:28 | 143 | 42 | 10 | EXT |  | 0.9 | (c)
38321.293 | 6.413 | 6.284 | -4.412 | -4.541 | 2143 | 2209 | 2185 | 3 | 3918 | 3486 |  | CORR | GENE | 07:02 | 07:13 | 07:09 | 623 | 85 | 10 | EXT |  | 0.95 | (c)
38324.758 | 9.878 | 8.981 | -0.947 | -1.844 | 2127 | 2192 | 2181 | 0 | 603 | 3486 |  | CORR | GENE | 06:59 | 07:10 | 07:08 | 1241 | 109 | 11 | EXT |  | 0.97 | (c)
38325.705 | 0 | -0.026 | -11.315 | -11.341 | 288 | 916 | 976 | 288 |  | 3487 | Нарушение формы кольцевого шва | GWAN |  | 01:22 | 03:03 | 03:13 | 0 | 1376 |  | EXT | Нарушение формы кольцевого шва |  | (c)
38325.705 | 0 | -0.023 | -11.315 | -11.338 | 2100 | -1935 | -1868 | 0 |  | 3487 | Нарушение формы кольцевого шва | GWAN |  | 06:14 | 07:23 | 07:34 | 0 | 986 |  | EXT | Нарушение формы кольцевого шва |  | (c)
38325.705 | 0 | -0.037 | -11.315 | -11.352 | -992 | -832 | -737 | 483 |  | 3487 | Нарушение формы кольцевого шва | GWAN |  | 09:55 | 10:21 | 10:36 | 0 | 509 |  | EXT | Нарушение формы кольцевого шва |  | (c)
38340.576 | 3.556 | 3.541 | -7.459 | -7.474 | -2204 | -2122 | -2130 | 2055 | 3541 | 3488 |  | CORR | CIGR | 05:38 | 05:51 | 05:50 | 22 | 149 | 12 | EXT |  | 0.89 | (c)
38350.01 | 1.975 | 1.879 | -9.695 | -9.791 | 256 | 259 | 277 | 256 | 1879 | 3489 |  | CORR | AXGR | 05:02 | 05:03 | 05:05 | 461 | 41 | 11 | EXT |  | 0.94 | (c)
38352.123 | 4.088 | 3.77 | -7.582 | -7.9 | 54 | 84 | 92 | 54 | 3770 | 3489 |  | CORR | GENE | 04:30 | 04:34 | 04:36 | 404 | 76 | 11 | EXT |  | 0.93 | (c)
38352.984 | 4.949 | 4.867 | -6.721 | -6.803 | 185 | 223 | 218 | 185 | 4867 | 3489 |  | CORR | GENE | 04:51 | 04:57 | 04:56 | 279 | 66 | 13 | EXT |  | 0.93 | (c)
38353.39 | 5.355 | 5.353 | -6.315 | -6.317 | 157 | 224 | 191 | 157 | 5353 | 3489 |  | CORR | CIGR | 04:46 | 04:57 | 04:52 | 18 | 67 | 13 | EXT |  | 0.89 | (c)
38353.455 | 5.42 | 5.411 | -6.25 | -6.259 | 64 | 159 | 161 | 64 | 5411 | 3489 |  | CORR | GENE | 04:31 | 04:47 | 04:47 | 138 | 193 | 10 | EXT |  | 0.9 | (c)
38353.856 | 5.821 | 5.789 | -5.849 | -5.881 | 117 | 328 | 267 | 117 | 5752 | 3489 |  | CORR | GENE | 04:40 | 05:14 | 05:04 | 129 | 301 | 12 | EXT |  | 0.9 | (c)
38354.138 | 6.103 | 5.939 | -5.567 | -5.731 | 219 | 228 | 243 | 219 | 5486 | 3489 |  | CORR | GENE | 04:56 | 04:58 | 05:00 | 245 | 49 | 11 | EXT |  | 0.91 | (c)
38354.385 | 6.35 | 6.287 | -5.32 | -5.383 | 140 | 276 | 235 | 140 | 4771 | 3489 |  | CORR | GENE | 04:43 | 05:05 | 04:59 | 612 | 190 | 10 | EXT |  | 0.94 | (c)
38355.418 | 7.383 | 7.054 | -4.287 | -4.616 | 42 | 90 | 95 | 42 | 3531 | 3489 |  | CORR | GENE | 04:28 | 04:35 | 04:36 | 1085 | 106 | 10 | EXT |  | 0.96 | (c)
38356.578 | 8.543 | 8.493 | -3.127 | -3.177 | 81 | 95 | 94 | 81 | 2986 | 3489 |  | CORR | AXGR | 04:34 | 04:36 | 04:36 | 191 | 25 | 10 | EXT |  | 0.9 | (c)
38356.956 | 8.921 | 8.831 | -2.749 | -2.839 | 45 | 78 | 85 | 45 | 2649 | 3489 |  | CORR | GENE | 04:28 | 04:33 | 04:34 | 190 | 79 | 10 | EXT |  | 0.9 | (c)
38371.817 | 0.922 | 0.516 | -10.568 | -10.974 | 1216 | 1585 | 1534 | 379 | 516 | 3491 |  | CORR | GENE | 06:14 | 07:14 | 07:06 | 483 | 635 | 15 | EXT | Аномалия находится на упругопластическом изгибе: R=962 D, максимальное растяжение на 5.7 час. | 0.97 | (c)
38372.413 | 1.518 | 1.505 | -9.972 | -9.985 | 1394 | 1467 | 1454 | 717 | 1505 | 3491 |  | CORR | CIGR | 06:43 | 06:55 | 06:53 | 24 | 120 | 10 | EXT | Аномалия находится на упругопластическом изгибе: R=831 D, максимальное растяжение на 5.8 час. | 0.89 | (c)
38373.43 | 2.535 | 2.49 | -8.955 | -9 | 1224 | 1503 | 1530 | 394 | 2490 | 3491 |  | CORR | GENE | 06:16 | 07:01 | 07:05 | 260 | 612 | 10 | EXT | Аномалия находится на упругопластическом изгибе: R=652 D, максимальное растяжение на 5.8 час. | 0.91 | (c)
38374.286 | 3.391 | 3.37 | -8.099 | -8.12 | 1408 | 1509 | 1489 | 661 | 3370 | 3491 |  | GOUG | GENE | 06:45 | 07:02 | 06:58 | 51 | 162 | 9 | EXT | Задир. Аномалия находится на упругопластическом изгибе: R=552 D, максимальное растяжение на 5.9 час. |  | (c)
38374.298 | 3.403 | 3.312 | -8.087 | -8.178 | 1430 | 1530 | 1514 | 633 | 3312 | 3491 |  | DENT | GENE | 06:49 | 07:05 | 07:03 | 142 | 168 | 0.5 | N/A | Глубина вмятины: 7 мм (0,5%). Линейка: 14 см в (331 см; 07:05 ч:мин) Аномалия находится вблизи дефекта потери металла. Аномалия находится на упругопластическом изгибе. |  | (c)
38375.848 | 4.953 | 4.944 | -6.537 | -6.546 | 883 | 912 | 914 | 883 | 4944 | 3491 |  | CORR | CIGR | 05:21 | 05:25 | 05:26 | 20 | 61 | 11 | EXT | Аномалия находится на упругопластическом изгибе: R=470 D, максимальное растяжение на 6 час. | 0.89 | (c)
38375.917 | 5.022 | 5.008 | -6.468 | -6.482 | 798 | 848 | 857 | 798 | 5008 | 3491 |  | CORR | CIGR | 05:07 | 05:15 | 05:16 | 29 | 119 | 10 | EXT | Аномалия находится на упругопластическом изгибе: R=470 D, максимальное растяжение на 6 час. | 0.89 | (c)
38376.674 | 5.779 | 5.574 | -5.711 | -5.916 | 1164 | 1317 | 1304 | 786 | 5574 | 3491 |  | CORR | GENE | 06:06 | 06:31 | 06:29 | 273 | 280 | 13 | EXT | Аномалия находится на упругопластическом изгибе: R=471 D, максимальное растяжение на 6.1 час. | 0.95 | (c)
38379.975 | 9.08 | 9.056 | -2.41 | -2.434 | 669 | 803 | 772 | 669 | 2377 | 3491 |  | CORR | GENE | 04:46 | 05:08 | 05:03 | 57 | 208 | 10 | EXT | Аномалия находится на упругопластическом изгибе: R=593 D, максимальное растяжение на 6.6 час. | 0.89 | (c)
38380.258 | 9.363 | 9.31 | -2.127 | -2.18 | 664 | 733 | 836 | 664 | 2114 | 3491 |  | CORR | GENE | 04:45 | 04:56 | 05:13 | 66 | 344 | 10 | EXT | Аномалия находится на упругопластическом изгибе: R=614 D, максимальное растяжение на 6.6 час. | 0.89 | (c)
38382.347 | 11.452 | 10.608 | -0.038 | -0.882 | 921 | 1336 | 1211 | 730 | 38 | 3491 |  | CORR | GENE | 05:27 | 06:34 | 06:14 | 844 | 579 | 10 | EXT | Аномалия находится на упругопластическом изгибе: R=889 D, максимальное растяжение на 7.1 час. | 0.95 | (c)
38382.385 | 0 | 0 | -11.53 | -11.53 | 1788 | 2109 | 1999 | 21 | 0 | 3492 | Смещение кромок | GWAN |  | 07:21 | 08:13 | 07:55 | 0 | 422 | 20 | EXT | Смещение кромок Вовнутрь Величина смещения - 3.1 мм. Аномалия находится на упругопластическом изгибе: R=889 D, максимальное растяжение на 7.1 час. |  | (c)
38382.385 | 0 | 0 | -11.53 | -11.53 | -1950 | -1699 | -1746 | 281 | 0 | 3492 | Смещение кромок | GWAN |  | 09:18 | 09:58 | 09:51 | 0 | 408 | 15 | EXT | Смещение кромок Наружу Величина смещения - 2.3 мм. Аномалия находится на упругопластическом изгибе: R=889 D, максимальное растяжение на 7.1 час. |  | (c)
38382.867 | 0.482 | 0.468 | -11.048 | -11.062 | 1089 | 1157 | 1143 | 1033 | 468 | 3492 |  | CORR | CIGR | 05:28 | 05:39 | 05:37 | 29 | 108 | 14 | EXT | Аномалия находится на упругопластическом изгибе: R=979 D, максимальное растяжение на 7.3 час. | 0.89 | (c)
38383.064 | 0.679 | 0.67 | -10.851 | -10.86 | 1168 | 1233 | 1224 | 951 | 670 | 3492 |  | CORR | CIGR | 05:41 | 05:51 | 05:50 | 28 | 111 | 11 | EXT |  | 0.89 | (c)
38386.774 | 4.389 | 4.345 | -7.141 | -7.185 | 892 | 1016 | 1005 | 892 | 4345 | 3492 |  | CORR | GENE | 04:56 | 05:16 | 05:15 | 64 | 227 | 11 | EXT |  | 0.89 | (c)
38387.013 | 4.628 | 3.764 | -6.902 | -7.766 | 1505 | 1515 | 1541 | 654 | 3764 | 3492 |  | CORR | GENE | 06:35 | 06:37 | 06:41 | 937 | 71 | 11 | EXT |  | 0.97 | (c)
38387.141 | 4.756 | 4.687 | -6.774 | -6.843 | 960 | 1010 | 1052 | 960 | 4687 | 3492 |  | CORR | GENE | 05:07 | 05:15 | 05:22 | 84 | 184 | 12 | EXT |  | 0.89 | (c)
38387.971 | 5.586 | 5.457 | -5.944 | -6.073 | 1064 | 1136 | 1230 | 834 | 5457 | 3492 |  | CORR | GENE | 05:24 | 05:36 | 05:51 | 143 | 332 | 10 | EXT |  | 0.9 | (c)
38389.371 | 6.986 | 6.97 | -4.544 | -4.56 | 1535 | 1593 | 1591 | 584 | 4531 | 3492 |  | CORR | CIGR | 06:40 | 06:49 | 06:49 | 29 | 112 | 10 | EXT |  | 0.89 | (c)
38389.564 | 7.179 | 7.164 | -4.351 | -4.366 | 1775 | 1850 | 1832 | 341 | 4331 | 3492 |  | CORR | CIGR | 07:19 | 07:31 | 07:28 | 35 | 115 | 10 | EXT |  | 0.89 | (c)
38393.915 | 0 | 0 | -11.43 | -11.43 | -2091 | -1941 | -1726 | 140 | 0 | 3493 | Смещение кромок | GWAN |  | 05:51 | 06:15 | 06:50 | 0 | 729 | 18 | EXT | Смещение кромок Наружу Величина смещения - 2.9 мм. |  | (c)
38399.689 | 5.774 | 5.745 | -5.656 | -5.685 | -1797 | -1687 | -1737 | 434 | 5656 | 3493 |  | CORR | CIGR | 06:39 | 06:56 | 06:48 | 29 | 121 | 10 | EXT |  | 0.89 | (c)
38399.803 | 5.888 | 5.858 | -5.542 | -5.572 | -1978 | -1690 | -1812 | 253 | 5505 | 3493 |  | CORR | GENE | 06:09 | 06:56 | 06:36 | 67 | 333 | 13 | EXT |  | 0.89 | (c)
38400.694 | 6.779 | 6.699 | -4.651 | -4.731 | 1987 | -1828 | -2115 | 0 | 4602 | 3493 |  | CORR | GENE | 04:49 | 06:34 | 05:47 | 129 | 719 | 15 | EXT |  | 0.9 | (c)
38401.006 | 7.091 | 7.091 | -4.339 | -4.339 | 2141 | -2098 | -2190 | 0 | 4297 | 3493 |  | CORR | CIGR | 05:14 | 05:50 | 05:35 | 42 | 261 | 10 | EXT |  | 0.89 | (c)
38401.477 | 7.562 | 7.23 | -3.868 | -4.2 | 2050 | -2105 | -1993 | 0 | 3648 | 3493 |  | CORR | GENE | 04:60 | 05:49 | 06:07 | 552 | 837 | 10 | EXT |  | 0.94 | (c)
38402.195 | 8.28 | 7.98 | -3.15 | -3.45 | -1998 | -1844 | -1903 | 233 | 3147 | 3493 |  | CORR | GENE | 06:06 | 06:31 | 06:22 | 303 | 191 | 14 | EXT |  | 0.93 | (c)
38410.65 | 5.305 | 5.292 | -5.53 | -5.543 | -2167 | -2131 | -2130 | 63 | 5292 | 3494 |  | CORR | CIGR | 07:02 | 07:08 | 07:08 | 29 | 75 | 11 | EXT |  | 0.89 | (c)
38413.208 | 7.863 | 7.823 | -2.972 | -3.012 | -2082 | -2041 | -2053 | 148 | 2851 | 3494 |  | CORR | GENE | 07:16 | 07:23 | 07:21 | 161 | 58 | 15 | EXT |  | 0.91 | (c)
38415.249 | 9.904 | 9.885 | -0.931 | -0.95 | 594 | 746 | 683 | 594 | 922 | 3494 |  | CORR | CIGR | 02:28 | 02:52 | 02:42 | 28 | 179 | 11 | EXT |  | 0.89 | (c)
38417.529 | 1.349 | 1.179 | -9.971 | -10.141 | 2116 | 2142 | 2142 | 63 | 1179 | 3495 |  | CORR | GENE | 06:59 | 07:03 | 07:03 | 542 | 51 | 10 | EXT |  | 0.94 | (c)
38418.12 | 1.94 | 1.652 | -9.38 | -9.668 | -2230 | -2217 | -2194 | 1 | 1652 | 3495 |  | CORR | GENE | 07:17 | 07:19 | 07:23 | 800 | 72 | 14 | EXT |  | 0.98 | (c)
38428.416 | 0.916 | 0.888 | -10.559 | -10.587 | 1612 | 1694 | 1713 | 416 | 888 | 3496 |  | CORR | CIGR | 04:01 | 04:15 | 04:18 | 43 | 203 | 10 | EXT | Аномалия находится на упругопластическом изгибе: R=549 D, максимальное растяжение на 5.9 час. | 0.89 | (c)
38429.595 | 2.095 | 2.076 | -9.38 | -9.399 | 1887 | 2067 | 1986 | 145 | 2076 | 3496 |  | CORR | CIGR | 04:46 | 05:15 | 05:02 | 34 | 198 | 12 | EXT | Аномалия находится на упругопластическом изгибе: R=506 D, максимальное растяжение на 5.9 час. | 0.89 | (c)
38447.252 | 8.277 | 8.239 | -3.008 | -3.046 | 1123 | 1215 | 1184 | 1123 | 3008 | 3497 |  | CORR | CIGR | 04:14 | 04:29 | 04:24 | 38 | 123 | 12 | EXT |  | 0.89 | (c)
38466.004 | 4.389 | 4.221 | -6.371 | -6.539 | -1664 | -1456 | -1449 | 1235 | 4221 | 3499 |  | GOUG | GENE | 00:13 | 00:47 | 00:48 | 222 | 428 | 7 | EXT | Задир. |  | (c)
38483.655 | 0 | -0.018 | -10.79 | -10.808 | -134 | -1544 | 1798 | 0 |  | 3501 | Нарушение формы кольцевого шва | GWAN |  | 02:31 | 10:43 | 07:43 | 0 | 3864 |  | EXT | Нарушение формы кольцевого шва |  | (c)
38488.911 | 5.256 | 5.016 | -5.534 | -5.774 | 39 | 60 | 60 | 39 | 5016 | 3501 |  | CORR | AXGR | 02:59 | 03:02 | 03:02 | 487 | 42 | 10 | EXT | Аномалия находится на упругопластическом изгибе: R=699 D, максимальное растяжение на 4.8 час. | 0.89 | (c)
38494.445 | 0 | 0 | -10.94 | -10.94 | 1129 | 1524 | 1728 | 0 | 0 | 3502 | Смещение кромок | GWAN |  | 02:07 | 03:10 | 03:43 | 0 | 1197 | 16 | EXT | Смещение кромок Толщины: 16,5 / 15,7 мм Наружу Величина смещения - 2.5 мм. Аномалия находится на упругопластическом изгибе: R=402 D, максимальное растяжение на 5.5 час. |  | (c)
38494.445 | 0 | -0.025 | -10.94 | -10.965 | -141 | -57 | 230 | 0 |  | 3502 | Нарушение формы кольцевого шва | GWAN |  | 10:42 | 10:55 | 11:41 | 0 | 742 |  | EXT | Нарушение формы кольцевого шва Аномалия находится на упругопластическом изгибе: R=402 D, максимальное растяжение на 5.5 час. |  | (c)
38508.85 | 3.465 | 2.975 | -7.915 | -8.405 | 2210 | 2222 | 2221 | 0 | 2975 | 3503 |  | CORR | AXGR | 07:36 | 07:38 | 07:37 | 1174 | 21 | 11 | EXT | Аномалия находится на упругопластическом изгибе: R=671 D, максимальное растяжение на 5.2 час. | 0.97 | (c)
38521.793 | 5.028 | 5.006 | -6.187 | -6.209 | 1561 | 1879 | 1796 | 200 | 5006 | 3504 |  | CORR | GENE | 04:20 | 05:11 | 04:58 | 114 | 470 | 11 | EXT | Аномалия находится на отводе. | 0.89 | (c)
38533.619 | 5.639 | 5.37 | -5.631 | -5.9 | 2146 | -2139 | -2112 | 0 | 5370 | 3505 |  | CORR | GENE | 06:29 | 06:57 | 07:02 | 466 | 406 | 11 | EXT |  | 0.94 | (c)
38545.161 | 5.911 | 5.911 | -5.514 | -5.514 | -1576 | -1495 | -1521 | 654 | 5487 | 3506 |  | CORR | CIGR | 07:38 | 07:51 | 07:47 | 27 | 111 | 10 | EXT | Аномалия находится на отводе. | 0.89 | (c)
38552.029 | 1.354 | 1.175 | -9.966 | -10.145 | -2184 | -2020 | -2074 | 47 | 1175 | 3507 |  | CORR | GENE | 06:06 | 06:32 | 06:24 | 204 | 220 | 12 | EXT | Аномалия находится на отводе. | 0.91 | (c)
38575.854 | 2.559 | 2.549 | -8.766 | -8.776 | -2170 | -2136 | -2129 | 61 | 2549 | 3509 |  | CORR | CIGR | 06:03 | 06:08 | 06:09 | 22 | 80 | 11 | EXT | Аномалия находится на отводе. | 0.89 | (c)
38576.266 | 2.971 | 2.891 | -8.354 | -8.434 | 2127 | -2130 | -2008 | 0 | 2891 | 3509 |  | CORR | GENE | 05:37 | 06:09 | 06:29 | 103 | 652 | 10 | EXT | Аномалия находится на отводе. | 0.89 | (c)
38584.75 | 0.13 | 0.082 | -11.235 | -11.283 | -1382 | -1199 | -1256 | 849 | 82 | 3510 |  | CORR | GENE | 05:55 | 06:24 | 06:15 | 91 | 251 | 10 | EXT |  | 0.89 | (c)
38586.641 | 2.021 | 2.004 | -9.344 | -9.361 | -1164 | -1058 | -1071 | 978 | 2004 | 3510 |  | CORR | CIGR | 06:30 | 06:47 | 06:45 | 32 | 186 | 10 | EXT |  | 0.89 | (c)
38586.774 | 2.154 | 2.002 | -9.211 | -9.363 | -264 | -239 | -239 | 215 | 2002 | 3510 |  | CORR | GENE | 08:55 | 08:59 | 08:59 | 239 | 49 | 10 | EXT |  | 0.91 | (c)
38603.843 | 7.858 | 7.729 | -3.617 | -3.746 | -664 | -604 | -600 | 536 | 3017 | 3511 |  | CORR | GENE | 06:60 | 07:09 | 07:10 | 729 | 128 | 10 | EXT |  | 0.95 | (c)
38607.46 | 0 | -0.015 | -11.09 | -11.105 | -1586 | -1341 | -1267 | 947 |  | 3512 | Нарушение формы кольцевого шва | GWAN |  | 01:04 | 01:43 | 01:56 | 0 | 639 |  | EXT | Нарушение формы кольцевого шва |  | (c)
38611.813 | 4.353 | 4.218 | -6.737 | -6.872 | 686 | 711 | 718 | 686 | 4218 | 3512 |  | CORR | GENE | 07:11 | 07:15 | 07:16 | 967 | 64 | 13 | EXT |  | 0.98 | (c)
38612.054 | 4.594 | 4.49 | -6.496 | -6.6 | -82 | -56 | -66 | 49 | 4490 | 3512 |  | CORR | AXGR | 05:07 | 05:11 | 05:09 | 223 | 33 | 11 | EXT |  | 0.91 | (c)
38612.32 | 4.86 | 4.845 | -6.23 | -6.245 | -317 | -195 | -253 | 189 | 4845 | 3512 |  | CORR | CIGR | 04:29 | 04:49 | 04:39 | 27 | 128 | 11 | EXT |  | 0.89 | (c)
38612.889 | 5.429 | 5.229 | -5.661 | -5.861 | 571 | 658 | 705 | 571 | 5229 | 3512 |  | CORR | GENE | 06:52 | 07:06 | 07:14 | 346 | 269 | 14 | EXT |  | 0.94 | (c)
38615.579 | 8.119 | 7.605 | -2.971 | -3.485 | -99 | -73 | -69 | 38 | 2693 | 3512 |  | CORR | GENE | 05:04 | 05:08 | 05:09 | 792 | 61 | 10 | EXT | Аномалия находится на упругопластическом изгибе: R=612 D, максимальное растяжение на 0.6 час. | 0.95 | (c)
38620.189 | 1.639 | 1.474 | -9.706 | -9.871 | -2207 | -2159 | -2175 | 2143 | 1474 | 3513 |  | CORR | GENE | 04:46 | 04:54 | 04:52 | 330 | 64 | 10 | EXT | Аномалия находится на упругопластическом изгибе: R=367 D, максимальное растяжение на 0.3 час. | 0.92 | (c)
38623.91 | 5.36 | 5.336 | -5.985 | -6.009 | -1326 | -1164 | -1245 | 1164 | 5336 | 3513 |  | CORR | CIGR | 07:09 | 07:35 | 07:22 | 32 | 162 | 10 | EXT | Аномалия находится на упругопластическом изгибе: R=322 D, максимальное растяжение на 0.3 час. | 0.89 | (c)
38628.195 | 9.645 | 9.598 | -1.7 | -1.747 | -1263 | -1258 | -1246 | 1230 | 1633 | 3513 |  | CORR | AXGR | 07:19 | 07:20 | 07:22 | 114 | 33 | 10 | EXT | Аномалия находится на упругопластическом изгибе: R=351 D, максимальное растяжение на 0.3 час. | 0.89 | (c)
38628.502 | 9.952 | 9.939 | -1.393 | -1.406 | -1345 | -1280 | -1266 | 1188 | 1377 | 3513 |  | CORR | CIGR | 07:06 | 07:16 | 07:18 | 29 | 157 | 11 | EXT | Аномалия находится на упругопластическом изгибе: R=357 D, максимальное растяжение на 0.3 час. | 0.89 | (c)
38629.067 | 10.517 | 10.308 | -0.828 | -1.037 | 2169 | -2211 | 2211 | 2169 | 715 | 3513 |  | CORR | GENE | 04:33 | 04:46 | 04:40 | 322 | 84 | 13 | EXT | Аномалия находится на упругопластическом изгибе: R=370 D, максимальное растяжение на 0.3 час. | 0.93 | (c)
38629.677 | 11.127 | 10.978 | -0.218 | -0.367 | 2134 | 2149 | 2159 | 2134 | 124 | 3513 |  | CORR | GENE | 04:27 | 04:29 | 04:31 | 243 | 49 | 10 | EXT | Аномалия находится на упругопластическом изгибе: R=393 D, максимальное растяжение на 0.3 час. | 0.91 | (c)
38629.923 | 0.028 | 0.022 | -11.107 | -11.113 | 1596 | 1621 | 1625 | 576 | 22 | 3514 |  | CORR | GENE | 04:41 | 04:45 | 04:46 | 116 | 59 | 15 | EXT | Аномалия находится на упругопластическом изгибе: R=403 D, максимальное растяжение на 0.3 час. | 0.9 | (c)
38630.118 | 0.223 | 0.193 | -10.912 | -10.942 | 1598 | 1618 | 1623 | 582 | 193 | 3514 |  | CORR | GENE | 04:41 | 04:44 | 04:45 | 191 | 51 | 13 | EXT | Аномалия находится на упругопластическом изгибе: R=403 D, максимальное растяжение на 0.3 час. | 0.91 | (c)
38630.188 | 0.293 | 0.281 | -10.842 | -10.854 | -2052 | -1982 | -1986 | 179 | 281 | 3514 |  | CORR | CIGR | 06:52 | 07:03 | 07:03 | 26 | 132 | 14 | EXT | Аномалия находится на упругопластическом изгибе: R=413 D, максимальное растяжение на 0.3 час. | 0.89 | (c)
38630.426 | 0.531 | 0.392 | -10.604 | -10.743 | -1995 | -1961 | -1969 | 235 | 392 | 3514 |  | CORR | GENE | 07:01 | 07:07 | 07:06 | 202 | 53 | 11 | EXT | Аномалия находится на упругопластическом изгибе: R=424 D, максимальное растяжение на 0.3 час. | 0.91 | (c)
38630.697 | 0.802 | 0.68 | -10.333 | -10.455 | -1990 | -1958 | -1951 | 240 | 680 | 3514 |  | CORR | GENE | 07:02 | 07:07 | 07:08 | 346 | 79 | 10 | EXT | Аномалия находится на упругопластическом изгибе: R=437 D, максимальное растяжение на 0.3 час. | 0.92 | (c)
38630.999 | 1.104 | 1.092 | -10.031 | -10.043 | -2011 | -1880 | -1938 | 219 | 1092 | 3514 |  | CORR | CIGR | 06:59 | 07:20 | 07:10 | 35 | 146 | 14 | EXT | Аномалия находится на упругопластическом изгибе: R=451 D, максимальное растяжение на 0.3 час. | 0.89 | (c)
38631.662 | 1.767 | 1.189 | -9.368 | -9.946 | -1886 | -1820 | -1797 | 344 | 1189 | 3514 |  | CORR | GENE | 07:19 | 07:30 | 07:33 | 697 | 179 | 13 | EXT | Аномалия находится на упругопластическом изгибе: R=501 D, максимальное растяжение на 0.3 час. | 0.97 | (c)
38631.979 | 2.084 | 1.911 | -9.051 | -9.224 | -1767 | -1742 | -1735 | 463 | 1911 | 3514 |  | CORR | GENE | 07:38 | 07:42 | 07:43 | 263 | 65 | 11 | EXT | Аномалия находится на упругопластическом изгибе: R=521 D, максимальное растяжение на 0.3 час. | 0.92 | (c)
38632.97 | 3.075 | 2.845 | -8.06 | -8.29 | -2004 | -1920 | -1954 | 226 | 2845 | 3514 |  | CORR | GENE | 06:60 | 07:13 | 07:08 | 361 | 100 | 10 | EXT | Аномалия находится на упругопластическом изгибе: R=617 D, максимальное растяжение на 0.3 час. | 0.93 | (c)
38634.393 | 4.498 | 4.402 | -6.637 | -6.733 | -1934 | -1869 | -1889 | 296 | 4402 | 3514 |  | CORR | GENE | 07:11 | 07:22 | 07:18 | 317 | 90 | 12 | EXT | Аномалия находится на упругопластическом изгибе: R=785 D, максимальное растяжение на 0.3 час. | 0.93 | (c)
38640.75 | 10.855 | 10.842 | -0.28 | -0.293 | 1478 | 1637 | 1575 | 559 | 259 | 3514 |  | CORR | CIGR | 04:22 | 04:47 | 04:37 | 34 | 194 | 10 | EXT |  | 0.89 | (c)
38641.03 | 0 | -0.035 | -11.43 | -11.465 | -1164 | -942 | -958 | 752 |  | 3515 | Нарушение формы кольцевого шва | GWAN |  | 10:58 | 11:34 | 11:32 | 0 | 413 |  | EXT | Нарушение формы кольцевого шва |  | (c)
38641.155 | 0.125 | 0.008 | -11.305 | -11.422 | 1015 | 2196 | 1619 | 7 | 8 | 3515 |  | CORR | GENE | 04:50 | 08:01 | 06:28 | 149 | 1209 | 10 | EXT |  | 0.9 | (c)
38644.684 | 3.654 | 3.575 | -7.776 | -7.855 | 2129 | -2211 | -2130 | 0 | 3575 | 3515 |  | CORR | GENE | 07:50 | 08:09 | 08:22 | 82 | 404 | 10 | EXT |  | 0.89 | (c)
38648.204 | 7.174 | 7.154 | -4.256 | -4.276 | 1384 | 1428 | 1443 | 729 | 4248 | 3515 |  | CORR | CIGR | 05:50 | 05:57 | 05:59 | 28 | 118 | 10 | EXT |  | 0.89 | (c)
38652.46 | 0 | -0.015 | -11.375 | -11.39 | 366 | -1590 | -2212 | 329 |  | 3516 | Нарушение формы кольцевого шва | GWAN |  | 11:00 | 05:45 | 16:04 | 0 | 3766 |  | EXT | Нарушение формы кольцевого шва |  | (c)
38653.383 | 0.923 | 0.851 | -10.452 | -10.524 | -1681 | -1510 | -1436 | 550 | 851 | 3516 |  | CORR | GENE | 05:30 | 05:57 | 06:09 | 109 | 489 | 10 | EXT |  | 0.89 | (c)
38658.982 | 6.522 | 6.497 | -4.853 | -4.878 | -1790 | -1685 | -1662 | 441 | 4832 | 3516 |  | CORR | CIGR | 05:12 | 05:29 | 05:33 | 46 | 255 | 10 | EXT |  | 0.89 | (c)
38661.549 | 9.089 | 9.052 | -2.286 | -2.323 | -1920 | -1625 | -1752 | 311 | 2277 | 3516 |  | CORR | CIGR | 04:51 | 05:39 | 05:18 | 46 | 336 | 11 | EXT |  | 0.89 | (c)
38663.023 | 10.563 | 10.554 | -0.812 | -0.821 | -1646 | -1599 | -1588 | 585 | 794 | 3516 |  | CORR | CIGR | 05:36 | 05:43 | 05:45 | 27 | 117 | 13 | EXT |  | 0.89 | (c)
38664.975 | 1.14 | 1.022 | -8.753 | -8.871 | 1006 | 1036 | 1036 | 1006 | 1022 | 3517а |  | CORR | GENE | 03:47 | 03:52 | 03:52 | 366 | 59 | 10 | EXT |  | 0.93 | (c)
38672.699 | 8.864 | 8.797 | -1.029 | -1.096 | 1148 | 1174 | 1246 | 887 | 351 | 3517а |  | CORR | GENE | 04:10 | 04:14 | 04:25 | 745 | 195 | 10 | EXT | Аномалия находится на упругопластическом изгибе: R=842 D, максимальное растяжение на 7.1 час. | 0.95 | (c)
38673.376 | 9.541 | 9.518 | -0.352 | -0.375 | -1772 | -1630 | -1605 | 458 | 320 | 3517а |  | CORR | GENE | 08:18 | 08:41 | 08:45 | 55 | 335 | 11 | EXT | Аномалия находится на упругопластическом изгибе: R=748 D, максимальное растяжение на 6.9 час. | 0.89 | (c)
38673.443 | 9.608 | 9.532 | -0.285 | -0.361 | 1280 | 1529 | 1627 | 257 | 257 | 3517а |  | CORR | GENE | 04:31 | 05:11 | 05:27 | 104 | 693 | 12 | EXT | Аномалия находится на упругопластическом изгибе: R=748 D, максимальное растяжение на 6.9 час. | 0.89 | (c)
38673.7 | 9.865 | 9.766 | -0.028 | -0.127 | 1397 | 2154 | 1810 | 7 | 28 | 3517а |  | CORR | GENE | 04:50 | 06:52 | 05:57 | 99 | 826 | 14 | EXT | Аномалия находится на упругопластическом изгибе: R=719 D, максимальное растяжение на 6.9 час. | 0.89 | (c)
38676.296 | 2.568 | 2.552 | -0.608 | -0.624 | 334 | 471 | 445 | 334 | 589 | 3517б |  | CORR | CIGR | 00:40 | 01:02 | 00:57 | 35 | 222 | 11 | EXT | Аномалия находится на упругопластическом изгибе: R=474 D, максимальное растяжение на 6.3 час. | 0.89 | (c)
38676.974 | 0.07 | 0.04 | -9.466 | -9.496 | -1145 | -669 | -652 | 160 | 40 | 3518а |  | CORR | GENE | 06:05 | 07:21 | 07:24 | 70 | 985 | 11 | EXT | Аномалия находится на упругопластическом изгибе: R=445 D, максимальное растяжение на 6.2 час. | 0.92 | (c)
38677.288 | 0.384 | 0.245 | -9.152 | -9.291 | -107 | -59 | -82 | 58 | 245 | 3518а |  | CORR | GENE | 08:52 | 08:60 | 08:56 | 423 | 49 | 11 | EXT | Аномалия находится на упругопластическом изгибе: R=420 D, максимальное растяжение на 6.1 час. | 0.94 | (c)
38677.672 | 0.768 | 0.694 | -8.768 | -8.842 | -1873 | -1717 | -1789 | 358 | 694 | 3518а |  | CORR | GENE | 04:07 | 04:32 | 04:21 | 267 | 167 | 14 | EXT | Аномалия находится на упругопластическом изгибе: R=408 D, максимальное растяжение на 6.1 час. | 0.93 | (c)
38677.815 | 0.911 | 0.892 | -8.625 | -8.644 | -530 | -221 | -286 | 43 | 892 | 3518а |  | CORR | GENE | 07:44 | 08:34 | 08:23 | 56 | 487 | 10 | EXT | Аномалия находится на упругопластическом изгибе: R=397 D, максимальное растяжение на 6.1 час. | 0.89 | (c)
38678.2 | 1.296 | 1.204 | -8.24 | -8.332 | -41 | -10 | -23 | 5 | 1204 | 3518а |  | CORR | AXGR | 09:03 | 09:08 | 09:06 | 690 | 36 | 11 | EXT | Аномалия находится на упругопластическом изгибе: R=387 D, максимальное растяжение на 6 час. | 0.96 | (c)
38679.158 | 2.254 | 1.667 | -7.282 | -7.869 | -674 | -575 | -592 | 511 | 1667 | 3518а |  | CORR | GENE | 07:21 | 07:37 | 07:34 | 1824 | 163 | 12 | EXT | Аномалия находится на упругопластическом изгибе: R=353 D, максимальное растяжение на 5.9 час. | 0.99 | (c)
38679.41 | 2.506 | 2.383 | -7.03 | -7.153 | -480 | -297 | -301 | 123 | 2383 | 3518а |  | CORR | GENE | 07:52 | 08:22 | 08:21 | 171 | 357 | 10 | EXT | Аномалия находится на упругопластическом изгибе: R=347 D, максимальное растяжение на 5.9 час. | 0.9 | (c)
38681.451 | 4.547 | 4.534 | -4.989 | -5.002 | -1191 | -1114 | -1120 | 1040 | 4534 | 3518а |  | CORR | CIGR | 05:57 | 06:10 | 06:09 | 23 | 142 | 10 | EXT | Аномалия находится на упругопластическом изгибе: R=330 D, максимальное растяжение на 5.6 час. | 1.03 | (b)
38682.888 | 5.984 | 5.958 | -3.552 | -3.578 | -770 | -565 | -616 | 463 | 3534 | 3518а |  | CORR | CIGR | 07:05 | 07:38 | 07:30 | 44 | 307 | 11 | EXT | Аномалия находится на упругопластическом изгибе: R=334 D, максимальное растяжение на 5.4 час. | 0.89 | (c)
38683.306 | 6.402 | 6.368 | -3.134 | -3.168 | -879 | -778 | -691 | 503 | 3122 | 3518а |  | CORR | CIGR | 06:48 | 07:04 | 07:18 | 46 | 376 | 10 | EXT | Аномалия находится на упругопластическом изгибе: R=336 D, максимальное растяжение на 5.4 час. | 0.89 | (c)
38684.222 | 7.318 | 7.294 | -2.218 | -2.242 | -1033 | -893 | -944 | 856 | 2215 | 3518а |  | CORR | CIGR | 06:23 | 06:45 | 06:37 | 27 | 177 | 10 | EXT | Аномалия находится на упругопластическом изгибе: R=342 D, максимальное растяжение на 5.3 час. | 0.91 | (c)
38685.28 | 8.376 | 8.363 | -1.16 | -1.173 | -1196 | -1104 | -1109 | 1023 | 1143 | 3518а |  | CORR | CIGR | 05:57 | 06:11 | 06:10 | 30 | 173 | 10 | EXT | Аномалия находится на упругопластическом изгибе: R=371 D, максимальное растяжение на 5.2 час. | 0.94 | (c)
38688.526 | 2.086 | 1.996 | -9.169 | -9.259 | -1908 | -1697 | -1676 | 323 | 1996 | 3519 |  | CORR | GENE | 06:19 | 06:53 | 06:57 | 95 | 464 | 12 | EXT | Аномалия находится на упругопластическом изгибе: R=672 D, максимальное растяжение на 4.4 час. | 0.89 | (c)
38689.357 | 2.917 | 2.901 | -8.338 | -8.354 | -1931 | -1740 | -1815 | 300 | 2901 | 3519 |  | CORR | CIGR | 06:16 | 06:47 | 06:34 | 37 | 232 | 10 | EXT | Аномалия находится на упругопластическом изгибе: R=875 D, максимальное растяжение на 3.8 час. | 0.89 | (c)
38693.49 | 7.05 | 7.033 | -4.205 | -4.222 | -1508 | -1421 | -1429 | 723 | 4191 | 3519 |  | CORR | CIGR | 07:24 | 07:38 | 07:37 | 31 | 157 | 10 | EXT |  | 0.89 | (c)
38694.153 | 7.713 | 7.704 | -3.542 | -3.551 | -1635 | -1557 | -1581 | 596 | 3533 | 3519 |  | CORR | CIGR | 07:04 | 07:16 | 07:12 | 18 | 108 | 12 | EXT |  | 0.89 | (c)
38696.671 | 10.231 | 10.101 | -1.024 | -1.154 | -1483 | -1363 | -1391 | 748 | 659 | 3519 |  | CORR | GENE | 07:28 | 07:47 | 07:43 | 495 | 184 | 10 | EXT |  | 0.94 | (c)
38697.022 | 10.582 | 10.401 | -0.673 | -0.854 | 2161 | 2179 | 2182 | 27 | 273 | 3519 |  | CORR | AXGR | 05:16 | 05:19 | 05:20 | 581 | 42 | 11 | EXT |  | 0.95 | (c)
38698.224 | 0.529 | 0.361 | -10.906 | -11.074 | -1562 | -1550 | -1541 | 668 | 361 | 3520 |  | CORR | AXGR | 07:45 | 07:47 | 07:48 | 356 | 41 | 12 | EXT |  | 0.93 | (c)
38698.701 | 1.006 | 0.755 | -10.429 | -10.68 | -1900 | -1808 | -1727 | 331 | 755 | 3520 |  | CORR | GENE | 06:51 | 07:05 | 07:18 | 451 | 345 | 11 | EXT |  | 0.94 | (c)
38699.216 | 1.521 | 1.252 | -9.914 | -10.183 | -1610 | -1594 | -1591 | 620 | 1252 | 3520 |  | CORR | AXGR | 07:37 | 07:40 | 07:40 | 330 | 39 | 10 | EXT |  | 0.92 | (c)
38699.349 | 1.654 | 1.633 | -9.781 | -9.802 | -1848 | -1794 | -1759 | 383 | 1633 | 3520 |  | CORR | CIGR | 06:59 | 07:08 | 07:13 | 27 | 177 | 10 | EXT |  | 0.89 | (c)
38700.164 | 2.469 | 2.445 | -8.966 | -8.99 | -1853 | -1731 | -1725 | 378 | 2445 | 3520 |  | CORR | CIGR | 06:58 | 07:18 | 07:19 | 36 | 255 | 10 | EXT |  | 0.89 | (c)
38700.271 | 2.576 | 2.457 | -8.859 | -8.978 | -1585 | -1567 | -1567 | 646 | 2457 | 3520 |  | CORR | AXGR | 07:41 | 07:44 | 07:44 | 182 | 35 | 10 | EXT |  | 0.9 | (c)
38701.256 | 3.561 | 3.032 | -7.874 | -8.403 | -1625 | -1579 | -1574 | 606 | 3032 | 3520 |  | CORR | GENE | 07:35 | 07:42 | 07:43 | 604 | 101 | 10 | EXT |  | 0.94 | (c)
38701.523 | 3.828 | 3.767 | -7.607 | -7.668 | -1610 | -1532 | -1571 | 621 | 3767 | 3520 |  | CORR | GENE | 07:37 | 07:50 | 07:44 | 197 | 78 | 10 | EXT |  | 0.91 | (c)
38701.967 | 4.272 | 4.04 | -7.163 | -7.395 | -1641 | -1585 | -1591 | 590 | 4040 | 3520 |  | CORR | GENE | 07:32 | 07:41 | 07:40 | 368 | 100 | 10 | EXT |  | 0.93 | (c)
38702.196 | 4.501 | 4.465 | -6.934 | -6.97 | -1782 | -1674 | -1702 | 449 | 4465 | 3520 |  | CORR | CIGR | 07:10 | 07:27 | 07:23 | 46 | 160 | 10 | EXT |  | 0.89 | (c)
38708.358 | 10.663 | 10.649 | -0.772 | -0.786 | 1930 | 1975 | 1994 | 173 | 764 | 3520 |  | CORR | CIGR | 05:09 | 05:16 | 05:19 | 22 | 127 | 10 | EXT |  | 0.89 | (c)
38709.13 | 0 | 0 | -10.785 | -10.785 | 623 | 1112 | 1054 | 623 | 0 | 3521 | Смещение кромок | GWAN |  | 00:14 | 01:33 | 01:23 | 0 | 861 | 16 | EXT | Смещение кромок Вовнутрь Величина смещения - 2.5 мм. |  | (c)
38709.13 | 0 | 0 | -10.785 | -10.785 | 2138 | -1772 | -1829 | 0 | 0 | 3521 | Смещение кромок | GWAN |  | 04:18 | 05:47 | 05:38 | 0 | 987 | 18 | EXT | Смещение кромок Наружу Величина смещения - 2.8 мм. |  | (c)
38709.13 | 0 | -0.025 | -10.785 | -10.81 | -1240 | -1128 | -450 | 0 |  | 3521 | Нарушение формы кольцевого шва | GWAN |  | 07:13 | 07:31 | 09:20 | 0 | 1581 |  | EXT | Нарушение формы кольцевого шва |  | (c)
38711.31 | 2.18 | 2.174 | -8.605 | -8.611 | -1941 | -1872 | -1882 | 289 | 2174 | 3521 |  | CORR | CIGR | 05:20 | 05:31 | 05:29 | 29 | 118 | 10 | EXT |  | 0.89 | (c)
38715.413 | 6.283 | 6.267 | -4.502 | -4.518 | -2112 | -2031 | -1856 | 118 | 4349 | 3521 |  | CORR | GENE | 04:52 | 05:05 | 05:34 | 169 | 513 | 10 | EXT |  | 0.9 | (c)
38716.359 | 7.229 | 7.065 | -3.556 | -3.72 | 2227 | -2178 | -1978 | 0 | 3505 | 3521 |  | CORR | GENE | 04:32 | 04:42 | 05:14 | 215 | 512 | 11 | EXT |  | 0.91 | (c)
38719.247 | 10.117 | 9.986 | -0.668 | -0.799 | -2178 | -2134 | -2146 | 52 | 594 | 3521 |  | CORR | GENE | 04:41 | 04:49 | 04:47 | 205 | 65 | 15 | EXT |  | 0.92 | (c)
38719.915 | 0 | -0.021 | -11.51 | -11.531 | -683 | -394 | 233 | 0 |  | 3522 | Нарушение формы кольцевого шва | GWAN |  | 00:52 | 01:39 | 03:20 | 0 | 1833 |  | EXT | Нарушение формы кольцевого шва |  | (c)
38719.915 | 0 | -0.022 | -11.51 | -11.532 | 1541 | 1880 | 2209 | 0 |  | 3522 | Нарушение формы кольцевого шва | GWAN |  | 06:51 | 07:46 | 08:39 | 0 | 1336 |  | EXT | Нарушение формы кольцевого шва |  | (c)
38720.131 | 0.216 | 0.107 | -11.294 | -11.403 | 303 | 745 | 577 | 303 | 107 | 3522 |  | CORR | GENE | 03:31 | 04:42 | 04:15 | 189 | 548 | 12 | EXT |  | 0.91 | (c)
38720.182 | 0.267 | 0.21 | -11.243 | -11.3 | 1703 | 1746 | 1736 | 462 | 210 | 3522 |  | CORR | GENE | 07:17 | 07:24 | 07:22 | 225 | 65 | 11 | EXT |  | 0.91 | (c)
38720.31 | 0.395 | 0.336 | -11.115 | -11.174 | 1974 | 1978 | 1995 | 215 | 336 | 3522 |  | CORR | AXGR | 08:01 | 08:02 | 08:04 | 324 | 41 | 10 | EXT |  | 0.92 | (c)
38720.631 | 0.716 | 0.665 | -10.794 | -10.845 | 1739 | 1786 | 1773 | 424 | 665 | 3522 |  | CORR | GENE | 07:23 | 07:30 | 07:28 | 287 | 67 | 11 | EXT |  | 0.92 | (c)
38721.18 | 1.265 | 1.185 | -10.245 | -10.325 | 1742 | 1757 | 1757 | 458 | 1185 | 3522 |  | CORR | AXGR | 07:23 | 07:26 | 07:26 | 168 | 31 | 15 | EXT |  | 0.91 | (c)
38721.82 | 1.905 | 1.779 | -9.605 | -9.731 | 268 | 716 | 630 | 268 | 1779 | 3522 |  | CORR | GENE | 03:26 | 04:38 | 04:24 | 194 | 724 | 10 | EXT |  | 0.9 | (c)
38722.275 | 2.36 | 2.349 | -9.15 | -9.161 | 616 | 702 | 659 | 616 | 2349 | 3522 |  | CORR | CIGR | 04:22 | 04:36 | 04:29 | 20 | 86 | 10 | EXT |  | 0.89 | (c)
38722.957 | 3.042 | 2.7 | -8.468 | -8.81 | 747 | 819 | 797 | 747 | 2700 | 3522 |  | CORR | GENE | 04:43 | 04:55 | 04:51 | 388 | 99 | 10 | EXT |  | 0.93 | (c)
38723.853 | 3.938 | 3.814 | -7.572 | -7.696 | 1520 | 1531 | 1548 | 655 | 3814 | 3522 |  | CORR | GENE | 06:48 | 06:49 | 06:52 | 142 | 55 | 10 | EXT |  | 0.9 | (c)
38724.142 | 4.227 | 3.977 | -7.283 | -7.533 | 1606 | 1648 | 1652 | 532 | 3977 | 3522 |  | CORR | GENE | 07:02 | 07:08 | 07:09 | 254 | 92 | 10 | EXT |  | 0.91 | (c)
38724.683 | 4.768 | 4.66 | -6.742 | -6.85 | 1438 | 1673 | 1597 | 475 | 4660 | 3522 |  | CORR | GENE | 06:34 | 07:12 | 07:00 | 122 | 317 | 10 | EXT |  | 0.89 | (c)
38737.325 | 5.9 | 5.887 | -5.4 | -5.413 | 1763 | 1807 | 1810 | 1763 | 5374 | 3523 |  | CORR | CIGR | 05:30 | 05:37 | 05:37 | 39 | 94 | 12 | EXT |  | 0.89 | (c)
38740.055 | 8.63 | 8.49 | -2.67 | -2.81 | -1911 | -1895 | -1895 | 1880 | 2496 | 3523 |  | CORR | AXGR | 07:37 | 07:40 | 07:39 | 314 | 31 | 10 | EXT | Аномалия находится на упругопластическом изгибе: R=648 D, максимальное растяжение на 6.1 час. | 0.92 | (c)
38746.881 | 4.156 | 4.136 | -6.829 | -6.849 | -676 | -596 | -636 | 596 | 4136 | 3524 |  | CORR | CIGR | 06:56 | 07:09 | 07:03 | 24 | 80 | 12 | EXT | Аномалия находится на упругопластическом изгибе: R=319 D, максимальное растяжение на 6.4 час. | 1.03 | (b)
38746.96 | 4.235 | 4.211 | -6.75 | -6.774 | -835 | -801 | -787 | 739 | 4211 | 3524 |  | CORR | CIGR | 06:30 | 06:36 | 06:38 | 32 | 97 | 10 | EXT | Аномалия находится на упругопластическом изгибе: R=317 D, максимальное растяжение на 6.4 час. | 1.07 | (b)
38747.129 | 4.404 | 4.339 | -6.581 | -6.646 | -772 | -595 | -656 | 540 | 4339 | 3524 |  | CORR | GENE | 06:41 | 07:09 | 06:59 | 121 | 232 | 11 | EXT | Аномалия находится на упругопластическом изгибе: R=317 D, максимальное растяжение на 6.4 час. | 1.05 | (b)
38747.342 | 4.617 | 4.607 | -6.368 | -6.378 | -441 | -382 | -385 | 328 | 4607 | 3524 |  | CORR | CIGR | 07:34 | 07:43 | 07:43 | 22 | 113 | 10 | EXT | Аномалия находится на упругопластическом изгибе: R=316 D, максимальное растяжение на 6.4 час. | 0.94 | (c)
38747.791 | 5.066 | 4.965 | -5.919 | -6.02 | -803 | -580 | -634 | 465 | 4965 | 3524 |  | CORR | GENE | 06:36 | 07:12 | 07:03 | 258 | 338 | 13 | EXT | Аномалия находится на упругопластическом изгибе: R=315 D, максимальное растяжение на 6.3 час. | 1.1 | (b)
38767.98 | 3.105 | 2.945 | -8.265 | -8.425 | -1788 | -1769 | -1768 | 442 | 2945 | 3526 |  | CORR | AXGR | 06:54 | 06:57 | 06:57 | 574 | 40 | 10 | EXT |  | 0.94 | (c)
38769.728 | 4.853 | 4.635 | -6.517 | -6.735 | -1741 | -1700 | -1711 | 489 | 4635 | 3526 |  | CORR | GENE | 07:01 | 07:08 | 07:06 | 372 | 60 | 15 | EXT |  | 0.95 | (c)
38774.273 | 9.398 | 9.354 | -1.972 | -2.016 | -1523 | -1373 | -1404 | 707 | 1937 | 3526 |  | CORR | GENE | 07:36 | 08:01 | 07:56 | 79 | 239 | 10 | EXT |  | 0.89 | (c)
38774.908 | 10.033 | 10.013 | -1.337 | -1.357 | 1687 | 1774 | 1779 | 359 | 1322 | 3526 |  | CORR | CIGR | 04:15 | 04:29 | 04:29 | 35 | 185 | 11 | EXT |  | 0.89 | (c)
38775.078 | 10.203 | 10.115 | -1.167 | -1.255 | -1532 | -1320 | -1295 | 698 | 1137 | 3526 |  | CORR | GENE | 07:35 | 08:09 | 08:13 | 118 | 475 | 10 | EXT |  | 0.89 | (c)
38776.245 | 0 | -0.005 | -11.045 | -11.05 | 702 | 1489 | 1178 | 576 |  | 3527 | Нарушение формы кольцевого шва | GWAN |  | 02:48 | 04:55 | 04:05 | 0 | 952 |  | EXT | Нарушение формы кольцевого шва |  | (c)
38776.245 | 0 | -0.014 | -11.045 | -11.059 | -2171 | -1070 | -1152 | 60 |  | 3527 | Нарушение формы кольцевого шва | GWAN |  | 07:04 | 10:02 | 09:49 | 0 | 2038 |  | EXT | Нарушение формы кольцевого шва |  | (c)
38776.295 | 0.05 | 0.05 | -10.995 | -10.995 | 1436 | 1455 | 1467 | 732 | 50 | 3527 |  | CORR | GENE | 04:46 | 04:50 | 04:51 | 301 | 62 | 12 | EXT |  | 0.93 | (c)
38776.372 | 0.127 | 0.054 | -10.918 | -10.991 | -2205 | -1584 | -1848 | 26 | 54 | 3527 |  | CORR | GENE | 06:59 | 08:39 | 07:56 | 96 | 714 | 10 | EXT |  | 0.89 | (c)
38776.481 | 0.236 | 0.236 | -10.809 | -10.809 | -2191 | -2127 | -2129 | 40 | 236 | 3527 |  | CORR | GENE | 07:01 | 07:11 | 07:11 | 1459 | 123 | 11 | EXT |  | 0.98 | (c)
38779.389 | 3.144 | 3.11 | -7.901 | -7.935 | -2218 | -1890 | -1983 | 13 | 3110 | 3527 |  | CORR | GENE | 06:57 | 07:50 | 07:35 | 56 | 469 | 10 | EXT |  | 0.89 | (c)
38785.714 | 9.469 | 9.439 | -1.576 | -1.606 | 1666 | 1970 | 1836 | 224 | 1558 | 3527 |  | CORR | GENE | 05:24 | 06:13 | 05:51 | 48 | 340 | 10 | EXT |  | 0.89 | (c)
38787.29 | 0 | -0.019 | -11.285 | -11.304 | 1616 | 1899 | -1618 | 0 |  | 3528 | Нарушение формы кольцевого шва | GWAN |  | 02:17 | 03:03 | 05:35 | 0 | 2454 |  | EXT | Нарушение формы кольцевого шва |  | (c)
38787.29 | 0 | -0.022 | -11.285 | -11.307 | 366 | 595 | 549 | 366 |  | 3528 | Нарушение формы кольцевого шва | GWAN |  | 10:55 | 11:32 | 11:25 | 0 | 366 |  | EXT | Нарушение формы кольцевого шва |  | (c)
38788.967 | 1.677 | 1.151 | -9.608 | -10.134 | -2228 | -2120 | -2157 | 2 | 1151 | 3528 |  | CORR | GENE | 03:56 | 04:14 | 04:08 | 1336 | 142 | 11 | EXT |  | 0.97 | (c)
38793.972 | 6.682 | 6.667 | -4.603 | -4.618 | -1642 | -1419 | -1527 | 588 | 4575 | 3528 |  | CORR | CIGR | 05:31 | 06:07 | 05:50 | 43 | 230 | 10 | EXT |  | 0.89 | (c)
38798.277 | 10.987 | 10.903 | -0.298 | -0.382 | -2151 | -2119 | -2112 | 79 | 82 | 3528 |  | CORR | GENE | 04:09 | 04:14 | 04:15 | 300 | 79 | 11 | EXT |  | 0.92 | (c)
38798.366 | 11.076 | 10.949 | -0.209 | -0.336 | -1494 | -1489 | -1480 | 736 | 49 | 3528 |  | CORR | AXGR | 05:55 | 05:56 | 05:57 | 287 | 30 | 10 | EXT |  | 0.92 | (c)
38798.384 | 11.094 | 10.734 | -0.191 | -0.551 | -1147 | -1115 | -1080 | 1012 | 77 | 3528 |  | CORR | GENE | 06:51 | 06:56 | 07:02 | 474 | 135 | 13 | EXT |  | 0.95 | (c)
38798.733 | 0.158 | 0.086 | -11.072 | -11.144 | 1428 | 1481 | 1464 | 730 | 86 | 3529 |  | CORR | GENE | 04:57 | 05:06 | 05:03 | 205 | 73 | 11 | EXT |  | 0.91 | (c)
38798.825 | 0.25 | 0.228 | -10.98 | -11.002 | 1700 | 1819 | 1759 | 412 | 228 | 3529 |  | CORR | CIGR | 05:41 | 06:00 | 05:51 | 46 | 119 | 10 | EXT |  | 0.89 | (c)
38798.838 | 0.263 | 0.241 | -10.967 | -10.989 | 2031 | 2156 | 2094 | 73 | 241 | 3529 |  | CORR | CIGR | 06:34 | 06:55 | 06:45 | 34 | 127 | 12 | EXT |  | 0.89 | (c)
38799.085 | 0.51 | 0.407 | -10.72 | -10.823 | 2182 | 2193 | 2191 | 31 | 407 | 3529 |  | CORR | AXGR | 06:59 | 07:01 | 07:00 | 422 | 18 | 14 | EXT |  | 0.95 | (c)
38799.349 | 0.774 | 0.359 | -10.456 | -10.871 | 1529 | 1550 | 1580 | 600 | 359 | 3529 |  | CORR | GENE | 05:13 | 05:17 | 05:22 | 557 | 102 | 12 | EXT |  | 0.95 | (c)
38799.586 | 1.011 | 0.99 | -10.219 | -10.24 | 1280 | 1471 | 1441 | 629 | 990 | 3529 |  | CORR | GENE | 04:33 | 05:04 | 04:59 | 232 | 322 | 10 | EXT |  | 0.91 | (c)
38799.661 | 1.086 | 1.037 | -10.144 | -10.193 | 2136 | 2149 | 2153 | 60 | 1037 | 3529 |  | CORR | AXGR | 06:51 | 06:54 | 06:54 | 172 | 35 | 10 | EXT |  | 0.9 | (c)
38799.822 | 1.247 | 1.221 | -9.983 | -10.009 | 1552 | 1757 | 1655 | 473 | 1221 | 3529 |  | CORR | GENE | 05:17 | 05:50 | 05:34 | 71 | 206 | 13 | EXT |  | 0.89 | (c)
38800.146 | 1.571 | 1.537 | -9.659 | -9.693 | 2186 | 2200 | 2193 | 30 | 1537 | 3529 |  | CORR | AXSL | 06:59 | 07:02 | 07:01 | 96 | 15 | 10 | EXT |  | 0.89 | (c)
38800.305 | 1.73 | 1.703 | -9.5 | -9.527 | 2079 | 2167 | -2177 | 0 | 1703 | 3529 |  | CORR | CIGR | 06:42 | 06:56 | 07:15 | 32 | 411 | 10 | EXT |  | 0.89 | (c)
38800.417 | 1.842 | 1.83 | -9.388 | -9.4 | 2093 | 2153 | 2123 | 77 | 1830 | 3529 |  | CORR | CIGR | 06:44 | 06:54 | 06:49 | 24 | 61 | 11 | EXT |  | 0.89 | (c)
38800.701 | 2.126 | 1.492 | -9.104 | -9.738 | 1312 | 1655 | 1523 | 497 | 1492 | 3529 |  | CORR | GENE | 04:38 | 05:34 | 05:12 | 772 | 422 | 10 | EXT |  | 0.95 | (c)
38800.965 | 2.39 | 2.384 | -8.84 | -8.846 | 1934 | 2127 | 2031 | 103 | 2384 | 3529 |  | CORR | CIGR | 06:19 | 06:50 | 06:34 | 44 | 194 | 10 | EXT |  | 0.89 | (c)
38801.183 | 2.608 | 2.59 | -8.622 | -8.64 | 1980 | 2144 | 2062 | 87 | 2590 | 3529 |  | CORR | CIGR | 06:26 | 06:53 | 06:39 | 46 | 164 | 12 | EXT |  | 0.89 | (c)
38801.217 | 2.642 | 2.607 | -8.588 | -8.623 | 1353 | 1486 | 1475 | 634 | 2607 | 3529 |  | CORR | GENE | 04:45 | 05:07 | 05:05 | 60 | 244 | 10 | EXT |  | 0.89 | (c)
38801.292 | 2.717 | 2.666 | -8.513 | -8.564 | 1998 | 2117 | 2072 | 84 | 2666 | 3529 |  | CORR | GENE | 06:29 | 06:48 | 06:41 | 138 | 149 | 10 | EXT |  | 0.9 | (c)
38801.456 | 2.881 | 2.779 | -8.349 | -8.451 | -2203 | -2152 | -2150 | 27 | 2779 | 3529 |  | CORR | GENE | 07:11 | 07:19 | 07:20 | 306 | 106 | 11 | EXT |  | 0.92 | (c)
38802.656 | 4.081 | 3.911 | -7.149 | -7.319 | 1199 | 1247 | 1245 | 939 | 3911 | 3529 |  | CORR | GENE | 04:20 | 04:28 | 04:28 | 482 | 93 | 11 | EXT |  | 0.94 | (c)
38802.831 | 4.256 | 3.169 | -6.974 | -8.061 | -2173 | -2134 | -2137 | 57 | 3169 | 3529 |  | CORR | GENE | 07:16 | 07:22 | 07:22 | 1253 | 72 | 13 | EXT |  | 0.99 | (c)
38805.905 | 7.33 | 7.296 | -3.9 | -3.934 | 1077 | 1089 | 1090 | 1077 | 3810 | 3529 |  | CORR | AXGR | 04:00 | 04:02 | 04:03 | 124 | 27 | 10 | EXT | Аномалия находится на упругопластическом изгибе: R=685 D, максимальное растяжение на 11.4 час. | 0.9 | (c)
38806.954 | 8.379 | 8.134 | -2.851 | -3.096 | 2192 | 2213 | 2217 | 0 | 2410 | 3529 |  | CORR | GENE | 07:00 | 07:04 | 07:04 | 686 | 50 | 10 | EXT | Аномалия находится на упругопластическом изгибе: R=626 D, максимальное растяжение на 11.5 час. | 0.95 | (c)
38807.585 | 9.01 | 8.902 | -2.22 | -2.328 | 2144 | 2182 | 2189 | 0 | 1997 | 3529 |  | CORR | GENE | 06:53 | 06:59 | 06:60 | 331 | 90 | 15 | EXT | Аномалия находится на упругопластическом изгибе: R=615 D, максимальное растяжение на 11.5 час. | 0.94 | (c)
38808.144 | 9.569 | 9.367 | -1.661 | -1.863 | -2191 | -2127 | -2080 | 39 | 580 | 3529 |  | CORR | GENE | 07:13 | 07:23 | 07:31 | 1283 | 222 | 13 | EXT | Аномалия находится на упругопластическом изгибе: R=611 D, максимальное растяжение на 11.6 час. | 0.99 | (c)
38808.509 | 9.934 | 9.177 | -1.296 | -2.053 | 1235 | 1243 | 1276 | 913 | 1131 | 3529 |  | CORR | GENE | 04:26 | 04:27 | 04:33 | 922 | 83 | 10 | EXT | Аномалия находится на упругопластическом изгибе: R=608 D, максимальное растяжение на 11.6 час. | 0.96 | (c)
38808.817 | 10.242 | 9.969 | -0.988 | -1.261 | 2148 | 2192 | 2185 | 9 | 689 | 3529 |  | CORR | GENE | 06:53 | 07:00 | 06:59 | 572 | 74 | 11 | EXT | Аномалия находится на упругопластическом изгибе: R=607 D, максимальное растяжение на 11.6 час. | 0.95 | (c)
38809.313 | 10.738 | 10.569 | -0.492 | -0.661 | 2170 | 2216 | 2203 | 0 | 198 | 3529 |  | CORR | GENE | 06:57 | 07:04 | 07:02 | 463 | 67 | 15 | EXT | Аномалия находится на упругопластическом изгибе: R=604 D, максимальное растяжение на 11.7 час. | 0.96 | (c)
38811.727 | 1.922 | 1.895 | -8.903 | -8.93 | -903 | -774 | -807 | 711 | 1895 | 3530 |  | CORR | GENE | 07:04 | 07:25 | 07:20 | 59 | 192 | 10 | EXT | Аномалия находится на упругопластическом изгибе: R=581 D, максимальное растяжение на 11.7 час. | 0.89 | (c)
38813.284 | 3.479 | 3.431 | -7.346 | -7.394 | -705 | -697 | -694 | 684 | 3431 | 3530 |  | CORR | AXGR | 07:36 | 07:37 | 07:38 | 136 | 21 | 10 | EXT | Аномалия находится на упругопластическом изгибе: R=571 D, максимальное растяжение на 11.7 час. | 0.9 | (c)
38816.767 | 6.962 | 6.724 | -3.863 | -4.101 | -782 | -749 | -745 | 707 | 3659 | 3530 |  | CORR | GENE | 07:24 | 07:29 | 07:30 | 442 | 75 | 10 | EXT | Аномалия находится на упругопластическом изгибе: R=438 D, максимальное растяжение на 11.5 час. | 0.93 | (c)
38820.615 | 10.81 | 10.711 | -0.015 | -0.114 | -823 | -486 | -147 | 0 | 15 | 3530 |  | CORR | GENE | 07:17 | 08:12 | 09:06 | 99 | 1352 | 10 | EXT | Аномалия находится на упругопластическом изгибе: R=369 D, максимальное растяжение на 11.5 час. | 0.89 | (c)
38832.487 | 0.307 | 0.261 | -10.993 | -11.039 | 966 | 1127 | 1141 | 914 | 261 | 3532 |  | CORR | GENE | 05:35 | 06:01 | 06:03 | 91 | 350 | 11 | EXT | Аномалия находится на отводе. | 0.89 | (c)
38833.465 | 1.285 | 1.274 | -10.015 | -10.026 | 594 | 703 | 695 | 594 | 1274 | 3532 |  | CORR | GENE | 04:35 | 04:52 | 04:51 | 78 | 201 | 10 | EXT | Аномалия находится на отводе. | 0.89 | (c)
38834.147 | 1.967 | 1.958 | -9.333 | -9.342 | 962 | 1137 | 1069 | 962 | 1958 | 3532 |  | CORR | GENE | 05:34 | 06:02 | 05:51 | 117 | 213 | 11 | EXT | Аномалия находится на отводе. | 0.9 | (c)
38835.507 | 3.327 | 3.297 | -7.973 | -8.003 | 1075 | 1188 | 1159 | 987 | 3297 | 3532 |  | CORR | CIGR | 05:52 | 06:11 | 06:06 | 39 | 168 | 10 | EXT | Аномалия находится на отводе. | 0.89 | (c)
38835.867 | 3.687 | 3.672 | -7.613 | -7.628 | 954 | 1067 | 1046 | 954 | 3672 | 3532 |  | CORR | CIGR | 05:33 | 05:51 | 05:48 | 45 | 184 | 11 | EXT | Аномалия находится на отводе. | 0.89 | (c)
38843.616 | 0.136 | 0.051 | -10.264 | -10.349 | -348 | -4 | 340 | 0 | 51 | 3533 |  | CORR | GENE | 10:45 | 11:41 | 12:36 | 85 | 1376 | 10 | EXT |  | 0.89 | (c)
38845.147 | 1.667 | 1.562 | -8.733 | -8.838 | -2173 | -2138 | -2135 | 58 | 1562 | 3533 |  | CORR | GENE | 05:51 | 05:56 | 05:57 | 150 | 75 | 10 | EXT |  | 0.9 | (c)
38846.654 | 3.174 | 2.369 | -7.226 | -8.031 | -2215 | -2166 | -2169 | 16 | 2369 | 3533 |  | CORR | GENE | 05:44 | 05:52 | 05:51 | 916 | 92 | 11 | EXT |  | 0.96 | (c)
38870.974 | 5.749 | 5.738 | -5.696 | -5.707 | -2213 | -2177 | -2170 | 18 | 5679 | 3535 |  | CORR | CIGR | 04:37 | 04:43 | 04:44 | 28 | 84 | 11 | EXT |  | 0.89 | (c)
38872.94 | 7.715 | 7.67 | -3.73 | -3.775 | -1759 | -1638 | -1692 | 472 | 3692 | 3535 |  | CORR | GENE | 05:50 | 06:10 | 06:01 | 83 | 134 | 10 | EXT |  | 0.89 | (c)
38874.692 | 9.467 | 9.445 | -1.978 | -2 | -1824 | -1704 | -1728 | 407 | 1954 | 3535 |  | CORR | CIGR | 05:40 | 05:59 | 05:55 | 46 | 192 | 12 | EXT |  | 0.89 | (c)
38874.749 | 9.524 | 9.512 | -1.921 | -1.933 | -2094 | -1995 | -2044 | 137 | 1917 | 3535 |  | CORR | CIGR | 04:56 | 05:12 | 05:04 | 16 | 99 | 11 | EXT |  | 0.89 | (c)
38878.106 | 1.436 | 1.418 | -9.909 | -9.927 | -2210 | -2117 | -2143 | 21 | 1418 | 3536 |  | CORR | CIGR | 05:55 | 06:10 | 06:05 | 30 | 133 | 10 | EXT |  | 0.89 | (c)
38879.736 | 3.066 | 2.88 | -8.279 | -8.465 | -1849 | -1740 | -1787 | 382 | 2880 | 3536 |  | CORR | GENE | 06:53 | 07:11 | 07:03 | 286 | 123 | 10 | EXT |  | 0.92 | (c)
38880.121 | 3.451 | 3.031 | -7.894 | -8.314 | 793 | 816 | 829 | 793 | 3031 | 3536 |  | CORR | GENE | 01:59 | 02:03 | 02:05 | 504 | 72 | 10 | EXT |  | 0.94 | (c)
38882.867 | 6.197 | 5.372 | -5.148 | -5.973 | 1453 | 1568 | 1519 | 646 | 5025 | 3536 |  | CORR | GENE | 03:46 | 04:05 | 03:57 | 948 | 131 | 11 | EXT | Аномалия находится на упругопластическом изгибе: R=756 D, максимальное растяжение на 6.3 час. | 0.97 | (c)
38885.403 | 8.733 | 8.72 | -2.612 | -2.625 | 1666 | 1726 | 1716 | 465 | 2596 | 3536 |  | CORR | CIGR | 04:20 | 04:30 | 04:28 | 29 | 99 | 10 | EXT | Аномалия находится на упругопластическом изгибе: R=563 D, максимальное растяжение на 6.4 час. | 0.89 | (c)
38886.436 | 9.766 | 9.185 | -1.579 | -2.16 | 975 | 1014 | 1020 | 975 | 1358 | 3536 |  | CORR | GENE | 02:29 | 02:35 | 02:36 | 802 | 90 | 10 | EXT | Аномалия находится на упругопластическом изгибе: R=526 D, максимальное растяжение на 6.3 час. | 0.95 | (c)
38887.557 | 10.887 | 10.683 | -0.458 | -0.662 | 1839 | 2202 | 2187 | 0 | 416 | 3536 |  | CORR | GENE | 04:48 | 05:47 | 05:44 | 246 | 696 | 10 | EXT | Аномалия находится на упругопластическом изгибе: R=504 D, максимальное растяжение на 6.3 час. | 0.93 | (c)
38887.803 | 11.133 | 11.124 | -0.212 | -0.221 | 2023 | -2219 | -2195 | 0 | 126 | 3536 |  | CORR | GENE | 05:18 | 05:53 | 05:57 | 95 | 486 | 11 | EXT | Аномалия находится на упругопластическом изгибе: R=501 D, максимальное растяжение на 6.3 час. | 0.91 | (c)
38891.341 | 3.326 | 3.305 | -8.099 | -8.12 | -1665 | -1562 | -1597 | 565 | 3305 | 3537 |  | CORR | CIGR | 07:01 | 07:18 | 07:12 | 21 | 137 | 10 | EXT | Аномалия находится на упругопластическом изгибе: R=485 D, максимальное растяжение на 6 час. | 0.89 | (c)
38891.882 | 3.867 | 3.817 | -7.558 | -7.608 | -1816 | -1680 | -1624 | 414 | 3817 | 3537 |  | CORR | GENE | 06:37 | 06:59 | 07:08 | 70 | 384 | 11 | EXT | Аномалия находится на упругопластическом изгибе: R=485 D, максимальное растяжение на 5.9 час. | 0.89 | (c)
38893.389 | 5.374 | 5.337 | -6.051 | -6.088 | 1913 | 2063 | 1997 | 149 | 5337 | 3537 |  | CORR | CIGR | 04:39 | 05:03 | 04:53 | 37 | 169 | 11 | EXT | Аномалия находится на упругопластическом изгибе: R=462 D, максимальное растяжение на 5.8 час. | 0.89 | (c)
38897.236 | 9.221 | 9.192 | -2.204 | -2.233 | 1905 | 2025 | 1983 | 170 | 2200 | 3537 |  | CORR | CIGR | 04:38 | 04:57 | 04:50 | 33 | 156 | 10 | EXT | Аномалия находится на упругопластическом изгибе: R=445 D, максимальное растяжение на 5.8 час. | 0.89 | (c)
38899.344 | 11.329 | 11.28 | -0.096 | -0.145 | 1477 | -1518 | -1937 | 0 | 29 | 3537 |  | CORR | GENE | 03:29 | 07:25 | 06:18 | 116 | 2094 | 12 | EXT | Аномалия находится на упругопластическом изгибе: R=427 D, максимальное растяжение на 5.9 час. | 0.99 | (c)
38901.258 | 1.818 | 1.674 | -9.402 | -9.546 | -2156 | -1956 | -2003 | 75 | 1674 | 3538 |  | CORR | GENE | 06:01 | 06:33 | 06:25 | 168 | 306 | 10 | EXT | Аномалия находится на упругопластическом изгибе: R=420 D, максимальное растяжение на 5.9 час. | 0.95 | (c)
38906.232 | 6.792 | 6.762 | -4.428 | -4.458 | 1682 | 1859 | 1825 | 262 | 4424 | 3538 |  | CORR | CIGR | 04:20 | 04:48 | 04:43 | 34 | 286 | 10 | EXT | Аномалия находится на упругопластическом изгибе: R=480 D, максимальное растяжение на 5.9 час. | 0.89 | (c)
38918.352 | 7.692 | 7.461 | -3.678 | -3.909 | 1168 | 1647 | 1461 | 476 | 3634 | 3539 |  | CORR | GENE | 05:57 | 07:14 | 06:44 | 275 | 587 | 10 | EXT | Аномалия находится на упругопластическом изгибе: R=526 D, максимальное растяжение на 5.8 час. | 0.92 | (c)
38918.828 | 8.168 | 8.16 | -3.202 | -3.21 | 1494 | 1645 | 1618 | 489 | 3177 | 3539 |  | CORR | CIGR | 06:49 | 07:14 | 07:09 | 33 | 248 | 10 | EXT | Аномалия находится на упругопластическом изгибе: R=565 D, максимальное растяжение на 5.8 час. | 0.89 | (c)
38919.336 | 8.676 | 8.584 | -2.694 | -2.786 | 619 | 796 | 861 | 619 | 2685 | 3539 |  | CORR | GENE | 04:28 | 04:57 | 05:07 | 101 | 485 | 10 | EXT | Аномалия находится на упругопластическом изгибе: R=614 D, максимальное растяжение на 5.8 час. | 0.89 | (c)
38919.644 | 8.984 | 8.934 | -2.386 | -2.436 | 1583 | 1673 | 1769 | 276 | 2366 | 3539 |  | CORR | GENE | 07:04 | 07:18 | 07:34 | 70 | 372 | 12 | EXT | Аномалия находится на упругопластическом изгибе: R=640 D, максимальное растяжение на 5.8 час. | 0.89 | (c)
38921.257 | 10.597 | 10.562 | -0.773 | -0.808 | 1625 | 2086 | 1882 | 91 | 632 | 3539 |  | CORR | GENE | 07:11 | 08:25 | 07:52 | 176 | 515 | 10 | EXT |  | 0.9 | (c)
38921.993 | 11.333 | 11.261 | -0.037 | -0.109 | 2062 | 2085 | -2151 | 0 | 29 | 3539 |  | CORR | GENE | 08:21 | 08:25 | 09:01 | 80 | 497 | 11 | EXT |  | 0.89 | (c)
38922.942 | 0.912 | 0.863 | -10.238 | -10.287 | -878 | -695 | -728 | 577 | 863 | 3540 |  | CORR | GENE | 06:41 | 07:11 | 07:06 | 74 | 301 | 10 | EXT | Аномалия находится на отводе. | 0.89 | (c)
38923.465 | 1.435 | 0.99 | -9.715 | -10.16 | -603 | -455 | -474 | 345 | 990 | 3540 |  | CORR | GENE | 07:26 | 07:50 | 07:46 | 1308 | 258 | 11 | EXT | Аномалия находится на отводе. | 0.97 | (c)
38925.63 | 3.6 | 3.071 | -7.55 | -8.079 | -531 | -482 | -484 | 436 | 3071 | 3540 |  | CORR | GENE | 07:37 | 07:45 | 07:45 | 649 | 95 | 10 | EXT | Аномалия находится на отводе. | 0.95 | (c)
38926.927 | 4.897 | 4.843 | -6.253 | -6.307 | -590 | 62 | -260 | 0 | 4843 | 3540 |  | CORR | GENE | 07:28 | 09:13 | 08:21 | 113 | 660 | 10 | EXT | Аномалия находится на отводе. | 0.89 | (c)
38927.676 | 5.646 | 5.604 | -5.504 | -5.546 | -2122 | -2000 | -1999 | 109 | 5455 | 3540 |  | CORR | GENE | 03:21 | 03:40 | 03:40 | 91 | 245 | 11 | EXT | Аномалия находится на отводе. | 0.89 | (c)
38927.735 | 5.705 | 5.672 | -5.445 | -5.478 | -524 | 62 | -217 | 0 | 5390 | 3540 |  | CORR | GENE | 07:38 | 09:13 | 08:28 | 88 | 615 | 11 | EXT | Аномалия находится на отводе. | 0.89 | (c)
38928.452 | 6.422 | 6.388 | -4.728 | -4.762 | -441 | -202 | -278 | 115 | 4690 | 3540 |  | CORR | GENE | 07:52 | 08:30 | 08:18 | 72 | 326 | 10 | EXT | Аномалия находится на отводе. | 0.89 | (c)
38928.707 | 6.677 | 6.61 | -4.473 | -4.54 | -85 | 77 | 65 | 0 | 4454 | 3540 |  | CORR | GENE | 08:49 | 09:15 | 09:13 | 86 | 300 | 12 | EXT | Аномалия находится на отводе. | 0.89 | (c)
38929.3 | 7.27 | 7.229 | -3.88 | -3.921 | -2212 | -2152 | -2044 | 19 | 3867 | 3540 |  | CORR | GENE | 03:06 | 03:16 | 03:33 | 54 | 336 | 10 | EXT | Аномалия находится на отводе. | 0.89 | (c)
38929.394 | 7.364 | 7.348 | -3.786 | -3.802 | -183 | -71 | -86 | 0 | 3754 | 3540 |  | CORR | GENE | 08:33 | 08:52 | 08:49 | 48 | 194 | 11 | EXT | Аномалия находится на отводе. | 0.89 | (c)
38929.49 | 7.46 | 6.879 | -3.69 | -4.271 | -1848 | -1830 | -1820 | 382 | 3471 | 3540 |  | CORR | GENE | 04:05 | 04:08 | 04:09 | 800 | 57 | 10 | EXT | Аномалия находится на отводе. | 0.95 | (c)
38929.726 | 7.696 | 7.667 | -3.454 | -3.483 | 2146 | -1899 | -2065 | 0 | 3381 | 3540 |  | CORR | GENE | 02:49 | 03:57 | 03:30 | 102 | 501 | 10 | EXT | Аномалия находится на отводе. | 0.89 | (c)
38930.57 | 8.54 | 8.508 | -2.61 | -2.642 | -431 | -90 | -207 | 0 | 2570 | 3540 |  | CORR | GENE | 07:53 | 08:48 | 08:30 | 72 | 448 | 11 | EXT | Аномалия находится на отводе. | 0.89 | (c)
38930.572 | 8.542 | 8.132 | -2.608 | -3.018 | 172 | 182 | 207 | 172 | 2512 | 3540 |  | CORR | GENE | 09:31 | 09:32 | 09:36 | 506 | 70 | 14 | EXT | Аномалия находится на отводе. | 0.96 | (c)
38931.625 | 9.595 | 9.517 | -1.555 | -1.633 | 42 | 89 | 88 | 42 | 1429 | 3540 |  | CORR | GENE | 09:10 | 09:17 | 09:17 | 204 | 92 | 12 | EXT | Аномалия находится на отводе. | 0.91 | (c)
38932.305 | 10.275 | 10.207 | -0.875 | -0.943 | -41 | -41 | -31 | 20 | 483 | 3540 |  | CORR | AXGR | 08:56 | 08:56 | 08:58 | 460 | 21 | 11 | EXT | Аномалия находится на отводе. | 0.94 | (c)
38932.708 | 10.678 | 10.279 | -0.472 | -0.871 | -673 | -599 | -627 | 580 | 186 | 3540 |  | CORR | GENE | 07:14 | 07:26 | 07:22 | 685 | 93 | 12 | EXT | Аномалия находится на отводе. | 0.96 | (c)
38933.18 | 0 | 0 | -11.23 | -11.23 | 2089 | -1994 | -1945 | 0 | 0 | 3541 | Смещение кромок | GWAN |  | 04:28 | 05:29 | 05:36 | 0 | 853 | 16 | EXT | Смещение кромок Вовнутрь Аномалия находится на отводе. Величина смещения - 2.4 мм. |  | (c)
38933.18 | 0 | -0.025 | -11.23 | -11.255 | -1041 | -651 | -784 | 527 |  | 3541 | Нарушение формы кольцевого шва | GWAN |  | 08:02 | 09:05 | 08:44 | 0 | 514 |  | EXT | Нарушение формы кольцевого шва Аномалия находится на отводе. |  | (c)
38933.229 | 0.049 | 0.022 | -11.181 | -11.208 | 1921 | -2162 | -2220 | 0 | 22 | 3541 |  | CORR | GENE | 04:00 | 05:02 | 04:52 | 120 | 640 | 11 | EXT |  | 0.9 | (c)
38933.646 | 0.466 | 0.405 | -10.764 | -10.825 | -1496 | -988 | -1113 | 731 | 405 | 3541 |  | CORR | GENE | 06:49 | 08:11 | 07:51 | 128 | 765 | 11 | EXT |  | 0.9 | (c)
38933.753 | 0.573 | 0.502 | -10.657 | -10.728 | -1491 | -1417 | -1446 | 740 | 502 | 3541 |  | CORR | GENE | 06:50 | 07:02 | 06:57 | 327 | 89 | 11 | EXT |  | 0.93 | (c)
38933.892 | 0.712 | 0.693 | -10.518 | -10.537 | -1026 | -989 | -720 | 415 | 693 | 3541 |  | CORR | GENE | 08:05 | 08:11 | 08:54 | 124 | 611 | 10 | EXT |  | 0.9 | (c)
38934.242 | 1.062 | 0.989 | -10.168 | -10.241 | -2125 | -1815 | -1822 | 106 | 989 | 3541 |  | CORR | GENE | 05:07 | 05:57 | 05:56 | 86 | 606 | 10 | EXT |  | 0.89 | (c)
38934.489 | 1.309 | 1.092 | -9.921 | -10.138 | 2226 | -2182 | -2174 | 0 | 1092 | 3541 |  | CORR | GENE | 04:50 | 04:58 | 04:59 | 420 | 121 | 11 | EXT |  | 0.94 | (c)
38935.308 | 2.128 | 2.014 | -9.102 | -9.216 | -2211 | -996 | -1347 | 20 | 2014 | 3541 |  | CORR | GENE | 04:54 | 08:10 | 07:13 | 356 | 1728 | 10 | EXT |  | 0.93 | (c)
38935.664 | 2.484 | 2.383 | -8.746 | -8.847 | -1516 | -1486 | -1484 | 715 | 2383 | 3541 |  | CORR | GENE | 06:46 | 06:51 | 06:51 | 184 | 64 | 10 | EXT |  | 0.9 | (c)
38936.729 | 3.549 | 3.198 | -7.681 | -8.032 | -1416 | -1372 | -1370 | 815 | 3198 | 3541 |  | CORR | GENE | 07:02 | 07:09 | 07:09 | 566 | 91 | 13 | EXT |  | 0.96 | (c)
38937.767 | 4.587 | 4.534 | -6.643 | -6.696 | -813 | -628 | -636 | 460 | 4534 | 3541 |  | CORR | GENE | 08:39 | 09:09 | 09:08 | 85 | 353 | 10 | EXT |  | 0.89 | (c)
38937.944 | 4.764 | 4.709 | -6.466 | -6.521 | -2031 | -1592 | -1659 | 200 | 4709 | 3541 |  | CORR | GENE | 05:23 | 06:34 | 06:23 | 105 | 743 | 12 | EXT |  | 0.89 | (c)
38939.43 | 6.25 | 6.235 | -4.98 | -4.995 | -908 | -641 | -730 | 552 | 4925 | 3541 |  | CORR | GENE | 08:24 | 09:07 | 08:53 | 70 | 356 | 11 | EXT |  | 0.89 | (c)
38939.548 | 6.368 | 6.352 | -4.862 | -4.878 | -1387 | -1236 | -1293 | 844 | 4834 | 3541 |  | CORR | CIGR | 07:07 | 07:31 | 07:22 | 44 | 188 | 10 | EXT |  | 0.89 | (c)
38944.516 | 0.106 | 0.033 | -11.269 | -11.342 | -900 | -899 | -428 | 0 | 33 | 3542 |  | CORR | GENE | 07:00 | 07:00 | 08:16 | 129 | 944 | 10 | EXT |  | 0.9 | (c)
38946.223 | 1.813 | 1.732 | -9.562 | -9.643 | -647 | -524 | -465 | 283 | 1732 | 3542 |  | CORR | GENE | 07:41 | 08:01 | 08:10 | 89 | 364 | 10 | EXT |  | 0.89 | (c)
38946.438 | 2.028 | 1.169 | -9.347 | -10.206 | -32 | -19 | -24 | 16 | 1169 | 3542 |  | CORR | AXGR | 09:20 | 09:22 | 09:22 | 1031 | 16 | 10 | EXT |  | 0.96 | (c)
38950.407 | 5.997 | 5.926 | -5.378 | -5.449 | -764 | -401 | -458 | 152 | 5314 | 3542 |  | CORR | GENE | 07:22 | 08:21 | 08:12 | 135 | 612 | 11 | EXT | Аномалия находится на упругопластическом изгибе: R=866 D, максимальное растяжение на 5.2 час. | 0.9 | (c)
38950.973 | 6.563 | 6.317 | -4.812 | -5.058 | -668 | -487 | -555 | 442 | 4416 | 3542 |  | CORR | GENE | 07:38 | 08:07 | 07:56 | 642 | 226 | 10 | EXT | Аномалия находится на упругопластическом изгибе: R=860 D, максимальное растяжение на 5.5 час. | 0.95 | (c)
38956.303 | 0.518 | 0.492 | -10.682 | -10.708 | -1414 | -1178 | -1273 | 817 | 492 | 3543 |  | CORR | GENE | 07:14 | 07:52 | 07:37 | 68 | 282 | 10 | EXT | Аномалия находится на упругопластическом изгибе: R=812 D, максимальное растяжение на 5.7 час. | 0.89 | (c)
38957.924 | 2.139 | 1.95 | -9.061 | -9.25 | -1371 | -1356 | -1358 | 860 | 1950 | 3543 |  | CORR | AXGR | 07:21 | 07:24 | 07:23 | 207 | 26 | 10 | EXT | Аномалия находится на упругопластическом изгибе: R=776 D, максимальное растяжение на 5.6 час. | 0.91 | (c)
38961.341 | 5.556 | 5.528 | -5.644 | -5.672 | -1193 | -837 | -1015 | 837 | 5528 | 3543 |  | CORR | CIGR | 07:50 | 08:47 | 08:19 | 37 | 356 | 10 | EXT | Аномалия находится на упругопластическом изгибе: R=615 D, максимальное растяжение на 5.2 час. | 0.89 | (c)
38966.985 | 0 | -0.015 | -11.43 | -11.445 | -1664 | -494 | -532 | 0 |  | 3544 | Нарушение формы кольцевого шва | GWAN |  | 06:18 | 09:27 | 09:21 | 0 | 2265 |  | EXT | Нарушение формы кольцевого шва Аномалия находится на упругопластическом изгибе: R=389 D, максимальное растяжение на 5.3 час. |  | (c)
38978.566 | 0.151 | 0.118 | -11.264 | -11.297 | -1569 | -1231 | -1399 | 661 | 118 | 3545 |  | CORR | GENE | 06:18 | 07:13 | 06:46 | 89 | 340 | 12 | EXT | Аномалия находится на упругопластическом изгибе: R=478 D, максимальное растяжение на 5.3 час. | 0.89 | (c)
38980.922 | 2.507 | 2.486 | -8.908 | -8.929 | -1280 | -1120 | -1196 | 950 | 2486 | 3545 |  | CORR | CIGR | 07:05 | 07:31 | 07:19 | 36 | 168 | 11 | EXT | Аномалия находится на упругопластическом изгибе: R=571 D, максимальное растяжение на 5.1 час. | 0.89 | (c)
38983.56 | 5.145 | 5.143 | -6.27 | -6.272 | -1413 | -1294 | -1345 | 817 | 5143 | 3545 |  | CORR | CIGR | 06:44 | 07:03 | 06:55 | 31 | 137 | 10 | EXT | Аномалия находится на упругопластическом изгибе: R=737 D, максимальное растяжение на 5 час. | 0.89 | (c)
38988.511 | 10.096 | 10.018 | -1.319 | -1.397 | -1710 | -1660 | -1484 | 520 | 1313 | 3545 |  | CORR | GENE | 05:56 | 06:04 | 06:32 | 84 | 453 | 10 | EXT | Аномалия находится на упругопластическом изгибе: R=915 D, максимальное растяжение на 5.1 час. | 0.89 | (c)
39003.693 | 2.463 | 2.338 | -9.037 | -9.162 | 1778 | 2196 | -2084 | 0 | 2338 | 3547 |  | CORR | GENE | 04:39 | 05:46 | 06:16 | 229 | 1199 | 11 | EXT |  | 0.91 | (c)
39004.343 | 3.113 | 3.102 | -8.387 | -8.398 | 2212 | -2145 | -2197 | 0 | 3102 | 3547 |  | CORR | CIGR | 05:49 | 06:06 | 05:57 | 36 | 105 | 10 | EXT |  | 0.89 | (c)
39007.179 | 5.949 | 5.679 | -5.551 | -5.821 | -1691 | -1657 | -1659 | 540 | 5504 | 3547 |  | CORR | GENE | 07:19 | 07:25 | 07:24 | 317 | 63 | 12 | EXT |  | 0.93 | (c)
39008.186 | 6.956 | 6.924 | -4.544 | -4.576 | 1221 | 1386 | 1421 | 610 | 4510 | 3547 |  | CORR | GENE | 03:09 | 03:36 | 03:41 | 66 | 400 | 10 | EXT |  | 0.89 | (c)
39009.229 | 7.999 | 7.852 | -3.501 | -3.648 | -1634 | -1622 | -1606 | 597 | 3286 | 3547 |  | CORR | GENE | 07:28 | 07:30 | 07:33 | 362 | 55 | 10 | EXT |  | 0.93 | (c)
39009.811 | 8.581 | 8.562 | -2.919 | -2.938 | 1596 | 1732 | 1731 | 364 | 2885 | 3547 |  | CORR | GENE | 04:10 | 04:32 | 04:31 | 53 | 271 | 10 | EXT |  | 0.89 | (c)
39012.746 | 0.016 | 0.005 | -11.684 | -11.695 | 1830 | 2090 | 2203 | 1830 | 5 | 3548 |  | CORR | GENE | 07:52 | 08:34 | 08:52 | 62 | 745 | 15 | EXT | Аномалия находится на отводе. | 0.89 | (c)
39012.775 | 0.045 | 0.031 | -11.655 | -11.669 | 689 | 820 | 785 | 689 | 31 | 3548 |  | CORR | CIGR | 04:48 | 05:09 | 05:03 | 27 | 190 | 11 | EXT | Аномалия находится на отводе. | 0.89 | (c)
39013.254 | 0.524 | 0.505 | -11.176 | -11.195 | 447 | 781 | 616 | 447 | 505 | 3548 |  | CORR | GENE | 04:09 | 05:03 | 04:36 | 49 | 337 | 10 | EXT | Аномалия находится на отводе. | 0.89 | (c)
39013.385 | 0.655 | 0.369 | -11.045 | -11.331 | 1629 | 1663 | 1673 | 1629 | 369 | 3548 |  | CORR | GENE | 07:19 | 07:25 | 07:27 | 437 | 88 | 11 | EXT | Аномалия находится на отводе. | 0.94 | (c)
39019.085 | 6.355 | 6.098 | -5.345 | -5.602 | 715 | 1304 | 1191 | 715 | 5078 | 3548 |  | WRIN | GENE | 04:52 | 06:27 | 06:09 | 524 | 952 | 1.1 | N/A | Высота гофр: 16 мм (1,1%). Длина волны: 211 мм Аномалия находится на отводе. |  | (c)
39021.435 | 8.705 | 8.623 | -2.995 | -3.077 | 818 | 911 | 1116 | 818 | 2941 | 3548 |  | CORR | GENE | 05:09 | 05:23 | 05:57 | 136 | 595 | 10 | EXT | Аномалия находится на отводе. | 0.9 | (c)
39034.155 | 9.725 | 9.703 | -1.55 | -1.572 | -1827 | -1744 | -1757 | 403 | 1546 | 3549 |  | CORR | CIGR | 07:08 | 07:22 | 07:20 | 26 | 140 | 11 | EXT |  | 0.89 | (c)
39035.705 | 0 | -0.022 | -10.62 | -10.642 | -949 | 755 | 175 | 0 |  | 3550 | Нарушение формы кольцевого шва | GWAN |  | 02:11 | 06:46 | 05:12 | 0 | 2248 |  | EXT | Нарушение формы кольцевого шва |  | (c)
39038.277 | 2.572 | 1.794 | -8.048 | -8.826 | 946 | 958 | 976 | 946 | 1794 | 3550 |  | CORR | GENE | 07:17 | 07:19 | 07:22 | 913 | 59 | 10 | EXT |  | 0.8 | (c)
39057.53 | 0 | -0.022 | -11.255 | -11.277 | 494 | 1208 | 1528 | 0 |  | 3552 | Нарушение формы кольцевого шва | GWAN |  | 04:05 | 06:00 | 06:52 | 0 | 2068 |  | EXT | Нарушение формы кольцевого шва Аномалия находится на отводе. |  | (c)
39057.901 | 0.371 | 0.283 | -10.884 | -10.972 | 592 | 636 | 620 | 592 | 283 | 3552 |  | CORR | GENE | 04:21 | 04:28 | 04:25 | 459 | 56 | 12 | EXT |  | 0.95 | (c)
39067.779 | 10.249 | 8.388 | -1.006 | -2.867 | 704 | 741 | 792 | 704 | 633 | 3552 |  | CORR | GENE | 04:39 | 04:45 | 04:53 | 2234 | 176 | 10 | EXT |  | 0.97 | (c)
39070.24 | 1.455 | 1.455 | -9.975 | -9.975 | -1661 | -1587 | -1624 | 569 | 1455 | 3553 |  | CORR | CIGR | 04:37 | 04:49 | 04:43 | 24 | 74 | 11 | EXT |  | 0.89 | (c)
39072.194 | 3.409 | 3.399 | -8.021 | -8.031 | -1672 | -1610 | -1637 | 558 | 3399 | 3553 |  | CORR | CIGR | 04:35 | 04:45 | 04:41 | 16 | 71 | 12 | EXT |  | 0.89 | (c)
39076.822 | 8.037 | 7.91 | -3.393 | -3.52 | -1248 | -979 | -941 | 634 | 3294 | 3553 |  | DENT | GENE | 05:44 | 06:27 | 06:33 | 226 | 614 | 0.8 | N/A | Глубина вмятины: 11 мм (0,8%). Линейка: 23 см в (791 см; 06:27 ч:мин) |  | (c)
39079.644 | 10.859 | 10.857 | -0.571 | -0.573 | -1154 | -1101 | -1099 | 1043 | 548 | 3553 |  | CORR | CIGR | 05:59 | 06:07 | 06:08 | 25 | 111 | 15 | EXT |  | 0.89 | (c)
39093.982 | 2.642 | 2.62 | -8.658 | -8.68 | 1517 | 1612 | 1618 | 512 | 2620 | 3555 |  | CORR | GENE | 06:56 | 07:12 | 07:13 | 57 | 202 | 10 | EXT |  | 0.89 | (c)
39095.224 | 3.884 | 3.832 | -7.416 | -7.468 | 1677 | 1690 | 1689 | 529 | 3832 | 3555 |  | CORR | AXGR | 07:22 | 07:24 | 07:24 | 84 | 25 | 9 | EXT |  | 0.89 | (c)
39096.766 | 5.426 | 5.406 | -5.874 | -5.894 | 683 | 893 | 807 | 683 | 5406 | 3555 |  | CORR | GENE | 04:42 | 05:16 | 05:02 | 60 | 247 | 11 | EXT |  | 0.89 | (c)
39097.154 | 5.814 | 5.504 | -5.486 | -5.796 | 777 | 790 | 812 | 777 | 5246 | 3555 |  | CORR | GENE | 04:57 | 04:59 | 05:02 | 550 | 70 | 11 | EXT |  | 0.95 | (c)
39101.266 | 9.926 | 9.902 | -1.374 | -1.398 | 1745 | 1882 | 1903 | 170 | 1352 | 3555 |  | CORR | CIGR | 07:33 | 07:55 | 07:59 | 46 | 316 | 11 | EXT |  | 0.89 | (c)
39102.729 | 0.089 | 0.052 | -11.106 | -11.143 | -304 | -269 | -34 | 0 | 52 | 3556 |  | CORR | GENE | 00:32 | 00:38 | 01:16 | 79 | 540 | 12 | EXT |  | 0.89 | (c)
39104.319 | 1.679 | 1.235 | -9.516 | -9.96 | 1112 | 1172 | 1170 | 1004 | 1235 | 3556 |  | CORR | GENE | 04:21 | 04:30 | 04:30 | 1226 | 114 | 10 | EXT |  | 0.96 | (c)
39107.199 | 4.559 | 4.535 | -6.636 | -6.66 | 1104 | 1263 | 1231 | 873 | 4535 | 3556 |  | CORR | CIGR | 04:20 | 04:45 | 04:40 | 43 | 253 | 11 | EXT |  | 0.89 | (c)
39112.442 | 9.802 | 9.118 | -1.393 | -2.077 | 1140 | 1210 | 1181 | 1009 | 969 | 3556 |  | CORR | GENE | 04:25 | 04:37 | 04:32 | 1108 | 82 | 10 | EXT |  | 0.96 | (c)
39115.31 | 1.475 | 1.446 | -9.98 | -10.009 | 832 | 1011 | 961 | 832 | 1446 | 3557 |  | CORR | GENE | 05:05 | 05:34 | 05:26 | 54 | 258 | 10 | EXT |  | 0.89 | (c)
39116.374 | 2.539 | 2.497 | -8.916 | -8.958 | 584 | 742 | 701 | 584 | 2497 | 3557 |  | CORR | GENE | 04:25 | 04:50 | 04:44 | 50 | 234 | 11 | EXT |  | 0.89 | (c)
39117.136 | 3.301 | 3.142 | -8.154 | -8.313 | 379 | 397 | 403 | 379 | 3142 | 3557 |  | CORR | GENE | 03:52 | 03:55 | 03:56 | 211 | 48 | 14 | EXT |  | 0.92 | (c)
39119.01 | 5.175 | 5.005 | -6.28 | -6.45 | 638 | 839 | 1075 | 638 | 5005 | 3557 |  | CORR | GENE | 04:34 | 05:06 | 05:44 | 182 | 873 | 10 | EXT |  | 0.9 | (c)
39123.338 | 9.503 | 8.69 | -1.952 | -2.765 | 2028 | 2052 | 2095 | 69 | 1866 | 3557 |  | CORR | GENE | 08:18 | 08:22 | 08:29 | 899 | 133 | 11 | EXT |  | 0.96 | (c)
39123.968 | 10.133 | 10.087 | -1.322 | -1.368 | 1945 | 2101 | 2076 | 24 | 1285 | 3557 |  | CORR | GENE | 08:05 | 08:30 | 08:26 | 83 | 261 | 10 | EXT |  | 0.89 | (c)
39124.332 | 10.497 | 10.245 | -0.958 | -1.21 | -2184 | -2113 | -2133 | 47 | 577 | 3557 |  | CORR | GENE | 08:58 | 09:10 | 09:06 | 633 | 101 | 12 | EXT |  | 0.96 | (c)
39125.27 | 11.435 | 11.357 | -0.02 | -0.098 | -697 | 1139 | 442 | 0 | 16 | 3557 |  | CORR | GENE | 00:58 | 05:54 | 04:02 | 82 | 2277 | 14 | EXT |  | 0.89 | (c)
39133.086 | 7.796 | 7.699 | -3.689 | -3.786 | -1651 | -1624 | -1632 | 1612 | 3502 | 3558 |  | CORR | AXGR | 07:51 | 07:56 | 07:55 | 284 | 39 | 9 | EXT |  | 0.91 | (c)
39133.109 | 7.819 | 7.405 | -3.666 | -4.08 | -1837 | -1798 | -1794 | 1751 | 3385 | 3558 |  | CORR | GENE | 07:21 | 07:28 | 07:28 | 695 | 86 | 11 | EXT |  | 0.96 | (c)
39136.517 | 11.227 | 10.991 | -0.258 | -0.494 | -1791 | -1724 | -1735 | 1679 | 62 | 3558 |  | CORR | GENE | 07:29 | 07:40 | 07:38 | 432 | 112 | 10 | EXT |  | 0.93 | (c)
39137.407 | 0.632 | 0.589 | -9.924 | -9.967 | -1192 | -973 | -1042 | 892 | 589 | 3559а |  | CORR | CIGR | 03:15 | 03:50 | 03:39 | 46 | 300 | 10 | EXT |  | 0.89 | (c)
39138.785 | 2.01 | 1.892 | -8.546 | -8.664 | 267 | 420 | 383 | 267 | 1892 | 3559а |  | CORR | GENE | 07:10 | 07:35 | 07:29 | 1123 | 231 | 11 | EXT |  | 0.97 | (c)
39207.116 | 0.264 | 0.133 | -9.285 | -9.416 | -1868 | -1803 | -1830 | 363 | 133 | 3565а |  | CORR | GENE | 04:34 | 04:44 | 04:40 | 439 | 75 | 13 | EXT | Аномалия находится на упругопластическом изгибе: R=745 D, максимальное растяжение на 5.8 час. | 0.95 | (c)
39207.661 | 0.809 | 0.797 | -8.74 | -8.752 | -1861 | -1719 | -1748 | 370 | 797 | 3565а |  | CORR | CIGR | 04:35 | 04:58 | 04:53 | 45 | 225 | 10 | EXT | Аномалия находится на упругопластическом изгибе: R=751 D, максимальное растяжение на 5.7 час. | 0.89 | (c)
39208.28 | 1.428 | 1.367 | -8.121 | -8.182 | -1871 | -1721 | -1748 | 360 | 1367 | 3565а |  | CORR | GENE | 04:33 | 04:58 | 04:53 | 337 | 245 | 12 | EXT | Аномалия находится на упругопластическом изгибе: R=760 D, максимальное растяжение на 5.7 час. | 0.93 | (c)
39208.916 | 2.064 | 2.043 | -7.485 | -7.506 | -2057 | -1879 | -1938 | 174 | 2043 | 3565а |  | CORR | CIGR | 04:03 | 04:32 | 04:23 | 32 | 237 | 10 | EXT | Аномалия находится на упругопластическом изгибе: R=766 D, максимальное растяжение на 5.7 час. | 0.89 | (c)
39209.836 | 2.984 | 2.956 | -6.565 | -6.593 | -2000 | -1839 | -1906 | 231 | 2956 | 3565а |  | CORR | CIGR | 04:13 | 04:39 | 04:28 | 34 | 188 | 13 | EXT | Аномалия находится на упругопластическом изгибе: R=772 D, максимальное растяжение на 5.8 час. | 0.89 | (c)
39210.076 | 3.224 | 3.168 | -6.325 | -6.381 | -1868 | -1650 | -1585 | 363 | 3168 | 3565а |  | CORR | GENE | 04:34 | 05:09 | 05:20 | 96 | 566 | 11 | EXT | Аномалия находится на упругопластическом изгибе: R=773 D, максимальное растяжение на 5.8 час. | 0.89 | (c)
39210.504 | 3.652 | 3.602 | -5.897 | -5.947 | -2079 | -1787 | -1813 | 152 | 3602 | 3565а |  | CORR | GENE | 03:60 | 04:47 | 04:43 | 109 | 531 | 10 | EXT | Аномалия находится на упругопластическом изгибе: R=774 D, максимальное растяжение на 5.9 час. | 0.89 | (c)
39211.097 | 4.245 | 4.021 | -5.304 | -5.528 | -1737 | -1684 | -1630 | 494 | 4021 | 3565а |  | CORR | GENE | 04:55 | 05:04 | 05:12 | 367 | 214 | 13 | EXT | Аномалия находится на упругопластическом изгибе: R=774 D, максимальное растяжение на 5.9 час. | 0.94 | (c)
39212.07 | 5.218 | 5.17 | -4.331 | -4.379 | -1921 | -1604 | -1651 | 310 | 4258 | 3565а |  | CORR | GENE | 04:25 | 05:16 | 05:09 | 121 | 540 | 15 | EXT | Аномалия находится на упругопластическом изгибе: R=773 D, максимальное растяжение на 6 час. | 0.9 | (c)
39213.596 | 6.744 | 6.25 | -2.805 | -3.299 | -570 | -495 | -519 | 469 | 2676 | 3565а |  | CORR | GENE | 08:03 | 08:15 | 08:12 | 623 | 101 | 10 | EXT | Аномалия находится на упругопластическом изгибе: R=765 D, максимальное растяжение на 6.1 час. | 0.95 | (c)
39214.054 | 7.202 | 7.12 | -2.347 | -2.429 | -1922 | -1646 | -1710 | 309 | 2309 | 3565а |  | CORR | GENE | 04:25 | 05:10 | 04:59 | 120 | 423 | 15 | EXT | Аномалия находится на упругопластическом изгибе: R=761 D, максимальное растяжение на 6.1 час. | 0.9 | (c)
39215.026 | 8.174 | 8.16 | -1.375 | -1.389 | -1931 | -1888 | -1879 | 300 | 1358 | 3565а |  | CORR | CIGR | 04:24 | 04:31 | 04:32 | 31 | 104 | 10 | EXT | Аномалия находится на упругопластическом изгибе: R=752 D, максимальное растяжение на 6.1 час. | 0.89 | (c)
39215.613 | 8.761 | 8.639 | -0.788 | -0.91 | -622 | -414 | -516 | 410 | 279 | 3565а |  | CORR | GENE | 07:55 | 08:29 | 08:12 | 631 | 212 | 12 | EXT | Аномалия находится на упругопластическом изгибе: R=747 D, максимальное растяжение на 6.1 час. | 0.96 | (c)
39216.371 | 9.519 | 9.42 | -0.03 | -0.129 | 2178 | -2197 | -1527 | 0 | 13 | 3565а |  | CORR | GENE | 03:27 | 03:41 | 05:29 | 116 | 1511 | 15 | EXT | Аномалия находится на упругопластическом изгибе: R=739 D, максимальное растяжение на 6.1 час. | 0.9 | (c)
39274.752 | 2.282 | 1.417 | -8.808 | -9.673 | -2083 | -1542 | -1749 | 148 | 1417 | 3571 |  | CORR | GENE | 05:01 | 06:29 | 05:55 | 1034 | 668 | 12 | EXT |  | 0.98 | (c)
39275.193 | 2.723 | 2.71 | -8.367 | -8.38 | -2034 | -1667 | -1816 | 197 | 2710 | 3571 |  | CORR | GENE | 05:09 | 06:09 | 05:45 | 324 | 436 | 10 | EXT |  | 0.92 | (c)
39276.167 | 3.697 | 3.681 | -7.393 | -7.409 | -1841 | -1715 | -1765 | 390 | 3681 | 3571 |  | CORR | CIGR | 05:41 | 06:01 | 05:53 | 41 | 152 | 12 | EXT |  | 0.89 | (c)
39276.248 | 3.778 | 3.772 | -7.312 | -7.318 | -1796 | -1707 | -1738 | 435 | 3772 | 3571 |  | CORR | CIGR | 05:48 | 06:02 | 05:57 | 21 | 116 | 10 | EXT |  | 0.89 | (c)
39277.035 | 4.565 | 4.557 | -6.525 | -6.533 | -1809 | -1714 | -1761 | 422 | 4557 | 3571 |  | CORR | CIGR | 05:46 | 06:01 | 05:53 | 23 | 95 | 10 | EXT |  | 0.89 | (c)
39277.57 | 5.1 | 5.091 | -5.99 | -5.999 | -1836 | -1757 | -1796 | 395 | 5091 | 3571 |  | CORR | CIGR | 05:41 | 05:54 | 05:48 | 22 | 79 | 10 | EXT |  | 0.89 | (c)
39283.236 | 10.766 | 10.717 | -0.324 | -0.373 | -1758 | -1692 | -1690 | 473 | 306 | 3571 |  | CORR | GENE | 05:54 | 06:05 | 06:05 | 67 | 135 | 11 | EXT |  | 0.89 | (c)
39283.56 | 0 | -0.022 | -11.26 | -11.282 | -1237 | 1000 | 451 | 92 |  | 3572 | Нарушение формы кольцевого шва | GWAN |  | 11:29 | 05:30 | 16:01 | 0 | 3375 |  | EXT | Нарушение формы кольцевого шва Аномалия находится на отводе. |  | (c)
39284.577 | 1.017 | 0.996 | -10.243 | -10.264 | 1087 | 1200 | 1166 | 986 | 996 | 3572 |  | CORR | CIGR | 05:44 | 06:02 | 05:57 | 42 | 158 | 10 | EXT | Аномалия находится на отводе. | 0.89 | (c)
39285.968 | 2.408 | 2.387 | -8.852 | -8.873 | 1074 | 1169 | 1145 | 1015 | 2387 | 3572 |  | CORR | CIGR | 05:42 | 05:57 | 05:53 | 34 | 142 | 13 | EXT | Аномалия находится на отводе. | 0.89 | (c)
39294.815 | 11.255 | 11.128 | -0.005 | -0.132 | 1500 | 2137 | 1946 | 0 | 5 | 3572 |  | CORR | GENE | 06:50 | 08:33 | 08:02 | 127 | 893 | 11 | EXT | Аномалия находится на отводе. | 0.9 | (c)
39351.7 | 0.05 | 0.043 | -11.46 | -11.467 | 688 | 1331 | 1040 | 688 | 43 | 3578 |  | CORR | GENE | 03:56 | 05:40 | 04:53 | 74 | 705 | 10 | EXT |  | 0.89 | (c)
39363.132 | 11.482 | 11.417 | -0.028 | -0.093 | 211 | 1286 | 1128 | 185 | 19 | 3578 |  | CORR | GENE | 02:39 | 05:33 | 05:07 | 74 | 1835 | 11 | EXT |  | 0.89 | (c)
39364.014 | 0.854 | 0.732 | -10.656 | -10.778 | 2143 | 2145 | 2155 | 63 | 732 | 3579 |  | CORR | AXGR | 07:58 | 07:58 | 07:60 | 221 | 25 | 11 | EXT |  | 0.91 | (c)
39374.67 | 0 | -0.015 | -11.265 | -11.28 | 178 | -950 | 2190 | 0 |  | 3580 | Нарушение формы кольцевого шва | GWAN |  | 03:09 | 00:07 | 08:34 | 0 | 4023 |  | EXT | Нарушение формы кольцевого шва |  | (c)
39386.051 | 0.116 | 0.026 | -11.314 | -11.404 | 887 | 1833 | 1869 | 0 | 26 | 3581 |  | CORR | GENE | 02:44 | 05:17 | 05:23 | 127 | 1965 | 12 | EXT |  | 0.9 | (c)
39408.745 | 0 | -0.012 | -11.1 | -11.112 | -2112 | -1692 | -1811 | 119 |  | 3583 | Нарушение формы кольцевого шва | GWAN |  | 03:47 | 04:55 | 04:35 | 0 | 602 |  | EXT | Нарушение формы кольцевого шва |  | (c)
39408.745 | 0 | -0.029 | -11.1 | -11.129 | 52 | 484 | 422 | 52 |  | 3583 | Нарушение формы кольцевого шва | GWAN |  | 09:36 | 10:46 | 10:36 | 0 | 740 |  | EXT | Нарушение формы кольцевого шва |  | (c)
39408.799 | 0.054 | 0.041 | -11.046 | -11.059 | -1174 | -1062 | -1029 | 883 | 41 | 3583 |  | CORR | GENE | 06:18 | 06:36 | 06:42 | 75 | 291 | 10 | EXT |  | 0.89 | (c)
39410.337 | 1.592 | 1.579 | -9.508 | -9.521 | -1509 | -946 | -1227 | 722 | 1579 | 3583 |  | CORR | GENE | 05:24 | 06:55 | 06:10 | 81 | 563 | 10 | EXT |  | 0.89 | (c)
39419.845 | 0 | -0.021 | -10.995 | -11.016 | 1240 | 1519 | 1573 | 324 |  | 3584 | Нарушение формы кольцевого шва | GWAN |  | 00:21 | 01:06 | 01:14 | 0 | 666 |  | EXT | Нарушение формы кольцевого шва |  | (c)
39419.845 | 0 | -0.013 | -10.995 | -11.008 | -1992 | -1835 | -1632 | 238 |  | 3584 | Нарушение формы кольцевого шва | GWAN |  | 03:39 | 04:04 | 04:37 | 0 | 721 |  | EXT | Нарушение формы кольцевого шва |  | (c)
39419.845 | 0 | -0.026 | -10.995 | -11.021 | -550 | -337 | -356 | 161 |  | 3584 | Нарушение формы кольцевого шва | GWAN |  | 07:32 | 08:06 | 08:03 | 0 | 389 |  | EXT | Нарушение формы кольцевого шва |  | (c)
39422.359 | 2.514 | 2.172 | -8.481 | -8.823 | -1880 | -1833 | -1841 | 351 | 2172 | 3584 |  | CORR | GENE | 03:57 | 04:05 | 04:03 | 800 | 77 | 13 | EXT |  | 0.98 | (c)
39432.023 | 1.183 | 1.173 | -10.247 | -10.257 | -971 | -846 | -906 | 841 | 1173 | 3585 |  | CORR | CIGR | 06:42 | 07:03 | 06:53 | 26 | 130 | 10 | EXT | Аномалия находится на отводе. | 0.89 | (c)
39442.247 | 11.407 | 11.266 | -0.023 | -0.164 | -835 | -111 | 53 | 0 | 18 | 3585 |  | CORR | GENE | 07:04 | 09:01 | 09:28 | 146 | 1775 | 13 | EXT | Аномалия находится на отводе. | 0.9 | (c)
39453.443 | 0.048 | 0.013 | -11.302 | -11.337 | -1931 | -1186 | -953 | 25 | 13 | 3587 |  | CORR | GENE | 06:50 | 08:50 | 09:28 | 158 | 1956 | 12 | EXT | Аномалия находится на упругопластическом изгибе: R=517 D, максимальное растяжение на 7.4 час. | 0.94 | (c)
39476.08 | 0 | -0.025 | -11.125 | -11.15 | 441 | 566 | 552 | 441 |  | 3589 | Нарушение формы кольцевого шва | GWAN |  | 01:09 | 01:29 | 01:27 | 0 | 223 |  | EXT | Нарушение формы кольцевого шва Аномалия находится на упругопластическом изгибе: R=906 D, максимальное растяжение на 6.6 час. |  | (c)
39476.08 | 0 | -0.02 | -11.125 | -11.145 | 1213 | -1674 | 2058 | 0 |  | 3589 | Нарушение формы кольцевого шва | GWAN |  | 03:14 | 07:28 | 05:30 | 0 | 1692 |  | EXT | Нарушение формы кольцевого шва Аномалия находится на упругопластическом изгибе: R=906 D, максимальное растяжение на 6.6 час. |  | (c)
39476.08 | 0 | -0.027 | -11.125 | -11.152 | -916 | -554 | -653 | 389 |  | 3589 | Нарушение формы кольцевого шва | GWAN |  | 09:30 | 10:29 | 10:13 | 0 | 527 |  | EXT | Нарушение формы кольцевого шва Аномалия находится на упругопластическом изгибе: R=906 D, максимальное растяжение на 6.6 час. |  | (c)
39544.764 | 1.284 | 1.199 | -10.086 | -10.171 | -1317 | -1173 | -1058 | 798 | 1199 | 3595 |  | CORR | GENE | 06:31 | 06:54 | 07:13 | 106 | 520 | 11 | EXT |  | 0.89 | (c)
39566.248 | 0.053 | 0.01 | -11.031 | -11.074 | -387 | 1900 | 1313 | 0 | 10 | 3597а |  | CORR | GENE | 09:29 | 03:38 | 14:03 | 154 | 3400 | 10 | EXT |  | 0.9 | (c)
39578.113 | 0.834 | 0.659 | -10.425 | -10.6 | 1774 | 1924 | 1973 | 1774 | 659 | 3597б |  | GOUG | GENE | 03:44 | 04:08 | 04:16 | 333 | 399 | 9 | EXT | Задир. Аномалия находится на упругопластическом изгибе: R=546 D, максимальное растяжение на 5.2 час. |  | (c)
39579.124 | 1.845 | 1.756 | -9.414 | -9.503 | 1964 | 2173 | 2069 | 1964 | 1756 | 3597б |  | GOUG | GENE | 04:15 | 04:49 | 04:32 | 93 | 210 | 7 | EXT | Задир. Аномалия находится на упругопластическом изгибе: R=481 D, максимальное растяжение на 5.4 час. |  | (c)
39581.859 | 4.58 | 4.524 | -6.679 | -6.735 | 1771 | 1967 | 1954 | 1771 | 4524 | 3597б |  | GOUG | GENE | 03:44 | 04:15 | 04:13 | 118 | 367 | 7 | EXT | Задир. Аномалия находится на упругопластическом изгибе: R=359 D, максимальное растяжение на 5.8 час. |  | (c)
39601.033 | 0.593 | 0.544 | -10.422 | -10.471 | -978 | -968 | -961 | 944 | 544 | 3600а |  | GOUG | AXGR | 06:39 | 06:40 | 06:42 | 90 | 34 | 10 | EXT | Задир. Аномалия находится на упругопластическом изгибе: R=702 D, максимальное растяжение на 6.9 час. |  | (c)
39621.18 | 9.725 | 9.7 | -1.485 | -1.51 | -2202 | -2178 | -2177 | 28 | 1418 | 3601 |  | CORR | GENE | 04:24 | 04:28 | 04:28 | 92 | 50 | 11 | EXT |  | 0.89 | (c)
39621.225 | 9.77 | 9.747 | -1.44 | -1.463 | 1943 | 2034 | 2032 | 110 | 1422 | 3601 |  | CORR | CIGR | 03:33 | 03:48 | 03:48 | 41 | 178 | 14 | EXT |  | 0.89 | (c)
39621.317 | 9.862 | 9.793 | -1.348 | -1.417 | 2178 | 2201 | 2197 | 15 | 1288 | 3601 |  | CORR | AXGR | 04:11 | 04:15 | 04:14 | 129 | 37 | 12 | EXT |  | 0.9 | (c)
39621.738 | 10.283 | 10.24 | -0.927 | -0.97 | 2188 | 2212 | 2213 | 0 | 765 | 3601 |  | CORR | GENE | 04:13 | 04:17 | 04:17 | 205 | 50 | 13 | EXT |  | 0.91 | (c)
39622.375 | 10.92 | 10.454 | -0.29 | -0.756 | -2200 | -2166 | -2128 | 31 | 216 | 3601 |  | CORR | GENE | 04:25 | 04:30 | 04:36 | 540 | 144 | 13 | EXT |  | 0.96 | (c)
39622.665 | 0 | -0.013 | -11.5 | -11.513 | 1290 | 1684 | 1702 | 116 |  | 3602 | Нарушение формы кольцевого шва | GWAN |  | 03:25 | 04:28 | 04:31 | 0 | 824 |  | EXT | Нарушение формы кольцевого шва |  | (c)
39622.665 | 0 | -0.035 | -11.5 | -11.535 | -2035 | -1851 | -1824 | 195 |  | 3602 | Нарушение формы кольцевого шва | GWAN |  | 06:28 | 06:58 | 07:02 | 0 | 422 |  | EXT | Нарушение формы кольцевого шва |  | (c)
39622.779 | 0.114 | 0.055 | -11.386 | -11.445 | 1785 | 1798 | 1811 | 394 | 55 | 3602 |  | CORR | GENE | 04:45 | 04:47 | 04:49 | 109 | 51 | 15 | EXT |  | 0.9 | (c)
39622.806 | 0.141 | 0.111 | -11.359 | -11.389 | 1443 | 1581 | 1547 | 580 | 111 | 3602 |  | CORR | CIGR | 03:49 | 04:12 | 04:06 | 42 | 207 | 13 | EXT |  | 0.89 | (c)
39623.054 | 0.389 | 0.381 | -11.111 | -11.119 | 1629 | 1676 | 1671 | 517 | 381 | 3602 |  | CORR | CIGR | 04:19 | 04:27 | 04:26 | 16 | 85 | 10 | EXT |  | 0.89 | (c)
39627.491 | 4.826 | 4.762 | -6.674 | -6.738 | 324 | 392 | 437 | 324 | 4762 | 3602 |  | GOUG | GENE | 00:49 | 00:60 | 01:07 | 65 | 226 | 7 | EXT | Задир. |  | (c)
39641.621 | 7.456 | 7.43 | -3.364 | -3.39 | 1326 | 1390 | 1375 | 806 | 3358 | 3603 |  | CORR | CIGR | 03:48 | 03:58 | 03:56 | 32 | 98 | 13 | EXT |  | 0.89 | (c)
39647.614 | 2.629 | 2.553 | -7.635 | -7.711 | 1435 | 1621 | 1571 | 524 | 2553 | 3604а |  | GOUG | GENE | 03:42 | 04:13 | 04:04 | 94 | 272 | 7 | EXT | Задир. |  | (c)
39650.819 | 5.834 | 5.834 | -4.43 | -4.43 | 1530 | 1531 | 1569 | 623 | 4362 | 3604а |  | GOUG | GENE | 03:58 | 03:58 | 04:04 | 68 | 77 | 7 | EXT | Задир. |  | (c)
39652.281 | 7.296 | 7.1 | -2.968 | -3.164 | 1439 | 1508 | 1541 | 588 | 2539 | 3604а |  | GOUG | GENE | 03:43 | 03:54 | 03:60 | 625 | 203 | 9 | EXT | Зона задиров. |  | (c)
39666.37 | 9.004 | 8.822 | -0.98 | -1.162 | 2194 | 2204 | 2201 | 23 | 839 | 3605а |  | CORR | AXSL | 08:04 | 08:06 | 08:05 | 323 | 13 | 10 | EXT |  | 0.92 | (c)
39689.992 | 10.906 | 10.744 | -0.343 | -0.505 | -36 | -27 | -32 | 27 | 126 | 3607а |  | LWAN | AXSL | 06:26 | 06:27 | 06:26 | 379 | 9 |  | INT | Эквивалент потери металла 10%. |  | (c)
39745.641 | 10.551 | 10.361 | -0.699 | -0.889 | -1471 | -1435 | -1446 | 759 | 613 | 3612 |  | CORR | GENE | 07:25 | 07:31 | 07:29 | 276 | 50 | 10 | EXT |  | 0.92 | (c)
39757.855 | 0 | -0.018 | -10.755 | -10.773 | 795 | 978 | 1063 | 795 |  | 3614 | Нарушение формы кольцевого шва | GWAN |  | 00:23 | 00:53 | 01:07 | 0 | 537 |  | EXT | Нарушение формы кольцевого шва |  | (c)
39757.855 | 0 | 0 | -10.755 | -10.755 | -1282 | -772 | -845 | 408 | 0 | 3614 | Смещение кромок | GWAN |  | 06:48 | 08:10 | 07:59 | 0 | 873 | 15 | EXT | Смещение кромок Вовнутрь Величина смещения - 2.3 мм. |  | (c)
39757.855 | 0 | 0 | -10.755 | -10.755 | -289 | -83 | 193 | 0 | 0 | 3614 | Смещение кромок | GWAN |  | 09:28 | 10:02 | 10:46 | 0 | 965 | 20 | EXT | Смещение кромок Вовнутрь Величина смещения - 3.1 мм. |  | (c)
39760.713 | 2.858 | 2.744 | -7.897 | -8.011 | -2222 | -2204 | -2194 | 8 | 2744 | 3614 |  | CORR | GENE | 04:16 | 04:19 | 04:21 | 1076 | 56 | 10 | EXT |  | 0.96 | (c)
39762.266 | 4.411 | 4.382 | -6.344 | -6.373 | 2219 | -2085 | -2164 | 0 | 4382 | 3614 |  | CORR | CIGR | 04:13 | 04:39 | 04:26 | 30 | 157 | 10 | EXT |  | 0.89 | (c)
39762.787 | 4.932 | 4.842 | -5.823 | -5.913 | -2197 | -2154 | -2148 | 33 | 4842 | 3614 |  | CORR | GENE | 04:20 | 04:27 | 04:28 | 840 | 99 | 10 | EXT |  | 0.95 | (c)
39766.134 | 8.279 | 8.231 | -2.476 | -2.524 | -2151 | -2134 | -2137 | 80 | 2325 | 3614 |  | CORR | AXGR | 04:28 | 04:31 | 04:30 | 199 | 27 | 10 | EXT |  | 0.91 | (c)
39768.295 | 10.44 | 10.364 | -0.315 | -0.391 | -2155 | -2127 | -2135 | 76 | 127 | 3614 |  | CORR | AXGR | 04:27 | 04:32 | 04:31 | 264 | 39 | 10 | EXT |  | 0.91 | (c)
39773.352 | 4.742 | 4.608 | -6.633 | -6.767 | 1225 | 1241 | 1245 | 965 | 4608 | 3615 |  | CORR | AXGR | 04:44 | 04:47 | 04:48 | 251 | 41 | 10 | EXT |  | 0.91 | (c)
39778.315 | 9.705 | 9.157 | -1.67 | -2.218 | 2218 | -2229 | -2227 | 0 | 1135 | 3615 |  | CORR | AXGR | 07:24 | 07:27 | 07:27 | 1083 | 33 | 10 | EXT |  | 0.96 | (c)
39779.985 | 0 | -0.025 | -11.455 | -11.48 | -1325 | 1101 | -23 | 0 |  | 3616 | Нарушение формы кольцевого шва | GWAN |  | 05:31 | 00:02 | 09:01 | 0 | 2603 |  | EXT | Нарушение формы кольцевого шва |  | (c)
39779.985 | 0 | -0.015 | -11.455 | -11.47 | 1891 | 2159 | -2205 | 0 |  | 3616 | Нарушение формы кольцевого шва | GWAN |  | 02:10 | 02:53 | 03:09 | 0 | 729 |  | EXT | Нарушение формы кольцевого шва |  | (c)
39791.44 | 0 | -0.025 | -11.435 | -11.46 | -162 | 60 | 1 | 0 |  | 3617 | Нарушение формы кольцевого шва | GWAN |  | 01:20 | 01:56 | 01:46 | 0 | 326 |  | EXT | Нарушение формы кольцевого шва |  | (c)
39791.44 | 0 | -0.025 | -11.435 | -11.46 | 1879 | -1889 | -2111 | 0 |  | 3617 | Нарушение формы кольцевого шва | GWAN |  | 06:49 | 08:41 | 08:05 | 0 | 943 |  | EXT | Нарушение формы кольцевого шва |  | (c)
39814.26 | 0 | -0.019 | -11.42 | -11.439 | 1976 | 2057 | 2149 | 0 |  | 3619 | Нарушение формы кольцевого шва | GWAN |  | 02:58 | 03:11 | 03:26 | 0 | 345 |  | EXT | Нарушение формы кольцевого шва |  | (c)
39814.26 | 0 | -0.023 | -11.42 | -11.443 | -633 | -310 | -282 | 0 |  | 3619 | Нарушение формы кольцевого шва | GWAN |  | 07:57 | 08:49 | 08:54 | 0 | 701 |  | EXT | Нарушение формы кольцевого шва |  | (c)
39825.68 | 0 | 0 | -11.36 | -11.36 | 1089 | 1503 | 1438 | 443 | 0 | 3620 | Смещение кромок | GWAN |  | 00:49 | 01:56 | 01:45 | 0 | 699 | 18 | EXT | Смещение кромок Вовнутрь Величина смещения - 2.8 мм. |  | (c)
39825.68 | 0 | 0 | -11.36 | -11.36 | -2219 | -1806 | -1887 | 12 | 0 | 3620 | Смещение кромок | GWAN |  | 03:55 | 05:02 | 04:49 | 0 | 664 | 17 | EXT | Смещение кромок Наружу Величина смещения - 2.7 мм. |  | (c)
39825.68 | 0 | -0.023 | -11.36 | -11.383 | -1013 | -260 | -586 | 158 |  | 3620 | Нарушение формы кольцевого шва | GWAN |  | 07:10 | 09:11 | 08:19 | 0 | 856 |  | EXT | Нарушение формы кольцевого шва |  | (c)
39825.68 | 0 | -0.018 | -11.36 | -11.378 | 364 | 461 | 560 | 364 |  | 3620 | Нарушение формы кольцевого шва | GWAN |  | 10:52 | 11:08 | 11:24 | 0 | 392 |  | EXT | Нарушение формы кольцевого шва |  | (c)
39826.156 | 0.476 | 0.462 | -10.884 | -10.898 | -1930 | -1730 | -1818 | 300 | 462 | 3620 |  | CORR | GENE | 04:42 | 05:14 | 04:60 | 51 | 225 | 10 | EXT |  | 0.89 | (c)
39826.66 | 0.98 | 0.95 | -10.38 | -10.41 | -2098 | -1966 | -2030 | 132 | 950 | 3620 |  | CORR | CIGR | 04:15 | 04:36 | 04:26 | 46 | 137 | 11 | EXT |  | 0.89 | (c)
39826.843 | 1.163 | 0.882 | -10.197 | -10.478 | -1807 | -1756 | -1761 | 423 | 882 | 3620 |  | CORR | GENE | 05:01 | 05:10 | 05:09 | 365 | 92 | 12 | EXT |  | 0.94 | (c)
39827.429 | 1.749 | 1.706 | -9.611 | -9.654 | -1854 | -1793 | -1761 | 376 | 1706 | 3620 |  | CORR | GENE | 04:54 | 05:04 | 05:09 | 683 | 187 | 10 | EXT |  | 0.95 | (c)
39828.496 | 2.816 | 2.804 | -8.544 | -8.556 | -1730 | -1643 | -1685 | 500 | 2804 | 3620 |  | CORR | CIGR | 05:14 | 05:28 | 05:21 | 24 | 91 | 10 | EXT |  | 0.89 | (c)
39828.715 | 3.035 | 2.809 | -8.325 | -8.551 | -1768 | -1742 | -1755 | 462 | 2809 | 3620 |  | CORR | AXGR | 05:08 | 05:12 | 05:10 | 229 | 26 | 9 | EXT |  | 0.91 | (c)
39833.482 | 7.802 | 7.75 | -3.558 | -3.61 | -1767 | -1765 | -1736 | 463 | 3363 | 3620 |  | CORR | GENE | 05:08 | 05:08 | 05:13 | 247 | 62 | 12 | EXT |  | 0.92 | (c)
39833.692 | 8.012 | 7.994 | -3.348 | -3.366 | -1154 | -1028 | -1088 | 1021 | 3336 | 3620 |  | CORR | CIGR | 06:47 | 07:07 | 06:58 | 30 | 133 | 9 | EXT |  | 0.89 | (c)
39833.79 | 8.11 | 8.062 | -3.25 | -3.298 | -1737 | -1737 | -1728 | 493 | 3187 | 3620 |  | CORR | AXGR | 05:13 | 05:13 | 05:14 | 111 | 19 | 10 | EXT |  | 0.89 | (c)
39834.383 | 8.703 | 8.691 | -2.657 | -2.669 | -1253 | -1145 | -1181 | 977 | 2643 | 3620 |  | CORR | CIGR | 06:31 | 06:48 | 06:43 | 26 | 144 | 11 | EXT |  | 0.89 | (c)
39836.417 | 10.737 | 10.713 | -0.623 | -0.647 | -1939 | -1892 | -1877 | 291 | 614 | 3620 |  | CORR | CIGR | 04:40 | 04:48 | 04:50 | 33 | 125 | 10 | EXT |  | 0.89 | (c)
39837.433 | 0.393 | 0.203 | -10.867 | -11.057 | 852 | 914 | 914 | 852 | 203 | 3621 |  | CORR | GENE | 05:01 | 05:11 | 05:11 | 389 | 123 | 13 | EXT | Аномалия находится на отводе. | 0.94 | (c)
39838.045 | 1.005 | 0.888 | -10.255 | -10.372 | 867 | 872 | 881 | 867 | 888 | 3621 |  | CORR | AXGR | 05:04 | 05:04 | 05:06 | 173 | 27 | 10 | EXT | Аномалия находится на отводе. | 0.9 | (c)
39844.591 | 7.551 | 7.549 | -3.709 | -3.711 | 920 | 1321 | 1174 | 802 | 3476 | 3621 |  | CORR | GENE | 05:12 | 06:17 | 05:53 | 235 | 508 | 12 | EXT | Аномалия находится на отводе. | 0.92 | (c)
39844.912 | 7.872 | 7.819 | -3.388 | -3.441 | 1293 | 1335 | 1322 | 880 | 3251 | 3621 |  | CORR | GENE | 06:12 | 06:19 | 06:17 | 190 | 57 | 10 | EXT | Аномалия находится на отводе. | 0.9 | (c)
39849.396 | 1.096 | 1.011 | -10.204 | -10.289 | -2197 | -2191 | -2189 | 33 | 1011 | 3622 |  | CORR | AXGR | 04:37 | 04:38 | 04:38 | 163 | 17 | 12 | EXT |  | 0.9 | (c)
39867.89 | 8.29 | 8.199 | -3.385 | -3.476 | -1860 | -1843 | -1836 | 1812 | 3238 | 3623 |  | CORR | GENE | 07:34 | 07:36 | 07:37 | 238 | 48 | 10 | EXT |  | 0.91 | (c)
39876.79 | 5.515 | 5.499 | -6.115 | -6.131 | -448 | -312 | -378 | 308 | 5499 | 3624 |  | CORR | CIGR | 07:09 | 07:31 | 07:20 | 34 | 140 | 10 | EXT |  | 0.89 | (c)
39878.894 | 7.619 | 7.604 | -4.011 | -4.026 | -359 | -251 | -305 | 251 | 3996 | 3624 |  | CORR | CIGR | 07:23 | 07:41 | 07:32 | 30 | 108 | 12 | EXT |  | 0.89 | (c)
39893.87 | 10.965 | 10.871 | -0.025 | -0.119 | -1564 | -299 | -551 | 0 | 7 | 3625 |  | CORR | GENE | 01:00 | 04:24 | 03:44 | 112 | 2025 | 11 | EXT |  | 0.89 | (c)
39904.814 | 10.919 | 10.67 | -0.396 | -0.645 | 1273 | 1873 | 1769 | 0 | 159 | 3626 |  | CORR | GENE | 04:09 | 05:46 | 05:29 | 486 | 993 | 11 | EXT |  | 0.94 | (c)
39905.225 | 0.015 | 0.008 | -11.28 | -11.287 | -381 | -321 | 516 | 0 | 8 | 3627 |  | CORR | GENE | 01:35 | 01:44 | 03:59 | 123 | 1794 | 11 | EXT |  | 0.9 | (c)
39905.72 | 0.51 | 0.48 | -10.785 | -10.815 | -28 | -28 | -5 | 0 | 480 | 3627 |  | CORR | AXGR | 02:32 | 02:32 | 02:35 | 459 | 46 | 10 | EXT |  | 0.93 | (c)
39907.854 | 2.644 | 2.629 | -8.651 | -8.666 | 1917 | 2135 | 2028 | 91 | 2629 | 3627 |  | CORR | CIGR | 07:45 | 08:21 | 08:03 | 46 | 223 | 10 | EXT |  | 0.89 | (c)
39908.921 | 3.711 | 3.492 | -7.584 | -7.803 | 2148 | 2208 | 2183 | 13 | 3492 | 3627 |  | CORR | GENE | 08:23 | 08:32 | 08:28 | 771 | 70 | 11 | EXT |  | 0.96 | (c)
39909.453 | 4.243 | 4.085 | -7.052 | -7.21 | 40 | 72 | 71 | 40 | 4085 | 3627 |  | CORR | GENE | 02:43 | 02:48 | 02:48 | 213 | 62 | 10 | EXT |  | 0.91 | (c)
39910.666 | 5.456 | 5.439 | -5.839 | -5.856 | 1935 | 1979 | 2000 | 165 | 5439 | 3627 |  | CORR | GENE | 07:48 | 07:56 | 07:59 | 324 | 131 | 11 | EXT |  | 0.93 | (c)
39913.132 | 7.922 | 7.058 | -3.373 | -4.237 | 2130 | 2132 | 2146 | 69 | 3332 | 3627 |  | CORR | AXGR | 08:20 | 08:20 | 08:22 | 905 | 32 | 10 | EXT |  | 0.96 | (c)
39916.505 | 0 | 0 | -11.38 | -11.38 | -2186 | -1752 | -1829 | 45 | 0 | 3628 | Смещение кромок | GWAN |  | 04:26 | 05:36 | 05:23 | 0 | 715 | 18 | EXT | Смещение кромок Наружу Величина смещения - 2.8 мм. |  | (c)
39916.505 | 0 | -0.023 | -11.38 | -11.403 | -670 | 378 | -97 | 0 |  | 3628 | Нарушение формы кольцевого шва | GWAN |  | 08:30 | 11:19 | 10:03 | 0 | 1146 |  | EXT | Нарушение формы кольцевого шва |  | (c)
39917.401 | 0.896 | 0.79 | -10.484 | -10.59 | -1727 | -1120 | -1148 | 504 | 790 | 3628 |  | CORR | GENE | 05:40 | 07:18 | 07:13 | 167 | 1157 | 12 | EXT |  | 0.9 | (c)
39917.68 | 1.175 | 1.106 | -10.205 | -10.274 | 1896 | -2041 | -2224 | 0 | 1106 | 3628 |  | CORR | GENE | 03:24 | 04:49 | 04:19 | 162 | 681 | 13 | EXT |  | 0.91 | (c)
39918.982 | 2.477 | 2.456 | -8.903 | -8.924 | -842 | -612 | -686 | 530 | 2456 | 3628 |  | CORR | GENE | 08:03 | 08:40 | 08:28 | 50 | 312 | 10 | EXT |  | 0.89 | (c)
39919.514 | 3.009 | 2.289 | -8.371 | -9.091 | -2221 | -2156 | -2182 | 10 | 2289 | 3628 |  | CORR | GENE | 04:20 | 04:30 | 04:26 | 1010 | 77 | 12 | EXT |  | 0.98 | (c)
39920.362 | 3.857 | 3.446 | -7.523 | -7.934 | -2218 | -2207 | -2197 | 13 | 3446 | 3628 |  | CORR | AXGR | 04:20 | 04:22 | 04:24 | 655 | 42 | 12 | EXT |  | 0.96 | (c)
39924.572 | 8.067 | 8.03 | -3.313 | -3.35 | 1653 | 1861 | 1880 | 123 | 3298 | 3628 |  | CORR | GENE | 02:45 | 03:19 | 03:22 | 52 | 454 | 10 | EXT |  | 0.89 | (c)
39924.759 | 8.254 | 8.175 | -3.126 | -3.205 | 1639 | 1861 | 1854 | 161 | 3102 | 3628 |  | CORR | GENE | 02:43 | 03:19 | 03:18 | 103 | 430 | 13 | EXT |  | 0.89 | (c)
39925.685 | 9.18 | 8.965 | -2.2 | -2.415 | -2213 | -2141 | -2159 | 18 | 1891 | 3628 |  | CORR | GENE | 04:21 | 04:33 | 04:30 | 524 | 108 | 11 | EXT |  | 0.95 | (c)
39929.387 | 1.502 | 1.371 | -10.073 | -10.204 | 59 | 81 | 79 | 59 | 1371 | 3629 |  | CORR | AXGR | 02:31 | 02:35 | 02:35 | 384 | 41 | 10 | EXT |  | 0.93 | (c)
39929.952 | 2.067 | 2.041 | -9.508 | -9.534 | -83 | -26 | -8 | 0 | 2041 | 3629 |  | LWAN | CIGR | 02:09 | 02:18 | 02:21 | 44 | 149 |  | INT | Эквивалент потери металла 10%. |  | (c)
39939.46 | 0 | -0.02 | -11.625 | -11.645 | 1797 | -36 | -1079 | 0 |  | 3630 | Нарушение формы кольцевого шва | GWAN |  | 03:53 | 10:57 | 08:08 | 0 | 3170 |  | EXT | Нарушение формы кольцевого шва |  | (c)
39951.085 | 0 | -0.015 | -11.355 | -11.37 | -1578 | 240 | 318 | 0 |  | 3631 | Нарушение формы кольцевого шва | GWAN |  | 05:56 | 10:50 | 11:02 | 0 | 3793 |  | EXT | Нарушение формы кольцевого шва |  | (c)
39962.305 | 11.22 | 11.173 | -0.135 | -0.182 | -933 | -789 | -809 | 685 | 80 | 3631 |  | CORR | GENE | 07:40 | 08:03 | 08:00 | 102 | 248 | 11 | EXT |  | 0.89 | (c)
39964.395 | 1.955 | 1.912 | -9.19 | -9.233 | -117 | 277 | 123 | 0 | 1912 | 3632 |  | CORR | GENE | 04:41 | 05:45 | 05:20 | 92 | 479 | 11 | EXT |  | 0.89 | (c)
39973.661 | 0.076 | 0.039 | -11.574 | -11.611 | 2174 | -1825 | -2045 | 1802 | 39 | 3633 |  | CORR | GENE | 05:08 | 06:22 | 05:47 | 81 | 485 | 10 | EXT |  | 0.89 | (c)
39975.805 | 2.22 | 1.901 | -9.43 | -9.749 | -2171 | -2051 | -2110 | 2049 | 1901 | 3633 |  | CORR | GENE | 05:27 | 05:46 | 05:37 | 754 | 122 | 12 | EXT |  | 0.97 | (c)
39976.003 | 2.418 | 2.034 | -9.232 | -9.616 | -1811 | -1743 | -1752 | 1692 | 2034 | 3633 |  | CORR | GENE | 06:25 | 06:36 | 06:34 | 841 | 119 | 12 | EXT |  | 0.97 | (c)
39976.053 | 2.468 | 2.438 | -9.182 | -9.212 | -2000 | -1898 | -1939 | 1877 | 2438 | 3633 |  | CORR | GENE | 05:54 | 06:11 | 06:04 | 54 | 123 | 12 | EXT |  | 0.89 | (c)
39984.91 | 11.325 | 11.311 | -0.325 | -0.339 | 1947 | 2069 | 2042 | 1947 | 304 | 3633 |  | CORR | CIGR | 04:31 | 04:51 | 04:47 | 35 | 190 | 10 | EXT |  | 0.89 | (c)
39984.965 | 11.38 | 11.353 | -0.27 | -0.297 | 1660 | 1788 | 1770 | 1660 | 246 | 3633 |  | CORR | GENE | 03:45 | 04:06 | 04:03 | 51 | 220 | 13 | EXT |  | 0.89 | (c)
39986.332 | 1.097 | 1.079 | -10.013 | -10.031 | -283 | -176 | -194 | 106 | 1079 | 3634 |  | CORR | CIGR | 03:26 | 03:43 | 03:40 | 27 | 177 | 11 | EXT |  | 0.89 | (c)
39986.783 | 1.548 | 1.174 | -9.562 | -9.936 | 11 | 39 | 51 | 11 | 1174 | 3634 |  | CORR | GENE | 04:14 | 04:18 | 04:20 | 876 | 79 | 12 | EXT |  | 0.97 | (c)
39988.692 | 3.457 | 3.325 | -7.653 | -7.785 | 0 | 8 | 23 | 0 | 3325 | 3634 |  | CORR | AXGR | 04:12 | 04:13 | 04:15 | 332 | 46 | 13 | EXT |  | 0.94 | (c)
39989.027 | 3.792 | 3.69 | -7.318 | -7.42 | -45 | -44 | -36 | 28 | 3690 | 3634 |  | CORR | AXGR | 04:05 | 04:05 | 04:06 | 338 | 17 | 12 | EXT |  | 0.93 | (c)
39996.167 | 10.932 | 10.894 | -0.178 | -0.216 | 1349 | 1439 | 1471 | 1349 | 164 | 3634 |  | CORR | GENE | 07:50 | 08:04 | 08:09 | 52 | 243 | 10 | EXT | Аномалия находится на упругопластическом изгибе: R=822 D, максимальное растяжение на 5.4 час. | 0.89 | (c)
39997.29 | 0.945 | 0.838 | -10.17 | -10.277 | -780 | -555 | -523 | 266 | 838 | 3635 |  | CORR | GENE | 07:50 | 08:26 | 08:31 | 111 | 514 | 11 | EXT | Аномалия находится на упругопластическом изгибе: R=684 D, максимальное растяжение на 5.5 час. | 0.89 | (c)
39997.76 | 1.415 | 0.984 | -9.7 | -10.131 | -839 | -801 | -777 | 714 | 984 | 3635 |  | CORR | GENE | 07:40 | 07:47 | 07:51 | 657 | 125 | 11 | EXT | Аномалия находится на упругопластическом изгибе: R=635 D, максимальное растяжение на 5.5 час. | 0.95 | (c)
39997.88 | 1.535 | 1.514 | -9.58 | -9.601 | -728 | -659 | -639 | 550 | 1514 | 3635 |  | CORR | CIGR | 07:58 | 08:09 | 08:13 | 43 | 178 | 10 | EXT | Аномалия находится на упругопластическом изгибе: R=613 D, максимальное растяжение на 5.5 час. | 0.89 | (c)
40000.159 | 3.814 | 3.801 | -7.301 | -7.314 | -1613 | -1463 | -1423 | 617 | 3801 | 3635 |  | CORR | CIGR | 05:36 | 05:60 | 06:06 | 46 | 380 | 10 | EXT | Аномалия находится на упругопластическом изгибе: R=470 D, максимальное растяжение на 5.6 час. | 0.91 | (c)
40001.168 | 4.823 | 4.789 | -6.292 | -6.326 | -1121 | -821 | -887 | 652 | 4789 | 3635 |  | CORR | GENE | 06:55 | 07:43 | 07:33 | 67 | 469 | 10 | EXT | Аномалия находится на упругопластическом изгибе: R=439 D, максимальное растяжение на 5.7 час. | 0.89 | (c)
40006.191 | 9.846 | 9.772 | -1.269 | -1.343 | -1318 | -1264 | -1236 | 912 | 1220 | 3635 |  | CORR | GENE | 06:23 | 06:32 | 06:36 | 123 | 164 | 12 | EXT | Аномалия находится на упругопластическом изгибе: R=427 D, максимальное растяжение на 5.9 час. | 0.93 | (c)
40007.46 | 0 | 0 | -11.385 | -11.385 | -812 | -468 | -529 | 245 | 0 | 3636 | Смещение кромок | GWAN |  | 00:02 | 00:58 | 00:48 | 0 | 567 | 16 | EXT | Смещение кромок Наружу Величина смещения - 2.6 мм. Аномалия находится на упругопластическом изгибе: R=428 D, максимальное растяжение на 5.9 час. |  | (c)
40007.46 | 0 | 0 | -11.385 | -11.385 | 53 | 461 | 351 | 53 | 0 | 3636 | Смещение кромок | GWAN |  | 02:22 | 03:28 | 03:10 | 0 | 597 | 19 | EXT | Смещение кромок Наружу Величина смещения - 2.9 мм. Аномалия находится на упругопластическом изгибе: R=428 D, максимальное растяжение на 5.9 час. |  | (c)
40007.46 | 0 | -0.011 | -11.385 | -11.396 | 1253 | -1959 | 1932 | 0 |  | 3636 | Нарушение формы кольцевого шва | GWAN |  | 05:35 | 08:57 | 07:25 | 0 | 1357 |  | EXT | Нарушение формы кольцевого шва Аномалия находится на упругопластическом изгибе: R=428 D, максимальное растяжение на 5.9 час. |  | (c)
40007.634 | 0.174 | 0.111 | -11.211 | -11.274 | 2063 | 2196 | -2177 | 0 | 111 | 3636 |  | CORR | GENE | 07:46 | 08:08 | 08:22 | 63 | 442 | 10 | EXT | Аномалия находится на упругопластическом изгибе: R=428 D, максимальное растяжение на 5.9 час. | 0.89 | (c)
40007.731 | 0.271 | 0.209 | -11.114 | -11.176 | 927 | 927 | 947 | 927 | 209 | 3636 |  | CORR | AXGR | 04:43 | 04:43 | 04:46 | 314 | 41 | 10 | EXT | Аномалия находится на упругопластическом изгибе: R=428 D, максимальное растяжение на 5.9 час. | 0.92 | (c)
40008.846 | 1.386 | 1.148 | -9.999 | -10.237 | 2176 | 2192 | 2184 | 38 | 1148 | 3636 |  | CORR | AXGR | 08:04 | 08:07 | 08:06 | 684 | 17 | 11 | EXT | Аномалия находится на упругопластическом изгибе: R=429 D, максимальное растяжение на 5.9 час. | 0.96 | (c)
40008.919 | 1.459 | 1.392 | -9.926 | -9.993 | 2207 | -2200 | -2112 | 0 | 1392 | 3636 |  | CORR | GENE | 08:09 | 08:18 | 08:32 | 69 | 284 | 11 | EXT | Аномалия находится на упругопластическом изгибе: R=429 D, максимальное растяжение на 5.9 час. | 0.89 | (c)
40011.472 | 4.012 | 2.264 | -7.373 | -9.121 | 2173 | 2192 | 2183 | 38 | 2264 | 3636 |  | CORR | AXGR | 08:04 | 08:07 | 08:05 | 2675 | 20 | 12 | EXT | Аномалия находится на упругопластическом изгибе: R=427 D, максимальное растяжение на 6 час. | 0.99 | (c)
40015.954 | 8.494 | 8.455 | -2.891 | -2.93 | 1741 | 1796 | 1877 | 218 | 2872 | 3636 |  | CORR | GENE | 06:54 | 07:03 | 07:16 | 58 | 272 | 13 | EXT | Аномалия находится на упругопластическом изгибе: R=364 D, максимальное растяжение на 6 час. | 0.95 | (c)
40016.075 | 8.615 | 8.612 | -2.77 | -2.773 | 1768 | 1814 | 1810 | 379 | 2748 | 3636 |  | CORR | CIGR | 06:59 | 07:06 | 07:05 | 25 | 84 | 13 | EXT | Аномалия находится на упругопластическом изгибе: R=364 D, максимальное растяжение на 6 час. | 0.93 | (c)
40016.983 | 9.523 | 9.477 | -1.862 | -1.908 | 1929 | 2114 | 2161 | 0 | 1834 | 3636 |  | CORR | GENE | 07:24 | 07:54 | 08:02 | 74 | 465 | 13 | EXT | Аномалия находится на упругопластическом изгибе: R=364 D, максимальное растяжение на 6 час. | 0.89 | (c)
40018.845 | 0 | -0.031 | -11.495 | -11.526 | 380 | 543 | 539 | 380 |  | 3637 | Нарушение формы кольцевого шва | GWAN |  | 01:25 | 01:51 | 01:50 | 0 | 318 |  | EXT | Нарушение формы кольцевого шва Аномалия находится на упругопластическом изгибе: R=366 D, максимальное растяжение на 5.9 час. |  | (c)
40018.845 | 0 | -0.023 | -11.495 | -11.518 | 1634 | 2225 | -2213 | 0 |  | 3637 | Нарушение формы кольцевого шва | GWAN |  | 04:47 | 06:23 | 06:26 | 0 | 1229 |  | EXT | Нарушение формы кольцевого шва Аномалия находится на упругопластическом изгибе: R=366 D, максимальное растяжение на 5.9 час. |  | (c)
40018.845 | 0 | -0.031 | -11.495 | -11.526 | -641 | -541 | -360 | 80 |  | 3637 | Нарушение формы кольцевого шва | GWAN |  | 10:40 | 10:56 | 11:25 | 0 | 561 |  | EXT | Нарушение формы кольцевого шва Аномалия находится на упругопластическом изгибе: R=366 D, максимальное растяжение на 5.9 час. |  | (c)
40021.244 | 2.399 | 2.385 | -9.096 | -9.11 | -1852 | -1802 | -1793 | 379 | 2385 | 3637 |  | CORR | CIGR | 07:25 | 07:33 | 07:34 | 29 | 117 | 10 | EXT | Аномалия находится на упругопластическом изгибе: R=374 D, максимальное растяжение на 5.9 час. | 0.89 | (c)
40027.72 | 8.875 | 8.865 | -2.62 | -2.63 | 1981 | 2086 | 2034 | 143 | 2591 | 3637 |  | CORR | CIGR | 05:43 | 06:00 | 05:52 | 39 | 107 | 14 | EXT | Аномалия находится на упругопластическом изгибе: R=462 D, максимальное растяжение на 5.6 час. | 0.9 | (c)
40074.692 | 0.562 | 0.533 | -10.768 | -10.797 | -1653 | -1503 | -1491 | 577 | 533 | 3642 |  | CORR | GENE | 07:04 | 07:29 | 07:30 | 48 | 324 | 11 | EXT | Аномалия находится на упругопластическом изгибе: R=386 D, максимальное растяжение на 11.3 час. | 0.89 | (c)
40085.18 | 11.05 | 10.95 | -0.28 | -0.38 | 1646 | 1798 | 1907 | 62 | 164 | 3642 |  | GOUG | GENE | 03:57 | 04:21 | 04:39 | 216 | 523 | 7 | EXT | Задир. Аномалия находится на упругопластическом изгибе: R=592 D, максимальное растяжение на 0.5 час. |  | (c)
40087.541 | 2.081 | 1.911 | -9.154 | -9.324 | 1142 | 1583 | 1448 | 476 | 1911 | 3643 |  | GOUG | GENE | 03:42 | 04:53 | 04:31 | 270 | 612 | 7 | EXT | Задир. Аномалия находится на упругопластическом изгибе: R=676 D, максимальное растяжение на 0.5 час. |  | (c)
40091.265 | 5.805 | 5.581 | -5.43 | -5.654 | 1198 | 1232 | 1414 | 601 | 5414 | 3643 |  | GOUG | GENE | 03:51 | 03:56 | 04:26 | 240 | 431 | 7 | EXT | Задир. Аномалия находится на упругопластическом изгибе: R=610 D, максимальное растяжение на 0.3 час. |  | (c)
40093.063 | 7.603 | 7.532 | -3.632 | -3.703 | 1376 | 1559 | 1479 | 648 | 3552 | 3643 |  | GOUG | GENE | 04:20 | 04:49 | 04:36 | 151 | 207 | 7 | EXT | Задир. Аномалия находится на упругопластическом изгибе: R=534 D, максимальное растяжение на 0.4 час. |  | (c)
40096.695 | 0 | 0 | -11.31 | -11.31 | 1977 | -2165 | -850 | 0 | 0 | 3644 |  | GWAN |  | 07:17 | 08:09 | 11:41 | 0 | 3269 |  | EXT | Место ремонта. Аномалия находится на упругопластическом изгибе: R=580 D, максимальное растяжение на 1 час. |  | (c)
40100.059 | 3.364 | 3.345 | -7.946 | -7.965 | 1440 | 1547 | 1494 | 683 | 3345 | 3644 |  | CORR | CIGR | 05:50 | 06:08 | 05:59 | 33 | 107 | 10 | EXT | Аномалия находится на упругопластическом изгибе: R=923 D, максимальное растяжение на 2.4 час. | 0.89 | (c)
40108.034 | 0.029 | 0.008 | -7.428 | -7.449 | 1123 | 1194 | 1329 | 696 | 8 | 3645а |  | CORR | CIGR | 05:24 | 05:36 | 05:58 | 44 | 412 | 10 | EXT |  | 0.89 | (c)
40142.326 | 0.031 | 0.013 | -11.174 | -11.192 | -715 | -701 | 12 | 715 | 13 | 3648 |  | CORR | GENE | 10:31 | 10:34 | 12:29 | 109 | 1454 | 11 | EXT |  | 0.89 | (c)
40164.909 | 11.409 | 11.34 | -0.041 | -0.11 | -1939 | -610 | -1087 | 235 | 33 | 3649 |  | CORR | GENE | 09:33 | 01:07 | 11:50 | 77 | 1704 | 13 | EXT | Аномалия находится на отводе. | 0.89 | (c)
40175.769 | 10.819 | 10.769 | -0.066 | -0.116 | -2205 | -1951 | -1171 | 25 | 17 | 3650 |  | CORR | GENE | 08:29 | 09:10 | 11:16 | 99 | 2069 | 13 | EXT | Аномалия находится на отводе. | 0.89 | (c)
40184.363 | 8.528 | 8.499 | -2.882 | -2.911 | 1478 | 1622 | 1581 | 546 | 2862 | 3651 |  | CORR | GENE | 05:06 | 05:30 | 05:23 | 49 | 207 | 10 | EXT |  | 0.89 | (c)
40188.8 | 1.555 | 1.134 | -10.1 | -10.521 | 708 | 749 | 974 | 708 | 1134 | 3652 |  | CORR | GENE | 04:09 | 04:16 | 04:52 | 467 | 533 | 10 | EXT |  | 0.94 | (c)
40189.167 | 1.922 | 1.452 | -9.733 | -10.203 | 529 | 592 | 561 | 529 | 1452 | 3652 |  | CORR | GENE | 03:40 | 03:51 | 03:46 | 475 | 64 | 10 | EXT |  | 0.94 | (c)
40198.9 | 0 | -0.019 | -11.545 | -11.564 | -1486 | 237 | -346 | 794 |  | 3653 | Нарушение формы кольцевого шва | GWAN |  | 11:29 | 04:07 | 14:33 | 0 | 2280 |  | EXT | Нарушение формы кольцевого шва |  | (c)
40203.78 | 4.88 | 4.825 | -6.665 | -6.72 | -284 | -44 | -84 | 0 | 4825 | 3653 |  | GOUG | GENE | 02:42 | 03:21 | 03:15 | 400 | 400 | 7 | EXT | Задир. |  | (c)
40205.439 | 6.539 | 6.537 | -5.006 | -5.008 | 1139 | 1185 | 1361 | 1139 | 4604 | 3653 |  | GOUG | GENE | 06:32 | 06:40 | 07:08 | 404 | 443 | 7 | EXT | Задир. |  | (c)
40207.332 | 8.432 | 8.295 | -3.113 | -3.25 | -67 | -52 | -56 | 46 | 2959 | 3653 |  | LWAN | AXGR | 03:18 | 03:20 | 03:19 | 291 | 21 |  | EXT | Эквивалент потери металла 10%. |  | (c)
40212.423 | 1.978 | 1.954 | -9.532 | -9.556 | -2165 | -1844 | -1909 | 1652 | 1954 | 3654 |  | CORR | GENE | 05:25 | 06:17 | 06:07 | 64 | 513 | 13 | EXT |  | 0.89 | (c)
40214.405 | 3.96 | 3.88 | -7.55 | -7.63 | -2101 | -2084 | -2084 | 2066 | 3880 | 3654 |  | CORR | AXGR | 05:36 | 05:38 | 05:38 | 176 | 35 | 10 | EXT |  | 0.9 | (c)
40215.864 | 5.419 | 5.419 | -6.091 | -6.091 | -967 | -853 | -904 | 841 | 5419 | 3654 |  | CORR | CIGR | 08:39 | 08:57 | 08:49 | 21 | 126 | 11 | EXT |  | 0.89 | (c)
40217.568 | 7.123 | 7.058 | -4.387 | -4.452 | 1385 | 1595 | 1695 | 1385 | 4328 | 3654 |  | CORR | GENE | 02:58 | 03:32 | 03:48 | 124 | 621 | 11 | EXT |  | 0.9 | (c)
40217.871 | 7.426 | 7.359 | -4.084 | -4.151 | 1276 | 1943 | 1651 | 1276 | 3823 | 3654 |  | CORR | GENE | 02:41 | 04:28 | 03:41 | 328 | 751 | 15 | EXT |  | 0.94 | (c)
40218.453 | 8.008 | 7.968 | -3.502 | -3.542 | 1154 | 1360 | 1410 | 1154 | 3464 | 3654 |  | CORR | GENE | 02:21 | 02:54 | 03:02 | 78 | 512 | 10 | EXT |  | 0.89 | (c)
40219.397 | 8.952 | 8.73 | -2.558 | -2.78 | 1179 | 1447 | 1525 | 1179 | 2258 | 3654 |  | CORR | GENE | 02:25 | 03:08 | 03:21 | 522 | 693 | 10 | EXT |  | 0.94 | (c)
40220.075 | 9.63 | 9.569 | -1.88 | -1.941 | 1194 | 1579 | 1566 | 1194 | 1417 | 3654 |  | CORR | GENE | 02:27 | 03:30 | 03:27 | 524 | 744 | 10 | EXT |  | 0.94 | (c)
40220.886 | 10.441 | 10.416 | -1.069 | -1.094 | -1514 | -780 | -1086 | 657 | 922 | 3654 |  | CORR | GENE | 07:10 | 09:09 | 08:19 | 172 | 857 | 15 | EXT |  | 0.91 | (c)
40221.504 | 11.059 | 10.484 | -0.451 | -1.026 | 1313 | 1409 | 1373 | 1313 | 307 | 3654 |  | CORR | GENE | 02:47 | 03:02 | 02:56 | 719 | 120 | 11 | EXT |  | 0.96 | (c)
40221.763 | 11.318 | 11.289 | -0.192 | -0.221 | 1201 | 1571 | 1495 | 1201 | 122 | 3654 |  | CORR | GENE | 02:28 | 03:28 | 03:16 | 99 | 589 | 13 | EXT |  | 0.89 | (c)
40221.99 | 0.035 | 0.013 | -11.265 | -11.287 | 529 | 1219 | 1016 | 529 | 13 | 3655 |  | CORR | GENE | 02:33 | 04:24 | 03:52 | 112 | 975 | 14 | EXT |  | 0.9 | (c)
40224.207 | 2.252 | 2.223 | -9.048 | -9.077 | -2205 | -1708 | -1810 | 26 | 2223 | 3655 |  | CORR | CIGR | 07:12 | 08:32 | 08:16 | 44 | 790 | 11 | EXT |  | 0.89 | (c)
40224.349 | 2.394 | 2.376 | -8.906 | -8.924 | 1853 | 2021 | 1954 | 176 | 2376 | 3655 |  | CORR | CIGR | 06:07 | 06:34 | 06:23 | 40 | 202 | 10 | EXT |  | 0.89 | (c)
40229.374 | 7.419 | 7.321 | -3.881 | -3.979 | 1516 | 1716 | 1824 | 98 | 3858 | 3655 |  | CORR | GENE | 05:12 | 05:45 | 06:02 | 121 | 616 | 11 | EXT |  | 0.9 | (c)
40232.92 | 10.965 | 10.925 | -0.335 | -0.375 | -2226 | -1725 | -1881 | 5 | 245 | 3655 |  | CORR | GENE | 07:09 | 08:29 | 08:04 | 130 | 690 | 10 | EXT |  | 0.9 | (c)
40233.309 | 0.054 | 0.028 | -11.231 | -11.257 | -1509 | -1054 | -926 | 344 | 28 | 3656 |  | CORR | GENE | 05:09 | 06:23 | 06:43 | 302 | 1165 | 11 | EXT | Аномалия находится на отводе. | 0.92 | (c)
40237.339 | 4.084 | 4.061 | -7.201 | -7.224 | -2076 | -1839 | -1619 | 155 | 4061 | 3656 |  | CORR | GENE | 03:38 | 04:16 | 04:51 | 226 | 913 | 11 | EXT | Аномалия находится на отводе. | 0.91 | (c)
40243.283 | 10.028 | 10.027 | -1.257 | -1.258 | -916 | -607 | -730 | 544 | 1226 | 3656 |  | CORR | CIGR | 06:45 | 07:35 | 07:15 | 32 | 372 | 12 | EXT | Аномалия находится на отводе. | 0.89 | (c)
40244.54 | 0 | -0.03 | -11.372 | -11.402 | -1463 | -593 | -757 | 51 |  | 3657а | Нарушение формы кольцевого шва | GWAN |  | 04:47 | 07:07 | 06:41 | 0 | 1412 |  | INT | Нарушение формы кольцевого шва Аномалия находится на отводе. |  | (c)
40255.912 | 0 | -0.023 | -10.893 | -10.916 | 450 | 550 | 975 | 450 |  | 3658а | Нарушение формы кольцевого шва | GWAN |  | 00:23 | 00:39 | 01:48 | 0 | 1050 |  | INT | Нарушение формы кольцевого шва |  | (c)
40255.912 | 0 | -0.025 | -10.893 | -10.918 | -1275 | -1173 | -1087 | 900 |  | 3658а | Нарушение формы кольцевого шва | GWAN |  | 07:45 | 08:01 | 08:15 | 0 | 375 |  | INT | Нарушение формы кольцевого шва |  | (c)
40266.737 | 10.825 | 10.783 | -0.068 | -0.11 | -975 | -866 | -892 | 810 | 32 | 3658а |  | CORR | GENE | 08:33 | 08:51 | 08:46 | 78 | 165 | 10 | EXT |  | 0.89 | (c)
40266.805 | 0 | -0.023 | -11.255 | -11.278 | 591 | 660 | 685 | 591 |  | 3659 | Нарушение формы кольцевого шва | GWAN |  | 05:20 | 05:31 | 05:35 | 0 | 189 |  | EXT | Нарушение формы кольцевого шва |  | (c)
40266.805 | 0 | -0.027 | -11.255 | -11.282 | -2206 | -1706 | -1880 | 1554 |  | 3659 | Нарушение формы кольцевого шва | GWAN |  | 09:48 | 11:09 | 10:41 | 0 | 652 |  | EXT | Нарушение формы кольцевого шва |  | (c)
40266.854 | 0.049 | 0.04 | -11.206 | -11.215 | 274 | 509 | 456 | 274 | 40 | 3659 |  | CORR | GENE | 04:29 | 05:07 | 04:58 | 52 | 364 | 14 | EXT |  | 0.89 | (c)
40278.06 | 0 | -0.026 | -11.53 | -11.556 | -1679 | -1216 | -766 | 0 |  | 3660а | Нарушение формы кольцевого шва | GWAN |  | 02:21 | 03:36 | 04:49 | 0 | 1826 |  | INT | Нарушение формы кольцевого шва Аномалия находится на отводе. |  | (c)
40278.06 | 0 | -0.017 | -11.53 | -11.547 | 1358 | 1572 | 1863 | 1358 |  | 3660а | Нарушение формы кольцевого шва | GWAN |  | 10:32 | 11:06 | 11:53 | 0 | 1010 |  | INT | Нарушение формы кольцевого шва Аномалия находится на отводе. |  | (c)
40289.59 | 0 | -0.021 | -11.315 | -11.336 | 1477 | 1660 | -1880 | 0 |  | 3661 | Нарушение формы кольцевого шва | GWAN |  | 03:13 | 03:43 | 06:11 | 0 | 2208 |  | INT | Нарушение формы кольцевого шва Аномалия находится на отводе. |  | (c)
40312.245 | 0 | -0.025 | -10.675 | -10.7 | 208 | 1211 | 1311 | 0 |  | 3663 | Нарушение формы кольцевого шва | GWAN |  | 02:04 | 04:45 | 05:02 | 0 | 2205 |  | EXT | Нарушение формы кольцевого шва |  | (c)
40312.245 | 0 | -0.028 | -10.675 | -10.703 | -1559 | -724 | -901 | 243 |  | 3663 | Нарушение формы кольцевого шва | GWAN |  | 09:18 | 11:33 | 11:05 | 0 | 1316 |  | EXT | Нарушение формы кольцевого шва |  | (c)
40322.92 | 0 | -0.035 | -11.135 | -11.17 | -2015 | -633 | -1215 | 215 |  | 3664 | Нарушение формы кольцевого шва | GWAN |  | 03:42 | 07:25 | 05:51 | 0 | 1601 |  | EXT | Нарушение формы кольцевого шва |  | (c)
40322.92 | 0 | -0.034 | -11.135 | -11.169 | 377 | 713 | 1176 | 255 |  | 3664 | Нарушение формы кольцевого шва | GWAN |  | 10:08 | 11:03 | 12:17 | 0 | 1598 |  | EXT | Нарушение формы кольцевого шва |  | (c)
40323.027 | 0.107 | 0.053 | -11.028 | -11.082 | -354 | -203 | -156 | 0 | 53 | 3664 |  | CORR | GENE | 08:10 | 08:35 | 08:42 | 88 | 397 | 10 | EXT |  | 0.89 | (c)
40385.248 | 5.788 | 5.703 | -5.872 | -5.957 | 1182 | 1237 | 1240 | 1182 | 5703 | 3669 |  | DENT | GENE | 09:27 | 09:36 | 09:36 | 150 | 115 | 0.6 | N/A | Глубина вмятины: 8 мм (0,6%). Линейка: 15 см в (570 см; 09:36 ч:мин) Аномалия находится вблизи дефекта потери металла. Аномалия находится на упругопластическом изгибе. |  | (c)
40385.361 | 5.901 | 5.742 | -5.759 | -5.918 | 1245 | 1261 | 1253 | 1245 | 5742 | 3669 |  | GOUG | AXGR | 09:37 | 09:39 | 09:38 | 170 | 16 | 7 | EXT | Задир. Аномалия находится на упругопластическом изгибе: R=480 D, максимальное растяжение на 6 час. |  | (c)
40402.823 | 0.128 | 0.114 | -11.232 | -11.246 | 1959 | 2116 | 2045 | 99 | 114 | 3671 |  | CORR | CIGR | 07:40 | 08:05 | 07:54 | 23 | 172 | 10 | EXT | Аномалия находится на упругопластическом изгибе: R=454 D, максимальное растяжение на 6.2 час. | 0.89 | (c)
40407.914 | 5.219 | 5.145 | -6.141 | -6.215 | 1560 | 1940 | 1770 | 250 | 5145 | 3671 |  | CORR | GENE | 06:36 | 07:37 | 07:09 | 87 | 420 | 10 | EXT | Аномалия находится на упругопластическом изгибе: R=835 D, максимальное растяжение на 6.4 час. | 0.89 | (c)
40410.45 | 7.755 | 7.705 | -3.605 | -3.655 | 478 | 631 | 646 | 478 | 3548 | 3671 |  | CORR | GENE | 03:41 | 04:06 | 04:08 | 107 | 335 | 11 | EXT |  | 0.89 | (c)
40414.055 | 0 | -0.029 | -11.335 | -11.364 | -928 | -108 | -409 | 110 |  | 3672 | Нарушение формы кольцевого шва | GWAN |  | 10:25 | 00:37 | 11:49 | 0 | 1038 |  | EXT | Нарушение формы кольцевого шва |  | (c)
40414.055 | 0 | -0.024 | -11.335 | -11.359 | 845 | 1154 | 1185 | 706 |  | 3672 | Нарушение формы кольцевого шва | GWAN |  | 03:11 | 04:01 | 04:06 | 0 | 679 |  | EXT | Нарушение формы кольцевого шва |  | (c)
40414.055 | 0 | -0.019 | -11.335 | -11.354 | -2086 | -1960 | -1941 | 145 |  | 3672 | Нарушение формы кольцевого шва | GWAN |  | 07:18 | 07:39 | 07:42 | 0 | 290 |  | EXT | Нарушение формы кольцевого шва |  | (c)
40420.191 | 6.136 | 6.05 | -5.199 | -5.285 | 1712 | 2230 | 1980 | 0 | 5062 | 3672 |  | CORR | GENE | 05:31 | 06:55 | 06:14 | 223 | 535 | 10 | EXT |  | 0.91 | (c)
40422.423 | 8.368 | 8.303 | -2.967 | -3.032 | 1750 | 1865 | 1971 | 39 | 2959 | 3672 |  | CORR | GENE | 05:37 | 05:56 | 06:13 | 73 | 441 | 11 | EXT |  | 0.89 | (c)
40447.845 | 11.05 | 10.078 | -0.385 | -1.357 | -1800 | -1748 | -1767 | 430 | 139 | 3674 |  | CORR | GENE | 06:59 | 07:07 | 07:04 | 1218 | 67 | 9 | EXT | Аномалия находится на упругопластическом изгибе: R=524 D, максимальное растяжение на 11.3 час. | 0.95 | (c)
40448.23 | 0 | -0.022 | -11.175 | -11.197 | -1642 | 10 | 194 | 201 |  | 3675 | Нарушение формы кольцевого шва | GWAN |  | 09:24 | 01:50 | 14:20 | 0 | 3671 |  | EXT | Нарушение формы кольцевого шва Аномалия находится на упругопластическом изгибе: R=534 D, максимальное растяжение на 11.3 час. |  | (c)
40459.405 | 0 | -0.01 | -11.35 | -11.36 | -827 | -2001 | 1108 | 0 |  | 3676 | Нарушение формы кольцевого шва | GWAN |  | 08:59 | 05:50 | 14:11 | 0 | 3871 |  | EXT | Нарушение формы кольцевого шва Аномалия находится на упругопластическом изгибе: R=782 D, максимальное растяжение на 0.7 час. |  | (c)
40459.425 | 0.02 | 0.02 | -11.33 | -11.33 | 2091 | 2115 | -2009 | 0 | 20 | 3676 |  | CORR | GENE | 04:50 | 04:54 | 05:48 | 291 | 722 | 13 | EXT | Аномалия находится на упругопластическом изгибе: R=782 D, максимальное растяжение на 0.7 час. | 0.93 | (c)
40461.775 | 2.37 | 2.353 | -8.98 | -8.997 | -1906 | -1808 | -1781 | 325 | 2353 | 3676 |  | CORR | GENE | 06:05 | 06:21 | 06:25 | 52 | 250 | 10 | EXT | Аномалия находится на упругопластическом изгибе: R=726 D, максимальное растяжение на 0.4 час. | 0.89 | (c)
40477.345 | 6.59 | 5.621 | -4.615 | -5.584 | -2220 | -2177 | -2176 | 11 | 3390 | 3677 |  | CORR | GENE | 05:30 | 05:37 | 05:37 | 2194 | 87 | 13 | EXT |  | 1 | (b)
40477.62 | 6.865 | 6.806 | -4.34 | -4.399 | -2126 | -1859 | -1977 | 105 | 4316 | 3677 |  | CORR | GENE | 05:46 | 06:29 | 06:10 | 83 | 298 | 12 | EXT |  | 0.89 | (c)
40479.67 | 8.915 | 7.966 | -2.29 | -3.239 | -2212 | -2195 | -2171 | 18 | 1720 | 3677 |  | CORR | GENE | 05:32 | 05:34 | 05:38 | 1519 | 82 | 10 | EXT |  | 0.97 | (c)
40482.297 | 0.337 | 0.304 | -11.183 | -11.216 | -2226 | -2191 | -2198 | 5 | 304 | 3678 |  | CORR | GENE | 05:03 | 05:08 | 05:07 | 394 | 55 | 12 | EXT |  | 0.94 | (c)
40482.85 | 0.89 | 0.77 | -10.63 | -10.75 | 2158 | -2007 | -1923 | 0 | 770 | 3678 |  | CORR | GENE | 04:50 | 05:38 | 05:51 | 165 | 761 | 15 | EXT |  | 0.91 | (c)
40484.328 | 2.368 | 2.039 | -9.152 | -9.481 | 2046 | 2100 | 2087 | 103 | 2039 | 3678 |  | CORR | GENE | 04:32 | 04:41 | 04:39 | 755 | 82 | 11 | EXT |  | 0.96 | (c)
40484.387 | 2.427 | 2.405 | -9.093 | -9.115 | -1910 | -1807 | -1858 | 321 | 2405 | 3678 |  | CORR | CIGR | 05:54 | 06:10 | 06:02 | 25 | 103 | 10 | EXT |  | 0.89 | (c)
40491.181 | 9.221 | 9.091 | -2.299 | -2.429 | -1380 | -1357 | -1349 | 851 | 2194 | 3678 |  | CORR | GENE | 07:19 | 07:23 | 07:24 | 235 | 62 | 12 | EXT |  | 0.92 | (c)
40491.211 | 9.251 | 9.178 | -2.269 | -2.342 | -1299 | -1284 | -1122 | 931 | 2249 | 3678 |  | CORR | GENE | 07:32 | 07:35 | 08:01 | 93 | 354 | 13 | EXT |  | 0.89 | (c)
40493.48 | 0 | -0.022 | -11.395 | -11.417 | -928 | -144 | 998 | 0 |  | 3679 | Нарушение формы кольцевого шва | GWAN |  | 07:37 | 09:43 | 12:47 | 0 | 3851 |  | EXT | Нарушение формы кольцевого шва |  | (c)
40496.638 | 3.158 | 2.627 | -8.237 | -8.768 | -2199 | -2170 | -2172 | 32 | 2627 | 3679 |  | CORR | GENE | 04:12 | 04:16 | 04:16 | 1501 | 53 | 11 | EXT |  | 0.98 | (c)
40500.694 | 7.214 | 7.176 | -4.181 | -4.219 | -1817 | -1700 | -1700 | 413 | 4171 | 3679 |  | CORR | GENE | 05:13 | 05:32 | 05:32 | 48 | 235 | 10 | EXT |  | 0.89 | (c)
40504.928 | 0.053 | 0.014 | -11.477 | -11.516 | -1591 | -861 | -849 | 106 | 14 | 3680 |  | CORR | GENE | 09:24 | 11:22 | 11:24 | 52 | 1485 | 14 | EXT |  | 0.89 | (c)
40510.821 | 5.946 | 5.922 | -5.584 | -5.608 | 1590 | 1638 | 1644 | 534 | 5573 | 3680 |  | CORR | CIGR | 05:58 | 06:05 | 06:06 | 35 | 107 | 10 | EXT |  | 0.89 | (c)
40550.586 | 0.096 | 0.034 | -11.374 | -11.436 | 1891 | 2046 | 2059 | 3 | 34 | 3684 |  | CORR | GENE | 05:53 | 06:18 | 06:20 | 85 | 337 | 11 | EXT |  | 0.89 | (c)
40561.96 | 0 | -0.022 | -11.39 | -11.412 | 1258 | 1805 | -1582 | 0 |  | 3685 | Нарушение формы кольцевого шва | GWAN |  | 01:35 | 03:04 | 05:57 | 0 | 3241 |  | EXT | Нарушение формы кольцевого шва |  | (c)
40578.547 | 5.197 | 5.193 | -6.338 | -6.342 | -784 | -743 | -763 | 743 | 5193 | 3686 |  | ARTD | PITT | 09:54 | 10:01 | 09:57 | 54 | 41 |  | EXT | Наплавка. |  | (c)
40616.934 | 9.104 | 8.917 | -2.021 | -2.208 | -2207 | -2192 | -2186 | 24 | 1813 | 3689 |  | CORR | AXGR | 06:12 | 06:15 | 06:16 | 395 | 41 | 10 | EXT | Аномалия находится на упругопластическом изгибе: R=624 D, максимальное растяжение на 6 час. | 0.93 | (c)
40619.878 | 0.923 | 0.883 | -10.262 | -10.302 | 1587 | 1596 | 1598 | 621 | 883 | 3690 |  | CORR | AXGR | 04:34 | 04:35 | 04:36 | 116 | 23 | 10 | EXT | Аномалия находится на упругопластическом изгибе: R=593 D, максимальное растяжение на 6.4 час. | 0.89 | (c)
40621.29 | 2.335 | 2.325 | -8.85 | -8.86 | -1965 | -1909 | -1909 | 266 | 2325 | 3690 |  | CORR | CIGR | 07:01 | 07:10 | 07:10 | 19 | 111 | 12 | EXT | Аномалия находится на упругопластическом изгибе: R=589 D, максимальное растяжение на 6.6 час. | 0.89 | (c)
40622.557 | 3.602 | 3.557 | -7.583 | -7.628 | -2010 | -1816 | -1885 | 220 | 3557 | 3690 |  | CORR | GENE | 06:53 | 07:25 | 07:13 | 183 | 251 | 12 | EXT | Аномалия находится на упругопластическом изгибе: R=586 D, максимальное растяжение на 6.8 час. | 0.91 | (c)
40622.775 | 3.82 | 3.793 | -7.365 | -7.392 | 1446 | 1530 | 1522 | 632 | 3793 | 3690 |  | CORR | CIGR | 04:11 | 04:25 | 04:23 | 36 | 153 | 10 | EXT | Аномалия находится на упругопластическом изгибе: R=587 D, максимальное растяжение на 6.8 час. | 0.89 | (c)
40622.952 | 3.997 | 3.979 | -7.188 | -7.206 | 1457 | 1548 | 1514 | 660 | 3979 | 3690 |  | CORR | CIGR | 04:13 | 04:28 | 04:22 | 25 | 114 | 12 | EXT | Аномалия находится на упругопластическом изгибе: R=587 D, максимальное растяжение на 6.8 час. | 0.89 | (c)
40624.018 | 5.063 | 5.04 | -6.122 | -6.145 | 1463 | 1558 | 1536 | 622 | 5040 | 3690 |  | CORR | CIGR | 04:14 | 04:29 | 04:25 | 30 | 146 | 15 | EXT | Аномалия находится на упругопластическом изгибе: R=587 D, максимальное растяжение на 6.9 час. | 0.89 | (c)
40626.662 | 7.707 | 7.205 | -3.478 | -3.98 | 1309 | 1400 | 1368 | 804 | 2393 | 3690 |  | CORR | GENE | 03:49 | 04:04 | 03:58 | 1587 | 118 | 12 | EXT | Аномалия находится на упругопластическом изгибе: R=563 D, максимальное растяжение на 6.7 час. | 0.99 | (c)
40626.942 | 7.987 | 7.86 | -3.198 | -3.325 | -1983 | -1980 | -1968 | 247 | 3141 | 3690 |  | CORR | AXGR | 06:58 | 06:58 | 07:00 | 184 | 31 | 10 | EXT | Аномалия находится на упругопластическом изгибе: R=560 D, максимальное растяжение на 6.7 час. | 0.9 | (c)
40627.627 | 8.672 | 8.649 | -2.513 | -2.536 | -2004 | -1843 | -1912 | 226 | 2506 | 3690 |  | CORR | CIGR | 06:54 | 07:20 | 07:09 | 30 | 184 | 14 | EXT | Аномалия находится на упругопластическом изгибе: R=551 D, максимальное растяжение на 6.6 час. | 0.89 | (c)
40627.859 | 8.904 | 8.861 | -2.281 | -2.324 | 1304 | 1429 | 1389 | 756 | 1848 | 3690 |  | CORR | GENE | 03:48 | 04:08 | 04:02 | 476 | 171 | 10 | EXT | Аномалия находится на упругопластическом изгибе: R=548 D, максимальное растяжение на 6.5 час. | 0.94 | (c)
40628.815 | 9.86 | 9.855 | -1.325 | -1.33 | -1946 | -1722 | -1776 | 284 | 1278 | 3690 |  | CORR | GENE | 07:04 | 07:40 | 07:31 | 52 | 340 | 10 | EXT | Аномалия находится на упругопластическом изгибе: R=534 D, максимальное растяжение на 6.4 час. | 0.89 | (c)
40629.024 | 10.069 | 9.461 | -1.116 | -1.724 | 1362 | 1447 | 1426 | 739 | 678 | 3690 |  | CORR | GENE | 03:57 | 04:11 | 04:08 | 1046 | 130 | 10 | EXT | Аномалия находится на упругопластическом изгибе: R=532 D, максимальное растяжение на 6.3 час. | 0.96 | (c)
40629.59 | 10.635 | 10.554 | -0.55 | -0.631 | 1313 | 1485 | 1482 | 579 | 529 | 3690 |  | CORR | GENE | 03:50 | 04:17 | 04:17 | 102 | 339 | 10 | EXT | Аномалия находится на упругопластическом изгибе: R=525 D, максимальное растяжение на 6.3 час. | 0.89 | (c)
40630.14 | 0 | -0.021 | -11.125 | -11.146 | -1058 | 549 | 629 | 86 |  | 3691 | Нарушение формы кольцевого шва | GWAN |  | 10:55 | 03:14 | 15:27 | 0 | 3374 |  | EXT | Нарушение формы кольцевого шва Аномалия находится на упругопластическом изгибе: R=519 D, максимальное растяжение на 6.2 час. |  | (c)
40631.595 | 1.455 | 1.42 | -9.67 | -9.705 | 688 | 861 | 848 | 688 | 1420 | 3691 |  | CORR | GENE | 03:36 | 04:04 | 04:02 | 56 | 320 | 10 | EXT | Аномалия находится на упругопластическом изгибе: R=498 D, максимальное растяжение на 6 час. | 0.89 | (c)
40637.316 | 7.176 | 7.157 | -3.949 | -3.968 | 1451 | 1665 | 1583 | 515 | 3908 | 3691 |  | CORR | GENE | 05:40 | 06:14 | 06:01 | 60 | 264 | 11 | EXT | Аномалия находится на упругопластическом изгибе: R=516 D, максимальное растяжение на 5.7 час. | 0.89 | (c)
40639.868 | 9.728 | 9.679 | -1.397 | -1.446 | 725 | 1211 | 1115 | 725 | 1340 | 3691 |  | CORR | GENE | 03:42 | 05:01 | 04:45 | 106 | 780 | 10 | EXT | Аномалия находится на упругопластическом изгибе: R=638 D, максимальное растяжение на 5.8 час. | 0.89 | (c)
40643.158 | 1.893 | 1.877 | -9.432 | -9.448 | 1083 | 1225 | 1267 | 779 | 1877 | 3692 |  | CORR | CIGR | 05:44 | 06:07 | 06:14 | 40 | 368 | 10 | EXT |  | 0.89 | (c)
40649.074 | 7.809 | 7.74 | -3.516 | -3.585 | 1511 | 1706 | 1787 | 168 | 3482 | 3692 |  | CORR | GENE | 06:53 | 07:25 | 07:38 | 103 | 552 | 10 | EXT |  | 0.89 | (c)
40650.101 | 8.836 | 8.746 | -2.489 | -2.579 | 241 | 614 | 559 | 241 | 2440 | 3692 |  | CORR | GENE | 03:28 | 04:29 | 04:20 | 139 | 637 | 11 | EXT |  | 0.9 | (c)
40650.911 | 9.646 | 9.611 | -1.679 | -1.714 | 347 | 417 | 499 | 347 | 1647 | 3692 |  | CORR | GENE | 03:46 | 03:57 | 04:10 | 67 | 304 | 10 | EXT |  | 0.89 | (c)
40652.226 | 10.961 | 10.006 | -0.364 | -1.319 | 78 | 91 | 102 | 78 | 208 | 3692 |  | CORR | AXGR | 03:02 | 03:04 | 03:06 | 1111 | 47 | 10 | EXT |  | 0.96 | (c)
40652.686 | 0.096 | 0.021 | -11.339 | -11.414 | 1573 | 1890 | 1996 | 0 | 21 | 3693 |  | CORR | GENE | 03:09 | 04:00 | 04:18 | 95 | 845 | 13 | EXT |  | 0.89 | (c)
40654.935 | 2.345 | 2.308 | -9.09 | -9.127 | -1550 | -1232 | -1260 | 681 | 2308 | 3693 |  | CORR | GENE | 06:45 | 07:37 | 07:32 | 97 | 579 | 10 | EXT |  | 0.89 | (c)
40657.549 | 4.959 | 4.944 | -6.476 | -6.491 | -1855 | -1454 | -1603 | 376 | 4944 | 3693 |  | CORR | GENE | 05:56 | 07:01 | 06:37 | 85 | 504 | 13 | EXT |  | 0.89 | (c)
40658.384 | 5.794 | 5.789 | -5.641 | -5.646 | -1656 | -1470 | -1520 | 575 | 5602 | 3693 |  | CORR | CIGR | 06:28 | 06:58 | 06:50 | 44 | 272 | 13 | EXT |  | 0.89 | (c)
40658.811 | 6.221 | 6.191 | -5.214 | -5.244 | -1945 | -1504 | -1661 | 286 | 5123 | 3693 |  | CORR | GENE | 05:42 | 06:53 | 06:27 | 121 | 568 | 12 | EXT |  | 0.9 | (c)
40659.157 | 6.567 | 6.553 | -4.868 | -4.882 | 2216 | -2103 | -2144 | 0 | 4829 | 3693 |  | CORR | GENE | 04:53 | 05:16 | 05:09 | 53 | 201 | 10 | EXT |  | 0.89 | (c)
40659.616 | 7.026 | 6.985 | -4.409 | -4.45 | -1705 | -1317 | -1355 | 526 | 4333 | 3693 |  | CORR | GENE | 06:20 | 07:23 | 07:17 | 117 | 700 | 13 | EXT |  | 0.9 | (c)
40661.335 | 8.745 | 8.699 | -2.69 | -2.736 | -1819 | -1472 | -1529 | 412 | 2637 | 3693 |  | CORR | GENE | 06:02 | 06:58 | 06:49 | 99 | 580 | 12 | EXT |  | 0.89 | (c)
40661.875 | 9.285 | 9.271 | -2.15 | -2.164 | -2200 | -2030 | -2094 | 31 | 2129 | 3693 |  | CORR | CIGR | 05:00 | 05:28 | 05:17 | 35 | 211 | 11 | EXT |  | 0.89 | (c)
40666.438 | 2.413 | 2.388 | -8.897 | -8.922 | 280 | 440 | 384 | 280 | 2388 | 3694 |  | CORR | CIGR | 03:40 | 04:06 | 03:57 | 45 | 208 | 10 | EXT |  | 0.89 | (c)
40666.594 | 2.569 | 2.527 | -8.741 | -8.783 | 53 | 260 | 226 | 53 | 2527 | 3694 |  | CORR | GENE | 03:04 | 03:37 | 03:32 | 74 | 346 | 10 | EXT |  | 0.89 | (c)
40667.077 | 3.052 | 3.042 | -8.258 | -8.268 | 572 | 622 | 636 | 572 | 3042 | 3694 |  | CORR | CIGR | 04:27 | 04:36 | 04:38 | 26 | 129 | 13 | EXT |  | 0.89 | (c)
40668.824 | 4.799 | 4.751 | -6.511 | -6.559 | 1435 | 1844 | 1707 | 252 | 4751 | 3694 |  | CORR | GENE | 06:47 | 07:53 | 07:31 | 84 | 543 | 10 | EXT |  | 0.89 | (c)
40670.424 | 6.399 | 6.368 | -4.911 | -4.942 | 280 | 587 | 474 | 280 | 4875 | 3694 |  | CORR | GENE | 03:40 | 04:30 | 04:12 | 67 | 388 | 11 | EXT |  | 0.89 | (c)
40671.005 | 6.98 | 6.947 | -4.33 | -4.363 | 1137 | 1282 | 1246 | 874 | 4308 | 3694 |  | CORR | GENE | 05:59 | 06:22 | 06:16 | 55 | 219 | 10 | EXT |  | 0.89 | (c)
40671.658 | 7.633 | 7.607 | -3.677 | -3.703 | 134 | 289 | 288 | 134 | 3643 | 3694 |  | CORR | GENE | 03:17 | 03:42 | 03:42 | 60 | 309 | 11 | EXT |  | 0.89 | (c)
40675.368 | 0.033 | 0.029 | -11.342 | -11.346 | 621 | 1911 | 1291 | 269 | 29 | 3695 |  | CORR | GENE | 03:54 | 07:22 | 05:42 | 128 | 1341 | 15 | EXT |  | 0.9 | (c)
40676.173 | 0.838 | 0.817 | -10.537 | -10.558 | 257 | 580 | 501 | 257 | 817 | 3695 |  | CORR | GENE | 02:55 | 03:47 | 03:35 | 61 | 489 | 12 | EXT |  | 0.89 | (c)
40677.764 | 2.429 | 2.398 | -8.946 | -8.977 | 1868 | 2014 | 2007 | 84 | 2398 | 3695 |  | CORR | GENE | 07:15 | 07:39 | 07:38 | 52 | 279 | 10 | EXT |  | 0.89 | (c)
40684.523 | 9.188 | 9.183 | -2.187 | -2.192 | 1659 | 1810 | 1761 | 368 | 2154 | 3695 |  | CORR | CIGR | 06:42 | 07:06 | 06:58 | 38 | 204 | 10 | EXT |  | 0.89 | (c)
40684.729 | 9.394 | 9.381 | -1.981 | -1.994 | 616 | 818 | 752 | 616 | 1893 | 3695 |  | CORR | GENE | 03:53 | 04:26 | 04:15 | 101 | 272 | 12 | EXT |  | 0.89 | (c)
40686.467 | 11.132 | 11.083 | -0.243 | -0.292 | 907 | 942 | 951 | 907 | 90 | 3695 |  | CORR | GENE | 04:40 | 04:46 | 04:47 | 202 | 89 | 11 | EXT |  | 0.91 | (c)
40686.746 | 0.036 | 0.019 | -4.629 | -4.646 | 1776 | -1760 | -2222 | 0 | 19 | 3696 |  | CORR | GENE | 02:43 | 05:12 | 03:58 | 136 | 926 | 12 | EXT |  | 0.9 | (c)
40686.776 | 0.066 | 0.021 | -4.599 | -4.644 | -1196 | 538 | -303 | 0 | 21 | 3696 |  | CORR | GENE | 06:43 | 11:23 | 09:08 | 135 | 1787 | 11 | EXT |  | 0.9 | (c)
40687.373 | 0.663 | 0.511 | -4.002 | -4.154 | 2173 | -1824 | -2049 | 0 | 511 | 3696 |  | CORR | GENE | 03:47 | 05:02 | 04:26 | 237 | 478 | 10 | EXT |  | 0.91 | (c)
40690.316 | 3.606 | 3.592 | -1.059 | -1.073 | -2158 | -2147 | -2147 | 72 | 1044 | 3696 |  | CORR | PITT | 04:08 | 04:10 | 04:10 | 29 | 23 | 16 | EXT |  | 0.89 | (c)
40696.058 | 4.683 | 4.658 | -1.727 | -1.752 | -1324 | -1196 | -1256 | 906 | 1717 | 3697 |  | CORR | CIGR | 06:23 | 06:44 | 06:34 | 35 | 136 | 12 | EXT | Аномалия находится на упругопластическом изгибе: R=540 D, максимальное растяжение на 5.7 час. | 0.89 | (c)
40697.785 | 0 | -0.029 | -11.245 | -11.274 | 1473 | 1650 | 1656 | 391 |  | 3698 | Нарушение формы кольцевого шва | GWAN |  | 06:25 | 06:54 | 06:55 | 0 | 367 |  | EXT | Нарушение формы кольцевого шва Аномалия находится на упругопластическом изгибе: R=462 D, максимальное растяжение на 5.8 час. |  | (c)
40754.125 | 0 | -0.031 | -11.49 | -11.521 | 675 | 790 | 883 | 675 |  | 3703 | Нарушение формы кольцевого шва | GWAN |  | 04:27 | 04:46 | 05:01 | 0 | 417 |  | EXT | Нарушение формы кольцевого шва |  | (c)
40765.526 | 11.401 | 11.276 | -0.089 | -0.214 | 1509 | 1540 | 1539 | 661 | 31 | 3703 |  | CORR | GENE | 06:42 | 06:47 | 06:46 | 183 | 61 | 14 | EXT |  | 0.91 | (c)
40788.055 | 0 | -0.024 | -11.19 | -11.214 | -92 | 44 | 97 | 0 |  | 3706 | Нарушение формы кольцевого шва | GWAN |  | 00:11 | 00:33 | 00:41 | 0 | 378 |  | EXT | Нарушение формы кольцевого шва |  | (c)
40809.679 | 10.434 | 10.423 | -0.976 | -0.987 | 1996 | 2103 | 2075 | 1996 | 961 | 3707 |  | CORR | CIGR | 06:06 | 06:23 | 06:18 | 26 | 159 | 10 | EXT | Аномалия находится на упругопластическом изгибе: R=455 D, максимальное растяжение на 6.4 час. | 0.92 | (c)
40810.345 | 11.1 | 10.945 | -0.31 | -0.465 | 1296 | 1621 | 1468 | 1296 | 263 | 3707 |  | CORR | GENE | 04:13 | 05:05 | 04:41 | 202 | 344 | 10 | EXT | Аномалия находится на упругопластическом изгибе: R=444 D, максимальное растяжение на 6.4 час. | 0.91 | (c)
40813.004 | 2.349 | 2.323 | -8.801 | -8.827 | 1925 | 2054 | 2044 | 68 | 2323 | 3708 |  | CORR | CIGR | 06:05 | 06:25 | 06:24 | 43 | 237 | 11 | EXT | Аномалия находится на упругопластическом изгибе: R=441 D, максимальное растяжение на 6.6 час. | 0.93 | (c)
40814.689 | 4.034 | 3.968 | -7.116 | -7.182 | 1567 | 1944 | 1864 | 70 | 3968 | 3708 |  | CORR | GENE | 05:07 | 06:08 | 05:55 | 131 | 593 | 11 | EXT | Аномалия находится на упругопластическом изгибе: R=472 D, максимальное растяжение на 6.7 час. | 0.93 | (c)
40824.078 | 2.273 | 2.264 | -9.097 | -9.106 | 1807 | 1946 | 1936 | 165 | 2264 | 3709 |  | CORR | GENE | 05:38 | 06:00 | 05:59 | 103 | 259 | 10 | EXT |  | 0.89 | (c)
40842.202 | 9.027 | 9.005 | -2.523 | -2.545 | -205 | -190 | -187 | 170 | 2377 | 3710 | Металлургический дефект | MIAN | AXGR | 11:39 | 11:41 | 11:42 | 168 | 35 |  | INT | Металлургический дефект Эквивалент потери металла 10%. |  | (c)
40842.974 | 9.799 | 9.794 | -1.751 | -1.756 | -37 | 3 | -9 | 0 | 1556 | 3710 |  | LWAN | GENE | 00:06 | 00:13 | 00:11 | 200 | 55 |  | INT | Эквивалент потери металла 10%. |  | (c)
40844.745 | 0.02 | 0.015 | -11.405 | -11.41 | 296 | 1512 | 955 | 296 | 15 | 3711 |  | CORR | GENE | 02:03 | 05:19 | 03:50 | 85 | 1318 | 11 | EXT |  | 0.89 | (c)
40888.552 | 0.117 | 0.111 | -11.403 | -11.409 | -1482 | -1338 | -1349 | 749 | 111 | 3715 |  | CORR | CIGR | 07:43 | 08:06 | 08:04 | 25 | 265 | 10 | EXT |  | 0.89 | (c)
40897.985 | 9.55 | 9.354 | -1.97 | -2.166 | 2210 | 2210 | 2214 | 12 | 1820 | 3715 |  | LWAN | AXSL | 05:38 | 05:38 | 05:39 | 346 | 9 |  | EXT | Эквивалент потери металла 10%. |  | (c)
40937.909 | 2.781 | 2.764 | -6.956 | -6.973 | -1032 | -972 | -989 | 946 | 2764 | 3719а |  | CORR | CIGR | 07:03 | 07:12 | 07:09 | 17 | 86 | 10 | EXT | Аномалия находится на упругопластическом изгибе: R=355 D, максимальное растяжение на 6.4 час. | 0.97 | (c)
40939.046 | 3.918 | 3.897 | -5.819 | -5.84 | -1577 | -1534 | -1529 | 653 | 3897 | 3719а |  | CORR | CIGR | 05:35 | 05:42 | 05:42 | 21 | 96 | 11 | EXT | Аномалия находится на упругопластическом изгибе: R=432 D, максимальное растяжение на 6.5 час. | 0.9 | (c)
40939.775 | 4.647 | 4.605 | -5.09 | -5.132 | -1698 | -1475 | -1533 | 533 | 4605 | 3719а |  | CORR | GENE | 05:15 | 05:51 | 05:42 | 62 | 329 | 10 | EXT | Аномалия находится на упругопластическом изгибе: R=530 D, максимальное растяжение на 6.6 час. | 0.89 | (c)
40939.938 | 4.81 | 4.789 | -4.927 | -4.948 | -1771 | -1734 | -1652 | 459 | 4789 | 3719а |  | CORR | GENE | 05:03 | 05:09 | 05:22 | 61 | 238 | 12 | EXT | Аномалия находится на упругопластическом изгибе: R=576 D, максимальное растяжение на 6.7 час. | 0.89 | (c)
40940.169 | 5.041 | 5.017 | -4.696 | -4.72 | -1560 | -1302 | -1408 | 670 | 4692 | 3719а |  | CORR | CIGR | 05:37 | 06:19 | 06:02 | 28 | 305 | 12 | EXT | Аномалия находится на упругопластическом изгибе: R=632 D, максимальное растяжение на 6.8 час. | 0.89 | (c)
40944.854 | 9.726 | 9.647 | -0.011 | -0.09 | 1957 | -1847 | -2153 | 0 | 9 | 3719а |  | CORR | GENE | 03:05 | 04:51 | 04:02 | 81 | 702 | 11 | EXT |  | 0.89 | (c)
40953.094 | 8.229 | 8.178 | -3.001 | -3.052 | 1404 | 1545 | 1535 | 1404 | 2963 | 3720 |  | CORR | GENE | 04:43 | 05:06 | 05:04 | 89 | 262 | 11 | EXT |  | 0.89 | (c)
40967.23 | 0 | -0.018 | -11.1 | -11.118 | -2136 | 59 | -579 | 978 |  | 3722 | Нарушение формы кольцевого шва | GWAN |  | 09:12 | 03:06 | 13:23 | 0 | 3114 |  | EXT | Нарушение формы кольцевого шва |  | (c)
40976.993 | 9.763 | 9.732 | -1.337 | -1.368 | 316 | 471 | 422 | 316 | 1323 | 3722 |  | CORR | CIGR | 03:48 | 04:13 | 04:05 | 45 | 212 | 14 | EXT |  | 0.89 | (c)
41012.303 | 0.028 | 0.014 | -11.127 | -11.141 | -1304 | -209 | -506 | 0 | 14 | 3726 |  | CORR | GENE | 05:49 | 08:45 | 07:57 | 95 | 1595 | 10 | EXT |  | 0.89 | (c)
41013.58 | 1.305 | 1.275 | -9.85 | -9.88 | -1515 | -1403 | -1450 | 1386 | 1275 | 3726 |  | CORR | CIGR | 05:15 | 05:33 | 05:25 | 35 | 129 | 10 | EXT |  | 0.89 | (c)
41013.887 | 1.612 | 1.475 | -9.543 | -9.68 | -1563 | -1284 | -1242 | 922 | 1475 | 3726 |  | CORR | GENE | 05:07 | 05:52 | 05:59 | 179 | 641 | 12 | EXT |  | 0.91 | (c)
41014.482 | 2.207 | 2.155 | -8.948 | -9 | -1560 | -1453 | -1458 | 1357 | 2155 | 3726 |  | CORR | GENE | 05:07 | 05:25 | 05:24 | 58 | 203 | 11 | EXT |  | 0.89 | (c)
41014.542 | 2.267 | 2.077 | -8.888 | -9.078 | -1202 | -1085 | -1024 | 846 | 2077 | 3726 |  | CORR | GENE | 06:05 | 06:24 | 06:34 | 217 | 356 | 10 | EXT |  | 0.91 | (c)
41015.599 | 3.324 | 3.29 | -7.831 | -7.865 | -1671 | -1567 | -1604 | 1537 | 3290 | 3726 |  | CORR | CIGR | 04:49 | 05:06 | 05:00 | 34 | 134 | 13 | EXT |  | 0.89 | (c)
41023.43 | 0 | -0.028 | -11.67 | -11.698 | 363 | 802 | 624 | 363 |  | 3727 | Нарушение формы кольцевого шва | GWAN |  | 00:14 | 01:25 | 00:57 | 0 | 523 |  | EXT | Нарушение формы кольцевого шва |  | (c)
41028.565 | 5.135 | 5.102 | -6.535 | -6.568 | -2217 | -2143 | -2119 | 2021 | 5102 | 3727 |  | CORR | CIGR | 05:18 | 05:30 | 05:34 | 40 | 196 | 11 | EXT |  | 0.89 | (c)
41030.374 | 6.944 | 6.904 | -4.726 | -4.766 | 1957 | 2054 | 2074 | 1957 | 4723 | 3727 |  | CORR | CIGR | 04:32 | 04:47 | 04:51 | 43 | 235 | 10 | EXT |  | 0.89 | (c)
41030.548 | 7.118 | 7.097 | -4.552 | -4.573 | 2218 | -2131 | -2176 | 2108 | 4544 | 3727 |  | CORR | CIGR | 05:14 | 05:32 | 05:25 | 29 | 135 | 11 | EXT |  | 0.89 | (c)
41030.827 | 7.397 | 7.388 | -4.273 | -4.282 | -1927 | -1853 | -1842 | 1757 | 4257 | 3727 |  | CORR | CIGR | 06:05 | 06:17 | 06:18 | 25 | 170 | 10 | EXT |  | 0.89 | (c)
41030.967 | 7.537 | 7.53 | -4.133 | -4.14 | -2176 | -1820 | -1937 | 1697 | 4083 | 3727 |  | CORR | GENE | 05:25 | 06:22 | 06:03 | 57 | 479 | 11 | EXT |  | 0.89 | (c)
41031.295 | 7.865 | 7.855 | -3.805 | -3.815 | -2191 | -2145 | -2143 | 2094 | 3790 | 3727 |  | CORR | CIGR | 05:22 | 05:30 | 05:30 | 25 | 97 | 10 | EXT |  | 0.89 | (c)
41031.474 | 8.044 | 7.953 | -3.626 | -3.717 | 1990 | 2090 | 2092 | 1990 | 3620 | 3727 |  | CORR | GENE | 04:37 | 04:53 | 04:53 | 97 | 204 | 11 | EXT |  | 0.89 | (c)
41033.408 | 9.978 | 9.257 | -1.692 | -2.413 | 1803 | 2182 | 2139 | 1803 | 1428 | 3727 |  | CORR | GENE | 04:07 | 05:08 | 05:01 | 985 | 673 | 10 | EXT |  | 0.96 | (c)
41034.302 | 10.872 | 10.863 | -0.798 | -0.807 | 1857 | 1926 | 1965 | 1857 | 756 | 3727 |  | CORR | GENE | 04:15 | 04:27 | 04:33 | 51 | 216 | 11 | EXT |  | 0.89 | (c)
41035.179 | 0.079 | 0.05 | -11.476 | -11.505 | -1400 | -736 | -1016 | 633 | 50 | 3728 |  | CORR | GENE | 05:36 | 07:23 | 06:38 | 109 | 767 | 10 | EXT |  | 0.89 | (c)
41035.504 | 0.404 | 0.355 | -11.151 | -11.2 | -1476 | -737 | -1068 | 660 | 355 | 3728 |  | CORR | GENE | 05:24 | 07:23 | 06:29 | 365 | 816 | 10 | EXT |  | 0.93 | (c)
41035.856 | 0.756 | 0.643 | -10.799 | -10.912 | -1870 | -1796 | -1831 | 1792 | 643 | 3728 |  | CORR | GENE | 04:20 | 04:32 | 04:26 | 453 | 78 | 10 | EXT |  | 0.93 | (c)
41046.722 | 0.067 | 0.026 | -10.948 | -10.989 | -1655 | -1440 | -1318 | 981 | 26 | 3729 |  | CORR | GENE | 03:16 | 03:51 | 04:10 | 70 | 674 | 12 | EXT |  | 0.89 | (c)
41046.797 | 0.142 | 0.095 | -10.873 | -10.92 | -132 | -14 | -17 | 0 | 95 | 3729 |  | CORR | GENE | 07:22 | 07:41 | 07:40 | 67 | 231 | 10 | EXT |  | 0.89 | (c)
41049.974 | 3.319 | 3.222 | -7.696 | -7.793 | -1337 | -1030 | -1027 | 717 | 3222 | 3729 |  | CORR | GENE | 04:07 | 04:57 | 04:57 | 122 | 620 | 10 | EXT |  | 0.89 | (c)
41050.758 | 4.103 | 4.049 | -6.912 | -6.966 | -1325 | -1031 | -1138 | 951 | 4049 | 3729 |  | CORR | GENE | 04:09 | 04:57 | 04:39 | 75 | 374 | 10 | EXT |  | 0.89 | (c)
41053.431 | 6.776 | 6.761 | -4.239 | -4.254 | -1535 | -1228 | -1380 | 1225 | 4212 | 3729 |  | CORR | CIGR | 03:35 | 04:25 | 04:00 | 42 | 310 | 10 | EXT |  | 0.89 | (c)
41065.387 | 7.717 | 7.677 | -3.423 | -3.463 | 464 | 632 | 635 | 464 | 3408 | 3730 |  | CORR | GENE | 05:24 | 05:51 | 05:52 | 55 | 341 | 11 | EXT |  | 0.89 | (c)
41065.822 | 8.152 | 7.994 | -2.988 | -3.146 | 132 | 566 | 595 | 132 | 2903 | 3730 |  | CORR | GENE | 04:30 | 05:40 | 05:45 | 243 | 927 | 10 | EXT |  | 0.91 | (c)
41066.599 | 8.929 | 8.451 | -2.211 | -2.689 | -60 | 895 | 496 | 0 | 2053 | 3730 |  | CORR | GENE | 03:59 | 06:34 | 05:29 | 636 | 1113 | 14 | EXT |  | 0.97 | (c)
41067.033 | 9.363 | 9.298 | -1.777 | -1.842 | 40 | 677 | 531 | 40 | 1216 | 3730 |  | CORR | GENE | 04:15 | 05:58 | 05:35 | 626 | 983 | 14 | EXT |  | 0.97 | (c)
41067.911 | 10.241 | 10.157 | -0.899 | -0.983 | 316 | 610 | 651 | 316 | 843 | 3730 |  | CORR | GENE | 05:00 | 05:47 | 05:54 | 140 | 671 | 14 | EXT |  | 0.9 | (c)
41068.34 | 10.67 | 10.503 | -0.47 | -0.637 | -66 | 565 | 454 | 0 | 324 | 3730 |  | CORR | GENE | 03:58 | 05:40 | 05:22 | 313 | 1040 | 10 | EXT |  | 0.92 | (c)
41068.789 | 11.119 | 11.059 | -0.021 | -0.081 | -74 | 294 | 163 | 0 | 10 | 3730 |  | CORR | GENE | 03:57 | 04:57 | 04:35 | 71 | 474 | 14 | EXT |  | 0.89 | (c)
41069.362 | 0.552 | 0.423 | -10.813 | -10.942 | -1299 | -1134 | -1204 | 1108 | 423 | 3731 |  | CORR | GENE | 04:52 | 05:18 | 05:07 | 489 | 191 | 13 | EXT |  | 0.95 | (c)
41071.026 | 2.216 | 2.08 | -9.149 | -9.285 | -1815 | -1366 | -1518 | 1220 | 2080 | 3731 |  | CORR | GENE | 03:29 | 04:41 | 04:17 | 236 | 595 | 12 | EXT |  | 0.92 | (c)
41071.768 | 2.958 | 2.942 | -8.407 | -8.423 | -1500 | -1373 | -1411 | 1322 | 2942 | 3731 |  | CORR | CIGR | 04:19 | 04:40 | 04:34 | 38 | 178 | 10 | EXT |  | 0.89 | (c)
41072.63 | 3.82 | 3.778 | -7.545 | -7.587 | -1682 | -1562 | -1486 | 1289 | 3778 | 3731 |  | CORR | GENE | 03:50 | 04:09 | 04:22 | 62 | 393 | 10 | EXT |  | 0.89 | (c)
41073.046 | 4.236 | 4.212 | -7.129 | -7.153 | -1711 | -1382 | -1517 | 1322 | 4212 | 3731 |  | CORR | GENE | 03:45 | 04:38 | 04:17 | 58 | 389 | 15 | EXT |  | 0.89 | (c)
41074.378 | 5.568 | 5.548 | -5.797 | -5.817 | -487 | -218 | -347 | 206 | 5548 | 3731 |  | CORR | GENE | 07:03 | 07:46 | 07:26 | 68 | 281 | 10 | EXT |  | 0.89 | (c)
41074.926 | 6.116 | 6.073 | -5.249 | -5.292 | -1280 | -549 | -861 | 441 | 4782 | 3731 |  | CORR | GENE | 04:55 | 06:53 | 06:03 | 510 | 839 | 10 | EXT |  | 0.94 | (c)
41076.15 | 7.34 | 7.284 | -4.025 | -4.081 | -42 | -32 | -37 | 31 | 3940 | 3731 |  | CORR | AXSL | 08:15 | 08:16 | 08:16 | 141 | 11 | 12 | EXT |  | 0.9 | (c)
41080.206 | 0.031 | 0.015 | -11.394 | -11.41 | -345 | 496 | 259 | 0 | 15 | 3732 |  | CORR | GENE | 06:34 | 08:50 | 08:12 | 114 | 1209 | 10 | EXT |  | 0.89 | (c)
41080.212 | 0.037 | 0.037 | -11.388 | -11.388 | -1500 | -1116 | -1127 | 753 | 37 | 3732 |  | CORR | GENE | 03:28 | 04:30 | 04:28 | 76 | 747 | 12 | EXT |  | 0.89 | (c)
41083.729 | 3.554 | 3.554 | -7.871 | -7.871 | -368 | -272 | -299 | 230 | 3554 | 3732 |  | CORR | CIGR | 06:31 | 06:46 | 06:42 | 39 | 138 | 10 | EXT |  | 0.89 | (c)
41084.138 | 3.963 | 3.956 | -7.462 | -7.469 | -137 | 61 | -35 | 0 | 3956 | 3732 |  | CORR | CIGR | 07:08 | 07:40 | 07:25 | 34 | 205 | 10 | EXT |  | 0.89 | (c)
41084.931 | 4.756 | 4.745 | -6.669 | -6.68 | -253 | -139 | -141 | 28 | 4745 | 3732 |  | CORR | GENE | 06:49 | 07:08 | 07:07 | 61 | 225 | 11 | EXT |  | 0.89 | (c)
41085.277 | 5.102 | 5.059 | -6.323 | -6.366 | -852 | -269 | -507 | 162 | 5059 | 3732 |  | CORR | GENE | 05:13 | 06:47 | 06:08 | 90 | 690 | 13 | EXT |  | 0.89 | (c)
41090.24 | 10.065 | 10.065 | -1.36 | -1.36 | -359 | -315 | -255 | 151 | 1313 | 3732 |  | CORR | CIGR | 06:32 | 06:39 | 06:49 | 47 | 208 | 11 | EXT |  | 0.89 | (c)
41091.6 | 0 | -0.024 | -11.14 | -11.164 | 1087 | 1183 | 1276 | 1087 |  | 3733 | Нарушение формы кольцевого шва | GWAN |  | 07:16 | 07:31 | 07:46 | 0 | 378 |  | EXT | Нарушение формы кольцевого шва |  | (c)
41091.6 | 0 | -0.032 | -11.14 | -11.172 | -2194 | -1978 | -1972 | 1750 |  | 3733 | Нарушение формы кольцевого шва | GWAN |  | 10:26 | 11:01 | 11:02 | 0 | 445 |  | EXT | Нарушение формы кольцевого шва |  | (c)
41092.684 | 1.084 | 0.927 | -10.056 | -10.213 | 24 | 54 | 80 | 24 | 927 | 3733 |  | CORR | GENE | 04:24 | 04:29 | 04:33 | 1059 | 112 | 10 | EXT |  | 0.96 | (c)
41095.207 | 3.607 | 3.503 | -7.533 | -7.637 | 874 | 894 | 901 | 874 | 3503 | 3733 |  | CORR | GENE | 06:41 | 06:45 | 06:46 | 168 | 53 | 10 | EXT |  | 0.9 | (c)
41098.703 | 7.103 | 7.093 | -4.037 | -4.047 | 1236 | 1366 | 1301 | 1236 | 4013 | 3733 |  | CORR | CIGR | 07:40 | 08:01 | 07:50 | 34 | 130 | 10 | EXT |  | 0.89 | (c)
41098.937 | 7.337 | 7.324 | -3.803 | -3.816 | 275 | 317 | 337 | 275 | 3789 | 3733 |  | GOUG | CIGR | 05:05 | 05:11 | 05:15 | 27 | 125 | 11 | EXT | Задир. |  | (c)
41100.947 | 9.347 | 9.328 | -1.793 | -1.812 | 1186 | 1320 | 1287 | 1186 | 1769 | 3733 |  | CORR | CIGR | 07:32 | 07:53 | 07:48 | 43 | 202 | 12 | EXT |  | 0.89 | (c)
41104.302 | 1.562 | 1.552 | -9.883 | -9.893 | -369 | -222 | -282 | 195 | 1552 | 3734 |  | CORR | GENE | 07:49 | 08:13 | 08:03 | 50 | 174 | 10 | EXT |  | 0.89 | (c)
41109.333 | 6.593 | 6.591 | -4.852 | -4.854 | -1375 | -1281 | -1328 | 1280 | 4834 | 3734 |  | CORR | CIGR | 05:07 | 05:22 | 05:14 | 20 | 95 | 11 | EXT |  | 0.89 | (c)
41115.881 | 1.696 | 1.613 | -9.769 | -9.852 | -832 | -329 | -539 | 246 | 1613 | 3735 |  | CORR | GENE | 06:43 | 08:04 | 07:30 | 132 | 586 | 11 | EXT | Аномалия находится на отводе. | 0.9 | (c)
41116.055 | 1.87 | 1.864 | -9.595 | -9.601 | -1636 | -1551 | -1564 | 1491 | 1864 | 3735 |  | CORR | CIGR | 04:33 | 04:47 | 04:45 | 24 | 145 | 10 | EXT | Аномалия находится на отводе. | 0.89 | (c)
41116.722 | 2.537 | 2.474 | -8.928 | -8.991 | -1835 | -1548 | -1563 | 1290 | 2474 | 3735 |  | CORR | GENE | 04:01 | 04:48 | 04:45 | 146 | 545 | 10 | EXT | Аномалия находится на отводе. | 0.9 | (c)
41119.225 | 5.04 | 4.859 | -6.425 | -6.606 | -2179 | -1946 | -1897 | 1614 | 4859 | 3735 |  | CORR | GENE | 03:06 | 03:43 | 03:51 | 360 | 565 | 10 | EXT | Аномалия находится на отводе. | 0.93 | (c)
41119.923 | 5.738 | 5.736 | -5.727 | -5.729 | -804 | -368 | -575 | 345 | 5680 | 3735 |  | CORR | GENE | 06:48 | 07:58 | 07:25 | 49 | 459 | 12 | EXT | Аномалия находится на отводе. | 0.89 | (c)
41120.707 | 6.522 | 6.516 | -4.943 | -4.949 | -958 | -734 | -817 | 675 | 4910 | 3735 |  | CORR | CIGR | 06:23 | 06:59 | 06:46 | 39 | 283 | 10 | EXT | Аномалия находится на отводе. | 0.89 | (c)
41148.414 | 11.269 | 11.25 | -0.131 | -0.15 | -2013 | -1605 | -1626 | 1239 | 34 | 3737 |  | CORR | GENE | 04:07 | 05:13 | 05:09 | 116 | 774 | 13 | EXT |  | 0.9 | (c)
41148.545 | 0 | -0.024 | -11.675 | -11.699 | -270 | -1209 | 1627 | 0 |  | 3738 | Нарушение формы кольцевого шва | GWAN |  | 00:03 | 09:31 | 05:09 | 0 | 3793 |  | EXT | Нарушение формы кольцевого шва |  | (c)
41154.826 | 6.281 | 6.281 | -5.394 | -5.394 | 1596 | 1603 | 1672 | 1596 | 5364 | 3738 |  | CORR | CIGR | 05:04 | 05:05 | 05:16 | 30 | 151 | 10 | EXT |  | 0.89 | (c)
41158.657 | 10.112 | 10.105 | -1.563 | -1.57 | 1323 | 1421 | 1372 | 1323 | 1538 | 3738 |  | CORR | CIGR | 04:20 | 04:36 | 04:28 | 32 | 98 | 11 | EXT |  | 0.89 | (c)
41158.729 | 10.184 | 10.16 | -1.491 | -1.515 | 1369 | 1481 | 1430 | 1369 | 1467 | 3738 |  | CORR | GENE | 04:27 | 04:46 | 04:37 | 48 | 122 | 10 | EXT |  | 0.89 | (c)
41164.653 | 4.433 | 2.992 | -6.717 | -8.158 | 127 | 527 | 908 | 127 | 2992 | 3739 |  | GOUG | GENE | 03:10 | 04:15 | 05:16 | 1673 | 1563 | 8 | EXT | Аномалия находится на отводе. Зона задиров. |  | (c)
41174.507 | 3.137 | 3.111 | -8.313 | -8.339 | 364 | 453 | 480 | 364 | 3111 | 3740 |  | CORR | CIGR | 06:37 | 06:51 | 06:56 | 46 | 233 | 10 | EXT |  | 0.89 | (c)
41182.845 | 0.025 | 0.022 | -11.045 | -11.048 | 997 | 1545 | 1431 | 997 | 22 | 3741 |  | CORR | GENE | 03:48 | 05:16 | 04:58 | 117 | 867 | 11 | EXT |  | 0.9 | (c)
41190.564 | 7.744 | 7.515 | -3.326 | -3.555 | -2042 | -2012 | -2011 | 1980 | 3135 | 3741 |  | CORR | GENE | 07:37 | 07:42 | 07:42 | 420 | 62 | 12 | EXT |  | 0.94 | (c)
41193.86 | 11.04 | 10.966 | -0.03 | -0.104 | 1890 | -2048 | -2097 | 1624 | 25 | 3741 |  | CORR | GENE | 06:12 | 07:36 | 07:28 | 79 | 947 | 10 | EXT |  | 0.89 | (c)
41193.89 | 0 | -0.025 | -11.17 | -11.195 | 475 | -2208 | 1645 | 475 |  | 3742 | Нарушение формы кольцевого шва | GWAN |  | 02:38 | 07:25 | 05:46 | 0 | 2342 |  | EXT | Нарушение формы кольцевого шва |  | (c)
41194.566 | 0.676 | 0.666 | -10.494 | -10.504 | 2021 | 2117 | 2069 | 2021 | 666 | 3742 |  | CORR | CIGR | 06:47 | 07:03 | 06:55 | 30 | 96 | 12 | EXT |  | 0.89 | (c)
41205.06 | 0 | -0.027 | -2.538 | -2.565 | -1884 | -1332 | -1506 | 1127 |  | 3743а | Нарушение формы кольцевого шва | GWAN |  | 00:47 | 02:16 | 01:48 | 0 | 756 |  | EXT | Нарушение формы кольцевого шва |  | (c)
41207.598 | 0 | -0.039 | -8.81 | -8.849 | -1329 | -56 | -561 | 207 |  | 3743б | Нарушение формы кольцевого шва | GWAN |  | 09:26 | 00:51 | 11:30 | 0 | 1535 |  | INT | Нарушение формы кольцевого шва |  | (c)
41215.652 | 8.054 | 8.033 | -0.756 | -0.777 | 2058 | 2126 | 2101 | 86 | 742 | 3743б |  | CORR | CIGR | 06:32 | 06:43 | 06:39 | 35 | 86 | 11 | EXT |  | 0.89 | (c)
41216.408 | 0 | -0.014 | -11.442 | -11.456 | -247 | 925 | 1259 | 0 |  | 3744а | Нарушение формы кольцевого шва | GWAN |  | 08:32 | 11:41 | 12:35 | 0 | 3012 |  | EXT | Нарушение формы кольцевого шва |  | (c)
41218.275 | 1.867 | 1.616 | -9.575 | -9.826 | -166 | -100 | -133 | 100 | 1616 | 3744а |  | CORR | GENE | 08:45 | 08:55 | 08:50 | 1194 | 66 | 10 | EXT |  | 0.96 | (c)
41219.405 | 2.997 | 2.989 | -8.445 | -8.453 | -948 | -840 | -887 | 826 | 2989 | 3744а |  | CORR | CIGR | 06:39 | 06:56 | 06:48 | 25 | 122 | 10 | EXT |  | 0.89 | (c)
41221.2 | 4.792 | 4.751 | -6.65 | -6.691 | -1581 | -1227 | -1287 | 650 | 4751 | 3744а |  | CORR | GENE | 04:57 | 05:54 | 05:44 | 78 | 587 | 10 | EXT |  | 0.89 | (c)
41227.055 | 10.647 | 10.588 | -0.795 | -0.854 | -910 | -704 | -675 | 441 | 767 | 3744а |  | CORR | GENE | 06:45 | 07:18 | 07:23 | 87 | 470 | 11 | EXT |  | 0.89 | (c)
41227.85 | 0 | -0.01 | -11.45 | -11.46 | 1885 | -1392 | -1847 | 0 |  | 3745 | Нарушение формы кольцевого шва | GWAN |  | 02:57 | 06:08 | 04:55 | 0 | 1458 |  | EXT | Нарушение формы кольцевого шва |  | (c)
41227.85 | 0 | -0.022 | -11.45 | -11.472 | 311 | 557 | 823 | 311 |  | 3745 | Нарушение формы кольцевого шва | GWAN |  | 10:43 | 11:23 | 12:06 | 0 | 1023 |  | EXT | Нарушение формы кольцевого шва |  | (c)
41227.901 | 0.051 | 0.003 | -11.399 | -11.447 | 68 | 127 | 205 | 68 | 3 | 3745 |  | CORR | GENE | 10:04 | 10:14 | 10:26 | 51 | 273 | 12 | EXT |  | 0.89 | (c)
41230.788 | 2.938 | 2.46 | -8.512 | -8.99 | -1370 | -1138 | -1200 | 861 | 2460 | 3745 |  | CORR | GENE | 06:12 | 06:49 | 06:39 | 490 | 340 | 10 | EXT |  | 0.94 | (c)
41231.443 | 3.593 | 3.581 | -7.857 | -7.869 | -1208 | -1116 | -1162 | 1023 | 3581 | 3745 |  | CORR | CIGR | 06:38 | 06:53 | 06:46 | 18 | 92 | 13 | EXT |  | 0.89 | (c)
41232.253 | 4.403 | 4.371 | -7.047 | -7.079 | -1071 | -1049 | -1043 | 1016 | 4371 | 3745 |  | CORR | GENE | 07:00 | 07:04 | 07:05 | 269 | 55 | 10 | EXT |  | 0.91 | (c)
41233.463 | 5.613 | 5.597 | -5.837 | -5.853 | -1325 | -1249 | -1287 | 906 | 5597 | 3745 |  | CORR | CIGR | 06:19 | 06:32 | 06:25 | 30 | 76 | 10 | EXT |  | 0.89 | (c)
41236.117 | 8.267 | 7.828 | -3.183 | -3.622 | -2078 | -1766 | -1266 | 153 | 3162 | 3745 |  | CORR | GENE | 04:18 | 05:08 | 06:29 | 460 | 1624 | 10 | EXT |  | 0.93 | (c)
41247.642 | 8.342 | 8.01 | -3.003 | -3.335 | -1684 | -1613 | -1616 | 547 | 2305 | 3746 |  | CORR | GENE | 07:08 | 07:20 | 07:19 | 1030 | 135 | 13 | EXT |  | 0.99 | (c)
41249.279 | 9.979 | 9.312 | -1.366 | -2.033 | -1701 | -1626 | -1644 | 530 | 1103 | 3746 |  | CORR | GENE | 07:05 | 07:18 | 07:15 | 930 | 113 | 14 | EXT |  | 0.99 | (c)
41250.609 | 11.309 | 11.187 | -0.036 | -0.158 | -96 | 856 | 756 | 0 | 35 | 3746 |  | CORR | GENE | 11:24 | 01:58 | 13:42 | 123 | 1704 | 11 | EXT |  | 0.9 | (c)
41250.645 | 0 | -0.01 | -11.17 | -11.18 | 1547 | -2010 | -2153 | 0 |  | 3747 | Нарушение формы кольцевого шва | GWAN |  | 01:33 | 03:59 | 03:36 | 0 | 1522 |  | EXT | Нарушение формы кольцевого шва |  | (c)
41250.645 | 0 | -0.029 | -11.17 | -11.199 | -184 | 87 | 237 | 0 |  | 3747 | Нарушение формы кольцевого шва | GWAN |  | 08:54 | 09:37 | 10:02 | 0 | 841 |  | EXT | Нарушение формы кольцевого шва |  | (c)
41250.763 | 0.118 | 0.093 | -11.052 | -11.077 | -843 | -669 | -711 | 579 | 93 | 3747 |  | CORR | CIGR | 07:07 | 07:35 | 07:29 | 46 | 264 | 10 | EXT |  | 0.89 | (c)
41251.701 | 1.056 | 0.317 | -10.114 | -10.853 | -842 | -815 | -810 | 779 | 317 | 3747 |  | CORR | GENE | 07:08 | 07:12 | 07:13 | 833 | 63 | 10 | EXT |  | 0.95 | (c)
41261.815 | 0 | -0.02 | -11.34 | -11.36 | 544 | 1340 | 1182 | 411 |  | 3748 | Нарушение формы кольцевого шва | GWAN |  | 02:18 | 04:26 | 04:00 | 0 | 1275 |  | EXT | Нарушение формы кольцевого шва |  | (c)
41261.815 | 0 | -0.02 | -11.34 | -11.36 | -1893 | -609 | -1089 | 284 |  | 3748 | Нарушение формы кольцевого шва | GWAN |  | 07:44 | 11:11 | 09:54 | 0 | 1609 |  | EXT | Нарушение формы кольцевого шва |  | (c)
41261.863 | 0.048 | 0.006 | -11.292 | -11.334 | -423 | 259 | 49 | 423 | 6 | 3748 |  | CORR | GENE | 11:41 | 01:31 | 12:58 | 122 | 944 | 11 | EXT |  | 0.9 | (c)
41277.884 | 4.729 | 4.081 | -6.581 | -7.229 | 1553 | -1059 | -1944 | 0 | 4081 | 3749 |  | CORR | GENE | 03:27 | 08:26 | 06:03 | 743 | 1927 | 11 | EXT |  | 0.96 | (c)
41282.622 | 9.467 | 9.427 | -1.843 | -1.883 | -1322 | -1021 | -1067 | 813 | 1752 | 3749 |  | CORR | GENE | 07:43 | 08:32 | 08:24 | 131 | 509 | 10 | EXT | Аномалия находится на упругопластическом изгибе: R=335 D, максимальное растяжение на 6.4 час. | 0.9 | (c)
41284.425 | 11.27 | 11.23 | -0.04 | -0.08 | -1369 | -1173 | -1172 | 862 | 22 | 3749 |  | CORR | GENE | 07:35 | 08:07 | 08:07 | 58 | 393 | 12 | EXT | Аномалия находится на упругопластическом изгибе: R=306 D, максимальное растяжение на 6.3 час. | 0.9 | (c)
41284.442 | 11.287 | 11.215 | -0.023 | -0.095 | 1036 | 1051 | 1701 | 0 | 9 | 3749 |  | CORR | GENE | 02:04 | 02:06 | 03:51 | 86 | 1329 | 10 | EXT | Аномалия находится на упругопластическом изгибе: R=306 D, максимальное растяжение на 6.3 час. | 0.89 | (c)
41284.465 | 0 | -0.029 | -11.928 | -11.957 | 1138 | 2011 | 1840 | 1138 |  | 3750а | Нарушение формы кольцевого шва | GWAN |  | 06:06 | 08:27 | 07:59 | 0 | 1404 |  | EXT | Нарушение формы кольцевого шва Аномалия находится на упругопластическом изгибе: R=306 D, максимальное растяжение на 6.3 час. |  | (c)
41300.116 | 3.723 | 3.697 | -7.194 | -7.22 | 2152 | -2187 | -2218 | 0 | 3697 | 3751а |  | CORR | CIGR | 07:33 | 07:52 | 07:47 | 40 | 183 | 10 | EXT | Аномалия находится на упругопластическом изгибе: R=527 D, максимальное растяжение на 5 час. | 0.89 | (c)
41302.637 | 6.244 | 6.206 | -4.673 | -4.711 | 1971 | 2129 | 2131 | 0 | 4628 | 3751а |  | CORR | GENE | 07:04 | 07:29 | 07:29 | 83 | 321 | 11 | EXT |  | 0.89 | (c)
41304.221 | 7.828 | 7.721 | -3.089 | -3.196 | 1859 | 1933 | 2079 | 0 | 2892 | 3751а |  | CORR | GENE | 06:45 | 06:57 | 07:21 | 304 | 440 | 11 | EXT |  | 0.92 | (c)
41305.013 | 8.62 | 8.603 | -2.297 | -2.314 | 1870 | 2051 | 2004 | 92 | 2275 | 3751а |  | CORR | CIGR | 06:47 | 07:16 | 07:09 | 39 | 269 | 15 | EXT |  | 0.89 | (c)
41305.962 | 9.569 | 9.531 | -1.348 | -1.386 | 1799 | 2043 | 1992 | 45 | 1188 | 3751а |  | CORR | GENE | 06:36 | 07:15 | 07:07 | 198 | 387 | 12 | EXT |  | 0.91 | (c)
41306.355 | 9.962 | 9.874 | -0.955 | -1.043 | 70 | 642 | 517 | 70 | 856 | 3751а |  | CORR | GENE | 01:57 | 03:29 | 03:09 | 187 | 895 | 10 | EXT |  | 0.9 | (c)
41306.399 | 10.006 | 9.923 | -0.911 | -0.994 | 1788 | -2000 | -2175 | 0 | 777 | 3751а |  | CORR | GENE | 06:34 | 08:23 | 07:54 | 217 | 996 | 12 | EXT |  | 0.91 | (c)
41306.803 | 10.41 | 10.245 | -0.507 | -0.672 | 2046 | 2149 | 2099 | 78 | 174 | 3751а |  | CORR | GENE | 07:16 | 07:32 | 07:24 | 498 | 107 | 11 | EXT |  | 0.94 | (c)
41307.365 | 0.055 | 0.007 | -11.42 | -11.468 | 1766 | 2043 | 2179 | 0 | 7 | 3752 |  | CORR | GENE | 07:37 | 08:22 | 08:44 | 92 | 825 | 12 | EXT |  | 0.89 | (c)
41308.708 | 1.398 | 1.337 | -10.077 | -10.138 | 510 | 661 | 765 | 510 | 1337 | 3752 |  | CORR | GENE | 04:15 | 04:39 | 04:56 | 122 | 511 | 10 | EXT |  | 0.89 | (c)
41308.948 | 1.638 | 1.572 | -9.837 | -9.903 | 1573 | 1901 | 1955 | 0 | 1572 | 3752 |  | CORR | GENE | 07:06 | 07:59 | 08:08 | 453 | 763 | 12 | EXT |  | 0.95 | (c)
41309.999 | 2.689 | 2.677 | -8.786 | -8.798 | 1688 | 1812 | 1775 | 369 | 2677 | 3752 |  | CORR | CIGR | 07:25 | 07:45 | 07:39 | 38 | 173 | 10 | EXT |  | 0.89 | (c)
41310.374 | 3.064 | 2.907 | -8.411 | -8.568 | 398 | 837 | 1061 | 398 | 2907 | 3752 |  | CORR | GENE | 03:57 | 05:07 | 05:44 | 235 | 1326 | 12 | EXT |  | 0.92 | (c)
41310.697 | 3.387 | 3.363 | -8.088 | -8.112 | 720 | 1674 | 1231 | 488 | 3363 | 3752 |  | CORR | GENE | 04:49 | 07:23 | 06:11 | 625 | 1022 | 10 | EXT |  | 0.95 | (c)
41314.858 | 7.548 | 7.535 | -3.927 | -3.94 | 1072 | 1192 | 1173 | 956 | 3911 | 3752 |  | CORR | CIGR | 05:45 | 06:05 | 06:02 | 29 | 202 | 10 | EXT |  | 0.89 | (c)
41316.003 | 8.693 | 8.661 | -2.782 | -2.814 | 1164 | 1231 | 1221 | 953 | 2574 | 3752 |  | CORR | GENE | 06:00 | 06:11 | 06:09 | 240 | 113 | 10 | EXT |  | 0.91 | (c)
41317.171 | 9.861 | 9.825 | -1.614 | -1.65 | 1271 | 1271 | 1281 | 939 | 1577 | 3752 |  | CORR | AXGR | 06:18 | 06:18 | 06:19 | 73 | 20 | 9 | EXT |  | 0.89 | (c)
41318.785 | 0 | -0.023 | -11.375 | -11.398 | 696 | -1524 | -1951 | 0 |  | 3753 | Нарушение формы кольцевого шва | GWAN |  | 01:19 | 07:21 | 06:12 | 0 | 3627 |  | EXT | Нарушение формы кольцевого шва |  | (c)
41318.85 | 0.065 | 0.04 | -11.31 | -11.335 | 2214 | -2120 | -2022 | 0 | 40 | 3753 |  | CORR | GENE | 05:24 | 05:44 | 06:00 | 106 | 451 | 10 | EXT |  | 0.89 | (c)
41319.195 | 0.41 | 0.398 | -10.965 | -10.977 | -2160 | -2080 | -2085 | 71 | 398 | 3753 |  | CORR | CIGR | 05:38 | 05:51 | 05:50 | 21 | 150 | 10 | EXT |  | 0.89 | (c)
41321.308 | 2.523 | 2.45 | -8.852 | -8.925 | 2035 | 2118 | -2130 | 0 | 2450 | 3753 |  | CORR | GENE | 04:55 | 05:08 | 05:43 | 147 | 593 | 10 | EXT |  | 0.9 | (c)
41352.96 | 0 | -0.015 | -11.335 | -11.35 | 1754 | 1992 | -1863 | 0 |  | 3756 | Нарушение формы кольцевого шва | GWAN |  | 04:02 | 04:41 | 06:19 | 0 | 1688 |  | EXT | Нарушение формы кольцевого шва |  | (c)
41359.729 | 6.769 | 6.752 | -4.566 | -4.583 | -2188 | -2087 | -2118 | 43 | 4556 | 3756 |  | CORR | CIGR | 05:26 | 05:43 | 05:37 | 27 | 140 | 10 | EXT |  | 0.89 | (c)
41364.295 | 0 | -0.034 | -11.195 | -11.229 | 1452 | -1722 | -1692 | 0 |  | 3757 | Нарушение формы кольцевого шва | GWAN |  | 04:25 | 07:53 | 07:58 | 0 | 2634 |  | EXT | Нарушение формы кольцевого шва |  | (c)
41375.588 | 0.098 | 0.023 | -11.437 | -11.512 | -170 | 96 | 298 | 0 | 23 | 3758 |  | CORR | GENE | 08:44 | 09:27 | 09:60 | 86 | 936 | 14 | EXT |  | 0.89 | (c)
41385.56 | 10.07 | 10.048 | -1.465 | -1.487 | -1003 | -866 | -912 | 822 | 1465 | 3758 |  | CORR | CIGR | 06:30 | 06:52 | 06:44 | 22 | 181 | 11 | EXT |  | 0.89 | (c)
41386.707 | 11.217 | 11.194 | -0.318 | -0.341 | -850 | -594 | -641 | 432 | 251 | 3758 |  | CORR | GENE | 06:54 | 07:36 | 07:28 | 90 | 418 | 11 | EXT |  | 0.89 | (c)
41386.981 | 11.491 | 11.43 | -0.044 | -0.105 | -1513 | -745 | -1037 | 561 | 12 | 3758 |  | CORR | GENE | 05:07 | 07:11 | 06:24 | 93 | 952 | 12 | EXT |  | 0.89 | (c)
41389.111 | 2.086 | 2.062 | -9.054 | -9.078 | -1904 | -1750 | -1792 | 1681 | 2062 | 3759 |  | CORR | GENE | 05:33 | 05:58 | 05:51 | 64 | 223 | 10 | EXT |  | 0.89 | (c)
41389.264 | 2.239 | 2.196 | -8.901 | -8.944 | -1376 | -1193 | -1240 | 1105 | 2196 | 3759 |  | CORR | CIGR | 06:59 | 07:28 | 07:21 | 43 | 271 | 10 | EXT |  | 0.89 | (c)
41389.407 | 2.382 | 2.341 | -8.758 | -8.799 | -2189 | -2078 | -2094 | 2000 | 2341 | 3759 |  | CORR | CIGR | 04:47 | 05:05 | 05:03 | 41 | 189 | 10 | EXT |  | 0.89 | (c)
41389.577 | 2.552 | 2.532 | -8.588 | -8.608 | -1901 | -1747 | -1804 | 1708 | 2532 | 3759 |  | CORR | CIGR | 05:34 | 05:59 | 05:50 | 25 | 193 | 14 | EXT |  | 0.89 | (c)
41403.936 | 5.771 | 5.592 | -5.914 | -6.093 | 435 | 983 | 1157 | 435 | 5592 | 3760 |  | CORR | GENE | 04:30 | 05:59 | 06:27 | 271 | 1444 | 13 | EXT |  | 0.93 | (c)
41406.402 | 8.237 | 8.177 | -3.448 | -3.508 | 47 | 135 | 229 | 47 | 3414 | 3760 |  | CORR | GENE | 03:28 | 03:42 | 03:57 | 94 | 365 | 10 | EXT |  | 0.89 | (c)
41409.862 | 0.012 | 0.01 | -11.253 | -11.255 | -1711 | -1034 | -926 | 142 | 10 | 3761 |  | CORR | GENE | 06:29 | 08:18 | 08:35 | 79 | 1569 | 10 | EXT |  | 0.89 | (c)
41428.044 | 6.929 | 6.876 | -4.446 | -4.499 | 450 | 621 | 640 | 450 | 4414 | 3762 |  | CORR | GENE | 03:46 | 04:14 | 04:17 | 85 | 380 | 13 | EXT |  | 0.89 | (c)
41430.701 | 9.586 | 9.488 | -1.789 | -1.887 | 1840 | -2158 | -2209 | 0 | 1629 | 3762 |  | CORR | GENE | 07:30 | 08:45 | 08:37 | 258 | 824 | 10 | EXT |  | 0.91 | (c)
41431.663 | 10.548 | 10.453 | -0.827 | -0.922 | 1698 | 2179 | 1940 | 48 | 776 | 3762 |  | CORR | GENE | 07:07 | 08:25 | 07:47 | 146 | 485 | 13 | EXT |  | 0.9 | (c)
41432.185 | 11.07 | 10.764 | -0.305 | -0.611 | 2166 | 2184 | 2177 | 42 | 208 | 3762 |  | CORR | AXGR | 08:23 | 08:26 | 08:25 | 403 | 23 | 15 | EXT |  | 0.96 | (c)
41432.368 | 11.253 | 11.208 | -0.122 | -0.167 | -2222 | -2074 | -2114 | 8 | 105 | 3762 |  | CORR | GENE | 08:35 | 08:59 | 08:52 | 62 | 216 | 10 | EXT |  | 0.89 | (c)
41432.49 | 0 | -0.031 | -10.81 | -10.841 | -731 | -506 | -499 | 268 |  | 3763 | Нарушение формы кольцевого шва | GWAN |  | 11:57 | 00:33 | 12:35 | 0 | 463 |  | EXT | Нарушение формы кольцевого шва |  | (c)
41432.49 | 0 | -0.018 | -10.81 | -10.828 | 508 | -1545 | 1812 | 0 |  | 3763 | Нарушение формы кольцевого шва | GWAN |  | 03:17 | 09:46 | 06:48 | 0 | 2608 |  | EXT | Нарушение формы кольцевого шва |  | (c)
41432.819 | 0.329 | 0.305 | -10.481 | -10.505 | 2158 | -2022 | -2156 | 0 | 305 | 3763 |  | CORR | GENE | 07:44 | 08:29 | 08:07 | 59 | 295 | 10 | EXT |  | 0.89 | (c)
41433.61 | 1.12 | 0.657 | -9.69 | -10.153 | 2156 | -1830 | -1985 | 0 | 657 | 3763 |  | CORR | GENE | 07:43 | 08:60 | 08:35 | 522 | 640 | 10 | EXT |  | 0.94 | (c)
41434.169 | 1.679 | 1.562 | -9.131 | -9.248 | 1844 | 2006 | 2152 | 0 | 1562 | 3763 |  | CORR | GENE | 06:53 | 07:19 | 07:42 | 133 | 615 | 15 | EXT |  | 0.9 | (c)
41434.282 | 1.792 | 1.763 | -9.018 | -9.047 | 1100 | 1300 | 1234 | 862 | 1763 | 3763 |  | CORR | GENE | 04:53 | 05:25 | 05:14 | 68 | 268 | 10 | EXT |  | 0.89 | (c)
41435.569 | 3.079 | 3.03 | -7.731 | -7.78 | 2201 | -2038 | -2038 | 0 | 3030 | 3763 |  | CORR | GENE | 07:50 | 08:26 | 08:26 | 56 | 444 | 12 | EXT |  | 0.89 | (c)
41435.634 | 3.144 | 3.076 | -7.666 | -7.734 | 503 | 801 | 801 | 503 | 3076 | 3763 |  | CORR | GENE | 03:16 | 04:04 | 04:05 | 90 | 596 | 10 | EXT |  | 0.89 | (c)
41435.904 | 3.414 | 3.397 | -7.396 | -7.413 | 1279 | 1377 | 1341 | 828 | 3397 | 3763 |  | CORR | CIGR | 05:22 | 05:38 | 05:32 | 26 | 123 | 10 | EXT |  | 0.89 | (c)
41440.71 | 8.22 | 8.183 | -2.59 | -2.627 | 2177 | -2105 | -2142 | 0 | 2590 | 3763 |  | CORR | CIGR | 07:47 | 08:16 | 08:10 | 37 | 284 | 13 | EXT |  | 0.89 | (c)
41441.276 | 8.786 | 8.757 | -2.024 | -2.053 | 2125 | -2211 | 2193 | 0 | 2024 | 3763 |  | CORR | CIGR | 07:38 | 07:58 | 07:49 | 29 | 135 | 11 | EXT |  | 0.89 | (c)
41441.673 | 9.183 | 9.112 | -1.627 | -1.698 | 2179 | -2064 | -2064 | 0 | 1625 | 3763 |  | CORR | GENE | 07:47 | 08:22 | 08:22 | 73 | 437 | 13 | EXT |  | 0.89 | (c)
41442.536 | 10.046 | 9.975 | -0.764 | -0.835 | 2137 | -2122 | -2144 | 0 | 763 | 3763 |  | CORR | GENE | 07:40 | 08:13 | 08:09 | 72 | 360 | 15 | EXT |  | 0.89 | (c)
41446.896 | 3.596 | 3.405 | -8.029 | -8.22 | 1053 | 1116 | 1116 | 1053 | 3405 | 3764 |  | CORR | GENE | 07:37 | 07:48 | 07:48 | 865 | 127 | 12 | EXT | Аномалия находится на упругопластическом изгибе: R=862 D, максимальное растяжение на 6.2 час. | 0.97 | (c)
41450.864 | 7.564 | 7.5 | -4.061 | -4.125 | -534 | -252 | -392 | 249 | 4034 | 3764 |  | CORR | GENE | 03:21 | 04:07 | 03:44 | 91 | 285 | 13 | EXT | Аномалия находится на упругопластическом изгибе: R=552 D, максимальное растяжение на 6.2 час. | 0.89 | (c)
41454.925 | 0 | 0 | -11.455 | -11.455 | 1726 | 2067 | -2167 | 1598 | 0 | 3765 |  | GWAN |  | 04:42 | 05:37 | 06:14 | 0 | 1137 |  | EXT | Место ремонта. Аномалия находится на упругопластическом изгибе: R=465 D, максимальное растяжение на 6.2 час. |  | (c)
41465.981 | 11.056 | 10.984 | -0.399 | -0.471 | 1445 | 1939 | 1858 | 1445 | 330 | 3765 |  | CORR | GENE | 03:57 | 05:17 | 05:04 | 141 | 827 | 12 | EXT | Аномалия находится на упругопластическом изгибе: R=694 D, максимальное растяжение на 6.4 час. | 0.9 | (c)
41466.318 | 11.393 | 11.298 | -0.062 | -0.157 | -2151 | -1924 | -1900 | 1649 | 31 | 3765 |  | CORR | GENE | 06:17 | 06:53 | 06:57 | 126 | 502 | 11 | EXT | Аномалия находится на упругопластическом изгибе: R=715 D, максимальное растяжение на 6.4 час. | 0.9 | (c)
41467.595 | 1.215 | 1.193 | -9.77 | -9.792 | 661 | 1357 | 1034 | 661 | 1193 | 3766 |  | CORR | GENE | 05:22 | 07:14 | 06:22 | 123 | 746 | 11 | EXT | Аномалия находится на упругопластическом изгибе: R=771 D, максимальное растяжение на 6.3 час. | 0.9 | (c)
41468.925 | 2.545 | 2.531 | -8.44 | -8.454 | 554 | 684 | 628 | 554 | 2531 | 3766 |  | CORR | CIGR | 05:04 | 05:25 | 05:16 | 29 | 148 | 13 | EXT | Аномалия находится на упругопластическом изгибе: R=852 D, максимальное растяжение на 6.2 час. | 0.89 | (c)
41474.312 | 7.932 | 7.827 | -3.053 | -3.158 | 303 | 583 | 683 | 303 | 3011 | 3766 |  | CORR | GENE | 04:24 | 05:09 | 05:25 | 147 | 759 | 14 | EXT |  | 0.9 | (c)
41475.586 | 9.206 | 9.141 | -1.779 | -1.844 | 341 | 511 | 530 | 341 | 1769 | 3766 |  | CORR | GENE | 04:30 | 04:57 | 05:01 | 75 | 378 | 14 | EXT |  | 0.89 | (c)
41476.768 | 10.388 | 10.363 | -0.597 | -0.622 | 1435 | 1614 | 1579 | 1435 | 597 | 3766 |  | CORR | CIGR | 07:27 | 07:55 | 07:50 | 25 | 287 | 10 | EXT |  | 0.89 | (c)
41477.319 | 10.939 | 10.866 | -0.046 | -0.119 | 1134 | 1391 | 1328 | 1134 | 25 | 3766 |  | CORR | GENE | 06:38 | 07:19 | 07:09 | 94 | 388 | 12 | EXT |  | 0.89 | (c)
41486.78 | 9.415 | 9.405 | -1.815 | -1.825 | 1982 | 2178 | 2102 | 10 | 1772 | 3767 |  | CORR | GENE | 06:42 | 07:13 | 07:01 | 53 | 238 | 11 | EXT |  | 0.89 | (c)
41488.595 | 0 | -0.012 | -11.25 | -11.262 | 1297 | -1484 | 2203 | 0 |  | 3768 | Нарушение формы кольцевого шва | GWAN |  | 01:56 | 06:27 | 04:22 | 0 | 1814 |  | EXT | Нарушение формы кольцевого шва |  | (c)
41488.595 | 0 | -0.014 | -11.25 | -11.264 | -834 | -642 | -660 | 486 |  | 3768 | Нарушение формы кольцевого шва | GWAN |  | 08:12 | 08:43 | 08:40 | 0 | 348 |  | EXT | Нарушение формы кольцевого шва |  | (c)
41488.595 | 0 | -0.017 | -11.25 | -11.267 | 342 | 562 | 486 | 342 |  | 3768 | Нарушение формы кольцевого шва | GWAN |  | 11:22 | 11:57 | 11:45 | 0 | 287 |  | EXT | Нарушение формы кольцевого шва |  | (c)
41494.384 | 5.789 | 5.641 | -5.461 | -5.609 | -49 | -37 | -39 | 28 | 5359 | 3768 |  | CORR | AXGR | 10:18 | 10:20 | 10:20 | 250 | 21 | 12 | EXT |  | 0.92 | (c)
41505.805 | 5.96 | 5.877 | -5.54 | -5.623 | -1120 | -1087 | -1100 | 1079 | 5442 | 3769 |  | CORR | AXGR | 06:36 | 06:42 | 06:40 | 181 | 41 | 12 | EXT |  | 0.91 | (c)
41506.269 | 6.424 | 6.4 | -5.076 | -5.1 | 2159 | -2042 | -2113 | 0 | 5014 | 3769 |  | CORR | GENE | 03:26 | 04:08 | 03:56 | 86 | 378 | 10 | EXT |  | 0.89 | (c)
41506.594 | 6.749 | 6.732 | -4.751 | -4.768 | 2174 | -2136 | -2200 | 0 | 4732 | 3769 |  | CORR | CIGR | 03:28 | 03:52 | 03:42 | 36 | 175 | 10 | EXT |  | 0.89 | (c)
41513.889 | 2.544 | 2.519 | -8.366 | -8.391 | 599 | 740 | 677 | 599 | 2519 | 3770 |  | CORR | GENE | 03:43 | 04:06 | 03:56 | 52 | 155 | 9 | EXT |  | 0.89 | (c)
41517.768 | 6.423 | 6.236 | -4.487 | -4.674 | 978 | 997 | 1013 | 978 | 4241 | 3770 |  | CORR | GENE | 04:45 | 04:48 | 04:50 | 433 | 69 | 12 | EXT |  | 0.94 | (c)
41519.047 | 7.702 | 7.518 | -3.208 | -3.392 | 1839 | 1896 | 1875 | 1839 | 2968 | 3770 |  | CORR | GENE | 07:04 | 07:13 | 07:09 | 424 | 71 | 10 | EXT |  | 0.93 | (c)
41519.426 | 8.081 | 8.044 | -2.829 | -2.866 | 1492 | 1641 | 1638 | 1492 | 2820 | 3770 |  | CORR | CIGR | 06:07 | 06:32 | 06:31 | 46 | 291 | 11 | EXT |  | 0.89 | (c)
41521.941 | 10.596 | 10.51 | -0.314 | -0.4 | 1603 | 1759 | 1772 | 1603 | 114 | 3770 |  | CORR | GENE | 06:25 | 06:50 | 06:53 | 286 | 338 | 10 | EXT |  | 0.92 | (c)
41522.141 | 10.796 | 10.686 | -0.114 | -0.224 | 969 | 1278 | 1124 | 969 | 24 | 3770 |  | CORR | GENE | 04:43 | 05:33 | 05:08 | 200 | 309 | 12 | EXT |  | 0.91 | (c)
41522.712 | 0.457 | 0.435 | -11.203 | -11.225 | 197 | 326 | 322 | 197 | 435 | 3771 |  | CORR | GENE | 05:06 | 05:27 | 05:26 | 66 | 250 | 12 | EXT |  | 0.89 | (c)
41522.909 | 0.654 | 0.637 | -11.006 | -11.023 | 650 | 853 | 758 | 650 | 637 | 3771 |  | CORR | CIGR | 06:19 | 06:52 | 06:36 | 39 | 215 | 10 | EXT |  | 0.89 | (c)
41523.462 | 1.207 | 1.158 | -10.453 | -10.502 | 793 | 822 | 823 | 793 | 1158 | 3771 |  | CORR | GENE | 06:42 | 06:47 | 06:47 | 214 | 60 | 12 | EXT |  | 0.91 | (c)
41523.63 | 1.375 | 1.365 | -10.285 | -10.295 | 377 | 435 | 438 | 377 | 1365 | 3771 |  | CORR | CIGR | 05:35 | 05:44 | 05:45 | 20 | 123 | 12 | EXT |  | 0.89 | (c)
41523.884 | 1.629 | 1.603 | -10.031 | -10.057 | 254 | 555 | 421 | 254 | 1603 | 3771 |  | CORR | GENE | 05:15 | 06:03 | 05:42 | 58 | 334 | 11 | EXT |  | 0.89 | (c)
41567.595 | 0 | -0.022 | -11.285 | -11.307 | 1207 | 1955 | 1657 | 123 |  | 3775 | Нарушение формы кольцевого шва | GWAN |  | 00:59 | 02:59 | 02:11 | 0 | 900 |  | EXT | Нарушение формы кольцевого шва |  | (c)
41567.595 | 0 | -0.017 | -11.285 | -11.302 | -1738 | 159 | -527 | 0 |  | 3775 | Нарушение формы кольцевого шва | GWAN |  | 05:03 | 10:10 | 08:19 | 0 | 2420 |  | EXT | Нарушение формы кольцевого шва |  | (c)
41574.915 | 7.32 | 7.284 | -3.965 | -4.001 | -1148 | -1032 | -1067 | 987 | 3964 | 3775 |  | CORR | CIGR | 06:39 | 06:57 | 06:52 | 37 | 161 | 12 | EXT |  | 0.89 | (c)
41575.289 | 7.694 | 7.679 | -3.591 | -3.606 | -1736 | -1578 | -1579 | 495 | 3497 | 3775 |  | CORR | GENE | 05:04 | 05:29 | 05:29 | 109 | 313 | 10 | EXT |  | 0.89 | (c)
41575.654 | 8.059 | 7.998 | -3.226 | -3.287 | -1698 | -1075 | -1189 | 533 | 3110 | 3775 |  | CORR | GENE | 05:10 | 06:50 | 06:32 | 177 | 1018 | 10 | EXT |  | 0.9 | (c)
41576.072 | 8.477 | 8.452 | -2.808 | -2.833 | -1770 | -1635 | -1677 | 461 | 2801 | 3775 |  | CORR | CIGR | 04:58 | 05:20 | 05:13 | 32 | 185 | 10 | EXT |  | 0.89 | (c)
41576.102 | 8.507 | 8.501 | -2.778 | -2.784 | -1265 | -1087 | -1142 | 966 | 2719 | 3775 |  | CORR | GENE | 06:20 | 06:48 | 06:40 | 65 | 247 | 13 | EXT |  | 0.89 | (c)
41576.911 | 9.316 | 9.307 | -1.969 | -1.978 | -1729 | -1614 | -1671 | 502 | 1957 | 3775 |  | CORR | CIGR | 05:05 | 05:23 | 05:14 | 21 | 115 | 10 | EXT |  | 0.89 | (c)
41577.373 | 9.778 | 9.749 | -1.507 | -1.536 | -1165 | -1082 | -1070 | 976 | 1506 | 3775 |  | CORR | CIGR | 06:36 | 06:49 | 06:51 | 30 | 189 | 10 | EXT |  | 0.89 | (c)
41577.815 | 10.22 | 10.195 | -1.065 | -1.09 | -1326 | -1215 | -1192 | 905 | 1056 | 3775 |  | CORR | CIGR | 06:10 | 06:28 | 06:32 | 34 | 268 | 10 | EXT |  | 0.89 | (c)
41578.542 | 10.947 | 10.732 | -0.338 | -0.553 | -2106 | -1207 | -1605 | 125 | 26 | 3775 |  | CORR | GENE | 04:04 | 06:29 | 05:25 | 527 | 1001 | 11 | EXT |  | 0.95 | (c)
41579.221 | 0.341 | 0.269 | -10.844 | -10.916 | -2192 | -2154 | -2146 | 39 | 269 | 3776 |  | CORR | GENE | 04:22 | 04:29 | 04:30 | 220 | 92 | 11 | EXT |  | 0.91 | (c)
41583.246 | 4.366 | 4.338 | -6.819 | -6.847 | -1726 | -1459 | -1524 | 505 | 4338 | 3776 |  | CORR | CIGR | 05:38 | 06:21 | 06:10 | 39 | 403 | 11 | EXT |  | 0.89 | (c)
41588.19 | 9.31 | 9.299 | -1.875 | -1.886 | -1062 | -925 | -967 | 873 | 1848 | 3776 |  | CORR | CIGR | 07:25 | 07:47 | 07:40 | 38 | 189 | 10 | EXT |  | 0.89 | (c)
41589.199 | 10.319 | 10.308 | -0.866 | -0.877 | -2155 | -1980 | -2060 | 76 | 831 | 3776 |  | CORR | CIGR | 04:28 | 04:57 | 04:44 | 46 | 190 | 10 | EXT |  | 0.89 | (c)
41589.399 | 10.519 | 10.473 | -0.666 | -0.712 | -926 | -697 | -750 | 574 | 631 | 3776 |  | CORR | GENE | 07:47 | 08:24 | 08:15 | 81 | 352 | 10 | EXT |  | 0.89 | (c)
41589.823 | 10.943 | 10.909 | -0.242 | -0.276 | -984 | -799 | -822 | 661 | 222 | 3776 |  | CORR | GENE | 07:37 | 08:07 | 08:03 | 54 | 323 | 10 | EXT |  | 0.89 | (c)
41589.901 | 11.021 | 10.999 | -0.164 | -0.186 | -1189 | -1153 | -1092 | 995 | 152 | 3776 |  | CORR | CIGR | 07:04 | 07:10 | 07:20 | 34 | 194 | 10 | EXT |  | 0.89 | (c)
41590.065 | 0 | -0.026 | -11.355 | -11.381 | 687 | 1376 | 1457 | 4 |  | 3777 | Нарушение формы кольцевого шва | GWAN |  | 04:49 | 06:40 | 06:53 | 0 | 1540 |  | EXT | Нарушение формы кольцевого шва |  | (c)
41590.314 | 0.249 | 0.229 | -11.106 | -11.126 | 1580 | 1641 | 1662 | 487 | 229 | 3777 |  | CORR | CIGR | 07:13 | 07:23 | 07:26 | 31 | 164 | 12 | EXT |  | 0.89 | (c)
41591.105 | 1.04 | 1.024 | -10.315 | -10.331 | 1764 | 1900 | 1853 | 288 | 1024 | 3777 |  | CORR | CIGR | 07:43 | 08:04 | 07:57 | 40 | 178 | 10 | EXT |  | 0.89 | (c)
41591.385 | 1.32 | 1.271 | -10.035 | -10.084 | 400 | 513 | 550 | 400 | 1271 | 3777 |  | CORR | GENE | 04:02 | 04:21 | 04:27 | 278 | 299 | 11 | EXT |  | 0.92 | (c)
41592.224 | 2.159 | 2.134 | -9.196 | -9.221 | 344 | 583 | 494 | 344 | 2134 | 3777 |  | CORR | GENE | 03:53 | 04:32 | 04:18 | 113 | 299 | 11 | EXT |  | 0.89 | (c)
41592.461 | 2.396 | 2.396 | -8.959 | -8.959 | 549 | 663 | 606 | 549 | 2396 | 3777 |  | CORR | CIGR | 04:26 | 04:45 | 04:36 | 27 | 114 | 11 | EXT |  | 0.89 | (c)
41592.913 | 2.848 | 2.833 | -8.507 | -8.522 | 364 | 706 | 546 | 364 | 2833 | 3777 |  | CORR | GENE | 03:57 | 04:52 | 04:26 | 378 | 363 | 10 | EXT |  | 0.93 | (c)
41595.631 | 5.566 | 5.276 | -5.789 | -6.079 | 1611 | 1646 | 1644 | 553 | 5276 | 3777 |  | CORR | GENE | 07:18 | 07:23 | 07:23 | 323 | 66 | 13 | EXT |  | 0.93 | (c)
41596.212 | 6.147 | 5.944 | -5.208 | -5.411 | 1501 | 1645 | 1620 | 491 | 5188 | 3777 |  | CORR | GENE | 07:00 | 07:23 | 07:19 | 223 | 238 | 11 | EXT |  | 0.91 | (c)
41597.051 | 6.986 | 6.914 | -4.369 | -4.441 | 1295 | 1680 | 1575 | 376 | 4310 | 3777 |  | CORR | GENE | 06:27 | 07:29 | 07:12 | 131 | 559 | 12 | EXT |  | 0.9 | (c)
41597.394 | 7.329 | 7.319 | -4.026 | -4.036 | 1220 | 1421 | 1334 | 783 | 3990 | 3777 |  | CORR | CIGR | 06:15 | 06:47 | 06:33 | 46 | 227 | 12 | EXT |  | 0.89 | (c)
41598.027 | 7.962 | 7.934 | -3.393 | -3.421 | 792 | 908 | 934 | 792 | 3375 | 3777 |  | CORR | CIGR | 05:06 | 05:24 | 05:29 | 46 | 283 | 15 | EXT |  | 0.89 | (c)
41598.854 | 8.789 | 8.718 | -2.566 | -2.637 | 651 | 957 | 1012 | 651 | 2502 | 3777 |  | CORR | GENE | 04:43 | 05:32 | 05:41 | 135 | 721 | 11 | EXT |  | 0.9 | (c)
41599.211 | 9.146 | 9.121 | -2.209 | -2.234 | 1096 | 1197 | 1267 | 792 | 2177 | 3777 |  | CORR | GENE | 05:55 | 06:11 | 06:22 | 57 | 342 | 12 | EXT |  | 0.89 | (c)
41600.919 | 10.854 | 10.778 | -0.501 | -0.577 | 667 | 918 | 976 | 667 | 457 | 3777 |  | CORR | GENE | 04:46 | 05:26 | 05:35 | 120 | 617 | 10 | EXT |  | 0.89 | (c)
41601.329 | 11.264 | 11.22 | -0.091 | -0.135 | 850 | 1081 | 1026 | 850 | 43 | 3777 |  | CORR | GENE | 05:15 | 05:52 | 05:43 | 92 | 351 | 13 | EXT |  | 0.89 | (c)
41601.42 | 0 | -0.027 | -11.51 | -11.537 | 339 | 1658 | 1046 | 339 |  | 3778 | Нарушение формы кольцевого шва | GWAN |  | 00:11 | 03:44 | 02:05 | 0 | 1413 |  | EXT | Нарушение формы кольцевого шва |  | (c)
41601.42 | 0 | -0.028 | -11.51 | -11.538 | 2121 | -1937 | -2059 | 0 |  | 3778 | Нарушение формы кольцевого шва | GWAN |  | 04:59 | 06:04 | 05:44 | 0 | 563 |  | EXT | Нарушение формы кольцевого шва |  | (c)
41601.42 | 0 | -0.027 | -11.51 | -11.537 | -1115 | -888 | -571 | 26 |  | 3778 | Нарушение формы кольцевого шва | GWAN |  | 08:16 | 08:53 | 09:44 | 0 | 1088 |  | EXT | Нарушение формы кольцевого шва |  | (c)
41608.386 | 6.966 | 6.932 | -4.544 | -4.578 | -1542 | -1348 | -1420 | 689 | 4538 | 3778 |  | CORR | CIGR | 07:08 | 07:39 | 07:27 | 40 | 244 | 10 | EXT |  | 0.89 | (c)
41610.546 | 9.126 | 9.057 | -2.384 | -2.453 | -1723 | -1608 | -1514 | 507 | 2366 | 3778 |  | CORR | GENE | 06:38 | 06:57 | 07:12 | 87 | 418 | 10 | EXT |  | 0.89 | (c)
41624.485 | 0 | -0.019 | -11.485 | -11.504 | 1353 | 1630 | -2170 | 0 |  | 3780 | Нарушение формы кольцевого шва | GWAN |  | 01:39 | 02:23 | 04:10 | 0 | 1877 |  | EXT | Нарушение формы кольцевого шва |  | (c)
41624.485 | 0 | -0.023 | -11.485 | -11.508 | -771 | -576 | 19 | 0 |  | 3780 | Нарушение формы кольцевого шва | GWAN |  | 07:56 | 08:27 | 10:03 | 0 | 1580 |  | EXT | Нарушение формы кольцевого шва |  | (c)
41627.734 | 3.249 | 2.974 | -8.236 | -8.511 | -1758 | -1361 | -1288 | 473 | 2974 | 3780 |  | WRIN | GENE | 05:17 | 06:21 | 06:32 | 541 | 938 | 1.5 | N/A | Высота гофр: 21 мм (1,5%). Длина волны: 352 мм |  | (c)
41651.598 | 4.838 | 4.758 | -5.337 | -5.417 | -34 | -19 | -26 | 18 | 4758 | 3782 |  | LWAN | AXGR | 01:40 | 01:42 | 01:41 | 428 | 16 |  | EXT | Эквивалент потери металла 10%. |  | (c)
41651.945 | 5.185 | 5.15 | -4.99 | -5.025 | 1432 | 1590 | 1583 | 497 | 4981 | 3782 |  | CORR | CIGR | 05:36 | 06:02 | 06:01 | 44 | 302 | 10 | EXT |  | 0.89 | (c)
41656.988 | 0.053 | 0.046 | -11.222 | -11.229 | 1742 | 2151 | 2112 | 0 | 46 | 3783 |  | CORR | GENE | 03:00 | 04:06 | 03:60 | 128 | 741 | 10 | EXT |  | 0.9 | (c)
41657.913 | 0.978 | 0.956 | -10.297 | -10.319 | -2006 | -1908 | -1923 | 224 | 956 | 3783 |  | CORR | CIGR | 04:55 | 05:11 | 05:09 | 36 | 166 | 10 | EXT |  | 0.89 | (c)
41671.426 | 3.216 | 3.176 | -8.244 | -8.284 | -1364 | -1242 | -1205 | 866 | 3176 | 3784 |  | CORR | CIGR | 06:31 | 06:51 | 06:57 | 40 | 318 | 12 | EXT |  | 0.89 | (c)
41672.793 | 4.583 | 4.523 | -6.877 | -6.937 | -1461 | -1184 | -1172 | 769 | 4523 | 3784 |  | CORR | GENE | 06:16 | 07:00 | 07:02 | 441 | 578 | 10 | EXT |  | 0.93 | (c)
41673.013 | 4.803 | 4.641 | -6.657 | -6.819 | -2161 | -1956 | -1922 | 69 | 4641 | 3784 |  | CORR | GENE | 04:23 | 04:56 | 05:01 | 197 | 478 | 15 | EXT |  | 0.92 | (c)
41673.486 | 5.276 | 5.262 | -6.184 | -6.198 | 2194 | -2198 | -2198 | 0 | 5262 | 3784 |  | CORR | CIGR | 04:06 | 04:17 | 04:17 | 30 | 139 | 10 | EXT |  | 0.89 | (c)
41674.703 | 6.493 | 6.45 | -4.967 | -5.01 | -1159 | -1008 | -1030 | 902 | 4920 | 3784 |  | CORR | GENE | 07:05 | 07:29 | 07:25 | 90 | 257 | 11 | EXT |  | 0.89 | (c)
41674.915 | 6.705 | 6.442 | -4.755 | -5.018 | -2218 | -2034 | -1930 | 12 | 4684 | 3784 |  | CORR | GENE | 04:14 | 04:43 | 05:00 | 334 | 576 | 11 | EXT |  | 0.93 | (c)
41675.677 | 7.467 | 7.444 | -3.993 | -4.016 | -2209 | -2132 | -2118 | 21 | 3989 | 3784 |  | CORR | CIGR | 04:15 | 04:27 | 04:30 | 27 | 183 | 10 | EXT |  | 0.89 | (c)
41676.626 | 8.416 | 8.298 | -3.044 | -3.162 | -1964 | -1796 | -1608 | 266 | 3016 | 3784 |  | CORR | GENE | 04:55 | 05:22 | 05:52 | 146 | 713 | 11 | EXT |  | 0.9 | (c)
41677.285 | 9.075 | 9.013 | -2.385 | -2.447 | -1436 | -1181 | -1285 | 794 | 2364 | 3784 |  | CORR | GENE | 06:20 | 07:01 | 06:44 | 83 | 303 | 12 | EXT |  | 0.89 | (c)
41679.716 | 0.046 | 0.021 | -10.804 | -10.829 | -1969 | -333 | -830 | 309 | 21 | 3785 |  | CORR | GENE | 11:27 | 03:51 | 14:31 | 98 | 2278 | 10 | EXT |  | 0.89 | (c)
41680.791 | 1.121 | 1.107 | -9.729 | -9.743 | -167 | 24 | -58 | 0 | 1107 | 3785 |  | CORR | CIGR | 04:18 | 04:49 | 04:36 | 35 | 218 | 11 | EXT |  | 0.89 | (c)
41688.275 | 8.605 | 8.559 | -2.245 | -2.291 | 86 | 670 | 455 | 86 | 2135 | 3785 |  | CORR | GENE | 04:59 | 06:33 | 05:58 | 156 | 737 | 10 | EXT |  | 0.9 | (c)
41689.086 | 9.416 | 9.389 | -1.434 | -1.461 | 568 | 735 | 745 | 568 | 1415 | 3785 |  | CORR | CIGR | 06:17 | 06:44 | 06:45 | 46 | 355 | 10 | EXT |  | 0.89 | (c)
41690.02 | 10.35 | 10.207 | -0.5 | -0.643 | 24 | 324 | 431 | 24 | 453 | 3785 |  | CORR | GENE | 04:49 | 05:37 | 05:55 | 190 | 815 | 11 | EXT |  | 0.91 | (c)
41690.588 | 0.068 | 0.055 | -10.722 | -10.735 | 2023 | 2067 | 2070 | 2023 | 55 | 3786 |  | CORR | CIGR | 06:14 | 06:21 | 06:22 | 29 | 94 | 12 | EXT |  | 0.89 | (c)
41690.847 | 0.327 | 0.296 | -10.463 | -10.494 | 1544 | 1647 | 1604 | 1544 | 296 | 3786 |  | CORR | GENE | 04:57 | 05:14 | 05:07 | 108 | 119 | 10 | EXT |  | 0.89 | (c)
41690.852 | 0.332 | 0.309 | -10.458 | -10.481 | 1812 | 1970 | 1966 | 1812 | 309 | 3786 |  | CORR | GENE | 05:40 | 06:06 | 06:05 | 50 | 307 | 13 | EXT |  | 0.89 | (c)
41691.66 | 1.14 | 1.116 | -9.65 | -9.674 | 1930 | 2111 | 2048 | 1930 | 1116 | 3786 |  | CORR | CIGR | 05:59 | 06:28 | 06:18 | 38 | 236 | 10 | EXT |  | 0.89 | (c)
41712.564 | 0.059 | 0.008 | -10.971 | -11.022 | -187 | 1274 | 639 | 187 | 8 | 3788 |  | CORR | GENE | 11:33 | 03:28 | 13:46 | 67 | 1653 | 11 | EXT |  | 0.89 | (c)
41721.433 | 8.928 | 8.873 | -2.102 | -2.157 | 2146 | 2155 | 2157 | 63 | 2036 | 3788 |  | CORR | AXGR | 05:49 | 05:51 | 05:51 | 121 | 21 | 14 | EXT |  | 0.9 | (c)
41721.633 | 9.128 | 9.117 | -1.902 | -1.913 | -2169 | -2122 | -2111 | 62 | 1892 | 3788 |  | CORR | CIGR | 06:13 | 06:20 | 06:22 | 21 | 116 | 10 | EXT |  | 0.89 | (c)
41722.078 | 9.573 | 9.39 | -1.457 | -1.64 | -2161 | -2147 | -2146 | 69 | 1368 | 3788 |  | CORR | AXGR | 06:14 | 06:16 | 06:16 | 272 | 30 | 11 | EXT |  | 0.92 | (c)
41722.339 | 9.834 | 9.816 | -1.196 | -1.214 | 2020 | 2179 | 2167 | 0 | 1172 | 3788 |  | CORR | CIGR | 05:29 | 05:54 | 05:52 | 42 | 294 | 11 | EXT |  | 0.89 | (c)
41722.694 | 10.189 | 9.953 | -0.841 | -1.077 | 2160 | 2173 | 2177 | 35 | 789 | 3788 |  | CORR | AXGR | 05:51 | 05:53 | 05:54 | 288 | 36 | 10 | EXT |  | 0.92 | (c)
41723.011 | 10.506 | 10.301 | -0.524 | -0.729 | 2161 | 2177 | 2178 | 35 | 254 | 3788 |  | CORR | AXGR | 05:52 | 05:54 | 05:54 | 475 | 34 | 13 | EXT |  | 0.95 | (c)
41723.398 | 10.893 | 10.876 | -0.137 | -0.154 | 1980 | -2221 | 2204 | 0 | 22 | 3788 |  | CORR | GENE | 05:22 | 06:04 | 05:58 | 132 | 447 | 10 | EXT |  | 0.9 | (c)
41723.535 | 0 | -0.004 | -11.165 | -11.169 | 751 | -1453 | 2051 | 0 |  | 3789 | Нарушение формы кольцевого шва | GWAN |  | 04:29 | 10:34 | 07:59 | 0 | 2600 |  | EXT | Нарушение формы кольцевого шва |  | (c)
41724.278 | 0.743 | 0.711 | -10.422 | -10.454 | 1046 | 1200 | 1200 | 877 | 711 | 3789 |  | CORR | GENE | 05:17 | 05:42 | 05:42 | 66 | 307 | 13 | EXT |  | 0.89 | (c)
41724.477 | 0.942 | 0.922 | -10.223 | -10.243 | 1058 | 1129 | 1162 | 964 | 922 | 3789 |  | CORR | CIGR | 05:19 | 05:30 | 05:36 | 34 | 208 | 14 | EXT |  | 0.89 | (c)
41725.34 | 1.805 | 1.78 | -9.36 | -9.385 | 1045 | 1124 | 1158 | 960 | 1780 | 3789 |  | CORR | CIGR | 05:17 | 05:30 | 05:35 | 37 | 225 | 10 | EXT |  | 0.89 | (c)
41734.7 | 0 | -0.035 | -11.37 | -11.405 | 1429 | 1782 | 1662 | 335 |  | 3790 | Нарушение формы кольцевого шва | GWAN |  | 01:03 | 02:00 | 01:41 | 0 | 467 |  | EXT | Нарушение формы кольцевого шва |  | (c)
41734.7 | 0 | 0 | -11.37 | -11.37 | -1758 | -1162 | -865 | 0 | 0 | 3790 | Смещение кромок | GWAN |  | 04:29 | 06:05 | 06:53 | 0 | 1785 | 26 | EXT | Смещение кромок Наружу Величина смещения - 4 мм. |  | (c)
41737.988 | 3.288 | 3.05 | -8.082 | -8.32 | -1112 | -973 | -951 | 790 | 3050 | 3790 |  | CORR | GENE | 06:13 | 06:36 | 06:39 | 383 | 322 | 10 | EXT |  | 0.93 | (c)
41742.069 | 7.369 | 7.143 | -4.001 | -4.227 | -1661 | -1307 | -1257 | 570 | 3705 | 3790 |  | CORR | GENE | 04:45 | 05:42 | 05:50 | 522 | 808 | 11 | EXT |  | 0.95 | (c)
41742.652 | 7.952 | 7.936 | -3.418 | -3.434 | -1168 | -1047 | -1095 | 1023 | 3405 | 3790 |  | CORR | CIGR | 06:04 | 06:24 | 06:16 | 29 | 145 | 11 | EXT |  | 0.89 | (c)
41743.788 | 9.088 | 9.068 | -2.282 | -2.302 | -1045 | -981 | -991 | 938 | 2277 | 3790 |  | CORR | CIGR | 06:24 | 06:34 | 06:33 | 25 | 107 | 10 | EXT |  | 0.89 | (c)
41744.309 | 9.609 | 9.598 | -1.761 | -1.772 | -1410 | -1368 | -1308 | 820 | 1750 | 3790 |  | CORR | CIGR | 05:25 | 05:32 | 05:42 | 22 | 205 | 10 | EXT |  | 0.89 | (c)
41744.707 | 10.007 | 9.966 | -1.363 | -1.404 | -1640 | -1543 | -1527 | 591 | 1342 | 3790 |  | CORR | GENE | 04:48 | 05:04 | 05:06 | 62 | 225 | 10 | EXT |  | 0.89 | (c)
41744.791 | 10.091 | 10.079 | -1.279 | -1.291 | -1377 | -1355 | -1333 | 854 | 1266 | 3790 |  | CORR | CIGR | 05:31 | 05:34 | 05:38 | 25 | 87 | 12 | EXT |  | 0.89 | (c)
41746.053 | 11.353 | 11.26 | -0.017 | -0.11 | -2011 | -1471 | -1082 | 153 | 17 | 3790 |  | CORR | GENE | 03:48 | 05:15 | 06:18 | 93 | 1858 | 12 | EXT | Аномалия находится на упругопластическом изгибе: R=975 D, максимальное растяжение на 5.6 час. | 0.89 | (c)
41746.306 | 0.236 | 0.224 | -10.529 | -10.541 | -1482 | -861 | -1162 | 748 | 224 | 3791 |  | CORR | GENE | 05:39 | 07:20 | 06:31 | 135 | 640 | 10 | EXT | Аномалия находится на упругопластическом изгибе: R=930 D, максимальное растяжение на 5.6 час. | 0.9 | (c)
41748.138 | 2.068 | 2.042 | -8.697 | -8.723 | -1944 | -1807 | -1863 | 286 | 2042 | 3791 |  | CORR | CIGR | 04:25 | 04:47 | 04:38 | 38 | 163 | 10 | EXT | Аномалия находится на упругопластическом изгибе: R=716 D, максимальное растяжение на 5.7 час. | 0.89 | (c)
41748.822 | 2.752 | 2.734 | -8.013 | -8.031 | -1444 | -1243 | -1343 | 786 | 2734 | 3791 |  | CORR | CIGR | 05:46 | 06:18 | 06:02 | 38 | 202 | 10 | EXT | Аномалия находится на упругопластическом изгибе: R=659 D, максимальное растяжение на 5.8 час. | 0.89 | (c)
41754.258 | 8.188 | 8.154 | -2.577 | -2.611 | -407 | -202 | -235 | 64 | 2539 | 3791 |  | CORR | GENE | 08:33 | 09:06 | 09:01 | 72 | 343 | 10 | EXT | Аномалия находится на упругопластическом изгибе: R=703 D, максимальное растяжение на 6.1 час. | 0.89 | (c)
41756.339 | 10.269 | 10.226 | -0.496 | -0.539 | -1458 | -1270 | -1154 | 772 | 407 | 3791 |  | CORR | GENE | 05:43 | 06:14 | 06:32 | 132 | 608 | 12 | EXT | Аномалия находится на упругопластическом изгибе: R=727 D, максимальное растяжение на 6.2 час. | 0.9 | (c)
41756.835 | 0 | -0.024 | -11.265 | -11.289 | -1690 | -735 | -544 | 0 |  | 3792 | Нарушение формы кольцевого шва | GWAN |  | 06:25 | 08:59 | 09:30 | 0 | 2293 |  | EXT | Нарушение формы кольцевого шва Аномалия находится на упругопластическом изгибе: R=718 D, максимальное растяжение на 6.2 час. |  | (c)
41757.08 | 0.245 | 0.076 | -11.02 | -11.189 | -1181 | -1156 | -1162 | 1050 | 76 | 3792 |  | CORR | AXGR | 07:47 | 07:51 | 07:50 | 208 | 38 | 12 | EXT | Аномалия находится на упругопластическом изгибе: R=713 D, максимальное растяжение на 6.2 час. | 0.91 | (c)
41758.866 | 2.031 | 2.031 | -9.234 | -9.234 | -1666 | -1412 | -1369 | 565 | 2031 | 3792 |  | CORR | GENE | 06:29 | 07:10 | 07:17 | 115 | 593 | 10 | EXT | Аномалия находится на упругопластическом изгибе: R=654 D, максимальное растяжение на 6.4 час. | 0.89 | (c)
41763.953 | 7.118 | 7.054 | -4.147 | -4.211 | -1516 | -1490 | -1499 | 715 | 4068 | 3792 |  | CORR | AXGR | 06:53 | 06:57 | 06:56 | 143 | 33 | 15 | EXT | Аномалия находится на упругопластическом изгибе: R=406 D, максимальное растяжение на 6.2 час. | 0.94 | (c)
41764.339 | 7.504 | 7.471 | -3.761 | -3.794 | -1030 | -761 | -769 | 509 | 3685 | 3792 |  | CORR | GENE | 08:12 | 08:55 | 08:54 | 109 | 521 | 10 | EXT | Аномалия находится на упругопластическом изгибе: R=399 D, максимальное растяжение на 6.2 час. | 0.89 | (c)
41768.1 | 0 | -0.019 | -11.16 | -11.179 | 377 | 1548 | 1287 | 34 |  | 3793 | Нарушение формы кольцевого шва | GWAN |  | 00:34 | 03:43 | 03:01 | 0 | 1819 |  | EXT | Нарушение формы кольцевого шва Аномалия находится на упругопластическом изгибе: R=375 D, максимальное растяжение на 6.1 час. |  | (c)
41769.595 | 1.495 | 1.484 | -9.665 | -9.676 | 1757 | 1802 | 1819 | 349 | 1484 | 3793 |  | CORR | CIGR | 04:17 | 04:24 | 04:27 | 24 | 124 | 10 | EXT | Аномалия находится на упругопластическом изгибе: R=387 D, максимальное растяжение на 6.2 час. | 0.89 | (c)
41778.574 | 10.474 | 10.466 | -0.686 | -0.694 | -1721 | -1275 | -1367 | 509 | 628 | 3793 |  | CORR | GENE | 06:56 | 08:08 | 07:53 | 66 | 709 | 10 | EXT | Аномалия находится на упругопластическом изгибе: R=715 D, максимальное растяжение на 6.6 час. | 0.89 | (c)
41779.307 | 0.047 | 0.006 | -11.098 | -11.139 | 1824 | 2019 | 2042 | 1824 | 6 | 3794 |  | CORR | GENE | 01:17 | 01:48 | 01:52 | 78 | 437 | 12 | EXT | Аномалия находится на упругопластическом изгибе: R=728 D, максимальное растяжение на 6.5 час. | 0.89 | (c)
41779.316 | 0.056 | 0.008 | -11.089 | -11.137 | -1831 | -1317 | -1496 | 1160 | 8 | 3794 |  | CORR | GENE | 03:27 | 04:50 | 04:21 | 106 | 671 | 13 | EXT | Аномалия находится на упругопластическом изгибе: R=728 D, максимальное растяжение на 6.5 час. | 0.9 | (c)
41790.298 | 11.038 | 11.019 | -0.107 | -0.126 | -743 | -616 | -451 | 159 | 33 | 3794 |  | CORR | GENE | 06:22 | 06:43 | 07:09 | 93 | 584 | 11 | EXT |  | 0.89 | (c)
41790.338 | 11.078 | 11.047 | -0.067 | -0.098 | -1306 | -1205 | -1204 | 1101 | 56 | 3794 |  | CORR | CIGR | 04:52 | 05:08 | 05:08 | 42 | 204 | 11 | EXT |  | 0.89 | (c)
41790.884 | 0.479 | 0.457 | -10.451 | -10.473 | -44 | 112 | 100 | 0 | 457 | 3795 |  | CORR | CIGR | 06:19 | 06:44 | 06:42 | 34 | 288 | 11 | EXT |  | 0.89 | (c)
41792.216 | 1.811 | 1.797 | -9.119 | -9.133 | -465 | -326 | -375 | 285 | 1797 | 3795 |  | CORR | CIGR | 05:11 | 05:34 | 05:26 | 30 | 180 | 12 | EXT |  | 0.89 | (c)
41797.762 | 7.357 | 7.331 | -3.573 | -3.599 | -827 | 46 | -362 | 0 | 3286 | 3795 |  | CORR | GENE | 04:13 | 06:34 | 05:28 | 313 | 931 | 13 | EXT |  | 0.93 | (c)
41808.108 | 6.773 | 6.753 | -4.857 | -4.877 | -1284 | -1203 | -1202 | 1120 | 4846 | 3796 |  | CORR | CIGR | 04:38 | 04:51 | 04:51 | 31 | 163 | 10 | EXT | Аномалия находится на упругопластическом изгибе: R=624 D, максимальное растяжение на 0.2 час. | 0.89 | (c)
41811.603 | 10.268 | 9.884 | -1.362 | -1.746 | -1125 | -668 | -760 | 394 | 1280 | 3796 |  | CORR | GENE | 05:03 | 06:17 | 06:02 | 466 | 731 | 10 | EXT | Аномалия находится на упругопластическом изгибе: R=527 D, максимальное растяжение на 0.5 час. | 0.94 | (c)
41812.465 | 11.13 | 10.874 | -0.5 | -0.756 | -1155 | -676 | -787 | 419 | 444 | 3796 |  | CORR | GENE | 04:58 | 06:16 | 05:58 | 312 | 736 | 15 | EXT | Аномалия находится на упругопластическом изгибе: R=509 D, максимальное растяжение на 0.6 час. | 0.94 | (c)
41813.002 | 0.037 | 0.019 | -11.433 | -11.451 | -804 | -668 | -332 | 140 | 19 | 3797 |  | CORR | GENE | 09:52 | 10:14 | 11:08 | 100 | 944 | 9 | EXT | Аномалия находится на упругопластическом изгибе: R=501 D, максимальное растяжение на 0.6 час. | 0.89 | (c)
41823.799 | 10.834 | 10.759 | -0.636 | -0.711 | -1963 | -1945 | -1937 | 268 | 490 | 3797 |  | CORR | GENE | 06:45 | 06:47 | 06:49 | 221 | 52 | 11 | EXT | Аномалия находится на упругопластическом изгибе: R=839 D, максимальное растяжение на 0.3 час. | 0.91 | (c)
41825.793 | 1.358 | 1.195 | -10.127 | -10.29 | -1538 | -1493 | -1495 | 692 | 1195 | 3798 |  | CORR | GENE | 05:31 | 05:38 | 05:38 | 346 | 86 | 10 | EXT |  | 0.92 | (c)
41825.863 | 1.428 | 1.091 | -10.057 | -10.394 | -1180 | -1155 | -1121 | 1050 | 1091 | 3798 |  | CORR | GENE | 06:29 | 06:33 | 06:38 | 370 | 119 | 12 | EXT |  | 0.94 | (c)
41826.6 | 2.165 | 2.056 | -9.32 | -9.429 | -1763 | -1585 | -1634 | 467 | 2056 | 3798 |  | CORR | GENE | 04:55 | 05:23 | 05:16 | 356 | 259 | 10 | EXT |  | 0.93 | (c)
41826.634 | 2.199 | 1.763 | -9.286 | -9.722 | -1178 | -1097 | -1109 | 1040 | 1763 | 3798 |  | CORR | GENE | 06:29 | 06:42 | 06:40 | 543 | 138 | 12 | EXT |  | 0.95 | (c)
41827.512 | 3.077 | 2.842 | -8.408 | -8.643 | -1772 | -1594 | -1627 | 458 | 2842 | 3798 |  | CORR | GENE | 04:53 | 05:22 | 05:17 | 292 | 291 | 10 | EXT |  | 0.92 | (c)
41828.495 | 4.06 | 4.043 | -7.425 | -7.442 | -1707 | -1463 | -1572 | 523 | 4043 | 3798 |  | CORR | GENE | 05:04 | 05:43 | 05:26 | 54 | 271 | 13 | EXT |  | 0.89 | (c)
41829.134 | 4.699 | 4.639 | -6.786 | -6.846 | -1067 | -995 | -915 | 764 | 4639 | 3798 |  | CORR | GENE | 06:47 | 06:59 | 07:12 | 74 | 303 | 10 | EXT |  | 0.89 | (c)
41829.353 | 4.918 | 4.897 | -6.567 | -6.588 | -1874 | -1748 | -1734 | 356 | 4897 | 3798 |  | CORR | GENE | 04:37 | 04:57 | 04:59 | 74 | 280 | 10 | EXT |  | 0.89 | (c)
41829.837 | 5.402 | 5.228 | -6.083 | -6.257 | -1511 | -1171 | -1318 | 719 | 4945 | 3798 |  | CORR | GENE | 05:35 | 06:30 | 06:07 | 1312 | 387 | 10 | EXT |  | 0.96 | (c)
41831.569 | 7.134 | 7.106 | -4.351 | -4.379 | -1250 | -1017 | -1112 | 973 | 4333 | 3798 |  | CORR | CIGR | 06:18 | 06:55 | 06:40 | 46 | 277 | 10 | EXT |  | 0.89 | (c)
41831.755 | 7.32 | 7.299 | -4.165 | -4.186 | -1078 | -994 | -1010 | 942 | 4107 | 3798 |  | CORR | GENE | 06:45 | 06:59 | 06:56 | 79 | 136 | 14 | EXT |  | 0.89 | (c)
41835.92 | 0 | -0.032 | -10.53 | -10.562 | 575 | 1681 | -2141 | 0 |  | 3799 | Нарушение формы кольцевого шва | GWAN |  | 04:01 | 06:59 | 08:42 | 0 | 3490 |  | EXT | Нарушение формы кольцевого шва |  | (c)
41836.785 | 0.865 | 0.854 | -9.665 | -9.676 | 1232 | 1239 | 1474 | 515 | 854 | 3799 |  | CORR | GENE | 05:47 | 05:48 | 06:26 | 130 | 483 | 10 | EXT |  | 0.9 | (c)
41837.27 | 1.35 | 1.321 | -9.18 | -9.209 | 1365 | 1520 | 1456 | 683 | 1321 | 3799 |  | CORR | CIGR | 06:08 | 06:33 | 06:23 | 34 | 182 | 10 | EXT |  | 0.89 | (c)
41838.241 | 2.321 | 2.306 | -8.209 | -8.224 | 1051 | 1171 | 1130 | 1021 | 2306 | 3799 |  | CORR | CIGR | 05:18 | 05:37 | 05:30 | 23 | 158 | 10 | EXT |  | 0.89 | (c)
41839.059 | 3.139 | 3.125 | -7.391 | -7.405 | 1038 | 1115 | 1084 | 1038 | 3125 | 3799 |  | CORR | CIGR | 05:16 | 05:28 | 05:23 | 25 | 91 | 10 | EXT |  | 0.89 | (c)
41839.614 | 3.694 | 3.625 | -6.836 | -6.905 | 1587 | 1713 | 1735 | 347 | 3625 | 3799 |  | CORR | GENE | 06:44 | 07:04 | 07:08 | 95 | 296 | 12 | EXT |  | 0.89 | (c)
41840.034 | 4.114 | 4.094 | -6.416 | -6.436 | 1010 | 1171 | 1247 | 746 | 4094 | 3799 |  | CORR | GENE | 05:11 | 05:37 | 05:49 | 50 | 474 | 10 | EXT |  | 0.89 | (c)
41840.89 | 4.97 | 4.75 | -5.56 | -5.78 | 1462 | 1709 | 1695 | 303 | 4750 | 3799 |  | CORR | GENE | 06:24 | 07:04 | 07:01 | 315 | 465 | 13 | EXT |  | 0.93 | (c)
41843.421 | 7.501 | 7.103 | -3.029 | -3.427 | 864 | 875 | 889 | 864 | 2931 | 3799 |  | CORR | GENE | 04:47 | 04:49 | 04:51 | 496 | 50 | 10 | EXT |  | 0.94 | (c)
41843.609 | 7.689 | 7.591 | -2.841 | -2.939 | 810 | 823 | 825 | 810 | 2801 | 3799 |  | CORR | AXGR | 04:39 | 04:41 | 04:41 | 138 | 29 | 12 | EXT |  | 0.9 | (c)
41844.479 | 8.559 | 8.315 | -1.971 | -2.215 | 813 | 836 | 839 | 813 | 1732 | 3799 |  | CORR | GENE | 04:39 | 04:43 | 04:43 | 483 | 54 | 12 | EXT |  | 0.95 | (c)
41849.444 | 2.994 | 2.92 | -8.701 | -8.775 | 807 | 1282 | 1080 | 807 | 2920 | 3800 |  | CORR | GENE | 05:13 | 06:29 | 05:57 | 251 | 546 | 10 | EXT | Аномалия находится на отводе. | 0.91 | (c)
41850.359 | 3.909 | 3.893 | -7.786 | -7.802 | 866 | 1023 | 949 | 866 | 3893 | 3800 |  | CORR | CIGR | 05:22 | 05:47 | 05:36 | 33 | 166 | 10 | EXT | Аномалия находится на отводе. | 0.89 | (c)
41850.606 | 4.156 | 4.06 | -7.539 | -7.635 | 709 | 866 | 1047 | 709 | 4060 | 3800 |  | CORR | GENE | 04:57 | 05:22 | 05:51 | 168 | 675 | 13 | EXT | Аномалия находится на отводе. | 0.91 | (c)
41851.929 | 5.479 | 5.286 | -6.216 | -6.409 | 821 | 857 | 1171 | 821 | 5286 | 3800 |  | CORR | GENE | 05:15 | 05:21 | 06:11 | 268 | 700 | 10 | EXT | Аномалия находится на отводе. | 0.91 | (c)
41852.53 | 6.08 | 6.044 | -5.615 | -5.651 | 1239 | 1406 | 1382 | 1239 | 5609 | 3800 |  | CORR | CIGR | 06:22 | 06:49 | 06:45 | 42 | 285 | 10 | EXT | Аномалия находится на отводе. | 0.89 | (c)
41857.939 | 11.489 | 11.449 | -0.206 | -0.246 | 1434 | 1571 | 1541 | 1434 | 170 | 3800 |  | CORR | GENE | 06:54 | 07:16 | 07:11 | 76 | 213 | 10 | EXT | Аномалия находится на отводе. | 0.89 | (c)
41862.726 | 4.581 | 4.53 | -6.714 | -6.765 | 1725 | 1821 | 1967 | 23 | 4530 | 3801 |  | CORR | GENE | 06:22 | 06:37 | 07:01 | 82 | 483 | 11 | EXT | Аномалия находится на упругопластическом изгибе: R=401 D, максимальное растяжение на 6 час. | 0.97 | (c)
41869.332 | 11.187 | 11.15 | -0.108 | -0.145 | 1090 | 1201 | 1683 | 0 | 51 | 3801 |  | CORR | GENE | 04:40 | 04:57 | 06:15 | 94 | 1186 | 9 | EXT | Аномалия находится на упругопластическом изгибе: R=395 D, максимальное растяжение на 5.9 час. | 0.99 | (c)
41869.44 | 0 | -0.026 | -11.405 | -11.431 | 761 | 1083 | 1584 | 176 |  | 3802 | Нарушение формы кольцевого шва | GWAN |  | 11:21 | 00:13 | 13:34 | 0 | 1645 |  | EXT | Нарушение формы кольцевого шва Аномалия находится на упругопластическом изгибе: R=400 D, максимальное растяжение на 5.9 час. |  | (c)
41869.44 | 0 | -0.023 | -11.405 | -11.428 | -1300 | -1145 | -1072 | 843 |  | 3802 | Нарушение формы кольцевого шва | GWAN |  | 05:48 | 06:13 | 06:25 | 0 | 457 |  | EXT | Нарушение формы кольцевого шва Аномалия находится на упругопластическом изгибе: R=400 D, максимальное растяжение на 5.9 час. |  | (c)
41869.44 | 0 | -0.023 | -11.405 | -11.428 | -333 | 30 | 18 | 0 |  | 3802 | Нарушение формы кольцевого шва | GWAN |  | 08:25 | 09:23 | 09:21 | 0 | 703 |  | EXT | Нарушение формы кольцевого шва Аномалия находится на упругопластическом изгибе: R=400 D, максимальное растяжение на 5.9 час. |  | (c)
41880.845 | 0 | -0.017 | -10.95 | -10.967 | -1817 | 236 | 142 | 0 |  | 3803 | Нарушение формы кольцевого шва | GWAN |  | 04:31 | 10:03 | 09:48 | 0 | 3919 |  | EXT | Нарушение формы кольцевого шва Аномалия находится на упругопластическом изгибе: R=423 D, максимальное растяжение на 6.5 час. |  | (c)
41920.182 | 5.557 | 5.454 | -5.548 | -5.651 | -1099 | -988 | -924 | 749 | 5454 | 3806 |  | GOUG | GENE | 03:34 | 03:52 | 04:03 | 173 | 350 | 7 | EXT | Задир. |  | (c)
41922.011 | 7.386 | 7.122 | -3.719 | -3.983 | -1201 | -1004 | -976 | 752 | 3598 | 3806 |  | GOUG | GENE | 03:18 | 03:50 | 03:54 | 385 | 449 | 7 | EXT | Задир. |  | (c)
41924.743 | 10.118 | 10.007 | -0.987 | -1.098 | -1109 | -936 | -993 | 877 | 635 | 3806 |  | GOUG | GENE | 03:33 | 04:01 | 03:51 | 463 | 232 | 7 | EXT | Задир. |  | (c)
41936.903 | 0.043 | 0.039 | -10.807 | -10.811 | -794 | 335 | 134 | 0 | 39 | 3808 |  | CORR | GENE | 03:15 | 06:17 | 05:44 | 119 | 1856 | 10 | EXT | Аномалия находится на отводе. | 0.89 | (c)
41959.185 | 0 | 0 | -10.995 | -10.995 | 1585 | 2118 | 2142 | 0 | 0 | 3810 | Смещение кромок | GWAN |  | 04:11 | 05:37 | 05:41 | 0 | 1114 | 19 | EXT | Смещение кромок Наружу Величина смещения - 3 мм. |  | (c)
41970.18 | 0 | -0.022 | -11.28 | -11.302 | -1423 | -584 | -752 | 82 |  | 3811 | Нарушение формы кольцевого шва | GWAN |  | 10:11 | 00:26 | 11:59 | 0 | 1341 |  | EXT | Нарушение формы кольцевого шва |  | (c)
41970.18 | 0 | -0.02 | -11.28 | -11.3 | 148 | 1655 | 1420 | 0 |  | 3811 | Нарушение формы кольцевого шва | GWAN |  | 02:24 | 06:27 | 05:49 | 0 | 2544 |  | EXT | Нарушение формы кольцевого шва |  | (c)
42026.495 | 0 | -0.023 | -11.32 | -11.343 | 251 | -1563 | 2037 | 0 |  | 3816 | Нарушение формы кольцевого шва | GWAN |  | 00:11 | 07:18 | 04:59 | 0 | 3571 |  | EXT | Нарушение формы кольцевого шва Аномалия находится на упругопластическом изгибе: R=416 D, максимальное растяжение на 6 час. |  | (c)
42037.815 | 0 | -0.03 | -11.31 | -11.34 | 170 | 426 | 373 | 170 |  | 3817 | Нарушение формы кольцевого шва | GWAN |  | 01:08 | 01:50 | 01:41 | 0 | 406 |  | EXT | Нарушение формы кольцевого шва Аномалия находится на упругопластическом изгибе: R=311 D, максимальное растяжение на 6.1 час. |  | (c)
42037.815 | 0 | -0.024 | -11.31 | -11.334 | 1074 | 1211 | 1279 | 746 |  | 3817 | Нарушение формы кольцевого шва | GWAN |  | 03:34 | 03:57 | 04:08 | 0 | 411 |  | EXT | Нарушение формы кольцевого шва Аномалия находится на упругопластическом изгибе: R=311 D, максимальное растяжение на 6.1 час. |  | (c)
42037.815 | 0 | 0 | -11.31 | -11.31 | 1560 | 1716 | 1774 | 243 | 0 | 3817 | Смещение кромок | GWAN |  | 04:53 | 05:18 | 05:27 | 0 | 428 | 21 | EXT | Смещение кромок Наружу Величина смещения - 3.3 мм. Аномалия находится на упругопластическом изгибе: R=311 D, максимальное растяжение на 6.1 час. |  | (c)
42037.815 | 0 | -0.032 | -11.31 | -11.342 | 2174 | -1924 | -1553 | 0 |  | 3817 | Нарушение формы кольцевого шва | GWAN |  | 06:32 | 07:30 | 08:30 | 0 | 1468 |  | EXT | Нарушение формы кольцевого шва Аномалия находится на упругопластическом изгибе: R=311 D, максимальное растяжение на 6.1 час. |  | (c)
42042.545 | 4.73 | 4.714 | -6.58 | -6.596 | 1832 | 1923 | 1878 | 307 | 4714 | 3817 |  | CORR | CIGR | 05:37 | 05:51 | 05:44 | 41 | 92 | 10 | EXT | Аномалия находится на упругопластическом изгибе: R=400 D, максимальное растяжение на 6.1 час. | 0.96 | (c)
42056.075 | 6.95 | 6.918 | -4.71 | -4.742 | 1453 | 1597 | 1631 | 1453 | 4698 | 3818 |  | CORR | CIGR | 04:26 | 04:49 | 04:55 | 44 | 355 | 12 | EXT |  | 0.89 | (c)
42057.044 | 7.919 | 7.902 | -3.741 | -3.758 | 1475 | 1585 | 1565 | 1475 | 3734 | 3818 |  | CORR | CIGR | 04:30 | 04:48 | 04:44 | 24 | 179 | 10 | EXT |  | 0.89 | (c)
42058.871 | 9.746 | 9.737 | -1.914 | -1.923 | 1524 | 1640 | 1593 | 1524 | 1894 | 3818 |  | CORR | CIGR | 04:38 | 04:56 | 04:49 | 29 | 138 | 10 | EXT |  | 0.89 | (c)
42060.826 | 0.041 | 0.029 | -11.324 | -11.336 | 2106 | -1994 | -2108 | 1861 | 29 | 3819 |  | CORR | GENE | 06:42 | 07:40 | 07:22 | 93 | 494 | 10 | EXT |  | 0.89 | (c)
42072.15 | 0 | -0.022 | -11.265 | -11.287 | 1577 | -1857 | -2216 | 1548 |  | 3820 | Нарушение формы кольцевого шва | GWAN |  | 03:43 | 06:28 | 05:31 | 0 | 1336 |  | EXT | Нарушение формы кольцевого шва |  | (c)
42086.176 | 2.761 | 2.298 | -8.894 | -9.357 | 1327 | 1554 | 1884 | 1327 | 2298 | 3821 |  | CORR | GENE | 04:00 | 04:37 | 05:30 | 503 | 1114 | 11 | EXT |  | 0.94 | (c)
42106.115 | 0 | -0.028 | -11.355 | -11.383 | -144 | 1637 | 1290 | 0 |  | 3823 | Нарушение формы кольцевого шва | GWAN |  | 02:04 | 06:52 | 05:56 | 0 | 2867 |  | EXT | Нарушение формы кольцевого шва |  | (c)
42128.6 | 0 | -0.019 | -11.05 | -11.069 | 281 | 1647 | 1067 | 281 |  | 3825 | Нарушение формы кольцевого шва | GWAN |  | 10:42 | 02:23 | 12:49 | 0 | 1572 |  | EXT | Нарушение формы кольцевого шва |  | (c)
42168.182 | 6.077 | 6.006 | -4.993 | -5.064 | -462 | -405 | -411 | 360 | 4936 | 3828 |  | DENT | GENE | 03:36 | 03:46 | 03:45 | 128 | 102 | 0.6 | N/A | Глубина вмятины: 9 мм (0,6%). Линейка: 13 см в (601 см; 03:46 ч:мин) |  | (c)
42181.644 | 8.469 | 8.469 | -2.631 | -2.631 | 2166 | -2185 | -2189 | 2084 | 2600 | 3829 |  | CORR | CIGR | 04:45 | 05:02 | 05:02 | 31 | 211 | 10 | EXT |  | 0.89 | (c)
42195.505 | 0 | -0.018 | -10.905 | -10.923 | 1220 | -1904 | 2066 | 0 |  | 3831 | Нарушение формы кольцевого шва | GWAN |  | 00:24 | 03:60 | 02:40 | 0 | 1693 |  | EXT | Нарушение формы кольцевого шва Аномалия находится на упругопластическом изгибе: R=468 D, максимальное растяжение на 5.7 час. |  | (c)
42206.41 | 0 | -0.025 | -11.51 | -11.535 | -805 | 1325 | 714 | 0 |  | 3832 | Нарушение формы кольцевого шва | GWAN |  | 00:11 | 05:55 | 04:16 | 0 | 3038 |  | EXT | Нарушение формы кольцевого шва Аномалия находится на упругопластическом изгибе: R=477 D, максимальное растяжение на 6.4 час. |  | (c)
42220.85 | 2.93 | 2.897 | -8.67 | -8.703 | -2229 | -2002 | -2040 | 1851 | 2897 | 3833 |  | CORR | GENE | 03:02 | 03:38 | 03:32 | 51 | 378 | 10 | EXT | Аномалия находится на отводе. | 0.89 | (c)
42221.368 | 3.448 | 3.331 | -8.152 | -8.269 | -729 | -283 | -381 | 33 | 3331 | 3833 |  | CORR | GENE | 07:04 | 08:16 | 07:60 | 185 | 696 | 10 | EXT | Аномалия находится на отводе. | 0.9 | (c)
42222.237 | 4.317 | 4.17 | -7.283 | -7.43 | -761 | -415 | -387 | 12 | 4170 | 3833 |  | CORR | GENE | 06:59 | 07:54 | 07:59 | 171 | 749 | 13 | EXT | Аномалия находится на отводе. | 0.91 | (c)
42222.492 | 4.572 | 4.543 | -7.028 | -7.057 | -2024 | -1781 | -1817 | 1609 | 4543 | 3833 |  | CORR | GENE | 03:35 | 04:14 | 04:08 | 76 | 415 | 10 | EXT | Аномалия находится на отводе. | 0.89 | (c)
42223.125 | 5.205 | 5.087 | -6.395 | -6.513 | -802 | -675 | -488 | 174 | 5087 | 3833 |  | CORR | GENE | 06:52 | 07:12 | 07:43 | 118 | 628 | 15 | EXT | Аномалия находится на отводе. | 0.9 | (c)
42223.939 | 6.019 | 5.953 | -5.581 | -5.647 | -725 | -422 | -489 | 253 | 5526 | 3833 |  | CORR | GENE | 07:04 | 07:53 | 07:43 | 121 | 472 | 10 | EXT | Аномалия находится на отводе. | 0.89 | (c)
42226.963 | 9.043 | 9.016 | -2.557 | -2.584 | -1896 | -1795 | -1842 | 1787 | 2553 | 3833 |  | CORR | CIGR | 03:55 | 04:12 | 04:04 | 31 | 109 | 10 | EXT | Аномалия находится на отводе. | 0.89 | (c)
42240.895 | 0 | -0.025 | -11.67 | -11.695 | 414 | 820 | -1973 | 101 |  | 3835 | Нарушение формы кольцевого шва | GWAN |  | 09:54 | 10:60 | 15:29 | 0 | 4149 |  | EXT | Нарушение формы кольцевого шва Аномалия находится на упругопластическом изгибе: R=268 D, максимальное растяжение на 0.6 час. |  | (c)
42243.181 | 2.286 | 2.163 | -9.384 | -9.507 | -1220 | -946 | -983 | 747 | 2163 | 3835 |  | DENT | GENE | 05:31 | 06:15 | 06:09 | 225 | 473 | 1.2 | N/A | Глубина вмятины: 17 мм (1,2%). Линейка: 23 см в (216 см; 06:15 ч:мин) Аномалия находится на упругопластическом изгибе. |  | (c)
42243.916 | 3.021 | -1.324 | -8.649 | -12.994 | 1191 | -983 | -1039 | 0 |  | 3835 |  | OVAL |  | 00:00 | 06:09 | 06:00 | 6876 |  |  | N/A | Овальность: 0,01 |  | (c)
42252.565 | 0 | -0.012 | -11.245 | -11.257 | -768 | 20 | 602 | 0 |  | 3836 | Нарушение формы кольцевого шва | GWAN |  | 09:55 | 00:02 | 13:36 | 0 | 2741 |  | EXT | Нарушение формы кольцевого шва Аномалия находится на упругопластическом изгибе: R=497 D, максимальное растяжение на 0.4 час. |  | (c)
42275.505 | 0 | -0.016 | -11.31 | -11.326 | 823 | 1624 | 1278 | 823 |  | 3838 | Нарушение формы кольцевого шва | GWAN |  | 11:31 | 01:40 | 12:45 | 0 | 910 |  | EXT | Нарушение формы кольцевого шва Аномалия находится на отводе. |  | (c)
42286.815 | 0 | -0.033 | -10.985 | -11.018 | -866 | 51 | -133 | 0 |  | 3839 | Нарушение формы кольцевого шва | GWAN |  | 02:52 | 05:20 | 04:50 | 0 | 1467 |  | EXT | Нарушение формы кольцевого шва |  | (c)
42297.8 | 0 | -0.017 | -10.985 | -11.002 | -842 | -31 | -349 | 0 |  | 3840 | Нарушение формы кольцевого шва | GWAN |  | 01:56 | 04:07 | 03:16 | 0 | 985 |  | EXT | Нарушение формы кольцевого шва |  | (c)
42300.651 | 2.851 | 2.607 | -8.134 | -8.378 | 364 | 528 | 625 | 364 | 2607 | 3840 |  | DENT | GENE | 05:11 | 05:37 | 05:53 | 428 | 523 | 0.4 | N/A | Глубина вмятины: 6 мм (0,4%). Линейка: 43 см в (261 см; 05:37 ч:мин) |  | (c)
42313.685 | 4.9 | 4.809 | -6.785 | -6.876 | 1438 | 1710 | 1642 | 1438 | 4809 | 3841 |  | CORR | GENE | 06:58 | 07:42 | 07:31 | 151 | 409 | 10 | EXT | Аномалия находится на отводе. | 0.9 | (c)
42316.45 | 7.665 | 7.66 | -4.02 | -4.025 | 517 | 607 | 634 | 517 | 3973 | 3841 |  | CORR | GENE | 04:30 | 04:44 | 04:48 | 52 | 235 | 10 | EXT | Аномалия находится на отводе. | 0.89 | (c)
42319.967 | 11.182 | 11.15 | -0.503 | -0.535 | 1320 | 1466 | 1462 | 1320 | 481 | 3841 |  | CORR | GENE | 06:39 | 07:03 | 07:02 | 54 | 284 | 10 | EXT | Аномалия находится на отводе. | 0.89 | (c)
42320.436 | 11.651 | 11.636 | -0.034 | -0.049 | 1287 | 1385 | 1434 | 1287 | 21 | 3841 |  | CORR | CIGR | 06:34 | 06:50 | 06:57 | 28 | 293 | 12 | EXT | Аномалия находится на отводе. | 0.89 | (c)
42320.602 | 0.132 | 0.026 | -11.453 | -11.559 | -1283 | 201 | -373 | 0 | 26 | 3842 |  | CORR | GENE | 06:19 | 10:19 | 08:46 | 106 | 1820 | 9 | EXT |  | 0.89 | (c)
42321.293 | 0.823 | 0.815 | -10.762 | -10.77 | -706 | -537 | -606 | 507 | 815 | 3842 |  | CORR | CIGR | 07:53 | 08:20 | 08:09 | 33 | 199 | 13 | EXT |  | 0.89 | (c)
42321.809 | 1.339 | 1.302 | -10.246 | -10.283 | -1228 | -1199 | -1136 | 1043 | 1302 | 3842 |  | CORR | GENE | 06:28 | 06:33 | 06:43 | 50 | 185 | 10 | EXT |  | 0.89 | (c)
42332.055 | 0 | -0.012 | -11.425 | -11.437 | 1506 | -847 | -1618 | 281 |  | 3843 | Нарушение формы кольцевого шва | GWAN |  | 03:55 | 09:36 | 07:31 | 0 | 2675 |  | EXT | Нарушение формы кольцевого шва |  | (c)
42343.48 | 0 | -0.017 | -11.65 | -11.667 | -1702 | -753 | -1110 | 517 |  | 3844 | Нарушение формы кольцевого шва | GWAN |  | 03:09 | 05:42 | 04:44 | 0 | 1185 |  | EXT | Нарушение формы кольцевого шва |  | (c)
42366.05 | 0 | -0.024 | -11.42 | -11.444 | -377 | 413 | 312 | 0 |  | 3846 | Нарушение формы кольцевого шва | GWAN |  | 00:11 | 02:19 | 02:03 | 0 | 1378 |  | EXT | Нарушение формы кольцевого шва Аномалия находится на упругопластическом изгибе: R=384 D, максимальное растяжение на 6.3 час. |  | (c)
42366.05 | 0 | -0.028 | -11.42 | -11.448 | 1659 | -1711 | -2050 | 0 |  | 3846 | Нарушение формы кольцевого шва | GWAN |  | 05:40 | 08:36 | 07:41 | 0 | 1504 |  | EXT | Нарушение формы кольцевого шва Аномалия находится на упругопластическом изгибе: R=384 D, максимальное растяжение на 6.3 час. |  | (c)
42377.47 | 0 | -0.029 | -11.255 | -11.284 | -651 | -1639 | 1224 | 651 |  | 3847 | Нарушение формы кольцевого шва | GWAN |  | 11:39 | 08:60 | 16:42 | 0 | 3750 |  | EXT | Нарушение формы кольцевого шва Аномалия находится на упругопластическом изгибе: R=979 D, максимальное растяжение на 7 час. |  | (c)
42399.535 | 0 | -0.02 | -11.055 | -11.075 | -1662 | -355 | -316 | 0 |  | 3849 | Нарушение формы кольцевого шва | GWAN |  | 01:42 | 05:13 | 05:19 | 0 | 2692 |  | EXT | Нарушение формы кольцевого шва |  | (c)
42404.8 | 5.265 | 5.227 | -5.79 | -5.828 | 108 | 216 | 171 | 108 | 5227 | 3849 |  | CORR | CIGR | 06:28 | 06:45 | 06:38 | 46 | 126 | 10 | EXT |  | 0.89 | (c)
42419.837 | 9.247 | 9.217 | -1.688 | -1.718 | -1932 | -1854 | -1713 | 1493 | 1670 | 3850 |  | GOUG | GENE | 09:32 | 09:45 | 10:08 | 48 | 439 | 7 | EXT | Задир. |  | (c)
42432.945 | 0 | -0.018 | -10.9 | -10.918 | 1276 | 382 | -1218 | 0 |  | 3852 | Нарушение формы кольцевого шва | GWAN |  | 04:41 | 02:16 | 09:58 | 0 | 3933 |  | EXT | Нарушение формы кольцевого шва |  | (c)
42433.927 | 0.982 | 0.738 | -9.918 | -10.162 | -1118 | -1056 | -1085 | 1052 | 738 | 3852 |  | CORR | GENE | 10:14 | 10:24 | 10:20 | 295 | 66 | 13 | EXT |  | 0.93 | (c)
42443.845 | 0 | 0 | -11.385 | -11.385 | -1973 | -1570 | -1625 | 257 | 0 | 3853 | Смещение кромок | GWAN |  | 05:30 | 06:36 | 06:27 | 0 | 696 | 16 | EXT | Смещение кромок Наружу Величина смещения - 2.5 мм. |  | (c)
42443.845 | 0 | -0.018 | -11.385 | -11.403 | -1040 | -730 | -788 | 536 |  | 3853 | Нарушение формы кольцевого шва | GWAN |  | 08:01 | 08:51 | 08:42 | 0 | 504 |  | EXT | Нарушение формы кольцевого шва |  | (c)
42477.995 | 0 | -0.024 | -11.375 | -11.399 | 1380 | -1499 | -1016 | 0 |  | 3856 | Нарушение формы кольцевого шва | GWAN |  | 01:02 | 05:17 | 06:35 | 0 | 4129 |  | EXT | Нарушение формы кольцевого шва |  | (c)
42511.6 | 0 | -0.01 | -11.045 | -11.055 | 1858 | 2191 | -1685 | 767 |  | 3859 | Нарушение формы кольцевого шва | GWAN |  | 00:32 | 01:25 | 02:60 | 0 | 1836 |  | EXT | Нарушение формы кольцевого шва |  | (c)
42511.6 | 0 | -0.012 | -11.045 | -11.057 | -132 | 1060 | 628 | 0 |  | 3859 | Нарушение формы кольцевого шва | GWAN |  | 07:10 | 10:23 | 09:13 | 0 | 1521 |  | EXT | Нарушение формы кольцевого шва |  | (c)
42534.11 | 0 | -0.025 | -11.455 | -11.48 | -369 | 1892 | 1194 | 369 |  | 3861 | Нарушение формы кольцевого шва | GWAN |  | 11:18 | 05:23 | 15:30 | 0 | 3124 |  | EXT | Нарушение формы кольцевого шва |  | (c)
42601.211 | 10.901 | 10.887 | -0.369 | -0.383 | 1731 | 1862 | 1872 | 218 | 325 | 3866 |  | CORR | GENE | 04:47 | 05:08 | 05:10 | 58 | 282 | 10 | EXT |  | 0.89 | (c)
42601.58 | 0 | -0.035 | -11.245 | -11.28 | -2027 | -1343 | -491 | 203 |  | 3867 | Нарушение формы кольцевого шва | GWAN |  | 09:02 | 10:52 | 13:10 | 0 | 3072 |  | EXT | Нарушение формы кольцевого шва |  | (c)
42601.787 | 0.207 | 0.107 | -11.038 | -11.138 | 939 | 1040 | 1260 | 649 | 107 | 3867 |  | CORR | GENE | 05:00 | 05:17 | 05:52 | 151 | 643 | 12 | EXT |  | 0.9 | (c)
42620.251 | 7.426 | 7.41 | -3.899 | -3.915 | 519 | 594 | 582 | 519 | 3893 | 3868 |  | CORR | CIGR | 03:34 | 03:46 | 03:44 | 22 | 127 | 10 | EXT |  | 0.89 | (c)
42632.229 | 8.079 | 8.016 | -3.206 | -3.269 | 1810 | 1819 | 1835 | 1810 | 2822 | 3869 |  | CORR | GENE | 07:50 | 07:52 | 07:55 | 447 | 50 | 13 | EXT | Аномалия находится на отводе. | 0.95 | (c)
42646.665 | 0 | -0.011 | -11.963 | -11.974 | 408 | 670 | 853 | 408 |  | 3871а | Нарушение формы кольцевого шва | GWAN |  | 03:18 | 04:00 | 04:30 | 0 | 889 |  | EXT | Нарушение формы кольцевого шва Аномалия находится на отводе. |  | (c)
42691.975 | 0 | -0.02 | -11.57 | -11.59 | 822 | -2128 | -1704 | 0 |  | 3875 | Нарушение формы кольцевого шва | GWAN |  | 01:30 | 05:34 | 06:43 | 0 | 3870 |  | EXT | Нарушение формы кольцевого шва |  | (c)
42725.94 | 0 | -0.021 | -11.42 | -11.441 | 1596 | -675 | -1659 | 0 |  | 3878 | Нарушение формы кольцевого шва | GWAN |  | 02:53 | 08:46 | 06:08 | 0 | 2411 |  | EXT | Нарушение формы кольцевого шва |  | (c)
42734.347 | 8.407 | 8.375 | -3.013 | -3.045 | 1264 | 1360 | 1336 | 823 | 3006 | 3878 |  | GOUG | CIGR | 01:59 | 02:15 | 02:11 | 39 | 144 | 14 | EXT | Задир. |  | (c)
42761.552 | 1.337 | 1.327 | -9.973 | -9.983 | 1154 | 1260 | 1223 | 939 | 1327 | 3881 |  | CORR | CIGR | 05:58 | 06:15 | 06:09 | 33 | 137 | 10 | EXT | Аномалия находится на отводе. | 0.89 | (c)
42768.75 | 8.535 | 8.525 | -2.775 | -2.785 | 1960 | 2008 | 2010 | 171 | 2764 | 3881 |  | CORR | CIGR | 08:08 | 08:16 | 08:16 | 21 | 99 | 11 | EXT | Аномалия находится на отводе. | 0.89 | (c)
42768.963 | 8.748 | 8.689 | -2.562 | -2.621 | 1081 | 1345 | 1310 | 692 | 2551 | 3881 |  | CORR | GENE | 05:47 | 06:29 | 06:23 | 70 | 457 | 10 | EXT | Аномалия находится на отводе. | 0.89 | (c)
42774.141 | 2.616 | 2.577 | -8.534 | -8.573 | 1329 | 1480 | 1450 | 659 | 2577 | 3882 |  | CORR | CIGR | 03:50 | 04:14 | 04:10 | 39 | 242 | 14 | EXT |  | 0.89 | (c)
42775.46 | 3.935 | 3.644 | -7.215 | -7.506 | 2206 | -2187 | -2217 | 0 | 3644 | 3882 |  | LWAN | GENE | 06:12 | 06:22 | 06:18 | 348 | 76 |  | INT | Эквивалент потери металла 10%. |  | (c)
42775.818 | 4.293 | 4.262 | -6.857 | -6.888 | 1312 | 1496 | 1442 | 658 | 4262 | 3882 |  | CORR | CIGR | 03:47 | 04:17 | 04:08 | 38 | 260 | 12 | EXT |  | 0.89 | (c)
42862.165 | 0 | -0.016 | -11.68 | -11.696 | 1530 | -1647 | -2115 | 1299 |  | 3890 | Нарушение формы кольцевого шва | GWAN |  | 04:34 | 08:01 | 06:46 | 0 | 1632 |  | EXT | Нарушение формы кольцевого шва |  | (c)
42885.38 | 0 | -0.013 | -11.66 | -11.673 | -640 | -540 | -469 | 297 |  | 3892 | Нарушение формы кольцевого шва | GWAN |  | 04:09 | 04:25 | 04:37 | 0 | 343 |  | EXT | Нарушение формы кольцевого шва |  | (c)
42896.257 | 10.877 | 10.842 | -0.783 | -0.818 | 221 | 255 | 245 | 221 | 540 | 3892 |  | CORR | GENE | 06:28 | 06:33 | 06:32 | 278 | 49 | 12 | EXT |  | 0.92 | (c)
42897.04 | 0 | -0.017 | -11.655 | -11.672 | 1554 | 1801 | 1851 | 1554 |  | 3893 | Нарушение формы кольцевого шва | GWAN |  | 03:36 | 04:16 | 04:24 | 0 | 594 |  | EXT | Нарушение формы кольцевого шва |  | (c)
42902.831 | 5.791 | 5.705 | -5.864 | -5.95 | 1682 | 1844 | 1915 | 1682 | 5705 | 3893 |  | CORR | GENE | 03:57 | 04:23 | 04:34 | 102 | 466 | 15 | EXT |  | 0.9 | (c)
42919.97 | 0 | -0.036 | -11.385 | -11.421 | -1234 | -1105 | -735 | 236 |  | 3895 | Нарушение формы кольцевого шва | GWAN |  | 10:09 | 10:30 | 11:29 | 0 | 998 |  | EXT | Нарушение формы кольцевого шва |  | (c)
42953.24 | 0 | -0.021 | -11.495 | -11.516 | 1313 | 1535 | 1596 | 352 |  | 3899 | Нарушение формы кольцевого шва | GWAN |  | 00:32 | 01:08 | 01:18 | 0 | 566 |  | EXT | Нарушение формы кольцевого шва |  | (c)
42953.24 | 0 | -0.014 | -11.495 | -11.509 | -1438 | -664 | -883 | 329 |  | 3899 | Нарушение формы кольцевого шва | GWAN |  | 05:09 | 07:13 | 06:38 | 0 | 1109 |  | EXT | Нарушение формы кольцевого шва |  | (c)
42955.911 | 2.671 | 2.481 | -8.824 | -9.014 | 1975 | 2133 | 2072 | 62 | 2481 | 3899 |  | GOUG | GENE | 02:19 | 02:45 | 02:35 | 202 | 193 | 7 | EXT | Задир. |  | (c)
42962.367 | 9.127 | 7.62 | -2.368 | -3.875 | -2172 | -2132 | -2117 | 59 | 1609 | 3899 |  | CORR | GENE | 03:10 | 03:16 | 03:19 | 2266 | 109 | 11 | EXT |  | 0.98 | (c)
42964.444 | 11.204 | 10.955 | -0.291 | -0.54 | -47 | -30 | -27 | 6 | 188 | 3899 |  | CORR | AXGR | 08:53 | 08:56 | 08:56 | 352 | 41 | 10 | EXT |  | 0.92 | (c)
42964.735 | 0 | -0.024 | -10.75 | -10.774 | -1546 | -525 | 298 | 88 |  | 3900 | Нарушение формы кольцевого шва | GWAN |  | 10:03 | 00:48 | 15:01 | 0 | 3689 |  | EXT | Нарушение формы кольцевого шва |  | (c)
42984.207 | 8.722 | 7.961 | -2.738 | -3.499 | -782 | -770 | -757 | 731 | 2621 | 3901 |  | CORR | GENE | 05:54 | 05:56 | 05:58 | 878 | 51 | 11 | EXT |  | 0.96 | (c)
43020.552 | 10.912 | 10.9 | -0.398 | -0.41 | -49 | -49 | -41 | 32 | 157 | 3904 |  | LWAN | AXGR | 06:10 | 06:10 | 06:11 | 253 | 17 |  | INT | Эквивалент потери металла 10%. Аномалия находится на упругопластическом изгибе: R=612 D, максимальное растяжение на 6.5 час. |  | (c)
43077.98 | 0 | -0.02 | -11.36 | -11.38 | 1194 | 1447 | 1550 | 325 |  | 3910 | Нарушение формы кольцевого шва | GWAN |  | 02:11 | 02:52 | 03:09 | 0 | 712 |  | EXT | Нарушение формы кольцевого шва |  | (c)
43077.98 | 0 | 0 | -11.36 | -11.36 | -1984 | -1712 | -1677 | 247 | 0 | 3910 | Смещение кромок | GWAN |  | 05:38 | 06:22 | 06:28 | 0 | 613 | 20 | EXT | Смещение кромок Наружу Величина смещения - 3.2 мм. |  | (c)
43077.98 | 0 | -0.023 | -11.36 | -11.383 | -887 | 125 | -263 | 0 |  | 3910 | Нарушение формы кольцевого шва | GWAN |  | 08:35 | 11:19 | 10:16 | 0 | 1249 |  | EXT | Нарушение формы кольцевого шва |  | (c)
43089.34 | 0 | -0.02 | -11.405 | -11.425 | -1412 | 526 | 150 | 518 |  | 3911 | Нарушение формы кольцевого шва | GWAN |  | 10:47 | 03:59 | 14:59 | 0 | 3124 |  | EXT | Нарушение формы кольцевого шва |  | (c)
43089.388 | 0.048 | 0.029 | -11.357 | -11.376 | 1960 | -1872 | -2091 | 0 | 29 | 3911 |  | CORR | GENE | 07:51 | 09:32 | 08:57 | 102 | 819 | 10 | EXT |  | 0.89 | (c)
43123.165 | 0 | -0.02 | -11.455 | -11.475 | -2055 | -733 | -988 | 79 |  | 3914 | Нарушение формы кольцевого шва | GWAN |  | 10:32 | 02:06 | 13:24 | 0 | 2134 |  | EXT | Нарушение формы кольцевого шва |  | (c)
43124.437 | 1.272 | 1.26 | -10.183 | -10.195 | 575 | 785 | 713 | 575 | 1260 | 3914 |  | CORR | GENE | 05:37 | 06:11 | 05:59 | 59 | 277 | 11 | EXT |  | 0.89 | (c)
43124.711 | 1.546 | 1.474 | -9.909 | -9.981 | 264 | 376 | 455 | 264 | 1474 | 3914 |  | CORR | GENE | 04:47 | 05:05 | 05:17 | 134 | 381 | 10 | EXT |  | 0.9 | (c)
43126.481 | 3.316 | 3.26 | -8.139 | -8.195 | 193 | 582 | 454 | 193 | 3260 | 3914 |  | CORR | GENE | 04:35 | 05:38 | 05:17 | 108 | 521 | 10 | EXT |  | 0.89 | (c)
43126.87 | 3.705 | 3.683 | -7.75 | -7.772 | 127 | 1146 | 637 | 127 | 3683 | 3914 |  | CORR | GENE | 04:25 | 07:09 | 05:47 | 285 | 1019 | 11 | EXT |  | 0.92 | (c)
43132.959 | 9.794 | 9.571 | -1.661 | -1.884 | 129 | 274 | 391 | 129 | 1627 | 3914 |  | CORR | GENE | 04:25 | 04:48 | 05:07 | 257 | 523 | 11 | EXT |  | 0.92 | (c)
43134.472 | 11.307 | 11.294 | -0.148 | -0.161 | 380 | 594 | 558 | 380 | 120 | 3914 |  | CORR | CIGR | 05:05 | 05:40 | 05:34 | 41 | 356 | 11 | EXT |  | 0.89 | (c)
43148.557 | 2.807 | 2.658 | -8.898 | -9.047 | 2195 | -2220 | -2217 | 2168 | 2658 | 3916 |  | CORR | GENE | 08:51 | 08:59 | 08:59 | 724 | 98 | 10 | EXT | Аномалия находится на отводе. | 0.95 | (c)
43149.87 | 4.12 | 4.079 | -7.585 | -7.626 | 2016 | 2107 | -2216 | 1988 | 4079 | 3916 |  | CORR | GENE | 08:22 | 08:37 | 08:59 | 61 | 457 | 12 | EXT | Аномалия находится на отводе. | 0.89 | (c)
43150.983 | 5.233 | 4.577 | -6.472 | -7.128 | 189 | 346 | 317 | 189 | 4577 | 3916 |  | CORR | GENE | 03:27 | 03:53 | 03:48 | 862 | 257 | 12 | EXT | Аномалия находится на отводе. | 0.97 | (c)
43161.27 | 3.815 | 3.765 | -7.855 | -7.905 | 2157 | -2221 | -2123 | 1942 | 3765 | 3917 |  | CORR | GENE | 02:33 | 02:47 | 03:03 | 73 | 362 | 11 | EXT | Аномалия находится на отводе. | 0.89 | (c)
43162.069 | 4.614 | 4.598 | -7.056 | -7.072 | -160 | -56 | 0 | 0 | 4598 | 3917 |  | CORR | CIGR | 08:20 | 08:36 | 08:45 | 35 | 320 | 10 | EXT | Аномалия находится на отводе. | 0.89 | (c)
43162.447 | 4.992 | 4.944 | -6.678 | -6.726 | -2097 | -1921 | -1920 | 1743 | 4944 | 3917 |  | CORR | GENE | 03:07 | 03:35 | 03:35 | 86 | 354 | 13 | EXT | Аномалия находится на отводе. | 0.89 | (c)
43162.688 | 5.233 | 5.219 | -6.437 | -6.451 | -2023 | -1932 | -1930 | 1838 | 5219 | 3917 |  | CORR | CIGR | 03:19 | 03:33 | 03:34 | 23 | 185 | 10 | EXT | Аномалия находится на отводе. | 0.89 | (c)
43163.98 | 6.525 | 6.492 | -5.145 | -5.178 | -667 | -326 | -473 | 279 | 5086 | 3917 |  | CORR | GENE | 06:58 | 07:53 | 07:29 | 92 | 388 | 10 | EXT | Аномалия находится на отводе. | 0.89 | (c)
43167.777 | 10.322 | 10.27 | -1.348 | -1.4 | -1979 | -1911 | -1799 | 1619 | 1320 | 3917 |  | CORR | GENE | 03:26 | 03:37 | 03:55 | 80 | 361 | 10 | EXT | Аномалия находится на отводе. | 0.89 | (c)
43184.077 | 4.097 | 4.05 | -7.228 | -7.275 | -1978 | -1883 | -1839 | 253 | 4050 | 3919 |  | CORR | GENE | 06:50 | 07:05 | 07:12 | 62 | 277 | 14 | EXT | Аномалия находится на упругопластическом изгибе: R=529 D, максимальное растяжение на 5.3 час. | 0.89 | (c)
43184.153 | 4.173 | 4.141 | -7.152 | -7.184 | 2054 | -2073 | -2195 | 0 | 4141 | 3919 |  | CORR | GENE | 05:40 | 06:34 | 06:15 | 83 | 423 | 14 | EXT | Аномалия находится на упругопластическом изгибе: R=529 D, максимальное растяжение на 5.3 час. | 0.89 | (c)
43191.305 | 0 | -0.03 | -11.235 | -11.265 | -920 | -141 | -3 | 0 |  | 3920 | Нарушение формы кольцевого шва | GWAN |  | 00:11 | 02:17 | 02:39 | 0 | 1834 |  | EXT | Нарушение формы кольцевого шва Аномалия находится на упругопластическом изгибе: R=811 D, максимальное растяжение на 5.9 час. |  | (c)
43191.305 | 0 | -0.023 | -11.235 | -11.258 | 1656 | 1917 | 2133 | 0 |  | 3920 | Нарушение формы кольцевого шва | GWAN |  | 07:07 | 07:49 | 08:24 | 0 | 953 |  | EXT | Нарушение формы кольцевого шва Аномалия находится на упругопластическом изгибе: R=811 D, максимальное растяжение на 5.9 час. |  | (c)
43213.64 | 0 | -0.029 | -11.14 | -11.169 | -1591 | -817 | -1075 | 558 |  | 3922 | Нарушение формы кольцевого шва | GWAN |  | 06:54 | 08:59 | 08:17 | 0 | 1033 |  | EXT | Нарушение формы кольцевого шва |  | (c)
43231.86 | 7.08 | 7.041 | -4.525 | -4.564 | -23 | 246 | 151 | 0 | 4490 | 3923 |  | CORR | GENE | 00:28 | 01:12 | 00:56 | 74 | 348 | 10 | EXT |  | 0.89 | (c)
43247.885 | 0 | -0.026 | -11.525 | -11.551 | 351 | 543 | 1681 | 0 |  | 3925 | Нарушение формы кольцевого шва | GWAN |  | 02:02 | 02:33 | 05:37 | 0 | 2660 |  | EXT | Нарушение формы кольцевого шва |  | (c)
43259.218 | 11.333 | 11.257 | -0.192 | -0.268 | 1576 | 1799 | 1791 | 224 | 116 | 3925 |  | CORR | GENE | 05:20 | 05:56 | 05:55 | 152 | 431 | 10 | EXT |  | 0.9 | (c)
43259.41 | 0 | -0.017 | -11.36 | -11.377 | 207 | 787 | 2147 | 0 |  | 3926 | Нарушение формы кольцевого шва | GWAN |  | 00:50 | 02:24 | 06:03 | 0 | 3880 |  | EXT | Нарушение формы кольцевого шва |  | (c)
43268.011 | 8.601 | 7.422 | -2.759 | -3.938 | 2215 | -2179 | -2209 | 0 | 2531 | 3926 |  | CORR | GENE | 06:14 | 06:25 | 06:20 | 1407 | 74 | 11 | EXT |  | 0.98 | (c)
43269.009 | 9.599 | 9.396 | -1.761 | -1.964 | -1963 | -1667 | -1625 | 268 | 1732 | 3926 |  | CORR | GENE | 07:00 | 07:48 | 07:55 | 232 | 675 | 13 | EXT |  | 0.92 | (c)
43270.746 | 11.336 | 11.254 | -0.024 | -0.106 | -1987 | -1489 | -1489 | 244 | 17 | 3926 |  | CORR | GENE | 06:56 | 08:17 | 08:17 | 89 | 995 | 12 | EXT |  | 0.89 | (c)
43270.83 | 0.06 | 0.024 | -11.335 | -11.371 | -102 | 462 | 541 | 0 | 24 | 3927 |  | CORR | GENE | 02:03 | 03:34 | 03:47 | 96 | 1286 | 9 | EXT |  | 0.89 | (c)
43272.668 | 1.898 | 1.871 | -9.497 | -9.524 | 1532 | 1742 | 1660 | 442 | 1871 | 3927 |  | CORR | CIGR | 06:27 | 07:00 | 06:47 | 38 | 257 | 10 | EXT |  | 0.89 | (c)
43273.996 | 3.226 | 3.215 | -8.169 | -8.18 | 1380 | 1576 | 1484 | 643 | 3215 | 3927 |  | CORR | CIGR | 06:02 | 06:34 | 06:19 | 33 | 208 | 11 | EXT |  | 0.89 | (c)
43276.412 | 5.642 | 5.609 | -5.753 | -5.786 | 866 | 1085 | 1023 | 866 | 5609 | 3927 |  | CORR | GENE | 04:39 | 05:14 | 05:04 | 53 | 314 | 13 | EXT |  | 0.89 | (c)
43284.815 | 2.65 | 2.629 | -8.655 | -8.676 | -1446 | -1050 | -1195 | 785 | 2629 | 3928 |  | CORR | GENE | 06:32 | 07:36 | 07:13 | 81 | 502 | 10 | EXT |  | 0.89 | (c)
43285.835 | 3.67 | 3.584 | -7.635 | -7.721 | -2117 | -2010 | -1927 | 114 | 3584 | 3928 |  | CORR | GENE | 04:44 | 05:01 | 05:15 | 93 | 379 | 10 | EXT |  | 0.89 | (c)
43285.886 | 3.721 | 3.658 | -7.584 | -7.647 | -1622 | -1288 | -1414 | 609 | 3658 | 3928 |  | CORR | GENE | 06:04 | 06:58 | 06:37 | 108 | 415 | 10 | EXT |  | 0.89 | (c)
43293.452 | 11.287 | 11.13 | -0.018 | -0.175 | 1858 | -1794 | -2046 | 0 | 6 | 3928 |  | CORR | GENE | 03:26 | 05:36 | 04:55 | 169 | 1113 | 11 | EXT |  | 0.9 | (c)
43293.47 | 0 | -0.033 | -10.98 | -11.013 | -737 | -649 | -505 | 273 |  | 3929 | Нарушение формы кольцевого шва | GWAN |  | 00:05 | 00:19 | 00:43 | 0 | 463 |  | EXT | Нарушение формы кольцевого шва |  | (c)
43305.834 | 1.384 | 1.363 | -9.781 | -9.802 | -1185 | -999 | -1058 | 932 | 1363 | 3930 |  | CORR | CIGR | 11:24 | 11:54 | 11:45 | 28 | 253 | 11 | EXT | Аномалия находится на отводе. | 0.89 | (c)
43314.616 | 10.166 | 10.166 | -0.999 | -0.999 | 1486 | 1566 | 1553 | 611 | 975 | 3930 |  | CORR | CIGR | 06:36 | 06:48 | 06:46 | 24 | 133 | 12 | EXT | Аномалия находится на отводе. | 0.89 | (c)
43318.494 | 2.879 | 2.87 | -8.181 | -8.19 | -1370 | -1219 | -1294 | 861 | 2870 | 3931 |  | CORR | CIGR | 05:54 | 06:18 | 06:06 | 36 | 151 | 10 | EXT |  | 0.89 | (c)
43318.727 | 3.112 | 3.026 | -7.948 | -8.034 | -1483 | -1216 | -1332 | 748 | 3026 | 3931 |  | CORR | GENE | 05:36 | 06:19 | 06:00 | 202 | 302 | 10 | EXT |  | 0.91 | (c)
43318.982 | 3.367 | 3.344 | -7.693 | -7.716 | -1416 | -1247 | -1310 | 815 | 3344 | 3931 |  | CORR | CIGR | 05:47 | 06:14 | 06:04 | 45 | 212 | 12 | EXT |  | 0.89 | (c)
43326.641 | 11.026 | 10.959 | -0.034 | -0.101 | 2080 | -1861 | -1953 | 0 | 15 | 3931 |  | CORR | GENE | 03:11 | 04:35 | 04:20 | 86 | 855 | 9 | EXT |  | 0.89 | (c)
43338.09 | 0 | -0.027 | -11.455 | -11.482 | 274 | 450 | 453 | 274 |  | 3933 | Нарушение формы кольцевого шва | GWAN |  | 02:08 | 02:36 | 02:37 | 0 | 358 |  | EXT | Нарушение формы кольцевого шва |  | (c)
43372.08 | 0 | -0.013 | -11.285 | -11.298 | 3 | 1087 | 952 | 3 |  | 3936 | Нарушение формы кольцевого шва | GWAN |  | 11:39 | 02:34 | 14:12 | 0 | 1898 |  | EXT | Нарушение формы кольцевого шва Аномалия находится на отводе. |  | (c)
43372.08 | 0 | -0.016 | -11.285 | -11.301 | -1588 | -1038 | -925 | 262 |  | 3936 | Нарушение формы кольцевого шва | GWAN |  | 07:22 | 08:51 | 09:09 | 0 | 1326 |  | EXT | Нарушение формы кольцевого шва Аномалия находится на отводе. |  | (c)
43372.218 | 0.138 | 0.119 | -11.147 | -11.166 | 1596 | 1957 | 1811 | 205 | 119 | 3936 |  | CORR | GENE | 03:56 | 04:54 | 04:31 | 58 | 430 | 11 | EXT |  | 0.89 | (c)
43392.629 | 9.264 | 8.728 | -2.196 | -2.732 | -1551 | -1251 | -1125 | 679 | 1700 | 3937 |  | WRIN | GENE | 05:05 | 05:54 | 06:14 | 1032 | 852 | 1.9 | N/A | Высота гофр: 27 мм (1,9%). Длина волны: 401 мм |  | (c)
43394.825 | 0 | -0.016 | -11.32 | -11.336 | -991 | -806 | -705 | 419 |  | 3938 | Нарушение формы кольцевого шва | GWAN |  | 06:51 | 07:21 | 07:37 | 0 | 572 |  | EXT | Нарушение формы кольцевого шва |  | (c)
43412.377 | 6.232 | 6.211 | -5.193 | -5.214 | -1532 | -1445 | -1468 | 699 | 5187 | 3939 |  | CORR | CIGR | 07:33 | 07:47 | 07:43 | 27 | 128 | 10 | EXT |  | 0.89 | (c)
43412.911 | 6.766 | 6.714 | -4.659 | -4.711 | -2230 | -1225 | -1681 | 1 | 4449 | 3939 |  | CORR | GENE | 05:40 | 08:23 | 07:09 | 262 | 1098 | 10 | EXT |  | 0.91 | (c)
43415.002 | 8.857 | 8.833 | -2.568 | -2.592 | -1986 | -1821 | -1890 | 245 | 2557 | 3939 |  | CORR | CIGR | 06:20 | 06:46 | 06:35 | 35 | 191 | 10 | EXT |  | 0.89 | (c)
43424.268 | 6.698 | 6.693 | -4.392 | -4.397 | 880 | 897 | 906 | 880 | 4372 | 3940 |  | CORR | CIGR | 04:58 | 05:01 | 05:02 | 25 | 52 | 10 | EXT |  | 0.89 | (c)
43424.301 | 6.731 | 6.72 | -4.359 | -4.37 | 711 | 751 | 763 | 711 | 4348 | 3940 |  | CORR | CIGR | 04:31 | 04:37 | 04:39 | 22 | 104 | 11 | EXT |  | 0.89 | (c)
43428.66 | 0 | -0.013 | -11.325 | -11.338 | -424 | 1951 | 898 | 0 |  | 3941 | Нарушение формы кольцевого шва | GWAN |  | 09:46 | 04:10 | 13:20 | 0 | 2644 |  | EXT | Нарушение формы кольцевого шва |  | (c)
43429.077 | 0.417 | 0.189 | -10.908 | -11.136 | 2099 | 2160 | 2149 | 33 | 189 | 3941 |  | CORR | GENE | 04:34 | 04:43 | 04:42 | 588 | 98 | 10 | EXT |  | 0.94 | (c)
43440.14 | 0.155 | 0.145 | -11.17 | -11.18 | 1702 | 1763 | 1773 | 387 | 145 | 3942 |  | CORR | GENE | 05:10 | 05:19 | 05:21 | 50 | 141 | 13 | EXT |  | 0.89 | (c)
43445.062 | 5.077 | 5.045 | -6.248 | -6.28 | -1976 | -1543 | -1713 | 255 | 5045 | 3942 |  | CORR | GENE | 07:16 | 08:26 | 07:58 | 71 | 526 | 10 | EXT |  | 0.89 | (c)
43445.107 | 5.122 | 4.981 | -6.203 | -6.344 | 1272 | 1350 | 1333 | 837 | 4981 | 3942 |  | CORR | GENE | 04:00 | 04:13 | 04:10 | 584 | 121 | 11 | EXT |  | 0.95 | (c)
43447.118 | 7.133 | 7.11 | -4.192 | -4.215 | 1199 | 1333 | 1342 | 746 | 4170 | 3942 |  | CORR | CIGR | 03:48 | 04:10 | 04:11 | 45 | 285 | 10 | EXT |  | 0.89 | (c)
43447.17 | 7.185 | 7.08 | -4.14 | -4.245 | 1509 | 1521 | 1545 | 650 | 3907 | 3942 |  | CORR | GENE | 04:38 | 04:40 | 04:44 | 338 | 72 | 10 | EXT |  | 0.92 | (c)
43450.712 | 10.727 | 10.701 | -0.598 | -0.624 | 1215 | 1339 | 1334 | 777 | 580 | 3942 |  | CORR | CIGR | 03:51 | 04:11 | 04:10 | 44 | 239 | 10 | EXT |  | 0.89 | (c)
43450.825 | 10.84 | 10.819 | -0.485 | -0.506 | -1691 | -1570 | -1559 | 540 | 457 | 3942 |  | CORR | GENE | 08:02 | 08:21 | 08:23 | 49 | 263 | 10 | EXT |  | 0.89 | (c)
43451.538 | 0.228 | 0.173 | -11.147 | -11.202 | 101 | 258 | 335 | 101 | 173 | 3943 |  | CORR | GENE | 03:01 | 03:26 | 03:38 | 90 | 467 | 10 | EXT |  | 0.89 | (c)
43451.891 | 0.581 | 0.557 | -10.794 | -10.818 | 202 | 317 | 285 | 202 | 557 | 3943 |  | CORR | CIGR | 03:17 | 03:36 | 03:31 | 30 | 167 | 10 | EXT |  | 0.89 | (c)
43462.685 | 0 | -0.055 | -11.33 | -11.385 | 520 | 892 | 1264 | 222 |  | 3944 | Нарушение формы кольцевого шва | GWAN |  | 00:20 | 01:20 | 02:20 | 0 | 1488 |  | EXT | Нарушение формы кольцевого шва |  | (c)
43484.852 | 10.837 | 10.806 | -0.628 | -0.659 | 1521 | 1903 | 1811 | 130 | 546 | 3945 |  | CORR | GENE | 04:45 | 05:47 | 05:32 | 113 | 580 | 12 | EXT | Аномалия находится на упругопластическом изгибе: R=265 D, максимальное растяжение на 6.1 час. | 1.28 | (a)
43491.956 | 6.476 | 6.459 | -4.804 | -4.821 | 1897 | 2057 | 1989 | 150 | 4785 | 3946 |  | CORR | CIGR | 07:40 | 08:06 | 07:55 | 36 | 183 | 10 | EXT | Аномалия находится на упругопластическом изгибе: R=356 D, максимальное растяжение на 6.1 час. | 0.89 | (c)
43508.95 | 1.18 | 1.149 | -10.15 | -10.181 | 1817 | 2204 | 2100 | 0 | 1149 | 3948 |  | CORR | GENE | 06:50 | 07:53 | 07:36 | 107 | 567 | 11 | EXT |  | 0.89 | (c)
43541.528 | 11.188 | 10.955 | -0.052 | -0.285 | 360 | 393 | 391 | 360 | 38 | 3950 |  | CORR | GENE | 03:45 | 03:51 | 03:51 | 247 | 63 | 11 | EXT |  | 0.91 | (c)
43541.745 | 0.165 | 0.112 | -11.01 | -11.063 | 1996 | 2225 | 2179 | 0 | 112 | 3951 |  | CORR | GENE | 06:49 | 07:26 | 07:18 | 63 | 366 | 12 | EXT |  | 0.89 | (c)
43544.921 | 3.341 | 3.308 | -7.834 | -7.867 | 2151 | -2124 | -2197 | 0 | 3308 | 3951 |  | CORR | CIGR | 07:14 | 07:44 | 07:32 | 42 | 227 | 10 | EXT |  | 0.89 | (c)
43545.106 | 3.526 | 2.93 | -7.649 | -8.245 | 742 | 952 | 847 | 742 | 2930 | 3951 |  | CORR | GENE | 03:26 | 04:00 | 03:43 | 775 | 210 | 12 | EXT |  | 0.97 | (c)
43545.341 | 3.761 | 3.716 | -7.414 | -7.459 | 875 | 1153 | 1044 | 875 | 3716 | 3951 |  | CORR | GENE | 03:48 | 04:33 | 04:15 | 108 | 338 | 10 | EXT |  | 0.89 | (c)
43545.806 | 4.226 | 4.175 | -6.949 | -7 | 596 | 682 | 774 | 596 | 4175 | 3951 |  | CORR | GENE | 03:03 | 03:17 | 03:32 | 86 | 357 | 11 | EXT |  | 0.89 | (c)
43554.477 | 1.722 | 1.708 | -9.708 | -9.722 | 1564 | 2046 | 1852 | 91 | 1708 | 3952 |  | CORR | GENE | 06:31 | 07:49 | 07:17 | 101 | 575 | 11 | EXT | Аномалия находится на упругопластическом изгибе: R=835 D, максимальное растяжение на 5.9 час. | 0.89 | (c)
43577.701 | 2.076 | 1.752 | -9.394 | -9.718 | 692 | 1312 | 1232 | 459 | 1752 | 3954 |  | CORR | GENE | 03:03 | 04:43 | 04:30 | 551 | 1080 | 12 | EXT | Аномалия находится на упругопластическом изгибе: R=388 D, максимальное растяжение на 6.4 час. | 0.98 | (c)
43578.265 | 2.64 | 2.432 | -8.83 | -9.038 | 850 | 1107 | 1077 | 850 | 2432 | 3954 |  | CORR | GENE | 03:28 | 04:10 | 04:05 | 646 | 454 | 15 | EXT | Аномалия находится на упругопластическом изгибе: R=390 D, максимальное растяжение на 6.4 час. | 0.98 | (c)
43579.481 | 3.856 | 3.718 | -7.614 | -7.752 | 874 | 1079 | 1041 | 874 | 3718 | 3954 |  | CORR | GENE | 03:32 | 04:05 | 03:59 | 1672 | 335 | 12 | EXT | Аномалия находится на упругопластическом изгибе: R=397 D, максимальное растяжение на 6.3 час. | 0.99 | (c)
43581.914 | 6.289 | 5.817 | -5.181 | -5.653 | 907 | 963 | 940 | 907 | 5181 | 3954 |  | CORR | GENE | 03:37 | 03:46 | 03:43 | 472 | 67 | 11 | EXT | Аномалия находится на упругопластическом изгибе: R=450 D, максимальное растяжение на 6.5 час. | 0.94 | (c)
43582.708 | 7.083 | 6.996 | -4.387 | -4.474 | 1090 | 1138 | 1134 | 1053 | 4190 | 3954 |  | CORR | GENE | 04:07 | 04:14 | 04:14 | 284 | 88 | 10 | EXT | Аномалия находится на упругопластическом изгибе: R=464 D, максимальное растяжение на 6.5 час. | 0.92 | (c)
43604.698 | 6.398 | 6.314 | -4.757 | -4.841 | -63 | 76 | 220 | 0 | 4740 | 3956 |  | CORR | GENE | 05:56 | 06:18 | 06:42 | 101 | 566 | 11 | EXT |  | 0.89 | (c)
43605.428 | 7.128 | 7.105 | -4.027 | -4.05 | 340 | 633 | 507 | 340 | 3990 | 3956 |  | CORR | GENE | 07:01 | 07:48 | 07:28 | 60 | 334 | 10 | EXT |  | 0.89 | (c)
43631.775 | 0 | -0.011 | -10.57 | -10.581 | 1808 | 2107 | 2078 | 0 |  | 3959 | Нарушение формы кольцевого шва | GWAN |  | 05:51 | 06:39 | 06:34 | 0 | 539 |  | EXT | Нарушение формы кольцевого шва |  | (c)
43631.775 | 0 | -0.025 | -10.57 | -10.595 | -1487 | -1185 | -1285 | 743 |  | 3959 | Нарушение формы кольцевого шва | GWAN |  | 08:59 | 09:47 | 09:31 | 0 | 404 |  | EXT | Нарушение формы кольцевого шва |  | (c)
43642.345 | 0 | -0.03 | -11.505 | -11.535 | -1430 | -715 | -827 | 224 |  | 3960 | Нарушение формы кольцевого шва | GWAN |  | 07:15 | 09:10 | 08:52 | 0 | 1206 |  | EXT | Нарушение формы кольцевого шва |  | (c)
43655.952 | 2.102 | 2.061 | -9.393 | -9.434 | -1814 | -1646 | -1682 | 417 | 2061 | 3961 |  | CORR | CIGR | 05:32 | 05:59 | 05:53 | 41 | 264 | 12 | EXT |  | 0.89 | (c)
43658.258 | 4.408 | 4.399 | -7.087 | -7.096 | -1788 | -1694 | -1728 | 443 | 4399 | 3961 |  | CORR | CIGR | 05:36 | 05:51 | 05:46 | 22 | 120 | 10 | EXT |  | 0.89 | (c)
43689.511 | 1.341 | 1.313 | -9.724 | -9.752 | 1910 | 2014 | 1963 | 214 | 1313 | 3964 |  | CORR | CIGR | 02:19 | 02:36 | 02:27 | 30 | 107 | 10 | EXT | Аномалия находится на отводе. | 0.89 | (c)
43729.194 | 7.239 | 7.143 | -4.056 | -4.152 | -1912 | -1303 | -1358 | 319 | 3965 | 3967 |  | CORR | GENE | 04:21 | 05:60 | 05:51 | 187 | 1108 | 11 | EXT |  | 0.91 | (c)
43732.731 | 10.776 | 10.738 | -0.519 | -0.557 | -2216 | -1714 | -1914 | 15 | 469 | 3967 |  | CORR | GENE | 03:32 | 04:53 | 04:21 | 88 | 604 | 12 | EXT |  | 0.89 | (c)
43736.485 | 3.235 | 3.203 | -7.91 | -7.942 | 1104 | 1180 | 1216 | 902 | 3203 | 3968 |  | CORR | GENE | 04:40 | 04:52 | 04:58 | 52 | 224 | 11 | EXT |  | 0.89 | (c)
43744.439 | 0.044 | 0.02 | -11.076 | -11.1 | -2099 | -2035 | -1349 | 132 | 20 | 3969 |  | CORR | GENE | 03:45 | 03:55 | 05:46 | 86 | 1501 | 13 | EXT |  | 0.89 | (c)
43766.735 | 0 | -0.027 | -11.405 | -11.432 | 1248 | 1925 | 1945 | 0 |  | 3971 | Нарушение формы кольцевого шва | GWAN |  | 03:10 | 04:59 | 05:03 | 0 | 1393 |  | EXT | Нарушение формы кольцевого шва |  | (c)
43783.219 | 5.079 | 5.052 | -6.396 | -6.423 | 1766 | 1975 | 1891 | 214 | 5052 | 3972 |  | CORR | CIGR | 04:47 | 05:21 | 05:07 | 43 | 250 | 10 | EXT |  | 0.89 | (c)
43800.985 | 0 | -0.029 | -10.64 | -10.669 | 117 | 233 | 237 | 117 |  | 3974 | Нарушение формы кольцевого шва | GWAN |  | 01:54 | 02:13 | 02:13 | 0 | 241 |  | EXT | Нарушение формы кольцевого шва |  | (c)
43806.443 | 5.458 | 5.365 | -5.182 | -5.275 | 560 | 733 | 699 | 560 | 4840 | 3974 |  | CORR | GENE | 03:05 | 03:33 | 03:28 | 435 | 277 | 15 | EXT |  | 0.96 | (c)
43831.661 | 8.621 | 8.602 | -2.789 | -2.808 | 1373 | 1542 | 1482 | 640 | 2786 | 3976 |  | CORR | CIGR | 06:17 | 06:44 | 06:34 | 22 | 217 | 11 | EXT |  | 0.89 | (c)
43834.45 | 0 | -0.031 | -10.77 | -10.801 | -366 | 1760 | 1548 | 366 |  | 3977а | Нарушение формы кольцевого шва | GWAN |  | 11:53 | 05:36 | 17:02 | 0 | 3828 |  | EXT | Нарушение формы кольцевого шва |  | (c)
43834.726 | 0.276 | 0.21 | -10.494 | -10.56 | 885 | 1268 | 1226 | 664 | 210 | 3977а |  | CORR | GENE | 03:14 | 04:16 | 04:10 | 92 | 682 | 11 | EXT |  | 0.89 | (c)
43843.05 | 8.6 | 8.594 | -2.17 | -2.176 | 1742 | 1815 | 1845 | 283 | 1565 | 3977а |  | CORR | GENE | 05:33 | 05:45 | 05:49 | 611 | 206 | 12 | EXT |  | 0.96 | (c)
43844.618 | 10.168 | 9.364 | -0.602 | -1.406 | 1737 | 1799 | 1846 | 276 | 125 | 3977а |  | CORR | GENE | 05:32 | 05:42 | 05:50 | 1281 | 218 | 12 | EXT |  | 0.98 | (c)
43847.927 | 2.707 | 2.606 | -0.014 | -0.115 | -2169 | -901 | -1323 | 61 | 14 | 3977б |  | CORR | GENE | 03:27 | 06:52 | 05:44 | 101 | 1692 | 10 | EXT |  | 0.89 | (c)
43884.649 | 5.688 | 5.218 | -5.457 | -5.927 | 776 | 954 | 957 | 776 | 4988 | 3981 |  | GOUG | GENE | 06:15 | 06:44 | 06:44 | 939 | 360 | 7 | EXT | Задир. |  | (c)
43890.106 | 0 | -0.021 | -11.13 | -11.151 | 988 | 1333 | 1265 | 988 |  | 3982 | Нарушение формы кольцевого шва | GWAN |  | 11:57 | 00:53 | 12:42 | 0 | 555 |  | EXT | Нарушение формы кольцевого шва |  | (c)
43901.236 | 0 | 0 | -11.045 | -11.045 | -977 | -604 | -688 | 400 | 0 | 3983 | Смещение кромок | GWAN |  | 11:29 | 00:29 | 12:15 | 0 | 577 | 25 | EXT | Смещение кромок Наружу Величина смещения - 4 мм. |  | (c)
43907.11 | 5.874 | 5.27 | -5.171 | -5.775 | 444 | 589 | 546 | 444 | 4694 | 3983 |  | CORR | GENE | 03:18 | 03:41 | 03:34 | 1081 | 205 | 10 | EXT |  | 0.96 | (c)
43925.455 | 1.664 | 1.603 | -9.906 | -9.967 | 1541 | 1595 | 1585 | 600 | 1603 | 3985 |  | DENT | GENE | 05:57 | 06:05 | 06:04 | 104 | 89 | 0.6 | N/A | Глубина вмятины: 8 мм (0,6%). Линейка: 10 см в (160 см; 06:05 ч:мин) |  | (c)
43927.533 | 3.742 | 3.689 | -7.828 | -7.881 | -1395 | -1322 | -1348 | 835 | 3689 | 3985 |  | CORR | GENE | 10:03 | 10:15 | 10:10 | 71 | 95 | 10 | EXT |  | 0.89 | (c)
43930.813 | 7.022 | 6.886 | -4.548 | -4.684 | 462 | 661 | 710 | 462 | 4440 | 3985 |  | DENT | GENE | 03:03 | 03:35 | 03:43 | 244 | 495 | 0.2 | N/A | Глубина вмятины: 3 мм (0,2%). Линейка: 24 см в (689 см; 03:35 ч:мин) |  | (c)
43946.881 | 0 | -0.022 | -11.575 | -11.597 | 2181 | -1037 | -1104 | 0 |  | 3987 | Нарушение формы кольцевого шва | GWAN |  | 07:34 | 10:55 | 10:44 | 0 | 2352 |  | EXT | Нарушение формы кольцевого шва |  | (c)
43967.665 | 2.434 | 2.283 | -1.706 | -1.857 | -1879 | -1862 | -1825 | 351 | 1589 | 3989 |  | CORR | GENE | 04:06 | 04:09 | 04:15 | 268 | 109 | 10 | EXT |  | 0.91 | (c)
43967.843 | 2.612 | 2.533 | -1.528 | -1.607 | -2158 | -1969 | -2041 | 72 | 1464 | 3989 |  | CORR | GENE | 03:21 | 03:52 | 03:40 | 143 | 234 | 14 | EXT |  | 0.9 | (c)
43968.706 | 3.475 | 3.468 | -0.665 | -0.672 | -2175 | -2077 | -2096 | 55 | 633 | 3989 |  | CORR | CIGR | 03:18 | 03:34 | 03:31 | 39 | 158 | 10 | EXT |  | 0.89 | (c)
43980.035 | 10.664 | 10.195 | -0.416 | -0.885 | 1571 | 1609 | 1636 | 530 | 342 | 3990 |  | CORR | GENE | 02:48 | 02:54 | 02:58 | 543 | 130 | 11 | EXT |  | 0.95 | (c)
43985.538 | 5.087 | 4.97 | -6.098 | -6.215 | 1130 | 1156 | 1149 | 1063 | 4970 | 3991 |  | CORR | AXGR | 02:46 | 02:50 | 02:49 | 191 | 38 | 10 | EXT |  | 0.9 | (c)
44014.154 | 11.453 | 11.083 | -0.232 | -0.602 | -7 | 15 | 5 | 0 | 50 | 3993 |  | LWAN | AXGR | 06:30 | 06:34 | 06:32 | 552 | 24 |  | INT | Эквивалент потери металла 10%. |  | (c)
44082.641 | 0 | -0.022 | -11.095 | -11.117 | 1831 | 1999 | 1967 | 128 |  | 4000 | Нарушение формы кольцевого шва | GWAN |  | 01:59 | 02:26 | 02:20 | 0 | 272 |  | EXT | Нарушение формы кольцевого шва Аномалия находится на отводе. |  | (c)
44105.942 | 0.866 | 0.757 | -10.724 | -10.833 | 1430 | 1501 | 1500 | 1430 | 757 | 4002 |  | DENT | GENE | 05:34 | 05:46 | 05:45 | 197 | 141 | 0.8 | N/A | Глубина вмятины: 11 мм (0,8%). Линейка: 20 см в (76 см; 05:46 ч:мин) |  | (c)
44116.666 | 0 | -0.037 | -11.33 | -11.367 | 1825 | 1863 | 2149 | 1825 |  | 4003 | Нарушение формы кольцевого шва | GWAN |  | 01:45 | 01:51 | 02:37 | 0 | 648 |  | EXT | Нарушение формы кольцевого шва |  | (c)
44139.301 | 0 | -0.02 | -11.78 | -11.8 | 1954 | -965 | -1709 | 910 |  | 4005а | Нарушение формы кольцевого шва | GWAN |  | 02:39 | 06:48 | 04:48 | 0 | 1597 |  | EXT | Нарушение формы кольцевого шва Аномалия находится на отводе. |  | (c)
44174.368 | 0.149 | 0.035 | -9.847 | -9.961 | -1759 | -1142 | -1347 | 471 | 35 | 4008а |  | CORR | GENE | 05:30 | 07:10 | 06:37 | 314 | 824 | 11 | EXT |  | 0.92 | (c)
44175.212 | 0.993 | 0.49 | -9.003 | -9.506 | -2210 | -2158 | -2113 | 21 | 490 | 4008а |  | CORR | GENE | 04:18 | 04:26 | 04:33 | 1722 | 193 | 10 | EXT |  | 0.97 | (c)
44175.587 | 1.368 | 1.344 | -8.628 | -8.652 | -2010 | -1941 | -1841 | 220 | 1344 | 4008а |  | CORR | GENE | 04:50 | 05:01 | 05:17 | 79 | 337 | 12 | EXT |  | 0.89 | (c)
44190.568 | 6.353 | 6.172 | -5.02 | -5.201 | 298 | 324 | 345 | 298 | 4814 | 4008б |  | CORR | GENE | 03:38 | 03:43 | 03:46 | 387 | 95 | 11 | EXT |  | 0.93 | (c)
44196.993 | 1.405 | 1.361 | -9.832 | -9.876 | 2054 | -2151 | 2209 | 0 | 1361 | 4010а |  | CORR | GENE | 03:20 | 04:01 | 03:45 | 55 | 311 | 11 | EXT | Аномалия находится на отводе. | 0.89 | (c)
44197.154 | 1.566 | 1.449 | -9.671 | -9.788 | -2120 | -2053 | -2079 | 110 | 1449 | 4010а |  | CORR | GENE | 04:06 | 04:17 | 04:13 | 245 | 83 | 11 | EXT | Аномалия находится на отводе. | 0.91 | (c)
44197.344 | 1.756 | 1.685 | -9.481 | -9.552 | -2006 | -1985 | -1982 | 225 | 1685 | 4010а |  | CORR | AXGR | 04:24 | 04:28 | 04:28 | 246 | 47 | 13 | EXT | Аномалия находится на отводе. | 0.92 | (c)
44198.138 | 2.55 | 2.535 | -8.687 | -8.702 | -2210 | -2156 | -2157 | 20 | 2535 | 4010а |  | CORR | CIGR | 03:51 | 04:00 | 04:00 | 27 | 107 | 10 | EXT | Аномалия находится на отводе. | 0.89 | (c)
44198.875 | 3.287 | 3.163 | -7.95 | -8.074 | -2144 | -1699 | -1802 | 87 | 3163 | 4010а |  | CORR | GENE | 04:02 | 05:14 | 04:57 | 167 | 683 | 19 | EXT | Аномалия находится на отводе. | 0.92 | (c)
44199.063 | 3.475 | 3.451 | -7.762 | -7.786 | -1922 | -1815 | -1803 | 309 | 3451 | 4010а |  | CORR | GENE | 04:38 | 04:55 | 04:57 | 85 | 236 | 12 | EXT | Аномалия находится на отводе. | 0.89 | (c)
44199.723 | 4.135 | 3.732 | -7.102 | -7.505 | -2163 | -2137 | -2097 | 68 | 3732 | 4010а |  | CORR | GENE | 03:59 | 04:03 | 04:10 | 495 | 132 | 11 | EXT | Аномалия находится на отводе. | 0.94 | (c)
44200.495 | 4.907 | 4.845 | -6.33 | -6.392 | -2141 | -2121 | -2118 | 90 | 4845 | 4010а |  | CORR | AXGR | 04:03 | 04:06 | 04:06 | 164 | 46 | 14 | EXT | Аномалия находится на отводе. | 0.91 | (c)
44206.825 | 0 | -0.029 | -11.458 | -11.487 | 809 | -858 | -1864 | 0 |  | 4010б | Нарушение формы кольцевого шва | GWAN |  | 01:59 | 09:30 | 06:48 | 0 | 3576 |  | EXT | Нарушение формы кольцевого шва Аномалия находится на отводе. |  | (c)
44229.425 | 0 | -0.036 | -11.102 | -11.138 | -1979 | -1679 | -1289 | 599 |  | 4013а | Нарушение формы кольцевого шва | GWAN |  | 02:15 | 03:04 | 04:07 | 0 | 1380 |  | EXT | Нарушение формы кольцевого шва |  | (c)
44240.454 | 11.029 | 10.998 | -0.073 | -0.104 | 1016 | 1170 | 1147 | 1016 | 68 | 4013а |  | CORR | CIGR | 10:19 | 10:43 | 10:40 | 36 | 262 | 10 | EXT |  | 0.89 | (c)
44241.237 | 0.71 | 0.681 | -10.824 | -10.853 | -53 | 227 | 88 | 0 | 681 | 4013б |  | CORR | GENE | 04:01 | 04:46 | 04:23 | 631 | 282 | 11 | EXT |  | 0.95 | (c)
44242.328 | 1.801 | 1.768 | -9.733 | -9.766 | 438 | 487 | 715 | 438 | 1768 | 4013б |  | CORR | GENE | 05:20 | 05:28 | 06:05 | 137 | 554 | 10 | EXT | Аномалия находится на упругопластическом изгибе: R=973 D, максимальное растяжение на 2.3 час. | 0.9 | (c)
44253.699 | 1.638 | 1.592 | -9.604 | -9.65 | -802 | -639 | -595 | 388 | 1592 | 4015а |  | CORR | GENE | 07:30 | 07:56 | 08:04 | 63 | 414 | 10 | EXT | Аномалия находится на упругопластическом изгибе: R=604 D, максимальное растяжение на 1.7 час. | 0.89 | (c)
44253.848 | 1.787 | 1.766 | -9.455 | -9.476 | -1126 | -917 | -985 | 843 | 1766 | 4015а |  | CORR | GENE | 06:38 | 07:12 | 07:01 | 85 | 283 | 12 | EXT | Аномалия находится на упругопластическом изгибе: R=601 D, максимальное растяжение на 1.7 час. | 0.89 | (c)
44253.989 | 1.928 | 1.787 | -9.314 | -9.455 | 2195 | -2114 | -2100 | 0 | 1787 | 4015а |  | CORR | GENE | 03:34 | 03:58 | 04:01 | 157 | 332 | 12 | EXT | Аномалия находится на упругопластическом изгибе: R=601 D, максимальное растяжение на 1.7 час. | 0.9 | (c)
44254.244 | 2.183 | 2.128 | -9.059 | -9.114 | -1107 | -826 | -859 | 610 | 2128 | 4015а |  | CORR | GENE | 06:41 | 07:26 | 07:21 | 91 | 497 | 12 | EXT | Аномалия находится на упругопластическом изгибе: R=599 D, максимальное растяжение на 1.7 час. | 0.89 | (c)
44254.471 | 2.41 | 2.307 | -8.832 | -8.935 | -1735 | -1343 | -1494 | 495 | 2307 | 4015а |  | CORR | GENE | 04:60 | 06:03 | 05:38 | 125 | 482 | 11 | EXT | Аномалия находится на упругопластическом изгибе: R=597 D, максимальное растяжение на 1.7 час. | 0.9 | (c)
44256.244 | 4.183 | 4.114 | -7.059 | -7.128 | -1821 | -1300 | -1448 | 409 | 4114 | 4015а |  | CORR | GENE | 04:46 | 06:10 | 05:46 | 186 | 746 | 14 | EXT | Аномалия находится на упругопластическом изгибе: R=595 D, максимальное растяжение на 1.9 час. | 0.91 | (c)
44258.042 | 5.981 | 5.937 | -5.261 | -5.305 | -2010 | -1845 | -1877 | 220 | 5232 | 4015а |  | CORR | GENE | 04:15 | 04:42 | 04:37 | 73 | 267 | 15 | EXT | Аномалия находится на упругопластическом изгибе: R=637 D, максимальное растяжение на 2.6 час. | 0.89 | (c)
44259.519 | 7.458 | 7.259 | -3.784 | -3.983 | -1787 | -861 | -1209 | 443 | 3652 | 4015а |  | CORR | GENE | 04:51 | 07:21 | 06:25 | 331 | 1157 | 10 | EXT | Аномалия находится на упругопластическом изгибе: R=602 D, максимальное растяжение на 3 час. | 0.92 | (c)
44260.176 | 8.115 | 8.083 | -3.127 | -3.159 | -2155 | -2063 | -1859 | 75 | 3077 | 4015а |  | CORR | GENE | 03:52 | 04:07 | 04:40 | 82 | 592 | 12 | EXT | Аномалия находится на упругопластическом изгибе: R=565 D, максимальное растяжение на 3.1 час. | 0.89 | (c)
44261.541 | 9.48 | 9.335 | -1.762 | -1.907 | -2180 | -2144 | -2157 | 50 | 1640 | 4015а |  | CORR | AXGR | 03:48 | 03:54 | 03:51 | 267 | 46 | 12 | EXT | Аномалия находится на упругопластическом изгибе: R=510 D, максимальное растяжение на 3.3 час. | 0.92 | (c)
44262.151 | 10.09 | 9.67 | -1.152 | -1.572 | -1750 | -1384 | -1443 | 480 | 1152 | 4015а |  | CORR | GENE | 04:57 | 05:56 | 05:47 | 420 | 614 | 11 | EXT | Аномалия находится на упругопластическом изгибе: R=496 D, максимальное растяжение на 3.4 час. | 0.94 | (c)
44262.597 | 10.536 | 10.496 | -0.706 | -0.746 | -1875 | -1827 | -1696 | 355 | 611 | 4015а |  | CORR | GENE | 04:37 | 04:45 | 05:06 | 135 | 359 | 10 | EXT | Аномалия находится на упругопластическом изгибе: R=485 D, максимальное растяжение на 3.4 час. | 0.9 | (c)
44263.308 | 0.005 | 0.002 | -11.398 | -11.401 | 20 | 200 | 441 | 20 | 2 | 4016а |  | ARTD | CIGR | 00:11 | 00:41 | 01:19 | 46 | 842 |  | EXT | Эквивалент потери металла 16%. Аномалия находится на упругопластическом изгибе: R=471 D, максимальное растяжение на 3.4 час. |  | (c)
44263.363 | 0.06 | 0.06 | -11.343 | -11.343 | -1645 | -1533 | -1348 | 586 | 60 | 4016а |  | CORR | GENE | 07:43 | 08:01 | 08:31 | 92 | 593 | 10 | EXT | Аномалия находится на упругопластическом изгибе: R=471 D, максимальное растяжение на 3.4 час. | 0.89 | (c)
44263.555 | 0.252 | 0.217 | -11.151 | -11.186 | 1987 | 2109 | 2108 | 2 | 217 | 4016а |  | CORR | CIGR | 05:29 | 05:49 | 05:48 | 40 | 242 | 14 | EXT | Аномалия находится на упругопластическом изгибе: R=467 D, максимальное растяжение на 3.4 час. | 0.89 | (c)
44263.807 | 0.504 | 0.469 | -10.899 | -10.934 | -1818 | -1718 | -1674 | 413 | 469 | 4016а |  | CORR | GENE | 07:15 | 07:31 | 07:38 | 49 | 288 | 14 | EXT | Аномалия находится на упругопластическом изгибе: R=463 D, максимальное растяжение на 3.4 час. | 0.89 | (c)
44264.37 | 1.067 | 1.041 | -10.336 | -10.362 | 1817 | 1932 | 1920 | 207 | 1041 | 4016а |  | CORR | CIGR | 05:01 | 05:20 | 05:18 | 26 | 207 | 11 | EXT | Аномалия находится на упругопластическом изгибе: R=456 D, максимальное растяжение на 3.4 час. | 0.89 | (c)
44274.148 | 10.845 | 9.573 | -0.558 | -1.83 | 55 | 1668 | 1752 | 0 | 81 | 4016а |  | CORR | GENE | 00:17 | 04:38 | 04:51 | 1749 | 3394 | 10 | EXT | Аномалия находится на упругопластическом изгибе: R=981 D, максимальное растяжение на 2.6 час. | 0.97 | (c)
44275.017 | 0.311 | 0.296 | -11.144 | -11.159 | -2002 | -1314 | -1144 | 229 | 296 | 4017 |  | CORR | GENE | 03:55 | 05:46 | 06:14 | 304 | 1715 | 10 | EXT |  | 0.92 | (c)
44275.563 | 0.857 | 0.802 | -10.598 | -10.653 | -557 | -216 | 109 | 0 | 802 | 4017 |  | CORR | GENE | 07:48 | 08:43 | 09:36 | 165 | 1332 | 13 | EXT |  | 0.91 | (c)
44275.795 | 1.089 | 1.03 | -10.366 | -10.425 | 1893 | 2055 | 2191 | 0 | 1030 | 4017 |  | CORR | GENE | 02:24 | 02:50 | 03:12 | 78 | 597 | 14 | EXT |  | 0.89 | (c)
44276.22 | 1.514 | 1.449 | -9.941 | -10.006 | -1572 | -1388 | -1415 | 659 | 1449 | 4017 |  | CORR | GENE | 05:05 | 05:34 | 05:30 | 77 | 314 | 13 | EXT |  | 0.89 | (c)
44276.622 | 1.916 | 1.889 | -9.539 | -9.566 | -714 | -630 | -632 | 550 | 1889 | 4017 |  | CORR | GENE | 07:23 | 07:36 | 07:36 | 70 | 165 | 15 | EXT |  | 0.89 | (c)
44276.882 | 2.176 | 2.056 | -9.279 | -9.399 | 1479 | 1691 | 1708 | 294 | 2056 | 4017 |  | CORR | GENE | 01:17 | 01:51 | 01:54 | 282 | 458 | 11 | EXT |  | 0.92 | (c)
44277.205 | 2.499 | 2.495 | -8.956 | -8.96 | -1370 | 967 | -45 | 0 | 2495 | 4017 |  | CORR | GENE | 05:37 | 11:54 | 09:11 | 345 | 2650 | 14 | EXT |  | 0.94 | (c)
44278.06 | 3.354 | 3.101 | -8.101 | -8.354 | -1299 | -451 | -589 | 0 | 3101 | 4017 |  | CORR | GENE | 05:49 | 08:05 | 07:43 | 342 | 1419 | 10 | EXT |  | 0.92 | (c)
44278.886 | 4.18 | 3.906 | -7.275 | -7.549 | -435 | 209 | 103 | 0 | 3906 | 4017 |  | CORR | GENE | 08:08 | 09:52 | 09:35 | 405 | 1075 | 10 | EXT |  | 0.93 | (c)
44279.137 | 4.431 | 4.401 | -7.024 | -7.054 | -1739 | -1654 | -1640 | 492 | 4401 | 4017 |  | CORR | CIGR | 04:38 | 04:51 | 04:54 | 38 | 198 | 13 | EXT |  | 0.89 | (c)
44285.506 | 10.8 | 10.768 | -0.655 | -0.687 | -109 | -55 | -4 | 0 | 613 | 4017 |  | CORR | GENE | 09:01 | 09:09 | 09:17 | 74 | 210 | 12 | EXT |  | 0.89 | (c)
44286.161 | 0 | -0.033 | -3.15 | -3.183 | -21 | 1428 | 797 | 0 |  | 4018 | Нарушение формы кольцевого шва | GWAN |  | 10:45 | 02:39 | 12:57 | 0 | 1635 |  | EXT | Нарушение формы кольцевого шва |  | (c)
44286.161 | 0 | 0 | -3.15 | -3.15 | 1838 | 2194 | 2100 | 0 | 0 | 4018 | Смещение кромок | GWAN |  | 03:45 | 04:42 | 04:27 | 0 | 524 | 25 | EXT | Смещение кромок Вовнутрь Величина смещения - 3.9 мм. |  | (c)
44286.161 | 0 | -0.038 | -3.15 | -3.188 | -1571 | -1430 | -1042 | 514 |  | 4018 | Нарушение формы кольцевого шва | GWAN |  | 06:35 | 06:57 | 07:60 | 0 | 1057 |  | EXT | Нарушение формы кольцевого шва |  | (c)
44297.406 | 0 | -0.026 | -11.55 | -11.576 | 1253 | 2119 | 1715 | 53 |  | 4020 | Нарушение формы кольцевого шва | GWAN |  | 05:12 | 07:32 | 06:27 | 0 | 924 |  | EXT | Нарушение формы кольцевого шва |  | (c)
44314.091 | 5.135 | 5.032 | -6.365 | -6.468 | 1689 | 1926 | 2012 | 0 | 5032 | 4021 |  | CORR | GENE | 06:20 | 06:59 | 07:13 | 143 | 647 | 12 | EXT |  | 0.9 | (c)
44318.845 | 9.889 | 9.867 | -1.611 | -1.633 | -2217 | -2109 | -2105 | 14 | 1556 | 4021 |  | CORR | GENE | 07:50 | 08:07 | 08:08 | 77 | 224 | 10 | EXT |  | 0.89 | (c)
44327.404 | 6.948 | 6.908 | -4.277 | -4.317 | -1766 | -1504 | -1412 | 464 | 4252 | 4022 |  | CORR | GENE | 07:25 | 08:08 | 08:23 | 65 | 709 | 10 | EXT |  | 0.89 | (c)
44328.058 | 7.602 | 7.326 | -3.623 | -3.899 | 1749 | -2125 | -1833 | 0 | 3517 | 4022 |  | CORR | GENE | 04:53 | 06:28 | 07:15 | 382 | 1759 | 10 | EXT |  | 0.93 | (c)
44329.6 | 9.144 | 9.058 | -2.081 | -2.167 | 1785 | 1848 | 1940 | 135 | 2036 | 4022 |  | CORR | GENE | 04:59 | 05:09 | 05:24 | 131 | 310 | 10 | EXT |  | 0.9 | (c)
44330.834 | 10.378 | 10.28 | -0.847 | -0.945 | 1616 | 2148 | 2064 | 0 | 800 | 4022 |  | CORR | GENE | 04:31 | 05:57 | 05:44 | 145 | 896 | 11 | EXT |  | 0.9 | (c)
44331.331 | 10.875 | 10.575 | -0.35 | -0.65 | 1600 | -2109 | -2115 | 0 | 282 | 4022 |  | CORR | GENE | 04:29 | 06:30 | 06:29 | 368 | 1492 | 10 | EXT |  | 0.93 | (c)
44331.531 | 11.075 | 11.033 | -0.15 | -0.192 | -1863 | -1831 | -1678 | 367 | 129 | 4022 |  | CORR | GENE | 07:10 | 07:15 | 07:40 | 63 | 370 | 10 | EXT |  | 0.89 | (c)
44331.681 | 0 | -0.032 | -11.195 | -11.227 | 1136 | -651 | -1124 | 0 |  | 4023 | Нарушение формы кольцевого шва | GWAN |  | 04:06 | 11:18 | 10:01 | 0 | 4401 |  | EXT | Нарушение формы кольцевого шва |  | (c)
44333.294 | 1.613 | 1.49 | -9.582 | -9.705 | 1045 | 1816 | 1674 | 0 | 1490 | 4023 |  | CORR | GENE | 03:51 | 05:56 | 05:33 | 336 | 1258 | 10 | EXT |  | 0.92 | (c)
44338.708 | 7.027 | 6.997 | -4.168 | -4.198 | 1035 | 1133 | 1145 | 976 | 4119 | 4023 |  | CORR | GENE | 03:50 | 04:05 | 04:07 | 79 | 219 | 14 | EXT |  | 0.89 | (c)
44354.116 | 0 | -0.03 | -11.13 | -11.16 | 1190 | 1999 | -2215 | 0 |  | 4025 | Нарушение формы кольцевого шва | GWAN |  | 02:42 | 04:53 | 05:33 | 0 | 2113 |  | EXT | Нарушение формы кольцевого шва |  | (c)
44365.246 | 0 | 0 | -11.53 | -11.53 | -463 | -280 | -333 | 203 | 0 | 4026 | Смещение кромок | GWAN |  | 11:44 | 00:14 | 12:05 | 0 | 260 | 20 | EXT | Смещение кромок Наружу Величина смещения - 3.2 мм. |  | (c)
44365.246 | 0 | -0.023 | -11.53 | -11.553 | 193 | 385 | 471 | 193 |  | 4026 | Нарушение формы кольцевого шва | GWAN |  | 01:30 | 02:01 | 02:15 | 0 | 556 |  | EXT | Нарушение формы кольцевого шва |  | (c)
44365.246 | 0 | 0 | -11.53 | -11.53 | -1272 | -1053 | -1128 | 959 | 0 | 4026 | Смещение кромок | GWAN |  | 09:34 | 10:09 | 09:57 | 0 | 287 | 18 | EXT | Смещение кромок Вовнутрь Величина смещения - 2.8 мм. |  | (c)
44365.246 | 0 | 0 | -11.53 | -11.53 | -933 | -635 | -765 | 597 | 0 | 4026 | Смещение кромок | GWAN |  | 10:28 | 11:16 | 10:55 | 0 | 336 | 22 | EXT | Смещение кромок Наружу Величина смещения - 3.5 мм. |  | (c)
44388.136 | 0 | -0.027 | -11.085 | -11.112 | 607 | 1911 | 1481 | 0 |  | 4028 | Нарушение формы кольцевого шва | GWAN |  | 00:37 | 04:07 | 02:58 | 0 | 1747 |  | EXT | Нарушение формы кольцевого шва |  | (c)
44388.136 | 0 | -0.028 | -11.085 | -11.113 | -1855 | -843 | -919 | 0 |  | 4028 | Нарушение формы кольцевого шва | GWAN |  | 05:60 | 08:43 | 08:31 | 0 | 1872 |  | EXT | Нарушение формы кольцевого шва |  | (c)
44399.221 | 0 | -0.022 | -11.35 | -11.372 | 914 | 1455 | 1410 | 325 |  | 4029 | Нарушение формы кольцевого шва | GWAN |  | 11:57 | 01:24 | 13:17 | 0 | 991 |  | EXT | Нарушение формы кольцевого шва |  | (c)
44399.221 | 0 | 0 | -11.35 | -11.35 | -2087 | -2037 | -1989 | 143 | 0 | 4029 | Смещение кромок | GWAN |  | 03:52 | 04:01 | 04:08 | 0 | 197 | 16 | EXT | Смещение кромок Вовнутрь Величина смещения - 2.5 мм. |  | (c)
44399.221 | 0 | 0 | -11.35 | -11.35 | -1446 | -975 | -938 | 431 | 0 | 4029 | Смещение кромок | GWAN |  | 05:36 | 06:52 | 06:58 | 0 | 1015 | 15 | EXT | Смещение кромок Наружу Величина смещения - 2.4 мм. |  | (c)
44399.221 | 0 | -0.014 | -11.35 | -11.364 | -2056 | -944 | -1386 | 174 |  | 4029 | Нарушение формы кольцевого шва | GWAN |  | 03:57 | 06:57 | 05:46 | 0 | 1341 |  | EXT | Нарушение формы кольцевого шва |  | (c)
44399.221 | 0 | 0 | -11.35 | -11.35 | -393 | -145 | -90 | 0 | 0 | 4029 | Смещение кромок | GWAN |  | 08:26 | 09:06 | 09:15 | 0 | 605 | 16 | EXT | Смещение кромок Вовнутрь Величина смещения - 2.5 мм. |  | (c)
44404.364 | 5.143 | 5.039 | -6.207 | -6.311 | 1568 | 1668 | 1666 | 466 | 5039 | 4029 |  | CORR | GENE | 01:42 | 01:59 | 01:58 | 124 | 197 | 10 | EXT |  | 0.9 | (c)
44404.488 | 5.267 | 4.656 | -6.083 | -6.694 | -257 | 110 | -44 | 0 | 4656 | 4029 |  | CORR | GENE | 08:48 | 09:47 | 09:22 | 635 | 427 | 13 | EXT |  | 0.97 | (c)
44454.175 | 10.734 | 10.705 | -0.746 | -0.775 | 1305 | 1575 | 1444 | 648 | 712 | 4033 |  | CORR | GENE | 05:14 | 05:58 | 05:36 | 63 | 278 | 10 | EXT |  | 0.89 | (c)
44455.5 | 0.579 | 0.559 | -10.771 | -10.791 | 2077 | 2138 | 2136 | 36 | 559 | 4034 |  | LWAN | CIGR | 08:31 | 08:41 | 08:41 | 47 | 118 |  | EXT | Эквивалент потери металла 10%. Аномалия находится на отводе. |  | (c)
44470.742 | 4.471 | 4.454 | -7.064 | -7.081 | -2205 | -2039 | -2118 | 25 | 4454 | 4035 |  | CORR | CIGR | 03:08 | 03:34 | 03:22 | 40 | 174 | 12 | EXT | Аномалия находится на отводе. | 0.89 | (c)
44472.278 | 6.007 | 5.996 | -5.528 | -5.539 | -2230 | -2130 | -2161 | 0 | 5513 | 4035 |  | CORR | CIGR | 03:04 | 03:20 | 03:15 | 26 | 138 | 10 | EXT | Аномалия находится на отводе. | 0.89 | (c)
44472.35 | 6.079 | 6.067 | -5.456 | -5.468 | -546 | -440 | -480 | 413 | 5442 | 4035 |  | CORR | CIGR | 07:35 | 07:52 | 07:46 | 26 | 133 | 14 | EXT | Аномалия находится на отводе. | 0.89 | (c)
44472.694 | 6.423 | 6.41 | -5.112 | -5.125 | -2095 | -1919 | -1966 | 135 | 4922 | 4035 |  | CORR | GENE | 03:25 | 03:54 | 03:46 | 203 | 259 | 11 | EXT | Аномалия находится на отводе. | 0.91 | (c)
44474.032 | 7.761 | 7.748 | -3.774 | -3.787 | -428 | -321 | -348 | 268 | 3704 | 4035 |  | CORR | GENE | 07:54 | 08:12 | 08:07 | 83 | 160 | 11 | EXT | Аномалия находится на отводе. | 0.89 | (c)
44475.572 | 9.301 | 9.288 | -2.234 | -2.247 | -758 | -678 | -708 | 658 | 2218 | 4035 |  | CORR | CIGR | 07:01 | 07:14 | 07:09 | 29 | 100 | 10 | EXT | Аномалия находится на отводе. | 0.89 | (c)
44475.657 | 9.386 | 9.365 | -2.149 | -2.17 | -2142 | -2055 | -2086 | 88 | 2131 | 4035 |  | CORR | CIGR | 03:18 | 03:32 | 03:27 | 39 | 113 | 13 | EXT | Аномалия находится на отводе. | 0.89 | (c)
44479.137 | 1.331 | 1.279 | -10.144 | -10.196 | 1927 | 2003 | 2048 | 62 | 1279 | 4036 |  | CORR | GENE | 05:28 | 05:40 | 05:47 | 149 | 242 | 10 | EXT |  | 0.9 | (c)
44480.596 | 2.79 | 2.728 | -8.685 | -8.747 | -2214 | -2175 | -2070 | 16 | 2728 | 4036 |  | CORR | GENE | 06:19 | 06:26 | 06:43 | 96 | 288 | 11 | EXT |  | 0.89 | (c)
44480.968 | 3.162 | 3.141 | -8.313 | -8.334 | 2004 | 2124 | 2073 | 88 | 3141 | 4036 |  | CORR | CIGR | 05:40 | 05:59 | 05:51 | 26 | 138 | 12 | EXT |  | 0.89 | (c)
44481.172 | 3.366 | 3.241 | -8.109 | -8.234 | -1698 | -1600 | -1575 | 533 | 3241 | 4036 |  | CORR | GENE | 07:43 | 07:58 | 08:02 | 317 | 245 | 15 | EXT |  | 0.94 | (c)
44482.294 | 4.488 | 4.37 | -6.987 | -7.105 | 1407 | 1453 | 1430 | 777 | 4370 | 4036 |  | CORR | AXGR | 04:04 | 04:11 | 04:08 | 179 | 46 | 10 | EXT |  | 0.9 | (c)
44482.809 | 5.003 | 4.968 | -6.472 | -6.507 | 1897 | 2057 | 2008 | 111 | 4968 | 4036 |  | CORR | GENE | 05:23 | 05:49 | 05:41 | 49 | 222 | 10 | EXT | Аномалия находится на упругопластическом изгибе: R=466 D, максимальное растяжение на 5.6 час. | 0.91 | (c)
44483.251 | 5.445 | 5.286 | -6.03 | -6.189 | 1449 | 1501 | 1496 | 687 | 5286 | 4036 |  | CORR | GENE | 04:11 | 04:19 | 04:18 | 658 | 94 | 10 | EXT | Аномалия находится на упругопластическом изгибе: R=467 D, максимальное растяжение на 5.6 час. | 0.95 | (c)
44485.032 | 7.226 | 6.728 | -4.249 | -4.747 | 1262 | 1287 | 1314 | 865 | 4031 | 4036 |  | CORR | GENE | 03:40 | 03:44 | 03:49 | 716 | 104 | 11 | EXT | Аномалия находится на упругопластическом изгибе: R=421 D, максимальное растяжение на 5.8 час. | 0.96 | (c)
44487.132 | 9.326 | 9.31 | -2.149 | -2.165 | -1711 | -1620 | -1663 | 520 | 2140 | 4036 |  | CORR | CIGR | 07:41 | 07:55 | 07:48 | 25 | 96 | 10 | EXT | Аномалия находится на упругопластическом изгибе: R=393 D, максимальное растяжение на 5.9 час. | 0.89 | (c)
44489.281 | 0 | 0 | -11.39 | -11.39 | -145 | 122 | 222 | 0 | 0 | 4037 | Смещение кромок | GWAN |  | 01:20 | 02:03 | 02:19 | 0 | 735 | 16 | EXT | Смещение кромок Вовнутрь Величина смещения - 2.5 мм. Аномалия находится на упругопластическом изгибе: R=382 D, максимальное растяжение на 6.1 час. |  | (c)
44489.281 | 0 | 0 | -11.39 | -11.39 | 698 | 998 | 988 | 698 | 0 | 4037 | Смещение кромок | GWAN |  | 03:36 | 04:24 | 04:23 | 0 | 580 | 16 | EXT | Смещение кромок Вовнутрь Величина смещения - 2.5 мм. Аномалия находится на упругопластическом изгибе: R=382 D, максимальное растяжение на 6.1 час. |  | (c)
44489.281 | 0 | 0 | -11.39 | -11.39 | 1954 | -2219 | -2188 | 0 | 0 | 4037 | Смещение кромок | GWAN |  | 06:59 | 07:45 | 07:50 | 0 | 638 | 17 | EXT | Смещение кромок Вовнутрь Величина смещения - 2.6 мм. Аномалия находится на упругопластическом изгибе: R=382 D, максимальное растяжение на 6.1 час. |  | (c)
44500.671 | 0 | 0 | -11.24 | -11.24 | 436 | 571 | 731 | 436 | 0 | 4038 | Смещение кромок | GWAN |  | 04:08 | 04:30 | 04:55 | 0 | 589 | 18 | EXT | Смещение кромок Наружу Аномалия находится на отводе. Величина смещения - 2.8 мм. |  | (c)
44500.671 | 0 | 0 | -11.24 | -11.24 | 1065 | 1251 | 1235 | 825 | 0 | 4038 | Смещение кромок | GWAN |  | 05:49 | 06:19 | 06:17 | 0 | 340 | 18 | EXT | Смещение кромок Вовнутрь Аномалия находится на отводе. Величина смещения - 2.8 мм. |  | (c)
44500.671 | 0 | 0 | -11.24 | -11.24 | 1473 | 1650 | 1735 | 234 | 0 | 4038 | Смещение кромок | GWAN |  | 06:55 | 07:24 | 07:37 | 0 | 524 | 16 | EXT | Смещение кромок Наружу Аномалия находится на отводе. Величина смещения - 2.4 мм. |  | (c)
44500.671 | 0 | -0.05 | -11.24 | -11.29 | 2114 | -2068 | -1895 | 0 |  | 4038 | Нарушение формы кольцевого шва | GWAN |  | 08:39 | 09:24 | 09:52 | 0 | 905 |  | EXT | Нарушение формы кольцевого шва Аномалия находится на отводе. |  | (c)
44502.685 | 2.014 | 2.006 | -9.226 | -9.234 | 661 | 762 | 741 | 661 | 2006 | 4038 |  | CORR | CIGR | 04:44 | 05:00 | 04:57 | 32 | 160 | 13 | EXT | Аномалия находится на отводе. | 0.89 | (c)
44502.977 | 2.306 | 2.282 | -8.934 | -8.958 | 557 | 676 | 646 | 557 | 2282 | 4038 |  | CORR | CIGR | 04:27 | 04:47 | 04:42 | 29 | 178 | 10 | EXT | Аномалия находится на отводе. | 0.89 | (c)
44521.866 | 9.955 | 9.783 | -1.75 | -1.922 | 453 | 743 | 890 | 453 | 1659 | 4039 |  | CORR | GENE | 04:34 | 05:21 | 05:45 | 263 | 874 | 10 | EXT | Аномалия находится на отводе. | 0.91 | (c)
44592.462 | 0 | -0.035 | -10.069 | -10.104 | -1034 | -483 | -650 | 265 |  | 4046а | Нарушение формы кольцевого шва | GWAN |  | 10:56 | 00:25 | 11:58 | 0 | 769 |  | EXT | Нарушение формы кольцевого шва |  | (c)
44603.285 | 0.754 | 0.462 | -9.246 | -9.538 | -16 | 22 | 15 | 0 | 462 | 4047а |  | LWAN | GENE | 05:16 | 05:22 | 05:21 | 478 | 62 |  | EXT | Эквивалент потери металла 10%. |  | (c)
44612.667 | 0.136 | 0.009 | -11.043 | -11.17 | -1078 | -592 | -465 | 0 | 9 | 4048а |  | CORR | GENE | 04:02 | 05:21 | 05:41 | 224 | 1225 | 11 | EXT |  | 0.91 | (c)
44614.393 | 1.862 | 1.832 | -9.317 | -9.347 | -937 | -790 | -827 | 718 | 1832 | 4048а |  | CORR | GENE | 04:25 | 04:49 | 04:43 | 85 | 219 | 14 | EXT |  | 0.89 | (c)
44615.369 | 2.838 | 2.56 | -8.341 | -8.619 | -755 | -446 | -561 | 366 | 2560 | 4048а |  | CORR | GENE | 04:54 | 05:44 | 05:26 | 668 | 388 | 12 | EXT |  | 0.96 | (c)
44618.607 | 6.076 | 5.702 | -5.103 | -5.477 | -246 | -114 | -163 | 81 | 4934 | 4048а |  | CORR | GENE | 06:16 | 06:38 | 06:30 | 543 | 165 | 10 | EXT |  | 0.94 | (c)
44619.168 | 6.637 | 6.601 | -4.542 | -4.578 | -548 | -458 | -233 | 0 | 4423 | 4048а |  | CORR | GENE | 05:28 | 05:42 | 06:18 | 155 | 630 | 11 | EXT | Аномалия находится на упругопластическом изгибе: R=971 D, максимальное растяжение на 5 час. | 0.9 | (c)
44621.834 | 9.303 | 9.099 | -1.876 | -2.08 | -618 | -538 | -568 | 518 | 1621 | 4048а |  | CORR | GENE | 05:16 | 05:29 | 05:24 | 459 | 100 | 15 | EXT | Аномалия находится на упругопластическом изгибе: R=593 D, максимальное растяжение на 5.4 час. | 0.96 | (c)
44622.564 | 10.033 | 9.889 | -1.146 | -1.29 | -195 | -87 | -123 | 50 | 651 | 4048а |  | CORR | GENE | 06:25 | 06:42 | 06:36 | 639 | 145 | 14 | EXT | Аномалия находится на упругопластическом изгибе: R=557 D, максимальное растяжение на 5.4 час. | 0.97 | (c)
44641.272 | 6.026 | 5.936 | -4.924 | -5.014 | 272 | 846 | 617 | 272 | 4876 | 4050 |  | CORR | GENE | 02:40 | 04:13 | 03:36 | 138 | 690 | 10 | EXT |  | 0.9 | (c)
44642.249 | 7.003 | 6.978 | -3.947 | -3.972 | 1337 | 1494 | 1462 | 1337 | 3937 | 4050 |  | CORR | CIGR | 05:32 | 05:57 | 05:52 | 35 | 251 | 10 | EXT |  | 0.89 | (c)
44646.196 | 0 | -0.026 | -11.14 | -11.166 | 409 | 586 | 774 | 409 |  | 4051 | Нарушение формы кольцевого шва | GWAN |  | 07:03 | 07:32 | 08:02 | 0 | 730 |  | EXT | Нарушение формы кольцевого шва |  | (c)
44646.196 | 0 | -0.031 | -11.14 | -11.171 | 1868 | 1953 | 2121 | 1868 |  | 4051 | Нарушение формы кольцевого шва | GWAN |  | 10:58 | 11:12 | 11:39 | 0 | 507 |  | EXT | Нарушение формы кольцевого шва |  | (c)
44657.455 | 0.119 | 0.102 | -11.516 | -11.533 | 1468 | 1764 | 1685 | 1468 | 102 | 4052 |  | CORR | GENE | 06:08 | 06:56 | 06:43 | 59 | 435 | 10 | EXT |  | 0.89 | (c)
44668.971 | 0 | 0 | -11.045 | -11.045 | 1854 | 2172 | 2062 | 1854 | 0 | 4053 | Смещение кромок | GWAN |  | 11:26 | 00:18 | 12:00 | 0 | 417 | 18 | EXT | Смещение кромок Вовнутрь Величина смещения - 2.8 мм. |  | (c)
44668.971 | 0 | 0 | -11.045 | -11.045 | -1763 | -1556 | -1545 | 1327 | 0 | 4053 | Смещение кромок | GWAN |  | 01:43 | 02:16 | 02:18 | 0 | 436 | 16 | EXT | Смещение кромок Вовнутрь Величина смещения - 2.5 мм. |  | (c)
44668.971 | 0 | 0 | -11.045 | -11.045 | -845 | -634 | -361 | 0 | 0 | 4053 | Смещение кромок | GWAN |  | 04:11 | 04:45 | 05:29 | 0 | 967 | 17 | EXT | Смещение кромок Наружу Величина смещения - 2.7 мм. |  | (c)
44677.038 | 8.067 | 7.555 | -2.978 | -3.49 | -1134 | -654 | -850 | 566 | 1585 | 4053 |  | CORR | GENE | 03:24 | 04:42 | 04:10 | 1905 | 568 | 11 | EXT |  | 0.98 | (c)
44703.026 | 0 | -0.033 | -11.25 | -11.283 | -910 | -330 | -245 | 0 |  | 4056 | Нарушение формы кольцевого шва | GWAN |  | 04:21 | 05:54 | 06:08 | 0 | 1331 |  | EXT | Нарушение формы кольцевого шва |  | (c)
44703.026 | 0 | -0.039 | -11.25 | -11.289 | 1149 | 1264 | 1629 | 1149 |  | 4056 | Нарушение формы кольцевого шва | GWAN |  | 09:53 | 10:12 | 11:10 | 0 | 960 |  | EXT | Нарушение формы кольцевого шва |  | (c)
44709.471 | 6.445 | 6.42 | -4.805 | -4.83 | -332 | -233 | -227 | 122 | 4701 | 4056 |  | CORR | GENE | 05:54 | 06:10 | 06:11 | 129 | 210 | 14 | EXT |  | 0.9 | (c)
44722.73 | 8.454 | 7.57 | -2.626 | -3.51 | -2086 | -2051 | -2046 | 2005 | 2242 | 4057 |  | CORR | GENE | 04:12 | 04:18 | 04:18 | 1268 | 81 | 10 | EXT |  | 0.96 | (c)
44736.861 | 0 | -0.039 | -11.185 | -11.224 | 1529 | 1571 | 2020 | 1529 |  | 4059 | Нарушение формы кольцевого шва | GWAN |  | 05:04 | 05:11 | 06:23 | 0 | 981 |  | EXT | Нарушение формы кольцевого шва Аномалия находится на упругопластическом изгибе: R=913 D, максимальное растяжение на 6.2 час. |  | (c)
44736.861 | 0 | -0.025 | -11.185 | -11.21 | -1617 | -446 | -324 | 969 |  | 4059 | Нарушение формы кольцевого шва | GWAN |  | 08:36 | 11:45 | 12:05 | 0 | 2586 |  | EXT | Нарушение формы кольцевого шва Аномалия находится на упругопластическом изгибе: R=913 D, максимальное растяжение на 6.2 час. |  | (c)
44742.406 | 5.545 | 5.373 | -5.64 | -5.812 | 930 | 966 | 960 | 930 | 5346 | 4059 |  | CORR | GENE | 03:27 | 03:33 | 03:32 | 466 | 59 | 11 | EXT | Аномалия находится на упругопластическом изгибе: R=378 D, максимальное растяжение на 6.2 час. | 0.94 | (c)
44770.056 | 0 | -0.028 | -11.29 | -11.318 | 1435 | 1516 | 2096 | 0 |  | 4062 | Нарушение формы кольцевого шва | GWAN |  | 02:18 | 02:31 | 04:05 | 0 | 1322 |  | EXT | Нарушение формы кольцевого шва |  | (c)
44770.056 | 0 | -0.028 | -11.29 | -11.318 | -618 | -401 | 142 | 0 |  | 4062 | Нарушение формы кольцевого шва | GWAN |  | 08:47 | 09:22 | 10:50 | 0 | 1520 |  | EXT | Нарушение формы кольцевого шва |  | (c)
44770.827 | 0.771 | 0.735 | -10.519 | -10.555 | -1673 | -1557 | -1586 | 558 | 735 | 4062 |  | CORR | GENE | 05:57 | 06:15 | 06:11 | 174 | 173 | 15 | EXT |  | 0.91 | (c)
44772.031 | 1.975 | 1.945 | -9.315 | -9.345 | -1733 | -1582 | -1630 | 498 | 1945 | 4062 |  | CORR | GENE | 05:47 | 06:11 | 06:04 | 104 | 205 | 10 | EXT |  | 0.89 | (c)
44774.108 | 4.052 | 4.007 | -7.238 | -7.283 | -1508 | -1349 | -1384 | 723 | 4007 | 4062 |  | CORR | CIGR | 06:23 | 06:49 | 06:43 | 45 | 248 | 10 | EXT |  | 0.89 | (c)
44774.348 | 4.292 | 4.079 | -6.998 | -7.211 | 2086 | 2136 | 2111 | 94 | 4079 | 4062 |  | CORR | GENE | 04:03 | 04:11 | 04:07 | 301 | 50 | 11 | EXT |  | 0.92 | (c)
44777.353 | 7.297 | 6.866 | -3.993 | -4.424 | -1172 | -1146 | -1109 | 1047 | 3222 | 4062 |  | CORR | GENE | 07:18 | 07:22 | 07:28 | 1202 | 125 | 10 | EXT |  | 0.96 | (c)
44779.272 | 9.216 | 8.336 | -2.074 | -2.954 | -1644 | -1373 | -1378 | 587 | 1541 | 4062 |  | CORR | GENE | 06:01 | 06:45 | 06:44 | 1413 | 531 | 11 | EXT |  | 0.98 | (c)
44780.434 | 10.378 | 10.304 | -0.912 | -0.986 | -767 | -746 | -751 | 736 | 796 | 4062 |  | CORR | AXGR | 08:23 | 08:26 | 08:25 | 190 | 31 | 11 | EXT |  | 0.91 | (c)
44781.948 | 0.602 | 0.547 | -10.603 | -10.658 | 2170 | -1855 | -1957 | 0 | 547 | 4063 |  | CORR | GENE | 07:41 | 08:51 | 08:35 | 182 | 668 | 14 | EXT |  | 0.91 | (c)
44782.137 | 0.791 | 0.333 | -10.414 | -10.872 | 1317 | 1734 | 1697 | 153 | 333 | 4063 |  | CORR | GENE | 05:23 | 06:31 | 06:25 | 554 | 761 | 10 | EXT |  | 0.94 | (c)
44785.681 | 4.335 | 4.325 | -6.87 | -6.88 | -1961 | -1697 | -1801 | 269 | 4325 | 4063 |  | CORR | CIGR | 08:34 | 09:17 | 09:00 | 46 | 320 | 10 | EXT |  | 0.89 | (c)
44787.826 | 6.48 | 6.229 | -4.725 | -4.976 | 1946 | 2042 | 1994 | 189 | 4433 | 4063 |  | CORR | GENE | 07:05 | 07:20 | 07:13 | 543 | 96 | 10 | EXT |  | 0.94 | (c)
44796.202 | 3.651 | 3.649 | -7.804 | -7.806 | -1008 | -917 | -936 | 864 | 3649 | 4064 |  | CORR | CIGR | 04:49 | 05:04 | 05:01 | 37 | 144 | 10 | EXT |  | 0.89 | (c)
44815.289 | 0.083 | 0.05 | -10.857 | -10.89 | -461 | -263 | -232 | 2 | 50 | 4066 |  | CORR | GENE | 03:42 | 04:14 | 04:19 | 74 | 459 | 14 | EXT |  | 0.89 | (c)
44815.605 | 0.399 | 0.393 | -10.541 | -10.547 | -351 | -266 | -206 | 60 | 393 | 4066 |  | CORR | GENE | 03:59 | 04:13 | 04:23 | 49 | 291 | 10 | EXT |  | 0.89 | (c)
44817.258 | 2.052 | 2.043 | -8.888 | -8.897 | 178 | 280 | 254 | 178 | 2043 | 4066 |  | CORR | CIGR | 05:25 | 05:41 | 05:37 | 26 | 152 | 12 | EXT |  | 0.89 | (c)
44817.443 | 2.237 | 2.229 | -8.703 | -8.711 | 198 | 286 | 272 | 198 | 2229 | 4066 |  | CORR | CIGR | 05:28 | 05:42 | 05:40 | 36 | 149 | 12 | EXT |  | 0.89 | (c)
44837.216 | 0 | -0.02 | -11.11 | -11.13 | 343 | 2157 | 1462 | 343 |  | 4068 | Нарушение формы кольцевого шва | GWAN |  | 10:46 | 03:39 | 13:46 | 0 | 2238 |  | EXT | Нарушение формы кольцевого шва |  | (c)
44837.216 | 0 | -0.019 | -11.11 | -11.129 | -989 | -814 | -828 | 667 |  | 4068 | Нарушение формы кольцевого шва | GWAN |  | 07:11 | 07:39 | 07:37 | 0 | 322 |  | EXT | Нарушение формы кольцевого шва |  | (c)
44848.326 | 0 | -0.034 | -11.485 | -11.519 | -1598 | -1394 | -594 | 0 |  | 4069 | Нарушение формы кольцевого шва | GWAN |  | 02:31 | 03:04 | 05:13 | 0 | 2008 |  | EXT | Нарушение формы кольцевого шва |  | (c)
44848.326 | 0 | -0.026 | -11.485 | -11.511 | 790 | 1059 | 1012 | 790 |  | 4069 | Нарушение формы кольцевого шва | GWAN |  | 08:57 | 09:40 | 09:33 | 0 | 444 |  | EXT | Нарушение формы кольцевого шва |  | (c)
44864.007 | 4.196 | 4.127 | -7.449 | -7.518 | -12 | -3 | -2 | 0 | 4127 | 4070 |  | LWAN | AXGR | 05:18 | 05:19 | 05:19 | 198 | 20 |  | EXT | Эквивалент потери металла 12%. |  | (c)
44871.456 | 0 | 0 | -11.64 | -11.64 | 923 | 2143 | -2162 | 786 | 0 | 4071 |  | GWAN |  | 02:35 | 05:52 | 06:17 | 0 | 2752 |  | EXT | Место ремонта. Аномалия находится на упругопластическом изгибе: R=511 D, максимальное растяжение на 5.9 час. |  | (c)
44871.456 | 0 | 0 | -11.64 | -11.64 | -587 | -72 | 16 | 587 | 0 | 4071 |  | GWAN |  | 10:31 | 11:54 | 12:08 | 0 | 1207 |  | EXT | Место ремонта. Аномалия находится на упругопластическом изгибе: R=511 D, максимальное растяжение на 5.9 час. |  | (c)
44886.442 | 3.346 | 3.078 | -7.924 | -8.192 | -1145 | -1050 | -1039 | 933 | 3078 | 4072 |  | ARTD | GENE | 04:29 | 04:45 | 04:46 | 620 | 212 |  | EXT | Эквивалент потери металла 11%. Аномалия находится на упругопластическом изгибе: R=391 D, максимальное растяжение на 5.9 час. |  | (c)
44894.239 | 11.143 | 11.089 | -0.127 | -0.181 | 48 | 233 | 219 | 48 | 29 | 4072 |  | ARTD | GENE | 07:42 | 08:12 | 08:09 | 152 | 344 |  | EXT | Эквивалент потери металла 13%. |  | (c)
44902.651 | 8.285 | 8.273 | -3.035 | -3.047 | 255 | 792 | 531 | 255 | 2966 | 4073 |  | CORR | GENE | 05:09 | 06:36 | 05:54 | 81 | 551 | 15 | EXT |  | 0.89 | (c)
44905.686 | 0 | -0.027 | -11.565 | -11.592 | -1470 | -1239 | 513 | 1470 |  | 4074 | Нарушение формы кольцевого шва | GWAN |  | 11:49 | 00:27 | 17:10 | 0 | 3966 |  | EXT | Нарушение формы кольцевого шва |  | (c)
44905.686 | 0 | 0 | -11.565 | -11.565 | 313 | 392 | 568 | 313 | 0 | 4074 | Смещение кромок | GWAN |  | 04:37 | 04:50 | 05:18 | 0 | 510 | 15 | EXT | Смещение кромок Наружу Величина смещения - 2.3 мм. |  | (c)
44917.251 | 0 | -0.028 | -11.68 | -11.708 | -1452 | -905 | -302 | 0 |  | 4075 | Нарушение формы кольцевого шва | GWAN |  | 03:00 | 04:29 | 06:06 | 0 | 2301 |  | EXT | Нарушение формы кольцевого шва |  | (c)
44917.251 | 0 | 0 | -11.68 | -11.68 | -1110 | -70 | -306 | 0 | 0 | 4075 | Смещение кромок | GWAN |  | 03:56 | 06:44 | 06:05 | 0 | 1609 | 18 | EXT | Смещение кромок Наружу Величина смещения - 2.8 мм. |  | (c)
44917.251 | 0 | -0.025 | -11.68 | -11.705 | 1044 | 1880 | 1775 | 1044 |  | 4075 | Нарушение формы кольцевого шва | GWAN |  | 09:43 | 11:58 | 11:41 | 0 | 1461 |  | EXT | Нарушение формы кольцевого шва |  | (c)
44917.42 | 0.169 | 0.165 | -11.511 | -11.515 | 232 | 468 | 370 | 232 | 165 | 4075 |  | CORR | CIGR | 07:32 | 08:10 | 07:55 | 45 | 276 | 11 | EXT |  | 0.89 | (c)
44921.392 | 4.141 | 4.128 | -7.539 | -7.552 | -393 | -184 | -227 | 61 | 4128 | 4075 |  | CORR | CIGR | 05:51 | 06:25 | 06:18 | 41 | 332 | 15 | EXT |  | 0.89 | (c)
44922.058 | 4.807 | 4.746 | -6.873 | -6.934 | -365 | -314 | -200 | 35 | 4746 | 4075 |  | CORR | GENE | 05:56 | 06:04 | 06:23 | 100 | 331 | 10 | EXT |  | 0.89 | (c)
44932.431 | 3.5 | 3.479 | -8.155 | -8.176 | 186 | 554 | 387 | 186 | 3479 | 4076 |  | CORR | GENE | 04:23 | 05:22 | 04:55 | 72 | 401 | 11 | EXT |  | 0.89 | (c)
44934.548 | 5.617 | 5.25 | -6.038 | -6.405 | 450 | 544 | 514 | 450 | 5250 | 4076 |  | CORR | GENE | 05:05 | 05:21 | 05:16 | 1134 | 128 | 11 | EXT |  | 0.97 | (c)
44935.205 | 6.274 | 5.63 | -5.381 | -6.025 | 894 | 963 | 971 | 894 | 4507 | 4076 |  | CORR | GENE | 06:17 | 06:28 | 06:29 | 1518 | 154 | 11 | EXT |  | 0.98 | (c)
44935.908 | 6.977 | 6.888 | -4.678 | -4.767 | 581 | 603 | 618 | 581 | 4213 | 4076 |  | CORR | GENE | 05:27 | 05:30 | 05:33 | 554 | 73 | 14 | EXT |  | 0.97 | (c)
44937.058 | 8.127 | 8.111 | -3.528 | -3.544 | 514 | 765 | 684 | 514 | 3505 | 4076 |  | CORR | CIGR | 05:16 | 05:56 | 05:43 | 39 | 340 | 12 | EXT |  | 0.89 | (c)
44938.162 | 9.231 | 9.207 | -2.424 | -2.448 | 170 | 519 | 362 | 170 | 2382 | 4076 |  | CORR | GENE | 04:20 | 05:17 | 04:51 | 66 | 383 | 15 | EXT |  | 0.89 | (c)
44940.586 | 0 | 0 | -11.49 | -11.49 | 315 | 1204 | 966 | 315 | 0 | 4077 | Смещение кромок | GWAN |  | 04:02 | 06:26 | 05:47 | 0 | 1301 | 20 | EXT | Смещение кромок Наружу Величина смещения - 3.1 мм. |  | (c)
44940.586 | 0 | -0.053 | -11.49 | -11.543 | -1135 | -1195 | 1065 | 0 |  | 4077 | Нарушение формы кольцевого шва | GWAN |  | 00:08 | 11:59 | 06:04 | 0 | 4401 |  | EXT | Нарушение формы кольцевого шва |  | (c)
44952.076 | 0 | 0 | -11.265 | -11.265 | 971 | 1809 | 1722 | 971 | 0 | 4078 | Смещение кромок | GWAN |  | 03:25 | 05:40 | 05:26 | 0 | 1502 | 15 | EXT | Смещение кромок Наружу Величина смещения - 2.3 мм. |  | (c)
44952.076 | 0 | -0.054 | -11.265 | -11.319 | -181 | -2163 | 1882 | 0 |  | 4078 | Нарушение формы кольцевого шва | GWAN |  | 00:19 | 06:59 | 05:52 | 0 | 4125 |  | EXT | Нарушение формы кольцевого шва |  | (c)
44955.544 | 3.468 | 3.44 | -7.797 | -7.825 | 2005 | -2199 | 2207 | 2005 | 3440 | 4078 |  | CORR | GENE | 06:12 | 06:54 | 06:45 | 103 | 404 | 10 | EXT |  | 0.89 | (c)
44963.989 | 0.648 | 0.606 | -10.457 | -10.499 | 1603 | 1911 | 1817 | 200 | 606 | 4079 |  | CORR | GENE | 04:39 | 05:29 | 05:14 | 93 | 428 | 10 | EXT |  | 0.89 | (c)
44967.117 | 3.776 | 3.749 | -7.329 | -7.356 | 1637 | 2070 | 1880 | 107 | 3749 | 4079 |  | CORR | GENE | 04:45 | 05:54 | 05:24 | 86 | 487 | 13 | EXT |  | 0.89 | (c)
44974.446 | 0 | -0.021 | -11.395 | -11.416 | 817 | 925 | 905 | 817 |  | 4080 | Нарушение формы кольцевого шва | GWAN |  | 01:34 | 01:52 | 01:48 | 0 | 177 |  | EXT | Нарушение формы кольцевого шва |  | (c)
44974.446 | 0 | -0.022 | -11.395 | -11.417 | 1489 | 1798 | 1743 | 234 |  | 4080 | Нарушение формы кольцевого шва | GWAN |  | 03:23 | 04:12 | 04:03 | 0 | 507 |  | EXT | Нарушение формы кольцевого шва |  | (c)
44982.204 | 7.758 | 7.683 | -3.637 | -3.712 | -1731 | -1567 | -1447 | 500 | 3528 | 4080 |  | CORR | GENE | 06:43 | 07:09 | 07:29 | 184 | 567 | 10 | EXT |  | 0.9 | (c)
44985.841 | 0 | 0 | -11.305 | -11.305 | 340 | 583 | 578 | 340 | 0 | 4081 | Смещение кромок | GWAN |  | 00:54 | 01:34 | 01:33 | 0 | 477 | 17 | EXT | Смещение кромок Наружу Величина смещения - 2.7 мм. |  | (c)
44985.841 | 0 | -0.03 | -11.305 | -11.335 | -549 | -272 | -302 | 55 |  | 4081 | Нарушение формы кольцевого шва | GWAN |  | 10:31 | 11:16 | 11:11 | 0 | 494 |  | EXT | Нарушение формы кольцевого шва |  | (c)
44986.057 | 0.216 | 0.132 | -11.089 | -11.173 | -1997 | -1894 | -1914 | 234 | 132 | 4081 |  | CORR | GENE | 06:37 | 06:54 | 06:51 | 162 | 166 | 11 | EXT |  | 0.9 | (c)
44989.655 | 3.814 | 3.775 | -7.491 | -7.53 | 1376 | 1621 | 1677 | 252 | 3775 | 4081 |  | CORR | GENE | 03:42 | 04:21 | 04:30 | 52 | 602 | 10 | EXT |  | 0.89 | (c)
44990.467 | 4.626 | 4.613 | -6.679 | -6.692 | 1363 | 1586 | 1531 | 532 | 4613 | 4081 |  | CORR | CIGR | 03:40 | 04:16 | 04:07 | 32 | 335 | 10 | EXT |  | 0.89 | (c)
44992.236 | 6.395 | 6.058 | -4.91 | -5.247 | 1100 | 1799 | 1590 | 150 | 4847 | 4081 |  | CORR | GENE | 02:57 | 04:50 | 04:16 | 400 | 980 | 10 | EXT |  | 0.93 | (c)
44994.569 | 8.728 | 8.642 | -2.577 | -2.663 | 1313 | 1485 | 1544 | 455 | 2527 | 4081 |  | CORR | GENE | 03:32 | 03:59 | 04:09 | 136 | 462 | 10 | EXT |  | 0.9 | (c)
44995.314 | 9.473 | 9.37 | -1.832 | -1.935 | 1377 | 1502 | 1585 | 437 | 1754 | 4081 |  | CORR | GENE | 03:42 | 04:02 | 04:15 | 181 | 416 | 11 | EXT |  | 0.9 | (c)
44995.74 | 9.899 | 9.893 | -1.406 | -1.412 | -1512 | -1401 | -1425 | 719 | 1388 | 4081 |  | CORR | CIGR | 07:56 | 08:13 | 08:10 | 24 | 174 | 10 | EXT |  | 0.89 | (c)
44996.005 | 10.164 | 10.155 | -1.141 | -1.15 | -1600 | -1468 | -1497 | 631 | 1121 | 4081 |  | CORR | CIGR | 07:41 | 08:03 | 07:58 | 29 | 205 | 10 | EXT |  | 0.89 | (c)
44996.024 | 10.183 | 10.172 | -1.122 | -1.133 | 1356 | 1503 | 1492 | 602 | 1091 | 4081 |  | CORR | CIGR | 03:39 | 04:02 | 04:00 | 42 | 272 | 11 | EXT |  | 0.89 | (c)
44996.302 | 10.461 | 10.454 | -0.844 | -0.851 | 1548 | 1610 | 1594 | 590 | 828 | 4081 |  | CORR | CIGR | 04:10 | 04:20 | 04:17 | 23 | 92 | 10 | EXT |  | 0.89 | (c)
44996.919 | 11.078 | 11.026 | -0.227 | -0.279 | -1994 | -1855 | -1700 | 237 | 113 | 4081 |  | CORR | GENE | 06:38 | 07:00 | 07:25 | 166 | 587 | 11 | EXT |  | 0.9 | (c)
44999.63 | 2.484 | 2.276 | -8.666 | -8.874 | -111 | -60 | -85 | 59 | 2276 | 4082 |  | CORR | GENE | 08:56 | 09:05 | 09:01 | 231 | 52 | 10 | EXT | Аномалия находится на отводе. | 0.91 | (c)
45000.245 | 3.099 | 2.957 | -8.051 | -8.193 | -1817 | -1675 | -1582 | 413 | 2957 | 4082 |  | CORR | GENE | 04:21 | 04:44 | 04:59 | 223 | 470 | 14 | EXT | Аномалия находится на отводе. | 0.92 | (c)
45000.446 | 3.3 | 3.283 | -7.85 | -7.867 | -1853 | -1729 | -1736 | 377 | 3283 | 4082 |  | CORR | CIGR | 04:15 | 04:35 | 04:34 | 40 | 234 | 10 | EXT | Аномалия находится на отводе. | 0.89 | (c)
45001.919 | 4.773 | 4.615 | -6.377 | -6.535 | -1974 | -1832 | -1817 | 256 | 4615 | 4082 |  | CORR | GENE | 03:56 | 04:19 | 04:21 | 302 | 315 | 15 | EXT | Аномалия находится на отводе. | 0.94 | (c)
45003.593 | 6.447 | 6.419 | -4.703 | -4.731 | -680 | -406 | -499 | 317 | 4653 | 4082 |  | CORR | GENE | 07:25 | 08:09 | 07:54 | 78 | 363 | 11 | EXT | Аномалия находится на отводе. | 0.89 | (c)
45004.499 | 7.353 | 7.327 | -3.797 | -3.823 | -1782 | -1624 | -1628 | 448 | 3787 | 4082 |  | CORR | CIGR | 04:27 | 04:52 | 04:52 | 36 | 308 | 10 | EXT | Аномалия находится на отводе. | 0.89 | (c)
45005.463 | 8.317 | 8.286 | -2.833 | -2.864 | -1962 | -1882 | -1826 | 268 | 2822 | 4082 |  | CORR | CIGR | 03:58 | 04:11 | 04:20 | 42 | 272 | 12 | EXT | Аномалия находится на отводе. | 0.89 | (c)
45006.416 | 9.27 | 9.181 | -1.88 | -1.969 | -1835 | -1755 | -1759 | 395 | 1868 | 4082 |  | CORR | GENE | 04:18 | 04:31 | 04:31 | 101 | 152 | 10 | EXT | Аномалия находится на отводе. | 0.89 | (c)
45007.212 | 10.066 | 9.9 | -1.084 | -1.25 | -2018 | -1739 | -1842 | 212 | 969 | 4082 |  | CORR | GENE | 03:49 | 04:34 | 04:17 | 281 | 353 | 11 | EXT | Аномалия находится на отводе. | 0.92 | (c)
45009.028 | 0.732 | 0.641 | -10.653 | -10.744 | 1868 | 1988 | 2023 | 53 | 641 | 4083 |  | CORR | GENE | 04:19 | 04:39 | 04:44 | 99 | 310 | 13 | EXT |  | 0.89 | (c)
45009.092 | 0.796 | 0.761 | -10.589 | -10.624 | 1720 | 1853 | 1801 | 348 | 761 | 4083 |  | CORR | GENE | 03:55 | 04:17 | 04:08 | 69 | 163 | 13 | EXT |  | 0.89 | (c)
45009.605 | 1.309 | 1.251 | -10.076 | -10.134 | -1770 | -1491 | -1607 | 460 | 1251 | 4083 |  | CORR | GENE | 06:32 | 07:17 | 06:58 | 168 | 327 | 10 | EXT |  | 0.9 | (c)
45012.26 | 3.964 | 3.945 | -7.421 | -7.44 | 1863 | 1937 | 1915 | 263 | 3945 | 4083 |  | CORR | CIGR | 04:18 | 04:30 | 04:27 | 29 | 105 | 10 | EXT |  | 0.89 | (c)
45013.123 | 4.827 | 4.793 | -6.558 | -6.592 | 1717 | 1822 | 1774 | 400 | 4793 | 4083 |  | CORR | GENE | 03:55 | 04:12 | 04:04 | 171 | 114 | 11 | EXT |  | 0.9 | (c)
45013.546 | 5.25 | 5.224 | -6.135 | -6.161 | 1835 | 1952 | 1925 | 216 | 5224 | 4083 |  | CORR | CIGR | 04:14 | 04:33 | 04:28 | 33 | 180 | 11 | EXT |  | 0.89 | (c)
45020.37 | 0.689 | 0.364 | -10.956 | -11.281 | -2131 | -1692 | -1857 | 1583 | 364 | 4084 |  | CORR | GENE | 04:12 | 05:23 | 04:56 | 617 | 548 | 10 | EXT |  | 0.95 | (c)
45022.557 | 2.876 | 2.833 | -8.769 | -8.812 | -1892 | -1815 | -1731 | 1570 | 2833 | 4084 |  | CORR | GENE | 04:51 | 05:03 | 05:17 | 102 | 322 | 10 | EXT |  | 0.89 | (c)
45022.808 | 3.127 | 3.093 | -8.518 | -8.552 | -1926 | -1808 | -1803 | 1680 | 3093 | 4084 |  | CORR | CIGR | 04:45 | 05:04 | 05:05 | 41 | 246 | 10 | EXT |  | 0.89 | (c)
45024.198 | 4.517 | 4.464 | -7.128 | -7.181 | 2160 | -1771 | -1954 | 1608 | 4464 | 4084 |  | CORR | GENE | 03:45 | 05:10 | 04:41 | 227 | 693 | 10 | EXT |  | 0.91 | (c)
45026.282 | 6.601 | 6.575 | -5.044 | -5.07 | -1257 | -1172 | -1196 | 1136 | 5037 | 4084 |  | CORR | CIGR | 06:33 | 06:47 | 06:43 | 33 | 121 | 14 | EXT |  | 0.89 | (c)
45028.656 | 8.975 | 8.532 | -2.67 | -3.113 | -2010 | -1951 | -1940 | 1870 | 2637 | 4084 |  | CORR | GENE | 04:32 | 04:41 | 04:43 | 476 | 140 | 10 | EXT |  | 0.94 | (c)
45031.326 | 0 | -0.026 | -10.595 | -10.621 | 864 | -886 | -1469 | 659 |  | 4085 | Нарушение формы кольцевого шва | GWAN |  | 10:04 | 05:21 | 15:47 | 0 | 4255 |  | EXT | Нарушение формы кольцевого шва |  | (c)
45034.261 | 2.935 | 2.911 | -7.66 | -7.684 | -87 | 34 | 20 | 0 | 2911 | 4085 |  | CORR | CIGR | 07:30 | 07:50 | 07:47 | 36 | 214 | 11 | EXT |  | 0.89 | (c)
45058.345 | 4.794 | 4.791 | -6.656 | -6.659 | -1322 | -1214 | -1251 | 908 | 4791 | 4087 |  | CORR | CIGR | 07:55 | 08:13 | 08:07 | 23 | 142 | 10 | EXT |  | 0.89 | (c)
45060.461 | 6.91 | 6.904 | -4.54 | -4.546 | 1178 | 1342 | 1260 | 889 | 4520 | 4087 |  | CORR | CIGR | 02:39 | 03:05 | 02:52 | 26 | 164 | 10 | EXT |  | 0.89 | (c)
45065.001 | 0 | -0.021 | -11.425 | -11.446 | 286 | 598 | 488 | 286 |  | 4088 | Нарушение формы кольцевого шва | GWAN |  | 11:47 | 00:38 | 12:20 | 0 | 403 |  | EXT | Нарушение формы кольцевого шва |  | (c)
45065.001 | 0 | 0 | -11.425 | -11.425 | 1263 | 1952 | 1705 | 83 | 0 | 4088 | Смещение кромок | GWAN |  | 02:25 | 04:16 | 03:36 | 0 | 884 | 17 | EXT | Смещение кромок Вовнутрь Величина смещения - 2.6 мм. |  | (c)
45065.001 | 0 | -0.043 | -11.425 | -11.468 | -1815 | -1709 | -1436 | 416 |  | 4088 | Нарушение формы кольцевого шва | GWAN |  | 06:08 | 06:25 | 07:09 | 0 | 758 |  | EXT | Нарушение формы кольцевого шва |  | (c)
45076.426 | 0 | -0.029 | -11.015 | -11.044 | -348 | -75 | -29 | 291 |  | 4089 | Нарушение формы кольцевого шва | GWAN |  | 11:46 | 00:30 | 12:38 | 0 | 639 |  | EXT | Нарушение формы кольцевого шва |  | (c)
45087.441 | 0 | -0.048 | -11.495 | -11.543 | 695 | 818 | 845 | 695 | 0 | 4090 | Подгиб кромки со смещением | GWAN |  | 09:25 | 09:45 | 09:50 | 0 | 302 | 22 | EXT | Подгиб кромки со смещением Величина смещения - 3.4 мм. |  | (c)
45087.441 | 0 | -0.039 | -11.495 | -11.534 | 1153 | 1259 | 1278 | 1153 | 0 | 4090 | Подгиб кромки со смещением | GWAN |  | 10:39 | 10:57 | 10:60 | 0 | 250 | 27 | EXT | Подгиб кромки со смещением Величина смещения - 4.3 мм. |  | (c)
45097.082 | 9.641 | 9.459 | -1.854 | -2.036 | 21 | 34 | 42 | 21 | 1704 | 4090 |  | CORR | AXGR | 07:37 | 07:39 | 07:40 | 332 | 41 | 10 | EXT |  | 0.92 | (c)
45131.993 | 10.237 | 10.201 | -1.213 | -1.249 | -1897 | -1840 | -1823 | 334 | 1166 | 4093 |  | CORR | GENE | 05:44 | 05:54 | 05:56 | 83 | 149 | 10 | EXT |  | 0.89 | (c)
45133.206 | 0 | -0.037 | -11.19 | -11.227 | -39 | 495 | 391 | 0 |  | 4094 | Нарушение формы кольцевого шва | GWAN |  | 01:43 | 03:10 | 02:53 | 0 | 861 |  | EXT | Нарушение формы кольцевого шва |  | (c)
45133.206 | 0 | -0.034 | -11.19 | -11.224 | 1292 | 1402 | 1539 | 444 |  | 4094 | Нарушение формы кольцевого шва | GWAN |  | 05:18 | 05:36 | 05:58 | 0 | 495 |  | EXT | Нарушение формы кольцевого шва |  | (c)
45133.206 | 0 | 0 | -11.19 | -11.19 | 1824 | 2047 | 2003 | 48 | 0 | 4094 | Смещение кромок | GWAN |  | 06:44 | 07:20 | 07:13 | 0 | 359 | 16 | EXT | Смещение кромок Наружу Величина смещения - 2.6 мм. |  | (c)
45133.206 | 0 | -0.033 | -11.19 | -11.223 | -2185 | -1543 | -1225 | 45 |  | 4094 | Нарушение формы кольцевого шва | GWAN |  | 07:57 | 09:41 | 10:32 | 0 | 1920 |  | EXT | Нарушение формы кольцевого шва |  | (c)
45144.396 | 0 | 0 | -10.98 | -10.98 | 1190 | 1832 | 1570 | 281 | 0 | 4095 | Смещение кромок | GWAN |  | 04:29 | 06:13 | 05:31 | 0 | 760 | 20 | EXT | Смещение кромок Наружу Величина смещения - 3.1 мм. |  | (c)
45144.396 | 0 | 0 | -10.98 | -10.98 | 1970 | 2089 | 2106 | 0 | 0 | 4095 | Смещение кромок | GWAN |  | 06:35 | 06:55 | 06:57 | 0 | 273 | 17 | EXT | Смещение кромок Вовнутрь Величина смещения - 2.6 мм. |  | (c)
45144.396 | 0 | -0.033 | -10.98 | -11.013 | -1852 | -1385 | -640 | 379 |  | 4095 | Нарушение формы кольцевого шва | GWAN |  | 08:19 | 09:34 | 11:34 | 0 | 2424 |  | EXT | Нарушение формы кольцевого шва |  | (c)
45149.421 | 5.025 | 4.897 | -5.955 | -6.083 | 848 | 1128 | 1045 | 848 | 4897 | 4095 |  | CORR | GENE | 03:34 | 04:20 | 04:06 | 158 | 393 | 11 | EXT |  | 0.9 | (c)
45153.148 | 8.752 | 8.672 | -2.228 | -2.308 | -2056 | -2014 | -1825 | 175 | 2130 | 4095 |  | CORR | GENE | 07:46 | 07:52 | 08:23 | 178 | 462 | 11 | EXT |  | 0.9 | (c)
45157.767 | 2.391 | 2.355 | -8.619 | -8.655 | -1892 | -1739 | -1742 | 339 | 2355 | 4096 |  | CORR | CIGR | 08:32 | 08:56 | 08:56 | 47 | 299 | 10 | EXT |  | 0.89 | (c)
45166.386 | 0 | -0.034 | -11.32 | -11.354 | -100 | 1630 | 890 | 0 |  | 4097 | Нарушение формы кольцевого шва | GWAN |  | 00:51 | 05:30 | 03:31 | 0 | 1980 |  | EXT | Нарушение формы кольцевого шва Аномалия находится на упругопластическом изгибе: R=492 D, максимальное растяжение на 5.4 час. |  | (c)
45166.386 | 0 | -0.04 | -11.32 | -11.36 | -666 | -587 | -457 | 248 |  | 4097 | Нарушение формы кольцевого шва | GWAN |  | 11:20 | 11:33 | 11:54 | 0 | 417 |  | EXT | Нарушение формы кольцевого шва Аномалия находится на упругопластическом изгибе: R=492 D, максимальное растяжение на 5.4 час. |  | (c)
45171.462 | 5.076 | 5.061 | -6.244 | -6.259 | 874 | 1016 | 990 | 874 | 5061 | 4097 |  | GOUG | CIGR | 03:28 | 03:51 | 03:47 | 33 | 232 | 15 | EXT | Задир. Аномалия находится на упругопластическом изгибе: R=288 D, максимальное растяжение на 5.7 час. |  | (a)
45171.593 | 5.207 | 5.198 | -6.113 | -6.122 | 864 | 997 | 954 | 864 | 5198 | 4097 |  | GOUG | CIGR | 03:27 | 03:48 | 03:41 | 29 | 180 | 10 | EXT | Задир. Аномалия находится на упругопластическом изгибе: R=285 D, максимальное растяжение на 5.7 час. |  | (c)
45171.985 | 5.599 | 5.587 | -5.721 | -5.733 | 248 | 497 | 402 | 248 | 5587 | 4097 |  | CORR | CIGR | 01:47 | 02:28 | 02:12 | 22 | 309 | 10 | EXT | Аномалия находится на упругопластическом изгибе: R=282 D, максимальное растяжение на 5.8 час. | 0.89 | (c)
45177.706 | 0 | 0 | -11.285 | -11.285 | -1372 | -1006 | -980 | 587 | 0 | 4098 | Смещение кромок | GWAN |  | 07:17 | 08:16 | 08:20 | 0 | 785 | 19 | EXT | Смещение кромок Вовнутрь Величина смещения - 2.9 мм. Аномалия находится на упругопластическом изгибе: R=284 D, максимальное растяжение на 6.3 час. |  | (c)
45182.136 | 4.43 | 4.393 | -6.855 | -6.892 | -2188 | -2103 | -2088 | 43 | 4393 | 4098 |  | CORR | CIGR | 05:06 | 05:19 | 05:22 | 37 | 199 | 10 | EXT | Аномалия находится на упругопластическом изгибе: R=476 D, максимальное растяжение на 6.2 час. | 0.89 | (c)
45190.031 | 1.04 | 0.999 | -10.43 | -10.471 | 897 | 1477 | 1272 | 897 | 999 | 4099 |  | CORR | GENE | 04:39 | 06:12 | 05:39 | 155 | 750 | 10 | EXT |  | 0.85 | (c)
45200.461 | 0 | -0.037 | -11.49 | -11.527 | 1631 | 1109 | -634 | 1563 |  | 4100 | Нарушение формы кольцевого шва | GWAN |  | 08:29 | 07:05 | 14:23 | 0 | 4393 |  | EXT | Нарушение формы кольцевого шва |  | (c)
45227.95 | 4.604 | 4.383 | -6.561 | -6.782 | 1154 | 1186 | 1228 | 929 | 4383 | 4102 |  | CORR | GENE | 04:47 | 04:52 | 04:59 | 807 | 147 | 11 | EXT |  | 0.96 | (c)
45254.794 | 8.923 | 8.886 | -2.542 | -2.579 | 1453 | 1733 | 1662 | 360 | 2410 | 4104 |  | CORR | GENE | 05:27 | 06:13 | 06:01 | 169 | 418 | 10 | EXT |  | 0.9 | (c)
45267.119 | 9.783 | 9.669 | -1.407 | -1.521 | -1289 | -1224 | -1213 | 942 | 1008 | 4105 |  | CORR | GENE | 06:47 | 06:57 | 06:59 | 513 | 152 | 10 | EXT |  | 0.94 | (c)
45268.526 | 0 | -0.033 | -11.44 | -11.473 | 255 | 543 | 532 | 255 |  | 4106 | Нарушение формы кольцевого шва | GWAN |  | 11:44 | 00:31 | 12:29 | 0 | 554 |  | EXT | Нарушение формы кольцевого шва |  | (c)
45268.526 | 0 | 0 | -11.44 | -11.44 | 1296 | 1664 | 1589 | 348 | 0 | 4106 | Смещение кромок | GWAN |  | 02:32 | 03:32 | 03:20 | 0 | 586 | 15 | EXT | Смещение кромок Вовнутрь Величина смещения - 2.4 мм. |  | (c)
45268.526 | 0 | 0 | -11.44 | -11.44 | 1898 | 1919 | 2000 | 129 | 0 | 4106 | Смещение кромок | GWAN |  | 04:09 | 04:13 | 04:26 | 0 | 203 | 15 | EXT | Смещение кромок Наружу Величина смещения - 2.4 мм. |  | (c)
45268.526 | 0 | 0 | -11.44 | -11.44 | 2125 | -2005 | -2012 | 0 | 0 | 4106 | Смещение кромок | GWAN |  | 04:46 | 05:39 | 05:38 | 0 | 648 | 23 | EXT | Смещение кромок Вовнутрь Величина смещения - 3.6 мм. |  | (c)
45268.526 | 0 | 0 | -11.44 | -11.44 | -831 | -378 | -541 | 250 | 0 | 4106 | Смещение кромок | GWAN |  | 08:49 | 10:02 | 09:36 | 0 | 581 | 16 | EXT | Смещение кромок Наружу Величина смещения - 2.6 мм. |  | (c)
45279.966 | 0 | 0 | -11.46 | -11.46 | -132 | 971 | 432 | 0 | 0 | 4107 | Смещение кромок | GWAN |  | 01:55 | 04:54 | 03:27 | 0 | 1129 | 17 | EXT | Смещение кромок Вовнутрь Величина смещения - 2.7 мм. |  | (c)
45287.054 | 7.088 | 7.061 | -4.372 | -4.399 | 1288 | 1412 | 1351 | 816 | 4371 | 4107 |  | CORR | CIGR | 05:45 | 06:05 | 05:55 | 28 | 126 | 10 | EXT |  | 0.89 | (c)
45289.284 | 9.318 | 9.296 | -2.142 | -2.164 | 1519 | 1612 | 1569 | 611 | 2142 | 4107 |  | CORR | CIGR | 06:22 | 06:37 | 06:30 | 22 | 100 | 14 | EXT |  | 0.89 | (c)
45289.453 | 9.487 | 9.442 | -1.973 | -2.018 | 1472 | 1556 | 1514 | 674 | 1938 | 4107 |  | CORR | GENE | 06:14 | 06:28 | 06:21 | 80 | 84 | 13 | EXT |  | 0.89 | (c)
45314.146 | 0 | -0.026 | -11.36 | -11.386 | -457 | 8 | 134 | 0 |  | 4110 | Нарушение формы кольцевого шва | GWAN |  | 10:34 | 11:50 | 12:10 | 0 | 1182 |  | EXT | Нарушение формы кольцевого шва Аномалия находится на отводе. |  | (c)
45332.221 | 6.715 | 6.701 | -4.7 | -4.714 | 826 | 938 | 914 | 826 | 4686 | 4111 |  | CORR | CIGR | 05:10 | 05:28 | 05:24 | 28 | 176 | 11 | EXT | Аномалия находится на отводе. | 0.89 | (c)
45348.411 | 0 | 0 | -11.44 | -11.44 | -879 | -655 | -701 | 524 | 0 | 4113 | Смещение кромок | GWAN |  | 11:39 | 00:15 | 12:08 | 0 | 355 | 15 | EXT | Смещение кромок Наружу Величина смещения - 2.4 мм. |  | (c)
45348.411 | 0 | 0 | -11.44 | -11.44 | 319 | 395 | 428 | 319 | 0 | 4113 | Смещение кромок | GWAN |  | 02:52 | 03:05 | 03:10 | 0 | 217 | 15 | EXT | Смещение кромок Наружу Величина смещения - 2.4 мм. |  | (c)
45348.411 | 0 | -0.025 | -11.44 | -11.465 | 504 | 1177 | 1412 | 0 |  | 4113 | Нарушение формы кольцевого шва | GWAN |  | 03:22 | 05:11 | 05:49 | 0 | 1817 |  | EXT | Нарушение формы кольцевого шва |  | (c)
45348.411 | 0 | -0.033 | -11.44 | -11.473 | -1807 | -1445 | -885 | 37 |  | 4113 | Нарушение формы кольцевого шва | GWAN |  | 09:09 | 10:08 | 11:38 | 0 | 1844 |  | EXT | Нарушение формы кольцевого шва |  | (c)
45357.107 | 8.696 | 8.682 | -2.744 | -2.758 | -1877 | -1667 | -1535 | 354 | 2734 | 4113 |  | ARTD | CIGR | 08:58 | 09:32 | 09:53 | 24 | 684 |  | EXT | Эквивалент потери металла 12%. |  | (c)
45359.851 | 0 | -0.05 | -11.405 | -11.455 | -2086 | -842 | -1136 | 145 |  | 4114 | Нарушение формы кольцевого шва | GWAN |  | 09:19 | 00:40 | 11:52 | 0 | 1899 |  | EXT | Нарушение формы кольцевого шва |  | (c)
45359.851 | 0 | -0.033 | -11.405 | -11.438 | 108 | 220 | 401 | 108 |  | 4114 | Нарушение формы кольцевого шва | GWAN |  | 03:13 | 03:31 | 04:00 | 0 | 586 |  | EXT | Нарушение формы кольцевого шва |  | (c)
45359.851 | 0 | 0 | -11.405 | -11.405 | 1038 | 1131 | 1180 | 909 | 0 | 4114 | Смещение кромок | GWAN |  | 05:43 | 05:58 | 06:06 | 0 | 283 | 21 | EXT | Смещение кромок Вовнутрь Величина смещения - 3.3 мм. |  | (c)
45359.851 | 0 | 0 | -11.405 | -11.405 | -2122 | -1762 | -1590 | 109 | 0 | 4114 | Смещение кромок | GWAN |  | 09:13 | 10:11 | 10:39 | 0 | 1065 | 15 | EXT | Смещение кромок Вовнутрь Величина смещения - 2.4 мм. |  | (c)
45378.636 | 7.38 | 7.355 | -3.97 | -3.995 | 290 | 1089 | 1102 | 290 | 3947 | 4115 |  | ARTD | GENE | 01:28 | 03:37 | 03:40 | 48 | 1625 |  | EXT | Эквивалент потери металла 12%. |  | (c)
45380.048 | 8.792 | 8.77 | -2.558 | -2.58 | 283 | 466 | 1023 | 283 | 2537 | 4115 |  | ARTD | CIGR | 01:27 | 01:57 | 03:27 | 43 | 1481 |  | EXT | Эквивалент потери металла 16%. |  | (c)
45384.315 | 1.709 | 1.607 | -9.776 | -9.878 | -1029 | -817 | -915 | 800 | 1607 | 4116 |  | CORR | GENE | 06:17 | 06:51 | 06:35 | 164 | 229 | 10 | EXT | Аномалия находится на отводе. | 0.9 | (c)
45387.636 | 5.03 | 4.998 | -6.455 | -6.487 | -1036 | -719 | -781 | 525 | 4998 | 4116 |  | CORR | GENE | 06:15 | 07:07 | 06:57 | 60 | 511 | 11 | EXT | Аномалия находится на отводе. | 0.89 | (c)
45396.779 | 2.688 | 2.453 | -8.967 | -9.202 | 1563 | 1881 | 1784 | 1563 | 2453 | 4117 |  | GOUG | GENE | 00:22 | 01:13 | 00:57 | 2310 | 442 | 7 | EXT | Зона задиров. |  | (c)
45439.386 | 0 | 0 | -11.405 | -11.405 | -869 | -572 | -580 | 290 | 0 | 4121 | Смещение кромок | GWAN |  | 00:23 | 01:11 | 01:09 | 0 | 579 | 15 | EXT | Смещение кромок Вовнутрь Аномалия находится на отводе. Величина смещения - 2.4 мм. |  | (c)
45456.841 | 6.05 | 5.784 | -4.995 | -5.261 | 1022 | 1040 | 1049 | 1022 | 4842 | 4122 |  | ARTD | GENE | 05:29 | 05:32 | 05:33 | 419 | 54 |  | EXT | Эквивалент потери металла 12%. Аномалия находится на отводе. |  | (c)
45457.957 | 7.166 | 6.997 | -3.879 | -4.048 | 632 | 921 | 891 | 632 | 3646 | 4122 |  | WRIN | GENE | 04:26 | 05:12 | 05:07 | 402 | 519 | 1.2 | N/A | Высота гофр: 17 мм (1,2%). Длина волны: 114 мм Аномалия находится на отводе. |  | (c)
45460.366 | 9.575 | 9.53 | -1.47 | -1.515 | 1454 | 1484 | 1472 | 739 | 1406 | 4122 |  | GOUG | AXGR | 06:38 | 06:43 | 06:41 | 109 | 38 | 10 | EXT | Аномалия находится на отводе. Задир. |  | (c)
45472.851 | 0 | 0 | -11.36 | -11.36 | 896 | 1073 | 1056 | 896 | 0 | 4124 | Смещение кромок | GWAN |  | 04:38 | 05:07 | 05:04 | 0 | 319 | 15 | EXT | Смещение кромок Наружу Величина смещения - 2.4 мм. |  | (c)
45495.486 | 0 | -0.029 | -11.4 | -11.429 | 338 | 701 | 1376 | 183 |  | 4126 | Нарушение формы кольцевого шва | GWAN |  | 11:57 | 00:55 | 14:44 | 0 | 2076 |  | EXT | Нарушение формы кольцевого шва |  | (c)
45495.486 | 0 | -0.018 | -11.4 | -11.418 | -1612 | -568 | -861 | 111 |  | 4126 | Нарушение формы кольцевого шва | GWAN |  | 06:42 | 09:30 | 08:43 | 0 | 1501 |  | EXT | Нарушение формы кольцевого шва |  | (c)
45503.001 | 7.515 | 7.407 | -3.885 | -3.993 | 2057 | 2089 | 2107 | 73 | 3356 | 4126 |  | CORR | GENE | 04:34 | 04:39 | 04:42 | 637 | 101 | 10 | EXT |  | 0.95 | (c)
45505.187 | 9.701 | 9.676 | -1.699 | -1.724 | 1952 | 2050 | 2052 | 78 | 1682 | 4126 |  | CORR | CIGR | 04:17 | 04:33 | 04:33 | 42 | 200 | 10 | EXT |  | 0.89 | (c)
45529.474 | 11.133 | 11.119 | -0.072 | -0.086 | -819 | -475 | -604 | 389 | 49 | 4128 |  | CORR | CIGR | 06:27 | 07:22 | 07:01 | 37 | 430 | 11 | EXT | Аномалия находится на отводе. | 0.89 | (c)
45529.546 | 0 | 0 | -11.33 | -11.33 | -1636 | -1620 | -1614 | 595 | 0 | 4129 | Непровар / утяжина | GWAN |  | 09:48 | 09:51 | 09:52 | 0 | 44 | 11 | INT | Непровар / утяжина Аномалия находится на отводе. |  | (c)
45529.977 | 0.431 | 0.341 | -10.899 | -10.989 | 751 | 821 | 851 | 751 | 341 | 4129 |  | CORR | GENE | 04:13 | 04:25 | 04:30 | 276 | 200 | 10 | EXT |  | 0.92 | (c)
45531.935 | 2.389 | 2.365 | -8.941 | -8.965 | 727 | 861 | 841 | 727 | 2365 | 4129 |  | CORR | CIGR | 04:10 | 04:31 | 04:28 | 46 | 228 | 12 | EXT |  | 0.89 | (c)
45532.259 | 2.713 | 1.966 | -8.617 | -9.364 | 1698 | 2021 | 1885 | 159 | 1966 | 4129 |  | CORR | GENE | 06:46 | 07:38 | 07:16 | 1189 | 374 | 11 | EXT |  | 0.97 | (c)
45532.443 | 2.897 | 2.829 | -8.433 | -8.501 | 915 | 981 | 948 | 915 | 2829 | 4129 |  | CORR | GENE | 04:40 | 04:51 | 04:45 | 297 | 67 | 10 | EXT |  | 0.92 | (c)
45532.882 | 3.336 | 3.282 | -7.994 | -8.048 | 1669 | 1832 | 1759 | 382 | 3282 | 4129 |  | CORR | GENE | 06:42 | 07:08 | 06:56 | 82 | 180 | 12 | EXT |  | 0.89 | (c)
45533.161 | 3.615 | 3.594 | -7.715 | -7.736 | 926 | 1050 | 991 | 926 | 3594 | 4129 |  | CORR | CIGR | 04:42 | 05:02 | 04:52 | 30 | 130 | 10 | EXT |  | 0.89 | (c)
45533.223 | 3.677 | 3.556 | -7.653 | -7.774 | 1425 | 1644 | 1553 | 549 | 3556 | 4129 |  | CORR | GENE | 06:02 | 06:38 | 06:23 | 376 | 257 | 12 | EXT |  | 0.94 | (c)
45533.315 | 3.769 | 3.701 | -7.561 | -7.629 | 1235 | 1292 | 1279 | 908 | 3701 | 4129 |  | CORR | GENE | 05:32 | 05:41 | 05:39 | 98 | 88 | 11 | EXT |  | 0.89 | (c)
45533.44 | 3.894 | 3.867 | -7.436 | -7.463 | 1124 | 1244 | 1227 | 901 | 3867 | 4129 |  | CORR | GENE | 05:14 | 05:33 | 05:30 | 138 | 206 | 10 | EXT |  | 0.9 | (c)
45534.252 | 4.706 | 4.689 | -6.624 | -6.641 | 1705 | 1767 | 1754 | 427 | 4689 | 4129 |  | CORR | CIGR | 06:47 | 06:57 | 06:55 | 32 | 99 | 13 | EXT |  | 0.89 | (c)
45536.059 | 6.513 | 6.493 | -4.817 | -4.837 | 1010 | 1094 | 1099 | 1010 | 4789 | 4129 |  | CORR | GENE | 04:55 | 05:09 | 05:10 | 48 | 178 | 12 | EXT |  | 0.89 | (c)
45536.67 | 7.124 | 7.084 | -4.206 | -4.246 | 1478 | 1624 | 1648 | 412 | 4172 | 4129 |  | CORR | GENE | 06:11 | 06:34 | 06:38 | 74 | 341 | 12 | EXT |  | 0.89 | (c)
45536.752 | 7.206 | 6.955 | -4.124 | -4.375 | 998 | 1174 | 1199 | 831 | 3983 | 4129 |  | CORR | GENE | 04:53 | 05:22 | 05:26 | 392 | 402 | 10 | EXT |  | 0.93 | (c)
45538.672 | 9.126 | 9.111 | -2.204 | -2.219 | 1446 | 1503 | 1489 | 698 | 2193 | 4129 |  | CORR | CIGR | 06:06 | 06:15 | 06:13 | 26 | 87 | 13 | EXT |  | 0.89 | (c)
45539.713 | 10.167 | 10.144 | -1.163 | -1.186 | 1353 | 1470 | 1530 | 523 | 1102 | 4129 |  | CORR | GENE | 05:51 | 06:09 | 06:19 | 84 | 355 | 10 | EXT |  | 0.89 | (c)
45540.876 | 0 | -0.024 | -11.36 | -11.384 | -611 | -519 | -425 | 239 |  | 4130 | Нарушение формы кольцевого шва | GWAN |  | 01:07 | 01:22 | 01:37 | 0 | 371 |  | EXT | Нарушение формы кольцевого шва |  | (c)
45540.876 | 0 | -0.047 | -11.36 | -11.407 | -42 | -18 | 310 | 0 |  | 4130 | Нарушение формы кольцевого шва | GWAN |  | 02:39 | 02:43 | 03:36 | 0 | 704 |  | EXT | Нарушение формы кольцевого шва |  | (c)
45540.876 | 0 | -0.022 | -11.36 | -11.382 | 1683 | 1975 | 2098 | 0 |  | 4130 | Нарушение формы кольцевого шва | GWAN |  | 07:18 | 08:05 | 08:25 | 0 | 829 |  | EXT | Нарушение формы кольцевого шва |  | (c)
45552.236 | 0 | 0 | -11.31 | -11.31 | 1224 | 1665 | 1522 | 411 | 0 | 4131 |  | GWAN |  | 00:38 | 01:50 | 01:27 | 0 | 596 |  | EXT | Место ремонта. |  | (c)
45552.236 | 0 | 0 | -11.31 | -11.31 | 2106 | -1961 | -1356 | 0 | 0 | 4131 |  | GWAN |  | 03:01 | 04:04 | 05:42 | 0 | 1998 |  | EXT | Место ремонта. |  | (c)
45552.236 | 0 | 0 | -11.31 | -11.31 | -1750 | -1426 | -1477 | 481 | 0 | 4131 | Смещение кромок | GWAN |  | 04:38 | 05:31 | 05:22 | 0 | 545 | 17 | EXT | Смещение кромок Наружу Величина смещения - 2.7 мм. |  | (c)
45552.236 | 0 | 0 | -11.31 | -11.31 | -169 | 164 | 286 | 0 | 0 | 4131 | Смещение кромок | GWAN |  | 08:54 | 09:47 | 10:07 | 0 | 910 | 17 | EXT | Смещение кромок Вовнутрь Величина смещения - 2.7 мм. |  | (c)
45587.392 | 1.621 | 0.117 | -9.589 | -11.093 | -2225 | -2113 | -2104 | 5 | 117 | 4134 |  | CORR | GENE | 04:31 | 04:49 | 04:50 | 3158 | 243 | 10 | EXT |  | 0.98 | (c)
45595.634 | 9.863 | 9.846 | -1.347 | -1.364 | -1864 | -1780 | -1801 | 366 | 1340 | 4134 |  | CORR | CIGR | 05:29 | 05:42 | 05:39 | 24 | 127 | 10 | EXT |  | 0.89 | (c)
45596.903 | 11.132 | 11.092 | -0.078 | -0.118 | -2037 | -1750 | -1712 | 193 | 23 | 4134 |  | CORR | GENE | 05:01 | 05:47 | 05:53 | 95 | 650 | 22 | EXT |  | 0.9 | (c)
45630.921 | 11.125 | 11.096 | -0.275 | -0.304 | 1810 | 2005 | 1998 | 45 | 258 | 4137 |  | CORR | CIGR | 05:27 | 05:58 | 05:57 | 46 | 376 | 13 | EXT | Аномалия находится на упругопластическом изгибе: R=450 D, максимальное растяжение на 6.1 час. | 0.95 | (c)
45631.009 | 11.213 | 11.204 | -0.187 | -0.196 | 1863 | 1984 | 1962 | 169 | 177 | 4137 |  | CORR | CIGR | 05:36 | 05:55 | 05:52 | 19 | 199 | 10 | EXT | Аномалия находится на упругопластическом изгибе: R=450 D, максимальное растяжение на 6.1 час. | 0.92 | (c)
45644.428 | 1.679 | 1.659 | -9.353 | -9.373 | -2179 | -2054 | -2072 | 51 | 1659 | 4139а |  | CORR | CIGR | 05:11 | 05:31 | 05:28 | 22 | 214 | 10 | EXT | Аномалия находится на упругопластическом изгибе: R=921 D, максимальное растяжение на 8.9 час. | 0.89 | (c)
45698.956 | 0 | 0 | -11.655 | -11.655 | 1774 | 1941 | 1995 | 1774 | 0 | 4144 | Смещение кромок | GWAN |  | 11:41 | 00:08 | 12:17 | 0 | 442 | 18 | EXT | Смещение кромок Вовнутрь Величина смещения - 2.9 мм. |  | (c)
45698.956 | 0 | -0.021 | -11.655 | -11.676 | 1331 | 1953 | -1986 | 842 |  | 4144 | Нарушение формы кольцевого шва | GWAN |  | 10:29 | 00:10 | 13:34 | 0 | 2288 |  | EXT | Нарушение формы кольцевого шва |  | (c)
45706.494 | 7.538 | 7.443 | -4.117 | -4.212 | -322 | -117 | -200 | 79 | 4091 | 4144 |  | CORR | GENE | 06:03 | 06:36 | 06:22 | 121 | 243 | 12 | EXT |  | 0.9 | (c)
45708.757 | 9.801 | 9.164 | -1.854 | -2.491 | -755 | -134 | -386 | 16 | 1694 | 4144 |  | CORR | GENE | 04:53 | 06:33 | 05:52 | 797 | 739 | 11 | EXT |  | 0.96 | (c)
45710.228 | 11.272 | 10.959 | -0.383 | -0.696 | -991 | -872 | -881 | 772 | 123 | 4144 |  | CORR | GENE | 04:15 | 04:34 | 04:32 | 573 | 219 | 12 | EXT |  | 0.96 | (c)
45721.951 | 0 | 0 | -11.455 | -11.455 | 287 | 454 | 567 | 287 | 0 | 4146 | Смещение кромок | GWAN |  | 04:28 | 04:55 | 05:13 | 0 | 559 | 18 | EXT | Смещение кромок Наружу Величина смещения - 2.8 мм. |  | (c)
45721.951 | 0 | 0 | -11.455 | -11.455 | 977 | 1274 | 1267 | 977 | 0 | 4146 | Смещение кромок | GWAN |  | 06:19 | 07:07 | 07:06 | 0 | 581 | 15 | EXT | Смещение кромок Вовнутрь Величина смещения - 2.4 мм. |  | (c)
45730.146 | 8.195 | 7.992 | -3.26 | -3.463 | 1029 | 1209 | 1174 | 1029 | 3150 | 4146 |  | CORR | GENE | 06:27 | 06:56 | 06:51 | 313 | 290 | 11 | EXT |  | 0.92 | (c)
45756.366 | 0 | 0 | -11.19 | -11.19 | -1745 | -1473 | -1184 | 623 | 0 | 4149 | Смещение кромок | GWAN |  | 04:11 | 04:55 | 05:42 | 0 | 1121 | 15 | EXT | Смещение кромок Наружу Аномалия находится на отводе. Величина смещения - 2.4 мм. |  | (c)
45760.533 | 4.167 | 4.015 | -7.023 | -7.175 | -634 | -463 | -518 | 402 | 4015 | 4149 |  | CORR | GENE | 07:10 | 07:38 | 07:29 | 180 | 232 | 10 | EXT | Аномалия находится на отводе. | 0.9 | (c)
45761.995 | 5.629 | 5.582 | -5.561 | -5.608 | -787 | -707 | -706 | 626 | 5483 | 4149 |  | CORR | GENE | 06:46 | 06:59 | 06:59 | 125 | 162 | 10 | EXT | Аномалия находится на отводе. | 0.9 | (c)
45769.808 | 2.252 | 2.061 | -9.433 | -9.624 | 1964 | 2113 | 2163 | 1964 | 2061 | 4150 |  | CORR | GENE | 07:04 | 07:28 | 07:36 | 382 | 398 | 10 | EXT |  | 0.93 | (c)
45783.008 | 3.767 | 3.748 | -7.908 | -7.927 | -1841 | -1676 | -1758 | 1675 | 3748 | 4151 |  | CORR | CIGR | 07:51 | 08:18 | 08:04 | 30 | 166 | 11 | EXT |  | 0.89 | (c)
45783.586 | 4.345 | 4.32 | -7.33 | -7.355 | 831 | 971 | 901 | 831 | 4320 | 4151 |  | CORR | CIGR | 03:02 | 03:25 | 03:13 | 36 | 140 | 10 | EXT |  | 0.89 | (c)
45785.584 | 6.343 | 6.335 | -5.332 | -5.34 | 1088 | 1218 | 1161 | 1088 | 5314 | 4151 |  | CORR | CIGR | 03:44 | 04:05 | 03:55 | 26 | 147 | 12 | EXT |  | 0.89 | (c)
45790.916 | 0 | 0 | -11.34 | -11.34 | -1895 | -1635 | -1611 | 1327 | 0 | 4152 | Смещение кромок | GWAN |  | 06:15 | 06:57 | 07:01 | 0 | 568 | 17 | EXT | Смещение кромок Вовнутрь Величина смещения - 2.7 мм. |  | (c)
45790.916 | 0 | 0 | -11.34 | -11.34 | -1157 | -277 | -587 | 16 | 0 | 4152 | Смещение кромок | GWAN |  | 08:14 | 10:36 | 09:46 | 0 | 1141 | 17 | EXT | Смещение кромок Наружу Величина смещения - 2.7 мм. |  | (c)
45792.25 | 1.334 | 1.311 | -10.006 | -10.029 | 1894 | 2064 | 2007 | 1894 | 1311 | 4152 |  | CORR | CIGR | 04:26 | 04:54 | 04:45 | 33 | 227 | 11 | EXT |  | 0.89 | (c)
45793.093 | 2.177 | 2.161 | -9.163 | -9.179 | 1802 | 1997 | 1900 | 1802 | 2161 | 4152 |  | CORR | CIGR | 04:12 | 04:43 | 04:27 | 35 | 196 | 11 | EXT |  | 0.89 | (c)
45793.871 | 2.955 | 2.945 | -8.385 | -8.395 | 1962 | 2148 | 2092 | 1962 | 2945 | 4152 |  | CORR | GENE | 04:37 | 05:08 | 04:59 | 53 | 261 | 15 | EXT |  | 0.89 | (c)
45802.241 | 11.325 | 11.142 | -0.015 | -0.198 | 1649 | 1753 | 1957 | 1649 | 14 | 4152 |  | CORR | GENE | 03:47 | 04:04 | 04:37 | 184 | 616 | 11 | EXT |  | 0.91 | (c)
45817.206 | 3.33 | 2.973 | -7.61 | -7.967 | 50 | 61 | 88 | 50 | 2973 | 4154 |  | CORR | GENE | 04:58 | 04:59 | 05:04 | 1681 | 76 | 11 | EXT |  | 0.98 | (c)
45819.41 | 5.534 | 5.488 | -5.406 | -5.452 | 89 | 288 | 233 | 89 | 5346 | 4154 |  | CORR | GENE | 05:04 | 05:36 | 05:27 | 106 | 286 | 10 | EXT |  | 0.89 | (c)
45820.914 | 7.038 | 6.976 | -3.902 | -3.964 | 169 | 320 | 319 | 169 | 3835 | 4154 |  | CORR | GENE | 05:17 | 05:41 | 05:41 | 129 | 300 | 10 | EXT |  | 0.9 | (c)
45821.61 | 7.734 | 7.703 | -3.206 | -3.237 | 141 | 320 | 446 | 141 | 3144 | 4154 |  | CORR | GENE | 05:12 | 05:41 | 06:01 | 93 | 610 | 14 | EXT |  | 0.89 | (c)
45824.276 | 10.4 | 10.342 | -0.54 | -0.598 | 512 | 696 | 668 | 512 | 495 | 4154 |  | CORR | GENE | 06:12 | 06:42 | 06:37 | 103 | 312 | 11 | EXT |  | 0.89 | (c)
45824.816 | 0 | 0 | -10.99 | -10.99 | 2012 | -2077 | -2049 | 1649 | 0 | 4155 | Смещение кромок | GWAN |  | 04:42 | 05:42 | 05:47 | 0 | 800 | 22 | EXT | Смещение кромок Вовнутрь Величина смещения - 3.4 мм. |  | (c)
45832.66 | 7.844 | 7.826 | -3.146 | -3.164 | 2093 | -2142 | -2224 | 2080 | 3109 | 4155 |  | CORR | GENE | 04:55 | 05:32 | 05:19 | 55 | 289 | 11 | EXT |  | 0.89 | (c)
45855.053 | 8.257 | 8.215 | -2.953 | -2.995 | 436 | 552 | 543 | 436 | 2953 | 4157 |  | CORR | CIGR | 04:42 | 05:01 | 04:60 | 42 | 215 | 10 | EXT |  | 0.89 | (c)
45855.856 | 9.06 | 9.031 | -2.15 | -2.179 | 645 | 752 | 938 | 645 | 1988 | 4157 |  | CORR | GENE | 05:16 | 05:34 | 06:03 | 191 | 585 | 10 | EXT |  | 0.9 | (c)
45857.706 | 10.91 | 10.715 | -0.3 | -0.495 | 703 | 758 | 861 | 703 | 266 | 4157 |  | CORR | GENE | 05:25 | 05:34 | 05:51 | 229 | 318 | 10 | EXT |  | 0.91 | (c)
45857.995 | 11.199 | 11.063 | -0.011 | -0.147 | 465 | 705 | 872 | 465 | 5 | 4157 |  | CORR | GENE | 04:47 | 05:26 | 05:53 | 142 | 815 | 15 | EXT |  | 0.9 | (c)
45885.373 | 5.107 | 5.049 | -6.578 | -6.636 | 816 | 1066 | 961 | 816 | 5049 | 4160 |  | CORR | GENE | 05:20 | 06:01 | 05:44 | 139 | 291 | 10 | EXT | Аномалия находится на отводе. | 0.9 | (c)
45910.856 | 7.515 | 7.38 | -3.965 | -4.1 | -156 | 96 | 208 | 0 | 3892 | 4162 |  | CORR | GENE | 05:06 | 05:46 | 06:04 | 208 | 726 | 12 | EXT |  | 0.91 | (c)
45914.821 | 0 | -0.022 | -11.085 | -11.107 | -1129 | -393 | -318 | 0 |  | 4163 | Нарушение формы кольцевого шва | GWAN |  | 07:30 | 09:29 | 09:41 | 0 | 1623 |  | EXT | Нарушение формы кольцевого шва |  | (c)
45918.495 | 3.674 | 3.649 | -7.411 | -7.436 | -1921 | -1820 | -1820 | 1720 | 3649 | 4163 |  | CORR | GENE | 05:23 | 05:39 | 05:39 | 58 | 201 | 10 | EXT |  | 0.89 | (c)
45919.53 | 4.709 | 4.372 | -6.376 | -6.713 | -2133 | -1830 | -1689 | 1246 | 4372 | 4163 |  | CORR | GENE | 04:48 | 05:37 | 05:60 | 448 | 887 | 10 | EXT |  | 0.93 | (c)
45920.321 | 5.5 | 5.355 | -5.585 | -5.73 | 2230 | -1827 | -1979 | 1728 | 5355 | 4163 |  | CORR | GENE | 04:33 | 05:38 | 05:13 | 272 | 503 | 10 | EXT |  | 0.92 | (c)
45925.51 | 10.689 | 10.673 | -0.396 | -0.412 | -1792 | -1563 | -1646 | 1501 | 310 | 4163 |  | CORR | GENE | 05:44 | 06:20 | 06:07 | 102 | 290 | 11 | EXT | Аномалия находится на упругопластическом изгибе: R=1011 D, максимальное растяжение на 0.9 час. | 0.89 | (c)
45927.397 | 1.491 | 1.45 | -10.124 | -10.165 | -885 | -729 | -704 | 524 | 1450 | 4164 |  | CORR | CIGR | 05:15 | 05:40 | 05:44 | 41 | 361 | 12 | EXT | Аномалия находится на упругопластическом изгибе: R=732 D, максимальное растяжение на 0.6 час. | 0.89 | (c)
45928.113 | 2.207 | 1.869 | -9.408 | -9.746 | -891 | -432 | -571 | 252 | 1869 | 4164 |  | CORR | GENE | 05:14 | 06:28 | 06:06 | 423 | 639 | 11 | EXT | Аномалия находится на упругопластическом изгибе: R=662 D, максимальное растяжение на 0.4 час. | 0.94 | (c)
45937.521 | 0 | 0 | -11.02 | -11.02 | -1555 | -1443 | -1418 | 1281 | 0 | 4165 | Смещение кромок | GWAN |  | 10:54 | 11:12 | 11:16 | 0 | 274 | 15 | EXT | Смещение кромок Вовнутрь Аномалия находится на отводе. Величина смещения - 2.3 мм. |  | (c)
45944.104 | 6.583 | 6.583 | -4.437 | -4.437 | 1441 | 1490 | 1467 | 1441 | 4299 | 4165 |  | CORR | GENE | 06:58 | 07:05 | 07:02 | 138 | 52 | 10 | EXT | Аномалия находится на отводе. | 0.9 | (c)
45944.517 | 6.996 | 6.988 | -4.024 | -4.032 | 1366 | 1421 | 1394 | 1366 | 4008 | 4165 |  | CORR | CIGR | 06:45 | 06:54 | 06:50 | 24 | 55 | 10 | EXT | Аномалия находится на отводе. | 0.89 | (c)
45944.963 | 7.442 | 7.43 | -3.578 | -3.59 | 1284 | 1359 | 1322 | 1284 | 3569 | 4165 |  | CORR | CIGR | 06:32 | 06:44 | 06:38 | 21 | 75 | 11 | EXT | Аномалия находится на отводе. | 0.89 | (c)
45957.043 | 8.502 | 8.481 | -2.743 | -2.764 | -527 | -452 | -485 | 442 | 2725 | 4166 |  | CORR | CIGR | 07:41 | 07:53 | 07:48 | 39 | 85 | 10 | EXT | Аномалия находится на отводе. | 0.89 | (c)
45972.023 | 0.782 | 0.76 | -10.763 | -10.785 | -848 | -737 | -718 | 588 | 760 | 4168 |  | CORR | CIGR | 07:57 | 08:15 | 08:18 | 37 | 260 | 11 | EXT | Аномалия находится на упругопластическом изгибе: R=414 D, максимальное растяжение на 5.9 час. | 0.89 | (c)
45982.643 | 11.402 | 11.273 | -0.143 | -0.272 | -1918 | -1890 | -1894 | 313 | 81 | 4168 |  | ARTD | GENE | 05:04 | 05:09 | 05:08 | 191 | 48 |  | EXT | Эквивалент потери металла 15%. Аномалия находится на упругопластическом изгибе: R=627 D, максимальное растяжение на 5.2 час. |  | (c)
45982.786 | 0 | 0 | -11.39 | -11.39 | 1116 | 1736 | 1478 | 390 | 0 | 4169 | Смещение кромок | GWAN |  | 02:15 | 03:55 | 03:13 | 0 | 725 | 16 | EXT | Смещение кромок Вовнутрь Величина смещения - 2.6 мм. Аномалия находится на упругопластическом изгибе: R=627 D, максимальное растяжение на 5.2 час. |  | (c)
45982.786 | 0 | 0 | -11.39 | -11.39 | 1923 | -2125 | -2121 | 0 | 0 | 4169 | Смещение кромок | GWAN |  | 04:25 | 05:32 | 05:32 | 0 | 835 | 17 | EXT | Смещение кромок Вовнутрь Величина смещения - 2.6 мм. Аномалия находится на упругопластическом изгибе: R=627 D, максимальное растяжение на 5.2 час. |  | (c)
45993.481 | 10.695 | 10.614 | -0.695 | -0.776 | 1673 | 1816 | 1812 | 280 | 665 | 4169 |  | CORR | GENE | 03:45 | 04:08 | 04:07 | 111 | 277 | 15 | EXT |  | 0.9 | (c)
46051.461 | 0 | -0.039 | -11.625 | -11.664 | 797 | -2130 | 1963 | 797 |  | 4175 | Нарушение формы кольцевого шва | GWAN |  | 09:01 | 01:08 | 12:09 | 0 | 2331 |  | EXT | Нарушение формы кольцевого шва |  | (c)
46051.461 | 0 | -0.032 | -11.625 | -11.657 | -1103 | -940 | -348 | 0 |  | 4175 | Нарушение формы кольцевого шва | GWAN |  | 03:54 | 04:20 | 05:56 | 0 | 1510 |  | EXT | Нарушение формы кольцевого шва |  | (c)
46063.086 | 0 | -0.02 | -11.355 | -11.375 | 1350 | 1490 | 1487 | 608 |  | 4176 | Нарушение формы кольцевого шва | GWAN |  | 05:12 | 05:34 | 05:34 | 0 | 273 |  | EXT | Нарушение формы кольцевого шва Аномалия находится на упругопластическом изгибе: R=294 D, максимальное растяжение на 5.9 час. |  | (c)
46074.441 | 0 | -0.036 | -11.285 | -11.321 | 798 | -2075 | -1885 | 107 |  | 4177 | Нарушение формы кольцевого шва | GWAN |  | 11:46 | 04:02 | 16:33 | 0 | 3556 |  | EXT | Нарушение формы кольцевого шва Аномалия находится на упругопластическом изгибе: R=250 D, максимальное растяжение на 6.1 час. |  | (c)
46085.726 | 0 | 0 | -11.475 | -11.475 | -252 | 208 | 34 | 252 | 0 | 4178 | Смещение кромок | GWAN |  | 11:20 | 00:34 | 12:06 | 0 | 572 | 15 | EXT | Смещение кромок Наружу Величина смещения - 2.4 мм. Аномалия находится на упругопластическом изгибе: R=390 D, максимальное растяжение на 6.4 час. |  | (c)
46085.726 | 0 | 0 | -11.475 | -11.475 | 1404 | 1912 | 1723 | 189 | 0 | 4178 | Смещение кромок | GWAN |  | 03:47 | 05:09 | 04:39 | 0 | 637 | 19 | EXT | Смещение кромок Вовнутрь Величина смещения - 2.9 мм. Аномалия находится на упругопластическом изгибе: R=390 D, максимальное растяжение на 6.4 час. |  | (c)
46085.726 | 0 | 0 | -11.475 | -11.475 | -1891 | -1560 | -1604 | 340 | 0 | 4178 | Смещение кромок | GWAN |  | 06:55 | 07:49 | 07:42 | 0 | 574 | 15 | EXT | Смещение кромок Вовнутрь Величина смещения - 2.4 мм. Аномалия находится на упругопластическом изгибе: R=390 D, максимальное растяжение на 6.4 час. |  | (c)
46088.773 | 3.047 | 3.033 | -8.428 | -8.442 | 1488 | 1589 | 1561 | 596 | 3033 | 4178 |  | CORR | CIGR | 04:01 | 04:17 | 04:12 | 23 | 146 | 14 | EXT | Аномалия находится на упругопластическом изгибе: R=453 D, максимальное растяжение на 6.4 час. | 0.89 | (c)
46108.441 | 0 | 0 | -11.305 | -11.305 | 10 | 365 | 290 | 10 | 0 | 4180 | Смещение кромок | GWAN |  | 02:32 | 03:29 | 03:17 | 0 | 560 | 15 | EXT | Смещение кромок Вовнутрь Величина смещения - 2.3 мм. |  | (c)
46108.441 | 0 | -0.03 | -11.305 | -11.335 | -146 | 451 | 915 | 0 |  | 4180 | Нарушение формы кольцевого шва | GWAN |  | 02:07 | 03:43 | 04:58 | 0 | 2121 |  | EXT | Нарушение формы кольцевого шва |  | (c)
46108.441 | 0 | 0 | -11.305 | -11.305 | 630 | 774 | 766 | 630 | 0 | 4180 | Смещение кромок | GWAN |  | 04:12 | 04:35 | 04:34 | 0 | 273 | 15 | EXT | Смещение кромок Наружу Величина смещения - 2.3 мм. |  | (c)
46119.746 | 0 | -0.043 | -11.39 | -11.433 | 1176 | 1317 | 2188 | 0 |  | 4181 | Нарушение формы кольцевого шва | GWAN |  | 04:24 | 04:47 | 07:07 | 0 | 2024 |  | EXT | Нарушение формы кольцевого шва |  | (c)
46142.196 | 0 | -0.024 | -10.58 | -10.604 | 733 | -1759 | -1718 | 292 |  | 4183 | Нарушение формы кольцевого шва | GWAN |  | 05:60 | 11:17 | 11:24 | 0 | 4020 |  | EXT | Нарушение формы кольцевого шва |  | (c)
46153.942 | 1.166 | 1.136 | -9.954 | -9.984 | -7 | 620 | 320 | 0 | 1136 | 4184 |  | CORR | CIGR | 00:09 | 01:50 | 01:01 | 41 | 654 | 11 | EXT |  | 0.89 | (c)
46163.896 | 0 | -0.033 | -11.355 | -11.388 | -846 | -266 | -428 | 9 |  | 4185 | Нарушение формы кольцевого шва | GWAN |  | 04:03 | 05:36 | 05:10 | 0 | 837 |  | EXT | Нарушение формы кольцевого шва |  | (c)
46175.251 | 0 | 0 | -10.96 | -10.96 | 860 | 1091 | 1106 | 860 | 0 | 4186 | Смещение кромок | GWAN |  | 05:41 | 06:18 | 06:21 | 0 | 491 | 17 | EXT | Смещение кромок Вовнутрь Величина смещения - 2.7 мм. |  | (c)
46175.251 | 0 | -0.023 | -10.96 | -10.983 | -2015 | -1257 | -1580 | 1144 |  | 4186 | Нарушение формы кольцевого шва | GWAN |  | 09:57 | 11:59 | 11:07 | 0 | 871 |  | EXT | Нарушение формы кольцевого шва |  | (c)
46197.561 | 0 | -0.022 | -11.065 | -11.087 | -1962 | -1806 | -1835 | 1708 |  | 4188 | Нарушение формы кольцевого шва | GWAN |  | 01:13 | 01:38 | 01:33 | 0 | 254 |  | EXT | Нарушение формы кольцевого шва |  | (c)
46239.681 | 8.395 | 8.292 | -2.462 | -2.565 | -230 | -133 | -141 | 53 | 2362 | 4191а |  | CORR | GENE | 06:13 | 06:29 | 06:27 | 203 | 177 | 10 | EXT |  | 0.91 | (c)
46259.616 | 5.445 | 5.421 | -4.595 | -4.619 | 740 | 812 | 802 | 740 | 4588 | 4193а |  | CORR | CIGR | 05:42 | 05:53 | 05:52 | 31 | 124 | 10 | EXT |  | 0.89 | (c)
46262.096 | 7.925 | 7.898 | -2.115 | -2.142 | 308 | 671 | 590 | 308 | 2057 | 4193а |  | CORR | GENE | 04:32 | 05:30 | 05:17 | 85 | 565 | 10 | EXT |  | 0.89 | (c)
46273.15 | 8.939 | 8.928 | -2.386 | -2.397 | 2188 | -2035 | -1995 | 0 | 2134 | 4194 |  | CORR | GENE | 06:25 | 07:03 | 07:10 | 263 | 557 | 10 | EXT |  | 0.91 | (c)
46274.443 | 10.232 | 10.232 | -1.093 | -1.093 | -2219 | -2074 | -2117 | 12 | 1067 | 4194 |  | CORR | CIGR | 06:33 | 06:57 | 06:50 | 26 | 204 | 10 | EXT |  | 0.89 | (c)
46275.436 | 11.225 | 11.038 | -0.1 | -0.287 | -2065 | -2018 | -2027 | 166 | 47 | 4194 |  | CORR | GENE | 06:58 | 07:06 | 07:04 | 240 | 76 | 14 | EXT |  | 0.92 | (c)
46275.536 | 0 | -0.032 | -11.455 | -11.487 | 200 | 670 | 465 | 200 |  | 4195 | Нарушение формы кольцевого шва | GWAN |  | 00:44 | 01:60 | 01:27 | 0 | 530 |  | EXT | Нарушение формы кольцевого шва |  | (c)
46275.536 | 0 | -0.034 | -11.455 | -11.489 | 1628 | 1898 | 1867 | 125 |  | 4195 | Нарушение формы кольцевого шва | GWAN |  | 04:34 | 05:18 | 05:13 | 0 | 478 |  | EXT | Нарушение формы кольцевого шва |  | (c)
46275.536 | 0 | -0.038 | -11.455 | -11.493 | -1921 | -1520 | -1699 | 310 |  | 4195 | Нарушение формы кольцевого шва | GWAN |  | 07:01 | 08:06 | 07:37 | 0 | 444 |  | EXT | Нарушение формы кольцевого шва |  | (c)
46280.625 | 5.089 | 3.549 | -6.366 | -7.906 | 844 | 1805 | 1395 | 285 | 3549 | 4195 |  | GOUG | GENE | 02:28 | 05:03 | 03:57 | 1843 | 1101 | 12 | EXT | Зона задиров. |  | (c)
46283.925 | 8.389 | 8.354 | -3.066 | -3.101 | 2206 | -1943 | -2020 | 0 | 3009 | 4195 |  | CORR | GENE | 06:07 | 06:58 | 06:46 | 92 | 471 | 10 | EXT |  | 0.89 | (c)
46286.991 | 0 | -0.03 | -11.42 | -11.45 | 194 | -1618 | 1604 | 0 |  | 4196 | Нарушение формы кольцевого шва | GWAN |  | 00:38 | 07:45 | 04:25 | 0 | 2819 |  | EXT | Нарушение формы кольцевого шва |  | (c)
46286.991 | 0 | 0 | -11.42 | -11.42 | -1888 | -1550 | -1659 | 343 | 0 | 4196 | Смещение кромок | GWAN |  | 07:02 | 07:56 | 07:39 | 0 | 458 | 23 | EXT | Смещение кромок Вовнутрь Величина смещения - 3.6 мм. |  | (c)
46295.285 | 8.294 | 8.061 | -3.126 | -3.359 | -2092 | -1958 | -1965 | 138 | 2965 | 4196 |  | CORR | GENE | 06:29 | 06:51 | 06:49 | 394 | 255 | 10 | EXT |  | 0.93 | (c)
46298.021 | 11.03 | 10.883 | -0.39 | -0.537 | -2152 | -1875 | -1692 | 78 | 306 | 4196 |  | CORR | GENE | 06:19 | 07:04 | 07:33 | 231 | 921 | 10 | EXT |  | 0.91 | (c)
46298.82 | 0.409 | 0.154 | -10.901 | -11.156 | 1043 | 1640 | 1422 | 429 | 154 | 4197 |  | CORR | GENE | 05:27 | 07:04 | 06:29 | 467 | 759 | 10 | EXT |  | 0.94 | (c)
46299.348 | 0.937 | 0.751 | -10.373 | -10.559 | 836 | 1364 | 1304 | 459 | 751 | 4197 |  | CORR | GENE | 04:54 | 06:19 | 06:10 | 328 | 936 | 10 | EXT |  | 0.92 | (c)
46300.372 | 1.961 | 1.623 | -9.349 | -9.687 | 1288 | 1473 | 1497 | 524 | 1623 | 4197 |  | CORR | GENE | 06:07 | 06:37 | 06:41 | 414 | 419 | 10 | EXT |  | 0.93 | (c)
46301.285 | 2.874 | 2.766 | -8.436 | -8.544 | 1318 | 1651 | 1708 | 132 | 2766 | 4197 |  | CORR | GENE | 06:12 | 07:06 | 07:15 | 219 | 781 | 14 | EXT |  | 0.92 | (c)
46301.744 | 3.333 | 3.219 | -7.977 | -8.091 | 1474 | 1653 | 1606 | 492 | 3219 | 4197 |  | CORR | GENE | 06:37 | 07:06 | 06:58 | 247 | 265 | 10 | EXT |  | 0.91 | (c)
46302.421 | 4.01 | 3.87 | -7.3 | -7.44 | 1518 | 1677 | 1623 | 502 | 3870 | 4197 |  | CORR | GENE | 06:44 | 07:10 | 07:01 | 169 | 211 | 12 | EXT |  | 0.9 | (c)
46302.733 | 4.322 | 4.084 | -6.988 | -7.226 | 1462 | 1719 | 1631 | 430 | 4084 | 4197 |  | CORR | GENE | 06:35 | 07:17 | 07:02 | 269 | 339 | 13 | EXT |  | 0.92 | (c)
46303.075 | 4.664 | 4.385 | -6.646 | -6.925 | 1434 | 1790 | 1681 | 303 | 4385 | 4197 |  | CORR | GENE | 06:31 | 07:28 | 07:10 | 475 | 494 | 14 | EXT |  | 0.96 | (c)
46303.386 | 4.975 | 4.955 | -6.335 | -6.355 | 1633 | 1801 | 1741 | 381 | 4955 | 4197 |  | CORR | CIGR | 07:03 | 07:30 | 07:20 | 33 | 217 | 10 | EXT |  | 0.89 | (c)
46306.066 | 7.655 | 7.371 | -3.655 | -3.939 | 1750 | 1869 | 1969 | 44 | 3431 | 4197 |  | CORR | GENE | 07:22 | 07:41 | 07:57 | 508 | 437 | 12 | EXT |  | 0.95 | (c)
46309.721 | 0 | -0.035 | -10.955 | -10.99 | 1533 | -727 | -1690 | 0 |  | 4198 | Нарушение формы кольцевого шва | GWAN |  | 01:56 | 07:51 | 05:16 | 0 | 2477 |  | EXT | Нарушение формы кольцевого шва |  | (c)
46309.721 | 0 | -0.047 | -10.955 | -11.002 | 56 | 57 | 675 | 56 |  | 4198 | Нарушение формы кольцевого шва | GWAN |  | 09:57 | 09:58 | 11:37 | 0 | 1239 |  | EXT | Нарушение формы кольцевого шва |  | (c)
46315.878 | 6.157 | 6.103 | -4.798 | -4.852 | -1890 | -1810 | -1696 | 340 | 4729 | 4198 |  | CORR | GENE | 04:43 | 04:56 | 05:15 | 123 | 389 | 10 | EXT |  | 0.89 | (c)
46320.676 | 0 | -0.024 | -9.835 | -9.859 | 646 | 1924 | 2033 | 0 |  | 4199 | Нарушение формы кольцевого шва | GWAN |  | 03:30 | 06:57 | 07:14 | 0 | 2774 |  | EXT | Нарушение формы кольцевого шва |  | (c)
46320.676 | 0 | -0.035 | -9.835 | -9.87 | -758 | -743 | -362 | 33 |  | 4199 | Нарушение формы кольцевого шва | GWAN |  | 11:44 | 11:46 | 12:48 | 0 | 791 |  | EXT | Нарушение формы кольцевого шва |  | (c)
46329.964 | 9.288 | 9.231 | -0.547 | -0.604 | 1729 | 1975 | 1878 | 203 | 506 | 4199 |  | CORR | GENE | 06:25 | 07:05 | 06:49 | 98 | 298 | 13 | EXT |  | 0.89 | (c)
46341.866 | 0 | -0.021 | -11.305 | -11.326 | 1161 | -1564 | -1145 | 0 |  | 4201 | Нарушение формы кольцевого шва | GWAN |  | 03:34 | 08:14 | 09:22 | 0 | 4310 |  | EXT | Нарушение формы кольцевого шва |  | (c)
46353.171 | 0 | 0 | -11.295 | -11.295 | 569 | 915 | 863 | 569 | 0 | 4202 | Смещение кромок | GWAN |  | 00:02 | 00:58 | 00:50 | 0 | 588 | 15 | EXT | Смещение кромок Наружу Величина смещения - 2.3 мм. |  | (c)
46353.171 | 0 | -0.029 | -11.295 | -11.324 | -216 | -1839 | 1963 | 0 |  | 4202 | Нарушение формы кольцевого шва | GWAN |  | 09:56 | 05:34 | 15:47 | 0 | 4358 |  | EXT | Нарушение формы кольцевого шва |  | (c)
46356.987 | 3.816 | 3.561 | -7.479 | -7.734 | -2228 | -2202 | -2207 | 2 | 3561 | 4202 |  | CORR | AXGR | 04:31 | 04:35 | 04:34 | 286 | 42 | 11 | EXT |  | 0.92 | (c)
46357.273 | 4.102 | 4.049 | -7.193 | -7.246 | 2221 | -2140 | -2133 | 0 | 4049 | 4202 |  | CORR | GENE | 04:29 | 04:45 | 04:46 | 599 | 214 | 15 | EXT |  | 0.98 | (c)
46358.189 | 5.018 | 4.814 | -6.277 | -6.481 | 2209 | -2140 | -2157 | 0 | 4814 | 4202 |  | CORR | GENE | 04:27 | 04:45 | 04:42 | 927 | 190 | 11 | EXT |  | 0.97 | (c)
46362.251 | 9.08 | 9.072 | -2.215 | -2.223 | -2230 | -2192 | -2211 | 0 | 2205 | 4202 |  | CORR | CIGR | 04:30 | 04:37 | 04:33 | 18 | 39 | 11 | EXT |  | 0.89 | (c)
46364.466 | 0 | 0 | -10.07 | -10.07 | -2202 | -2166 | -2072 | 29 | 0 | 4203 | Смещение кромок | GWAN |  | 05:56 | 06:02 | 06:17 | 0 | 260 | 20 | EXT | Смещение кромок Вовнутрь Величина смещения - 3.1 мм. |  | (c)
46364.466 | 0 | -0.037 | -10.07 | -10.107 | -1631 | -1020 | -760 | 0 |  | 4203 | Нарушение формы кольцевого шва | GWAN |  | 07:28 | 09:07 | 09:49 | 0 | 1742 |  | EXT | Нарушение формы кольцевого шва |  | (c)
46378.027 | 3.491 | 2.231 | -7.854 | -9.114 | 2223 | -2132 | -2085 | 0 | 2231 | 4204 |  | CORR | GENE | 04:12 | 04:29 | 04:37 | 3808 | 307 | 10 | EXT |  | 0.98 | (c)
46381.045 | 6.509 | 6.251 | -4.836 | -5.094 | -2117 | -2010 | -2026 | 113 | 4639 | 4204 |  | CORR | GENE | 04:32 | 04:49 | 04:46 | 455 | 182 | 12 | EXT |  | 0.95 | (c)
46382.086 | 7.55 | 7.535 | -3.795 | -3.81 | -2094 | -1980 | -2014 | 136 | 3770 | 4204 |  | CORR | CIGR | 04:35 | 04:54 | 04:48 | 40 | 161 | 11 | EXT |  | 0.89 | (c)
46385.098 | 10.562 | 10.297 | -0.783 | -1.048 | -2043 | -2001 | -1991 | 188 | 541 | 4204 |  | CORR | GENE | 04:44 | 04:50 | 04:52 | 507 | 104 | 10 | EXT |  | 0.94 | (c)
46385.881 | 0 | 0 | -11.38 | -11.38 | 601 | 1049 | 904 | 601 | 0 | 4205 | Смещение кромок | GWAN |  | 04:19 | 05:31 | 05:08 | 0 | 607 | 19 | EXT | Смещение кромок Вовнутрь Величина смещения - 2.9 мм. |  | (c)
46385.881 | 0 | 0 | -11.38 | -11.38 | 1289 | 1570 | 1801 | 0 | 0 | 4205 | Смещение кромок | GWAN |  | 06:10 | 06:55 | 07:33 | 0 | 1023 | 21 | EXT | Смещение кромок Вовнутрь Величина смещения - 3.3 мм. |  | (c)
46389.351 | 3.47 | 3.199 | -7.91 | -8.181 | 757 | 1044 | 1354 | 279 | 3199 | 4205 |  | CORR | GENE | 04:44 | 05:31 | 06:21 | 1020 | 1195 | 10 | EXT |  | 0.96 | (c)
46390.732 | 4.851 | 4.824 | -6.529 | -6.556 | 498 | 782 | 755 | 498 | 4824 | 4205 |  | CORR | GENE | 04:02 | 04:48 | 04:44 | 49 | 514 | 10 | EXT |  | 0.89 | (c)
46392.047 | 6.166 | 6.11 | -5.214 | -5.27 | 1824 | 1956 | 1970 | 115 | 5165 | 4205 |  | CORR | GENE | 07:36 | 07:58 | 07:60 | 105 | 291 | 11 | EXT |  | 0.89 | (c)
46392.53 | 6.649 | 6.43 | -4.731 | -4.95 | 913 | 1471 | 1291 | 562 | 4631 | 4205 |  | CORR | GENE | 05:09 | 06:40 | 06:10 | 319 | 756 | 10 | EXT |  | 0.92 | (c)
46397.111 | 11.23 | 10.296 | -0.15 | -1.084 | 1642 | 1737 | 1712 | 449 | 20 | 4205 |  | CORR | GENE | 07:07 | 07:23 | 07:18 | 1064 | 140 | 10 | EXT |  | 0.96 | (c)
46397.403 | 0.142 | 0.058 | -10.963 | -11.047 | -1770 | -1626 | -1540 | 1310 | 58 | 4206 |  | CORR | GENE | 07:03 | 07:26 | 07:40 | 107 | 460 | 11 | EXT |  | 0.89 | (c)
46419.631 | 0 | 0 | -11.15 | -11.15 | -1578 | -1429 | -1402 | 1226 | 0 | 4208 | Смещение кромок | GWAN |  | 05:17 | 05:41 | 05:45 | 0 | 352 | 21 | EXT | Смещение кромок Вовнутрь Величина смещения - 3.2 мм. |  | (c)
46419.631 | 0 | -0.028 | -11.15 | -11.178 | 2167 | -1387 | -1482 | 670 |  | 4208 | Нарушение формы кольцевого шва | GWAN |  | 03:21 | 05:48 | 05:32 | 0 | 1624 |  | EXT | Нарушение формы кольцевого шва |  | (c)
46433.809 | 3.028 | 2.891 | -7.887 | -8.024 | 815 | 864 | 850 | 815 | 2891 | 4209 | Дефект проката | MIAN | GENE | 04:04 | 04:11 | 04:09 | 505 | 72 |  | INT | Дефект проката Эквивалент потери металла 15%. |  | (c)
46436.294 | 5.513 | 5.323 | -5.402 | -5.592 | 1727 | 1927 | 1870 | 217 | 5323 | 4209 |  | CORR | GENE | 06:31 | 07:03 | 06:54 | 210 | 287 | 10 | EXT |  | 0.91 | (c)
46441.696 | 0 | -0.027 | -10.93 | -10.957 | 508 | -2074 | 1738 | 0 |  | 4210 | Нарушение формы кольцевого шва | GWAN |  | 01:12 | 06:15 | 04:31 | 0 | 2460 |  | EXT | Нарушение формы кольцевого шва |  | (c)
46441.696 | 0 | -0.026 | -10.93 | -10.956 | -980 | -727 | -655 | 330 |  | 4210 | Нарушение формы кольцевого шва | GWAN |  | 09:12 | 09:53 | 10:04 | 0 | 650 |  | EXT | Нарушение формы кольцевого шва |  | (c)
46442.701 | 1.005 | 0.689 | -9.925 | -10.241 | 1992 | 2121 | -2121 | 0 | 689 | 4210 |  | CORR | GENE | 05:12 | 05:32 | 06:08 | 523 | 697 | 13 | EXT |  | 0.96 | (c)
46452.626 | 0 | -0.039 | -11.42 | -11.459 | 364 | -645 | 2090 | 0 |  | 4211 | Нарушение формы кольцевого шва | GWAN |  | 00:54 | 10:11 | 05:32 | 0 | 3452 |  | EXT | Нарушение формы кольцевого шва |  | (c)
46464.046 | 0 | -0.022 | -11.185 | -11.207 | 2124 | -2039 | -1668 | 999 |  | 4212 | Нарушение формы кольцевого шва | GWAN |  | 10:57 | 11:45 | 12:45 | 0 | 1338 |  | EXT | Нарушение формы кольцевого шва |  | (c)
46471.074 | 7.028 | 6.984 | -4.157 | -4.201 | 547 | 591 | 602 | 547 | 4017 | 4212 |  | CORR | GENE | 06:43 | 06:50 | 06:52 | 184 | 110 | 10 | EXT |  | 0.9 | (c)
46472.039 | 7.993 | 7.932 | -3.192 | -3.253 | 100 | 418 | 316 | 100 | 2887 | 4212 |  | CORR | GENE | 05:31 | 06:22 | 06:05 | 366 | 432 | 11 | EXT |  | 0.93 | (c)
46472.425 | 8.379 | 8.365 | -2.806 | -2.82 | 275 | 415 | 400 | 275 | 2793 | 4212 |  | CORR | CIGR | 05:59 | 06:21 | 06:19 | 27 | 249 | 14 | EXT |  | 0.89 | (c)
46472.601 | 8.555 | 8.466 | -2.63 | -2.719 | 256 | 391 | 388 | 256 | 2498 | 4212 |  | CORR | GENE | 05:56 | 06:18 | 06:17 | 221 | 264 | 12 | EXT |  | 0.91 | (c)
46472.757 | 8.711 | 8.702 | -2.474 | -2.483 | 181 | 250 | 333 | 181 | 2309 | 4212 |  | CORR | GENE | 05:44 | 05:55 | 06:08 | 174 | 304 | 11 | EXT |  | 0.9 | (c)
46473.152 | 9.106 | 9.097 | -2.079 | -2.088 | 389 | 467 | 459 | 389 | 2030 | 4212 |  | CORR | GENE | 06:17 | 06:30 | 06:28 | 58 | 140 | 12 | EXT |  | 0.89 | (c)
46473.295 | 9.249 | 9.221 | -1.936 | -1.964 | 110 | 241 | 207 | 110 | 1797 | 4212 |  | CORR | GENE | 05:32 | 05:53 | 05:48 | 167 | 195 | 12 | EXT |  | 0.9 | (c)
46473.339 | 9.293 | 9.281 | -1.892 | -1.904 | 406 | 460 | 467 | 406 | 1881 | 4212 |  | CORR | CIGR | 06:20 | 06:29 | 06:30 | 23 | 122 | 15 | EXT |  | 0.89 | (c)
46473.495 | 9.449 | 9.441 | -1.736 | -1.744 | 437 | 510 | 526 | 437 | 1725 | 4212 |  | CORR | CIGR | 06:25 | 06:37 | 06:39 | 19 | 176 | 12 | EXT |  | 0.89 | (c)
46475.231 | 0 | -0.037 | -11.23 | -11.267 | 2130 | -1479 | -1521 | 711 |  | 4213 | Нарушение формы кольцевого шва | GWAN |  | 00:28 | 02:45 | 02:38 | 0 | 1620 |  | EXT | Нарушение формы кольцевого шва |  | (c)
46475.231 | 0 | -0.047 | -11.23 | -11.277 | 1072 | 1229 | 1231 | 1072 | 0 | 4213 | Подгиб кромки со смещением | GWAN |  | 09:37 | 10:02 | 10:03 | 0 | 318 | 27 | EXT | Подгиб кромки со смещением Величина смещения - 4.3 мм. |  | (c)
46475.231 | 0 | 0 | -11.23 | -11.23 | 1747 | 1790 | 1887 | 1747 | 0 | 4213 | Смещение кромок | GWAN |  | 11:26 | 11:33 | 11:48 | 0 | 281 | 15 | EXT | Смещение кромок Наружу Величина смещения - 2.4 мм. |  | (c)
46475.279 | 0.048 | 0.016 | -11.182 | -11.214 | -967 | -954 | -952 | 938 | 16 | 4213 |  | CORR | AXGR | 04:08 | 04:10 | 04:10 | 103 | 29 | 13 | EXT |  | 0.89 | (c)
46486.006 | 10.775 | 8.209 | -0.455 | -3.021 | -655 | -482 | -344 | 33 | 74 | 4213 |  | CORR | GENE | 04:58 | 05:26 | 05:48 | 2947 | 622 | 10 | EXT |  | 0.98 | (c)
46486.461 | 0 | -0.028 | -11.45 | -11.478 | 189 | 1034 | 723 | 189 |  | 4214 | Нарушение формы кольцевого шва | GWAN |  | 10:25 | 00:42 | 11:52 | 0 | 1069 |  | EXT | Нарушение формы кольцевого шва |  | (c)
46486.461 | 0 | 0 | -11.45 | -11.45 | 933 | 1075 | 1109 | 933 | 0 | 4214 | Смещение кромок | GWAN |  | 00:25 | 00:48 | 00:54 | 0 | 351 | 15 | EXT | Смещение кромок Вовнутрь Величина смещения - 2.4 мм. |  | (c)
46489.898 | 3.437 | 3.4 | -8.013 | -8.05 | -1163 | -837 | -992 | 821 | 3400 | 4214 |  | CORR | GENE | 06:47 | 07:40 | 07:15 | 236 | 342 | 10 | EXT |  | 0.91 | (c)
46492.166 | 5.705 | 5.664 | -5.745 | -5.786 | 1622 | 1758 | 1730 | 1622 | 5664 | 4214 |  | CORR | GENE | 02:17 | 02:39 | 02:34 | 60 | 216 | 11 | EXT |  | 0.89 | (c)
46493.693 | 7.232 | 7.114 | -4.218 | -4.336 | -1189 | -854 | -1019 | 848 | 4189 | 4214 |  | CORR | GENE | 06:43 | 07:37 | 07:10 | 147 | 341 | 11 | EXT |  | 0.9 | (c)
46513.558 | 4.322 | 4.301 | -7.198 | -7.219 | 1996 | 2176 | 2111 | 1996 | 4301 | 4216 |  | CORR | CIGR | 05:48 | 06:17 | 06:07 | 24 | 230 | 10 | EXT | Аномалия находится на отводе. | 0.89 | (c)
46516.091 | 6.855 | 6.844 | -4.665 | -4.676 | -1317 | -1207 | -1258 | 1200 | 4648 | 4216 |  | CORR | CIGR | 08:53 | 09:11 | 09:03 | 28 | 117 | 11 | EXT | Аномалия находится на отводе. | 0.89 | (c)
46516.163 | 6.927 | 6.727 | -4.593 | -4.793 | 1729 | 1921 | 2044 | 1729 | 4573 | 4216 |  | CORR | GENE | 05:05 | 05:36 | 05:56 | 220 | 630 | 11 | EXT | Аномалия находится на отводе. | 0.91 | (c)
46524.444 | 3.688 | 3.659 | -7.792 | -7.821 | -2199 | -2105 | -2138 | 2077 | 3659 | 4217 |  | CORR | CIGR | 07:36 | 07:51 | 07:46 | 33 | 122 | 12 | EXT | Аномалия находится на отводе. | 0.89 | (c)
46524.54 | 3.784 | 3.763 | -7.696 | -7.717 | -2198 | -2084 | -2136 | 2075 | 3763 | 4217 |  | CORR | CIGR | 07:36 | 07:55 | 07:46 | 33 | 123 | 10 | EXT | Аномалия находится на отводе. | 0.89 | (c)
46525.403 | 4.647 | 4.632 | -6.833 | -6.848 | 1850 | 2136 | 2044 | 1850 | 4632 | 4217 |  | CORR | GENE | 06:30 | 07:16 | 07:01 | 58 | 387 | 11 | EXT | Аномалия находится на отводе. | 0.89 | (c)
46529.457 | 8.701 | 7.992 | -2.779 | -3.488 | 447 | 503 | 573 | 447 | 2633 | 4217 |  | GOUG | GENE | 02:43 | 02:52 | 03:04 | 855 | 253 | 10 | EXT | Аномалия находится на отводе. Зона задиров. |  | (c)
46532.319 | 0.083 | 0.073 | -11.452 | -11.462 | 195 | 335 | 281 | 195 | 73 | 4218 |  | CORR | CIGR | 05:50 | 06:12 | 06:04 | 31 | 172 | 10 | EXT | Аномалия находится на отводе. | 0.89 | (c)
46532.779 | 0.543 | 0.534 | -10.992 | -11.001 | -76 | -72 | 59 | 0 | 534 | 4218 |  | CORR | GENE | 05:06 | 05:07 | 05:28 | 174 | 270 | 10 | EXT | Аномалия находится на отводе. | 0.9 | (c)
46535.311 | 3.075 | 3.06 | -8.46 | -8.475 | 192 | 294 | 351 | 192 | 3060 | 4218 |  | CORR | CIGR | 05:49 | 06:06 | 06:15 | 44 | 318 | 10 | EXT | Аномалия находится на отводе. | 0.89 | (c)
46536.041 | 3.805 | 3.779 | -7.73 | -7.756 | 161 | 508 | 383 | 161 | 3779 | 4218 |  | CORR | GENE | 05:44 | 06:40 | 06:20 | 77 | 443 | 11 | EXT | Аномалия находится на отводе. | 0.89 | (c)
46611.566 | 0 | 0 | -11.34 | -11.34 | 13 | 331 | 262 | 13 | 0 | 4225 | Смещение кромок | GWAN |  | 11:33 | 00:24 | 12:13 | 0 | 499 | 17 | EXT | Смещение кромок Вовнутрь Величина смещения - 2.7 мм. Аномалия находится на упругопластическом изгибе: R=657 D, максимальное растяжение на 5.6 час. |  | (c)
46622.906 | 0 | 0 | -11.38 | -11.38 | 81 | 359 | 338 | 81 | 0 | 4226 | Смещение кромок | GWAN |  | 11:29 | 00:14 | 12:10 | 0 | 516 | 21 | EXT | Смещение кромок Наружу Величина смещения - 3.3 мм. Аномалия находится на упругопластическом изгибе: R=665 D, максимальное растяжение на 6.1 час. |  | (c)
46622.906 | 0 | -0.029 | -11.38 | -11.409 | 1802 | 2025 | -1405 | 0 |  | 4226 | Нарушение формы кольцевого шва | GWAN |  | 04:06 | 04:43 | 07:29 | 0 | 2510 |  | EXT | Нарушение формы кольцевого шва Аномалия находится на упругопластическом изгибе: R=665 D, максимальное растяжение на 6.1 час. |  | (c)
46625.959 | 3.053 | 3.032 | -8.327 | -8.348 | 1450 | 1742 | 1636 | 408 | 3032 | 4226 |  | CORR | GENE | 03:10 | 03:57 | 03:40 | 67 | 372 | 11 | EXT | Аномалия находится на упругопластическом изгибе: R=791 D, максимальное растяжение на 6.2 час. | 0.89 | (c)
46626.61 | 3.704 | 3.688 | -7.676 | -7.692 | 1650 | 1739 | 1728 | 425 | 3688 | 4226 |  | CORR | CIGR | 03:42 | 03:56 | 03:55 | 29 | 155 | 15 | EXT | Аномалия находится на упругопластическом изгибе: R=825 D, максимальное растяжение на 6.2 час. | 0.89 | (c)
46640.014 | 5.728 | 5.564 | -4.917 | -5.081 | -1581 | -1413 | -1092 | 602 | 4867 | 4227 |  | CORR | GENE | 05:14 | 05:41 | 06:33 | 214 | 980 | 10 | EXT | Аномалия находится на упругопластическом изгибе: R=465 D, максимальное растяжение на 11.9 час. | 0.91 | (c)
46644.931 | 0 | -0.031 | -11.7 | -11.731 | -1425 | -1276 | -1221 | 1017 |  | 4228 | Вышлифовка на шве | GWAN | GENE | 02:60 | 03:24 | 03:33 | 61 | 407 | 14 | EXT | Вышлифовка на шве Аномалия находится на упругопластическом изгибе: R=298 D, максимальное растяжение на 0 час. |  | (c)
46645.031 | 0.1 | -1.326 | -11.6 | -13.026 | -705 | -477 | -462 | 219 | 0 | 4228 |  | DENT | GENE | 04:56 | 05:33 | 05:35 | 2352 | 486 | 0.5 | N/A | Глубина вмятины: 7 мм (0,5%). Линейка: 235 см в (-132 см; 05:33 ч:мин) Аномалия находится вблизи кольцевого сварного шва. Аномалия находится на упругопластическом изгибе. |  | (c)
46661.765 | 5.134 | 5.113 | -6.401 | -6.422 | 552 | 692 | 659 | 552 | 5113 | 4229 |  | CORR | CIGR | 04:27 | 04:50 | 04:44 | 32 | 214 | 11 | EXT | Аномалия находится на упругопластическом изгибе: R=655 D, максимальное растяжение на 0.9 час. | 0.89 | (c)
46688.688 | 9.247 | 9.223 | -1.913 | -1.937 | 750 | 1083 | 934 | 750 | 1836 | 4231 |  | CORR | GENE | 06:53 | 07:47 | 07:23 | 101 | 368 | 14 | EXT |  | 0.9 | (c)
46691.142 | 0.541 | 0.524 | -10.569 | -10.586 | -312 | -170 | -207 | 102 | 524 | 4232 |  | CORR | CIGR | 07:31 | 07:53 | 07:48 | 31 | 210 | 14 | EXT |  | 0.89 | (c)
46696.159 | 5.558 | 5.457 | -5.552 | -5.653 | -925 | -656 | -555 | 186 | 5457 | 4232 |  | CORR | GENE | 05:52 | 06:35 | 06:51 | 144 | 739 | 13 | EXT |  | 0.9 | (c)
46696.237 | 5.636 | 5.542 | -5.474 | -5.568 | -1602 | -1128 | -1344 | 1087 | 5413 | 4232 |  | CORR | GENE | 04:02 | 05:19 | 04:44 | 155 | 515 | 10 | EXT |  | 0.9 | (c)
46696.511 | 5.91 | 5.865 | -5.2 | -5.245 | -485 | -367 | -330 | 175 | 5173 | 4232 |  | CORR | GENE | 07:03 | 07:22 | 07:28 | 72 | 310 | 11 | EXT |  | 0.89 | (c)
46698.553 | 7.952 | 7.937 | -3.158 | -3.173 | -398 | -252 | -296 | 194 | 3137 | 4232 |  | CORR | CIGR | 07:17 | 07:40 | 07:33 | 36 | 204 | 10 | EXT |  | 0.89 | (c)
46699.209 | 8.608 | 8.435 | -2.502 | -2.675 | -1661 | -1589 | -1531 | 1402 | 2493 | 4232 |  | CORR | GENE | 03:53 | 04:04 | 04:14 | 182 | 259 | 14 | EXT |  | 0.91 | (c)
46700.388 | 9.787 | 5.037 | -1.323 | -6.073 | -132 | -41 | -82 | 33 | 1323 | 4232 |  | CORR | GENE | 07:60 | 08:14 | 08:08 | 4750 | 99 | 10 | EXT |  | 0.98 | (c)
46702.796 | 1.085 | 1.058 | -10.19 | -10.217 | -1404 | -1313 | -1285 | 1166 | 1058 | 4233 |  | CORR | CIGR | 05:04 | 05:19 | 05:23 | 41 | 238 | 10 | EXT |  | 0.89 | (c)
46761.398 | 3.672 | 3.651 | -7.508 | -7.529 | -1447 | -1172 | -1259 | 1071 | 3651 | 4238 |  | CORR | CIGR | 07:27 | 08:11 | 07:57 | 39 | 376 | 11 | EXT |  | 0.89 | (c)
46776.094 | 7.188 | 7.072 | -3.862 | -3.978 | -2100 | -1935 | -2014 | 130 | 3672 | 4239 |  | CORR | GENE | 06:25 | 06:52 | 06:39 | 306 | 172 | 10 | EXT |  | 0.92 | (c)
46781.176 | 1.22 | 1.095 | -10.09 | -10.215 | 1228 | 1601 | 1594 | 270 | 1095 | 4240 |  | CORR | GENE | 04:52 | 05:52 | 05:51 | 168 | 732 | 10 | EXT |  | 0.9 | (c)
46782.78 | 2.824 | 2.761 | -8.486 | -8.549 | 1336 | 1799 | 1753 | 60 | 2761 | 4240 |  | CORR | GENE | 05:09 | 06:24 | 06:16 | 144 | 834 | 10 | EXT |  | 0.9 | (c)
46784.425 | 4.469 | 4.393 | -6.841 | -6.917 | 1270 | 1564 | 1619 | 263 | 4393 | 4240 |  | CORR | GENE | 04:58 | 05:46 | 05:55 | 136 | 697 | 11 | EXT |  | 0.9 | (c)
46791.048 | 11.092 | 10.905 | -0.218 | -0.405 | 991 | 1025 | 1019 | 991 | 121 | 4240 |  | ARTD | GENE | 04:13 | 04:19 | 04:18 | 284 | 56 |  | EXT | Эквивалент потери металла 15%. |  | (c)
46791.266 | 0 | -0.033 | -11.26 | -11.293 | 903 | 1786 | 1427 | 280 |  | 4241 | Нарушение формы кольцевого шва | GWAN |  | 11:30 | 01:52 | 12:54 | 0 | 1047 |  | EXT | Нарушение формы кольцевого шва |  | (c)
46791.266 | 0 | -0.027 | -11.26 | -11.287 | -2222 | -1691 | -996 | 0 |  | 4241 | Нарушение формы кольцевого шва | GWAN |  | 03:06 | 04:31 | 06:23 | 0 | 2452 |  | EXT | Нарушение формы кольцевого шва |  | (c)
46792.949 | 1.683 | 1.659 | -9.577 | -9.601 | -1586 | -1420 | -1442 | 645 | 1659 | 4241 |  | CORR | GENE | 04:48 | 05:15 | 05:11 | 64 | 288 | 14 | EXT |  | 0.89 | (c)
46812.766 | 10.24 | 9.573 | -1.515 | -2.182 | 1257 | 1311 | 1316 | 1257 | 1332 | 4242 |  | CORR | GENE | 06:46 | 06:55 | 06:56 | 850 | 118 | 10 | EXT | Аномалия находится на отводе. | 0.95 | (c)
46816.553 | 2.272 | 2.263 | -8.878 | -8.887 | -444 | -237 | -321 | 198 | 2263 | 4243 |  | CORR | CIGR | 05:57 | 06:30 | 06:16 | 22 | 246 | 12 | EXT |  | 0.89 | (c)
46836.786 | 0 | -0.021 | -11.435 | -11.456 | 772 | 933 | 1275 | 453 |  | 4245 | Нарушение формы кольцевого шва | GWAN |  | 01:32 | 01:58 | 02:54 | 0 | 1006 |  | EXT | Нарушение формы кольцевого шва |  | (c)
46836.786 | 0 | -0.025 | -11.435 | -11.46 | -1544 | -1219 | -1254 | 686 |  | 4245 | Вышлифовка на шве | GWAN | GENE | 07:19 | 08:11 | 08:05 | 53 | 581 | 12 | EXT | Вышлифовка на шве |  | (c)
46836.786 | 0 | -0.034 | -11.435 | -11.469 | -235 | -154 | -57 | 0 |  | 4245 | Нарушение формы кольцевого шва | GWAN |  | 10:50 | 11:03 | 11:19 | 0 | 356 |  | EXT | Нарушение формы кольцевого шва |  | (c)
46860.264 | 0.673 | 0.663 | -10.262 | -10.272 | 1443 | 1603 | 1562 | 1443 | 663 | 4247 |  | CORR | CIGR | 05:51 | 06:17 | 06:10 | 34 | 236 | 15 | EXT | Аномалия находится на упругопластическом изгибе: R=215 D, максимальное растяжение на 5.9 час. | 1.41 | (a)
46875.116 | 4.59 | 4.531 | -7.095 | -7.154 | -1120 | -968 | -975 | 830 | 4531 | 4248 |  | DENT | GENE | 00:10 | 00:35 | 00:34 | 129 | 290 | 0.7 | N/A | Глубина вмятины: 10 мм (0,7%). Линейка: 13 см в (453 см; 00:35 ч:мин) Аномалия находится на отводе. |  | (c)
46882.013 | 11.487 | 11.464 | -0.198 | -0.221 | -119 | 427 | 179 | 0 | 125 | 4248 |  | CORR | GENE | 02:52 | 04:20 | 03:40 | 96 | 596 | 10 | EXT | Аномалия находится на отводе. | 0.89 | (c)
46972.386 | 0 | 0 | -10.95 | -10.95 | 1586 | 1691 | 1737 | 342 | 0 | 4257 | Смещение кромок | GWAN |  | 04:07 | 04:24 | 04:32 | 0 | 303 | 17 | EXT | Смещение кромок Наружу Величина смещения - 2.7 мм. Аномалия находится на упругопластическом изгибе: R=481 D, максимальное растяжение на 0.1 час. |  | (c)
46972.386 | 0 | -0.026 | -10.95 | -10.976 | -622 | 1851 | 1144 | 0 |  | 4257 | Нарушение формы кольцевого шва | GWAN |  | 10:11 | 04:50 | 14:56 | 0 | 3531 |  | EXT | Нарушение формы кольцевого шва Аномалия находится на упругопластическом изгибе: R=481 D, максимальное растяжение на 0.1 час. |  | (c)
46972.386 | 0 | -0.042 | -10.95 | -10.992 | -1355 | -1124 | -1142 | 876 |  | 4257 | Нарушение формы кольцевого шва | GWAN |  | 08:13 | 08:50 | 08:47 | 0 | 425 |  | EXT | Нарушение формы кольцевого шва Аномалия находится на упругопластическом изгибе: R=481 D, максимальное растяжение на 0.1 час. |  | (c)
47009.366 | 3.31 | 3.245 | -7.56 | -7.625 | 1208 | 1306 | 1419 | 601 | 3245 | 4260 |  | CORR | GENE | 05:01 | 05:17 | 05:35 | 89 | 422 | 11 | EXT | Аномалия находится на упругопластическом изгибе: R=473 D, максимальное растяжение на 6.3 час. | 0.89 | (c)
47009.658 | 3.602 | 3.569 | -7.268 | -7.301 | 1786 | 1915 | 1872 | 272 | 3569 | 4260 |  | CORR | CIGR | 06:34 | 06:55 | 06:48 | 33 | 173 | 11 | EXT | Аномалия находится на упругопластическом изгибе: R=473 D, максимальное растяжение на 6.3 час. | 0.89 | (c)
47016.926 | 0 | -0.027 | -11.47 | -11.497 | 1031 | 1132 | 1111 | 1031 |  | 4261 | Нарушение формы кольцевого шва | GWAN |  | 01:58 | 02:14 | 02:11 | 0 | 160 |  | EXT | Нарушение формы кольцевого шва Аномалия находится на упругопластическом изгибе: R=385 D, максимальное растяжение на 6.4 час. |  | (c)
47016.926 | 0 | 0 | -11.47 | -11.47 | 1426 | 1608 | 1679 | 299 | 0 | 4261 | Смещение кромок | GWAN |  | 03:01 | 03:31 | 03:42 | 0 | 505 | 15 | EXT | Смещение кромок Наружу Величина смещения - 2.4 мм. Аномалия находится на упругопластическом изгибе: R=385 D, максимальное растяжение на 6.4 час. |  | (c)
47016.926 | 0 | 0 | -11.47 | -11.47 | -1393 | -899 | -956 | 519 | 0 | 4261 | Смещение кромок | GWAN |  | 07:26 | 08:46 | 08:37 | 0 | 874 | 21 | EXT | Смещение кромок Вовнутрь Величина смещения - 3.2 мм. Аномалия находится на упругопластическом изгибе: R=385 D, максимальное растяжение на 6.4 час. |  | (c)
47035.59 | 7.194 | 7.16 | -3.841 | -3.875 | 1881 | 2044 | 1992 | 127 | 3841 | 4262 |  | CORR | CIGR | 07:29 | 07:55 | 07:47 | 34 | 223 | 14 | EXT |  | 0.89 | (c)
47037.37 | 8.974 | 8.913 | -2.061 | -2.122 | 1187 | 1438 | 1418 | 582 | 2041 | 4262 |  | CORR | GENE | 05:37 | 06:17 | 06:14 | 81 | 462 | 10 | EXT |  | 0.89 | (c)
47038.409 | 10.013 | 9.58 | -1.022 | -1.455 | 2114 | 2148 | 2137 | 70 | 562 | 4262 |  | CORR | AXGR | 08:06 | 08:12 | 08:10 | 893 | 47 | 11 | EXT |  | 0.96 | (c)
47047.589 | 8.158 | 8.091 | -3.332 | -3.399 | -391 | -277 | -327 | 262 | 3309 | 4263 |  | CORR | GENE | 07:57 | 08:15 | 08:07 | 90 | 129 | 10 | EXT | Аномалия находится на отводе. | 0.89 | (c)
47047.897 | 8.466 | 8.457 | -3.024 | -3.033 | -307 | -121 | -190 | 72 | 3001 | 4263 |  | CORR | CIGR | 08:10 | 08:40 | 08:29 | 32 | 235 | 12 | EXT | Аномалия находится на отводе. | 0.89 | (c)
47057.671 | 6.75 | 6.556 | -4.465 | -4.659 | -1825 | -1715 | -1750 | 1674 | 4433 | 4264 |  | CORR | GENE | 05:07 | 05:25 | 05:19 | 226 | 151 | 11 | EXT | Аномалия находится на упругопластическом изгибе: R=476 D, максимальное растяжение на 6.6 час. | 0.91 | (c)
47062.136 | 0 | -0.029 | -11.27 | -11.299 | -213 | 222 | 83 | 0 |  | 4265 | Нарушение формы кольцевого шва | GWAN |  | 03:26 | 04:36 | 04:14 | 0 | 592 |  | EXT | Нарушение формы кольцевого шва Аномалия находится на упругопластическом изгибе: R=416 D, максимальное растяжение на 6.5 час. |  | (c)
47062.136 | 0 | 0 | -11.27 | -11.27 | 1986 | -2019 | -2157 | 1838 | 0 | 4265 | Смещение кромок | GWAN |  | 09:21 | 10:35 | 10:12 | 0 | 638 | 16 | EXT | Смещение кромок Вовнутрь Величина смещения - 2.5 мм. Аномалия находится на упругопластическом изгибе: R=416 D, максимальное растяжение на 6.5 час. |  | (c)
47073.406 | 0 | -0.033 | -11.26 | -11.293 | 1874 | 2155 | 2145 | 1874 |  | 4266 | Нарушение формы кольцевого шва | GWAN |  | 00:42 | 01:27 | 01:25 | 0 | 541 |  | EXT | Нарушение формы кольцевого шва Аномалия находится на упругопластическом изгибе: R=445 D, максимальное растяжение на 6.2 час. |  | (c)
47096.444 | 0.593 | 0.574 | -10.217 | -10.236 | -765 | -695 | -656 | 547 | 574 | 4268 |  | CORR | GENE | 07:54 | 08:05 | 08:12 | 55 | 218 | 11 | EXT |  | 0.89 | (c)
47100.061 | 4.21 | 4.136 | -6.6 | -6.674 | -1884 | -1815 | -1796 | 346 | 4136 | 4268 |  | CORR | GENE | 04:53 | 05:05 | 05:08 | 787 | 177 | 12 | EXT |  | 0.97 | (c)
47101.263 | 5.412 | 5.368 | -5.398 | -5.442 | -1808 | -1298 | -1518 | 422 | 5151 | 4268 |  | CORR | GENE | 05:06 | 06:28 | 05:52 | 291 | 580 | 15 | EXT |  | 0.94 | (c)
47102.404 | 6.553 | 6.53 | -4.257 | -4.28 | -1766 | -1732 | -1749 | 464 | 3980 | 4268 |  | CORR | AXGR | 05:12 | 05:18 | 05:15 | 300 | 35 | 11 | EXT |  | 0.92 | (c)
47102.908 | 7.057 | 6.899 | -3.753 | -3.911 | -1907 | -1857 | -1850 | 323 | 2873 | 4268 |  | CORR | GENE | 04:50 | 04:58 | 04:59 | 1038 | 114 | 10 | EXT |  | 0.96 | (c)
47106.478 | 10.627 | 10.612 | -0.183 | -0.198 | -1495 | -1382 | -1421 | 735 | 158 | 4268 |  | CORR | CIGR | 05:56 | 06:14 | 06:08 | 40 | 149 | 10 | EXT |  | 0.89 | (c)
47106.661 | 0 | -0.035 | -11.015 | -11.05 | -260 | -105 | 166 | 0 |  | 4269 | Нарушение формы кольцевого шва | GWAN |  | 00:06 | 00:31 | 01:15 | 0 | 852 |  | EXT | Нарушение формы кольцевого шва |  | (c)
47106.661 | 0 | -0.032 | -11.015 | -11.047 | 757 | -1722 | 2178 | 0 |  | 4269 | Нарушение формы кольцевого шва | GWAN |  | 02:50 | 08:10 | 06:40 | 0 | 2842 |  | EXT | Нарушение формы кольцевого шва |  | (c)
47109.547 | 2.886 | 2.83 | -8.129 | -8.185 | 2183 | -1754 | -1950 | 0 | 2830 | 4269 |  | CORR | GENE | 06:41 | 08:05 | 07:34 | 156 | 657 | 10 | EXT |  | 0.9 | (c)
47110.584 | 3.923 | 3.923 | -7.092 | -7.092 | 1648 | 1799 | 1745 | 388 | 3923 | 4269 |  | CORR | GENE | 05:14 | 05:39 | 05:30 | 67 | 195 | 11 | EXT |  | 0.89 | (c)
47113.536 | 6.875 | 6.673 | -4.14 | -4.342 | 1539 | 1843 | 1884 | 2 | 4007 | 4269 |  | CORR | GENE | 04:57 | 05:46 | 05:52 | 335 | 690 | 12 | EXT |  | 0.93 | (c)
47113.93 | 7.269 | 7.249 | -3.746 | -3.766 | 1562 | 1841 | 1792 | 208 | 3671 | 4269 |  | CORR | GENE | 05:00 | 05:45 | 05:38 | 95 | 461 | 10 | EXT |  | 0.89 | (c)
47116.45 | 9.789 | 9.711 | -1.226 | -1.304 | 1702 | 2111 | 1951 | 31 | 1117 | 4269 |  | CORR | GENE | 05:23 | 06:29 | 06:03 | 187 | 497 | 10 | EXT |  | 0.9 | (c)
47116.886 | 10.225 | 10.207 | -0.79 | -0.808 | 1942 | 2088 | 2091 | 0 | 764 | 4269 |  | CORR | CIGR | 06:02 | 06:25 | 06:26 | 44 | 299 | 11 | EXT |  | 0.89 | (c)
47117.304 | 10.643 | 10.584 | -0.372 | -0.431 | 1631 | 2131 | 1929 | 4 | 340 | 4269 |  | CORR | GENE | 05:11 | 06:32 | 05:60 | 91 | 596 | 12 | EXT |  | 0.89 | (c)
47133.094 | 4.793 | 4.087 | -6.617 | -7.323 | 1112 | 1274 | 1301 | 740 | 4087 | 4271 |  | GOUG | GENE | 02:56 | 03:22 | 03:27 | 1495 | 378 | 11 | EXT | Зона задиров. |  | (c)
47139.592 | 11.291 | 11.083 | -0.119 | -0.327 | 1920 | 1950 | 1958 | 235 | 19 | 4271 |  | ARTD | GENE | 05:06 | 05:11 | 05:13 | 308 | 76 |  | EXT | Эквивалент потери металла 12%. |  | (c)
47139.711 | 0 | 0 | -10.895 | -10.895 | -257 | -44 | 81 | 0 | 0 | 4272 | Смещение кромок | GWAN |  | 00:31 | 01:06 | 01:26 | 0 | 676 | 17 | EXT | Смещение кромок Вовнутрь Величина смещения - 2.7 мм. |  | (c)
47139.711 | 0 | -0.044 | -10.895 | -10.939 | -1300 | -1277 | -1021 | 741 |  | 4272 | Нарушение формы кольцевого шва | GWAN |  | 09:43 | 09:46 | 10:28 | 0 | 559 |  | EXT | Нарушение формы кольцевого шва |  | (c)
47142.814 | 3.103 | 3.057 | -7.792 | -7.838 | 1292 | 1358 | 1381 | 761 | 3057 | 4272 |  | CORR | GENE | 04:41 | 04:52 | 04:55 | 87 | 178 | 11 | EXT |  | 0.89 | (c)
47143.141 | 3.43 | 3.329 | -7.465 | -7.566 | -2162 | -2152 | -2136 | 69 | 3329 | 4272 |  | CORR | GENE | 07:24 | 07:25 | 07:28 | 503 | 51 | 13 | EXT |  | 0.96 | (c)
47146.922 | 7.211 | 7.164 | -3.684 | -3.731 | 1722 | 1972 | 1880 | 193 | 3628 | 4272 |  | CORR | GENE | 05:50 | 06:31 | 06:16 | 103 | 316 | 10 | EXT |  | 0.89 | (c)
47148.191 | 8.48 | 8.428 | -2.415 | -2.467 | 1573 | 1708 | 1781 | 241 | 2319 | 4272 |  | CORR | GENE | 05:27 | 05:48 | 06:00 | 148 | 417 | 10 | EXT |  | 0.9 | (c)
47149.379 | 9.668 | 9.63 | -1.227 | -1.265 | 1772 | 2083 | 1954 | 95 | 1192 | 4272 |  | CORR | GENE | 05:59 | 06:49 | 06:28 | 73 | 364 | 11 | EXT |  | 0.89 | (c)
47176.218 | 2.227 | 2.201 | -8.788 | -8.814 | 2027 | 2110 | 2086 | 2027 | 2201 | 4275 |  | CORR | CIGR | 08:14 | 08:27 | 08:23 | 34 | 118 | 10 | EXT | Аномалия находится на отводе. | 0.89 | (c)
47179.527 | 5.536 | 5.51 | -5.479 | -5.505 | 2083 | 2133 | 2133 | 2083 | 5449 | 4275 |  | DENT | GENE | 08:23 | 08:31 | 08:31 | 56 | 101 | 0.3 | N/A | Глубина вмятины: 4 мм (0,3%). Линейка: 6 см в (551 см; 08:31 ч:мин) Аномалия находится на отводе. |  | (c)
47179.887 | 5.896 | 5.846 | -5.119 | -5.169 | 2229 | -2075 | -2026 | 1820 | 5003 | 4275 |  | GOUG | GENE | 08:46 | 09:11 | 09:19 | 166 | 413 | 5 | EXT | Аномалия находится на отводе. Задир. |  | (c)
47182.654 | 8.663 | 8.606 | -2.352 | -2.409 | 491 | 710 | 721 | 491 | 2293 | 4275 |  | CORR | GENE | 04:06 | 04:41 | 04:43 | 116 | 460 | 10 | EXT | Аномалия находится на отводе. | 0.89 | (c)
47205.735 | 9.549 | 9.512 | -1.896 | -1.933 | -1018 | -794 | -549 | 79 | 1854 | 4277 |  | CORR | GENE | 04:30 | 05:06 | 05:45 | 79 | 939 | 11 | EXT | Аномалия находится на упругопластическом изгибе: R=449 D, максимальное растяжение на 0.2 час. | 0.89 | (c)
47207.631 | 0 | -0.03 | -11.515 | -11.545 | 1644 | 1982 | 1917 | 1644 |  | 4278 | Нарушение формы кольцевого шва | GWAN |  | 03:26 | 04:21 | 04:10 | 0 | 546 |  | EXT | Нарушение формы кольцевого шва Аномалия находится на упругопластическом изгибе: R=369 D, максимальное растяжение на 0.2 час. |  | (c)
47207.631 | 0 | -0.032 | -11.515 | -11.547 | -334 | 2 | 31 | 0 |  | 4278 | Нарушение формы кольцевого шва | GWAN |  | 10:07 | 11:01 | 11:06 | 0 | 732 |  | EXT | Нарушение формы кольцевого шва Аномалия находится на упругопластическом изгибе: R=369 D, максимальное растяжение на 0.2 час. |  | (c)
47219.146 | 0 | -0.033 | -11.605 | -11.638 | -1933 | -1219 | -110 | 0 |  | 4279 | Нарушение формы кольцевого шва | GWAN |  | 03:56 | 05:52 | 08:51 | 0 | 3647 |  | EXT | Нарушение формы кольцевого шва Аномалия находится на упругопластическом изгибе: R=365 D, максимальное растяжение на 0.1 час. |  | (c)
47241.726 | 0 | -0.023 | -11.295 | -11.318 | 1117 | 1380 | 1417 | 1117 |  | 4281 | Нарушение формы кольцевого шва | GWAN |  | 06:30 | 07:12 | 07:18 | 0 | 599 |  | EXT | Нарушение формы кольцевого шва |  | (c)
47275.451 | 0.055 | 0.054 | -11.055 | -11.056 | 609 | 793 | 845 | 609 | 54 | 4284 |  | CORR | GENE | 05:22 | 05:52 | 06:00 | 69 | 473 | 12 | EXT |  | 0.89 | (c)
47275.61 | 0.214 | 0.208 | -10.896 | -10.902 | 723 | 791 | 867 | 723 | 208 | 4284 |  | CORR | GENE | 05:41 | 05:52 | 06:04 | 48 | 288 | 11 | EXT |  | 0.89 | (c)
47277.553 | 2.157 | 2.083 | -8.953 | -9.027 | 1019 | 1057 | 1052 | 1019 | 2083 | 4284 |  | DENT | GENE | 06:28 | 06:34 | 06:34 | 109 | 66 | 0.2 | N/A | Глубина вмятины: 3 мм (0,2%). Линейка: 11 см в (208 см; 06:34 ч:мин) |  | (c)
47280.133 | 4.737 | 4.695 | -6.373 | -6.415 | 537 | 598 | 604 | 537 | 4695 | 4284 |  | DENT | GENE | 05:10 | 05:20 | 05:21 | 123 | 136 | 0.6 | N/A | Глубина вмятины: 8 мм (0,6%). Линейка: 12 см в (470 см; 05:20 ч:мин) |  | (c)
47286.506 | 0 | -0.03 | -11.615 | -11.645 | 832 | 991 | 1179 | 832 |  | 4285 | Нарушение формы кольцевого шва | GWAN |  | 08:49 | 09:15 | 09:45 | 0 | 695 |  | EXT | Нарушение формы кольцевого шва |  | (c)
47295.514 | 9.008 | 8.94 | -2.607 | -2.675 | -1277 | -1243 | -1246 | 1215 | 2512 | 4285 |  | GOUG | GENE | 03:09 | 03:14 | 03:14 | 163 | 62 | 7 | EXT | Задир. |  | (c)
47303.958 | 5.837 | 5.223 | -5.453 | -6.067 | -1257 | -1167 | -1167 | 974 | 4915 | 4286 | Дефект проката | MIAN | GENE | 10:50 | 11:05 | 11:05 | 1152 | 179 |  | INT | Дефект проката Эквивалент потери металла 16%. |  | (c)
47309.411 | 0 | -0.024 | -11.4 | -11.424 | 1790 | -542 | -800 | 0 |  | 4287 | Нарушение формы кольцевого шва | GWAN |  | 07:20 | 01:04 | 12:22 | 0 | 3743 |  | EXT | Нарушение формы кольцевого шва |  | (c)
47320.811 | 0 | -0.027 | -11.15 | -11.177 | -1821 | -286 | -565 | 410 |  | 4288 | Нарушение формы кольцевого шва | GWAN |  | 08:18 | 00:25 | 11:40 | 0 | 2512 |  | EXT | Нарушение формы кольцевого шва |  | (c)
47320.811 | 0 | 0 | -11.15 | -11.15 | -518 | 511 | 79 | 518 | 0 | 4288 | Смещение кромок | GWAN |  | 11:48 | 02:34 | 13:24 | 0 | 1194 | 15 | EXT | Смещение кромок Вовнутрь Величина смещения - 2.4 мм. |  | (c)
47323.45 | 2.639 | 2.606 | -8.511 | -8.544 | 1196 | 1285 | 1271 | 885 | 2606 | 4288 |  | CORR | CIGR | 04:25 | 04:39 | 04:37 | 44 | 149 | 10 | EXT |  | 0.89 | (c)
47324.246 | 3.435 | 3.392 | -7.715 | -7.758 | 1165 | 1273 | 1335 | 726 | 3392 | 4288 |  | CORR | GENE | 04:20 | 04:37 | 04:47 | 55 | 339 | 12 | EXT |  | 0.89 | (c)
47334.475 | 2.514 | 2.141 | -8.896 | -9.269 | 2197 | -2181 | -2191 | 0 | 2141 | 4289 |  | CORR | GENE | 04:10 | 04:24 | 04:22 | 604 | 146 | 10 | EXT | Аномалия находится на упругопластическом изгибе: R=615 D, максимальное растяжение на 6.3 час. | 0.94 | (c)
47343.168 | 11.207 | 11.192 | -0.203 | -0.218 | -2092 | -2035 | -1976 | 139 | 190 | 4289 |  | CORR | CIGR | 04:38 | 04:47 | 04:57 | 28 | 231 | 10 | EXT | Аномалия находится на упругопластическом изгибе: R=288 D, максимальное растяжение на 6.1 час. | 1.01 | (b)
47343.371 | 0 | 0 | -10.97 | -10.97 | 571 | 1015 | 879 | 571 | 0 | 4290 | Смещение кромок | GWAN |  | 02:25 | 03:37 | 03:15 | 0 | 616 | 15 | EXT | Смещение кромок Вовнутрь Величина смещения - 2.3 мм. Аномалия находится на упругопластическом изгибе: R=286 D, максимальное растяжение на 6.1 час. |  | (c)
47343.371 | 0 | -0.016 | -10.97 | -10.986 | 1592 | 1794 | -2095 | 0 |  | 4290 | Нарушение формы кольцевого шва | GWAN |  | 05:10 | 05:42 | 07:15 | 0 | 1548 |  | EXT | Нарушение формы кольцевого шва Аномалия находится на упругопластическом изгибе: R=286 D, максимальное растяжение на 6.1 час. |  | (c)
47354.341 | 0 | -0.035 | -11.14 | -11.175 | 622 | -2187 | 1563 | 273 |  | 4291 | Нарушение формы кольцевого шва | GWAN |  | 10:56 | 03:23 | 13:28 | 0 | 1882 |  | EXT | Нарушение формы кольцевого шва Аномалия находится на упругопластическом изгибе: R=413 D, максимальное растяжение на 6.4 час. |  | (c)
47354.341 | 0 | 0 | -11.14 | -11.14 | -1552 | -982 | -988 | 425 | 0 | 4291 | Смещение кромок | GWAN |  | 05:05 | 06:37 | 06:36 | 0 | 1127 | 18 | EXT | Смещение кромок Наружу Величина смещения - 2.8 мм. Аномалия находится на упругопластическом изгибе: R=413 D, максимальное растяжение на 6.4 час. |  | (c)
47357.09 | 2.749 | 2.682 | -8.391 | -8.458 | -687 | -522 | -437 | 186 | 2682 | 4291 |  | CORR | GENE | 07:25 | 07:51 | 08:05 | 84 | 501 | 13 | EXT | Аномалия находится на упругопластическом изгибе: R=495 D, максимальное растяжение на 6.4 час. | 0.89 | (c)
47358.148 | 3.807 | 3.793 | -7.333 | -7.347 | -669 | -540 | -594 | 518 | 3793 | 4291 |  | CORR | CIGR | 07:28 | 07:48 | 07:40 | 26 | 151 | 10 | EXT | Аномалия находится на упругопластическом изгибе: R=530 D, максимальное растяжение на 6.4 час. | 0.89 | (c)
47360.698 | 6.357 | 6.337 | -4.783 | -4.803 | -2101 | -1889 | -1989 | 129 | 4760 | 4291 |  | CORR | CIGR | 03:36 | 04:11 | 03:55 | 43 | 225 | 10 | EXT | Аномалия находится на упругопластическом изгибе: R=568 D, максимальное растяжение на 6.3 час. | 0.89 | (c)
47363.994 | 9.653 | 9.609 | -1.487 | -1.531 | -791 | -522 | -591 | 390 | 1459 | 4291 |  | CORR | GENE | 07:08 | 07:51 | 07:40 | 72 | 401 | 10 | EXT |  | 0.89 | (c)
47364.532 | 10.191 | 10.175 | -0.949 | -0.965 | -1440 | -1179 | -1241 | 790 | 921 | 4291 |  | CORR | CIGR | 05:23 | 06:05 | 05:55 | 44 | 398 | 10 | EXT |  | 0.89 | (c)
47364.68 | 10.339 | 10.217 | -0.801 | -0.923 | 141 | 148 | 157 | 141 | 685 | 4291 |  | CORR | AXGR | 09:38 | 09:39 | 09:41 | 238 | 32 | 12 | EXT |  | 0.92 | (c)
47366.154 | 0.673 | 0.662 | -11.032 | -11.043 | 131 | 314 | 238 | 131 | 662 | 4292 |  | CORR | CIGR | 03:19 | 03:48 | 03:36 | 23 | 213 | 10 | EXT | Аномалия находится на отводе. | 0.89 | (c)
47367.362 | 1.881 | 1.87 | -9.824 | -9.835 | 1467 | 1828 | 1678 | 1467 | 1870 | 4292 |  | CORR | CIGR | 06:54 | 07:53 | 07:28 | 36 | 421 | 11 | EXT | Аномалия находится на отводе. | 0.89 | (c)
47368.479 | 2.998 | 2.973 | -8.707 | -8.732 | 1612 | 1791 | 1721 | 1612 | 2973 | 4292 |  | CORR | CIGR | 07:18 | 07:47 | 07:35 | 46 | 217 | 12 | EXT | Аномалия находится на отводе. | 0.89 | (c)
47377.754 | 0.568 | 0.547 | -11.097 | -11.118 | 1349 | 1545 | 1488 | 1349 | 547 | 4293 |  | CORR | CIGR | 06:54 | 07:26 | 07:16 | 46 | 278 | 10 | EXT | Аномалия находится на отводе. | 0.89 | (c)
47381.656 | 4.47 | 4.417 | -7.195 | -7.248 | 969 | 1093 | 1114 | 969 | 4417 | 4293 |  | CORR | GENE | 05:53 | 06:13 | 06:16 | 459 | 289 | 10 | EXT | Аномалия находится на отводе. | 0.93 | (c)
47388.356 | 11.17 | 11.147 | -0.495 | -0.518 | 941 | 1469 | 1293 | 941 | 410 | 4293 |  | CORR | GENE | 05:48 | 07:13 | 06:45 | 108 | 704 | 10 | EXT | Аномалия находится на отводе. | 0.89 | (c)
47388.655 | 11.469 | 11.407 | -0.196 | -0.258 | 1414 | 1625 | 1575 | 1414 | 185 | 4293 |  | CORR | GENE | 07:04 | 07:38 | 07:30 | 73 | 323 | 11 | EXT | Аномалия находится на отводе. | 0.89 | (c)
47399.716 | 0 | -0.04 | -11.495 | -11.535 | 87 | 1216 | 808 | 87 |  | 4295 | Нарушение формы кольцевого шва | GWAN |  | 11:52 | 02:54 | 13:48 | 0 | 1443 |  | EXT | Нарушение формы кольцевого шва |  | (c)
47410.744 | 11.028 | 10.951 | -0.467 | -0.544 | 1692 | 1710 | 1718 | 487 | 419 | 4295 |  | CORR | GENE | 04:11 | 04:14 | 04:15 | 125 | 52 | 15 | EXT |  | 0.9 | (c)
47411.211 | 0 | -0.038 | -11.19 | -11.228 | 441 | 702 | 643 | 441 |  | 4296 | Нарушение формы кольцевого шва | GWAN |  | 03:41 | 04:23 | 04:14 | 0 | 404 |  | EXT | Нарушение формы кольцевого шва |  | (c)
47411.211 | 0 | -0.036 | -11.19 | -11.226 | 1028 | 1050 | -1945 | 0 |  | 4296 | Нарушение формы кольцевого шва | GWAN |  | 05:16 | 05:19 | 09:16 | 0 | 2975 |  | EXT | Нарушение формы кольцевого шва |  | (c)
47421.597 | 10.386 | 9.771 | -0.804 | -1.419 | 2121 | 2136 | 2151 | 49 | 734 | 4296 |  | CORR | GENE | 08:12 | 08:15 | 08:17 | 685 | 61 | 11 | EXT |  | 0.96 | (c)
47421.684 | 10.473 | 10.433 | -0.717 | -0.757 | 524 | 666 | 637 | 524 | 714 | 4296 |  | CORR | CIGR | 03:54 | 04:17 | 04:13 | 43 | 225 | 10 | EXT |  | 0.89 | (c)
47422.507 | 0.106 | 0.072 | -11.489 | -11.523 | 431 | 601 | 526 | 431 | 72 | 4297 |  | CORR | GENE | 04:01 | 04:28 | 04:16 | 954 | 190 | 11 | EXT | Аномалия находится на отводе. | 0.97 | (c)
47426.086 | 3.685 | 2.965 | -7.91 | -8.63 | 537 | 592 | 612 | 537 | 2965 | 4297 |  | CORR | GENE | 04:18 | 04:27 | 04:30 | 1390 | 149 | 13 | EXT | Аномалия находится на отводе. | 0.99 | (c)
47426.402 | 4.001 | 3.912 | -7.594 | -7.683 | 1531 | 1888 | 1880 | 1531 | 3912 | 4297 |  | CORR | GENE | 06:59 | 07:56 | 07:55 | 138 | 698 | 12 | EXT | Аномалия находится на отводе. | 0.9 | (c)
47428.462 | 6.061 | 6.048 | -5.534 | -5.547 | 1804 | 1942 | 1976 | 1804 | 5474 | 4297 |  | CORR | GENE | 07:43 | 08:05 | 08:10 | 73 | 344 | 10 | EXT | Аномалия находится на отводе. | 0.89 | (c)
47431.509 | 9.108 | 8.644 | -2.487 | -2.951 | 532 | 605 | 569 | 532 | 2314 | 4297 |  | CORR | GENE | 04:17 | 04:29 | 04:23 | 637 | 74 | 10 | EXT | Аномалия находится на отводе. | 0.95 | (c)
47432.438 | 10.037 | 9.558 | -1.558 | -2.037 | 665 | 740 | 717 | 665 | 1236 | 4297 |  | CORR | GENE | 04:39 | 04:51 | 04:47 | 801 | 104 | 13 | EXT | Аномалия находится на отводе. | 0.98 | (c)
47445.476 | 0 | -0.024 | -11.39 | -11.414 | 858 | 1571 | 2044 | 858 |  | 4299 | Нарушение формы кольцевого шва | GWAN |  | 02:28 | 04:23 | 05:39 | 0 | 2371 |  | EXT | Нарушение формы кольцевого шва Аномалия находится на упругопластическом изгибе: R=442 D, максимальное растяжение на 0.1 час. |  | (c)
47445.476 | 0 | 0 | -11.39 | -11.39 | -1818 | -1723 | -1547 | 1277 | 0 | 4299 | Смещение кромок | GWAN |  | 07:16 | 07:31 | 07:60 | 0 | 541 | 15 | EXT | Смещение кромок Наружу Величина смещения - 2.4 мм. Аномалия находится на упругопластическом изгибе: R=442 D, максимальное растяжение на 0.1 час. |  | (c)
47445.476 | 0 | -0.04 | -11.39 | -11.43 | -473 | -326 | -343 | 213 |  | 4299 | Нарушение формы кольцевого шва | GWAN |  | 10:53 | 11:17 | 11:14 | 0 | 259 |  | EXT | Нарушение формы кольцевого шва Аномалия находится на упругопластическом изгибе: R=442 D, максимальное растяжение на 0.1 час. |  | (c)
47456.866 | 0 | 0 | -11.365 | -11.365 | -941 | -701 | -435 | 0 | 0 | 4300 | Смещение кромок | GWAN |  | 04:44 | 05:23 | 06:06 | 0 | 1012 | 18 | EXT | Смещение кромок Наружу Величина смещения - 2.8 мм. |  | (c)
47461.008 | 4.142 | 3.381 | -7.223 | -7.984 | 13 | 68 | 60 | 13 | 3381 | 4300 |  | CORR | GENE | 07:18 | 07:27 | 07:26 | 962 | 93 | 10 | EXT |  | 0.96 | (c)
47467.928 | 11.062 | 10.901 | -0.303 | -0.464 | -1666 | -1580 | -1601 | 1537 | 204 | 4300 |  | CORR | GENE | 02:47 | 03:01 | 02:57 | 260 | 129 | 10 | EXT |  | 0.91 | (c)
47474.076 | 5.845 | 5.784 | -5.83 | -5.891 | -779 | -499 | -564 | 349 | 5784 | 4301 |  | CORR | GENE | 06:60 | 07:45 | 07:34 | 90 | 429 | 10 | EXT | Аномалия находится на отводе. | 0.89 | (c)
47474.414 | 6.183 | 6.144 | -5.492 | -5.531 | -724 | -372 | -493 | 262 | 5390 | 4301 |  | CORR | GENE | 07:09 | 08:05 | 07:46 | 141 | 462 | 12 | EXT | Аномалия находится на отводе. | 0.9 | (c)
47475.223 | 6.992 | 6.939 | -4.683 | -4.736 | -767 | -373 | -393 | 18 | 4588 | 4301 |  | CORR | GENE | 07:02 | 08:05 | 08:02 | 148 | 749 | 10 | EXT | Аномалия находится на отводе. | 0.9 | (c)
47476.344 | 8.113 | 7.98 | -3.562 | -3.695 | -357 | -256 | -205 | 53 | 3526 | 4301 |  | CORR | GENE | 08:08 | 08:24 | 08:32 | 169 | 304 | 13 | EXT | Аномалия находится на отводе. | 0.91 | (c)
47487.387 | 7.481 | 7.464 | -3.889 | -3.906 | -1403 | -1058 | -1204 | 827 | 3841 | 4302 |  | CORR | GENE | 06:31 | 07:26 | 07:03 | 65 | 399 | 10 | EXT | Аномалия находится на упругопластическом изгибе: R=316 D, максимальное растяжение на 6.4 час. | 1.02 | (b)
47487.739 | 7.833 | 7.801 | -3.537 | -3.569 | -1043 | -895 | -917 | 791 | 3525 | 4302 |  | CORR | CIGR | 07:29 | 07:53 | 07:49 | 44 | 252 | 10 | EXT | Аномалия находится на упругопластическом изгибе: R=315 D, максимальное растяжение на 6.4 час. | 0.93 | (c)
47488.172 | 8.266 | 8.241 | -3.104 | -3.129 | -1126 | -897 | -1000 | 874 | 3068 | 4302 |  | CORR | GENE | 07:15 | 07:52 | 07:36 | 61 | 252 | 14 | EXT | Аномалия находится на упругопластическом изгибе: R=314 D, максимальное растяжение на 6.4 час. | 0.94 | (c)
47489.335 | 9.429 | 9.384 | -1.941 | -1.986 | -1077 | -778 | -787 | 496 | 1872 | 4302 |  | CORR | GENE | 07:23 | 08:12 | 08:10 | 114 | 581 | 10 | EXT | Аномалия находится на упругопластическом изгибе: R=315 D, максимальное растяжение на 6.3 час. | 0.89 | (c)
47490.201 | 10.295 | 10.282 | -1.075 | -1.088 | -979 | -924 | -907 | 836 | 1069 | 4302 |  | CORR | CIGR | 07:39 | 07:48 | 07:51 | 19 | 143 | 12 | EXT | Аномалия находится на упругопластическом изгибе: R=317 D, максимальное растяжение на 6.3 час. | 0.92 | (c)
47490.623 | 10.717 | 10.711 | -0.653 | -0.659 | -862 | -812 | -809 | 756 | 637 | 4302 |  | CORR | CIGR | 07:58 | 08:06 | 08:06 | 22 | 106 | 11 | EXT | Аномалия находится на упругопластическом изгибе: R=319 D, максимальное растяжение на 6.3 час. | 0.89 | (c)
47491.177 | 11.271 | 11.22 | -0.099 | -0.15 | -1461 | -1128 | -1132 | 770 | 52 | 4302 |  | CORR | GENE | 06:21 | 07:15 | 07:14 | 98 | 657 | 10 | EXT | Аномалия находится на упругопластическом изгибе: R=322 D, максимальное растяжение на 6.2 час. | 1.04 | (b)
47491.276 | 0 | -0.038 | -11.205 | -11.243 | 1477 | 1559 | 2144 | 0 |  | 4303 | Нарушение формы кольцевого шва | GWAN |  | 03:30 | 03:43 | 05:18 | 0 | 1334 |  | EXT | Нарушение формы кольцевого шва Аномалия находится на упругопластическом изгибе: R=323 D, максимальное растяжение на 6.2 час. |  | (c)
47491.276 | 0 | 0 | -11.205 | -11.205 | -687 | -458 | -546 | 406 | 0 | 4303 | Смещение кромок | GWAN |  | 09:41 | 10:18 | 10:04 | 0 | 281 | 18 | EXT | Смещение кромок Наружу Величина смещения - 2.8 мм. Аномалия находится на упругопластическом изгибе: R=323 D, максимальное растяжение на 6.2 час. |  | (c)
47491.276 | 0 | 0 | -11.205 | -11.205 | -390 | -150 | -105 | 0 | 0 | 4303 | Смещение кромок | GWAN |  | 10:29 | 11:08 | 11:15 | 0 | 570 | 16 | EXT | Смещение кромок Вовнутрь Величина смещения - 2.5 мм. Аномалия находится на упругопластическом изгибе: R=323 D, максимальное растяжение на 6.2 час. |  | (c)
47496.492 | 5.216 | 5.196 | -5.989 | -6.009 | -1613 | -1539 | -1543 | 618 | 5196 | 4303 |  | CORR | GENE | 07:11 | 07:23 | 07:23 | 59 | 139 | 12 | EXT | Аномалия находится на упругопластическом изгибе: R=356 D, максимальное растяжение на 6 час. | 0.9 | (c)
47502.035 | 10.759 | 10.742 | -0.446 | -0.463 | -1741 | -1396 | -1547 | 490 | 416 | 4303 |  | CORR | CIGR | 06:51 | 07:46 | 07:22 | 47 | 388 | 10 | EXT | Аномалия находится на упругопластическом изгибе: R=380 D, максимальное растяжение на 6 час. | 0.89 | (c)
47502.481 | 0 | 0 | -11.195 | -11.195 | 2083 | -2112 | -2175 | 0 | 0 | 4304 | Смещение кромок | GWAN |  | 05:37 | 06:20 | 06:09 | 0 | 405 | 21 | EXT | Смещение кромок Вовнутрь Величина смещения - 3.3 мм. Аномалия находится на упругопластическом изгибе: R=379 D, максимальное растяжение на 6 час. |  | (c)
47502.481 | 0 | -0.029 | -11.195 | -11.224 | -1059 | -65 | 943 | 715 |  | 4304 | Нарушение формы кольцевого шва | GWAN |  | 09:10 | 11:50 | 14:33 | 0 | 4005 |  | EXT | Нарушение формы кольцевого шва Аномалия находится на упругопластическом изгибе: R=379 D, максимальное растяжение на 6 час. |  | (c)
47506.533 | 4.052 | 3.952 | -7.143 | -7.243 | 1895 | 2044 | 2081 | 0 | 3952 | 4304 |  | CORR | GENE | 05:06 | 05:30 | 05:36 | 144 | 372 | 10 | EXT | Аномалия находится на упругопластическом изгибе: R=378 D, максимальное растяжение на 5.9 час. | 1.01 | (b)
47513.76 | 0.084 | 0.082 | -11.156 | -11.158 | 1885 | 2205 | 2100 | 1885 | 82 | 4305 |  | CORR | GENE | 05:40 | 06:32 | 06:15 | 107 | 429 | 10 | EXT | Аномалия находится на упругопластическом изгибе: R=461 D, максимальное растяжение на 5.8 час. | 0.91 | (c)
47514.052 | 0.376 | 0.351 | -10.864 | -10.889 | 1962 | 2123 | 2118 | 1962 | 351 | 4305 |  | CORR | GENE | 05:52 | 06:18 | 06:18 | 106 | 312 | 10 | EXT | Аномалия находится на упругопластическом изгибе: R=472 D, максимальное растяжение на 5.8 час. | 0.91 | (c)
47517.341 | 3.665 | 3.646 | -7.575 | -7.594 | 2189 | -1989 | -2130 | 1989 | 3646 | 4305 |  | CORR | CIGR | 06:29 | 07:15 | 06:52 | 33 | 283 | 10 | EXT | Аномалия находится на упругопластическом изгибе: R=740 D, максимальное растяжение на 5.8 час. | 0.89 | (c)
47529.165 | 4.249 | 4.231 | -7.416 | -7.434 | -968 | -778 | -850 | 733 | 4231 | 4306 |  | CORR | CIGR | 05:47 | 06:17 | 06:05 | 36 | 235 | 10 | EXT |  | 0.89 | (c)
47529.58 | 4.664 | 4.583 | -7.001 | -7.082 | -1201 | -986 | -868 | 535 | 4583 | 4306 |  | CORR | GENE | 05:09 | 05:44 | 06:03 | 193 | 666 | 12 | EXT |  | 0.91 | (c)
47529.993 | 5.077 | 5.013 | -6.588 | -6.652 | -1296 | -711 | -722 | 148 | 5013 | 4306 |  | CORR | GENE | 04:54 | 06:28 | 06:26 | 188 | 1148 | 11 | EXT |  | 0.91 | (c)
47533.009 | 8.093 | 7.993 | -3.572 | -3.672 | -1184 | -801 | -882 | 581 | 3514 | 4306 |  | CORR | GENE | 05:12 | 06:13 | 06:00 | 158 | 603 | 10 | EXT |  | 0.9 | (c)
47533.931 | 9.015 | 8.999 | -2.65 | -2.666 | -1690 | -1288 | -1476 | 1262 | 2595 | 4306 |  | CORR | GENE | 03:50 | 04:55 | 04:25 | 71 | 428 | 11 | EXT |  | 0.89 | (c)
47555.615 | 7.974 | 7.85 | -3.426 | -3.55 | -1560 | -1431 | -1197 | 671 | 3408 | 4308 |  | CORR | GENE | 04:51 | 05:11 | 05:49 | 142 | 725 | 11 | EXT |  | 0.9 | (c)
47556.425 | 8.784 | 8.753 | -2.616 | -2.647 | -1500 | -1433 | -1396 | 731 | 2601 | 4308 |  | CORR | CIGR | 05:00 | 05:11 | 05:17 | 46 | 208 | 10 | EXT |  | 0.89 | (c)
47558.982 | 11.341 | 11.262 | -0.059 | -0.138 | -1443 | -1043 | -1118 | 788 | 12 | 4308 |  | CORR | GENE | 05:09 | 06:14 | 06:02 | 126 | 649 | 11 | EXT |  | 0.9 | (c)
47559.041 | 0 | 0 | -11.29 | -11.29 | 1241 | -1710 | -1131 | 0 | 0 | 4309 |  | GWAN |  | 03:33 | 07:36 | 09:10 | 0 | 4178 |  | EXT | Место ремонта. |  | (c)
47570.331 | 0 | -0.02 | -10.535 | -10.555 | 1418 | 1556 | 1622 | 405 |  | 4310 | Нарушение формы кольцевого шва | GWAN |  | 01:21 | 01:43 | 01:54 | 0 | 407 |  | EXT | Нарушение формы кольцевого шва |  | (c)
47570.331 | 0 | -0.034 | -10.535 | -10.569 | -1210 | -259 | -463 | 0 |  | 4310 | Нарушение формы кольцевого шва | GWAN |  | 06:17 | 08:50 | 08:17 | 0 | 1494 |  | EXT | Нарушение формы кольцевого шва |  | (c)
47590.59 | 9.724 | 9.706 | -1.186 | -1.204 | -2179 | -1616 | -1892 | 51 | 1078 | 4311 |  | CORR | GENE | 03:40 | 05:11 | 04:26 | 126 | 575 | 10 | EXT |  | 0.9 | (c)
47591.624 | 10.758 | 10.151 | -0.152 | -0.759 | -844 | -786 | -771 | 697 | 27 | 4311 |  | ARTD | GENE | 07:15 | 07:25 | 07:27 | 732 | 147 |  | EXT | Эквивалент потери металла 14%. |  | (c)
47591.776 | 0 | 0 | -11.195 | -11.195 | 1489 | 1745 | 1854 | 11 | 0 | 4312 |  | GWAN |  | 03:45 | 04:27 | 04:44 | 0 | 730 |  | EXT | Место ремонта. |  | (c)
47591.776 | 0 | 0 | -11.195 | -11.195 | -514 | -346 | -172 | 0 | 0 | 4312 |  | GWAN |  | 10:22 | 10:49 | 11:17 | 0 | 684 |  | EXT | Место ремонта. |  | (c)
47602.971 | 0 | -0.024 | -11.42 | -11.444 | -847 | 871 | 603 | 178 |  | 4313 | Нарушение формы кольцевого шва | GWAN |  | 10:12 | 02:49 | 14:06 | 0 | 2899 |  | EXT | Нарушение формы кольцевого шва |  | (c)
47603.55 | 0.579 | 0.541 | -10.841 | -10.879 | 1754 | 2043 | 1942 | 101 | 541 | 4313 |  | CORR | GENE | 05:12 | 05:59 | 05:42 | 78 | 375 | 10 | EXT |  | 0.89 | (c)
47637.381 | 0 | 0 | -11.42 | -11.42 | -1560 | -1368 | -1367 | 671 | 0 | 4316 | Смещение кромок | GWAN |  | 10:27 | 10:58 | 10:58 | 0 | 385 | 20 | EXT | Смещение кромок Вовнутрь Величина смещения - 3.1 мм. Аномалия находится на упругопластическом изгибе: R=276 D, максимальное растяжение на 0.4 час. |  | (c)
47639.007 | 1.626 | 1.569 | -9.794 | -9.851 | 1723 | 1868 | 1894 | 165 | 1569 | 4316 |  | CORR | GENE | 07:17 | 07:40 | 07:45 | 112 | 343 | 10 | EXT | Аномалия находится на упругопластическом изгибе: R=314 D, максимальное растяжение на 0.5 час. | 0.89 | (c)
47641.622 | 4.241 | 4.027 | -7.179 | -7.393 | 776 | 1159 | 1194 | 619 | 4027 | 4316 |  | CORR | GENE | 04:44 | 05:46 | 05:52 | 228 | 836 | 10 | EXT | Аномалия находится на упругопластическом изгибе: R=430 D, максимальное растяжение на 0.7 час. | 0.91 | (c)
47643.978 | 6.597 | 6.52 | -4.823 | -4.9 | 1224 | 1453 | 1501 | 453 | 4798 | 4316 |  | CORR | GENE | 05:56 | 06:33 | 06:41 | 102 | 554 | 10 | EXT | Аномалия находится на упругопластическом изгибе: R=783 D, максимальное растяжение на 1 час. | 0.89 | (c)
47644.059 | 6.678 | 6.651 | -4.742 | -4.769 | 943 | 1088 | 1029 | 943 | 4740 | 4316 |  | CORR | CIGR | 05:11 | 05:35 | 05:25 | 29 | 173 | 10 | EXT | Аномалия находится на упругопластическом изгибе: R=783 D, максимальное растяжение на 1 час. | 0.89 | (c)
47644.839 | 7.458 | 7.374 | -3.962 | -4.046 | 1090 | 1142 | 1331 | 659 | 3947 | 4316 |  | CORR | GENE | 05:35 | 05:43 | 06:14 | 99 | 482 | 11 | EXT | Аномалия находится на упругопластическом изгибе: R=947 D, максимальное растяжение на 1.2 час. | 0.89 | (c)
47648.874 | 0.073 | 0.04 | -11.097 | -11.13 | -1524 | -1267 | -1213 | 707 | 40 | 4317 |  | CORR | GENE | 04:58 | 05:40 | 05:49 | 145 | 621 | 14 | EXT |  | 0.9 | (c)
47650.503 | 1.702 | 1.627 | -9.468 | -9.543 | -1088 | -676 | -773 | 459 | 1627 | 4317 |  | CORR | GENE | 06:09 | 07:15 | 06:60 | 118 | 629 | 13 | EXT |  | 0.9 | (c)
47652.299 | 3.498 | 3.411 | -7.672 | -7.759 | -1310 | -943 | -868 | 426 | 3411 | 4317 |  | CORR | GENE | 05:33 | 06:32 | 06:44 | 191 | 884 | 11 | EXT |  | 0.91 | (c)
47652.613 | 3.812 | 3.762 | -7.358 | -7.408 | -1183 | -983 | -948 | 714 | 3762 | 4317 |  | CORR | GENE | 05:53 | 06:26 | 06:31 | 84 | 469 | 11 | EXT |  | 0.89 | (c)
47666.216 | 6.245 | 6.191 | -4.92 | -4.974 | 111 | 309 | 222 | 111 | 4866 | 4318 |  | CORR | GENE | 03:14 | 03:46 | 03:32 | 108 | 221 | 11 | EXT | Аномалия находится на отводе. | 0.89 | (c)
47678.75 | 7.614 | 7.548 | -1.351 | -1.417 | 1294 | 1502 | 1472 | 1294 | 1238 | 4319 |  | CORR | GENE | 05:17 | 05:51 | 05:46 | 179 | 356 | 10 | EXT |  | 0.9 | (c)
47680.774 | 0.673 | 0.528 | -9.827 | -9.972 | 321 | 345 | 345 | 321 | 528 | 4320 |  | CORR | GENE | 09:05 | 09:09 | 09:09 | 235 | 49 | 10 | EXT |  | 0.91 | (c)
47691.546 | 0.945 | 0.911 | -10.57 | -10.604 | 481 | 605 | 575 | 481 | 911 | 4321 |  | CORR | CIGR | 04:19 | 04:39 | 04:35 | 38 | 188 | 10 | EXT | Аномалия находится на отводе. | 0.89 | (c)
47701.489 | 10.888 | 10.855 | -0.627 | -0.66 | 1747 | 1926 | 1904 | 1747 | 615 | 4321 |  | CORR | CIGR | 07:44 | 08:13 | 08:09 | 45 | 314 | 11 | EXT | Аномалия находится на отводе. | 0.89 | (c)
47702.187 | 0.071 | 0.013 | -11.379 | -11.437 | 1731 | -2047 | -2043 | 0 | 13 | 4322 |  | CORR | GENE | 04:51 | 06:41 | 06:42 | 117 | 1374 | 15 | EXT |  | 0.9 | (c)
47708.79 | 6.674 | 6.636 | -4.776 | -4.814 | 1441 | 1447 | 1554 | 563 | 4711 | 4322 |  | CORR | GENE | 04:04 | 04:05 | 04:22 | 103 | 226 | 11 | EXT | Аномалия находится на упругопластическом изгибе: R=678 D, максимальное растяжение на 6.3 час. | 0.89 | (c)
47711.012 | 8.896 | 8.86 | -2.554 | -2.59 | -1815 | -1761 | -1625 | 416 | 2504 | 4322 |  | CORR | GENE | 07:18 | 07:27 | 07:49 | 86 | 379 | 10 | EXT | Аномалия находится на упругопластическом изгибе: R=484 D, максимальное растяжение на 6.4 час. | 0.89 | (c)
47713.566 | 0 | 0 | -11.3 | -11.3 | -652 | -566 | -414 | 177 | 0 | 4323 | Смещение кромок | GWAN |  | 11:50 | 00:03 | 12:28 | 0 | 475 | 19 | EXT | Смещение кромок Наружу Величина смещения - 2.9 мм. Аномалия находится на упругопластическом изгибе: R=385 D, максимальное растяжение на 6.4 час. |  | (c)
47713.566 | 0 | 0 | -11.3 | -11.3 | 1134 | 1825 | 1597 | 170 | 0 | 4323 | Смещение кромок | GWAN |  | 04:38 | 06:29 | 05:52 | 0 | 927 | 18 | EXT | Смещение кромок Наружу Величина смещения - 2.8 мм. Аномалия находится на упругопластическом изгибе: R=385 D, максимальное растяжение на 6.4 час. |  | (c)
47713.566 | 0 | 0 | -11.3 | -11.3 | -2029 | -1664 | -1759 | 202 | 0 | 4323 | Смещение кромок | GWAN |  | 08:07 | 09:06 | 08:51 | 0 | 540 | 15 | EXT | Смещение кромок Наружу Величина смещения - 2.4 мм. Аномалия находится на упругопластическом изгибе: R=385 D, максимальное растяжение на 6.4 час. |  | (c)
47713.566 | 0 | -0.04 | -11.3 | -11.34 | 700 | -1644 | -1711 | 0 |  | 4323 | Нарушение формы кольцевого шва | GWAN |  | 03:28 | 09:09 | 08:59 | 0 | 4100 |  | EXT | Нарушение формы кольцевого шва Аномалия находится на упругопластическом изгибе: R=385 D, максимальное растяжение на 6.4 час. |  | (c)
47723.604 | 10.038 | 10.001 | -1.262 | -1.299 | 844 | 1023 | 1117 | 841 | 1203 | 4323 |  | CORR | GENE | 03:51 | 04:20 | 04:35 | 96 | 545 | 12 | EXT | Аномалия находится на упругопластическом изгибе: R=355 D, максимальное растяжение на 5.9 час. | 0.91 | (c)
47723.873 | 10.307 | 10.271 | -0.993 | -1.029 | 923 | 992 | 1028 | 923 | 959 | 4323 |  | CORR | GENE | 04:04 | 04:15 | 04:21 | 70 | 210 | 10 | EXT | Аномалия находится на упругопластическом изгибе: R=363 D, максимальное растяжение на 5.9 час. | 0.89 | (c)
47724.668 | 11.102 | 11.005 | -0.198 | -0.295 | 972 | 1066 | 1303 | 597 | 155 | 4323 |  | CORR | GENE | 04:11 | 04:27 | 05:05 | 140 | 662 | 10 | EXT | Аномалия находится на упругопластическом изгибе: R=388 D, максимальное растяжение на 6 час. | 0.9 | (c)
47726.793 | 0.153 | 0.126 | -9.531 | -9.558 | 1850 | 1950 | 1961 | 158 | 126 | 4324б |  | CORR | CIGR | 06:01 | 06:17 | 06:19 | 43 | 223 | 10 | EXT | Аномалия находится на упругопластическом изгибе: R=516 D, максимальное растяжение на 6.2 час. | 0.89 | (c)
47731.1 | 4.46 | 4.431 | -5.224 | -5.253 | 1797 | 2080 | 1990 | 48 | 4431 | 4324б |  | CORR | GENE | 05:52 | 06:38 | 06:23 | 55 | 386 | 10 | EXT |  | 0.89 | (c)
47734.487 | 7.847 | 7.823 | -1.837 | -1.861 | 1671 | 1938 | 1855 | 192 | 1802 | 4324б |  | CORR | GENE | 05:32 | 06:15 | 06:02 | 59 | 368 | 10 | EXT |  | 0.89 | (c)
47743.965 | 7.641 | 7.503 | -0.909 | -1.047 | 632 | 755 | 839 | 632 | 758 | 4325аа |  | DENT | GENE | 06:16 | 06:36 | 06:50 | 289 | 414 | 0.4 | N/A | Глубина вмятины: 6 мм (0,4%). Линейка: 29 см в (750 см; 06:36 ч:мин) |  | (c)
47838.039 | 0 | 0 | -11.675 | -11.675 | -1888 | -1697 | -1714 | 1540 | 0 | 4334 | Смещение кромок | GWAN |  | 06:07 | 06:38 | 06:36 | 0 | 349 | 19 | EXT | Смещение кромок Наружу Величина смещения - 3 мм. |  | (c)
47838.039 | 0 | -0.021 | -11.675 | -11.696 | -1899 | 247 | 269 | 0 |  | 4334 | Нарушение формы кольцевого шва | GWAN |  | 06:06 | 11:52 | 11:56 | 0 | 4337 |  | EXT | Нарушение формы кольцевого шва |  | (c)
47862.853 | 2.443 | 2.222 | -7.226 | -7.447 | 338 | 395 | 561 | 338 | 2222 | 4336а |  | GOUG | GENE | 03:21 | 03:30 | 03:57 | 254 | 446 | 7 | EXT | Задир. |  | (c)
47863.672 | 3.262 | 3.216 | -6.407 | -6.453 | 297 | 369 | 438 | 297 | 3216 | 4336а |  | GOUG | GENE | 03:14 | 03:26 | 03:37 | 458 | 282 | 6 | EXT | Задир. |  | (c)
47867.078 | 6.668 | 6.335 | -3.001 | -3.334 | -2208 | -1754 | -1945 | 1682 | 2736 | 4336а |  | GOUG | GENE | 08:30 | 09:43 | 09:12 | 598 | 525 | 14 | EXT | Зона задиров. |  | (c)
47870.079 | 0 | -0.029 | -3.985 | -4.014 | 2228 | -1947 | -1718 | 1203 |  | 4337 | Нарушение формы кольцевого шва | GWAN |  | 08:28 | 09:14 | 09:51 | 0 | 1030 |  | EXT | Нарушение формы кольцевого шва |  | (c)
47875.959 | 0 | 0 | -4.97 | -4.97 | -1286 | -1217 | -1143 | 999 | 0 | 4339 | Непровар / утяжина | GWAN |  | 05:26 | 05:37 | 05:49 | 0 | 287 | 17 | INT | Непровар / утяжина |  | (c)
47875.959 | 0 | 0 | -4.97 | -4.97 | -622 | -603 | -333 | 43 | 0 | 4339 | Непровар / утяжина | GWAN |  | 07:13 | 07:16 | 07:60 | 0 | 580 | 10 | INT | Непровар / утяжина |  | (c)
47877.402 | 1.443 | 1.431 | -3.527 | -3.539 | -480 | -255 | -355 | 231 | 1431 | 4339 |  | CORR | GENE | 07:36 | 08:12 | 07:56 | 52 | 249 | 10 | EXT |  | 0.89 | (c)
47880.929 | 0 | -0.034 | -10 | -10.034 | -1745 | -1004 | -598 | 0 |  | 4340 | Нарушение формы кольцевого шва | GWAN |  | 02:60 | 04:60 | 06:05 | 0 | 2293 |  | EXT | Нарушение формы кольцевого шва |  | (c)
47914.368 | 2.804 | 2.778 | -8.831 | -8.857 | -200 | -118 | -95 | 0 | 2778 | 4343 |  | CORR | GENE | 05:19 | 05:32 | 05:36 | 59 | 211 | 14 | EXT | Аномалия находится на упругопластическом изгибе: R=434 D, максимальное растяжение на 11.6 час. | 0.89 | (c)
47914.964 | 3.4 | 3.212 | -8.235 | -8.423 | -988 | -703 | -838 | 688 | 3212 | 4343 |  | GOUG | GENE | 03:12 | 03:58 | 03:36 | 200 | 300 | 11 | EXT | Зона задиров. Аномалия находится на упругопластическом изгибе: R=434 D, максимальное растяжение на 11.6 час. |  | (c)
47918.052 | 6.488 | 6.429 | -5.147 | -5.206 | -988 | -950 | -947 | 906 | 5105 | 4343 |  | DENT | GENE | 03:12 | 03:18 | 03:18 | 101 | 82 | 0.4 | N/A | Глубина вмятины: 5 мм (0,4%). Линейка: 10 см в (643 см; 03:18 ч:мин) Аномалия находится на упругопластическом изгибе. |  | (c)
47945.371 | 10.517 | 10.482 | -1.158 | -1.193 | -1912 | -1837 | -1790 | 1669 | 1145 | 4345 |  | CORR | CIGR | 04:09 | 04:21 | 04:28 | 48 | 243 | 11 | EXT |  | 0.89 | (c)
47945.756 | 10.902 | 10.857 | -0.773 | -0.818 | -2100 | -1919 | -1999 | 1899 | 621 | 4345 |  | CORR | GENE | 03:39 | 04:08 | 03:55 | 197 | 201 | 10 | EXT |  | 0.9 | (c)
47969.598 | 0.319 | 0.31 | -11.021 | -11.03 | 656 | 751 | 742 | 656 | 310 | 4348 |  | CORR | CIGR | 04:05 | 04:21 | 04:19 | 36 | 173 | 13 | EXT |  | 0.89 | (c)
47981.243 | 0.624 | 0.604 | -10.696 | -10.716 | -1926 | -1732 | -1815 | 1705 | 604 | 4349 |  | CORR | CIGR | 08:06 | 08:38 | 08:24 | 40 | 221 | 11 | EXT |  | 0.89 | (c)
48010.96 | 7.656 | 7.646 | -3.654 | -3.664 | -1722 | -1464 | -1513 | 1305 | 3596 | 4351 |  | CORR | GENE | 08:39 | 09:21 | 09:13 | 68 | 417 | 10 | EXT |  | 0.89 | (c)
48042.171 | 4.392 | 3.368 | -6.818 | -7.842 | -908 | -676 | -537 | 166 | 3368 | 4354 |  | GOUG | GENE | 00:46 | 01:24 | 01:46 | 1402 | 742 | 10 | EXT | Задир. |  | (c)
48044.695 | 6.916 | 6.9 | -4.294 | -4.31 | -299 | -19 | -142 | 0 | 4274 | 4354 |  | CORR | CIGR | 02:24 | 03:10 | 02:50 | 36 | 314 | 11 | EXT |  | 0.89 | (c)
48047.777 | 9.998 | 9.991 | -1.212 | -1.219 | -171 | -15 | -61 | 0 | 1144 | 4354 |  | CORR | GENE | 02:45 | 03:10 | 03:03 | 75 | 220 | 12 | EXT |  | 0.89 | (c)
48048.989 | 0 | -0.027 | -11.375 | -11.402 | -488 | 1534 | 1633 | 0 |  | 4355 | Нарушение формы кольцевого шва | GWAN |  | 09:17 | 02:43 | 14:59 | 0 | 4242 |  | EXT | Нарушение формы кольцевого шва |  | (c)
48060.364 | 0 | -0.05 | -9.94 | -9.99 | 1263 | 160 | -1071 | 1057 |  | 4356 | Нарушение формы кольцевого шва | GWAN |  | 05:14 | 02:17 | 10:58 | 0 | 4256 |  | EXT | Нарушение формы кольцевого шва |  | (c)
48064.813 | 4.449 | 4.419 | -5.491 | -5.521 | 171 | 383 | 288 | 171 | 4419 | 4356 |  | CORR | GENE | 02:18 | 02:52 | 02:37 | 88 | 234 | 13 | EXT |  | 0.89 | (c)
48067.026 | 6.662 | 6.551 | -3.278 | -3.389 | -1570 | -1504 | -1506 | 1442 | 3188 | 4356 |  | DENT | GENE | 09:37 | 09:48 | 09:48 | 201 | 128 | 0.6 | N/A | Глубина вмятины: 8 мм (0,6%). Линейка: 20 см в (655 см; 09:48 ч:мин) |  | (c)
48070.304 | 0 | -0.036 | -10.935 | -10.971 | 127 | 1124 | 2050 | 127 |  | 4357 | Нарушение формы кольцевого шва | GWAN |  | 07:25 | 10:06 | 12:35 | 0 | 3846 |  | EXT | Нарушение формы кольцевого шва |  | (c)
48076.414 | 6.11 | 6.07 | -4.825 | -4.865 | -1556 | -1356 | -1384 | 1213 | 4817 | 4357 |  | CORR | CIGR | 02:53 | 03:25 | 03:21 | 48 | 343 | 14 | EXT |  | 0.89 | (c)
48077.44 | 7.136 | 7.071 | -3.799 | -3.864 | 1824 | 2181 | 2046 | 1824 | 3785 | 4357 |  | CORR | GENE | 11:59 | 00:56 | 12:34 | 79 | 443 | 12 | EXT |  | 0.89 | (c)
48077.985 | 7.681 | 7.661 | -3.254 | -3.274 | 1055 | 1197 | 1144 | 1055 | 3245 | 4357 |  | CORR | CIGR | 09:55 | 10:17 | 10:09 | 29 | 178 | 11 | EXT |  | 0.89 | (c)
48080.245 | 9.941 | 9.922 | -0.994 | -1.013 | 2174 | -2054 | -2064 | 1841 | 982 | 4357 |  | CORR | CIGR | 00:55 | 01:33 | 01:31 | 31 | 446 | 15 | EXT |  | 0.89 | (c)
48080.298 | 9.994 | 9.987 | -0.941 | -0.948 | -2162 | -2042 | -2083 | 2005 | 924 | 4357 |  | CORR | CIGR | 01:15 | 01:35 | 01:28 | 24 | 157 | 12 | EXT |  | 0.89 | (c)
48082.26 | 1.021 | 0.993 | -10.369 | -10.397 | -491 | -335 | -352 | 213 | 993 | 4358 |  | CORR | CIGR | 03:21 | 03:46 | 03:44 | 54 | 278 | 14 | EXT |  | 0.89 | (c)
48083.507 | 2.268 | 2.011 | -9.122 | -9.379 | -308 | -181 | -189 | 70 | 2011 | 4358 |  | CORR | GENE | 03:51 | 04:11 | 04:10 | 329 | 238 | 20 | EXT |  | 0.96 | (c)
48088.555 | 7.316 | 7.287 | -4.074 | -4.103 | -423 | -398 | -348 | 273 | 4055 | 4358 |  | CORR | CIGR | 03:32 | 03:36 | 03:44 | 48 | 149 | 11 | EXT |  | 0.89 | (c)
48089.159 | 7.92 | 7.729 | -3.47 | -3.661 | -883 | -578 | -636 | 389 | 3363 | 4358 |  | CORR | GENE | 02:18 | 03:07 | 02:58 | 298 | 494 | 10 | EXT |  | 0.92 | (c)
48092.873 | 0.244 | 0.145 | -1.298 | -1.397 | -961 | -948 | -514 | 67 | 145 | 4359а |  | CORR | GENE | 01:13 | 01:15 | 02:25 | 135 | 894 | 15 | EXT |  | 0.9 | (c)
48092.94 | 0.311 | 0.3 | -1.231 | -1.242 | 334 | 484 | 447 | 334 | 300 | 4359а |  | CORR | CIGR | 04:42 | 05:06 | 05:00 | 38 | 226 | 14 | EXT |  | 0.89 | (c)
48093.251 | 0.622 | 0.567 | -0.92 | -0.975 | -469 | -121 | -203 | 0 | 567 | 4359а |  | CORR | GENE | 02:32 | 03:28 | 03:15 | 87 | 532 | 10 | EXT |  | 0.89 | (c)
48095.623 | 0 | -0.033 | -11.597 | -11.63 | -440 | 939 | 351 | 0 |  | 4359в | Нарушение формы кольцевого шва | GWAN |  | 09:28 | 01:10 | 11:35 | 0 | 1581 |  | EXT | Нарушение формы кольцевого шва |  | (c)
48123.974 | 8.09 | 8.049 | -3.525 | -3.566 | -550 | 175 | 26 | 0 | 3439 | 4361 |  | CORR | GENE | 00:59 | 02:56 | 02:32 | 127 | 1152 | 11 | EXT |  | 0.9 | (c)
48124.167 | 8.283 | 8.261 | -3.332 | -3.354 | -1905 | -1679 | -1692 | 1479 | 3306 | 4361 |  | CORR | CIGR | 09:20 | 09:57 | 09:55 | 48 | 426 | 19 | EXT |  | 0.89 | (c)
48124.21 | 8.326 | 8.237 | -3.289 | -3.378 | -89 | 174 | 262 | 0 | 3260 | 4361 |  | CORR | GENE | 02:13 | 02:56 | 03:10 | 118 | 702 | 10 | EXT |  | 0.89 | (c)
48124.324 | 8.44 | 8.428 | -3.175 | -3.187 | -1873 | -1639 | -1697 | 1520 | 3123 | 4361 |  | CORR | GENE | 09:25 | 10:03 | 09:54 | 64 | 353 | 14 | EXT |  | 0.89 | (c)
48124.393 | 8.509 | 8.485 | -3.106 | -3.13 | 120 | 568 | 374 | 120 | 3064 | 4361 |  | CORR | GENE | 02:47 | 03:59 | 03:28 | 66 | 509 | 10 | EXT |  | 0.89 | (c)
48125.101 | 9.217 | 9.191 | -2.398 | -2.424 | -111 | -3 | 16 | 0 | 2350 | 4361 |  | CORR | GENE | 02:10 | 02:27 | 02:30 | 74 | 254 | 12 | EXT |  | 0.89 | (c)
48134.766 | 7.267 | 7.21 | -4.353 | -4.41 | -1944 | -1751 | -1645 | 1346 | 4323 | 4362 |  | CORR | GENE | 02:08 | 02:39 | 02:56 | 87 | 598 | 14 | EXT |  | 0.89 | (c)
48134.988 | 7.489 | 7.432 | -4.131 | -4.188 | -2087 | -1809 | -1750 | 1413 | 4108 | 4362 |  | CORR | GENE | 01:45 | 02:30 | 02:39 | 80 | 674 | 10 | EXT |  | 0.89 | (c)
48138.134 | 10.635 | 10.602 | -0.985 | -1.018 | -1776 | -1569 | -1598 | 1420 | 959 | 4362 |  | CORR | GENE | 02:35 | 03:09 | 03:04 | 59 | 356 | 13 | EXT |  | 0.89 | (c)
48138.651 | 11.152 | 11.127 | -0.468 | -0.493 | 2079 | 2123 | -2219 | 2056 | 434 | 4362 |  | CORR | GENE | 00:57 | 01:05 | 01:24 | 59 | 326 | 11 | EXT |  | 0.89 | (c)
48138.891 | 11.392 | 11.383 | -0.228 | -0.237 | 1959 | 2123 | 2184 | 1959 | 84 | 4362 |  | CORR | GENE | 00:38 | 01:05 | 01:14 | 153 | 451 | 12 | EXT |  | 0.9 | (c)
48139.855 | 0.736 | 0.66 | -10.749 | -10.825 | 1065 | 1487 | 1276 | 1065 | 660 | 4363 |  | CORR | GENE | 00:48 | 01:56 | 01:22 | 86 | 422 | 10 | EXT |  | 0.89 | (c)
48139.925 | 0.806 | 0.668 | -10.679 | -10.817 | -2176 | -2162 | -2161 | 2146 | 668 | 4363 |  | CORR | AXGR | 04:05 | 04:08 | 04:08 | 170 | 30 | 12 | EXT |  | 0.9 | (c)
48141.797 | 2.678 | 2.614 | -8.807 | -8.871 | 1421 | 1476 | 1725 | 1421 | 2614 | 4363 |  | CORR | GENE | 01:46 | 01:55 | 02:35 | 92 | 608 | 15 | EXT |  | 0.89 | (c)
48144.924 | 5.805 | 5.778 | -5.68 | -5.707 | -113 | 93 | 91 | 0 | 5652 | 4363 |  | CORR | CIGR | 09:38 | 10:11 | 10:11 | 55 | 409 | 13 | EXT |  | 0.89 | (c)
48145.437 | 6.318 | 6.305 | -5.167 | -5.18 | -85 | 34 | -10 | 0 | 5151 | 4363 |  | CORR | CIGR | 09:43 | 10:02 | 09:55 | 29 | 150 | 11 | EXT |  | 0.89 | (c)
48146.057 | 6.938 | 6.93 | -4.547 | -4.555 | -6 | 168 | 107 | 0 | 4521 | 4363 |  | CORR | CIGR | 09:55 | 10:24 | 10:14 | 34 | 226 | 10 | EXT |  | 0.89 | (c)
48148.106 | 8.987 | 8.96 | -2.498 | -2.525 | -444 | -176 | -274 | 103 | 2479 | 4363 |  | CORR | CIGR | 08:45 | 09:28 | 09:12 | 46 | 341 | 11 | EXT |  | 0.89 | (c)
48151.74 | 1.136 | 1.09 | -10.314 | -10.36 | 1248 | 1365 | 1477 | 1248 | 1090 | 4364 |  | CORR | CIGR | 02:04 | 02:23 | 02:41 | 54 | 457 | 12 | EXT |  | 0.89 | (c)
48152.396 | 1.792 | 1.765 | -9.658 | -9.685 | 906 | 1095 | 1090 | 906 | 1765 | 4364 |  | CORR | CIGR | 01:09 | 01:40 | 01:39 | 45 | 368 | 10 | EXT |  | 0.89 | (c)
48153.603 | 2.999 | 2.946 | -8.451 | -8.504 | 1660 | 1762 | 1907 | 1660 | 2946 | 4364 |  | CORR | GENE | 03:11 | 03:27 | 03:51 | 79 | 495 | 11 | EXT |  | 0.89 | (c)
48154.182 | 3.578 | 3.443 | -7.872 | -8.007 | 1967 | 2067 | 2062 | 1967 | 3443 | 4364 |  | CORR | GENE | 04:00 | 04:17 | 04:16 | 931 | 191 | 10 | EXT |  | 0.96 | (c)
48154.999 | 4.395 | 4.375 | -7.055 | -7.075 | 1665 | 1831 | 1851 | 1665 | 4375 | 4364 |  | CORR | CIGR | 03:12 | 03:38 | 03:42 | 34 | 370 | 14 | EXT |  | 0.89 | (c)
48155.247 | 4.643 | 4.413 | -6.807 | -7.037 | 1858 | 2028 | 1994 | 1858 | 4413 | 4364 |  | CORR | GENE | 03:43 | 04:10 | 04:05 | 1113 | 272 | 10 | EXT |  | 0.96 | (c)
48155.276 | 4.672 | 4.662 | -6.778 | -6.788 | 1368 | 1582 | 1548 | 1368 | 4662 | 4364 |  | CORR | CIGR | 02:24 | 02:58 | 02:53 | 36 | 359 | 11 | EXT |  | 0.89 | (c)
48155.707 | 5.103 | 5.091 | -6.347 | -6.359 | 1627 | 1813 | 1738 | 1627 | 5091 | 4364 |  | CORR | GENE | 03:06 | 03:36 | 03:23 | 80 | 222 | 13 | EXT |  | 0.89 | (c)
48155.961 | 5.357 | 5.346 | -6.093 | -6.104 | 1708 | 1793 | 1778 | 1708 | 5346 | 4364 |  | CORR | CIGR | 03:19 | 03:32 | 03:30 | 25 | 140 | 11 | EXT |  | 0.89 | (c)
48156.019 | 5.415 | 5.405 | -6.035 | -6.045 | 1597 | 1691 | 1672 | 1597 | 5405 | 4364 |  | CORR | CIGR | 03:01 | 03:16 | 03:13 | 29 | 149 | 17 | EXT |  | 0.89 | (c)
48156.17 | 5.566 | 5.529 | -5.884 | -5.921 | 1561 | 1710 | 1744 | 1561 | 5529 | 4364 |  | CORR | GENE | 02:55 | 03:19 | 03:25 | 57 | 367 | 19 | EXT |  | 0.89 | (c)
48156.398 | 5.794 | 5.72 | -5.656 | -5.73 | 941 | 1303 | 1504 | 941 | 5601 | 4364 |  | CORR | GENE | 01:15 | 02:13 | 02:46 | 129 | 1126 | 13 | EXT |  | 0.9 | (c)
48156.761 | 6.157 | 5.923 | -5.293 | -5.527 | 935 | 1839 | 1539 | 935 | 5240 | 4364 |  | CORR | GENE | 01:14 | 03:40 | 02:51 | 287 | 1207 | 15 | EXT |  | 0.93 | (c)
48156.89 | 6.286 | 6.214 | -5.164 | -5.236 | 1640 | 1651 | 1653 | 1640 | 5097 | 4364 |  | CORR | AXGR | 03:08 | 03:09 | 03:10 | 139 | 25 | 12 | EXT |  | 0.9 | (c)
48157.048 | 6.444 | 6.409 | -5.006 | -5.041 | 1662 | 1952 | 1875 | 1662 | 4953 | 4364 |  | CORR | GENE | 03:11 | 03:58 | 03:46 | 88 | 426 | 11 | EXT |  | 0.89 | (c)
48157.436 | 6.832 | 6.534 | -4.618 | -4.916 | 1988 | 2010 | 2041 | 1988 | 4292 | 4364 |  | CORR | GENE | 04:04 | 04:07 | 04:12 | 624 | 105 | 18 | EXT |  | 1 | (c)
48157.722 | 7.118 | 7.043 | -4.332 | -4.407 | 974 | 1471 | 1397 | 974 | 4243 | 4364 |  | CORR | GENE | 01:20 | 02:40 | 02:28 | 164 | 845 | 15 | EXT |  | 0.91 | (c)
48157.844 | 7.24 | 7.162 | -4.21 | -4.288 | 1999 | 2042 | 2040 | 1999 | 4107 | 4364 |  | CORR | GENE | 04:06 | 04:13 | 04:12 | 181 | 81 | 13 | EXT |  | 0.91 | (c)
48157.969 | 7.365 | 7.345 | -4.085 | -4.105 | 1677 | 1943 | 1871 | 1677 | 4047 | 4364 |  | CORR | GENE | 03:14 | 03:57 | 03:45 | 58 | 388 | 23 | EXT |  | 0.89 | (c)
48158.159 | 7.555 | 7.524 | -3.895 | -3.926 | 1646 | 1925 | 1858 | 1646 | 3854 | 4364 |  | CORR | GENE | 03:09 | 03:54 | 03:43 | 72 | 423 | 10 | EXT |  | 0.89 | (c)
48158.342 | 7.738 | 7.638 | -3.712 | -3.812 | 1795 | 1931 | 1877 | 1795 | 3173 | 4364 |  | CORR | GENE | 03:33 | 03:55 | 03:46 | 639 | 165 | 10 | EXT |  | 0.94 | (c)
48158.35 | 7.746 | 7.606 | -3.704 | -3.844 | 2057 | 2076 | 2082 | 2057 | 3389 | 4364 |  | CORR | AXGR | 04:15 | 04:18 | 04:19 | 455 | 52 | 13 | EXT |  | 0.95 | (c)
48158.856 | 8.252 | 8.229 | -3.198 | -3.221 | 2089 | 2151 | 2177 | 2089 | 3174 | 4364 |  | CORR | CIGR | 04:20 | 04:30 | 04:34 | 47 | 175 | 10 | EXT |  | 0.89 | (c)
48158.945 | 8.341 | 8.279 | -3.109 | -3.171 | 2080 | 2092 | 2097 | 2080 | 3019 | 4364 |  | CORR | AXGR | 04:19 | 04:21 | 04:21 | 152 | 35 | 11 | EXT |  | 0.9 | (c)
48159.084 | 8.48 | 8.469 | -2.97 | -2.981 | 1629 | 1718 | 1738 | 1629 | 2955 | 4364 |  | CORR | CIGR | 03:06 | 03:20 | 03:23 | 26 | 216 | 31 | EXT |  | 0.89 | (c)
48159.303 | 8.699 | 8.62 | -2.751 | -2.83 | 1773 | 2104 | 2045 | 1773 | 2716 | 4364 |  | CORR | GENE | 03:29 | 04:23 | 04:13 | 114 | 545 | 16 | EXT |  | 0.9 | (c)
48159.49 | 8.886 | 8.878 | -2.564 | -2.572 | 1795 | 2118 | 2027 | 1795 | 2513 | 4364 |  | CORR | GENE | 03:33 | 04:25 | 04:10 | 59 | 463 | 12 | EXT |  | 0.89 | (c)
48159.971 | 9.367 | 9.33 | -2.083 | -2.12 | 1359 | 1906 | 1767 | 1359 | 2005 | 4364 |  | CORR | GENE | 02:22 | 03:51 | 03:28 | 115 | 815 | 12 | EXT |  | 0.9 | (c)
48162.13 | 0.076 | 0.028 | -11.339 | -11.387 | -1745 | -1616 | -1600 | 1455 | 28 | 4365 |  | CORR | GENE | 02:58 | 03:19 | 03:22 | 92 | 290 | 11 | EXT |  | 0.89 | (c)
48163.887 | 1.833 | 1.79 | -9.582 | -9.625 | 1826 | -2112 | -2170 | 1704 | 1790 | 4365 |  | CORR | GENE | 00:35 | 01:59 | 01:50 | 101 | 931 | 10 | EXT |  | 0.89 | (c)
48166.976 | 4.922 | 4.914 | -6.493 | -6.501 | -1624 | -1516 | -1535 | 1446 | 4914 | 4365 |  | CORR | CIGR | 03:18 | 03:35 | 03:32 | 32 | 178 | 10 | EXT |  | 0.89 | (c)
48169.488 | 7.434 | 7.415 | -3.981 | -4 | -2193 | -1948 | -1939 | 1685 | 3951 | 4365 |  | CORR | CIGR | 01:46 | 02:26 | 02:27 | 49 | 508 | 10 | EXT |  | 0.89 | (c)
48171.096 | 9.042 | 9.017 | -2.373 | -2.398 | 2171 | -2167 | -2152 | 2013 | 2349 | 4365 |  | CORR | CIGR | 01:30 | 01:50 | 01:53 | 49 | 277 | 10 | EXT |  | 0.89 | (c)
48171.449 | 9.395 | 9.377 | -2.02 | -2.038 | -1668 | -1252 | -1431 | 1193 | 1976 | 4365 |  | CORR | GENE | 03:11 | 04:18 | 03:49 | 62 | 475 | 12 | EXT |  | 0.89 | (c)
48172.877 | 10.823 | 10.727 | -0.592 | -0.688 | -2189 | -2052 | -1897 | 1605 | 580 | 4365 |  | CORR | GENE | 01:47 | 02:09 | 02:34 | 108 | 584 | 10 | EXT |  | 0.89 | (c)
48175.727 | 2.258 | 2.177 | -9.387 | -9.468 | 1199 | 1322 | 1603 | 1199 | 2177 | 4366 |  | CORR | GENE | 02:32 | 02:52 | 03:37 | 100 | 808 | 14 | EXT |  | 0.89 | (c)
48175.953 | 2.484 | 2.439 | -9.161 | -9.206 | 868 | 1529 | 1331 | 868 | 2439 | 4366 |  | CORR | GENE | 01:38 | 03:25 | 02:53 | 120 | 927 | 12 | EXT |  | 0.9 | (c)
48176.169 | 2.7 | 2.642 | -8.945 | -9.003 | 846 | 1340 | 1313 | 846 | 2642 | 4366 |  | CORR | GENE | 01:35 | 02:55 | 02:50 | 1442 | 934 | 13 | EXT |  | 0.99 | (c)
48182.926 | 9.457 | 9.414 | -2.188 | -2.231 | 893 | 1307 | 1236 | 893 | 2139 | 4366 |  | CORR | GENE | 01:42 | 02:49 | 02:38 | 92 | 687 | 15 | EXT |  | 0.89 | (c)
48183.332 | 9.863 | 9.747 | -1.782 | -1.898 | 1750 | 1788 | 1778 | 1750 | 1622 | 4366 |  | CORR | GENE | 04:01 | 04:07 | 04:05 | 276 | 57 | 10 | EXT |  | 0.91 | (c)
48184 | 10.531 | 10.493 | -1.114 | -1.152 | -19 | 87 | 116 | 0 | 1077 | 4366 |  | CORR | GENE | 11:15 | 11:32 | 11:37 | 75 | 270 | 10 | EXT |  | 0.89 | (c)
48186.095 | 0.981 | 0.962 | -10.649 | -10.668 | -1934 | -1766 | -1746 | 1558 | 962 | 4367 |  | CORR | CIGR | 01:38 | 02:05 | 02:08 | 40 | 376 | 13 | EXT |  | 0.89 | (c)
48189.671 | 4.557 | 2.572 | -7.073 | -9.058 | -1949 | -918 | -1418 | 886 | 2572 | 4367 |  | CORR | GENE | 01:36 | 04:22 | 03:01 | 4078 | 1063 | 12 | EXT |  | 1 | (c)
48191.103 | 5.989 | 5.969 | -5.641 | -5.661 | 1896 | 2157 | 2139 | 1896 | 5608 | 4367 |  | CORR | CIGR | 11:56 | 00:38 | 12:35 | 53 | 487 | 10 | EXT |  | 0.89 | (c)
48192.338 | 7.224 | 7.199 | -4.406 | -4.431 | -1570 | -1330 | -1367 | 1163 | 4380 | 4367 |  | CORR | CIGR | 02:37 | 03:15 | 03:10 | 51 | 407 | 12 | EXT |  | 0.89 | (c)
48198.917 | 2.173 | 2.169 | -8.857 | -8.861 | -2230 | -2120 | -2137 | 2043 | 2169 | 4368 |  | CORR | CIGR | 01:18 | 01:36 | 01:33 | 33 | 187 | 10 | EXT |  | 0.89 | (c)
48202.611 | 5.867 | 5.646 | -5.163 | -5.384 | -1500 | -1477 | -1485 | 1470 | 5129 | 4368 |  | CORR | AXGR | 03:16 | 03:20 | 03:18 | 255 | 30 | 11 | EXT |  | 0.91 | (c)
48203.164 | 6.42 | 6.271 | -4.61 | -4.759 | -2025 | -1833 | -1589 | 1153 | 4600 | 4368 |  | CORR | GENE | 01:51 | 02:22 | 03:02 | 159 | 872 | 11 | EXT |  | 0.9 | (c)
48207.755 | 11.011 | 7.268 | -0.019 | -3.762 | -2187 | -1513 | -1269 | 351 | 8 | 4368 |  | CORR | GENE | 01:25 | 03:14 | 03:53 | 3754 | 1836 | 11 | EXT |  | 0.99 | (c)
48210.511 | 2.737 | 0.051 | -8.903 | -11.589 | -61 | 125 | 663 | 0 | 51 | 4369 |  | CORR | GENE | 00:38 | 01:08 | 02:34 | 3442 | 1448 | 10 | EXT |  | 0.98 | (c)
48212.409 | 4.635 | 4.608 | -7.005 | -7.032 | 18 | 275 | 211 | 18 | 4608 | 4369 |  | CORR | CIGR | 00:50 | 01:32 | 01:22 | 48 | 386 | 13 | EXT |  | 0.89 | (c)
48215.311 | 7.537 | 7.477 | -4.103 | -4.163 | 167 | 514 | 540 | 167 | 4059 | 4369 |  | CORR | GENE | 01:14 | 02:10 | 02:15 | 104 | 746 | 10 | EXT |  | 0.89 | (c)
48227.18 | 7.766 | 7.734 | -3.519 | -3.551 | 903 | 1165 | 1107 | 903 | 3415 | 4370 |  | CORR | GENE | 01:27 | 02:09 | 01:59 | 136 | 408 | 10 | EXT |  | 0.9 | (c)
48229.885 | 10.471 | 10.453 | -0.814 | -0.832 | 1012 | 1148 | 1136 | 1012 | 788 | 4370 |  | CORR | CIGR | 01:44 | 02:06 | 02:04 | 44 | 247 | 12 | EXT |  | 0.89 | (c)
48232.072 | 1.373 | 1.345 | -10.132 | -10.16 | -2204 | -2062 | -1964 | 1724 | 1345 | 4371 |  | CORR | GENE | 01:19 | 01:42 | 01:58 | 61 | 480 | 13 | EXT |  | 0.89 | (c)
48241.334 | 10.635 | 10.589 | -0.87 | -0.916 | 912 | 1012 | 1194 | 912 | 847 | 4371 |  | CORR | GENE | 09:42 | 09:59 | 10:28 | 69 | 564 | 11 | EXT |  | 0.89 | (c)
48247.624 | 5.42 | 5.411 | -6.145 | -6.154 | 218 | 320 | 269 | 218 | 5411 | 4372 |  | CORR | CIGR | 02:07 | 02:23 | 02:15 | 21 | 102 | 10 | EXT |  | 0.89 | (c)
48247.739 | 5.535 | 5.512 | -6.03 | -6.053 | 214 | 346 | 304 | 214 | 5512 | 4372 |  | CORR | CIGR | 02:06 | 02:28 | 02:21 | 38 | 180 | 11 | EXT |  | 0.89 | (c)
48247.815 | 5.611 | 5.596 | -5.954 | -5.969 | 138 | 347 | 264 | 138 | 5596 | 4372 |  | CORR | CIGR | 01:54 | 02:28 | 02:14 | 39 | 251 | 10 | EXT |  | 0.89 | (c)
48252.973 | 10.769 | 10.523 | -0.796 | -1.042 | -12 | 45 | 17 | 0 | 656 | 4372 |  | CORR | GENE | 01:30 | 01:39 | 01:34 | 386 | 57 | 11 | EXT |  | 0.93 | (c)
48253.988 | 0.219 | 0.199 | -11.206 | -11.226 | -1629 | -1470 | -1501 | 1372 | 199 | 4373 |  | CORR | CIGR | 09:58 | 10:24 | 10:19 | 35 | 257 | 12 | EXT |  | 0.89 | (c)
48254.821 | 1.052 | 1.041 | -10.373 | -10.384 | -1276 | -1132 | -1173 | 1070 | 1041 | 4373 |  | CORR | CIGR | 10:55 | 11:18 | 11:11 | 33 | 206 | 13 | EXT |  | 0.89 | (c)
48255.858 | 2.089 | 2.059 | -9.336 | -9.366 | -317 | -113 | -165 | 12 | 2059 | 4373 |  | CORR | CIGR | 01:30 | 02:02 | 01:54 | 45 | 305 | 11 | EXT |  | 0.89 | (c)
48256.24 | 2.471 | 2.447 | -8.954 | -8.978 | -384 | -223 | -207 | 29 | 2447 | 4373 |  | CORR | CIGR | 01:19 | 01:45 | 01:47 | 54 | 355 | 10 | EXT |  | 0.89 | (c)
48259.939 | 6.17 | 6.167 | -5.255 | -5.258 | -1772 | -1726 | -1678 | 1583 | 5225 | 4373 |  | CORR | CIGR | 09:35 | 09:42 | 09:50 | 33 | 189 | 10 | EXT |  | 0.89 | (c)
48260.776 | 7.007 | 6.99 | -4.418 | -4.435 | -336 | -207 | -202 | 68 | 4387 | 4373 |  | CORR | CIGR | 01:27 | 01:47 | 01:48 | 48 | 268 | 11 | EXT |  | 0.89 | (c)
48260.83 | 7.061 | 7.01 | -4.364 | -4.415 | 46 | 287 | 311 | 46 | 4339 | 4373 |  | CORR | GENE | 02:28 | 03:07 | 03:11 | 76 | 531 | 10 | EXT |  | 0.89 | (c)
48262.394 | 8.625 | 8.556 | -2.8 | -2.869 | -1284 | -1230 | -1233 | 1181 | 2752 | 4373 |  | DENT | GENE | 10:53 | 11:02 | 11:02 | 117 | 103 | 0.7 | N/A | Глубина вмятины: 10 мм (0,7%). Линейка: 12 см в (856 см; 11:02 ч:мин) |  | (c)
48274.435 | 9.241 | 9.206 | -1.969 | -2.004 | -999 | -863 | -875 | 751 | 1940 | 4374 |  | CORR | GENE | 02:06 | 02:28 | 02:26 | 64 | 248 | 10 | EXT |  | 0.89 | (c)
48277.121 | 0.717 | 0.673 | -10.933 | -10.977 | -1488 | -1328 | -1363 | 1238 | 673 | 4375 |  | CORR | CIGR | 02:08 | 02:34 | 02:28 | 54 | 250 | 12 | EXT |  | 0.89 | (c)
48289.558 | 1.504 | 1.453 | -10.116 | -10.167 | -981 | -826 | -838 | 695 | 1453 | 4376 |  | CORR | GENE | 01:13 | 01:38 | 01:36 | 93 | 286 | 14 | EXT |  | 0.89 | (c)
48294.962 | 6.908 | 6.864 | -4.712 | -4.756 | -507 | -384 | -427 | 347 | 4699 | 4376 |  | GOUG | GENE | 02:29 | 02:49 | 02:42 | 57 | 160 | 11 | EXT | Задир. |  | (c)
48305.566 | 5.892 | 5.818 | -5.408 | -5.482 | -2200 | -2139 | -2144 | 2089 | 5350 | 4377 |  | DENT | GENE | 03:30 | 03:39 | 03:38 | 132 | 111 | 1.3 | N/A | Глубина вмятины: 19 мм (1,3%). Линейка: 13 см в (582 см; 03:39 ч:мин) |  | (b)
48329.246 | 6.897 | 6.894 | -4.288 | -4.291 | -1653 | -1029 | -1305 | 958 | 4216 | 4379 |  | CORR | GENE | 01:50 | 03:31 | 02:46 | 75 | 695 | 10 | EXT |  | 0.89 | (c)
48329.515 | 7.166 | 7.122 | -4.019 | -4.063 | -1740 | -1298 | -1296 | 852 | 3973 | 4379 |  | CORR | GENE | 01:36 | 02:47 | 02:48 | 90 | 888 | 14 | EXT |  | 0.89 | (c)
48329.936 | 7.587 | 7.571 | -3.598 | -3.614 | -1763 | -1036 | -1354 | 945 | 3510 | 4379 |  | CORR | GENE | 01:32 | 03:30 | 02:38 | 104 | 818 | 10 | EXT |  | 0.89 | (c)
48330.412 | 8.063 | 8.018 | -3.122 | -3.167 | -1911 | -1306 | -1411 | 911 | 3058 | 4379 |  | CORR | GENE | 01:08 | 02:46 | 02:29 | 109 | 1000 | 13 | EXT |  | 0.89 | (c)
48333.578 | 0.044 | 0.007 | -11.421 | -11.458 | -1694 | -1671 | -1676 | 1657 | 7 | 4380 |  | ARTD | AXGR | 04:37 | 04:41 | 04:40 | 168 | 37 |  | EXT | Эквивалент потери металла 15%. |  | (c)
48335.002 | 1.468 | 1.285 | -9.997 | -10.18 | -12 | 207 | 124 | 0 | 1285 | 4380 |  | ARTD | GENE | 09:09 | 09:44 | 09:31 | 556 | 270 |  | EXT | Наплавка. |  | (c)
48338.403 | 4.869 | 4.624 | -6.596 | -6.841 | -1611 | -1611 | -1597 | 1582 | 4624 | 4380 |  | CORR | AXGR | 04:51 | 04:51 | 04:53 | 414 | 29 | 14 | EXT |  | 0.95 | (c)
48344.999 | 0 | -0.028 | -9.095 | -9.123 | 707 | 1213 | 1878 | 707 |  | 4381 | Нарушение формы кольцевого шва | GWAN |  | 10:45 | 00:07 | 13:54 | 0 | 2341 |  | EXT | Нарушение формы кольцевого шва |  | (c)
48354.094 | 0 | -0.032 | -10.845 | -10.877 | -1786 | -350 | 130 | 1786 |  | 4382 | Нарушение формы кольцевого шва | GWAN |  | 08:33 | 00:25 | 13:42 | 0 | 3832 |  | EXT | Нарушение формы кольцевого шва |  | (c)
48364.939 | 0 | -0.029 | -10.805 | -10.834 | 1566 | -45 | -859 | 1176 |  | 4383 | Нарушение формы кольцевого шва | GWAN |  | 08:35 | 04:15 | 14:04 | 0 | 4071 |  | EXT | Нарушение формы кольцевого шва |  | (c)
48393.471 | 6.377 | 6.319 | -5.258 | -5.316 | -259 | -217 | -214 | 170 | 5190 | 4385 |  | DENT | GENE | 02:52 | 02:59 | 02:59 | 126 | 89 | 0.3 | N/A | Глубина вмятины: 4 мм (0,3%). Линейка: 13 см в (632 см; 02:59 ч:мин) |  | (c)
48397.482 | 10.388 | 10.321 | -1.247 | -1.314 | 1338 | 1408 | 1391 | 1338 | 1189 | 4385 |  | DENT | GENE | 07:10 | 07:21 | 07:18 | 125 | 106 | 0.7 | N/A | Глубина вмятины: 10 мм (0,7%). Линейка: 13 см в (1032 см; 07:21 ч:мин) |  | (c)
48427.169 | 6.86 | 5.778 | -4.73 | -5.812 | 386 | 667 | 541 | 386 | 4282 | 4388 |  | GOUG | GENE | 07:11 | 07:56 | 07:36 | 1530 | 310 | 5 | EXT | Зона задиров. |  | (c)
48428.654 | 8.345 | 7.903 | -3.245 | -3.687 | 225 | 324 | 367 | 225 | 2666 | 4388 |  | GOUG | GENE | 06:45 | 07:01 | 07:08 | 1021 | 285 | 10 | EXT | Зона задиров. |  | (c)
48442.734 | 0 | -0.039 | -11.27 | -11.309 | 187 | 318 | 281 | 187 |  | 4390 | Нарушение формы кольцевого шва | GWAN |  | 03:21 | 03:43 | 03:37 | 0 | 188 |  | EXT | Нарушение формы кольцевого шва Аномалия находится на отводе. |  | (c)
48442.734 | 0 | -0.025 | -11.27 | -11.295 | 577 | 627 | 782 | 577 |  | 4390 | Нарушение формы кольцевого шва | GWAN |  | 04:24 | 04:32 | 04:57 | 0 | 409 |  | EXT | Нарушение формы кольцевого шва Аномалия находится на отводе. |  | (c)
48465.449 | 0 | -0.042 | -11.14 | -11.182 | -840 | -627 | -551 | 262 |  | 4392 | Нарушение формы кольцевого шва | GWAN |  | 04:08 | 04:43 | 04:55 | 0 | 578 |  | EXT | Нарушение формы кольцевого шва |  | (c)
48508.142 | 8.778 | 8.769 | -2.502 | -2.511 | 1287 | 1366 | 1394 | 1287 | 2472 | 4395 |  | CORR | CIGR | 04:01 | 04:14 | 04:18 | 39 | 212 | 12 | EXT |  | 0.89 | (c)
48508.718 | 9.354 | 9.325 | -1.926 | -1.955 | 885 | 989 | 952 | 885 | 1921 | 4395 |  | CORR | CIGR | 02:56 | 03:13 | 03:07 | 34 | 133 | 13 | EXT |  | 0.89 | (c)
48516.555 | 5.911 | 5.898 | -5.479 | -5.492 | 1127 | 1251 | 1199 | 1127 | 5464 | 4396 |  | CORR | CIGR | 08:18 | 08:38 | 08:30 | 28 | 145 | 10 | EXT |  | 0.89 | (c)
48527.389 | 5.355 | 5.326 | -0.595 | -0.624 | 1327 | 1652 | 1596 | 1327 | 481 | 4397 |  | CORR | GENE | 05:50 | 06:43 | 06:33 | 143 | 538 | 11 | EXT |  | 0.9 | (c)
48548.716 | 4.782 | 4.754 | -6.778 | -6.806 | 1011 | 1174 | 1209 | 1011 | 4754 | 4400 |  | CORR | GENE | 03:17 | 03:43 | 03:49 | 67 | 397 | 11 | EXT |  | 0.89 | (c)
48554.643 | 10.709 | 10.587 | -0.851 | -0.973 | -1983 | -1748 | -1862 | 1741 | 804 | 4400 |  | CORR | GENE | 07:14 | 07:52 | 07:33 | 169 | 242 | 10 | EXT |  | 0.9 | (c)
48575.594 | 8.165 | 7.926 | -3.07 | -3.309 | -1039 | -782 | -879 | 719 | 1903 | 4402а |  | ARTD | GENE | 07:03 | 07:44 | 07:29 | 1406 | 320 |  | EXT | Эквивалент потери металла 14%. |  | (c)
48577.368 | 9.939 | 9.604 | -1.296 | -1.631 | -1322 | -958 | -1077 | 831 | 334 | 4402а |  | ARTD | GENE | 06:17 | 07:16 | 06:57 | 1297 | 490 |  | EXT | Эквивалент потери металла 11%. |  | (c)
48601.884 | 0 | -0.036 | -10.83 | -10.866 | -2074 | -2005 | -1774 | 1473 |  | 4405 | Нарушение формы кольцевого шва | GWAN |  | 10:36 | 10:47 | 11:24 | 0 | 601 |  | EXT | Нарушение формы кольцевого шва |  | (c)
48606.146 | 4.262 | 4.245 | -6.568 | -6.585 | 537 | 678 | 684 | 537 | 4245 | 4405 |  | CORR | CIGR | 05:37 | 05:60 | 06:01 | 32 | 295 | 11 | EXT |  | 0.89 | (c)
48640.787 | 5.178 | 5.149 | -5.307 | -5.336 | -824 | -765 | -758 | 691 | 5149 | 4408 |  | GOUG | CIGR | 00:41 | 00:50 | 00:51 | 37 | 133 | 10 | EXT | Аномалия находится на отводе. Задир. |  | (c)
48645.236 | 9.627 | 9.495 | -0.858 | -0.99 | -530 | -435 | -450 | 370 | 821 | 4408 |  | DENT | GENE | 01:28 | 01:43 | 01:41 | 169 | 160 | 0.8 | N/A | Глубина вмятины: 11 мм (0,8%). Линейка: 17 см в (950 см; 01:43 ч:мин) Аномалия находится на отводе. |  | (c)
48646.331 | 0.237 | 0.22 | -10.678 | -10.695 | 914 | 1014 | 979 | 914 | 220 | 4409 |  | GOUG | GENE | 00:32 | 00:49 | 00:43 | 98 | 130 | 7 | EXT | Задир. |  | (c)
48661.488 | 4.479 | 4.367 | -6.976 | -7.088 | 408 | 564 | 573 | 408 | 4367 | 4410 |  | GOUG | GENE | 03:33 | 03:58 | 03:59 | 443 | 330 | 7 | EXT | Зона задиров. |  | (c)
48661.751 | 4.742 | 4.732 | -6.713 | -6.723 | 745 | 815 | 835 | 745 | 4732 | 4410 |  | GOUG | CIGR | 04:27 | 04:38 | 04:42 | 24 | 181 | 11 | EXT | Задир. |  | (b)
48661.78 | 4.771 | 4.725 | -6.684 | -6.73 | 849 | 886 | 890 | 849 | 4725 | 4410 |  | DENT | GENE | 04:44 | 04:50 | 04:50 | 93 | 81 | 0.4 | N/A | Глубина вмятины: 6 мм (0,4%). Линейка: 9 см в (473 см; 04:50 ч:мин) Аномалия находится вблизи дефекта потери металла. |  | (b)
48680.855 | 0.896 | 0.813 | -10.159 | -10.242 | 142 | 319 | 252 | 142 | 813 | 4412 |  | CORR | GENE | 04:54 | 05:22 | 05:12 | 101 | 220 | 12 | EXT | Аномалия находится на упругопластическом изгибе: R=455 D, максимальное растяжение на 6.1 час. | 0.9 | (c)
48685.945 | 5.986 | 5.965 | -5.069 | -5.09 | -338 | -253 | -266 | 195 | 5058 | 4412 |  | CORR | CIGR | 03:36 | 03:50 | 03:48 | 32 | 143 | 10 | EXT |  | 0.89 | (c)
48686.479 | 6.52 | 6.507 | -4.535 | -4.548 | 235 | 357 | 364 | 235 | 4503 | 4412 |  | CORR | CIGR | 05:09 | 05:29 | 05:30 | 45 | 258 | 12 | EXT |  | 0.89 | (c)
48687.267 | 7.308 | 7.242 | -3.747 | -3.813 | 234 | 446 | 424 | 234 | 3745 | 4412 |  | CORR | GENE | 05:09 | 05:43 | 05:39 | 68 | 379 | 12 | EXT |  | 0.89 | (c)
48688.132 | 8.173 | 8.066 | -2.882 | -2.989 | -13 | 333 | 280 | 0 | 2841 | 4412 |  | CORR | GENE | 04:29 | 05:25 | 05:16 | 148 | 585 | 11 | EXT |  | 0.9 | (c)
48688.959 | 9 | 8.796 | -2.055 | -2.259 | -129 | 178 | 286 | 0 | 1005 | 4412 |  | CORR | GENE | 04:10 | 04:60 | 05:17 | 1254 | 830 | 12 | EXT |  | 0.98 | (c)
48691.939 | 0.925 | 0.83 | -10.45 | -10.545 | 1764 | 1846 | 1882 | 1764 | 830 | 4413 |  | CORR | GENE | 03:55 | 04:08 | 04:14 | 113 | 236 | 10 | EXT |  | 0.89 | (c)
48694.533 | 3.519 | 3.378 | -7.856 | -7.997 | -2183 | -2181 | -2148 | 2114 | 3378 | 4413 |  | CORR | GENE | 05:18 | 05:18 | 05:24 | 341 | 69 | 13 | EXT |  | 0.94 | (c)
48694.915 | 3.901 | 3.806 | -7.474 | -7.569 | 1856 | 2130 | 2082 | 1856 | 3806 | 4413 |  | CORR | GENE | 04:10 | 04:54 | 04:46 | 128 | 452 | 10 | EXT |  | 0.9 | (c)
48736.294 | 0.11 | 0.051 | -11.035 | -11.094 | 1051 | 1454 | 1434 | 1051 | 51 | 4417 |  | CORR | GENE | 05:22 | 06:27 | 06:24 | 161 | 765 | 10 | EXT |  | 0.9 | (c)
48742.497 | 6.313 | 5.778 | -4.832 | -5.367 | 652 | 698 | 706 | 652 | 4776 | 4417 |  | CORR | GENE | 04:18 | 04:25 | 04:26 | 591 | 107 | 11 | EXT |  | 0.95 | (c)
48756.438 | 9.109 | 9.104 | -2.211 | -2.216 | -1228 | -1092 | -1151 | 1074 | 2095 | 4418 |  | CORR | GENE | 08:24 | 08:46 | 08:36 | 121 | 154 | 10 | EXT |  | 0.89 | (c)
48826.474 | 0 | -0.044 | -11.54 | -11.584 | -836 | -685 | -288 | 0 |  | 4425 | Нарушение формы кольцевого шва | GWAN |  | 00:28 | 00:52 | 01:56 | 0 | 1097 |  | EXT | Нарушение формы кольцевого шва Аномалия находится на отводе. |  | (c)
48826.474 | 0 | -0.026 | -11.54 | -11.566 | 2173 | -1789 | -1799 | 1310 |  | 4425 | Нарушение формы кольцевого шва | GWAN |  | 08:34 | 09:54 | 09:53 | 0 | 978 |  | EXT | Нарушение формы кольцевого шва Аномалия находится на отводе. |  | (c)
48855.973 | 5.901 | 5.887 | -3.536 | -3.55 | 1748 | 1828 | 1790 | 1748 | 3531 | 4427а |  | CORR | CIGR | 07:52 | 08:05 | 07:59 | 19 | 85 | 10 | EXT | Аномалия находится на отводе. | 0.89 | (c)
48878.372 | 7.878 | 7.833 | -3.437 | -3.482 | 139 | 349 | 306 | 139 | 3417 | 4429 |  | CORR | GENE | 03:39 | 04:13 | 04:06 | 65 | 334 | 12 | EXT | Аномалия находится на отводе. | 0.89 | (c)
48879.934 | 9.44 | 9.389 | -1.875 | -1.926 | 1884 | 2063 | 1999 | 1884 | 1866 | 4429 |  | CORR | GENE | 08:21 | 08:50 | 08:40 | 60 | 231 | 10 | EXT | Аномалия находится на отводе. | 0.89 | (c)
48885.324 | 3.515 | 3.476 | -6.885 | -6.924 | 864 | 1176 | 1046 | 864 | 3476 | 4430 |  | CORR | GENE | 03:39 | 04:29 | 04:08 | 300 | 364 | 13 | EXT |  | 0.93 | (c)
48888.251 | 6.442 | 6.416 | -3.958 | -3.984 | 1188 | 1641 | 1432 | 1188 | 3863 | 4430 |  | CORR | GENE | 04:31 | 05:44 | 05:11 | 121 | 489 | 11 | EXT | Аномалия находится на упругопластическом изгибе: R=462 D, максимальное растяжение на 6.2 час. | 0.94 | (c)
48915.101 | 1.102 | 1.019 | -10.558 | -10.641 | -391 | -81 | -76 | 0 | 1019 | 4433 |  | CORR | GENE | 05:23 | 06:13 | 06:14 | 114 | 629 | 13 | EXT |  | 0.9 | (c)
48930.077 | 4.418 | 4.278 | -6.657 | -6.797 | -1498 | -902 | -1037 | 577 | 4278 | 4434 |  | CORR | GENE | 05:36 | 07:13 | 06:51 | 262 | 921 | 11 | EXT | Аномалия находится на отводе. | 0.92 | (c)
48931.862 | 6.203 | 6.167 | -4.872 | -4.908 | -1528 | -1330 | -1386 | 1244 | 4792 | 4434 |  | CORR | GENE | 05:32 | 06:03 | 05:54 | 116 | 284 | 13 | EXT | Аномалия находится на отводе. | 0.9 | (c)
48939.633 | 2.899 | 2.728 | -8.271 | -8.442 | -1690 | -1359 | -1455 | 1221 | 2728 | 4435 |  | DENT | GENE | 04:48 | 05:42 | 05:26 | 299 | 468 | 0.5 | N/A | Глубина вмятины: 7 мм (0,5%). Линейка: 30 см в (273 см; 05:42 ч:мин) |  | (c)
48946.515 | 9.781 | 9.67 | -1.389 | -1.5 | -1350 | -1273 | -1215 | 1080 | 1351 | 4435 |  | CORR | GENE | 05:43 | 05:55 | 06:05 | 149 | 270 | 10 | EXT |  | 0.9 | (c)
48977.742 | 7.308 | 6.785 | -4.077 | -4.6 | -791 | -591 | -634 | 478 | 4041 | 4438 |  | CORR | GENE | 05:23 | 05:55 | 05:48 | 559 | 313 | 14 | EXT |  | 0.97 | (c)
48993.94 | 0.756 | 0.596 | -10.694 | -10.854 | 1572 | 2068 | 1902 | 1572 | 596 | 4440 |  | DENT | GENE | 04:46 | 06:06 | 05:40 | 269 | 659 | 1.1 | N/A | Глубина вмятины: 16 мм (1,1%). Линейка: 27 см в (60 см; 06:06 ч:мин) |  | (c)
49034.455 | 7.086 | 6.991 | -4.254 | -4.349 | 1746 | 1804 | 1801 | 1746 | 4172 | 4443 |  | DENT | GENE | 00:56 | 01:05 | 01:05 | 177 | 108 | 0.4 | N/A | Глубина вмятины: 6 мм (0,4%). Линейка: 18 см в (699 см; 01:05 ч:мин) |  | (c)
49043.338 | 4.629 | 4.104 | -7.026 | -7.551 | -2143 | -1750 | -1849 | 1556 | 4104 | 4444 |  | CORR | GENE | 05:22 | 06:25 | 06:09 | 652 | 587 | 11 | EXT |  | 0.95 | (c)
49044.256 | 5.547 | 5.077 | -6.108 | -6.578 | -1957 | -1538 | -1727 | 1498 | 5077 | 4444 |  | CORR | GENE | 05:52 | 06:59 | 06:29 | 793 | 459 | 13 | EXT |  | 0.98 | (c)
49051.312 | 0.948 | 0.827 | -10.707 | -10.828 | -1136 | -720 | -809 | 481 | 827 | 4445 |  | CORR | GENE | 05:03 | 06:10 | 05:55 | 174 | 655 | 10 | EXT |  | 0.9 | (c)
49061.631 | 11.267 | 11.226 | -0.388 | -0.429 | -1054 | -755 | -826 | 598 | 340 | 4445 |  | CORR | GENE | 05:16 | 06:04 | 05:53 | 89 | 456 | 10 | EXT |  | 0.89 | (c)
49096.995 | 1.226 | 1.138 | -10.054 | -10.142 | 1277 | 1899 | 1738 | 1277 | 1138 | 4449 |  | CORR | GENE | 03:60 | 05:40 | 05:14 | 194 | 921 | 11 | EXT |  | 0.91 | (c)
49099.828 | 4.059 | 4.043 | -7.221 | -7.237 | 1306 | 1559 | 1646 | 1306 | 4043 | 4449 |  | CORR | GENE | 04:04 | 04:45 | 04:59 | 222 | 679 | 13 | EXT |  | 0.92 | (c)
49102.064 | 6.295 | 6.291 | -4.985 | -4.989 | 1375 | 1446 | 1715 | 1375 | 4524 | 4449 |  | CORR | GENE | 04:15 | 04:27 | 05:10 | 465 | 679 | 14 | EXT |  | 0.96 | (c)
49102.971 | 7.202 | 7.161 | -4.078 | -4.119 | 1886 | 1989 | 1995 | 1886 | 4010 | 4449 |  | CORR | GENE | 05:38 | 05:54 | 05:55 | 109 | 217 | 10 | EXT |  | 0.89 | (c)
49107.049 | 0 | 0 | -11.125 | -11.125 | 1696 | 1882 | 1922 | 1696 | 0 | 4450а | Смещение кромок | GWAN |  | 07:33 | 08:03 | 08:10 | 0 | 451 | 15 | EXT | Смещение кромок Наружу Аномалия находится на отводе. Величина смещения - 2.4 мм. |  | (c)
49118.09 | 11.041 | 11.011 | -0.084 | -0.114 | -1248 | -1175 | -1153 | 1058 | 63 | 4450а |  | ARTD | GENE | 11:38 | 11:50 | 11:54 | 51 | 190 |  | EXT | Эквивалент потери металла 12%. Аномалия находится на отводе. |  | (c)
49118.174 | 0 | -0.032 | -12.153 | -12.185 | 781 | 1019 | 970 | 781 |  | 4450б | Вышлифовка на шве | GWAN | GENE | 01:42 | 02:20 | 02:12 | 63 | 378 | 11 | EXT | Вышлифовка на шве Аномалия находится на отводе. |  | (c)
49118.174 | 0 | 0 | -12.153 | -12.153 | -1395 | -1205 | -1181 | 967 | 0 | 4450б | Смещение кромок | GWAN |  | 07:51 | 08:21 | 08:25 | 0 | 428 | 16 | EXT | Смещение кромок Вовнутрь Аномалия находится на отводе. Величина смещения - 2.5 мм. |  | (c)
49215.304 | 6.64 | 6.623 | -4.93 | -4.947 | -1215 | -1107 | -1160 | 1106 | 4915 | 4459 |  | CORR | CIGR | 04:06 | 04:24 | 04:15 | 32 | 109 | 10 | EXT |  | 0.89 | (c)
49216.637 | 7.973 | 7.959 | -3.597 | -3.611 | -1488 | -1396 | -1422 | 1357 | 3576 | 4459 |  | CORR | CIGR | 03:22 | 03:37 | 03:33 | 35 | 131 | 12 | EXT |  | 0.89 | (c)
49217.517 | 8.853 | 8.846 | -2.717 | -2.724 | -1916 | -1564 | -1716 | 1516 | 2669 | 4459 |  | CORR | GENE | 02:13 | 03:10 | 02:46 | 55 | 400 | 10 | EXT |  | 0.89 | (c)
49243.637 | 0.548 | 0.495 | -9.422 | -9.475 | -2064 | -1925 | -1895 | 1726 | 495 | 4462 |  | CORR | GENE | 03:15 | 03:37 | 03:42 | 58 | 338 | 11 | EXT |  | 0.89 | (c)
49257.487 | 4.428 | 4.359 | -6.857 | -6.926 | 2042 | 2126 | 2128 | 2042 | 4359 | 4463 |  | ARTD | GENE | 03:45 | 03:59 | 03:59 | 126 | 172 |  | EXT | Эквивалент потери металла 10%. |  | (c)
49352.202 | 7.913 | 7.895 | -3.747 | -3.765 | -1797 | -1703 | -1725 | 1652 | 3734 | 4471 |  | GOUG | CIGR | 11:32 | 11:47 | 11:44 | 31 | 145 | 10 | EXT | Задир. |  | (c)
49352.645 | 8.356 | 8.336 | -3.304 | -3.324 | -1897 | -1794 | -1803 | 1709 | 3285 | 4471 |  | GOUG | CIGR | 11:16 | 11:33 | 11:31 | 39 | 188 | 11 | EXT | Задир. |  | (c)
49353.308 | 9.019 | 8.014 | -2.641 | -3.646 | -1680 | -1513 | -1566 | 1452 | 2615 | 4471 |  | GOUG | GENE | 11:51 | 00:18 | 12:09 | 1031 | 228 | 7 | EXT | Зона задиров. |  | (c)
49353.558 | 9.269 | 9.25 | -2.391 | -2.41 | -1837 | -1700 | -1751 | 1665 | 2380 | 4471 |  | GOUG | CIGR | 11:26 | 11:48 | 11:40 | 30 | 173 | 10 | EXT | Задир. |  | (c)
49376.696 | 9.497 | 9.419 | -1.418 | -1.496 | -2186 | -1994 | -1904 | 1622 | 1397 | 4473 |  | CORR | GENE | 05:32 | 06:03 | 06:18 | 99 | 564 | 11 | EXT |  | 0.89 | (c)
49378.896 | 0.782 | 0.721 | -10.313 | -10.374 | -1259 | -1113 | -1087 | 915 | 721 | 4474 |  | CORR | GENE | 04:40 | 05:04 | 05:08 | 72 | 344 | 10 | EXT |  | 0.89 | (c)
49382.25 | 4.136 | 4.105 | -6.959 | -6.99 | -1081 | -989 | -999 | 918 | 4105 | 4474 |  | CORR | CIGR | 05:09 | 05:24 | 05:22 | 35 | 163 | 11 | EXT |  | 0.89 | (c)
49382.664 | 4.55 | 4.52 | -6.545 | -6.575 | -1310 | -1214 | -1243 | 1177 | 4520 | 4474 |  | CORR | CIGR | 04:32 | 04:47 | 04:43 | 34 | 133 | 11 | EXT | Аномалия находится на упругопластическом изгибе: R=998 D, максимальное растяжение на 11.3 час. | 0.89 | (c)
49383.989 | 5.875 | 5.799 | -5.22 | -5.296 | -1545 | -1174 | -1228 | 911 | 5203 | 4474 |  | CORR | GENE | 03:54 | 04:54 | 04:45 | 93 | 634 | 10 | EXT | Аномалия находится на упругопластическом изгибе: R=892 D, максимальное растяжение на 11.2 час. | 0.89 | (c)
49386.746 | 8.632 | 8.546 | -2.463 | -2.549 | -61 | 110 | 219 | 0 | 2437 | 4474 |  | CORR | GENE | 07:54 | 08:21 | 08:39 | 112 | 560 | 10 | EXT | Аномалия находится на упругопластическом изгибе: R=701 D, максимальное растяжение на 11.2 час. | 0.89 | (c)
49387.99 | 9.876 | 9.852 | -1.219 | -1.243 | -108 | 200 | 223 | 0 | 1163 | 4474 |  | CORR | GENE | 07:46 | 08:36 | 08:39 | 80 | 662 | 10 | EXT | Аномалия находится на упругопластическом изгибе: R=616 D, максимальное растяжение на 11.3 час. | 0.89 | (c)
49391.539 | 2.33 | 2.302 | -8.79 | -8.818 | -1651 | -1406 | -1475 | 1299 | 2302 | 4475 |  | CORR | GENE | 06:01 | 06:41 | 06:29 | 64 | 352 | 14 | EXT | Аномалия находится на упругопластическом изгибе: R=483 D, максимальное растяжение на 11.4 час. | 0.89 | (c)
49392.139 | 2.93 | 2.855 | -8.19 | -8.265 | 2074 | -1840 | -1937 | 1487 | 2855 | 4475 |  | CORR | GENE | 04:02 | 05:31 | 05:15 | 79 | 900 | 11 | EXT | Аномалия находится на упругопластическом изгибе: R=472 D, максимальное растяжение на 11.5 час. | 0.89 | (c)
49404.061 | 3.732 | 3.483 | -5.783 | -6.032 | 194 | 438 | 358 | 194 | 3483 | 4476 |  | CORR | GENE | 03:27 | 04:07 | 03:54 | 457 | 328 | 12 | EXT | Аномалия находится на отводе. | 0.95 | (c)
49406.924 | 6.595 | 6.582 | -2.92 | -2.933 | 163 | 272 | 264 | 163 | 2899 | 4476 |  | GOUG | CIGR | 03:22 | 03:40 | 03:39 | 34 | 202 | 14 | EXT | Аномалия находится на отводе. Задир. |  | (c)
49410.361 | 0.517 | 0.377 | -10.363 | -10.503 | 1595 | 1762 | 1710 | 1595 | 377 | 4477 |  | CORR | GENE | 02:60 | 03:27 | 03:18 | 165 | 231 | 11 | EXT |  | 0.9 | (c)
49413.687 | 3.843 | 3.663 | -7.037 | -7.217 | -2221 | -2005 | -1900 | 1578 | 3663 | 4477 |  | CORR | GENE | 04:44 | 05:19 | 05:36 | 209 | 643 | 12 | EXT |  | 0.91 | (c)
49494.179 | 5.345 | 5.031 | -6.355 | -6.669 | -1972 | -1877 | -1892 | 1812 | 5031 | 4484 |  | CORR | GENE | 03:49 | 04:04 | 04:02 | 383 | 160 | 11 | EXT | Аномалия находится на отводе. | 0.93 | (c)
49495.209 | 6.375 | 6.193 | -5.325 | -5.507 | -237 | -223 | -172 | 107 | 5037 | 4484 |  | CORR | GENE | 08:29 | 08:31 | 08:39 | 470 | 130 | 14 | EXT | Аномалия находится на отводе. | 0.96 | (c)
49495.826 | 6.992 | 6.764 | -4.708 | -4.936 | -240 | -221 | -190 | 140 | 4462 | 4484 |  | CORR | GENE | 08:28 | 08:31 | 08:36 | 474 | 100 | 11 | EXT | Аномалия находится на отводе. | 0.94 | (c)
49495.854 | 7.02 | 6.998 | -4.68 | -4.702 | -504 | -421 | -395 | 286 | 4647 | 4484 |  | CORR | GENE | 07:46 | 07:59 | 08:03 | 55 | 218 | 10 | EXT | Аномалия находится на отводе. | 0.89 | (c)
49496.925 | 8.091 | 8.07 | -3.609 | -3.63 | -430 | -391 | -351 | 272 | 3589 | 4484 |  | CORR | CIGR | 07:58 | 08:04 | 08:10 | 41 | 158 | 10 | EXT | Аномалия находится на отводе. | 0.89 | (c)
49497.839 | 9.005 | 8.696 | -2.695 | -3.004 | -1791 | -1744 | -1752 | 1713 | 2516 | 4484 |  | CORR | GENE | 04:18 | 04:26 | 04:24 | 488 | 79 | 10 | EXT | Аномалия находится на отводе. | 0.94 | (c)
49498.417 | 9.583 | 9.563 | -2.117 | -2.137 | -513 | -461 | -456 | 399 | 2097 | 4484 |  | CORR | CIGR | 07:44 | 07:53 | 07:54 | 40 | 114 | 10 | EXT | Аномалия находится на отводе. | 0.89 | (c)
49541.067 | 6.248 | 6.234 | -4.802 | -4.816 | -151 | 3 | -43 | 0 | 4749 | 4488 |  | CORR | GENE | 04:48 | 05:13 | 05:06 | 67 | 216 | 11 | EXT |  | 0.89 | (c)
49541.256 | 6.437 | 6.411 | -4.613 | -4.639 | 17 | 147 | 91 | 17 | 4597 | 4488 |  | CORR | CIGR | 05:15 | 05:36 | 05:27 | 42 | 148 | 10 | EXT |  | 0.89 | (c)
49544.477 | 9.658 | 9.624 | -1.392 | -1.426 | -130 | 67 | 12 | 0 | 1332 | 4488 |  | CORR | GENE | 04:51 | 05:23 | 05:14 | 94 | 284 | 10 | EXT |  | 0.89 | (c)
49556.987 | 11.118 | 11.092 | -0.087 | -0.113 | 100 | 193 | 208 | 100 | 84 | 4489 |  | CORR | CIGR | 04:32 | 04:47 | 04:49 | 29 | 217 | 10 | EXT |  | 0.89 | (c)
49557.155 | 0.081 | 0.058 | -11.599 | -11.622 | 2001 | 2097 | 2078 | 2001 | 58 | 4490 |  | CORR | CIGR | 07:21 | 07:36 | 07:33 | 26 | 155 | 15 | EXT |  | 0.89 | (c)
49562.015 | 4.941 | 4.922 | -6.739 | -6.758 | 1240 | 1337 | 1350 | 1240 | 4922 | 4490 |  | CORR | CIGR | 05:18 | 05:34 | 05:36 | 39 | 220 | 11 | EXT |  | 0.89 | (c)
49562.694 | 5.62 | 5.606 | -6.06 | -6.074 | 1686 | 1770 | 1758 | 1686 | 5606 | 4490 |  | CORR | CIGR | 06:30 | 06:44 | 06:42 | 30 | 144 | 12 | EXT |  | 0.89 | (c)
49563.104 | 6.03 | 6.01 | -5.65 | -5.67 | 1263 | 1332 | 1315 | 1263 | 5642 | 4490 |  | CORR | CIGR | 05:22 | 05:33 | 05:30 | 28 | 105 | 10 | EXT |  | 0.89 | (c)
49564.071 | 6.997 | 6.89 | -4.683 | -4.79 | 626 | 724 | 747 | 626 | 4617 | 4490 |  | DENT | GENE | 03:39 | 03:55 | 03:58 | 173 | 242 | 0.4 | N/A | Глубина вмятины: 5 мм (0,4%). Линейка: 17 см в (689 см; 03:55 ч:мин) |  | (c)
49564.312 | 7.238 | 7.214 | -4.442 | -4.466 | 1520 | 1857 | 1710 | 1520 | 4423 | 4490 |  | CORR | CIGR | 06:03 | 06:58 | 06:34 | 43 | 381 | 12 | EXT |  | 0.89 | (c)
49614.602 | 1.998 | 1.931 | -9.662 | -9.729 | 2097 | -2154 | 2202 | 2097 | 1931 | 4495 |  | CORR | GENE | 05:46 | 06:20 | 06:03 | 300 | 210 | 11 | EXT |  | 0.92 | (c)
49626.375 | 2.111 | 1.935 | -8.469 | -8.645 | 2090 | -2076 | -2174 | 1978 | 1935 | 4496 |  | DENT | GENE | 04:40 | 05:28 | 05:12 | 305 | 393 | 0.6 | N/A | Глубина вмятины: 8 мм (0,6%). Линейка: 31 см в (194 см; 05:28 ч:мин) |  | (c)
49645.829 | 0 | -0.032 | -11.37 | -11.402 | 92 | 162 | 155 | 92 |  | 4498 | Нарушение формы кольцевого шва | GWAN |  | 03:27 | 03:38 | 03:37 | 0 | 125 |  | EXT | Нарушение формы кольцевого шва Аномалия находится на отводе. |  | (c)
49676.398 | 8.769 | 8.619 | -2.506 | -2.656 | 277 | 457 | 430 | 277 | 2385 | 4500 |  | DENT | GENE | 03:53 | 04:22 | 04:18 | 271 | 305 | 0.3 | N/A | Глубина вмятины: 4 мм (0,3%). Линейка: 27 см в (862 см; 04:22 ч:мин) |  | (c)
49687.261 | 8.357 | 8.329 | -3.303 | -3.331 | -419 | -319 | -322 | 224 | 3265 | 4501 |  | CORR | GENE | 02:46 | 03:02 | 03:01 | 66 | 194 | 12 | EXT |  | 0.89 | (c)
49724.154 | 0 | 0 | -10.995 | -10.995 | -171 | 99 | 126 | 0 | 0 | 4505 | Смещение кромок | GWAN |  | 01:54 | 02:37 | 02:42 | 0 | 593 | 20 | EXT | Смещение кромок Вовнутрь Аномалия находится на отводе. Величина смещения - 3.2 мм. |  | (c)
49724.568 | 0.414 | 0.411 | -10.581 | -10.584 | 1286 | 1443 | 1369 | 1286 | 411 | 4505 |  | CORR | CIGR | 05:49 | 06:14 | 06:02 | 27 | 166 | 10 | EXT |  | 0.89 | (c)
49766.411 | 8.907 | 8.849 | -2.363 | -2.421 | -1280 | -1231 | -1160 | 1039 | 2351 | 4508 |  | CORR | GENE | 05:42 | 05:49 | 06:01 | 70 | 240 | 17 | EXT |  | 0.89 | (c)
49788.004 | 7.92 | 7.901 | -3.075 | -3.094 | 272 | 371 | 380 | 272 | 3052 | 4510 |  | CORR | CIGR | 07:02 | 07:19 | 07:20 | 42 | 217 | 10 | EXT |  | 0.89 | (c)
49788.782 | 8.698 | 8.687 | -2.297 | -2.308 | -590 | -109 | -334 | 78 | 2128 | 4510 |  | CORR | GENE | 04:43 | 06:01 | 05:25 | 180 | 512 | 12 | EXT |  | 0.91 | (c)
49790.404 | 10.32 | 10.304 | -0.675 | -0.691 | -556 | -393 | -437 | 317 | 656 | 4510 |  | CORR | CIGR | 04:49 | 05:15 | 05:08 | 35 | 239 | 10 | EXT |  | 0.89 | (c)
49790.736 | 10.652 | 10.423 | -0.343 | -0.572 | -624 | -522 | -524 | 424 | 146 | 4510 |  | CORR | GENE | 04:38 | 04:54 | 04:54 | 426 | 199 | 12 | EXT |  | 0.94 | (c)
49791.136 | 0.057 | 0.024 | -11.598 | -11.631 | -81 | 59 | 150 | 0 | 24 | 4511 |  | CORR | GENE | 04:55 | 05:18 | 05:33 | 128 | 462 | 14 | EXT |  | 0.9 | (c)
49791.211 | 0.132 | 0.122 | -11.523 | -11.533 | 593 | 758 | 726 | 593 | 122 | 4511 |  | CORR | CIGR | 06:44 | 07:11 | 07:06 | 35 | 267 | 12 | EXT |  | 0.89 | (c)
49791.752 | 0.673 | 0.303 | -10.982 | -11.352 | -408 | -75 | -224 | 39 | 303 | 4511 |  | CORR | GENE | 04:03 | 04:56 | 04:32 | 401 | 369 | 9 | EXT |  | 0.92 | (c)
49793.582 | 2.503 | 2.485 | -9.152 | -9.17 | 81 | 151 | 224 | 81 | 2485 | 4511 |  | CORR | CIGR | 05:21 | 05:33 | 05:45 | 47 | 287 | 10 | EXT |  | 0.89 | (c)
49793.822 | 2.743 | 2.683 | -8.912 | -8.972 | -324 | -70 | -157 | 0 | 2683 | 4511 |  | CORR | GENE | 04:16 | 04:57 | 04:43 | 93 | 334 | 14 | EXT |  | 0.89 | (c)
49794.812 | 3.733 | 3.702 | -7.922 | -7.953 | 458 | 675 | 584 | 458 | 3702 | 4511 |  | CORR | CIGR | 06:22 | 06:57 | 06:43 | 46 | 252 | 10 | EXT |  | 0.89 | (c)
49794.917 | 3.838 | 3.814 | -7.817 | -7.841 | -233 | -3 | -76 | 0 | 3814 | 4511 |  | CORR | GENE | 04:31 | 05:08 | 04:56 | 66 | 313 | 12 | EXT |  | 0.89 | (c)
49794.956 | 3.877 | 3.769 | -7.778 | -7.886 | 553 | 646 | 615 | 553 | 3769 | 4511 |  | CORR | GENE | 06:38 | 06:53 | 06:48 | 400 | 125 | 13 | EXT |  | 0.94 | (c)
49795.375 | 4.296 | 4.255 | -7.359 | -7.4 | 174 | 546 | 415 | 174 | 4255 | 4511 |  | CORR | CIGR | 05:37 | 06:37 | 06:15 | 41 | 482 | 11 | EXT |  | 0.89 | (c)
49795.652 | 4.573 | 4.468 | -7.082 | -7.187 | -94 | 88 | 260 | 0 | 4468 | 4511 |  | CORR | GENE | 04:53 | 05:23 | 05:50 | 116 | 708 | 13 | EXT |  | 0.9 | (c)
49797.07 | 5.991 | 5.962 | -5.664 | -5.693 | 202 | 384 | 383 | 202 | 5597 | 4511 |  | CORR | GENE | 05:41 | 06:10 | 06:10 | 96 | 362 | 16 | EXT |  | 0.9 | (c)
49798.355 | 7.276 | 7.204 | -4.379 | -4.451 | -216 | -48 | -107 | 0 | 4350 | 4511 |  | CORR | GENE | 04:34 | 05:01 | 04:51 | 101 | 217 | 10 | EXT |  | 0.89 | (c)
49798.637 | 7.558 | 7.53 | -4.097 | -4.125 | -262 | 163 | 35 | 0 | 3985 | 4511 |  | CORR | GENE | 04:26 | 05:35 | 05:14 | 140 | 595 | 11 | EXT |  | 0.9 | (c)
49804.877 | 2.143 | 2.029 | -9.212 | -9.326 | -978 | -899 | -921 | 864 | 2029 | 4512 |  | CORR | GENE | 04:10 | 04:23 | 04:20 | 458 | 114 | 12 | EXT | Аномалия находится на упругопластическом изгибе: R=815 D, максимальное растяжение на 5.8 час. | 0.95 | (c)
49808.489 | 5.755 | 5.688 | -5.6 | -5.667 | -725 | -572 | -432 | 139 | 5554 | 4512 |  | CORR | GENE | 04:51 | 05:16 | 05:38 | 113 | 586 | 11 | EXT | Аномалия находится на упругопластическом изгибе: R=601 D, максимальное растяжение на 6.1 час. | 0.89 | (c)
49810.22 | 7.486 | 7.443 | -3.869 | -3.912 | -793 | -736 | -694 | 596 | 3807 | 4512 |  | CORR | GENE | 04:40 | 04:49 | 04:56 | 105 | 198 | 11 | EXT | Аномалия находится на упругопластическом изгибе: R=529 D, максимальное растяжение на 6.1 час. | 0.89 | (c)
49817.354 | 3.265 | 3.195 | -7.18 | -7.25 | 2201 | -2189 | -2074 | 1887 | 3195 | 4513 |  | CORR | GENE | 06:58 | 07:10 | 07:28 | 109 | 372 | 10 | EXT | Аномалия находится на упругопластическом изгибе: R=369 D, максимальное растяжение на 6.1 час. | 0.95 | (c)
49824.577 | 0.043 | 0.035 | -10.967 | -10.975 | 442 | 581 | 556 | 442 | 35 | 4514 |  | CORR | CIGR | 05:08 | 05:30 | 05:26 | 21 | 228 | 13 | EXT | Аномалия находится на упругопластическом изгибе: R=273 D, максимальное растяжение на 6.1 час. | 1.17 | (a)
49825.401 | 0.867 | 0.806 | -10.143 | -10.204 | 575 | 610 | 602 | 575 | 806 | 4514 |  | CORR | GENE | 05:29 | 05:35 | 05:34 | 290 | 54 | 10 | EXT | Аномалия находится на упругопластическом изгибе: R=278 D, максимальное растяжение на 6.1 час. | 1.17 | (a)
49826.054 | 1.52 | 1.509 | -9.49 | -9.501 | 548 | 669 | 637 | 548 | 1509 | 4514 |  | CORR | CIGR | 05:25 | 05:45 | 05:39 | 37 | 178 | 11 | EXT | Аномалия находится на упругопластическом изгибе: R=281 D, максимальное растяжение на 6.1 час. | 1.15 | (a)
49827.626 | 3.092 | 3.076 | -7.918 | -7.934 | 379 | 455 | 485 | 379 | 3076 | 4514 |  | CORR | CIGR | 04:58 | 05:10 | 05:15 | 37 | 210 | 10 | EXT | Аномалия находится на упругопластическом изгибе: R=295 D, максимальное растяжение на 6.1 час. | 1.06 | (b)
49828.992 | 4.458 | 4.446 | -6.552 | -6.564 | 376 | 417 | 423 | 376 | 4446 | 4514 |  | CORR | CIGR | 04:57 | 05:04 | 05:05 | 21 | 94 | 10 | EXT | Аномалия находится на упругопластическом изгибе: R=311 D, максимальное растяжение на 6.1 час. | 1.01 | (b)
49830.663 | 6.129 | 6.077 | -4.881 | -4.933 | 88 | 211 | 245 | 88 | 4807 | 4514 |  | CORR | GENE | 04:11 | 04:31 | 04:36 | 126 | 314 | 12 | EXT | Аномалия находится на упругопластическом изгибе: R=332 D, максимальное растяжение на 6.1 час. | 0.91 | (c)
49832.06 | 7.526 | 7.37 | -3.484 | -3.64 | -23 | 291 | 205 | 0 | 3432 | 4514 |  | CORR | GENE | 03:53 | 04:44 | 04:30 | 208 | 456 | 12 | EXT | Аномалия находится на упругопластическом изгибе: R=360 D, максимальное растяжение на 6.1 час. | 0.95 | (c)
49834.869 | 10.335 | 10.192 | -0.675 | -0.818 | 487 | 528 | 530 | 487 | 578 | 4514 |  | CORR | GENE | 05:15 | 05:22 | 05:22 | 240 | 86 | 10 | EXT | Аномалия находится на упругопластическом изгибе: R=437 D, максимальное растяжение на 6.3 час. | 0.91 | (c)
49835.011 | 10.477 | 10.46 | -0.533 | -0.55 | 374 | 457 | 429 | 374 | 524 | 4514 |  | CORR | CIGR | 04:57 | 05:10 | 05:06 | 26 | 109 | 11 | EXT | Аномалия находится на упругопластическом изгибе: R=446 D, максимальное растяжение на 6.3 час. | 0.89 | (c)
49835.788 | 0.244 | 0.081 | -11.071 | -11.234 | -1738 | -1677 | -1707 | 1676 | 81 | 4515 |  | CORR | GENE | 04:41 | 04:51 | 04:46 | 488 | 62 | 10 | EXT | Аномалия находится на упругопластическом изгибе: R=477 D, максимальное растяжение на 6.3 час. | 0.94 | (c)
49836.489 | 0.945 | 0.932 | -10.37 | -10.383 | -1732 | -1646 | -1689 | 1645 | 932 | 4515 |  | CORR | CIGR | 04:42 | 04:56 | 04:49 | 22 | 87 | 10 | EXT | Аномалия находится на упругопластическом изгибе: R=517 D, максимальное растяжение на 6.3 час. | 0.89 | (c)
49845.94 | 10.396 | 10.367 | -0.919 | -0.948 | -1951 | -1713 | -1742 | 1532 | 830 | 4515 |  | CORR | GENE | 04:07 | 04:45 | 04:41 | 118 | 419 | 10 | EXT | Аномалия находится на упругопластическом изгибе: R=861 D, максимальное растяжение на 11.2 час. | 0.89 | (c)
49904.031 | 1.747 | 1.569 | -9.728 | -9.906 | -829 | -474 | -594 | 359 | 1569 | 4521 |  | DENT | GENE | 05:58 | 06:56 | 06:36 | 349 | 470 | 0.3 | N/A | Глубина вмятины: 4 мм (0,3%). Линейка: 35 см в (157 см; 06:56 ч:мин) |  | (c)
49911.988 | 9.704 | 9.691 | -1.771 | -1.784 | -778 | -635 | -695 | 612 | 1754 | 4521 |  | CORR | CIGR | 06:07 | 06:30 | 06:20 | 30 | 166 | 10 | EXT |  | 0.89 | (c)
49924.869 | 11.11 | 11.083 | -0.03 | -0.057 | -1993 | -1855 | -1847 | 1701 | 13 | 4522 |  | CORR | CIGR | 05:55 | 06:17 | 06:18 | 44 | 292 | 13 | EXT |  | 0.89 | (c)
49924.93 | 0.031 | 0.03 | -11.634 | -11.635 | 731 | 1452 | 1132 | 731 | 30 | 4523 |  | CORR | GENE | 05:22 | 07:18 | 06:26 | 76 | 801 | 10 | EXT |  | 0.89 | (c)
49932.881 | 7.982 | 7.716 | -3.683 | -3.949 | 570 | 842 | 927 | 570 | 3644 | 4523 |  | CORR | GENE | 04:56 | 05:39 | 05:53 | 305 | 713 | 10 | EXT |  | 0.92 | (c)
49934.078 | 9.179 | 9.146 | -2.486 | -2.519 | 540 | 747 | 715 | 540 | 2482 | 4523 |  | CORR | CIGR | 04:51 | 05:24 | 05:19 | 37 | 350 | 14 | EXT |  | 0.89 | (c)
49934.501 | 9.602 | 9.533 | -2.063 | -2.132 | 677 | 788 | 936 | 677 | 2052 | 4523 |  | CORR | GENE | 05:13 | 05:31 | 05:55 | 80 | 518 | 11 | EXT |  | 0.89 | (c)
49935.578 | 10.679 | 10.659 | -0.986 | -1.006 | 676 | 742 | 749 | 676 | 977 | 4523 |  | CORR | CIGR | 05:13 | 05:23 | 05:24 | 29 | 146 | 10 | EXT |  | 0.89 | (c)
49937.639 | 1.075 | 0.969 | -9.495 | -9.601 | 2036 | -2203 | 2189 | 2036 | 969 | 4524 |  | CORR | GENE | 05:33 | 06:09 | 05:58 | 138 | 306 | 8 | EXT |  | 0.89 | (c)
49955.614 | 8.48 | 8.459 | -0.025 | -0.046 | 1071 | 1299 | 1281 | 1071 | 11 | 4525 |  | CORR | CIGR | 03:32 | 04:08 | 04:05 | 35 | 419 | 15 | EXT |  | 0.89 | (c)
49960.849 | 2.435 | 2.22 | -9.03 | -9.245 | 2053 | -2173 | -2213 | 2018 | 2220 | 4527 |  | DENT | GENE | 05:15 | 05:52 | 05:46 | 430 | 390 | 0.4 | N/A | Глубина вмятины: 5 мм (0,4%). Линейка: 43 см в (222 см; 05:52 ч:мин) |  | (c)
50008.279 | 4.55 | 4.541 | -6.584 | -6.593 | -1335 | -1257 | -1282 | 1228 | 4541 | 4531а |  | CORR | CIGR | 04:51 | 05:04 | 04:60 | 28 | 107 | 10 | EXT |  | 0.89 | (c)
50008.564 | 4.835 | 4.699 | -6.299 | -6.435 | -1260 | -908 | -1049 | 838 | 4699 | 4531а |  | CORR | GENE | 05:03 | 06:00 | 05:37 | 400 | 422 | 11 | EXT |  | 0.93 | (c)
50009.048 | 5.319 | 5.164 | -5.815 | -5.97 | -1253 | -918 | -1045 | 837 | 5164 | 4531а |  | CORR | GENE | 05:04 | 05:59 | 05:38 | 225 | 416 | 12 | EXT |  | 0.91 | (c)
50009.242 | 5.513 | 5.513 | -5.621 | -5.621 | -1285 | -1213 | -1249 | 1213 | 5513 | 4531а |  | CORR | CIGR | 04:59 | 05:11 | 05:05 | 18 | 72 | 11 | EXT |  | 0.89 | (c)
50009.978 | 6.249 | 6.249 | -4.885 | -4.885 | -1378 | -1305 | -1342 | 1305 | 4864 | 4531а |  | CORR | CIGR | 04:44 | 04:56 | 04:50 | 21 | 73 | 11 | EXT |  | 0.89 | (c)
50012.276 | 8.547 | 8.516 | -2.587 | -2.618 | -1446 | -1298 | -1344 | 1242 | 2540 | 4531а |  | CORR | GENE | 04:33 | 04:57 | 04:50 | 78 | 204 | 11 | EXT | Аномалия находится на упругопластическом изгибе: R=993 D, максимальное растяжение на 5.4 час. | 0.89 | (c)
50014.187 | 10.458 | 10.442 | -0.676 | -0.692 | -1350 | -1267 | -1288 | 1226 | 649 | 4531а |  | CORR | CIGR | 04:49 | 05:02 | 04:59 | 43 | 124 | 9 | EXT | Аномалия находится на упругопластическом изгибе: R=794 D, максимальное растяжение на 5.5 час. | 0.89 | (c)
50014.802 | 11.073 | 11.05 | -0.061 | -0.084 | -1408 | -1242 | -1255 | 1101 | 21 | 4531а |  | CORR | GENE | 04:39 | 05:06 | 05:04 | 63 | 307 | 10 | EXT | Аномалия находится на упругопластическом изгибе: R=743 D, максимальное растяжение на 5.5 час. | 0.89 | (c)
50051.529 | 3.06 | 2.875 | -8.32 | -8.505 | -2011 | -1970 | -1970 | 1929 | 2875 | 4535 |  | CORR | GENE | 04:52 | 04:58 | 04:58 | 341 | 82 | 16 | EXT |  | 0.95 | (c)
50060.586 | 0.737 | 0.712 | -10.608 | -10.633 | 751 | 844 | 828 | 751 | 712 | 4536 |  | CORR | CIGR | 05:30 | 05:45 | 05:43 | 31 | 155 | 10 | EXT |  | 0.89 | (c)
50077.687 | 6.493 | 6.467 | -4.777 | -4.803 | 2217 | -2053 | -2102 | 1960 | 4742 | 4537 |  | CORR | GENE | 03:29 | 03:60 | 03:52 | 61 | 283 | 9 | EXT | Аномалия находится на отводе. | 0.84 | (c)
50083.574 | 1.11 | 0.922 | -10.09 | -10.278 | 660 | 917 | 853 | 660 | 922 | 4538 |  | CORR | GENE | 07:38 | 08:20 | 08:09 | 456 | 387 | 10 | EXT |  | 0.93 | (c)
50100.352 | 6.688 | 6.656 | -4.457 | -4.489 | 25 | 176 | 215 | 25 | 4402 | 4539 |  | CORR | GENE | 06:20 | 06:45 | 06:51 | 87 | 380 | 10 | EXT | Аномалия находится на упругопластическом изгибе: R=887 D, максимальное растяжение на 6.3 час. | 0.89 | (c)
50101.125 | 7.461 | 7.426 | -3.684 | -3.719 | 32 | 148 | 129 | 32 | 3639 | 4539 |  | CORR | GENE | 06:22 | 06:40 | 06:37 | 80 | 195 | 10 | EXT |  | 0.89 | (c)
50116.079 | 0 | 0 | -11.27 | -11.27 | -496 | -292 | 68 | 0 | 0 | 4541 | Смещение кромок | GWAN |  | 01:36 | 02:09 | 03:07 | 0 | 1127 | 15 | EXT | Смещение кромок Вовнутрь Аномалия находится на отводе. Величина смещения - 2.3 мм. |  | (c)
50127.349 | 0 | 0 | -11.615 | -11.615 | -20 | 590 | 462 | 0 | 0 | 4542 | Смещение кромок | GWAN |  | 03:30 | 05:08 | 04:48 | 0 | 963 | 16 | EXT | Смещение кромок Наружу Аномалия находится на отводе. Величина смещения - 2.5 мм. |  | (c)
50127.419 | 0.07 | 0.066 | -11.545 | -11.549 | 509 | 551 | 576 | 509 | 66 | 4542 |  | CORR | CIGR | 04:55 | 05:02 | 05:06 | 31 | 134 | 14 | EXT |  | 0.89 | (c)
50127.779 | 0.43 | 0.257 | -11.185 | -11.358 | 449 | 759 | 665 | 449 | 257 | 4542 |  | CORR | GENE | 04:46 | 05:36 | 05:20 | 266 | 433 | 12 | EXT |  | 0.92 | (c)
50128.105 | 0.756 | 0.585 | -10.859 | -11.03 | 643 | 814 | 883 | 643 | 585 | 4542 |  | CORR | GENE | 05:17 | 05:44 | 05:56 | 358 | 481 | 12 | EXT |  | 0.93 | (c)
50129.755 | 2.406 | 2.257 | -9.209 | -9.358 | 717 | 743 | 749 | 717 | 2257 | 4542 |  | CORR | GENE | 05:29 | 05:33 | 05:34 | 344 | 64 | 10 | EXT |  | 0.92 | (c)
50130.266 | 2.917 | 2.906 | -8.698 | -8.709 | 554 | 694 | 629 | 554 | 2906 | 4542 |  | CORR | CIGR | 05:02 | 05:25 | 05:15 | 34 | 150 | 10 | EXT |  | 0.89 | (c)
50131.599 | 4.25 | 4.108 | -7.365 | -7.507 | 637 | 653 | 657 | 637 | 4108 | 4542 |  | CORR | AXGR | 05:16 | 05:18 | 05:19 | 197 | 40 | 15 | EXT |  | 0.92 | (c)
50140.439 | 1.475 | 1.31 | -10.2 | -10.365 | -116 | -84 | -87 | 57 | 1310 | 4543 |  | CORR | GENE | 07:19 | 07:24 | 07:24 | 273 | 58 | 7 | EXT |  | 0.91 | (c)
50144.945 | 5.981 | 5.617 | -5.694 | -6.058 | 668 | 774 | 836 | 668 | 5523 | 4543 |  | GOUG | GENE | 09:25 | 09:42 | 09:52 | 535 | 337 | 10 | EXT | Задир. |  | (c)
50150.508 | 11.544 | 11.529 | -0.131 | -0.146 | -655 | -466 | -553 | 452 | 123 | 4543 |  | CORR | CIGR | 05:52 | 06:22 | 06:08 | 23 | 203 | 11 | EXT |  | 0.89 | (c)
50155.969 | 5.33 | 5.325 | -5.655 | -5.66 | -1722 | -1604 | -1603 | 1484 | 5325 | 4544 |  | CORR | CIGR | 04:42 | 05:01 | 05:01 | 42 | 238 | 11 | EXT |  | 0.89 | (c)
50156.058 | 5.419 | 5.301 | -5.566 | -5.684 | -764 | -636 | -662 | 559 | 5301 | 4544 |  | DENT | GENE | 07:17 | 07:37 | 07:33 | 276 | 205 | 0.4 | N/A | Глубина вмятины: 5 мм (0,4%). Линейка: 28 см в (530 см; 07:37 ч:мин) |  | (c)
50156.334 | 5.695 | 5.684 | -5.29 | -5.301 | -1746 | -1517 | -1631 | 1517 | 5254 | 4544 |  | CORR | CIGR | 04:38 | 05:15 | 04:57 | 47 | 229 | 11 | EXT |  | 0.89 | (c)
50159.03 | 8.391 | 8.292 | -2.594 | -2.693 | -1643 | -1515 | -1496 | 1348 | 2547 | 4544 |  | CORR | GENE | 04:55 | 05:15 | 05:18 | 146 | 295 | 11 | EXT |  | 0.9 | (c)
50159.078 | 8.439 | 8.422 | -2.546 | -2.563 | -933 | -906 | -915 | 897 | 2453 | 4544 |  | CORR | AXGR | 06:49 | 06:54 | 06:52 | 110 | 36 | 11 | EXT |  | 0.89 | (c)
50159.213 | 8.574 | 8.484 | -2.411 | -2.501 | -1711 | -1517 | -1536 | 1361 | 2332 | 4544 |  | CORR | GENE | 04:44 | 05:15 | 05:12 | 169 | 350 | 12 | EXT |  | 0.9 | (c)
50159.383 | 8.744 | 8.695 | -2.241 | -2.29 | -1680 | -1555 | -1537 | 1394 | 2161 | 4544 |  | CORR | GENE | 04:49 | 05:09 | 05:12 | 129 | 287 | 12 | EXT |  | 0.9 | (c)
50161.528 | 10.889 | 10.533 | -0.096 | -0.452 | -1829 | -1512 | -1646 | 1464 | 86 | 4544 |  | CORR | GENE | 04:25 | 05:16 | 04:54 | 366 | 365 | 14 | EXT |  | 0.94 | (c)
50161.843 | 0.219 | 0.185 | -11.126 | -11.16 | -1904 | -1857 | -1847 | 1790 | 185 | 4545 |  | CORR | GENE | 04:58 | 05:06 | 05:08 | 390 | 115 | 10 | EXT |  | 0.93 | (c)
50162.882 | 1.258 | 1.237 | -10.087 | -10.108 | -2067 | -1953 | -1968 | 1869 | 1237 | 4545 |  | CORR | GENE | 04:32 | 04:51 | 04:48 | 51 | 198 | 11 | EXT |  | 0.89 | (c)
50164.554 | 2.93 | 2.918 | -8.415 | -8.427 | -1996 | -1961 | -1959 | 1923 | 2918 | 4545 |  | CORR | CIGR | 04:44 | 04:49 | 04:50 | 26 | 73 | 8 | EXT |  | 0.89 | (c)
50167.751 | 6.127 | 6.108 | -5.218 | -5.237 | -2082 | -1993 | -2018 | 1953 | 5167 | 4545 |  | CORR | GENE | 04:30 | 04:44 | 04:40 | 70 | 129 | 12 | EXT |  | 0.89 | (c)
50168.516 | 6.892 | 6.863 | -4.453 | -4.482 | -2129 | -1987 | -2021 | 1914 | 4112 | 4545 |  | CORR | GENE | 04:22 | 04:45 | 04:40 | 370 | 215 | 10 | EXT |  | 0.93 | (c)
50169.312 | 7.688 | 7.661 | -3.657 | -3.684 | -1857 | -1782 | -1770 | 1682 | 3655 | 4545 |  | CORR | CIGR | 05:06 | 05:18 | 05:20 | 29 | 175 | 10 | EXT |  | 0.89 | (c)
50173.537 | 0.568 | 0.499 | -10.922 | -10.991 | -970 | -742 | -814 | 658 | 499 | 4546 |  | CORR | GENE | 04:45 | 05:22 | 05:10 | 139 | 312 | 8 | EXT |  | 0.89 | (c)
50173.916 | 0.947 | 0.928 | -10.543 | -10.562 | -708 | -600 | -653 | 598 | 928 | 4546 |  | CORR | CIGR | 05:27 | 05:44 | 05:36 | 35 | 110 | 11 | EXT |  | 0.89 | (c)
50175.214 | 2.245 | 2.212 | -9.245 | -9.278 | -742 | -672 | -670 | 598 | 2212 | 4546 |  | CORR | GENE | 05:22 | 05:33 | 05:33 | 51 | 143 | 11 | EXT |  | 0.89 | (c)
50176.424 | 3.455 | 3.421 | -8.035 | -8.069 | -856 | -784 | -795 | 734 | 3421 | 4546 |  | CORR | GENE | 05:03 | 05:15 | 05:13 | 70 | 122 | 8 | EXT |  | 0.89 | (c)
50183.876 | 10.907 | 10.87 | -0.583 | -0.62 | -693 | -421 | -447 | 201 | 481 | 4546 |  | CORR | GENE | 05:29 | 06:13 | 06:09 | 139 | 492 | 10 | EXT |  | 0.9 | (c)
50184.404 | 11.435 | 11.324 | -0.055 | -0.166 | -746 | -622 | -516 | 287 | 35 | 4546 |  | CORR | GENE | 05:21 | 05:41 | 05:58 | 131 | 459 | 11 | EXT |  | 0.9 | (c)
50188.696 | 4.237 | 3.988 | -6.813 | -7.062 | 902 | 1078 | 1063 | 902 | 3988 | 4547 |  | DENT | GENE | 05:05 | 05:34 | 05:31 | 524 | 323 | 0.5 | N/A | Глубина вмятины: 7 мм (0,5%). Линейка: 52 см в (399 см; 05:34 ч:мин) |  | (c)
50206.617 | 0.458 | 0.393 | -10.642 | -10.707 | 1925 | 2175 | 2183 | 1925 | 393 | 4549 |  | CORR | GENE | 04:11 | 04:51 | 04:53 | 107 | 515 | 12 | EXT |  | 0.89 | (c)
50208.112 | 1.953 | 1.936 | -9.147 | -9.164 | -1690 | -1589 | -1617 | 1543 | 1936 | 4549 |  | CORR | CIGR | 06:28 | 06:44 | 06:39 | 31 | 147 | 10 | EXT |  | 0.89 | (c)
50210.229 | 4.07 | 4 | -7.03 | -7.1 | -1543 | -1479 | -1489 | 1434 | 4000 | 4549 |  | DENT | GENE | 06:51 | 07:02 | 07:00 | 128 | 109 | 0.7 | N/A | Глубина вмятины: 10 мм (0,7%). Линейка: 13 см в (400 см; 07:02 ч:мин) |  | (c)
50211.882 | 5.723 | 5.699 | -5.377 | -5.401 | 1958 | 2073 | 2054 | 1958 | 5352 | 4549 |  | CORR | GENE | 04:16 | 04:35 | 04:32 | 49 | 191 | 11 | EXT |  | 0.89 | (c)
50211.989 | 5.83 | 5.813 | -5.27 | -5.287 | 1989 | 2043 | 2064 | 1989 | 5254 | 4549 |  | CORR | CIGR | 04:21 | 04:30 | 04:33 | 33 | 150 | 9 | EXT |  | 0.89 | (c)
50212.85 | 6.691 | 6.631 | -4.409 | -4.469 | 2071 | 2191 | -2218 | 2047 | 4367 | 4549 |  | CORR | GENE | 04:35 | 04:54 | 05:02 | 102 | 343 | 12 | EXT |  | 0.89 | (c)
50219.698 | 2.439 | 2.283 | -9.201 | -9.357 | 243 | 571 | 428 | 243 | 2283 | 4550 |  | CORR | GENE | 04:02 | 04:55 | 04:32 | 159 | 371 | 10 | EXT |  | 0.9 | (c)
50220.512 | 3.253 | 2.394 | -8.387 | -9.246 | 21 | 45 | 46 | 21 | 2394 | 4550 |  | CORR | GENE | 03:26 | 03:30 | 03:31 | 1105 | 52 | 12 | EXT |  | 0.98 | (c)
50222.155 | 4.896 | 4.688 | -6.744 | -6.952 | 352 | 424 | 393 | 352 | 4688 | 4550 |  | CORR | GENE | 04:20 | 04:32 | 04:26 | 261 | 82 | 10 | EXT |  | 0.91 | (c)
50223.63 | 6.371 | 6.356 | -5.269 | -5.284 | 1168 | 1300 | 1238 | 1168 | 5253 | 4550 |  | CORR | CIGR | 06:32 | 06:53 | 06:43 | 31 | 140 | 10 | EXT |  | 0.89 | (c)
50227.51 | 10.251 | 10.219 | -1.389 | -1.421 | 333 | 501 | 501 | 333 | 1275 | 4550 |  | CORR | GENE | 04:17 | 04:44 | 04:44 | 146 | 336 | 12 | EXT |  | 0.9 | (c)
50229.496 | 0.597 | 0.488 | -10.268 | -10.377 | 1964 | 1984 | 2016 | 1964 | 488 | 4551 |  | CORR | GENE | 05:02 | 05:05 | 05:10 | 400 | 105 | 12 | EXT |  | 0.94 | (c)
50230.086 | 1.187 | 1.179 | -9.678 | -9.686 | 1915 | 2014 | 2018 | 1915 | 1179 | 4551 |  | CORR | GENE | 04:54 | 05:10 | 05:11 | 194 | 206 | 11 | EXT |  | 0.91 | (c)
50233.448 | 4.549 | 4.455 | -6.316 | -6.41 | 1695 | 2055 | 1960 | 1695 | 4455 | 4551 |  | CORR | GENE | 04:18 | 05:16 | 05:01 | 176 | 530 | 11 | EXT |  | 0.9 | (c)
50239.268 | 10.369 | 10.232 | -0.496 | -0.633 | 1843 | 1890 | 1930 | 1843 | 451 | 4551 |  | CORR | GENE | 04:42 | 04:50 | 04:56 | 182 | 174 | 12 | EXT |  | 0.91 | (c)
50242.569 | 2.805 | 2.763 | -8.68 | -8.722 | 822 | 880 | 925 | 822 | 2763 | 4552 |  | CORR | CIGR | 05:13 | 05:22 | 05:29 | 47 | 205 | 12 | EXT |  | 0.89 | (c)
50247.138 | 7.374 | 7.356 | -4.111 | -4.129 | 609 | 672 | 716 | 609 | 4045 | 4552 |  | CORR | GENE | 04:38 | 04:49 | 04:56 | 84 | 214 | 9 | EXT |  | 0.89 | (c)
50248.431 | 8.667 | 8.647 | -2.818 | -2.838 | 530 | 600 | 645 | 530 | 2778 | 4552 |  | CORR | GENE | 04:26 | 04:37 | 04:44 | 60 | 229 | 10 | EXT |  | 0.89 | (c)
50250.666 | 10.902 | 10.881 | -0.583 | -0.604 | 1363 | 1603 | 1506 | 1363 | 548 | 4552 |  | CORR | GENE | 06:40 | 07:19 | 07:03 | 56 | 286 | 11 | EXT |  | 0.89 | (c)
50251 | 11.236 | 11.151 | -0.249 | -0.334 | 1533 | 1585 | 1584 | 1533 | 120 | 4552 |  | CORR | GENE | 07:07 | 07:16 | 07:16 | 214 | 102 | 12 | EXT |  | 0.91 | (c)
50254.165 | 2.916 | 2.892 | -8.534 | -8.558 | -782 | -595 | -603 | 424 | 2892 | 4553 |  | CORR | GENE | 04:30 | 05:00 | 04:59 | 139 | 358 | 11 | EXT |  | 0.9 | (c)
50255.015 | 3.766 | 3.732 | -7.684 | -7.718 | -786 | -676 | -609 | 431 | 3732 | 4553 |  | CORR | GENE | 04:29 | 04:47 | 04:58 | 65 | 355 | 10 | EXT |  | 0.89 | (c)
50255.589 | 4.34 | 4.178 | -7.11 | -7.272 | -604 | -580 | -578 | 553 | 4178 | 4553 |  | CORR | GENE | 04:59 | 05:03 | 05:03 | 329 | 51 | 14 | EXT |  | 0.94 | (c)
50266.989 | 4.29 | 4.265 | -6.835 | -6.86 | 164 | 264 | 234 | 164 | 4265 | 4554 |  | CORR | CIGR | 06:02 | 06:19 | 06:14 | 29 | 139 | 12 | EXT |  | 0.89 | (c)
50267.12 | 4.421 | 4.387 | -6.704 | -6.738 | -42 | 77 | 47 | 0 | 4387 | 4554 |  | CORR | CIGR | 05:29 | 05:48 | 05:44 | 35 | 178 | 12 | EXT |  | 0.89 | (c)
50267.621 | 4.922 | 4.887 | -6.203 | -6.238 | -180 | 27 | -76 | 0 | 4887 | 4554 |  | CORR | CIGR | 05:07 | 05:40 | 05:24 | 36 | 207 | 10 | EXT |  | 0.89 | (c)
50287.224 | 2.11 | 2.072 | -9.105 | -9.143 | 1209 | 1240 | 1246 | 1209 | 2072 | 4556 |  | DENT | GENE | 02:14 | 02:19 | 02:20 | 89 | 73 | 0.4 | N/A | Глубина вмятины: 5 мм (0,4%). Линейка: 9 см в (207 см; 02:19 ч:мин) |  | (c)
50291.581 | 6.467 | 6.444 | -4.748 | -4.771 | 2177 | -2198 | -2212 | 2139 | 4743 | 4556 |  | CORR | CIGR | 04:50 | 05:04 | 05:02 | 28 | 146 | 10 | EXT |  | 0.89 | (c)
50292.873 | 7.759 | 7.738 | -3.456 | -3.477 | 2069 | 2143 | 2193 | 2069 | 3423 | 4556 |  | CORR | GENE | 04:33 | 04:45 | 04:53 | 54 | 249 | 11 | EXT |  | 0.89 | (c)
50294.509 | 9.395 | 9.11 | -1.82 | -2.105 | 2055 | 2097 | 2103 | 2055 | 1642 | 4556 |  | CORR | GENE | 04:31 | 04:37 | 04:38 | 463 | 97 | 8 | EXT |  | 0.92 | (c)
50301.938 | 5.609 | 5.588 | -5.241 | -5.262 | -1872 | -1776 | -1824 | 1776 | 5241 | 4557 |  | CORR | CIGR | 05:24 | 05:39 | 05:32 | 21 | 96 | 11 | EXT |  | 0.89 | (c)
50302.483 | 6.154 | 5.692 | -4.696 | -5.158 | -1678 | -1621 | -1610 | 1542 | 4574 | 4557 |  | CORR | GENE | 05:55 | 06:04 | 06:06 | 584 | 136 | 10 | EXT |  | 0.94 | (c)
50303.012 | 6.683 | 6.602 | -4.167 | -4.248 | -322 | -263 | -261 | 199 | 4098 | 4557 |  | DENT | GENE | 09:34 | 09:44 | 09:44 | 150 | 123 | 0.4 | N/A | Глубина вмятины: 6 мм (0,4%). Линейка: 15 см в (660 см; 09:44 ч:мин) |  | (c)
50312.259 | 5.08 | 5.006 | -6.145 | -6.219 | -1969 | -1501 | -1709 | 1449 | 5006 | 4558 |  | CORR | GENE | 03:26 | 04:41 | 04:08 | 215 | 520 | 11 | EXT |  | 0.91 | (c)
50312.707 | 5.528 | 5.515 | -5.697 | -5.71 | -1618 | -1555 | -1514 | 1410 | 5515 | 4558 |  | CORR | CIGR | 04:22 | 04:32 | 04:39 | 34 | 208 | 10 | EXT |  | 0.89 | (c)
50315.321 | 8.142 | 7.997 | -3.083 | -3.228 | -1323 | -1316 | -1308 | 1293 | 3077 | 4558 |  | CORR | AXGR | 05:10 | 05:11 | 05:12 | 151 | 30 | 12 | EXT |  | 0.9 | (c)
50319.176 | 0.772 | 0.687 | -10.128 | -10.213 | 1176 | 1274 | 1315 | 1176 | 687 | 4559 |  | CORR | GENE | 06:04 | 06:20 | 06:27 | 127 | 278 | 13 | EXT |  | 0.9 | (c)
50320.256 | 1.852 | 1.813 | -9.048 | -9.087 | 1065 | 1264 | 1211 | 1065 | 1813 | 4559 |  | CORR | GENE | 05:47 | 06:19 | 06:10 | 92 | 292 | 12 | EXT |  | 0.89 | (c)
50320.46 | 2.056 | 2.041 | -8.844 | -8.859 | 910 | 1001 | 1014 | 910 | 2041 | 4559 |  | CORR | CIGR | 05:22 | 05:36 | 05:38 | 45 | 209 | 11 | EXT |  | 0.89 | (c)
50325.329 | 6.925 | 6.908 | -3.975 | -3.992 | 686 | 822 | 762 | 686 | 3949 | 4559 |  | CORR | CIGR | 04:45 | 05:07 | 04:58 | 43 | 153 | 11 | EXT |  | 0.89 | (c)
50326.234 | 7.83 | 7.656 | -3.07 | -3.244 | 757 | 842 | 826 | 757 | 2695 | 4559 |  | CORR | GENE | 04:57 | 05:11 | 05:08 | 549 | 139 | 10 | EXT |  | 0.94 | (c)
50326.718 | 8.314 | 8.269 | -2.586 | -2.631 | 512 | 689 | 670 | 512 | 2533 | 4559 |  | CORR | GENE | 04:17 | 04:46 | 04:43 | 98 | 316 | 10 | EXT |  | 0.89 | (c)
50327.019 | 8.615 | 8.571 | -2.285 | -2.329 | 703 | 825 | 786 | 703 | 1669 | 4559 |  | CORR | GENE | 04:48 | 05:08 | 05:01 | 660 | 165 | 10 | EXT |  | 0.95 | (c)
50328.361 | 9.957 | 9.863 | -0.943 | -1.037 | 617 | 709 | 1011 | 617 | 837 | 4559 |  | CORR | GENE | 04:34 | 04:49 | 05:38 | 200 | 789 | 11 | EXT |  | 0.91 | (c)
50328.692 | 10.288 | 10.249 | -0.612 | -0.651 | 908 | 1294 | 1257 | 908 | 432 | 4559 |  | CORR | GENE | 05:21 | 06:24 | 06:18 | 219 | 698 | 10 | EXT |  | 0.91 | (c)
50330.387 | 1.083 | 1.074 | -9.922 | -9.931 | -1713 | -1461 | -1547 | 1381 | 1074 | 4560 |  | CORR | CIGR | 05:20 | 06:01 | 05:47 | 46 | 332 | 11 | EXT |  | 0.89 | (c)
50331.46 | 2.156 | 2.124 | -8.849 | -8.881 | -1608 | -1432 | -1431 | 1254 | 2124 | 4560 |  | CORR | GENE | 05:37 | 06:05 | 06:05 | 197 | 354 | 11 | EXT |  | 0.91 | (c)
50332.013 | 2.709 | 2.66 | -8.296 | -8.345 | -1510 | -1402 | -1408 | 1307 | 2660 | 4560 |  | CORR | GENE | 05:53 | 06:10 | 06:09 | 64 | 203 | 11 | EXT |  | 0.89 | (c)
50332.114 | 2.81 | 2.8 | -8.195 | -8.205 | -1801 | -1693 | -1747 | 1693 | 2800 | 4560 |  | CORR | CIGR | 05:06 | 05:23 | 05:14 | 20 | 108 | 11 | EXT |  | 0.89 | (c)
50332.877 | 3.573 | 3.558 | -7.432 | -7.447 | -1377 | -1328 | -1323 | 1268 | 3558 | 4560 |  | CORR | CIGR | 06:14 | 06:22 | 06:23 | 37 | 108 | 11 | EXT |  | 0.89 | (c)
50333.663 | 4.359 | 4.183 | -6.646 | -6.822 | -1543 | -1525 | -1526 | 1509 | 4183 | 4560 |  | CORR | AXGR | 05:47 | 05:50 | 05:50 | 312 | 34 | 11 | EXT |  | 0.92 | (c)
50336.983 | 7.679 | 7.662 | -3.326 | -3.343 | -1876 | -1828 | -1820 | 1764 | 3318 | 4560 |  | CORR | CIGR | 04:54 | 05:01 | 05:03 | 25 | 112 | 10 | EXT |  | 0.89 | (c)
50338.106 | 8.802 | 8.225 | -2.203 | -2.78 | -1881 | -1734 | -1765 | 1649 | 2042 | 4560 |  | CORR | GENE | 04:53 | 05:16 | 05:11 | 738 | 232 | 15 | EXT |  | 0.99 | (c)
50339.083 | 9.779 | 9.64 | -1.226 | -1.365 | -2031 | -1793 | -1859 | 1687 | 1128 | 4560 |  | CORR | GENE | 04:29 | 05:07 | 04:56 | 237 | 344 | 11 | EXT |  | 0.91 | (c)
50339.423 | 10.119 | 10.073 | -0.886 | -0.932 | -2047 | -1970 | -1856 | 1665 | 863 | 4560 |  | CORR | GENE | 04:26 | 04:38 | 04:57 | 69 | 382 | 13 | EXT |  | 0.89 | (c)
50339.998 | 10.694 | 10.66 | -0.311 | -0.345 | -2117 | -1987 | -2022 | 1927 | 303 | 4560 |  | CORR | CIGR | 04:15 | 04:36 | 04:30 | 42 | 190 | 11 | EXT |  | 0.89 | (c)
50340.095 | 10.791 | 10.73 | -0.214 | -0.275 | -1734 | -1686 | -1692 | 1651 | 104 | 4560 |  | CORR | GENE | 05:17 | 05:24 | 05:23 | 171 | 83 | 13 | EXT |  | 0.91 | (c)
50340.645 | 0.336 | 0.313 | -10.969 | -10.992 | 1769 | 1928 | 1853 | 1769 | 313 | 4561 |  | CORR | CIGR | 04:10 | 04:35 | 04:23 | 29 | 168 | 12 | EXT |  | 0.89 | (c)
50341.465 | 1.156 | 1.017 | -10.149 | -10.288 | 1902 | 1940 | 1936 | 1902 | 1017 | 4561 |  | CORR | GENE | 04:31 | 04:37 | 04:36 | 255 | 68 | 13 | EXT |  | 0.92 | (c)
50342.208 | 1.899 | 1.875 | -9.406 | -9.43 | 1986 | 2043 | 2063 | 1986 | 1875 | 4561 |  | CORR | CIGR | 04:45 | 04:54 | 04:57 | 25 | 153 | 11 | EXT |  | 0.89 | (c)
50343.159 | 2.85 | 2.558 | -8.455 | -8.747 | 1554 | 1905 | 1802 | 1554 | 2558 | 4561 |  | CORR | GENE | 03:35 | 04:32 | 04:15 | 553 | 497 | 11 | EXT |  | 0.95 | (c)
50344.632 | 4.323 | 3.641 | -6.982 | -7.664 | 1645 | 1905 | 1815 | 1645 | 3641 | 4561 |  | CORR | GENE | 03:50 | 04:31 | 04:17 | 729 | 340 | 15 | EXT |  | 0.99 | (c)
50346.748 | 6.439 | 5.613 | -4.866 | -5.692 | 1652 | 1857 | 1759 | 1652 | 4670 | 4561 |  | CORR | GENE | 03:51 | 04:24 | 04:08 | 1022 | 214 | 10 | EXT |  | 0.96 | (c)
50347.085 | 6.776 | 6.753 | -4.529 | -4.552 | 1781 | 1830 | 1818 | 1781 | 4177 | 4561 |  | CORR | GENE | 04:11 | 04:19 | 04:17 | 375 | 74 | 12 | EXT |  | 0.94 | (c)
50349.073 | 8.764 | 8.26 | -2.541 | -3.045 | 1820 | 1916 | 1881 | 1820 | 1974 | 4561 |  | CORR | GENE | 04:18 | 04:33 | 04:28 | 1071 | 123 | 10 | EXT |  | 0.96 | (c)
50353.35 | 1.736 | 1.666 | -9.394 | -9.464 | 741 | 1071 | 1024 | 741 | 1666 | 4562 |  | CORR | GENE | 04:16 | 05:09 | 05:01 | 130 | 566 | 10 | EXT |  | 0.9 | (c)
50359.838 | 8.224 | 8.218 | -2.906 | -2.912 | 984 | 1098 | 1041 | 984 | 2887 | 4562 |  | CORR | CIGR | 04:55 | 05:13 | 05:04 | 25 | 115 | 10 | EXT |  | 0.89 | (c)
50362.85 | 0.106 | 0.03 | -10.879 | -10.955 | 1966 | -1970 | -2164 | 1833 | 30 | 4563 |  | CORR | GENE | 06:55 | 08:20 | 07:49 | 90 | 662 | 10 | EXT |  | 0.89 | (c)
50363.431 | 0.687 | 0.486 | -10.298 | -10.499 | 969 | 999 | 995 | 969 | 486 | 4563 |  | CORR | GENE | 04:14 | 04:19 | 04:19 | 357 | 52 | 10 | EXT |  | 0.93 | (c)
50364.924 | 2.18 | 2.11 | -8.805 | -8.875 | 998 | 1097 | 1082 | 998 | 2110 | 4563 |  | CORR | GENE | 04:19 | 04:35 | 04:33 | 104 | 167 | 12 | EXT |  | 0.89 | (c)
50368.608 | 5.864 | 5.842 | -5.121 | -5.143 | 1077 | 1227 | 1188 | 1077 | 5097 | 4563 |  | CORR | CIGR | 04:32 | 04:56 | 04:50 | 46 | 222 | 10 | EXT |  | 0.89 | (c)
50371.209 | 8.465 | 8.411 | -2.52 | -2.574 | 1530 | 1821 | 1784 | 1530 | 2471 | 4563 |  | CORR | GENE | 05:45 | 06:32 | 06:26 | 103 | 508 | 11 | EXT |  | 0.89 | (c)
50371.667 | 8.923 | 8.907 | -2.062 | -2.078 | 1195 | 1288 | 1306 | 1195 | 2040 | 4563 |  | CORR | CIGR | 04:51 | 05:06 | 05:09 | 38 | 222 | 10 | EXT |  | 0.89 | (c)
50372.091 | 9.347 | 9.338 | -1.638 | -1.647 | 1256 | 1408 | 1407 | 1256 | 1608 | 4563 |  | CORR | CIGR | 05:01 | 05:25 | 05:25 | 39 | 302 | 10 | EXT |  | 0.89 | (c)
50372.703 | 9.959 | 9.645 | -1.026 | -1.34 | 1550 | 1715 | 1662 | 1550 | 1008 | 4563 |  | CORR | GENE | 05:48 | 06:15 | 06:06 | 332 | 225 | 12 | EXT |  | 0.93 | (c)
50373.268 | 10.524 | 10.334 | -0.461 | -0.651 | 1156 | 1463 | 1402 | 1156 | 410 | 4563 |  | CORR | GENE | 04:45 | 05:34 | 05:24 | 241 | 491 | 12 | EXT |  | 0.92 | (c)
50377.324 | 3.595 | 3.51 | -7.735 | -7.82 | -2087 | -1490 | -1708 | 1329 | 3510 | 4564 |  | CORR | GENE | 03:48 | 05:24 | 04:49 | 226 | 758 | 12 | EXT |  | 0.91 | (c)
50383.878 | 10.149 | 10.119 | -1.181 | -1.211 | -1873 | -1128 | -1412 | 951 | 1049 | 4564 |  | CORR | GENE | 04:22 | 06:23 | 05:37 | 162 | 922 | 10 | EXT |  | 0.9 | (c)
50384.809 | 11.08 | 11.005 | -0.25 | -0.325 | -1076 | -1027 | -1042 | 1009 | 125 | 4564 |  | CORR | GENE | 06:31 | 06:39 | 06:36 | 200 | 67 | 13 | EXT |  | 0.91 | (c)
50407.394 | 11.105 | 11.095 | -0.32 | -0.33 | 1770 | 1959 | 1909 | 1770 | 296 | 4566 |  | CORR | CIGR | 05:08 | 05:39 | 05:31 | 34 | 277 | 10 | EXT |  | 0.89 | (c)
50415.216 | 7.502 | 7.475 | -2.678 | -2.705 | -2196 | -2153 | -2087 | 1978 | 2640 | 4567 |  | CORR | GENE | 04:44 | 04:51 | 05:02 | 65 | 218 | 11 | EXT |  | 0.89 | (c)
50416.066 | 8.352 | 8.273 | -1.828 | -1.907 | -2078 | -2000 | -1862 | 1645 | 1812 | 4567 |  | CORR | GENE | 05:03 | 05:16 | 05:38 | 95 | 433 | 11 | EXT |  | 0.89 | (c)
50416.303 | 8.589 | 8.504 | -1.591 | -1.676 | -2147 | -1654 | -1816 | 1486 | 1376 | 4567 |  | CORR | GENE | 04:52 | 06:12 | 05:45 | 300 | 661 | 12 | EXT |  | 0.93 | (c)
50416.799 | 9.085 | 9.085 | -1.095 | -1.095 | -1886 | -1775 | -1661 | 1436 | 1012 | 4567 |  | CORR | GENE | 05:34 | 05:52 | 06:10 | 83 | 450 | 11 | EXT |  | 0.89 | (c)
50417.718 | 10.004 | 9.927 | -0.176 | -0.253 | -1773 | -1623 | -1504 | 1235 | 148 | 4567 |  | CORR | GENE | 05:52 | 06:17 | 06:36 | 105 | 538 | 11 | EXT |  | 0.89 | (c)
50417.988 | 0.094 | 0.036 | -11.166 | -11.224 | -1578 | -1044 | -1127 | 675 | 36 | 4568 |  | CORR | GENE | 05:12 | 06:38 | 06:25 | 118 | 903 | 12 | EXT | Аномалия находится на отводе. | 0.9 | (c)
50418.603 | 0.709 | 0.489 | -10.551 | -10.771 | -1706 | -1339 | -1383 | 1059 | 489 | 4568 |  | CORR | GENE | 04:51 | 05:50 | 05:43 | 265 | 647 | 11 | EXT | Аномалия находится на отводе. | 0.92 | (c)
50428.65 | 10.756 | 10.74 | -0.504 | -0.52 | -1173 | -1006 | -1000 | 827 | 473 | 4568 |  | CORR | CIGR | 06:17 | 06:44 | 06:45 | 47 | 346 | 13 | EXT | Аномалия находится на отводе. | 0.89 | (c)
50429.154 | 0 | -0.046 | -11.08 | -11.126 | -2204 | -2067 | -1967 | 1731 |  | 4569 | Нарушение формы кольцевого шва | GWAN |  | 10:26 | 10:48 | 11:05 | 0 | 473 |  | EXT | Нарушение формы кольцевого шва Аномалия находится на отводе. |  | (c)
50429.204 | 0.05 | 0.024 | -11.03 | -11.056 | 138 | 500 | 727 | 138 | 24 | 4569 |  | CORR | GENE | 04:44 | 05:43 | 06:19 | 97 | 1178 | 13 | EXT |  | 0.89 | (c)
50429.523 | 0.369 | 0.331 | -10.711 | -10.749 | 550 | 758 | 779 | 550 | 331 | 4569 |  | CORR | GENE | 05:51 | 06:24 | 06:28 | 95 | 458 | 12 | EXT |  | 0.89 | (c)
50432.932 | 3.778 | 3.758 | -7.302 | -7.322 | 575 | 735 | 716 | 575 | 3758 | 4569 |  | CORR | GENE | 05:55 | 06:21 | 06:18 | 61 | 282 | 10 | EXT |  | 0.89 | (c)
50434.912 | 5.758 | 5.657 | -5.322 | -5.423 | 14 | 28 | 51 | 14 | 4833 | 4569 |  | CORR | GENE | 04:24 | 04:27 | 04:30 | 590 | 73 | 11 | EXT |  | 0.95 | (c)
50437.207 | 8.053 | 8.019 | -3.027 | -3.061 | 134 | 472 | 483 | 134 | 2933 | 4569 |  | CORR | GENE | 04:44 | 05:38 | 05:40 | 128 | 698 | 10 | EXT |  | 0.9 | (c)
50438.05 | 8.896 | 8.836 | -2.184 | -2.244 | 228 | 351 | 538 | 228 | 2104 | 4569 |  | CORR | GENE | 04:59 | 05:19 | 05:49 | 140 | 620 | 11 | EXT |  | 0.9 | (c)
50438.906 | 9.752 | 9.673 | -1.328 | -1.407 | 348 | 634 | 600 | 348 | 1290 | 4569 |  | CORR | GENE | 05:18 | 06:04 | 05:59 | 117 | 504 | 12 | EXT |  | 0.9 | (c)
50439.681 | 10.527 | 10.515 | -0.553 | -0.565 | 757 | 943 | 891 | 757 | 521 | 4569 |  | CORR | CIGR | 06:24 | 06:54 | 06:46 | 44 | 267 | 10 | EXT |  | 0.89 | (c)
50443.979 | 3.745 | 3.711 | -7.34 | -7.374 | -1104 | -919 | -955 | 807 | 3711 | 4570 |  | CORR | GENE | 05:02 | 05:32 | 05:26 | 80 | 298 | 10 | EXT |  | 0.89 | (c)
50447.733 | 7.499 | 6.863 | -3.586 | -4.222 | -319 | -284 | -266 | 214 | 3335 | 4570 |  | CORR | GENE | 07:09 | 07:15 | 07:18 | 887 | 105 | 10 | EXT |  | 0.96 | (c)
50450.296 | 10.062 | 9.967 | -1.023 | -1.118 | -1052 | -926 | -831 | 610 | 967 | 4570 |  | CORR | GENE | 05:11 | 05:31 | 05:47 | 151 | 441 | 12 | EXT |  | 0.9 | (c)
50451.965 | 0.646 | 0.492 | -10.604 | -10.758 | -1341 | -1230 | -1216 | 1090 | 492 | 4571 |  | CORR | GENE | 05:15 | 05:33 | 05:36 | 203 | 251 | 10 | EXT |  | 0.91 | (c)
50452.211 | 0.892 | 0.515 | -10.358 | -10.735 | -1012 | -986 | -967 | 923 | 515 | 4571 |  | CORR | GENE | 06:09 | 06:13 | 06:16 | 555 | 88 | 10 | EXT |  | 0.94 | (c)
50452.271 | 0.952 | 0.923 | -10.298 | -10.327 | -1267 | -958 | -1063 | 859 | 923 | 4571 |  | CORR | GENE | 05:27 | 06:17 | 06:00 | 115 | 408 | 10 | EXT |  | 0.89 | (c)
50453.599 | 2.28 | 2.198 | -8.97 | -9.052 | -1378 | -1215 | -1129 | 880 | 2198 | 4571 |  | CORR | GENE | 05:10 | 05:36 | 05:50 | 163 | 497 | 10 | EXT |  | 0.9 | (c)
50462.638 | 0.069 | 0.037 | -11.241 | -11.273 | 910 | 1114 | 1150 | 910 | 37 | 4572 |  | CORR | CIGR | 08:14 | 08:47 | 08:52 | 47 | 479 | 10 | EXT |  | 0.89 | (c)
50470.04 | 7.471 | 7.328 | -3.839 | -3.982 | 31 | 101 | 160 | 31 | 3766 | 4572 |  | CORR | GENE | 05:52 | 06:03 | 06:13 | 216 | 259 | 10 | EXT |  | 0.91 | (c)
50470.77 | 8.201 | 8.185 | -3.109 | -3.125 | 35 | 74 | 95 | 35 | 3091 | 4572 |  | CORR | CIGR | 05:52 | 05:59 | 06:02 | 34 | 120 | 10 | EXT |  | 0.89 | (c)
50471.233 | 8.664 | 8.204 | -2.646 | -3.106 | -4 | 51 | 24 | 0 | 2412 | 4572 |  | CORR | GENE | 05:46 | 05:55 | 05:51 | 694 | 56 | 11 | EXT |  | 0.96 | (c)
50471.282 | 8.713 | 8.68 | -2.597 | -2.63 | 17 | 79 | 93 | 17 | 2567 | 4572 |  | CORR | GENE | 05:49 | 05:59 | 06:02 | 63 | 152 | 12 | EXT |  | 0.89 | (c)
50471.624 | 9.055 | 9.023 | -2.255 | -2.287 | -8 | 86 | 106 | 0 | 2213 | 4572 |  | CORR | GENE | 05:45 | 06:01 | 06:04 | 74 | 228 | 10 | EXT |  | 0.89 | (c)
50472.464 | 9.895 | 9.834 | -1.415 | -1.476 | -13 | 96 | 103 | 0 | 1387 | 4572 |  | CORR | GENE | 05:45 | 06:02 | 06:03 | 89 | 233 | 10 | EXT |  | 0.89 | (c)
50472.938 | 10.369 | 10.303 | -0.941 | -1.007 | -21 | 13 | 66 | 0 | 923 | 4572 |  | CORR | GENE | 05:43 | 05:49 | 05:57 | 84 | 173 | 11 | EXT |  | 0.89 | (c)
50473.378 | 10.809 | 10.664 | -0.501 | -0.646 | -53 | 86 | 89 | 0 | 425 | 4572 |  | CORR | GENE | 05:38 | 06:01 | 06:01 | 221 | 285 | 12 | EXT |  | 0.91 | (c)
50473.605 | 11.036 | 10.76 | -0.274 | -0.55 | 55 | 79 | 79 | 55 | 211 | 4572 |  | CORR | GENE | 05:56 | 05:59 | 05:59 | 339 | 48 | 10 | EXT |  | 0.92 | (c)
50473.69 | 11.121 | 11.081 | -0.189 | -0.229 | -113 | 15 | 3 | 0 | 127 | 4572 |  | CORR | GENE | 05:28 | 05:49 | 05:47 | 102 | 233 | 12 | EXT |  | 0.89 | (c)
50474.194 | 0.315 | 0.266 | -10.74 | -10.789 | 2195 | -2142 | -2089 | 1912 | 266 | 4573 |  | CORR | GENE | 05:20 | 05:40 | 05:48 | 66 | 355 | 12 | EXT |  | 0.89 | (c)
50487.225 | 2.291 | 2.248 | -8.929 | -8.972 | 1384 | 1460 | 1503 | 1384 | 2248 | 4574 |  | CORR | GENE | 05:24 | 05:37 | 05:44 | 71 | 237 | 10 | EXT |  | 0.89 | (c)
50490.055 | 5.121 | 5.098 | -6.099 | -6.122 | 1379 | 1668 | 1548 | 1379 | 5098 | 4574 |  | CORR | GENE | 05:24 | 06:10 | 05:51 | 126 | 339 | 11 | EXT |  | 0.9 | (c)
50490.937 | 6.003 | 5.919 | -5.217 | -5.301 | 1348 | 1654 | 1674 | 1348 | 5145 | 4574 |  | CORR | GENE | 05:19 | 06:08 | 06:11 | 156 | 652 | 10 | EXT |  | 0.9 | (c)
50491.362 | 6.428 | 6.31 | -4.792 | -4.91 | 1355 | 1401 | 1398 | 1355 | 4691 | 4574 |  | CORR | GENE | 05:20 | 05:27 | 05:27 | 219 | 85 | 13 | EXT |  | 0.92 | (c)
50491.755 | 6.821 | 6.75 | -4.399 | -4.47 | 1390 | 1412 | 1412 | 1390 | 4370 | 4574 |  | CORR | AXGR | 05:25 | 05:29 | 05:29 | 100 | 45 | 11 | EXT |  | 0.89 | (c)
50492.665 | 7.731 | 7.427 | -3.489 | -3.793 | 1113 | 1159 | 1176 | 1113 | 2522 | 4574 |  | CORR | GENE | 04:41 | 04:48 | 04:51 | 1271 | 125 | 10 | EXT |  | 0.96 | (c)
50495.099 | 10.165 | 9.955 | -1.055 | -1.265 | 1248 | 1271 | 1271 | 1248 | 946 | 4574 |  | CORR | AXGR | 05:02 | 05:06 | 05:06 | 319 | 46 | 10 | EXT |  | 0.92 | (c)
50498.634 | 2.48 | 2.41 | -8.285 | -8.355 | -2102 | -1947 | -1854 | 1605 | 2410 | 4575 |  | CORR | GENE | 04:53 | 05:18 | 05:33 | 95 | 497 | 10 | EXT |  | 0.89 | (c)
50499.021 | 2.867 | 2.793 | -7.898 | -7.972 | -1823 | -1724 | -1648 | 1473 | 2793 | 4575 |  | CORR | GENE | 05:38 | 05:54 | 06:06 | 105 | 349 | 12 | EXT |  | 0.89 | (c)
50507.016 | 0.097 | 0.032 | -11.113 | -11.178 | 703 | 979 | 1046 | 703 | 32 | 4576 |  | CORR | GENE | 04:58 | 05:43 | 05:54 | 77 | 687 | 10 | EXT |  | 0.89 | (c)
50512.89 | 5.971 | 5.242 | -5.239 | -5.968 | 480 | 537 | 540 | 480 | 5014 | 4576 |  | CORR | GENE | 04:23 | 04:32 | 04:32 | 954 | 120 | 10 | EXT |  | 0.96 | (c)
50513.763 | 6.844 | 6.646 | -4.366 | -4.564 | 1614 | 1725 | 1683 | 1614 | 4175 | 4576 |  | CORR | GENE | 07:25 | 07:43 | 07:37 | 389 | 138 | 13 | EXT |  | 0.94 | (c)
50514.598 | 7.679 | 7.657 | -3.531 | -3.553 | 1559 | 1661 | 1659 | 1559 | 3510 | 4576 |  | CORR | CIGR | 07:17 | 07:33 | 07:33 | 43 | 200 | 10 | EXT |  | 0.89 | (c)
50515.484 | 8.565 | 8.396 | -2.645 | -2.814 | 1453 | 1664 | 1614 | 1453 | 2543 | 4576 |  | CORR | GENE | 06:60 | 07:34 | 07:26 | 271 | 322 | 10 | EXT |  | 0.92 | (c)
50523.153 | 5.024 | 4.989 | -6.286 | -6.321 | -1252 | -1197 | -1162 | 1071 | 4989 | 4577 |  | CORR | CIGR | 07:31 | 07:40 | 07:45 | 43 | 181 | 11 | EXT |  | 0.89 | (c)
50523.844 | 5.715 | 5.688 | -5.595 | -5.622 | 1759 | 1941 | 1933 | 1759 | 5518 | 4577 |  | CORR | GENE | 03:37 | 04:06 | 04:05 | 104 | 348 | 11 | EXT |  | 0.89 | (c)
50524.257 | 6.128 | 6.085 | -5.182 | -5.225 | 1516 | 1874 | 1805 | 1516 | 5089 | 4577 |  | CORR | GENE | 02:58 | 03:55 | 03:44 | 136 | 579 | 10 | EXT |  | 0.9 | (c)
50525.13 | 7.001 | 6.942 | -4.309 | -4.368 | 1699 | 1871 | 1945 | 1699 | 4264 | 4577 |  | CORR | GENE | 03:27 | 03:55 | 04:07 | 104 | 492 | 12 | EXT |  | 0.89 | (c)
50530.212 | 0.773 | 0.756 | -10.477 | -10.494 | 770 | 902 | 906 | 770 | 756 | 4578 |  | CORR | GENE | 04:04 | 04:25 | 04:26 | 54 | 272 | 11 | EXT | Аномалия находится на упругопластическом изгибе: R=688 D, максимальное растяжение на 6 час. | 0.89 | (c)
50531.872 | 2.433 | 2.418 | -8.817 | -8.832 | 558 | 972 | 773 | 558 | 2418 | 4578 |  | CORR | GENE | 03:29 | 04:36 | 04:04 | 92 | 430 | 11 | EXT | Аномалия находится на упругопластическом изгибе: R=622 D, максимальное растяжение на 6 час. | 0.89 | (c)
50535.326 | 5.887 | 5.821 | -5.363 | -5.429 | 269 | 662 | 654 | 269 | 5282 | 4578 |  | CORR | GENE | 02:43 | 03:46 | 03:45 | 147 | 769 | 10 | EXT | Аномалия находится на упругопластическом изгибе: R=524 D, максимальное растяжение на 6 час. | 0.9 | (c)
50536.154 | 6.715 | 6.69 | -4.535 | -4.56 | 609 | 734 | 732 | 609 | 4509 | 4578 |  | CORR | GENE | 03:38 | 03:58 | 03:57 | 51 | 245 | 10 | EXT | Аномалия находится на упругопластическом изгибе: R=491 D, максимальное растяжение на 6 час. | 0.89 | (c)
50538.538 | 9.099 | 9.053 | -2.151 | -2.197 | 1382 | 1565 | 1534 | 1382 | 2139 | 4578 |  | CORR | GENE | 05:42 | 06:12 | 06:07 | 58 | 304 | 10 | EXT | Аномалия находится на упругопластическом изгибе: R=420 D, максимальное растяжение на 6 час. | 0.96 | (c)
50538.68 | 9.241 | 9.199 | -2.009 | -2.051 | 568 | 719 | 763 | 568 | 1979 | 4578 |  | CORR | GENE | 03:31 | 03:55 | 04:03 | 72 | 391 | 10 | EXT | Аномалия находится на упругопластическом изгибе: R=420 D, максимальное растяжение на 6 час. | 0.89 | (c)
50580.216 | 6.977 | 6.873 | -4.188 | -4.292 | -247 | -223 | -223 | 198 | 4086 | 4582 |  | CORR | GENE | 06:51 | 06:55 | 06:55 | 206 | 49 | 15 | EXT |  | 0.92 | (c)
50580.982 | 7.743 | 7.703 | -3.422 | -3.462 | -954 | -650 | -764 | 573 | 3323 | 4582 |  | CORR | GENE | 04:57 | 05:46 | 05:28 | 139 | 381 | 11 | EXT |  | 0.9 | (c)
50581.719 | 8.48 | 8.426 | -2.685 | -2.739 | -971 | -766 | -787 | 604 | 2653 | 4582 |  | CORR | GENE | 04:54 | 05:27 | 05:24 | 86 | 367 | 11 | EXT |  | 0.89 | (c)
50582.001 | 8.762 | 8.609 | -2.403 | -2.556 | -709 | -683 | -662 | 615 | 2262 | 4582 |  | CORR | GENE | 05:36 | 05:41 | 05:44 | 294 | 94 | 13 | EXT |  | 0.93 | (c)
50582.104 | 8.865 | 8.817 | -2.3 | -2.348 | -1278 | -1065 | -1123 | 968 | 2248 | 4582 |  | CORR | GENE | 04:05 | 04:39 | 04:30 | 100 | 310 | 12 | EXT |  | 0.89 | (c)
50582.511 | 9.272 | 9.201 | -1.893 | -1.964 | -933 | -900 | -909 | 884 | 1812 | 4582 |  | CORR | GENE | 05:00 | 05:05 | 05:04 | 152 | 50 | 13 | EXT |  | 0.9 | (c)
50582.914 | 9.675 | 9.621 | -1.49 | -1.544 | -1490 | -1098 | -1193 | 897 | 1372 | 4582 |  | CORR | GENE | 03:30 | 04:34 | 04:18 | 172 | 593 | 12 | EXT |  | 0.91 | (c)
50584.194 | 10.955 | 10.815 | -0.21 | -0.35 | -1085 | -1009 | -1014 | 943 | 63 | 4582 |  | CORR | GENE | 04:36 | 04:48 | 04:47 | 287 | 142 | 12 | EXT |  | 0.92 | (c)
50584.328 | 11.089 | 11.075 | -0.076 | -0.09 | 262 | 631 | 451 | 262 | 40 | 4582 |  | CORR | GENE | 08:13 | 09:13 | 08:44 | 50 | 378 | 12 | EXT |  | 0.89 | (c)
50584.513 | 0.109 | 0.017 | -11.011 | -11.103 | -1846 | -1779 | -1812 | 1779 | 17 | 4583 |  | CORR | GENE | 04:32 | 04:43 | 04:38 | 162 | 67 | 10 | EXT |  | 0.9 | (c)
50587.05 | 2.646 | 2.556 | -8.474 | -8.564 | -2042 | -1861 | -1729 | 1417 | 2556 | 4583 |  | CORR | GENE | 04:01 | 04:30 | 04:51 | 189 | 626 | 10 | EXT |  | 0.9 | (c)
50597.522 | 1.998 | 1.969 | -8.972 | -9.001 | -1130 | -1056 | -1080 | 1030 | 1969 | 4584 |  | CORR | CIGR | 04:20 | 04:32 | 04:28 | 29 | 100 | 10 | EXT |  | 0.89 | (c)
50602.094 | 6.57 | 6.497 | -4.4 | -4.473 | -1544 | -1476 | -1412 | 1279 | 4340 | 4584 |  | DENT | GENE | 03:13 | 03:24 | 03:34 | 133 | 265 | 0.5 | N/A | Глубина вмятины: 7 мм (0,5%). Линейка: 13 см в (650 см; 03:24 ч:мин) Аномалия находится вблизи дефекта потери металла. |  | (c)
50602.272 | 6.748 | 6.658 | -4.222 | -4.312 | -1141 | -1066 | -951 | 761 | 4191 | 4584 |  | CORR | GENE | 04:18 | 04:30 | 04:49 | 121 | 380 | 10 | EXT |  | 0.89 | (c)
50603.225 | 7.701 | 7.675 | -3.269 | -3.295 | -352 | -271 | -266 | 180 | 3246 | 4584 |  | CORR | GENE | 06:25 | 06:38 | 06:39 | 49 | 172 | 12 | EXT |  | 0.89 | (c)
50603.321 | 7.797 | 7.774 | -3.173 | -3.196 | -945 | -662 | -775 | 606 | 3161 | 4584 |  | CORR | CIGR | 04:50 | 05:35 | 05:17 | 35 | 339 | 10 | EXT |  | 0.89 | (c)
50603.391 | 7.867 | 7.838 | -3.103 | -3.132 | -922 | -831 | -844 | 767 | 3103 | 4584 |  | CORR | CIGR | 04:53 | 05:08 | 05:06 | 29 | 155 | 10 | EXT |  | 0.89 | (c)
50603.441 | 7.917 | 7.813 | -3.053 | -3.157 | 204 | 263 | 267 | 204 | 2989 | 4584 |  | DENT | GENE | 07:55 | 08:05 | 08:05 | 168 | 126 | 0.4 | N/A | Глубина вмятины: 5 мм (0,4%). Линейка: 17 см в (781 см; 08:05 ч:мин) |  | (c)
50603.586 | 8.062 | 8.05 | -2.908 | -2.92 | -755 | -666 | -710 | 666 | 2903 | 4584 |  | CORR | CIGR | 05:20 | 05:35 | 05:28 | 17 | 89 | 11 | EXT |  | 0.89 | (c)
50603.668 | 8.144 | 8.123 | -2.826 | -2.847 | -597 | -497 | -543 | 489 | 2825 | 4584 |  | CORR | CIGR | 05:46 | 06:02 | 05:55 | 22 | 108 | 11 | EXT |  | 0.89 | (c)
50603.8 | 8.276 | 8.246 | -2.694 | -2.724 | -837 | -644 | -717 | 597 | 2693 | 4584 |  | CORR | CIGR | 05:07 | 05:38 | 05:27 | 31 | 240 | 11 | EXT |  | 0.89 | (c)
50604.112 | 8.588 | 8.465 | -2.382 | -2.505 | -673 | -552 | -476 | 280 | 2371 | 4584 |  | CORR | GENE | 05:34 | 05:53 | 06:05 | 134 | 393 | 11 | EXT |  | 0.9 | (c)
50604.49 | 8.966 | 8.848 | -2.004 | -2.122 | -776 | -555 | -499 | 222 | 1960 | 4584 |  | CORR | GENE | 05:17 | 05:53 | 06:02 | 162 | 553 | 12 | EXT |  | 0.9 | (c)
50604.788 | 9.264 | 9.225 | -1.706 | -1.745 | -867 | -792 | -746 | 624 | 1662 | 4584 |  | CORR | GENE | 05:02 | 05:14 | 05:22 | 83 | 243 | 12 | EXT |  | 0.89 | (c)
50605.297 | 9.773 | 9.305 | -1.197 | -1.665 | -356 | -301 | -234 | 113 | 1137 | 4584 |  | CORR | GENE | 06:25 | 06:34 | 06:44 | 528 | 243 | 10 | EXT |  | 0.94 | (c)
50605.357 | 9.833 | 9.649 | -1.137 | -1.321 | -879 | -680 | -772 | 666 | 1084 | 4584 |  | CORR | GENE | 05:00 | 05:32 | 05:18 | 237 | 213 | 11 | EXT |  | 0.91 | (c)
50605.731 | 10.207 | 10.184 | -0.763 | -0.786 | -287 | -189 | -213 | 140 | 759 | 4584 |  | CORR | CIGR | 06:36 | 06:52 | 06:48 | 27 | 147 | 14 | EXT |  | 0.89 | (c)
50619.839 | 1.287 | 0.831 | -8.505 | -8.961 | -722 | -379 | -435 | 148 | 831 | 4586а |  | GOUG | GENE | 07:16 | 08:12 | 08:03 | 696 | 574 | 6 | EXT | Зона задиров. |  | (c)
50629.085 | 0.741 | 0.694 | -10.699 | -10.746 | -1125 | -943 | -928 | 731 | 694 | 4587 |  | CORR | GENE | 05:51 | 06:21 | 06:23 | 76 | 394 | 9 | EXT |  | 0.89 | (c)
50630.84 | 2.496 | 2.466 | -8.944 | -8.974 | -1642 | -1505 | -1565 | 1488 | 2466 | 4587 |  | CORR | CIGR | 04:28 | 04:50 | 04:40 | 30 | 154 | 10 | EXT |  | 0.89 | (c)
50631.2 | 2.856 | 2.834 | -8.584 | -8.606 | -962 | -893 | -897 | 831 | 2834 | 4587 |  | CORR | GENE | 06:17 | 06:29 | 06:28 | 52 | 131 | 9 | EXT |  | 0.89 | (c)
50646.335 | 6.551 | 6.53 | -3.884 | -3.905 | 2208 | -2196 | -2196 | 2139 | 3850 | 4588 |  | CORR | GENE | 04:58 | 05:07 | 05:07 | 55 | 115 | 9 | EXT |  | 0.89 | (c)
50648.075 | 8.291 | 8.173 | -2.144 | -2.262 | 1996 | -2206 | 2221 | 1996 | 1965 | 4588 |  | CORR | GENE | 04:24 | 05:06 | 05:00 | 297 | 450 | 10 | EXT |  | 0.92 | (c)
50649.735 | 9.951 | 9.728 | -0.484 | -0.707 | 2067 | 2107 | 2117 | 2067 | 401 | 4588 |  | CORR | GENE | 04:35 | 04:42 | 04:43 | 306 | 99 | 11 | EXT |  | 0.92 | (c)
50653.071 | 2.852 | 2.829 | -6.938 | -6.961 | -148 | 107 | 59 | 0 | 2829 | 4589 |  | CORR | GENE | 05:18 | 05:59 | 05:51 | 144 | 413 | 11 | EXT |  | 0.9 | (c)
50653.868 | 3.649 | 3.532 | -6.141 | -6.258 | -166 | -104 | -90 | 13 | 3532 | 4589 |  | CORR | GENE | 05:15 | 05:25 | 05:27 | 208 | 153 | 10 | EXT |  | 0.91 | (c)
50659.871 | 9.652 | 9.442 | -0.138 | -0.348 | -274 | -218 | -221 | 167 | 96 | 4589 |  | CORR | GENE | 04:57 | 05:06 | 05:06 | 252 | 107 | 12 | EXT |  | 0.92 | (c)
50659.97 | 9.751 | 9.704 | -0.039 | -0.086 | -809 | -292 | -549 | 289 | 6 | 4589 |  | CORR | GENE | 03:31 | 04:54 | 04:13 | 80 | 520 | 13 | EXT |  | 0.89 | (c)
50661.265 | 1.256 | 1.122 | -9.884 | -10.018 | -2210 | -2172 | -2170 | 2130 | 1122 | 4590 |  | CORR | GENE | 04:57 | 05:03 | 05:03 | 328 | 80 | 11 | EXT |  | 0.93 | (c)
50663.451 | 3.442 | 3.384 | -7.698 | -7.756 | 2097 | -2215 | -2186 | 2008 | 3384 | 4590 |  | CORR | GENE | 04:32 | 04:56 | 05:01 | 94 | 357 | 10 | EXT |  | 0.89 | (c)
50663.863 | 3.854 | 3.804 | -7.286 | -7.336 | 1968 | 2125 | 2150 | 1968 | 3804 | 4590 |  | CORR | GENE | 04:11 | 04:36 | 04:41 | 94 | 365 | 9 | EXT |  | 0.89 | (c)
50666.342 | 6.333 | 6.247 | -4.807 | -4.893 | 2041 | 2096 | 2144 | 2041 | 4802 | 4590 |  | CORR | GENE | 04:23 | 04:32 | 04:39 | 91 | 205 | 15 | EXT |  | 0.89 | (c)
50667.067 | 7.058 | 6.858 | -4.082 | -4.282 | 2147 | 2199 | 2215 | 2147 | 3586 | 4590 |  | CORR | GENE | 04:40 | 04:48 | 04:51 | 696 | 136 | 10 | EXT |  | 0.95 | (c)
50667.974 | 7.965 | 7.893 | -3.175 | -3.247 | 1969 | 2092 | 2083 | 1969 | 3118 | 4590 |  | CORR | GENE | 04:11 | 04:31 | 04:30 | 129 | 228 | 11 | EXT |  | 0.9 | (c)
50668.442 | 8.433 | 8.175 | -2.707 | -2.965 | 2155 | 2226 | 2199 | 2155 | 2615 | 4590 |  | CORR | GENE | 04:41 | 04:53 | 04:48 | 350 | 88 | 12 | EXT |  | 0.93 | (c)
50669.23 | 9.221 | 8.769 | -1.919 | -2.371 | -2216 | -2173 | -2168 | 2119 | 1700 | 4590 |  | CORR | GENE | 04:56 | 05:03 | 05:04 | 671 | 97 | 11 | EXT |  | 0.95 | (c)
50670.321 | 10.312 | 10.293 | -0.828 | -0.847 | 2093 | 2151 | 2207 | 2093 | 750 | 4590 |  | CORR | GENE | 04:31 | 04:41 | 04:50 | 97 | 229 | 11 | EXT |  | 0.89 | (c)
50671.089 | 11.08 | 11.016 | -0.06 | -0.124 | -1913 | -1839 | -1749 | 1585 | 28 | 4590 |  | CORR | GENE | 05:45 | 05:57 | 06:11 | 96 | 328 | 12 | EXT |  | 0.89 | (c)
50671.233 | 0.084 | 0.06 | -11.061 | -11.085 | 1514 | 1588 | 1617 | 1514 | 60 | 4591 |  | CORR | GENE | 05:36 | 05:48 | 05:52 | 49 | 206 | 10 | EXT |  | 0.89 | (c)
50704.939 | 11.165 | 11.125 | -0.075 | -0.115 | -2042 | -1801 | -1776 | 1510 | 43 | 4593 |  | CORR | GENE | 01:35 | 02:14 | 02:18 | 72 | 532 | 10 | EXT |  | 0.89 | (c)
50705.051 | 0.037 | 0.009 | -10.873 | -10.901 | 2038 | -2078 | -1917 | 1411 | 9 | 4594 | Дефект проката | MIAN | GENE | 11:52 | 00:48 | 13:14 | 80 | 1013 |  | INT | Дефект проката Эквивалент потери металла 13%. |  | (c)
50720.578 | 4.654 | 4.645 | -6.011 | -6.02 | 517 | 637 | 612 | 517 | 4645 | 4595 |  | CORR | CIGR | 03:53 | 04:12 | 04:08 | 26 | 191 | 10 | EXT |  | 0.89 | (c)
50733.59 | 7.001 | 6.954 | -4.654 | -4.701 | 1405 | 1482 | 1569 | 1405 | 4541 | 4596 |  | CORR | GENE | 04:39 | 04:52 | 05:06 | 160 | 328 | 12 | EXT |  | 0.9 | (c)
50733.942 | 7.353 | 7.201 | -4.302 | -4.454 | 1379 | 1561 | 1534 | 1379 | 4254 | 4596 |  | CORR | GENE | 04:35 | 05:05 | 05:00 | 200 | 310 | 12 | EXT |  | 0.91 | (c)
50735.317 | 8.728 | 8.526 | -2.927 | -3.129 | 1403 | 1448 | 1486 | 1403 | 2732 | 4596 |  | CORR | GENE | 04:39 | 04:46 | 04:52 | 397 | 166 | 10 | EXT |  | 0.93 | (c)
50735.478 | 8.889 | 8.872 | -2.766 | -2.783 | -2191 | -2139 | -2128 | 2065 | 2741 | 4596 |  | CORR | CIGR | 06:59 | 07:07 | 07:09 | 42 | 126 | 11 | EXT |  | 0.89 | (c)
50736.816 | 10.227 | 10.179 | -1.428 | -1.476 | 1330 | 1459 | 1503 | 1330 | 983 | 4596 |  | CORR | GENE | 04:27 | 04:48 | 04:55 | 493 | 346 | 12 | EXT |  | 0.95 | (c)
50738.075 | 11.486 | 11.405 | -0.169 | -0.25 | 1208 | 1475 | 1412 | 1208 | 20 | 4596 |  | CORR | GENE | 04:08 | 04:51 | 04:41 | 230 | 409 | 11 | EXT |  | 0.91 | (c)
50738.281 | 0.037 | 0.023 | -11.628 | -11.642 | -336 | -254 | -222 | 109 | 23 | 4597 |  | CORR | GENE | 04:19 | 04:33 | 04:38 | 148 | 228 | 13 | EXT |  | 0.9 | (c)
50739.627 | 1.383 | 0.89 | -10.282 | -10.775 | -139 | -110 | -92 | 45 | 890 | 4597 |  | CORR | GENE | 04:51 | 04:56 | 04:59 | 636 | 94 | 10 | EXT |  | 0.95 | (c)
50740.391 | 2.147 | 1.766 | -9.518 | -9.899 | -143 | -53 | -92 | 40 | 1766 | 4597 |  | CORR | GENE | 04:51 | 05:05 | 04:59 | 585 | 104 | 11 | EXT |  | 0.95 | (c)
50740.639 | 2.395 | 2.171 | -9.27 | -9.494 | 839 | 856 | 887 | 839 | 2171 | 4597 |  | CORR | GENE | 07:29 | 07:32 | 07:37 | 386 | 95 | 14 | EXT |  | 0.95 | (c)
50743.632 | 5.388 | 5.182 | -6.277 | -6.483 | -202 | -166 | -173 | 144 | 5182 | 4597 |  | CORR | GENE | 04:41 | 04:47 | 04:46 | 410 | 58 | 11 | EXT |  | 0.94 | (c)
50744.747 | 6.503 | 6.431 | -5.162 | -5.234 | -105 | -49 | -56 | 7 | 4680 | 4597 |  | CORR | GENE | 04:57 | 05:06 | 05:05 | 554 | 98 | 10 | EXT |  | 0.94 | (c)
50745.378 | 7.134 | 7.036 | -4.531 | -4.629 | 759 | 813 | 801 | 759 | 4236 | 4597 |  | CORR | GENE | 07:16 | 07:25 | 07:23 | 393 | 83 | 10 | EXT |  | 0.93 | (c)
50745.55 | 7.306 | 7.186 | -4.359 | -4.479 | -698 | -615 | -584 | 471 | 4252 | 4597 |  | DENT | GENE | 03:21 | 03:35 | 03:39 | 227 | 227 | 0.3 | N/A | Глубина вмятины: 4 мм (0,3%). Линейка: 23 см в (719 см; 03:35 ч:мин) |  | (c)
50746.983 | 8.739 | 8.728 | -2.926 | -2.937 | 745 | 846 | 825 | 745 | 2899 | 4597 |  | CORR | CIGR | 07:14 | 07:30 | 07:27 | 38 | 161 | 12 | EXT |  | 0.89 | (c)
50748.242 | 9.998 | 9.893 | -1.667 | -1.772 | 6 | 36 | 66 | 6 | 1322 | 4597 |  | CORR | GENE | 05:15 | 05:20 | 05:24 | 450 | 120 | 10 | EXT |  | 0.93 | (c)
50749.968 | 0.059 | 0.031 | -11.591 | -11.619 | -1603 | -1360 | -1280 | 957 | 31 | 4598 |  | CORR | GENE | 05:22 | 06:01 | 06:14 | 149 | 646 | 14 | EXT |  | 0.9 | (c)
50750.448 | 0.539 | 0.474 | -11.111 | -11.176 | -1896 | -1453 | -1544 | 1193 | 474 | 4598 |  | CORR | GENE | 04:35 | 05:46 | 05:32 | 155 | 703 | 11 | EXT |  | 0.9 | (c)
50751.317 | 1.408 | 1.392 | -10.242 | -10.258 | -1890 | -1777 | -1794 | 1697 | 1392 | 4598 |  | CORR | GENE | 04:36 | 04:54 | 04:51 | 56 | 192 | 10 | EXT |  | 0.89 | (c)
50752.568 | 2.659 | 2.646 | -8.991 | -9.004 | -1681 | -1588 | -1573 | 1466 | 2646 | 4598 |  | CORR | GENE | 05:10 | 05:25 | 05:27 | 48 | 215 | 8 | EXT |  | 0.89 | (c)
50753.698 | 3.789 | 3.771 | -7.861 | -7.879 | -1662 | -1570 | -1603 | 1544 | 3771 | 4598 |  | CORR | GENE | 05:13 | 05:27 | 05:22 | 69 | 118 | 11 | EXT |  | 0.89 | (c)
50770.004 | 8.445 | 8.029 | -2.625 | -3.041 | -1653 | -1612 | -1585 | 1517 | 2428 | 4599 |  | CORR | GENE | 07:17 | 07:24 | 07:28 | 613 | 136 | 11 | EXT |  | 0.95 | (c)
50772.693 | 0.064 | 0.029 | -11.206 | -11.241 | 35 | 886 | 465 | 35 | 29 | 4600 |  | CORR | GENE | 03:23 | 05:41 | 04:33 | 99 | 860 | 10 | EXT |  | 0.89 | (c)
50775.169 | 2.54 | 2.499 | -8.73 | -8.771 | 186 | 461 | 419 | 186 | 2499 | 4600 |  | CORR | GENE | 03:48 | 04:32 | 04:25 | 116 | 467 | 10 | EXT |  | 0.89 | (c)
50783.453 | 10.824 | 10.793 | -0.446 | -0.477 | 625 | 835 | 756 | 625 | 421 | 4600 |  | CORR | GENE | 04:59 | 05:32 | 05:20 | 56 | 263 | 11 | EXT |  | 0.89 | (c)
50783.822 | 11.193 | 11.169 | -0.077 | -0.101 | 384 | 490 | 439 | 384 | 76 | 4600 |  | CORR | CIGR | 04:20 | 04:37 | 04:29 | 25 | 110 | 11 | EXT |  | 0.89 | (c)
50783.981 | 0.082 | 0.063 | -11.083 | -11.102 | 938 | 1103 | 1063 | 938 | 63 | 4601 |  | CORR | CIGR | 04:43 | 05:09 | 05:03 | 44 | 249 | 10 | EXT |  | 0.89 | (c)
50784.069 | 0.17 | 0.149 | -10.995 | -11.016 | 823 | 905 | 865 | 823 | 149 | 4601 |  | CORR | CIGR | 04:24 | 04:37 | 04:31 | 27 | 84 | 12 | EXT |  | 0.89 | (c)
50798.352 | 3.288 | 3.099 | -8.107 | -8.296 | 927 | 976 | 973 | 927 | 3099 | 4602 |  | CORR | GENE | 04:28 | 04:36 | 04:35 | 365 | 92 | 12 | EXT |  | 0.94 | (c)
50807.576 | 1.117 | 0.922 | -10.303 | -10.498 | 1923 | 2003 | 1991 | 1923 | 922 | 4603 |  | CORR | GENE | 04:51 | 05:04 | 05:02 | 1196 | 135 | 11 | EXT |  | 0.97 | (c)
50816.339 | 9.88 | 9.794 | -1.54 | -1.626 | 2047 | 2207 | 2147 | 2047 | 671 | 4603 |  | CORR | GENE | 05:11 | 05:37 | 05:27 | 955 | 201 | 11 | EXT |  | 0.97 | (c)
50824.812 | 6.933 | 6.866 | -4.267 | -4.334 | 820 | 878 | 880 | 820 | 4184 | 4604 |  | DENT | GENE | 01:37 | 01:46 | 01:46 | 150 | 121 | 0.4 | N/A | Глубина вмятины: 6 мм (0,4%). Линейка: 15 см в (687 см; 01:46 ч:мин) |  | (c)
50840.162 | 0.063 | 0.057 | -10.722 | -10.728 | 1597 | 1606 | 1702 | 1597 | 57 | 4606 |  | CORR | CIGR | 04:21 | 04:22 | 04:38 | 34 | 210 | 10 | EXT |  | 0.89 | (c)
50861.277 | 10.393 | 10.314 | -0.037 | -0.116 | 127 | 428 | 497 | 127 | 20 | 4607 |  | CORR | GENE | 06:21 | 07:09 | 07:20 | 96 | 741 | 13 | EXT |  | 0.89 | (c)
50862.253 | 0.939 | 0.905 | -10.301 | -10.335 | -2186 | -2069 | -2062 | 1937 | 905 | 4608 |  | CORR | GENE | 07:00 | 07:19 | 07:20 | 81 | 248 | 10 | EXT |  | 0.89 | (c)
50872.409 | 11.095 | 10.865 | -0.145 | -0.375 | -1983 | -1935 | -1933 | 1882 | 74 | 4608 |  | CORR | GENE | 07:33 | 07:41 | 07:41 | 301 | 101 | 11 | EXT |  | 0.92 | (c)
50883.569 | 11.015 | 10.999 | -0.145 | -0.161 | 491 | 677 | 589 | 491 | 101 | 4609 |  | CORR | GENE | 06:37 | 07:07 | 06:52 | 60 | 195 | 10 | EXT |  | 0.89 | (c)
50884.919 | 1.205 | 1.181 | -10.305 | -10.329 | 139 | 344 | 279 | 139 | 1181 | 4610 |  | CORR | GENE | 04:40 | 05:13 | 05:02 | 48 | 280 | 14 | EXT |  | 0.89 | (c)
50885.12 | 1.406 | 1.378 | -10.104 | -10.132 | 1007 | 1065 | 1135 | 1007 | 1378 | 4610 |  | CORR | GENE | 06:60 | 07:09 | 07:20 | 71 | 256 | 14 | EXT |  | 0.89 | (c)
50885.598 | 1.884 | 1.711 | -9.626 | -9.799 | 76 | 331 | 733 | 76 | 1711 | 4610 |  | CORR | GENE | 04:29 | 05:11 | 06:15 | 217 | 1314 | 15 | EXT |  | 0.92 | (c)
50890.181 | 6.467 | 6.406 | -5.043 | -5.104 | 354 | 420 | 508 | 354 | 5011 | 4610 |  | CORR | GENE | 05:14 | 05:25 | 05:39 | 93 | 308 | 14 | EXT |  | 0.89 | (c)
50895.111 | 11.397 | 11.386 | -0.113 | -0.124 | 117 | 220 | 187 | 117 | 97 | 4610 |  | CORR | CIGR | 04:36 | 04:53 | 04:47 | 27 | 140 | 10 | EXT |  | 0.89 | (c)
50895.248 | 0.024 | 0.019 | -11.126 | -11.131 | -1235 | -833 | -1012 | 789 | 19 | 4611 |  | CORR | GENE | 04:29 | 05:33 | 05:05 | 48 | 446 | 14 | EXT |  | 0.89 | (c)
50895.289 | 0.065 | 0.043 | -11.085 | -11.107 | -509 | -335 | -380 | 252 | 43 | 4611 |  | CORR | GENE | 06:26 | 06:54 | 06:46 | 62 | 257 | 10 | EXT |  | 0.89 | (c)
50896.291 | 1.067 | 0.887 | -10.083 | -10.263 | -1025 | -910 | -963 | 902 | 887 | 4611 |  | CORR | GENE | 05:02 | 05:21 | 05:12 | 494 | 123 | 10 | EXT |  | 0.94 | (c)
50896.847 | 1.623 | 1.379 | -9.527 | -9.771 | -362 | -284 | -215 | 67 | 1379 | 4611 |  | CORR | GENE | 06:49 | 07:02 | 07:13 | 490 | 295 | 12 | EXT |  | 0.95 | (c)
50897.767 | 2.543 | 2.384 | -8.607 | -8.766 | -248 | -126 | -150 | 52 | 2384 | 4611 |  | CORR | GENE | 07:08 | 07:27 | 07:24 | 286 | 196 | 12 | EXT |  | 0.92 | (c)
50898.478 | 3.254 | 3.238 | -7.896 | -7.912 | -204 | -101 | -137 | 70 | 3238 | 4611 |  | CORR | CIGR | 07:15 | 07:31 | 07:26 | 33 | 134 | 10 | EXT |  | 0.89 | (c)
50901.179 | 5.955 | 5.693 | -5.195 | -5.457 | -992 | -784 | -770 | 548 | 4986 | 4611 |  | DENT | GENE | 05:08 | 05:41 | 05:44 | 471 | 444 | 0.3 | N/A | Глубина вмятины: 4 мм (0,3%). Линейка: 47 см в (569 см; 05:41 ч:мин) |  | (c)
50904.962 | 9.738 | 9.585 | -1.412 | -1.565 | -1000 | -690 | -747 | 494 | 1273 | 4611 |  | DENT | GENE | 05:06 | 05:56 | 05:47 | 292 | 507 | 0.5 | N/A | Глубина вмятины: 7 мм (0,5%). Линейка: 29 см в (959 см; 05:56 ч:мин) |  | (c)
50906.72 | 0.346 | 0.296 | -11.029 | -11.079 | 1426 | 1768 | 1679 | 1426 | 296 | 4612 |  | CORR | GENE | 04:01 | 04:56 | 04:41 | 117 | 506 | 10 | EXT |  | 0.89 | (c)
50907.114 | 0.74 | 0.64 | -10.635 | -10.735 | 1503 | 1760 | 1735 | 1503 | 640 | 4612 |  | CORR | GENE | 04:13 | 04:54 | 04:50 | 218 | 465 | 15 | EXT |  | 0.92 | (c)
50907.573 | 1.199 | 1.176 | -10.176 | -10.199 | 1385 | 1598 | 1518 | 1385 | 1176 | 4612 |  | CORR | GENE | 03:54 | 04:28 | 04:15 | 48 | 265 | 10 | EXT |  | 0.89 | (c)
50909.104 | 2.73 | 2.666 | -8.645 | -8.709 | 1815 | 2124 | 2073 | 1815 | 2666 | 4612 |  | CORR | GENE | 05:03 | 05:53 | 05:45 | 164 | 515 | 10 | EXT |  | 0.9 | (c)
50909.977 | 3.603 | 3.471 | -7.772 | -7.904 | 1470 | 1650 | 2027 | 1470 | 3471 | 4612 |  | CORR | GENE | 04:08 | 04:37 | 05:38 | 234 | 1113 | 11 | EXT |  | 0.91 | (c)
50910.304 | 3.93 | 3.774 | -7.445 | -7.601 | 1619 | 1984 | 2038 | 1619 | 3774 | 4612 |  | CORR | GENE | 04:32 | 05:31 | 05:39 | 214 | 838 | 10 | EXT |  | 0.91 | (c)
50911.131 | 4.757 | 4.672 | -6.618 | -6.703 | 1411 | 1990 | 1730 | 1411 | 4672 | 4612 |  | CORR | GENE | 03:58 | 05:32 | 04:50 | 182 | 637 | 11 | EXT |  | 0.9 | (c)
50911.571 | 5.197 | 4.91 | -6.178 | -6.465 | 1562 | 1675 | 1637 | 1562 | 4910 | 4612 |  | CORR | GENE | 04:23 | 04:41 | 04:35 | 439 | 150 | 10 | EXT |  | 0.93 | (c)
50911.916 | 5.542 | 5.472 | -5.833 | -5.903 | 1540 | 1847 | 1776 | 1540 | 5472 | 4612 |  | CORR | GENE | 04:19 | 05:08 | 04:57 | 158 | 472 | 10 | EXT |  | 0.9 | (c)
50913.593 | 7.219 | 7.206 | -4.156 | -4.169 | 1588 | 1873 | 1778 | 1588 | 4107 | 4612 |  | CORR | GENE | 04:27 | 05:13 | 04:57 | 62 | 379 | 14 | EXT |  | 0.89 | (c)
50914.4 | 8.026 | 8.019 | -3.349 | -3.356 | 1821 | 1954 | 1909 | 1821 | 3324 | 4612 |  | CORR | CIGR | 05:04 | 05:26 | 05:19 | 32 | 176 | 10 | EXT |  | 0.89 | (c)
50916.957 | 10.583 | 10.464 | -0.792 | -0.911 | 1442 | 1590 | 1695 | 1442 | 772 | 4612 |  | CORR | GENE | 04:03 | 04:27 | 04:44 | 139 | 507 | 10 | EXT |  | 0.9 | (c)
50917.725 | 11.351 | 11.281 | -0.024 | -0.094 | 1721 | 1978 | 1961 | 1721 | 5 | 4612 |  | CORR | GENE | 04:48 | 05:30 | 05:27 | 89 | 480 | 11 | EXT |  | 0.89 | (c)
50919.369 | 1.62 | 1.596 | -9.705 | -9.729 | -1079 | -839 | -886 | 692 | 1596 | 4613 |  | CORR | GENE | 04:17 | 04:56 | 04:48 | 106 | 387 | 9 | EXT |  | 0.89 | (c)
50926.516 | 8.767 | 8.61 | -2.558 | -2.715 | -1090 | -1069 | -1052 | 1015 | 2408 | 4613 |  | CORR | GENE | 04:15 | 04:19 | 04:21 | 307 | 74 | 14 | EXT |  | 0.94 | (c)
50928.935 | 11.186 | 11.164 | -0.139 | -0.161 | -840 | -690 | -757 | 673 | 133 | 4613 |  | CORR | CIGR | 04:56 | 05:20 | 05:09 | 28 | 167 | 10 | EXT |  | 0.89 | (c)
50937.2 | 8.126 | 7.988 | -3.529 | -3.667 | -1611 | -1325 | -1440 | 1269 | 3416 | 4614 |  | CORR | GENE | 06:07 | 06:53 | 06:35 | 251 | 342 | 10 | EXT |  | 0.91 | (c)
50945.525 | 4.796 | 4.721 | -6.724 | -6.799 | -166 | 360 | 178 | 0 | 4721 | 4615 |  | CORR | GENE | 05:20 | 06:45 | 06:15 | 96 | 687 | 11 | EXT |  | 0.89 | (c)
50956.921 | 4.672 | 4.581 | -6.643 | -6.734 | 740 | 976 | 947 | 740 | 4581 | 4616 |  | CORR | GENE | 04:39 | 05:17 | 05:12 | 342 | 413 | 12 | EXT |  | 0.93 | (c)
50958.756 | 6.507 | 5.813 | -4.808 | -5.502 | 1048 | 1347 | 1314 | 1048 | 4483 | 4616 |  | CORR | GENE | 05:29 | 06:17 | 06:11 | 1019 | 531 | 13 | EXT |  | 0.98 | (c)
50959.871 | 7.622 | 7.163 | -3.693 | -4.152 | 1193 | 1267 | 1268 | 1193 | 3243 | 4616 |  | CORR | GENE | 05:52 | 06:04 | 06:04 | 909 | 149 | 12 | EXT |  | 0.97 | (c)
50960.251 | 8.002 | 7.843 | -3.313 | -3.472 | 1433 | 1458 | 1457 | 1433 | 3143 | 4616 |  | CORR | GENE | 06:31 | 06:35 | 06:35 | 329 | 49 | 14 | EXT |  | 0.94 | (c)
50960.979 | 8.73 | 8.54 | -2.585 | -2.775 | 967 | 1264 | 1218 | 967 | 2532 | 4616 |  | CORR | GENE | 05:16 | 06:04 | 05:56 | 243 | 501 | 10 | EXT |  | 0.91 | (c)
50962.091 | 9.842 | 9.805 | -1.473 | -1.51 | 984 | 1593 | 1298 | 984 | 1408 | 4616 |  | CORR | GENE | 05:18 | 06:57 | 06:09 | 102 | 627 | 10 | EXT |  | 0.89 | (c)
50962.498 | 10.249 | 10.178 | -1.066 | -1.137 | 1086 | 1239 | 1312 | 1086 | 1022 | 4616 |  | CORR | GENE | 05:35 | 05:59 | 06:11 | 115 | 453 | 8 | EXT |  | 0.89 | (c)
50967.393 | 3.829 | 3.328 | -7.561 | -8.062 | -1745 | -1712 | -1684 | 1622 | 3328 | 4617 |  | CORR | GENE | 07:13 | 07:18 | 07:23 | 1051 | 123 | 10 | EXT |  | 0.96 | (c)
50975.128 | 0.174 | 0.039 | -11.486 | -11.621 | -2036 | -1919 | -1612 | 1189 | 39 | 4618 |  | CORR | GENE | 04:56 | 05:15 | 06:04 | 157 | 847 | 10 | EXT |  | 0.9 | (c)
50983.142 | 8.188 | 8.166 | -3.472 | -3.494 | -1569 | -1242 | -1405 | 1242 | 3460 | 4618 |  | CORR | CIGR | 06:11 | 07:04 | 06:38 | 34 | 327 | 10 | EXT |  | 0.89 | (c)
50986.614 | 0 | 0 | -11.21 | -11.21 | -1041 | -943 | -769 | 497 | 0 | 4619 | Смещение кромок | GWAN |  | 11:48 | 00:04 | 12:32 | 0 | 544 | 23 | EXT | Смещение кромок Наружу Величина смещения - 3.6 мм. |  | (c)
51000.724 | 2.9 | 2.871 | -8.715 | -8.744 | -1952 | -1844 | -1819 | 1686 | 2871 | 4620 |  | CORR | GENE | 04:09 | 04:26 | 04:31 | 71 | 266 | 11 | EXT |  | 0.89 | (c)
51031.094 | 10.04 | 9.771 | -1.13 | -1.399 | 1638 | 1741 | 1699 | 1638 | 982 | 4622 |  | GOUG | GENE | 07:39 | 07:56 | 07:49 | 417 | 122 | 11 | EXT | Зона задиров. |  | (c)
51066.109 | 0.45 | 0.436 | -10.87 | -10.884 | 3 | 150 | 83 | 3 | 436 | 4626 |  | CORR | CIGR | 04:32 | 04:56 | 04:45 | 25 | 159 | 10 | EXT |  | 0.89 | (c)
51068.573 | 2.914 | 2.842 | -8.406 | -8.478 | -284 | 107 | 61 | 0 | 2842 | 4626 |  | CORR | GENE | 03:46 | 04:49 | 04:42 | 82 | 689 | 14 | EXT |  | 0.89 | (c)
51069.194 | 3.535 | 3.034 | -7.785 | -8.286 | -1 | 2 | 33 | 0 | 3034 | 4626 |  | CORR | GENE | 04:32 | 04:32 | 04:37 | 559 | 68 | 11 | EXT |  | 0.95 | (c)
51069.41 | 3.751 | 3.649 | -7.569 | -7.671 | 71 | 156 | 157 | 71 | 3649 | 4626 |  | CORR | GENE | 04:43 | 04:57 | 04:57 | 467 | 172 | 10 | EXT |  | 0.94 | (c)
51071.324 | 5.665 | 5.632 | -5.655 | -5.688 | -55 | 108 | 55 | 0 | 5632 | 4626 |  | CORR | CIGR | 04:23 | 04:49 | 04:41 | 33 | 220 | 10 | EXT |  | 0.89 | (c)
51071.548 | 5.889 | 5.086 | -5.431 | -6.234 | -8 | 9 | 26 | 0 | 5086 | 4626 |  | CORR | GENE | 04:31 | 04:33 | 04:36 | 890 | 68 | 10 | EXT |  | 0.96 | (c)
51071.644 | 5.985 | 5.903 | -5.335 | -5.417 | -667 | -524 | -398 | 130 | 5271 | 4626 |  | CORR | GENE | 02:44 | 03:07 | 03:28 | 146 | 537 | 10 | EXT |  | 0.9 | (c)
51073.978 | 8.319 | 8.299 | -3.001 | -3.021 | -10 | 126 | 70 | 0 | 2989 | 4626 |  | CORR | CIGR | 04:30 | 04:52 | 04:43 | 32 | 160 | 8 | EXT |  | 0.89 | (c)
51075.369 | 9.71 | 9.683 | -1.61 | -1.637 | 694 | 823 | 805 | 694 | 1603 | 4626 |  | CORR | CIGR | 06:24 | 06:45 | 06:42 | 34 | 222 | 10 | EXT |  | 0.89 | (c)
51075.581 | 9.922 | 9.764 | -1.398 | -1.556 | 2 | 277 | 249 | 2 | 1383 | 4626 |  | CORR | GENE | 04:32 | 05:17 | 05:12 | 173 | 493 | 15 | EXT |  | 0.91 | (c)
51075.871 | 10.212 | 10.164 | -1.108 | -1.156 | 145 | 464 | 411 | 145 | 1018 | 4626 |  | CORR | GENE | 04:55 | 05:47 | 05:38 | 138 | 531 | 9 | EXT |  | 0.9 | (c)
51076.293 | 10.634 | 10.6 | -0.686 | -0.72 | 300 | 649 | 576 | 300 | 633 | 4626 |  | CORR | GENE | 05:20 | 06:17 | 06:05 | 87 | 552 | 14 | EXT |  | 0.89 | (c)
51077.154 | 0.175 | 0.113 | -10.835 | -10.897 | -759 | -319 | -359 | 0 | 113 | 4627 |  | CORR | GENE | 04:33 | 05:44 | 05:38 | 77 | 799 | 12 | EXT |  | 0.89 | (c)
51077.501 | 0.522 | 0.509 | -10.488 | -10.501 | -256 | -178 | -189 | 123 | 509 | 4627 |  | CORR | CIGR | 05:54 | 06:07 | 06:05 | 28 | 133 | 11 | EXT |  | 0.89 | (c)
51080.422 | 3.443 | 3.391 | -7.567 | -7.619 | -435 | -314 | -210 | 0 | 3391 | 4627 |  | CORR | GENE | 05:26 | 05:45 | 06:02 | 116 | 450 | 10 | EXT |  | 0.89 | (c)
51097.633 | 9.644 | 9.622 | -1.601 | -1.623 | 2113 | 2184 | 2223 | 2113 | 1591 | 4628 |  | CORR | CIGR | 04:57 | 05:08 | 05:14 | 32 | 220 | 10 | EXT |  | 0.89 | (c)
51099.279 | 0.045 | 0.015 | -11.05 | -11.08 | -647 | -167 | -361 | 75 | 15 | 4629 |  | CORR | GENE | 04:23 | 05:40 | 05:09 | 83 | 572 | 11 | EXT |  | 0.89 | (c)
51103.9 | 4.666 | 4.585 | -6.429 | -6.51 | -418 | -135 | -204 | 0 | 4585 | 4629 |  | CORR | GENE | 04:60 | 05:45 | 05:34 | 149 | 428 | 10 | EXT | Аномалия находится на упругопластическом изгибе: R=435 D, максимальное растяжение на 6.5 час. | 0.94 | (c)
51105.272 | 6.038 | 5.901 | -5.057 | -5.194 | -749 | -710 | -715 | 681 | 4939 | 4629 |  | CORR | GENE | 04:06 | 04:12 | 04:12 | 255 | 69 | 11 | EXT | Аномалия находится на упругопластическом изгибе: R=396 D, максимальное растяжение на 6.5 час. | 0.92 | (c)
51105.988 | 6.754 | 6.354 | -4.341 | -4.741 | -794 | -752 | -773 | 752 | 4233 | 4629 |  | CORR | AXGR | 03:59 | 04:06 | 04:02 | 508 | 42 | 10 | EXT | Аномалия находится на упругопластическом изгибе: R=378 D, максимальное растяжение на 6.5 час. | 0.94 | (c)
51120.348 | 10.019 | 10.011 | -1.086 | -1.094 | -724 | -591 | -590 | 456 | 1064 | 4630 |  | CORR | CIGR | 07:34 | 07:55 | 07:55 | 30 | 268 | 11 | EXT | Аномалия находится на упругопластическом изгибе: R=801 D, максимальное растяжение на 6.5 час. | 0.89 | (c)
51120.369 | 10.04 | 10.032 | -1.065 | -1.073 | 2217 | -2079 | -1858 | 1471 | 1036 | 4630 |  | CORR | CIGR | 03:28 | 03:55 | 04:31 | 37 | 773 | 12 | EXT | Аномалия находится на упругопластическом изгибе: R=801 D, максимальное растяжение на 6.5 час. | 0.89 | (c)
51127.993 | 6.559 | 6.532 | -4.751 | -4.778 | -868 | -559 | -629 | 390 | 4716 | 4631 |  | CORR | GENE | 07:15 | 08:05 | 07:54 | 62 | 478 | 11 | EXT |  | 0.89 | (c)
51132.849 | 0.105 | 0.079 | -11.095 | -11.121 | -1298 | -1270 | -1271 | 1245 | 79 | 4632 |  | ARTD | GENE | 04:43 | 04:48 | 04:48 | 144 | 54 |  | EXT | Эквивалент потери металла 11%. |  | (c)
51141.332 | 8.588 | 8.501 | -2.612 | -2.699 | -2014 | -1999 | -1990 | 1966 | 2492 | 4632 |  | CORR | GENE | 02:48 | 02:50 | 02:52 | 207 | 48 | 11 | EXT | Аномалия находится на упругопластическом изгибе: R=773 D, максимальное растяжение на 6.4 час. | 0.91 | (c)
51143.992 | 0.048 | 0.026 | -11.412 | -11.434 | 701 | 982 | 962 | 701 | 26 | 4633 |  | CORR | GENE | 07:11 | 07:57 | 07:53 | 85 | 522 | 10 | EXT | Аномалия находится на упругопластическом изгибе: R=572 D, максимальное растяжение на 6.2 час. | 0.89 | (c)
51171.741 | 5.162 | 4.812 | -5.948 | -6.298 | -263 | -175 | -191 | 120 | 4812 | 4635 |  | CORR | GENE | 04:14 | 04:28 | 04:25 | 1130 | 143 | 14 | EXT |  | 1 | (c)
51198.162 | 9.163 | 9.145 | -2.172 | -2.19 | -16 | 94 | 71 | 0 | 2162 | 4637 |  | CORR | CIGR | 02:12 | 02:30 | 02:26 | 28 | 174 | 10 | EXT |  | 0.89 | (c)
51225.932 | 2.898 | 2.827 | -7.367 | -7.438 | -1243 | -1016 | -1062 | 881 | 2827 | 4640 |  | CORR | GENE | 05:13 | 05:50 | 05:42 | 81 | 362 | 10 | EXT |  | 0.89 | (c)
51244.042 | 10.743 | 10.61 | -0.507 | -0.64 | -1241 | -1113 | -961 | 681 | 464 | 4641 |  | CORR | GENE | 05:57 | 06:18 | 06:42 | 176 | 560 | 10 | EXT |  | 0.9 | (c)
51244.59 | 0.041 | 0.036 | -11.089 | -11.094 | 15 | 263 | 366 | 15 | 36 | 4642 |  | CORR | GENE | 04:10 | 04:50 | 05:06 | 80 | 701 | 12 | EXT |  | 0.89 | (c)
51244.68 | 0.131 | 0.126 | -10.999 | -11.004 | 1089 | 1284 | 1234 | 1089 | 126 | 4642 |  | CORR | CIGR | 07:03 | 07:35 | 07:27 | 33 | 290 | 11 | EXT |  | 0.89 | (c)
51245.231 | 0.682 | 0.615 | -10.448 | -10.515 | 1136 | 1309 | 1339 | 1136 | 615 | 4642 |  | CORR | GENE | 07:11 | 07:39 | 07:43 | 107 | 405 | 11 | EXT |  | 0.89 | (c)
51253.784 | 9.235 | 9.191 | -1.895 | -1.939 | -18 | 230 | 169 | 0 | 1816 | 4642 |  | CORR | GENE | 04:04 | 04:44 | 04:35 | 123 | 375 | 9 | EXT |  | 0.89 | (c)
51279.154 | 1.36 | 1.3 | -10.35 | -10.41 | 2200 | -2064 | -1999 | 1737 | 1300 | 4645 |  | CORR | GENE | 03:10 | 03:42 | 03:53 | 90 | 524 | 14 | EXT | Аномалия находится на отводе. | 0.75 | (c)
51280.608 | 2.814 | 2.785 | -8.896 | -8.925 | 2157 | -2080 | -2057 | 1810 | 2785 | 4645 |  | CORR | GENE | 03:03 | 03:40 | 03:43 | 69 | 494 | 10 | EXT | Аномалия находится на отводе. | 0.74 | (c)
51289.194 | 11.4 | 11.359 | -0.31 | -0.351 | -1723 | -1414 | -1473 | 1224 | 254 | 4645 |  | CORR | GENE | 04:37 | 05:27 | 05:18 | 97 | 499 | 10 | EXT | Аномалия находится на отводе. | 0.75 | (c)
51296.203 | 6.699 | 6.671 | -4.551 | -4.579 | -1623 | -1510 | -1534 | 1444 | 4545 | 4646 |  | CORR | CIGR | 05:26 | 05:44 | 05:40 | 34 | 179 | 11 | EXT |  | 0.89 | (c)
51298.64 | 9.136 | 9.057 | -2.114 | -2.193 | -1571 | -1462 | -1355 | 1139 | 2076 | 4646 |  | CORR | GENE | 05:34 | 05:52 | 06:09 | 117 | 432 | 11 | EXT |  | 0.9 | (c)
51299.268 | 9.764 | 9.669 | -1.486 | -1.581 | -1777 | -1598 | -1568 | 1359 | 1289 | 4646 |  | CORR | GENE | 05:01 | 05:30 | 05:35 | 292 | 418 | 10 | EXT |  | 0.92 | (c)
51300.27 | 10.766 | 10.641 | -0.484 | -0.609 | -1620 | -1502 | -1337 | 1053 | 460 | 4646 |  | CORR | GENE | 05:26 | 05:45 | 06:12 | 149 | 567 | 10 | EXT |  | 0.9 | (c)
51300.731 | 11.227 | 11.045 | -0.023 | -0.205 | -1834 | -1576 | -1447 | 1059 | 23 | 4646 |  | CORR | GENE | 04:52 | 05:33 | 05:54 | 182 | 775 | 14 | EXT |  | 0.91 | (c)
51301.688 | 0.934 | 0.663 | -10.621 | -10.892 | -1335 | -1279 | -1241 | 1146 | 663 | 4647 |  | CORR | GENE | 05:59 | 06:08 | 06:14 | 426 | 188 | 10 | EXT | Аномалия находится на отводе. | 0.93 | (c)
51302.264 | 1.51 | 1.307 | -10.045 | -10.248 | -1505 | -1323 | -1343 | 1181 | 1307 | 4647 |  | CORR | GENE | 05:31 | 06:01 | 05:58 | 263 | 324 | 10 | EXT | Аномалия находится на отводе. | 0.91 | (c)
51303.237 | 2.483 | 2.153 | -9.072 | -9.402 | -1698 | -1571 | -1467 | 1235 | 2153 | 4647 |  | CORR | GENE | 05:00 | 05:21 | 05:38 | 606 | 463 | 10 | EXT | Аномалия находится на отводе. | 0.94 | (c)
51304.829 | 4.075 | 3.617 | -7.48 | -7.938 | -1601 | -1305 | -1421 | 1241 | 3617 | 4647 |  | CORR | GENE | 05:16 | 06:04 | 05:45 | 608 | 360 | 14 | EXT | Аномалия находится на отводе. | 0.97 | (c)
51306.826 | 6.072 | 6.051 | -5.483 | -5.504 | -1529 | -1425 | -1445 | 1360 | 5467 | 4647 |  | CORR | CIGR | 05:28 | 05:44 | 05:41 | 37 | 169 | 11 | EXT | Аномалия находится на отводе. | 0.89 | (c)
51310.168 | 9.414 | 9.377 | -2.141 | -2.178 | -1607 | -1335 | -1420 | 1232 | 2104 | 4647 |  | CORR | GENE | 05:15 | 05:59 | 05:45 | 74 | 375 | 10 | EXT | Аномалия находится на отводе. | 0.89 | (c)
51311.759 | 11.005 | 10.872 | -0.55 | -0.683 | -1539 | -1346 | -1371 | 1203 | 470 | 4647 |  | CORR | GENE | 05:26 | 05:57 | 05:53 | 213 | 336 | 11 | EXT | Аномалия находится на отводе. | 0.91 | (c)
51312.241 | 11.487 | 11.46 | -0.068 | -0.095 | -1311 | -1137 | -1179 | 1046 | 54 | 4647 |  | CORR | CIGR | 06:03 | 06:31 | 06:24 | 41 | 265 | 11 | EXT | Аномалия находится на отводе. | 0.89 | (c)
51319.399 | 7.09 | 6.896 | -2.545 | -2.739 | 790 | 847 | 822 | 790 | 2182 | 4648 |  | CORR | GENE | 05:15 | 05:24 | 05:20 | 557 | 63 | 10 | EXT |  | 0.94 | (c)
51320.801 | 8.492 | 7.875 | -1.143 | -1.76 | 756 | 852 | 838 | 756 | 843 | 4648 |  | CORR | GENE | 05:10 | 05:25 | 05:23 | 917 | 164 | 10 | EXT |  | 0.96 | (c)
51321.846 | 9.537 | 9.078 | -0.098 | -0.557 | 717 | 777 | 761 | 717 | 37 | 4648 |  | CORR | GENE | 05:03 | 05:13 | 05:10 | 520 | 87 | 10 | EXT |  | 0.94 | (c)
51322.073 | 0.129 | 0.017 | -10.596 | -10.708 | -2213 | -2155 | -2184 | 2155 | 17 | 4649 |  | CORR | GENE | 04:60 | 05:09 | 05:05 | 304 | 58 | 11 | EXT |  | 0.92 | (c)
51323.415 | 1.471 | 1.311 | -9.254 | -9.414 | -2224 | -2098 | -2161 | 2098 | 1311 | 4649 |  | CORR | GENE | 04:58 | 05:18 | 05:08 | 1109 | 126 | 10 | EXT |  | 0.96 | (c)
51327.939 | 5.995 | 5.617 | -4.73 | -5.108 | -2221 | -2136 | -2171 | 2121 | 4356 | 4649 |  | CORR | GENE | 04:58 | 05:12 | 05:07 | 752 | 100 | 10 | EXT |  | 0.95 | (c)
51328.604 | 6.66 | 6.641 | -4.065 | -4.084 | -2166 | -1991 | -2070 | 1975 | 4044 | 4649 |  | CORR | CIGR | 05:07 | 05:36 | 05:23 | 40 | 191 | 10 | EXT |  | 0.89 | (c)
51328.812 | 6.868 | 6.807 | -3.857 | -3.918 | -2130 | -2072 | -2079 | 2028 | 3592 | 4649 |  | CORR | GENE | 05:13 | 05:23 | 05:21 | 326 | 103 | 10 | EXT |  | 0.92 | (c)
51330.334 | 8.39 | 8.291 | -2.335 | -2.434 | 2072 | -1927 | -1880 | 1371 | 2259 | 4649 |  | CORR | GENE | 04:31 | 05:46 | 05:54 | 175 | 1018 | 10 | EXT |  | 0.9 | (c)
51331.586 | 9.642 | 9.233 | -1.083 | -1.492 | -2110 | -2045 | -2034 | 1959 | 895 | 4649 |  | CORR | GENE | 05:16 | 05:27 | 05:29 | 597 | 151 | 10 | EXT |  | 0.94 | (c)
51332.583 | 10.639 | 10.203 | -0.086 | -0.522 | -2174 | -2144 | -2107 | 2040 | 35 | 4649 |  | CORR | GENE | 05:06 | 05:11 | 05:17 | 487 | 134 | 13 | EXT |  | 0.95 | (c)
51333.01 | 0.341 | 0.182 | -10.374 | -10.533 | 2208 | 2229 | -2223 | 2192 | 182 | 4650 |  | CORR | GENE | 05:06 | 05:10 | 05:11 | 286 | 61 | 10 | EXT |  | 0.92 | (c)
51333.115 | 0.446 | 0.439 | -10.269 | -10.276 | 2136 | 2202 | 2169 | 2136 | 439 | 4650 |  | CORR | CIGR | 04:55 | 05:05 | 04:60 | 23 | 66 | 10 | EXT |  | 0.89 | (c)
51333.217 | 0.548 | 0.539 | -10.167 | -10.176 | 2048 | 2154 | 2121 | 2048 | 539 | 4650 |  | CORR | CIGR | 04:40 | 04:57 | 04:52 | 28 | 146 | 13 | EXT |  | 0.89 | (c)
51334.294 | 1.625 | 1.614 | -9.09 | -9.101 | 2055 | 2153 | 2179 | 2055 | 1614 | 4650 |  | CORR | GENE | 04:42 | 04:57 | 05:02 | 100 | 248 | 10 | EXT |  | 0.89 | (c)
51334.543 | 1.874 | 1.818 | -8.841 | -8.897 | 2026 | 2082 | 2184 | 2026 | 1818 | 4650 |  | CORR | GENE | 04:37 | 04:46 | 05:02 | 110 | 317 | 10 | EXT |  | 0.89 | (c)
51337.745 | 5.076 | 4.904 | -5.639 | -5.811 | -2201 | -2092 | -2096 | 1991 | 4763 | 4650 |  | CORR | GENE | 05:15 | 05:32 | 05:32 | 1048 | 210 | 11 | EXT |  | 0.97 | (c)
51338.708 | 6.039 | 5.964 | -4.676 | -4.751 | -1872 | -1741 | -1696 | 1520 | 4613 | 4650 |  | CORR | GENE | 06:08 | 06:29 | 06:36 | 138 | 352 | 11 | EXT |  | 0.9 | (c)
51349.602 | 6.218 | 6.211 | -5.332 | -5.339 | -1321 | -1189 | -1227 | 1133 | 5303 | 4651 |  | CORR | CIGR | 05:38 | 05:59 | 05:53 | 36 | 188 | 10 | EXT | Аномалия находится на отводе. | 0.89 | (c)
51354.984 | 0.05 | 0.017 | -11.595 | -11.628 | 982 | 1190 | 1208 | 982 | 17 | 4652 |  | CORR | GENE | 05:27 | 06:01 | 06:04 | 48 | 453 | 11 | EXT |  | 0.89 | (c)
51366.177 | 11.243 | 11.192 | -0.402 | -0.453 | 961 | 1080 | 1164 | 961 | 388 | 4652 |  | CORR | GENE | 05:24 | 05:43 | 05:57 | 65 | 407 | 12 | EXT |  | 0.89 | (c)
51366.579 | 0 | -0.03 | -11.41 | -11.44 | 2143 | 2156 | 2155 | 2143 | 0 | 4653 | Внутришовный дефект | GWAN |  | 05:58 | 05:60 | 05:60 | 0 | 23 | 12 | MID | Внутришовный дефект |  | (c)
51366.639 | 0.06 | 0.026 | -11.35 | -11.384 | 1679 | -1956 | 2193 | 1679 | 26 | 4653 |  | CORR | GENE | 04:43 | 06:56 | 06:06 | 131 | 1028 | 12 | EXT |  | 0.9 | (c)
51396.762 | 7.088 | 7.014 | -4.272 | -4.346 | -1411 | -1149 | -1227 | 1043 | 4211 | 4655 |  | CORR | GENE | 04:27 | 05:09 | 04:56 | 135 | 368 | 10 | EXT |  | 0.9 | (c)
51402.764 | 1.73 | 1.645 | -9.825 | -9.91 | 1670 | 1832 | 1910 | 1670 | 1645 | 4656 |  | CORR | GENE | 05:08 | 05:34 | 05:47 | 137 | 479 | 11 | EXT |  | 0.9 | (c)
51414.029 | 1.44 | 1.296 | -9.67 | -9.814 | 239 | 272 | 298 | 239 | 1296 | 4657 |  | CORR | GENE | 05:11 | 05:16 | 05:20 | 440 | 118 | 12 | EXT | Аномалия находится на упругопластическом изгибе: R=778 D, максимальное растяжение на 0.3 час. | 0.94 | (c)
51418.835 | 6.246 | 6.133 | -4.864 | -4.977 | 163 | 277 | 272 | 163 | 4814 | 4657 |  | CORR | GENE | 04:58 | 05:17 | 05:16 | 163 | 218 | 10 | EXT | Аномалия находится на упругопластическом изгибе: R=443 D, максимальное растяжение на 12 час. | 0.9 | (c)
51429.752 | 6.053 | 5.835 | -4.422 | -4.64 | 1397 | 1663 | 1649 | 1397 | 4269 | 4658 |  | DENT | GENE | 05:03 | 05:46 | 05:44 | 371 | 504 | 0.4 | N/A | Глубина вмятины: 6 мм (0,4%). Линейка: 37 см в (584 см; 05:46 ч:мин) Аномалия находится на упругопластическом изгибе. |  | (c)
51430.813 | 7.114 | 6.914 | -3.361 | -3.561 | 1790 | 1902 | 1879 | 1790 | 2743 | 4658 |  | CORR | GENE | 06:07 | 06:25 | 06:21 | 818 | 177 | 12 | EXT | Аномалия находится на упругопластическом изгибе: R=444 D, максимальное растяжение на 0.5 час. | 0.97 | (c)
51434.26 | 0.086 | 0.061 | -11.489 | -11.514 | -760 | -562 | -522 | 284 | 61 | 4659 |  | CORR | GENE | 05:33 | 06:05 | 06:12 | 192 | 476 | 11 | EXT | Аномалия находится на упругопластическом изгибе: R=448 D, максимальное растяжение на 0.6 час. | 0.91 | (c)
51434.443 | 0.269 | 0.198 | -11.306 | -11.377 | -1049 | -947 | -994 | 939 | 198 | 4659 |  | CORR | GENE | 04:47 | 05:03 | 04:56 | 429 | 110 | 10 | EXT | Аномалия находится на упругопластическом изгибе: R=449 D, максимальное растяжение на 0.6 час. | 0.93 | (c)
51434.91 | 0.736 | 0.693 | -10.839 | -10.882 | -759 | -712 | -622 | 485 | 693 | 4659 |  | CORR | GENE | 05:34 | 05:41 | 05:56 | 69 | 274 | 8 | EXT | Аномалия находится на упругопластическом изгибе: R=450 D, максимальное растяжение на 0.6 час. | 0.89 | (c)
51435.085 | 0.911 | 0.887 | -10.664 | -10.688 | -1146 | -1012 | -1070 | 994 | 887 | 4659 |  | CORR | CIGR | 04:31 | 04:53 | 04:43 | 40 | 152 | 10 | EXT | Аномалия находится на упругопластическом изгибе: R=451 D, максимальное растяжение на 0.6 час. | 0.89 | (c)
51437.861 | 3.687 | 3.624 | -7.888 | -7.951 | -106 | -80 | -93 | 80 | 3624 | 4659 |  | CORR | AXGR | 07:19 | 07:23 | 07:21 | 159 | 26 | 11 | EXT | Аномалия находится на упругопластическом изгибе: R=464 D, максимальное растяжение на 0.7 час. | 0.9 | (c)
51445.749 | 0 | 0 | -11.25 | -11.25 | 626 | 1296 | 1101 | 626 | 0 | 4660 | Смещение кромок | GWAN |  | 05:37 | 07:26 | 06:54 | 0 | 951 | 16 | EXT | Смещение кромок Вовнутрь Величина смещения - 2.5 мм. Аномалия находится на упругопластическом изгибе: R=616 D, максимальное растяжение на 0.9 час. |  | (c)
51446.281 | 0.532 | 0.495 | -10.718 | -10.755 | 999 | 1160 | 1118 | 999 | 495 | 4660 |  | CORR | GENE | 06:38 | 07:04 | 06:57 | 75 | 238 | 11 | EXT | Аномалия находится на упругопластическом изгибе: R=639 D, максимальное растяжение на 1 час. | 0.89 | (c)
51446.639 | 0.89 | 0.698 | -10.36 | -10.552 | -27 | 6 | 0 | 0 | 698 | 4660 |  | CORR | GENE | 03:52 | 03:57 | 03:57 | 285 | 55 | 12 | EXT | Аномалия находится на упругопластическом изгибе: R=665 D, максимальное растяжение на 1 час. | 0.92 | (c)
51446.674 | 0.925 | 0.856 | -10.325 | -10.394 | 910 | 1164 | 1214 | 910 | 856 | 4660 |  | CORR | GENE | 06:23 | 07:04 | 07:12 | 97 | 609 | 10 | EXT | Аномалия находится на упругопластическом изгибе: R=665 D, максимальное растяжение на 1 час. | 0.89 | (c)
51449.776 | 4.027 | 3.971 | -7.223 | -7.279 | 140 | 308 | 468 | 140 | 3971 | 4660 |  | CORR | GENE | 04:19 | 04:46 | 05:12 | 118 | 656 | 11 | EXT | Аномалия находится на упругопластическом изгибе: R=960 D, максимальное растяжение на 1.6 час. | 0.9 | (c)
51455.029 | 9.28 | 8.486 | -1.97 | -2.764 | 24 | 44 | 69 | 24 | 1741 | 4660 |  | CORR | GENE | 04:00 | 04:04 | 04:08 | 1023 | 90 | 11 | EXT |  | 0.97 | (c)
51455.661 | 9.912 | 9.871 | -1.338 | -1.379 | 197 | 281 | 342 | 197 | 1303 | 4660 |  | CORR | GENE | 04:28 | 04:42 | 04:52 | 76 | 289 | 12 | EXT |  | 0.89 | (c)
51456.945 | 11.196 | 10.653 | -0.054 | -0.597 | 55 | 81 | 101 | 55 | 21 | 4660 |  | CORR | GENE | 04:05 | 04:10 | 04:13 | 576 | 92 | 14 | EXT |  | 0.97 | (c)
51458.293 | 1.294 | 1.279 | -9.516 | -9.531 | -303 | -134 | -187 | 71 | 1279 | 4661 |  | CORR | CIGR | 07:05 | 07:32 | 07:24 | 38 | 232 | 10 | EXT |  | 0.89 | (c)
51464.611 | 7.612 | 6.629 | -3.198 | -4.181 | -78 | -56 | -47 | 16 | 3031 | 4661 |  | CORR | GENE | 07:41 | 07:45 | 07:46 | 1150 | 62 | 13 | EXT |  | 0.99 | (c)
51465.586 | 8.587 | 8.42 | -2.223 | -2.39 | 2 | 36 | 30 | 2 | 2112 | 4661 |  | CORR | GENE | 07:54 | 07:59 | 07:58 | 278 | 55 | 13 | EXT |  | 0.93 | (c)
51470.915 | 3.106 | 3.079 | -7.764 | -7.791 | 1450 | 1594 | 1585 | 1450 | 3079 | 4662 | Дефект проката | MIAN | GENE | 07:37 | 08:00 | 07:59 | 73 | 271 |  | INT | Дефект проката Эквивалент потери металла 13%. Аномалия находится на упругопластическом изгибе: R=976 D, максимальное растяжение на 5.8 час. |  | (c)
51538.472 | 4.138 | 4.069 | -7.407 | -7.476 | 1467 | 1506 | 1523 | 1467 | 4069 | 4668 |  | DENT | GENE | 04:16 | 04:22 | 04:25 | 149 | 112 | 0.3 | N/A | Глубина вмятины: 4 мм (0,3%). Линейка: 15 см в (407 см; 04:22 ч:мин) |  | (c)
51600.443 | 9.849 | 9.831 | -1.811 | -1.829 | -709 | -524 | -612 | 516 | 1763 | 4673 |  | CORR | GENE | 04:21 | 04:51 | 04:37 | 66 | 193 | 10 | EXT |  | 0.89 | (c)
51646.649 | 0 | -0.045 | -11.295 | -11.34 | -1498 | -929 | -1040 | 583 |  | 4678 | Нарушение формы кольцевого шва | GWAN |  | 04:33 | 06:05 | 05:47 | 0 | 915 |  | EXT | Нарушение формы кольцевого шва |  | (c)
51677.876 | 8.277 | 8.233 | -3.253 | -3.297 | 2065 | -2229 | 2211 | 2065 | 3177 | 4680 |  | CORR | GENE | 05:32 | 05:59 | 05:56 | 120 | 293 | 8 | EXT |  | 0.89 | (c)
51692.074 | 10.945 | 10.847 | -0.15 | -0.248 | 34 | 227 | 167 | 34 | 92 | 4681 |  | CORR | GENE | 04:43 | 05:14 | 05:04 | 156 | 265 | 14 | EXT |  | 0.91 | (c)
51708.878 | 5.194 | 4.976 | -5.851 | -6.069 | -721 | -392 | -477 | 233 | 4976 | 4683 |  | DENT | GENE | 04:36 | 05:29 | 05:15 | 409 | 488 | 0.5 | N/A | Глубина вмятины: 7 мм (0,5%). Линейка: 41 см в (498 см; 05:29 ч:мин) |  | (c)
51741.352 | 4.678 | 4.246 | -6.997 | -7.429 | -313 | -289 | -249 | 184 | 4246 | 4686 |  | CORR | GENE | 04:35 | 04:39 | 04:45 | 1375 | 129 | 10 | EXT |  | 0.97 | (c)
51744.978 | 8.304 | 8.261 | -3.371 | -3.414 | -171 | -119 | -112 | 54 | 3326 | 4686 |  | DENT | GENE | 04:58 | 05:06 | 05:07 | 88 | 117 | 0.6 | N/A | Глубина вмятины: 9 мм (0,6%). Линейка: 9 см в (826 см; 05:06 ч:мин) Аномалия находится вблизи продольного шва. |  | (c)
51745.228 | 8.554 | 8.536 | -3.121 | -3.139 | -80 | -34 | -45 | 9 | 3102 | 4686 |  | DENT | PITT | 05:13 | 05:20 | 05:18 | 37 | 71 | 0.3 | N/A | Глубина вмятины: 4 мм (0,3%). Линейка: 4 см в (854 см; 05:20 ч:мин) Аномалия находится вблизи продольного шва. |  | (c)
51748.309 | 11.635 | 11.528 | -0.04 | -0.147 | 280 | 310 | 640 | 280 | 9 | 4686 |  | CORR | GENE | 06:11 | 06:16 | 07:09 | 138 | 720 | 12 | EXT |  | 0.9 | (c)
51753.581 | 5.232 | 5.204 | -6.263 | -6.291 | -71 | 130 | 110 | 0 | 5204 | 4687 |  | CORR | CIGR | 09:21 | 09:53 | 09:50 | 46 | 363 | 11 | EXT | Аномалия находится на отводе. | 0.89 | (c)
51785.501 | 2.752 | 2.684 | -8.353 | -8.421 | 1322 | 1733 | 1572 | 1322 | 2684 | 4690 |  | CORR | GENE | 05:23 | 06:29 | 06:03 | 285 | 501 | 12 | EXT | Аномалия находится на упругопластическом изгибе: R=792 D, максимальное растяжение на 5.8 час. | 0.92 | (c)
51826.144 | 10.56 | 10.538 | -0.44 | -0.462 | 949 | 1106 | 1084 | 949 | 415 | 4693 |  | CORR | CIGR | 05:41 | 06:07 | 06:03 | 47 | 270 | 10 | EXT | Аномалия находится на отводе. | 0.89 | (c)
51922.151 | 4.957 | 4.934 | -6.103 | -6.126 | -73 | 40 | 7 | 0 | 4934 | 4702 |  | CORR | CIGR | 02:60 | 03:18 | 03:13 | 43 | 160 | 10 | EXT | Аномалия находится на отводе. | 0.89 | (c)
51973.679 | 11.44 | 11.411 | -0.065 | -0.094 | -297 | -185 | -182 | 66 | 60 | 4706 |  | CORR | CIGR | 07:20 | 07:38 | 07:39 | 34 | 231 | 12 | EXT |  | 0.89 | (c)
51980.143 | 6.399 | 6.358 | -4.881 | -4.922 | -48 | 157 | 119 | 0 | 4861 | 4707 |  | CORR | GENE | 07:43 | 08:16 | 08:10 | 61 | 334 | 11 | EXT |  | 0.89 | (c)
51998.839 | 2.36 | 2.14 | -9.135 | -9.355 | 1562 | 1603 | 1595 | 1562 | 2140 | 4709 |  | CORR | GENE | 04:46 | 04:52 | 04:51 | 432 | 65 | 10 | EXT |  | 0.93 | (c)
51999.961 | 3.482 | 3.449 | -8.013 | -8.046 | 1315 | 1485 | 1505 | 1315 | 3449 | 4709 |  | CORR | CIGR | 04:06 | 04:33 | 04:37 | 40 | 380 | 10 | EXT |  | 0.89 | (c)
52002.407 | 5.928 | 5.913 | -5.567 | -5.582 | 1369 | 1449 | 1451 | 1369 | 5517 | 4709 |  | CORR | GENE | 04:15 | 04:27 | 04:28 | 65 | 163 | 12 | EXT |  | 0.89 | (c)
52002.525 | 6.046 | 5.628 | -5.449 | -5.867 | -1872 | -1789 | -1801 | 1730 | 5086 | 4709 |  | CORR | GENE | 07:32 | 07:45 | 07:43 | 781 | 142 | 10 | EXT |  | 0.95 | (c)
52011.024 | 3.05 | 3.012 | -8.31 | -8.348 | 565 | 719 | 730 | 565 | 3012 | 4710 |  | CORR | GENE | 07:00 | 07:25 | 07:27 | 117 | 330 | 10 | EXT |  | 0.89 | (c)
52030.609 | 11.275 | 11.225 | -0.06 | -0.11 | 242 | 394 | 379 | 242 | 33 | 4711 |  | CORR | GENE | 03:53 | 04:17 | 04:15 | 77 | 275 | 10 | EXT |  | 0.89 | (c)
52030.729 | 0.06 | 0.037 | -11.365 | -11.388 | -958 | -634 | -786 | 614 | 37 | 4712 |  | CORR | GENE | 03:49 | 04:41 | 04:17 | 135 | 344 | 10 | EXT |  | 0.9 | (c)
52037.913 | 7.244 | 7.005 | -4.181 | -4.42 | -634 | -563 | -576 | 517 | 4010 | 4712 |  | CORR | GENE | 04:41 | 04:53 | 04:51 | 410 | 117 | 10 | EXT |  | 0.93 | (c)
52042.24 | 0.146 | 0.062 | -11.479 | -11.563 | -279 | -127 | -161 | 42 | 62 | 4713 |  | CORR | GENE | 07:17 | 07:41 | 07:36 | 104 | 237 | 10 | EXT |  | 0.89 | (c)
52043.511 | 1.417 | 1.192 | -10.208 | -10.433 | -296 | -260 | -220 | 144 | 1192 | 4713 |  | CORR | GENE | 07:14 | 07:20 | 07:26 | 322 | 152 | 10 | EXT |  | 0.92 | (c)
52044.221 | 2.127 | 2.043 | -9.498 | -9.582 | -462 | -211 | -295 | 127 | 2043 | 4713 |  | CORR | GENE | 06:47 | 07:28 | 07:14 | 250 | 335 | 11 | EXT |  | 0.92 | (c)
52044.896 | 2.802 | 2.652 | -8.823 | -8.973 | -272 | -125 | -138 | 4 | 2652 | 4713 |  | CORR | GENE | 07:18 | 07:41 | 07:39 | 330 | 268 | 12 | EXT |  | 0.93 | (c)
52050.387 | 8.293 | 8.146 | -3.332 | -3.479 | -343 | -312 | -316 | 289 | 3181 | 4713 |  | CORR | GENE | 07:06 | 07:11 | 07:11 | 298 | 55 | 12 | EXT |  | 0.93 | (c)
52051.624 | 9.53 | 9.517 | -2.095 | -2.108 | -349 | -172 | -209 | 69 | 2074 | 4713 |  | CORR | CIGR | 07:05 | 07:34 | 07:28 | 34 | 280 | 10 | EXT |  | 0.89 | (c)
52053.244 | 11.15 | 11.098 | -0.475 | -0.527 | -346 | -158 | -189 | 32 | 454 | 4713 |  | CORR | GENE | 07:06 | 07:36 | 07:31 | 73 | 314 | 15 | EXT |  | 0.89 | (c)
52062.793 | 9.074 | 8.942 | -2.256 | -2.388 | 2028 | 2068 | 2080 | 2028 | 2103 | 4714 |  | CORR | GENE | 06:47 | 06:54 | 06:56 | 285 | 104 | 14 | EXT |  | 0.93 | (c)
52063.013 | 9.294 | 9.204 | -2.036 | -2.126 | 1086 | 1180 | 1192 | 1086 | 2009 | 4714 |  | CORR | GENE | 04:15 | 04:30 | 04:32 | 117 | 213 | 12 | EXT |  | 0.9 | (c)
52065.448 | 0.399 | 0.066 | -10.801 | -11.134 | 691 | 712 | 734 | 691 | 66 | 4715 |  | CORR | GENE | 04:48 | 04:52 | 04:55 | 469 | 86 | 10 | EXT |  | 0.94 | (c)
52070.848 | 5.799 | 4.529 | -5.401 | -6.671 | 1870 | 1958 | 1940 | 1870 | 4529 | 4715 |  | CORR | GENE | 07:59 | 08:13 | 08:10 | 1492 | 140 | 10 | EXT |  | 0.97 | (c)
52071.255 | 6.206 | 6.181 | -4.994 | -5.019 | 1549 | 1835 | 1753 | 1549 | 4957 | 4715 |  | CORR | GENE | 07:07 | 07:53 | 07:40 | 62 | 409 | 11 | EXT |  | 0.89 | (c)
52077.663 | 1.414 | 1.269 | -10.261 | -10.406 | 675 | 737 | 721 | 675 | 1269 | 4716 |  | CORR | GENE | 03:21 | 03:31 | 03:29 | 888 | 93 | 10 | EXT |  | 0.96 | (c)
52077.728 | 1.479 | 1.404 | -10.196 | -10.271 | 2100 | -2220 | 2201 | 2100 | 1404 | 4716 |  | CORR | GENE | 07:11 | 07:34 | 07:28 | 94 | 202 | 10 | EXT |  | 0.89 | (c)
52080.411 | 4.162 | 3.844 | -7.513 | -7.831 | 1686 | 1986 | 1903 | 1686 | 3844 | 4716 |  | CORR | GENE | 06:04 | 06:53 | 06:39 | 556 | 434 | 10 | EXT |  | 0.94 | (c)
52082.842 | 6.593 | 6.292 | -5.082 | -5.383 | 2129 | -2225 | 2209 | 2129 | 4883 | 4716 |  | CORR | GENE | 07:16 | 07:33 | 07:29 | 500 | 161 | 10 | EXT |  | 0.94 | (c)
52083.942 | 7.693 | 7.15 | -3.982 | -4.525 | 1023 | 1069 | 1065 | 1023 | 3899 | 4716 |  | CORR | GENE | 04:18 | 04:25 | 04:24 | 626 | 83 | 10 | EXT |  | 0.95 | (c)
52084.388 | 8.139 | 8.118 | -3.536 | -3.557 | 2049 | 2154 | 2146 | 2049 | 3526 | 4716 |  | CORR | CIGR | 07:03 | 07:20 | 07:19 | 31 | 195 | 10 | EXT |  | 0.89 | (c)
52085.278 | 9.029 | 8.919 | -2.646 | -2.756 | 575 | 1094 | 869 | 575 | 2176 | 4716 |  | CORR | GENE | 03:05 | 04:29 | 03:53 | 580 | 588 | 11 | EXT |  | 0.95 | (c)
52086.255 | 10.006 | 9.987 | -1.669 | -1.688 | 1031 | 1140 | 1095 | 1031 | 1646 | 4716 |  | CORR | CIGR | 04:19 | 04:36 | 04:29 | 42 | 128 | 10 | EXT |  | 0.89 | (c)
52087.042 | 10.793 | 10.242 | -0.882 | -1.433 | 963 | 1095 | 1047 | 963 | 614 | 4716 |  | CORR | GENE | 04:08 | 04:29 | 04:21 | 819 | 166 | 13 | EXT |  | 0.98 | (c)
52087.333 | 11.084 | 11.064 | -0.591 | -0.611 | 320 | 474 | 420 | 320 | 578 | 4716 |  | CORR | CIGR | 02:24 | 02:49 | 02:40 | 33 | 201 | 14 | EXT |  | 0.89 | (c)
52088.627 | 0.703 | 0.425 | -10.977 | -11.255 | -20 | 39 | 56 | 0 | 425 | 4717 |  | CORR | GENE | 04:42 | 04:51 | 04:54 | 547 | 151 | 10 | EXT |  | 0.94 | (c)
52089.466 | 1.542 | 1.523 | -10.138 | -10.157 | 865 | 1026 | 969 | 865 | 1523 | 4717 |  | CORR | CIGR | 07:04 | 07:30 | 07:21 | 21 | 209 | 11 | EXT |  | 0.89 | (c)
52091.627 | 3.703 | 3.675 | -7.977 | -8.005 | 559 | 690 | 700 | 559 | 3675 | 4717 |  | CORR | GENE | 06:15 | 06:36 | 06:38 | 111 | 283 | 10 | EXT |  | 0.89 | (c)
52091.794 | 3.87 | 3.776 | -7.81 | -7.904 | 42 | 62 | 68 | 42 | 3776 | 4717 |  | CORR | GENE | 04:52 | 04:55 | 04:56 | 163 | 53 | 12 | EXT |  | 0.9 | (c)
52092.189 | 4.265 | 4.164 | -7.415 | -7.516 | 424 | 534 | 583 | 424 | 4164 | 4717 |  | CORR | GENE | 05:53 | 06:11 | 06:19 | 130 | 317 | 10 | EXT |  | 0.9 | (c)
52093.917 | 5.993 | 5.755 | -5.687 | -5.925 | -128 | -94 | -111 | 93 | 5685 | 4717 |  | CORR | AXGR | 04:24 | 04:30 | 04:27 | 240 | 35 | 12 | EXT |  | 0.92 | (c)
52094.685 | 6.761 | 6.641 | -4.919 | -5.039 | -421 | -88 | -17 | 0 | 4846 | 4717 |  | CORR | GENE | 03:37 | 04:31 | 04:42 | 193 | 808 | 12 | EXT |  | 0.91 | (c)
52097.182 | 9.258 | 9.227 | -2.422 | -2.453 | -404 | -200 | -266 | 128 | 2408 | 4717 |  | CORR | CIGR | 03:40 | 04:13 | 04:02 | 45 | 276 | 11 | EXT |  | 0.89 | (c)
52098.078 | 10.154 | 10.107 | -1.526 | -1.573 | -922 | -274 | -337 | 0 | 1460 | 4717 |  | CORR | GENE | 02:16 | 04:01 | 03:51 | 113 | 1171 | 11 | EXT |  | 0.89 | (c)
52110.921 | 0.082 | 0.038 | -11.233 | -11.277 | -554 | -411 | -322 | 90 | 38 | 4719 |  | CORR | GENE | 07:10 | 07:34 | 07:48 | 118 | 464 | 12 | EXT |  | 0.9 | (c)
52111.143 | 0.304 | 0.128 | -11.011 | -11.187 | -1473 | -1265 | -1276 | 1079 | 128 | 4719 |  | CORR | GENE | 04:42 | 05:16 | 05:14 | 230 | 394 | 12 | EXT |  | 0.92 | (c)
52111.378 | 0.539 | 0.519 | -10.776 | -10.796 | -1596 | -1470 | -1506 | 1416 | 519 | 4719 |  | CORR | CIGR | 04:22 | 04:43 | 04:37 | 37 | 180 | 10 | EXT |  | 0.89 | (c)
52115.542 | 4.703 | 4.687 | -6.612 | -6.628 | -2176 | -1909 | -2021 | 1867 | 4687 | 4719 |  | CORR | CIGR | 02:49 | 03:32 | 03:14 | 33 | 309 | 14 | EXT |  | 0.89 | (c)
52115.645 | 4.806 | 4.777 | -6.509 | -6.538 | 2197 | -2009 | -2068 | 1873 | 4777 | 4719 |  | CORR | GENE | 02:34 | 03:16 | 03:06 | 76 | 391 | 11 | EXT |  | 0.89 | (c)
52115.867 | 5.028 | 4.994 | -6.287 | -6.321 | -2163 | -2011 | -2062 | 1961 | 4994 | 4719 |  | CORR | GENE | 02:51 | 03:15 | 03:07 | 76 | 203 | 10 | EXT |  | 0.89 | (c)
52116.222 | 5.383 | 5.354 | -5.932 | -5.961 | -1790 | -1383 | -1537 | 1285 | 5354 | 4719 |  | CORR | GENE | 03:51 | 04:57 | 04:32 | 85 | 505 | 11 | EXT |  | 0.89 | (c)
52121.911 | 11.072 | 10.893 | -0.243 | -0.422 | -1668 | -1628 | -1608 | 1548 | 151 | 4719 |  | CORR | GENE | 04:11 | 04:17 | 04:20 | 271 | 120 | 13 | EXT |  | 0.93 | (c)
52122.133 | 11.294 | 11.212 | -0.021 | -0.103 | -635 | -249 | -333 | 32 | 20 | 4719 |  | CORR | GENE | 06:57 | 07:60 | 07:46 | 83 | 603 | 13 | EXT |  | 0.89 | (c)
52137.876 | 4.877 | 4.702 | -6.353 | -6.528 | -100 | -55 | -62 | 23 | 4702 | 4721 |  | CORR | GENE | 08:49 | 08:56 | 08:55 | 970 | 77 | 14 | EXT | Аномалия находится на отводе. | 0.99 | (c)
52155.764 | 0.26 | 0.232 | -11.02 | -11.048 | -1126 | -644 | -866 | 607 | 232 | 4723 |  | CORR | GENE | 03:46 | 05:04 | 04:28 | 125 | 520 | 11 | EXT | Аномалия находится на упругопластическом изгибе: R=805 D, максимальное растяжение на 6 час. | 0.9 | (c)
52194.952 | 5.323 | 5.316 | -6.077 | -6.084 | -1688 | -1581 | -1612 | 1537 | 5316 | 4726 |  | CORR | CIGR | 05:47 | 06:04 | 05:59 | 28 | 151 | 12 | EXT | Аномалия находится на отводе. | 0.89 | (c)
52201.375 | 0.346 | 0.29 | -11.119 | -11.175 | -1697 | -1646 | -1638 | 1578 | 290 | 4727 |  | DENT | GENE | 09:30 | 09:38 | 09:39 | 114 | 119 | 0.5 | N/A | Глубина вмятины: 7 мм (0,5%). Линейка: 11 см в (29 см; 09:38 ч:мин) |  | (c)
52208.104 | 7.075 | 6.988 | -4.39 | -4.477 | 1616 | 1735 | 1714 | 1616 | 4316 | 4727 |  | DENT | GENE | 06:24 | 06:44 | 06:40 | 161 | 197 | 0.2 | N/A | Глубина вмятины: 3 мм (0,2%). Линейка: 16 см в (699 см; 06:44 ч:мин) Аномалия находится на упругопластическом изгибе. |  | (c)
52212.399 | 11.37 | 11.258 | -0.095 | -0.207 | 1878 | 1915 | 1903 | 1878 | 45 | 4727 |  | CORR | GENE | 07:07 | 07:13 | 07:11 | 162 | 50 | 12 | EXT | Аномалия находится на упругопластическом изгибе: R=348 D, максимальное растяжение на 0.2 час. | 0.9 | (c)
52212.57 | 0.076 | 0.068 | -10.899 | -10.907 | -495 | -495 | -437 | 379 | 68 | 4728 |  | CORR | GENE | 06:50 | 06:50 | 06:59 | 311 | 116 | 12 | EXT | Аномалия находится на упругопластическом изгибе: R=347 D, максимальное растяжение на 0.2 час. | 0.93 | (c)
52220.389 | 7.895 | 7.827 | -3.08 | -3.148 | -541 | -502 | -503 | 465 | 2880 | 4728 |  | CORR | GENE | 06:42 | 06:49 | 06:49 | 268 | 76 | 10 | EXT | Аномалия находится на упругопластическом изгибе: R=416 D, максимальное растяжение на 0.6 час. | 0.91 | (c)
52232.765 | 9.296 | 8.927 | -1.894 | -2.263 | 1822 | 2032 | 2054 | 1822 | 1855 | 4729 |  | CORR | GENE | 05:20 | 05:54 | 05:58 | 408 | 464 | 14 | EXT | Аномалия находится на упругопластическом изгибе: R=657 D, максимальное растяжение на 3 час. | 0.95 | (c)
52240.201 | 5.542 | 5.343 | -5.963 | -6.162 | 1150 | 1197 | 1209 | 1150 | 5343 | 4730 |  | CORR | GENE | 06:03 | 06:11 | 06:12 | 371 | 117 | 10 | EXT | Аномалия находится на упругопластическом изгибе: R=397 D, максимальное растяжение на 4.4 час. | 0.93 | (c)
52242.241 | 7.582 | 7.2 | -3.923 | -4.305 | 1157 | 1238 | 1217 | 1157 | 3565 | 4730 |  | CORR | GENE | 06:04 | 06:17 | 06:14 | 740 | 121 | 10 | EXT | Аномалия находится на упругопластическом изгибе: R=353 D, максимальное растяжение на 4.4 час. | 0.95 | (c)
52244.458 | 9.799 | 9.751 | -1.706 | -1.754 | 1165 | 1307 | 1406 | 1165 | 1655 | 4730 |  | CORR | GENE | 06:05 | 06:28 | 06:44 | 99 | 481 | 10 | EXT |  | 0.89 | (c)
52245.341 | 10.682 | 10.669 | -0.823 | -0.836 | 1382 | 1518 | 1480 | 1382 | 811 | 4730 |  | CORR | CIGR | 06:40 | 07:02 | 06:56 | 25 | 195 | 10 | EXT |  | 0.89 | (c)
52246.143 | 11.484 | 11.391 | -0.021 | -0.114 | 834 | 1315 | 1253 | 834 | 7 | 4730 |  | CORR | GENE | 05:12 | 06:30 | 06:20 | 107 | 838 | 13 | EXT |  | 0.9 | (c)
52246.245 | 0.081 | 0.03 | -11.524 | -11.575 | 183 | 369 | 281 | 183 | 30 | 4731 |  | CORR | GENE | 05:53 | 06:23 | 06:09 | 387 | 197 | 10 | EXT | Аномалия находится на отводе. | 0.93 | (c)
52248.853 | 2.689 | 2.403 | -8.916 | -9.202 | 173 | 353 | 265 | 173 | 2403 | 4731 |  | CORR | GENE | 05:51 | 06:20 | 06:06 | 292 | 185 | 10 | EXT | Аномалия находится на отводе. | 0.92 | (c)
52250.357 | 4.193 | 4.125 | -7.412 | -7.48 | -4 | 382 | 298 | 0 | 4125 | 4731 |  | CORR | GENE | 05:23 | 06:25 | 06:12 | 170 | 604 | 12 | EXT | Аномалия находится на отводе. | 0.9 | (c)
52250.826 | 4.662 | 4.575 | -6.943 | -7.03 | 157 | 362 | 372 | 157 | 4575 | 4731 |  | CORR | GENE | 05:49 | 06:22 | 06:24 | 87 | 431 | 11 | EXT | Аномалия находится на отводе. | 0.89 | (c)
52251.227 | 5.063 | 4.864 | -6.542 | -6.741 | 34 | 376 | 588 | 34 | 4864 | 4731 |  | CORR | GENE | 05:29 | 06:24 | 06:58 | 199 | 1108 | 10 | EXT | Аномалия находится на отводе. | 0.91 | (c)
52254.175 | 8.011 | 7.944 | -3.594 | -3.661 | 284 | 321 | 303 | 284 | 3485 | 4731 |  | CORR | AXGR | 06:09 | 06:15 | 06:12 | 176 | 38 | 10 | EXT | Аномалия находится на отводе. | 0.9 | (c)
52264.937 | 7.168 | 6.418 | -4.427 | -5.177 | -1670 | -1627 | -1591 | 1511 | 3969 | 4732 |  | CORR | GENE | 07:11 | 07:18 | 07:24 | 1208 | 159 | 12 | EXT |  | 0.98 | (c)
52268.855 | 11.086 | 10.824 | -0.509 | -0.771 | -1628 | -1580 | -1583 | 1538 | 306 | 4732 |  | CORR | GENE | 07:18 | 07:25 | 07:25 | 465 | 91 | 12 | EXT |  | 0.95 | (c)
52269.251 | 11.482 | 11.455 | -0.113 | -0.14 | -2075 | -2066 | -1644 | 1212 | 17 | 4732 |  | CORR | GENE | 06:06 | 06:07 | 07:15 | 123 | 863 | 11 | EXT |  | 0.9 | (c)
52269.303 | 11.534 | 11.513 | -0.061 | -0.082 | -289 | 103 | 77 | 0 | 28 | 4732 |  | CORR | GENE | 10:54 | 11:57 | 11:53 | 54 | 733 | 13 | EXT |  | 0.89 | (c)
52269.306 | 11.537 | 11.507 | -0.058 | -0.088 | 2024 | 2109 | 2138 | 2024 | 29 | 4732 |  | CORR | GENE | 05:07 | 05:21 | 05:26 | 59 | 227 | 16 | EXT |  | 0.89 | (c)
52272.109 | 2.745 | 2.671 | -8.695 | -8.769 | -1632 | -1486 | -1465 | 1297 | 2671 | 4733 |  | CORR | GENE | 07:17 | 07:41 | 07:44 | 168 | 335 | 11 | EXT | Аномалия находится на отводе. | 0.9 | (c)
52272.924 | 3.56 | 3.312 | -7.88 | -8.128 | -1991 | -1945 | -1942 | 1892 | 3312 | 4733 |  | CORR | GENE | 06:19 | 06:27 | 06:27 | 529 | 99 | 12 | EXT | Аномалия находится на отводе. | 0.95 | (c)
52273.717 | 4.353 | 4.342 | -7.087 | -7.098 | -2163 | -2111 | -1963 | 1763 | 4342 | 4733 |  | CORR | CIGR | 05:51 | 05:60 | 06:24 | 40 | 400 | 10 | EXT | Аномалия находится на отводе. | 0.89 | (c)
52276.909 | 7.545 | 7.27 | -3.895 | -4.17 | -1773 | -1718 | -1707 | 1642 | 3794 | 4733 |  | CORR | GENE | 06:54 | 07:03 | 07:05 | 376 | 131 | 10 | EXT | Аномалия находится на отводе. | 0.93 | (c)
52277.991 | 8.627 | 8.377 | -2.813 | -3.063 | -2009 | -1950 | -1959 | 1909 | 2761 | 4733 |  | CORR | GENE | 06:16 | 06:26 | 06:24 | 302 | 100 | 11 | EXT | Аномалия находится на отводе. | 0.92 | (c)
52278.338 | 8.974 | 8.672 | -2.466 | -2.768 | -1404 | -1355 | -1345 | 1286 | 2057 | 4733 |  | CORR | GENE | 07:54 | 08:02 | 08:03 | 711 | 118 | 15 | EXT | Аномалия находится на отводе. | 0.99 | (c)
52279.528 | 10.164 | 9.917 | -1.276 | -1.523 | -1936 | -1805 | -1852 | 1768 | 511 | 4733 |  | CORR | GENE | 06:28 | 06:49 | 06:42 | 1012 | 168 | 11 | EXT | Аномалия находится на отводе. | 0.97 | (c)
52279.56 | 10.196 | 10.071 | -1.244 | -1.369 | -1342 | -1271 | -1269 | 1195 | 1171 | 4733 |  | DENT | GENE | 08:04 | 08:15 | 08:16 | 198 | 147 | 0.6 | N/A | Глубина вмятины: 8 мм (0,6%). Линейка: 20 см в (1007 см; 08:15 ч:мин) Аномалия находится на отводе. |  | (c)
52280.57 | 11.206 | 10.934 | -0.234 | -0.506 | -1922 | -1848 | -1824 | 1726 | 7 | 4733 |  | CORR | GENE | 06:30 | 06:42 | 06:46 | 499 | 196 | 13 | EXT | Аномалия находится на отводе. | 0.96 | (c)
52281.652 | 0.848 | 0.702 | -10.652 | -10.798 | -715 | -391 | -469 | 223 | 702 | 4734 |  | CORR | GENE | 04:56 | 05:49 | 05:36 | 284 | 492 | 10 | EXT |  | 0.92 | (c)
52292.293 | 11.489 | 11.325 | -0.011 | -0.175 | -833 | -443 | -176 | 0 | 6 | 4734 |  | CORR | GENE | 04:37 | 05:40 | 06:23 | 169 | 1313 | 11 | EXT |  | 0.9 | (c)
52299.686 | 7.382 | 7.325 | -4.288 | -4.345 | -1344 | -1241 | -1223 | 1101 | 4256 | 4735 |  | CORR | GENE | 07:03 | 07:19 | 07:22 | 89 | 243 | 11 | EXT |  | 0.89 | (c)
52300.476 | 8.172 | 8.148 | -3.498 | -3.522 | -1470 | -1397 | -1382 | 1294 | 3484 | 4735 |  | CORR | CIGR | 06:42 | 06:54 | 06:57 | 38 | 176 | 10 | EXT |  | 0.89 | (c)
52302.821 | 10.517 | 9.736 | -1.153 | -1.934 | -1322 | -1290 | -1238 | 1155 | 733 | 4735 |  | CORR | GENE | 07:06 | 07:12 | 07:20 | 1201 | 167 | 13 | EXT |  | 0.99 | (c)
52315.647 | 0.673 | 0.646 | -10.972 | -10.999 | 892 | 1666 | 1309 | 892 | 646 | 4737 |  | CORR | GENE | 05:08 | 07:13 | 06:16 | 122 | 834 | 10 | EXT |  | 0.89 | (c)
52316.597 | 1.623 | 1.178 | -10.022 | -10.467 | 757 | 991 | 1201 | 757 | 1178 | 4737 |  | CORR | GENE | 04:47 | 05:24 | 05:58 | 453 | 888 | 10 | EXT |  | 0.93 | (c)
52330.84 | 4.221 | 4.157 | -7.279 | -7.343 | 1609 | 2110 | 1955 | 1609 | 4157 | 4738 |  | CORR | GENE | 03:39 | 05:00 | 04:35 | 97 | 691 | 13 | EXT |  | 0.89 | (c)
52340.896 | 2.777 | 2.657 | -8.903 | -9.023 | -1567 | -1400 | -1288 | 1009 | 2657 | 4739 |  | CORR | GENE | 04:54 | 05:21 | 05:39 | 162 | 559 | 10 | EXT |  | 0.9 | (c)
52349.172 | 11.053 | 10.734 | -0.627 | -0.946 | -1354 | -1279 | -1289 | 1225 | 366 | 4739 |  | CORR | GENE | 05:28 | 05:40 | 05:38 | 580 | 129 | 13 | EXT |  | 0.96 | (c)
52349.397 | 11.278 | 10.917 | -0.402 | -0.763 | -1011 | -965 | -956 | 900 | 301 | 4739 |  | CORR | GENE | 06:23 | 06:31 | 06:32 | 462 | 111 | 11 | EXT |  | 0.94 | (c)
52349.715 | 11.596 | 11.567 | -0.084 | -0.113 | -1091 | -1032 | -1020 | 948 | 84 | 4739 |  | CORR | CIGR | 06:10 | 06:20 | 06:22 | 29 | 143 | 10 | EXT |  | 0.89 | (c)
52349.783 | 11.664 | 11.62 | -0.016 | -0.06 | -1354 | -1295 | -1272 | 1190 | 16 | 4739 |  | CORR | CIGR | 05:28 | 05:37 | 05:41 | 44 | 164 | 10 | EXT |  | 0.89 | (c)
52349.941 | 0.142 | 0.075 | -10.838 | -10.905 | 240 | 488 | 559 | 240 | 75 | 4740 |  | CORR | GENE | 04:57 | 05:37 | 05:49 | 117 | 639 | 13 | EXT |  | 0.9 | (c)
52354.003 | 4.204 | 4.173 | -6.776 | -6.807 | 458 | 576 | 701 | 458 | 4173 | 4740 |  | CORR | GENE | 05:33 | 05:52 | 06:12 | 183 | 485 | 11 | EXT |  | 0.91 | (c)
52357.591 | 7.792 | 7.533 | -3.188 | -3.447 | 1119 | 1191 | 1160 | 1119 | 2932 | 4740 |  | CORR | GENE | 07:19 | 07:31 | 07:26 | 515 | 83 | 10 | EXT |  | 0.94 | (c)
52358.274 | 8.475 | 8.254 | -2.505 | -2.726 | 1027 | 1106 | 1099 | 1027 | 2323 | 4740 |  | CORR | GENE | 07:04 | 07:17 | 07:16 | 403 | 144 | 11 | EXT |  | 0.93 | (c)
52360.013 | 10.214 | 10.04 | -0.766 | -0.94 | 611 | 1093 | 890 | 611 | 741 | 4740 |  | CORR | GENE | 05:57 | 07:15 | 06:42 | 199 | 559 | 10 | EXT |  | 0.91 | (c)
52360.484 | 10.685 | 10.636 | -0.295 | -0.344 | 1053 | 1190 | 1178 | 1053 | 271 | 4740 |  | CORR | GENE | 07:09 | 07:31 | 07:29 | 73 | 250 | 10 | EXT |  | 0.89 | (c)
52361.954 | 1.175 | 0.888 | -10.43 | -10.717 | 844 | 928 | 1025 | 844 | 888 | 4741 |  | CORR | GENE | 06:23 | 06:36 | 06:52 | 782 | 363 | 12 | EXT |  | 0.97 | (c)
52368.543 | 7.764 | 7.345 | -3.841 | -4.26 | 1080 | 1149 | 1116 | 1080 | 3615 | 4741 |  | CORR | GENE | 07:01 | 07:12 | 07:07 | 645 | 73 | 10 | EXT |  | 0.95 | (c)
52371.217 | 10.438 | 10.412 | -1.167 | -1.193 | 1226 | 1378 | 1378 | 1226 | 1148 | 4741 |  | CORR | CIGR | 07:24 | 07:49 | 07:49 | 45 | 304 | 10 | EXT |  | 0.89 | (c)
52372.272 | 11.493 | 11.432 | -0.112 | -0.173 | -323 | -85 | -19 | 0 | 61 | 4741 |  | CORR | GENE | 03:14 | 03:53 | 04:03 | 112 | 608 | 12 | EXT |  | 0.9 | (c)
52372.36 | 11.581 | 11.501 | -0.024 | -0.104 | 1051 | 1533 | 1303 | 1051 | 17 | 4741 |  | CORR | GENE | 06:56 | 08:14 | 07:37 | 87 | 505 | 16 | EXT |  | 0.89 | (c)
52372.96 | 0.576 | 0.38 | -10.644 | -10.84 | -64 | 55 | 135 | 0 | 380 | 4742 |  | CORR | GENE | 05:04 | 05:24 | 05:37 | 264 | 398 | 12 | EXT |  | 0.92 | (c)
52373.599 | 1.215 | 1.209 | -10.005 | -10.011 | -131 | 4 | -63 | 0 | 1209 | 4742 |  | CORR | CIGR | 04:54 | 05:15 | 05:04 | 27 | 135 | 10 | EXT |  | 0.89 | (c)
52373.736 | 1.352 | 0.789 | -9.868 | -10.431 | 508 | 570 | 541 | 508 | 789 | 4742 |  | CORR | GENE | 06:37 | 06:47 | 06:42 | 702 | 65 | 13 | EXT |  | 0.97 | (c)
52378.856 | 6.472 | 6.459 | -4.748 | -4.761 | 591 | 720 | 685 | 591 | 4740 | 4742 |  | CORR | CIGR | 06:50 | 07:11 | 07:05 | 21 | 188 | 10 | EXT |  | 0.89 | (c)
52382.527 | 10.143 | 10.049 | -1.077 | -1.171 | 124 | 230 | 230 | 124 | 1056 | 4742 |  | CORR | GENE | 05:35 | 05:52 | 05:52 | 115 | 212 | 10 | EXT | Аномалия находится на упругопластическом изгибе: R=1014 D, максимальное растяжение на 5.4 час. | 0.89 | (c)
52382.807 | 10.423 | 10.386 | -0.797 | -0.834 | 243 | 457 | 388 | 243 | 750 | 4742 |  | CORR | GENE | 05:54 | 06:29 | 06:17 | 84 | 289 | 11 | EXT | Аномалия находится на упругопластическом изгибе: R=943 D, максимальное растяжение на 5.5 час. | 0.89 | (c)
52382.994 | 10.61 | 10.59 | -0.61 | -0.63 | 378 | 485 | 463 | 378 | 596 | 4742 |  | CORR | CIGR | 06:16 | 06:33 | 06:29 | 34 | 170 | 12 | EXT | Аномалия находится на упругопластическом изгибе: R=875 D, максимальное растяжение на 5.5 час. | 0.89 | (c)
52383.75 | 0.146 | 0.113 | -11.419 | -11.452 | 2096 | 2228 | 2230 | 2096 | 113 | 4743 |  | CORR | CIGR | 05:17 | 05:39 | 05:39 | 44 | 268 | 10 | EXT | Аномалия находится на упругопластическом изгибе: R=715 D, максимальное растяжение на 5.6 час. | 0.89 | (c)
52395.132 | 11.528 | 11.402 | -0.037 | -0.163 | -1996 | -1816 | -1554 | 1111 | 19 | 4743 |  | CORR | GENE | 06:17 | 06:46 | 07:28 | 144 | 885 | 15 | EXT | Аномалия находится на упругопластическом изгибе: R=483 D, максимальное растяжение на 5.7 час. | 0.94 | (c)
52398.35 | 3.181 | 3.054 | -8.264 | -8.391 | 189 | 361 | 308 | 189 | 3054 | 4744 |  | CORR | GENE | 05:19 | 05:46 | 05:38 | 293 | 239 | 10 | EXT | Аномалия находится на упругопластическом изгибе: R=578 D, максимальное растяжение на 5.7 час. | 0.92 | (c)
52402.441 | 7.272 | 7.144 | -4.173 | -4.301 | -28 | -18 | -18 | 8 | 4043 | 4744 |  | LWAN | AXGR | 04:44 | 04:45 | 04:45 | 258 | 20 |  | INT | Эквивалент потери металла 10%. Аномалия находится на упругопластическом изгибе: R=907 D, максимальное растяжение на 5.5 час. |  | (c)
52404.365 | 9.196 | 7.355 | -2.249 | -4.09 | 953 | 1041 | 1021 | 953 | 1980 | 4744 |  | CORR | GENE | 07:22 | 07:36 | 07:33 | 2110 | 135 | 10 | EXT | Аномалия находится на упругопластическом изгибе: R=1311 D, максимальное растяжение на 5.3 час. | 0.97 | (c)
52414.205 | 7.591 | 7.564 | -4.074 | -4.101 | -518 | -414 | -383 | 248 | 4063 | 4745 |  | CORR | CIGR | 06:02 | 06:19 | 06:24 | 38 | 270 | 10 | EXT |  | 0.89 | (c)
52418.104 | 11.49 | 11.345 | -0.175 | -0.32 | -69 | -34 | -41 | 12 | 112 | 4745 |  | CORR | GENE | 07:14 | 07:20 | 07:19 | 208 | 57 | 10 | EXT |  | 0.91 | (c)
52422.87 | 4.591 | 4.56 | -6.594 | -6.625 | -553 | -500 | -453 | 353 | 4560 | 4746 |  | CORR | GENE | 06:35 | 06:44 | 06:51 | 65 | 200 | 10 | EXT |  | 0.89 | (c)
52424.619 | 6.34 | 5.553 | -4.845 | -5.632 | -369 | -321 | -326 | 283 | 4719 | 4746 |  | CORR | GENE | 07:05 | 07:13 | 07:12 | 913 | 86 | 10 | EXT |  | 0.96 | (c)
52437.546 | 8.082 | 8.038 | -3.083 | -3.127 | -599 | -443 | -468 | 337 | 3075 | 4747 |  | CORR | GENE | 05:15 | 05:40 | 05:36 | 52 | 262 | 11 | EXT |  | 0.89 | (c)
52438.177 | 8.713 | 8.655 | -2.452 | -2.51 | 71 | 420 | 352 | 71 | 2388 | 4747 |  | CORR | GENE | 07:03 | 07:59 | 07:48 | 122 | 561 | 10 | EXT |  | 0.89 | (c)
52440.383 | 10.919 | 10.891 | -0.246 | -0.274 | -350 | -275 | -258 | 166 | 246 | 4747 |  | CORR | CIGR | 05:55 | 06:07 | 06:10 | 28 | 184 | 10 | EXT |  | 0.89 | (c)
52440.747 | 0.118 | 0.056 | -11.282 | -11.344 | 2127 | 2207 | -2172 | 2011 | 56 | 4748 |  | CORR | GENE | 05:38 | 05:51 | 06:04 | 100 | 323 | 12 | EXT |  | 0.89 | (c)
52463.229 | 11.2 | 11.183 | -0.125 | -0.142 | -1014 | -860 | -907 | 800 | 115 | 4749 |  | CORR | CIGR | 05:05 | 05:30 | 05:22 | 27 | 214 | 10 | EXT |  | 0.89 | (c)
52463.663 | 0.309 | 0.235 | -11.051 | -11.125 | 445 | 606 | 661 | 445 | 235 | 4750 |  | CORR | GENE | 05:06 | 05:32 | 05:41 | 117 | 433 | 12 | EXT |  | 0.9 | (c)
52496.319 | 10.42 | 10.382 | -0.59 | -0.628 | 101 | 102 | 118 | 101 | 441 | 4752 |  | CORR | AXGR | 07:24 | 07:24 | 07:26 | 187 | 33 | 11 | EXT |  | 0.91 | (c)
52498.663 | 1.754 | 1.606 | -8.571 | -8.719 | -1808 | -1778 | -1641 | 1474 | 1606 | 4753 |  | CORR | GENE | 05:23 | 05:27 | 05:50 | 180 | 334 | 11 | EXT |  | 0.9 | (c)
52498.946 | 2.037 | 1.854 | -8.288 | -8.471 | -1543 | -1504 | -1478 | 1412 | 1854 | 4753 |  | CORR | GENE | 06:05 | 06:12 | 06:16 | 315 | 130 | 10 | EXT |  | 0.92 | (c)
52513.212 | 5.978 | 5.963 | -5.417 | -5.432 | 2 | 44 | 44 | 2 | 5399 | 4754 |  | CORR | CIGR | 04:00 | 04:07 | 04:07 | 33 | 84 | 11 | EXT |  | 0.89 | (c)
52514.416 | 7.182 | 7.129 | -4.213 | -4.266 | 932 | 975 | 965 | 932 | 4095 | 4754 |  | CORR | GENE | 06:30 | 06:37 | 06:36 | 171 | 65 | 10 | EXT |  | 0.9 | (c)
52524.709 | 6.08 | 6.055 | -5.32 | -5.345 | 761 | 914 | 846 | 761 | 5309 | 4755 |  | CORR | CIGR | 04:20 | 04:45 | 04:34 | 36 | 170 | 12 | EXT |  | 0.89 | (c)
52527.044 | 8.415 | 8.381 | -2.985 | -3.019 | 320 | 703 | 572 | 320 | 2972 | 4755 |  | CORR | CIGR | 03:09 | 04:11 | 03:50 | 47 | 504 | 11 | EXT |  | 0.89 | (c)
52541.35 | 0.071 | 0.007 | -11.149 | -11.213 | 867 | 918 | 917 | 867 | 7 | 4757 |  | ARTD | GENE | 08:44 | 08:52 | 08:52 | 293 | 99 |  | EXT | Эквивалент потери металла 13%. Аномалия находится на упругопластическом изгибе: R=373 D, максимальное растяжение на 5.7 час. |  | (c)
52559.028 | 6.529 | 6.464 | -4.536 | -4.601 | 2184 | -2120 | -2181 | 2086 | 4519 | 4758 |  | CORR | GENE | 05:35 | 06:00 | 05:50 | 82 | 191 | 11 | EXT |  | 0.89 | (c)
52565.508 | 1.944 | 1.917 | -9.651 | -9.678 | 798 | 1028 | 944 | 798 | 1917 | 4759 |  | CORR | CIGR | 07:28 | 08:05 | 07:51 | 46 | 292 | 10 | EXT |  | 0.89 | (c)
52600.51 | 2.671 | 2.662 | -8.599 | -8.608 | -2214 | -2083 | -2140 | 2066 | 2662 | 4762 |  | CORR | CIGR | 05:50 | 06:11 | 06:02 | 29 | 148 | 10 | EXT |  | 0.89 | (c)
52606.139 | 8.3 | 8.092 | -2.97 | -3.178 | -2113 | -2084 | -2068 | 2023 | 2835 | 4762 |  | CORR | GENE | 06:06 | 06:11 | 06:14 | 343 | 89 | 10 | EXT |  | 0.92 | (c)
52627.16 | 6.496 | 6.483 | -4.649 | -4.662 | 479 | 670 | 574 | 479 | 4618 | 4764 |  | CORR | CIGR | 05:37 | 06:08 | 05:53 | 44 | 191 | 11 | EXT |  | 0.89 | (c)
52627.569 | 6.905 | 6.835 | -4.24 | -4.31 | 485 | 654 | 583 | 485 | 4227 | 4764 |  | CORR | GENE | 05:38 | 06:05 | 05:54 | 83 | 196 | 10 | EXT |  | 0.89 | (c)
52632.626 | 0.817 | 0.796 | -10.918 | -10.939 | 1185 | 1402 | 1316 | 1185 | 796 | 4765 |  | CORR | CIGR | 05:47 | 06:22 | 06:08 | 44 | 262 | 10 | EXT | Аномалия находится на отводе. | 0.89 | (c)
52637.605 | 5.796 | 5.766 | -5.939 | -5.969 | 2194 | -2170 | -2205 | 2143 | 5766 | 4765 |  | CORR | CIGR | 08:30 | 08:46 | 08:40 | 30 | 124 | 12 | EXT | Аномалия находится на отводе. | 0.89 | (c)
52658.684 | 3.855 | 3.835 | -7.48 | -7.5 | -303 | -249 | -224 | 146 | 3835 | 4767 |  | CORR | CIGR | 07:01 | 07:10 | 07:14 | 30 | 157 | 12 | EXT | Аномалия находится на упругопластическом изгибе: R=342 D, максимальное растяжение на 6.2 час. | 0.98 | (c)
52663.56 | 8.731 | 8.558 | -2.604 | -2.777 | -1081 | -872 | -953 | 824 | 2538 | 4767 |  | CORR | GENE | 04:56 | 05:30 | 05:16 | 239 | 257 | 10 | EXT | Аномалия находится на упругопластическом изгибе: R=435 D, максимальное растяжение на 6.6 час. | 0.91 | (c)
52666.314 | 0.15 | 0.106 | -11.31 | -11.354 | -217 | -91 | -80 | 0 | 106 | 4768 |  | CORR | GENE | 05:39 | 05:60 | 06:01 | 70 | 273 | 14 | EXT | Аномалия находится на упругопластическом изгибе: R=564 D, максимальное растяжение на 6.9 час. | 0.89 | (c)
52675.867 | 9.703 | 9.646 | -1.757 | -1.814 | -233 | -173 | -81 | 0 | 1722 | 4768 |  | CORR | GENE | 05:37 | 05:46 | 06:01 | 92 | 304 | 11 | EXT |  | 0.89 | (c)
52747.558 | 1.379 | 1.376 | -10.266 | -10.269 | -390 | -262 | -322 | 254 | 1376 | 4775 |  | CORR | CIGR | 07:07 | 07:28 | 07:18 | 33 | 136 | 10 | EXT | Аномалия находится на упругопластическом изгибе: R=355 D, максимальное растяжение на 6 час. | 0.89 | (c)
52790.943 | 10.459 | 10.374 | -0.626 | -0.711 | 647 | 849 | 955 | 647 | 479 | 4778 |  | CORR | GENE | 04:07 | 04:39 | 04:56 | 232 | 615 | 8 | EXT |  | 0.9 | (c)
52797.584 | 6.015 | 6.013 | -5.205 | -5.207 | -514 | -281 | -343 | 171 | 5181 | 4779 |  | CORR | CIGR | 05:10 | 05:47 | 05:37 | 26 | 343 | 10 | EXT |  | 0.89 | (c)
52815.767 | 1.473 | 1.437 | -9.962 | -9.998 | -724 | -681 | -589 | 453 | 1437 | 4781 |  | CORR | GENE | 06:24 | 06:31 | 06:46 | 129 | 271 | 14 | EXT |  | 0.9 | (c)
52848.238 | 11.364 | 11.042 | -0.076 | -0.398 | 1781 | 1941 | 1933 | 1781 | 13 | 4783 |  | CORR | GENE | 06:25 | 06:50 | 06:49 | 385 | 304 | 15 | EXT |  | 0.95 | (c)
52848.415 | 0.101 | 0.034 | -11.314 | -11.381 | 624 | 637 | 647 | 624 | 34 | 4784 |  | CORR | AXGR | 06:49 | 06:51 | 06:53 | 156 | 45 | 14 | EXT |  | 0.91 | (c)
52848.766 | 0.452 | 0.28 | -10.963 | -11.135 | 696 | 770 | 747 | 696 | 280 | 4784 |  | CORR | GENE | 07:01 | 07:12 | 07:09 | 651 | 101 | 10 | EXT |  | 0.95 | (c)
52984.556 | 1.872 | 1.826 | -9.368 | -9.414 | -1485 | -1335 | -1283 | 1082 | 1826 | 4796 |  | CORR | GENE | 05:13 | 05:37 | 05:45 | 139 | 403 | 11 | EXT |  | 0.9 | (c)
52984.838 | 2.154 | 2.141 | -9.086 | -9.099 | -1444 | -1299 | -1370 | 1296 | 2141 | 4796 |  | CORR | CIGR | 05:19 | 05:43 | 05:31 | 35 | 148 | 10 | EXT |  | 0.89 | (c)
52993.28 | 10.596 | 10.585 | -0.644 | -0.655 | -1761 | -1662 | -1679 | 1598 | 620 | 4796 |  | CORR | CIGR | 04:28 | 04:44 | 04:41 | 35 | 163 | 10 | EXT |  | 0.89 | (c)
53034.142 | 6.338 | 6.185 | -4.957 | -5.11 | 879 | 905 | 942 | 879 | 4908 | 4800 |  | CORR | GENE | 05:26 | 05:31 | 05:36 | 202 | 126 | 10 | EXT | Аномалия находится на отводе. | 0.91 | (c)
53046.063 | 6.964 | 6.941 | -4.181 | -4.204 | 1294 | 1372 | 1353 | 1294 | 4162 | 4801 |  | CORR | CIGR | 05:58 | 06:10 | 06:07 | 42 | 118 | 10 | EXT |  | 0.89 | (c)
53071.534 | 9.62 | 9.471 | -1.965 | -2.114 | -18 | -5 | -1 | 0 | 1529 | 4803 |  | LWAN | AXGR | 02:30 | 02:32 | 02:33 | 585 | 36 |  | EXT | Эквивалент потери металла 10%. |  | (c)
53087.967 | 3.238 | 3.12 | -8.027 | -8.145 | 550 | 588 | 582 | 550 | 3120 | 4805 |  | CORR | GENE | 04:38 | 04:44 | 04:43 | 268 | 65 | 10 | EXT | Аномалия находится на отводе. | 0.91 | (c)
53104.994 | 9 | 8.978 | -1.595 | -1.617 | -1194 | -1041 | -1067 | 940 | 1571 | 4806 |  | CORR | CIGR | 05:50 | 06:15 | 06:11 | 46 | 254 | 10 | EXT | Аномалия находится на отводе. | 0.89 | (c)
53112.779 | 6.19 | 6.185 | -5.525 | -5.53 | -1054 | -1043 | -1002 | 949 | 5509 | 4807 |  | CORR | CIGR | 05:48 | 05:50 | 05:57 | 21 | 105 | 12 | EXT | Аномалия находится на отводе. | 0.89 | (c)
53114.598 | 8.009 | 7.963 | -3.706 | -3.752 | -1777 | -1707 | -1711 | 1644 | 3633 | 4807 |  | DENT | GENE | 03:52 | 04:03 | 04:02 | 119 | 133 | 0.9 | N/A | Глубина вмятины: 13 мм (0,9%). Линейка: 12 см в (796 см; 04:03 ч:мин) Аномалия находится на отводе. |  | (c)
53155.415 | 3.271 | 3.254 | -8.179 | -8.196 | 53 | 314 | 204 | 53 | 3254 | 4811 |  | CORR | CIGR | 03:19 | 04:01 | 03:43 | 44 | 301 | 10 | EXT | Аномалия находится на отводе. | 0.89 | (c)
53164.893 | 1.299 | 0.928 | -10.406 | -10.777 | -416 | -353 | -337 | 258 | 928 | 4812 |  | CORR | GENE | 08:26 | 08:36 | 08:38 | 592 | 157 | 10 | EXT | Аномалия находится на отводе. | 0.94 | (c)
53196.907 | 10.213 | 10.193 | -1.117 | -1.137 | 599 | 727 | 769 | 599 | 1087 | 4814 |  | CORR | CIGR | 04:34 | 04:54 | 05:01 | 50 | 341 | 12 | EXT | Аномалия находится на отводе. | 0.74 | (c)
53197.646 | 10.952 | 10.901 | -0.378 | -0.429 | 430 | 675 | 648 | 430 | 351 | 4814 |  | CORR | GENE | 04:06 | 04:46 | 04:41 | 78 | 436 | 11 | EXT | Аномалия находится на отводе. | 0.75 | (c)
53203.001 | 4.977 | 4.968 | -6.723 | -6.732 | -1304 | -1201 | -1242 | 1180 | 4968 | 4815 |  | CORR | CIGR | 05:31 | 05:47 | 05:41 | 23 | 124 | 12 | EXT | Аномалия находится на отводе. | 0.89 | (c)
53210.739 | 1.015 | 0.903 | -10.35 | -10.462 | -400 | -314 | -228 | 56 | 903 | 4816 |  | CORR | GENE | 04:57 | 05:10 | 05:24 | 155 | 344 | 12 | EXT |  | 0.9 | (c)
53222.086 | 0.997 | 0.653 | -9.933 | -10.277 | 1172 | 1273 | 1241 | 1172 | 653 | 4817 |  | CORR | GENE | 05:35 | 05:51 | 05:46 | 712 | 139 | 10 | EXT |  | 0.95 | (c)
53222.399 | 1.31 | 1.21 | -9.62 | -9.72 | 806 | 988 | 958 | 806 | 1210 | 4817 |  | CORR | GENE | 04:36 | 05:05 | 05:00 | 194 | 304 | 11 | EXT |  | 0.91 | (c)
53222.695 | 1.606 | 1.583 | -9.324 | -9.347 | 1134 | 1290 | 1261 | 1134 | 1583 | 4817 |  | CORR | GENE | 05:29 | 05:54 | 05:49 | 64 | 253 | 11 | EXT |  | 0.89 | (c)
53223.002 | 1.913 | 1.888 | -9.017 | -9.042 | 1089 | 1163 | 1158 | 1089 | 1888 | 4817 |  | CORR | CIGR | 05:22 | 05:33 | 05:33 | 44 | 138 | 10 | EXT |  | 0.89 | (c)
53223.2 | 2.111 | 2.047 | -8.819 | -8.883 | 1016 | 1279 | 1253 | 1016 | 2047 | 4817 |  | CORR | GENE | 05:10 | 05:52 | 05:48 | 128 | 474 | 11 | EXT |  | 0.9 | (c)
53223.478 | 2.389 | 2.378 | -8.541 | -8.552 | 950 | 1015 | 983 | 950 | 2378 | 4817 |  | CORR | CIGR | 04:59 | 05:10 | 05:04 | 21 | 66 | 11 | EXT |  | 0.89 | (c)
53223.73 | 2.641 | 2.615 | -8.289 | -8.315 | 1057 | 1157 | 1216 | 1057 | 2615 | 4817 |  | CORR | GENE | 05:16 | 05:32 | 05:42 | 103 | 317 | 14 | EXT |  | 0.9 | (c)
53223.844 | 2.755 | 2.747 | -8.175 | -8.183 | 985 | 1044 | 1065 | 985 | 2747 | 4817 |  | CORR | CIGR | 05:05 | 05:14 | 05:18 | 32 | 161 | 12 | EXT |  | 0.89 | (c)
53223.895 | 2.806 | 2.738 | -8.124 | -8.192 | 1163 | 1182 | 1259 | 1163 | 2738 | 4817 |  | CORR | GENE | 05:34 | 05:37 | 05:49 | 338 | 191 | 13 | EXT |  | 0.94 | (c)
53224.412 | 3.323 | 3.153 | -7.607 | -7.777 | 974 | 1046 | 1030 | 974 | 3153 | 4817 |  | CORR | GENE | 05:03 | 05:15 | 05:12 | 192 | 112 | 10 | EXT |  | 0.9 | (c)
53225.229 | 4.14 | 4.137 | -6.79 | -6.793 | 1144 | 1239 | 1245 | 1144 | 4137 | 4817 |  | CORR | GENE | 05:30 | 05:46 | 05:47 | 51 | 202 | 11 | EXT |  | 0.89 | (c)
53227.359 | 6.27 | 6.27 | -4.66 | -4.66 | 947 | 991 | 1004 | 947 | 4631 | 4817 |  | CORR | CIGR | 04:59 | 05:06 | 05:08 | 29 | 115 | 10 | EXT |  | 0.89 | (c)
53227.737 | 6.648 | 6.511 | -4.282 | -4.419 | 939 | 1034 | 1028 | 939 | 4252 | 4817 |  | CORR | GENE | 04:57 | 05:13 | 05:12 | 167 | 177 | 11 | EXT |  | 0.9 | (c)
53228.245 | 7.156 | 7.111 | -3.774 | -3.819 | 1029 | 1126 | 1113 | 1029 | 3746 | 4817 |  | CORR | GENE | 05:12 | 05:28 | 05:25 | 73 | 168 | 15 | EXT |  | 0.89 | (c)
53228.381 | 7.292 | 7.259 | -3.638 | -3.671 | 957 | 1062 | 1067 | 957 | 3604 | 4817 |  | CORR | GENE | 05:00 | 05:17 | 05:18 | 67 | 220 | 12 | EXT |  | 0.89 | (c)
53228.778 | 7.689 | 7.566 | -3.241 | -3.364 | 1196 | 1214 | 1214 | 1196 | 3178 | 4817 |  | CORR | AXGR | 05:39 | 05:42 | 05:42 | 186 | 36 | 10 | EXT |  | 0.9 | (c)
53229.633 | 8.544 | 8.526 | -2.386 | -2.404 | 1008 | 1073 | 1074 | 1008 | 2358 | 4817 |  | CORR | CIGR | 05:08 | 05:19 | 05:19 | 46 | 134 | 10 | EXT |  | 0.89 | (c)
53230.179 | 9.09 | 8.867 | -1.84 | -2.063 | 820 | 877 | 1096 | 820 | 1789 | 4817 |  | CORR | GENE | 04:38 | 04:47 | 05:23 | 274 | 551 | 11 | EXT |  | 0.92 | (c)
53230.809 | 9.72 | 9.631 | -1.21 | -1.299 | 1156 | 1200 | 1189 | 1156 | 1139 | 4817 |  | CORR | GENE | 05:32 | 05:40 | 05:38 | 160 | 66 | 14 | EXT |  | 0.91 | (c)
53231.303 | 10.214 | 10.028 | -0.716 | -0.902 | 1053 | 1094 | 1095 | 1053 | 615 | 4817 |  | CORR | GENE | 05:16 | 05:22 | 05:22 | 287 | 82 | 7 | EXT |  | 0.91 | (c)
53231.487 | 10.398 | 10.372 | -0.532 | -0.558 | 1086 | 1176 | 1250 | 1086 | 436 | 4817 |  | CORR | GENE | 05:21 | 05:36 | 05:48 | 122 | 329 | 11 | EXT |  | 0.9 | (c)
53236.511 | 4.492 | 4.152 | -6.513 | -6.853 | 9 | 39 | 84 | 9 | 4152 | 4818 |  | CORR | GENE | 05:15 | 05:19 | 05:27 | 479 | 149 | 14 | EXT |  | 0.96 | (c)
53245.386 | 2.362 | 1.565 | -8.273 | -9.07 | -1246 | -1132 | -1181 | 1116 | 1565 | 4819 |  | CORR | GENE | 04:44 | 05:02 | 04:54 | 1227 | 130 | 11 | EXT |  | 0.97 | (c)
53261.13 | 7.471 | 7.301 | -3.649 | -3.819 | 935 | 1440 | 1366 | 935 | 3423 | 4820 |  | CORR | GENE | 04:15 | 05:37 | 05:25 | 396 | 863 | 11 | EXT | Аномалия находится на упругопластическом изгибе: R=495 D, максимальное растяжение на 5.9 час. | 0.99 | (c)
53262.362 | 8.703 | 8.684 | -2.417 | -2.436 | 1207 | 1379 | 1306 | 1207 | 2400 | 4820 |  | CORR | CIGR | 04:59 | 05:27 | 05:15 | 36 | 199 | 10 | EXT | Аномалия находится на упругопластическом изгибе: R=469 D, максимальное растяжение на 5.9 час. | 0.9 | (c)
53262.397 | 8.738 | 8.454 | -2.382 | -2.666 | 1372 | 1407 | 1401 | 1372 | 2104 | 4820 |  | CORR | GENE | 05:26 | 05:31 | 05:30 | 562 | 57 | 15 | EXT | Аномалия находится на упругопластическом изгибе: R=469 D, максимальное растяжение на 5.9 час. | 0.99 | (c)
53276.863 | 0.419 | 0.227 | -10.686 | -10.878 | -484 | -307 | -274 | 65 | 227 | 4822 |  | CORR | GENE | 06:18 | 06:47 | 06:52 | 312 | 419 | 11 | EXT |  | 0.92 | (c)
53276.916 | 0.472 | 0.42 | -10.633 | -10.685 | -1027 | -809 | -857 | 687 | 420 | 4822 |  | CORR | GENE | 04:50 | 05:26 | 05:18 | 89 | 340 | 10 | EXT |  | 0.89 | (c)
53277.221 | 0.777 | 0.766 | -10.328 | -10.339 | -1023 | -814 | -597 | 172 | 766 | 4822 |  | CORR | GENE | 04:51 | 05:25 | 05:60 | 198 | 851 | 11 | EXT |  | 0.91 | (c)
53278.53 | 2.086 | 1.758 | -9.019 | -9.347 | -999 | -933 | -947 | 895 | 1758 | 4822 |  | CORR | GENE | 04:55 | 05:05 | 05:03 | 447 | 104 | 14 | EXT |  | 0.96 | (c)
53278.58 | 2.136 | 2.117 | -8.969 | -8.988 | -996 | -924 | -856 | 717 | 2117 | 4822 |  | CORR | CIGR | 04:55 | 05:07 | 05:18 | 29 | 279 | 10 | EXT |  | 0.89 | (c)
53279.074 | 2.63 | 2.558 | -8.475 | -8.547 | -1158 | -939 | -827 | 496 | 2558 | 4822 |  | CORR | GENE | 04:29 | 05:04 | 05:23 | 146 | 662 | 14 | EXT |  | 0.9 | (c)
53283.258 | 6.814 | 5.952 | -4.291 | -5.153 | -1013 | -926 | -963 | 913 | 4220 | 4822 |  | CORR | GENE | 04:53 | 05:07 | 05:01 | 933 | 100 | 10 | EXT |  | 0.96 | (c)
53284.002 | 7.558 | 7.399 | -3.547 | -3.706 | -1001 | -906 | -593 | 186 | 3512 | 4822 |  | CORR | GENE | 04:55 | 05:10 | 06:00 | 194 | 815 | 11 | EXT |  | 0.91 | (c)
53284.254 | 7.81 | 7.737 | -3.295 | -3.368 | -588 | -319 | -285 | 0 | 3254 | 4822 |  | CORR | GENE | 06:01 | 06:45 | 06:50 | 114 | 605 | 13 | EXT |  | 0.9 | (c)
53284.852 | 8.408 | 8.291 | -2.697 | -2.814 | -1077 | -946 | -786 | 496 | 2671 | 4822 |  | CORR | GENE | 04:42 | 05:03 | 05:29 | 143 | 582 | 12 | EXT |  | 0.9 | (c)
53285.946 | 9.502 | 9.259 | -1.603 | -1.846 | -1013 | -754 | -627 | 241 | 1444 | 4822 |  | CORR | GENE | 04:53 | 05:34 | 05:55 | 402 | 772 | 11 | EXT |  | 0.93 | (c)
53286.743 | 10.299 | 10.094 | -0.806 | -1.011 | -1031 | -322 | -598 | 166 | 658 | 4822 |  | CORR | GENE | 04:50 | 06:44 | 05:60 | 353 | 865 | 11 | EXT |  | 0.93 | (c)
53287.499 | 11.055 | 10.738 | -0.05 | -0.367 | -1039 | -377 | -603 | 167 | 14 | 4822 |  | CORR | GENE | 04:48 | 06:35 | 05:59 | 353 | 872 | 10 | EXT |  | 0.92 | (c)
53287.674 | 0.125 | 0.032 | -11.445 | -11.538 | 1632 | -2209 | 2224 | 1632 | 32 | 4823 |  | CORR | GENE | 04:27 | 06:07 | 06:02 | 124 | 1184 | 12 | EXT |  | 0.9 | (c)
53289.162 | 1.613 | 1.324 | -9.957 | -10.246 | 1913 | 2043 | 1981 | 1913 | 1324 | 4823 |  | CORR | GENE | 05:12 | 05:33 | 05:23 | 464 | 135 | 11 | EXT |  | 0.94 | (c)
53290.132 | 2.583 | 2.497 | -8.987 | -9.073 | 1987 | -2205 | 2184 | 1987 | 2497 | 4823 |  | CORR | GENE | 05:24 | 06:07 | 05:56 | 88 | 393 | 10 | EXT |  | 0.89 | (c)
53291.955 | 4.406 | 3.801 | -7.164 | -7.769 | 1740 | -2156 | 2182 | 1740 | 3801 | 4823 |  | CORR | GENE | 04:44 | 06:15 | 05:55 | 668 | 883 | 14 | EXT |  | 0.98 | (c)
53292.246 | 4.697 | 4.509 | -6.873 | -7.061 | 1830 | 2070 | 2051 | 1830 | 4509 | 4823 |  | CORR | GENE | 04:59 | 05:37 | 05:34 | 232 | 441 | 11 | EXT |  | 0.91 | (c)
53292.609 | 5.06 | 4.897 | -6.51 | -6.673 | 1849 | -2149 | 2117 | 1849 | 4897 | 4823 |  | CORR | GENE | 05:02 | 06:16 | 05:45 | 202 | 536 | 10 | EXT |  | 0.91 | (c)
53292.78 | 5.231 | 5.207 | -6.339 | -6.363 | 1829 | 1961 | 1905 | 1829 | 5207 | 4823 |  | CORR | CIGR | 04:59 | 05:20 | 05:11 | 34 | 152 | 14 | EXT |  | 0.89 | (c)
53293.44 | 5.891 | 5.409 | -5.679 | -6.161 | 1764 | 1968 | 2142 | 1764 | 5409 | 4823 |  | CORR | GENE | 04:48 | 05:21 | 05:49 | 557 | 755 | 12 | EXT |  | 0.95 | (c)
53294.294 | 6.745 | 6.326 | -4.825 | -5.244 | 1805 | 2030 | 1946 | 1805 | 4450 | 4823 |  | CORR | GENE | 04:55 | 05:31 | 05:17 | 794 | 281 | 14 | EXT |  | 0.98 | (c)
53294.922 | 7.373 | 7.154 | -4.197 | -4.416 | 1833 | 1972 | 1960 | 1833 | 2982 | 4823 |  | CORR | GENE | 04:59 | 05:22 | 05:20 | 1434 | 254 | 11 | EXT |  | 0.98 | (c)
53296.625 | 9.076 | 8.882 | -2.494 | -2.688 | 1847 | 1885 | 1886 | 1847 | 2420 | 4823 |  | CORR | GENE | 05:01 | 05:08 | 05:08 | 268 | 79 | 12 | EXT |  | 0.92 | (c)
53297.403 | 9.854 | 9.262 | -1.716 | -2.308 | 1799 | 1860 | 1879 | 1799 | 1511 | 4823 |  | CORR | GENE | 04:54 | 05:03 | 05:07 | 797 | 160 | 11 | EXT |  | 0.96 | (c)
53297.751 | 10.202 | 10.068 | -1.368 | -1.502 | 1832 | 1928 | 1894 | 1832 | 1125 | 4823 |  | CORR | GENE | 04:59 | 05:15 | 05:09 | 377 | 124 | 11 | EXT |  | 0.93 | (c)
53298.735 | 11.186 | 10.903 | -0.384 | -0.667 | -1864 | -1699 | -1736 | 1608 | 285 | 4823 |  | CORR | GENE | 07:02 | 07:29 | 07:23 | 382 | 257 | 10 | EXT |  | 0.93 | (c)
53299.028 | 11.479 | 11.453 | -0.091 | -0.117 | -1946 | -1685 | -1764 | 1582 | 70 | 4823 |  | CORR | CIGR | 06:49 | 07:31 | 07:19 | 47 | 364 | 10 | EXT |  | 0.89 | (c)
53299.384 | 0.265 | 0.053 | -11.02 | -11.232 | 1347 | 1487 | 1485 | 1347 | 53 | 4824 |  | CORR | GENE | 04:30 | 04:52 | 04:52 | 267 | 276 | 15 | EXT |  | 0.93 | (c)
53299.751 | 0.632 | 0.619 | -10.653 | -10.666 | 1173 | 1617 | 1439 | 1173 | 619 | 4824 |  | CORR | GENE | 04:02 | 05:13 | 04:45 | 91 | 532 | 11 | EXT |  | 0.89 | (c)
53300.489 | 1.37 | 1.357 | -9.915 | -9.928 | 1458 | 1544 | 1504 | 1458 | 1357 | 4824 |  | CORR | CIGR | 04:48 | 05:02 | 04:55 | 25 | 92 | 12 | EXT |  | 0.89 | (c)
53300.958 | 1.839 | 1.757 | -9.446 | -9.528 | 1474 | 1588 | 1614 | 1474 | 1757 | 4824 |  | CORR | GENE | 04:50 | 05:09 | 05:13 | 140 | 280 | 14 | EXT |  | 0.9 | (c)
53305.327 | 6.208 | 6.07 | -5.077 | -5.215 | 1026 | 1069 | 1066 | 1026 | 4874 | 4824 |  | CORR | GENE | 03:38 | 03:45 | 03:44 | 341 | 80 | 10 | EXT |  | 0.92 | (c)
53310.424 | 0.02 | 0.018 | -11.225 | -11.227 | -94 | 136 | 197 | 0 | 18 | 4825 |  | CORR | GENE | 04:39 | 05:16 | 05:26 | 137 | 582 | 11 | EXT |  | 0.9 | (c)
53315.823 | 5.419 | 5.256 | -5.826 | -5.989 | -106 | -65 | -66 | 26 | 5256 | 4825 |  | CORR | GENE | 04:37 | 04:44 | 04:43 | 529 | 80 | 10 | EXT |  | 0.94 | (c)
53319.209 | 8.805 | 8.775 | -2.44 | -2.47 | -77 | 24 | 2 | 0 | 2440 | 4825 |  | CORR | CIGR | 04:42 | 04:58 | 04:54 | 30 | 158 | 15 | EXT |  | 0.89 | (c)
53319.667 | 9.263 | 9.111 | -1.982 | -2.134 | -9 | 73 | 49 | 0 | 1357 | 4825 |  | CORR | GENE | 04:53 | 05:06 | 05:02 | 777 | 116 | 11 | EXT |  | 0.96 | (c)
53321.523 | 11.119 | 11.056 | -0.126 | -0.189 | -161 | 682 | 373 | 0 | 46 | 4825 |  | CORR | GENE | 04:28 | 06:44 | 05:54 | 143 | 1069 | 12 | EXT |  | 0.9 | (c)
53331.018 | 9.369 | 8.975 | -1.996 | -2.39 | 1863 | 1933 | 1913 | 1863 | 1485 | 4826 |  | CORR | GENE | 06:41 | 06:52 | 06:49 | 905 | 99 | 11 | EXT |  | 0.96 | (c)
53338.363 | 5.349 | 5.173 | -6.301 | -6.477 | 2207 | -2071 | -2054 | 1854 | 5173 | 4827 |  | CORR | GENE | 06:19 | 06:49 | 06:52 | 214 | 400 | 12 | EXT |  | 0.91 | (c)
53341.944 | 8.93 | 8.62 | -2.72 | -3.03 | 1465 | 1879 | 1726 | 1465 | 2516 | 4827 |  | DENT | GENE | 04:20 | 05:26 | 05:02 | 514 | 522 | 0.4 | N/A | Глубина вмятины: 5 мм (0,4%). Линейка: 51 см в (862 см; 05:26 ч:мин) |  | (c)
53345.012 | 0.348 | 0.327 | -11.147 | -11.168 | -2147 | -2031 | -2005 | 1862 | 327 | 4828 |  | CORR | GENE | 04:09 | 04:28 | 04:32 | 76 | 285 | 10 | EXT |  | 0.89 | (c)
53345.885 | 1.221 | 1.057 | -10.274 | -10.438 | -1772 | -1652 | -1694 | 1617 | 1057 | 4828 |  | CORR | GENE | 05:10 | 05:29 | 05:22 | 562 | 155 | 11 | EXT |  | 0.95 | (c)
53347 | 2.336 | 2.307 | -9.159 | -9.188 | -1834 | -1726 | -1764 | 1694 | 2307 | 4828 |  | CORR | CIGR | 04:60 | 05:17 | 05:11 | 32 | 140 | 11 | EXT |  | 0.89 | (c)
53348.087 | 3.423 | 3.307 | -8.072 | -8.188 | -1956 | -1926 | -1930 | 1903 | 3307 | 4828 |  | CORR | GENE | 04:40 | 04:45 | 04:44 | 356 | 52 | 10 | EXT |  | 0.93 | (c)
53353.292 | 8.628 | 8.624 | -2.867 | -2.871 | -1785 | -1670 | -1641 | 1498 | 2837 | 4828 |  | CORR | CIGR | 05:08 | 05:26 | 05:31 | 34 | 287 | 11 | EXT |  | 0.89 | (c)
53354.977 | 10.313 | 10.31 | -1.182 | -1.185 | -1847 | -1767 | -1803 | 1759 | 1164 | 4828 |  | CORR | CIGR | 04:58 | 05:10 | 05:05 | 21 | 88 | 11 | EXT |  | 0.89 | (c)
53355.185 | 10.521 | 10.421 | -0.974 | -1.074 | -1590 | -1565 | -1530 | 1469 | 386 | 4828 |  | CORR | GENE | 05:39 | 05:43 | 05:49 | 688 | 121 | 11 | EXT |  | 0.96 | (c)
53357.003 | 0.844 | 0.672 | -10.511 | -10.683 | -1734 | -1395 | -1555 | 1376 | 672 | 4829 |  | CORR | GENE | 04:56 | 05:51 | 05:25 | 278 | 358 | 11 | EXT |  | 0.92 | (c)
53359.463 | 3.304 | 2.73 | -8.051 | -8.625 | -1541 | -1488 | -1495 | 1448 | 2730 | 4829 |  | CORR | GENE | 05:27 | 05:36 | 05:34 | 1032 | 93 | 11 | EXT |  | 0.97 | (c)
53363.421 | 7.262 | 7.248 | -4.093 | -4.107 | -191 | -115 | -127 | 64 | 4074 | 4829 |  | GOUG | CIGR | 09:05 | 09:17 | 09:15 | 33 | 127 | 14 | EXT | Задир. |  | (b)
53386.304 | 7.33 | 7.037 | -4.04 | -4.333 | 731 | 765 | 762 | 731 | 3954 | 4831 |  | CORR | GENE | 07:22 | 07:28 | 07:27 | 379 | 61 | 15 | EXT |  | 0.95 | (c)
53389.326 | 10.352 | 10.165 | -1.018 | -1.205 | -188 | 58 | 36 | 0 | 876 | 4831 |  | DENT | GENE | 04:54 | 05:34 | 05:30 | 329 | 448 | 0.3 | N/A | Глубина вмятины: 4 мм (0,3%). Линейка: 33 см в (1017 см; 05:34 ч:мин) Аномалия находится вблизи продольного шва. |  | (c)
53390.533 | 0.189 | 0.128 | -11.251 | -11.312 | 14 | 40 | 36 | 14 | 128 | 4832 |  | CORR | AXGR | 07:05 | 07:09 | 07:08 | 273 | 43 | 10 | EXT |  | 0.92 | (c)
53394.634 | 4.29 | 3.739 | -7.15 | -7.701 | -68 | -42 | -46 | 23 | 3739 | 4832 |  | CORR | AXGR | 06:51 | 06:56 | 06:55 | 1437 | 46 | 10 | EXT |  | 0.97 | (c)
53395.182 | 4.838 | 4.797 | -6.602 | -6.643 | -1033 | -890 | -884 | 736 | 4797 | 4832 |  | CORR | GENE | 04:16 | 04:39 | 04:40 | 73 | 297 | 14 | EXT |  | 0.89 | (c)
53396.094 | 5.75 | 5.707 | -5.69 | -5.733 | -697 | -684 | -675 | 653 | 5615 | 4832 |  | CORR | AXGR | 05:10 | 05:12 | 05:13 | 118 | 44 | 14 | EXT |  | 0.9 | (c)
53397.174 | 6.83 | 6.826 | -4.61 | -4.614 | -593 | -480 | -488 | 383 | 4565 | 4832 |  | CORR | GENE | 05:27 | 05:45 | 05:44 | 49 | 210 | 11 | EXT |  | 0.89 | (c)
53397.561 | 7.217 | 7.193 | -4.223 | -4.247 | -336 | -153 | -192 | 48 | 4192 | 4832 |  | CORR | GENE | 06:08 | 06:38 | 06:31 | 55 | 287 | 11 | EXT |  | 0.89 | (c)
53398.496 | 8.152 | 8.138 | -3.288 | -3.302 | -218 | -157 | -101 | 0 | 3209 | 4832 |  | CORR | GENE | 06:27 | 06:37 | 06:46 | 93 | 234 | 11 | EXT |  | 0.89 | (c)
53398.905 | 8.561 | 8.551 | -2.879 | -2.889 | -265 | -178 | -184 | 103 | 2807 | 4832 |  | CORR | GENE | 06:20 | 06:34 | 06:33 | 82 | 162 | 12 | EXT |  | 0.89 | (c)
53400.253 | 9.909 | 9.707 | -1.531 | -1.733 | -67 | -45 | -48 | 28 | 1386 | 4832 |  | CORR | AXGR | 06:52 | 06:55 | 06:55 | 347 | 39 | 10 | EXT |  | 0.92 | (c)
53400.747 | 10.403 | 10.297 | -1.037 | -1.143 | -75 | -52 | -55 | 36 | 955 | 4832 |  | CORR | AXGR | 06:50 | 06:54 | 06:54 | 188 | 39 | 10 | EXT |  | 0.9 | (c)
53401.404 | 11.06 | 10.92 | -0.38 | -0.52 | -45 | -31 | -32 | 18 | 311 | 4832 |  | CORR | AXGR | 06:55 | 06:58 | 06:57 | 209 | 28 | 12 | EXT |  | 0.91 | (c)
53403.811 | 2.027 | 1.924 | -9.413 | -9.516 | 1532 | 1868 | 1776 | 1532 | 1924 | 4833 |  | CORR | GENE | 03:50 | 04:44 | 04:29 | 177 | 487 | 10 | EXT |  | 0.9 | (c)
53407.936 | 6.152 | 6.139 | -5.288 | -5.301 | 1694 | 2042 | 1871 | 1694 | 5211 | 4833 |  | CORR | GENE | 04:16 | 05:12 | 04:45 | 90 | 354 | 11 | EXT |  | 0.89 | (c)
53408.396 | 6.612 | 6.548 | -4.828 | -4.892 | 1764 | 2041 | 2023 | 1764 | 4793 | 4833 |  | CORR | GENE | 04:28 | 05:12 | 05:09 | 99 | 518 | 10 | EXT |  | 0.89 | (c)
53409.25 | 7.466 | 7.397 | -3.974 | -4.043 | 1828 | 2077 | 2005 | 1828 | 3593 | 4833 |  | CORR | GENE | 04:38 | 05:18 | 05:06 | 450 | 353 | 12 | EXT |  | 0.94 | (c)
53409.539 | 7.755 | 7.686 | -3.685 | -3.754 | -2041 | -1817 | -1911 | 1781 | 3629 | 4833 |  | CORR | GENE | 06:13 | 06:50 | 06:34 | 125 | 260 | 10 | EXT |  | 0.9 | (c)
53410.131 | 8.347 | 8.333 | -3.093 | -3.107 | 1845 | 1982 | 1936 | 1845 | 3066 | 4833 |  | CORR | CIGR | 04:41 | 05:03 | 04:55 | 41 | 181 | 10 | EXT |  | 0.89 | (c)
53411.092 | 9.308 | 9.049 | -2.132 | -2.391 | 1908 | 1909 | 1971 | 1908 | 1927 | 4833 |  | CORR | GENE | 04:51 | 04:51 | 05:01 | 464 | 126 | 11 | EXT |  | 0.94 | (c)
53412.501 | 10.717 | 10.701 | -0.723 | -0.739 | -1896 | -1805 | -1828 | 1760 | 707 | 4833 |  | CORR | CIGR | 06:37 | 06:51 | 06:48 | 32 | 136 | 10 | EXT |  | 0.89 | (c)
53412.966 | 11.182 | 10.921 | -0.258 | -0.519 | 1640 | -1837 | 2219 | 1640 | 227 | 4833 |  | CORR | GENE | 04:07 | 06:46 | 05:41 | 292 | 1160 | 13 | EXT |  | 0.93 | (c)
53415.853 | 2.629 | 2.606 | -8.331 | -8.354 | 1090 | 1197 | 1187 | 1090 | 2606 | 4834 |  | CORR | GENE | 04:23 | 04:40 | 04:38 | 77 | 194 | 12 | EXT |  | 0.89 | (c)
53416.624 | 3.4 | 3.145 | -7.56 | -7.815 | 1124 | 1167 | 1172 | 1124 | 3145 | 4834 |  | CORR | GENE | 04:28 | 04:35 | 04:36 | 319 | 95 | 10 | EXT |  | 0.92 | (c)
53421.543 | 8.319 | 8.187 | -2.641 | -2.773 | 1098 | 1191 | 1182 | 1098 | 2326 | 4834 |  | CORR | GENE | 04:24 | 04:39 | 04:37 | 447 | 168 | 10 | EXT |  | 0.93 | (c)
53424.278 | 0.094 | 0.04 | -11.271 | -11.325 | -795 | -619 | -657 | 520 | 40 | 4835 |  | CORR | GENE | 05:14 | 05:43 | 05:36 | 54 | 275 | 11 | EXT |  | 0.89 | (c)
53428.49 | 4.306 | 4.289 | -7.059 | -7.076 | -527 | -275 | -318 | 108 | 4289 | 4835 |  | CORR | GENE | 05:57 | 06:38 | 06:31 | 102 | 418 | 13 | EXT |  | 0.89 | (c)
53454.486 | 7.672 | 7.651 | -3.938 | -3.959 | 250 | 434 | 366 | 250 | 3937 | 4837 |  | CORR | CIGR | 05:38 | 06:08 | 05:57 | 22 | 232 | 10 | EXT |  | 0.89 | (c)
53458.297 | 11.483 | 11.387 | -0.127 | -0.223 | 213 | 449 | 524 | 213 | 111 | 4837 |  | CORR | GENE | 05:33 | 06:11 | 06:23 | 112 | 621 | 11 | EXT |  | 0.89 | (c)
53459.572 | 1.148 | 1.122 | -10.007 | -10.033 | -2109 | -1945 | -1953 | 1797 | 1122 | 4838 |  | CORR | GENE | 04:46 | 05:13 | 05:12 | 67 | 312 | 10 | EXT |  | 0.89 | (c)
53462.735 | 4.311 | 4.187 | -6.844 | -6.968 | -1460 | -918 | -1119 | 778 | 4187 | 4838 |  | CORR | GENE | 06:31 | 07:59 | 07:26 | 322 | 681 | 10 | EXT |  | 0.92 | (c)
53466.845 | 8.421 | 8.185 | -2.734 | -2.97 | -793 | -757 | -758 | 723 | 2449 | 4838 |  | CORR | GENE | 08:19 | 08:25 | 08:24 | 521 | 70 | 15 | EXT |  | 0.97 | (c)
53469.564 | 11.14 | 11.001 | -0.015 | -0.154 | -1869 | -1148 | -1464 | 1058 | 11 | 4838 |  | CORR | GENE | 05:25 | 07:21 | 06:30 | 143 | 811 | 11 | EXT |  | 0.9 | (c)
53515.838 | 0.924 | 0.612 | -10.266 | -10.578 | 1433 | 1692 | 1647 | 1433 | 612 | 4843 |  | DENT | GENE | 04:41 | 05:23 | 05:16 | 556 | 429 | 0.4 | N/A | Глубина вмятины: 5 мм (0,4%). Линейка: 56 см в (61 см; 05:23 ч:мин) |  | (c)
53518.607 | 3.693 | 3.267 | -7.497 | -7.923 | 1152 | 1257 | 1273 | 1152 | 3267 | 4843 |  | CORR | GENE | 03:56 | 04:13 | 04:15 | 899 | 242 | 10 | EXT |  | 0.96 | (c)
53519.617 | 4.703 | 4.671 | -6.487 | -6.519 | -1819 | -1730 | -1726 | 1634 | 4671 | 4843 |  | CORR | GENE | 07:56 | 08:11 | 08:11 | 50 | 185 | 13 | EXT |  | 0.89 | (c)
53521.653 | 6.739 | 6.629 | -4.451 | -4.561 | 1222 | 1260 | 1274 | 1222 | 4393 | 4843 |  | DENT | GENE | 04:07 | 04:13 | 04:16 | 168 | 104 | 0.4 | N/A | Глубина вмятины: 5 мм (0,4%). Линейка: 17 см в (663 см; 04:13 ч:мин) |  | (c)
53524.876 | 9.962 | 9.907 | -1.228 | -1.283 | -1889 | -1606 | -1652 | 1416 | 1170 | 4843 |  | CORR | GENE | 07:45 | 08:31 | 08:23 | 113 | 473 | 14 | EXT |  | 0.9 | (c)
53524.916 | 10.002 | 9.96 | -1.188 | -1.23 | 1135 | 1320 | 1275 | 1135 | 1156 | 4843 |  | CORR | GENE | 03:53 | 04:23 | 04:16 | 74 | 279 | 10 | EXT |  | 0.89 | (c)
53525.794 | 10.88 | 10.572 | -0.31 | -0.618 | 1075 | -2102 | 2023 | 1075 | 220 | 4843 |  | CORR | GENE | 03:44 | 07:11 | 06:17 | 398 | 1896 | 11 | EXT |  | 0.93 | (c)
53526.081 | 11.167 | 11.052 | -0.023 | -0.138 | 1199 | -2025 | 1823 | 1199 | 23 | 4843 |  | CORR | GENE | 04:04 | 07:23 | 05:44 | 115 | 1248 | 11 | EXT |  | 0.89 | (c)
53531.048 | 4.944 | 4.827 | -6.361 | -6.478 | 1411 | 1437 | 1469 | 1411 | 4827 | 4844 |  | CORR | GENE | 07:59 | 08:03 | 08:08 | 263 | 116 | 11 | EXT |  | 0.92 | (c)
53531.582 | 5.478 | 5.457 | -5.827 | -5.848 | 1394 | 1540 | 1562 | 1394 | 5457 | 4844 |  | CORR | GENE | 07:56 | 08:20 | 08:23 | 75 | 335 | 12 | EXT |  | 0.89 | (c)
53533.87 | 7.766 | 7.722 | -3.539 | -3.583 | 274 | 571 | 560 | 274 | 3493 | 4844 |  | CORR | GENE | 04:55 | 05:43 | 05:42 | 90 | 572 | 11 | EXT |  | 0.89 | (c)
53534.166 | 8.062 | 8.036 | -3.243 | -3.269 | 729 | 1161 | 1050 | 729 | 3131 | 4844 |  | CORR | GENE | 06:09 | 07:18 | 07:01 | 138 | 641 | 11 | EXT |  | 0.9 | (c)
53540.292 | 2.883 | 2.858 | -8.222 | -8.247 | -717 | -643 | -640 | 564 | 2858 | 4845 |  | CORR | CIGR | 02:07 | 02:19 | 02:19 | 35 | 153 | 10 | EXT |  | 0.89 | (c)
53542.534 | 5.125 | 4.783 | -5.98 | -6.322 | 29 | 86 | 82 | 29 | 4783 | 4845 |  | CORR | GENE | 04:07 | 04:17 | 04:16 | 1247 | 106 | 12 | EXT |  | 0.98 | (c)
53543.983 | 6.574 | 6.427 | -4.531 | -4.678 | 283 | 345 | 318 | 283 | 4283 | 4845 |  | CORR | GENE | 04:48 | 04:58 | 04:54 | 395 | 69 | 10 | EXT |  | 0.93 | (c)
53544.453 | 7.044 | 7.03 | -4.061 | -4.075 | 343 | 441 | 449 | 343 | 4041 | 4845 |  | CORR | CIGR | 04:58 | 05:14 | 05:15 | 34 | 212 | 11 | EXT |  | 0.89 | (c)
53545.058 | 7.649 | 7.617 | -3.456 | -3.488 | 151 | 301 | 362 | 151 | 3421 | 4845 |  | CORR | GENE | 04:27 | 04:51 | 05:01 | 67 | 422 | 10 | EXT |  | 0.89 | (c)
53546.4 | 8.991 | 8.839 | -2.114 | -2.266 | 64 | 82 | 80 | 64 | 1982 | 4845 |  | CORR | AXGR | 04:13 | 04:16 | 04:16 | 284 | 33 | 10 | EXT |  | 0.92 | (c)
53546.995 | 9.586 | 9.496 | -1.519 | -1.609 | 59 | 77 | 80 | 59 | 1398 | 4845 |  | CORR | AXGR | 04:12 | 04:15 | 04:16 | 211 | 43 | 14 | EXT |  | 0.92 | (c)
53547.789 | 10.38 | 10.184 | -0.725 | -0.921 | 31 | 96 | 74 | 31 | 116 | 4845 |  | CORR | GENE | 04:08 | 04:18 | 04:15 | 805 | 86 | 10 | EXT |  | 0.95 | (c)
53548.061 | 10.652 | 10.613 | -0.453 | -0.492 | 104 | 165 | 220 | 104 | 429 | 4845 |  | CORR | GENE | 04:19 | 04:29 | 04:38 | 63 | 232 | 10 | EXT |  | 0.89 | (c)
53548.904 | 0.39 | 0.32 | -11.305 | -11.375 | 1679 | 1707 | 1710 | 1679 | 320 | 4846 |  | CORR | GENE | 04:20 | 04:24 | 04:25 | 185 | 62 | 13 | EXT |  | 0.91 | (c)
53549.767 | 1.253 | 1.084 | -10.442 | -10.611 | 1674 | 1698 | 1695 | 1674 | 1084 | 4846 |  | CORR | AXGR | 04:19 | 04:23 | 04:22 | 249 | 42 | 10 | EXT |  | 0.91 | (c)
53552.257 | 3.743 | 3.636 | -7.952 | -8.059 | 1626 | 1656 | 1652 | 1626 | 3636 | 4846 |  | CORR | GENE | 04:11 | 04:16 | 04:15 | 867 | 51 | 10 | EXT |  | 0.96 | (c)
53560.834 | 0.625 | 0.522 | -11.045 | -11.148 | 1078 | 1197 | 1335 | 1078 | 522 | 4847 |  | CORR | GENE | 04:26 | 04:45 | 05:07 | 162 | 514 | 13 | EXT |  | 0.91 | (c)
53564.181 | 3.972 | 3.911 | -7.698 | -7.759 | 955 | 1255 | 1254 | 955 | 3911 | 4847 |  | CORR | GENE | 04:06 | 04:54 | 04:54 | 97 | 598 | 13 | EXT |  | 0.89 | (c)
53564.831 | 4.622 | 4.467 | -7.048 | -7.203 | 1311 | 1348 | 1350 | 1311 | 4467 | 4847 |  | CORR | GENE | 05:03 | 05:09 | 05:10 | 326 | 78 | 11 | EXT |  | 0.93 | (c)
53565.658 | 5.449 | 5.373 | -6.221 | -6.297 | 1013 | 1373 | 1327 | 1013 | 5373 | 4847 |  | CORR | GENE | 04:15 | 05:13 | 05:06 | 300 | 630 | 12 | EXT |  | 0.93 | (c)
53567.472 | 7.263 | 7.133 | -4.407 | -4.537 | 345 | 417 | 407 | 345 | 4352 | 4847 |  | DENT | GENE | 02:27 | 02:39 | 02:37 | 185 | 125 | 0.4 | N/A | Глубина вмятины: 6 мм (0,4%). Линейка: 19 см в (713 см; 02:39 ч:мин) |  | (c)
53584.198 | 1.274 | 1.246 | -10.011 | -10.039 | -1484 | -1048 | -1210 | 935 | 1246 | 4849 |  | CORR | GENE | 04:32 | 05:42 | 05:16 | 105 | 549 | 12 | EXT |  | 0.89 | (c)
53602.627 | 8.418 | 8.389 | -2.517 | -2.546 | 1925 | 2052 | 2074 | 1925 | 2240 | 4850 |  | CORR | GENE | 05:19 | 05:39 | 05:43 | 306 | 297 | 11 | EXT |  | 0.92 | (c)
53603.883 | 9.674 | 9.65 | -1.261 | -1.285 | 2153 | -2158 | -2201 | 2095 | 1247 | 4850 |  | CORR | CIGR | 05:56 | 06:20 | 06:13 | 38 | 213 | 11 | EXT |  | 0.89 | (c)
53631.802 | 4.878 | 4.741 | -6.672 | -6.809 | 1618 | 1667 | 1666 | 1618 | 4741 | 4853 |  | CORR | GENE | 05:03 | 05:11 | 05:11 | 235 | 95 | 10 | EXT |  | 0.91 | (c)
53646.639 | 8.165 | 8.143 | -3.375 | -3.397 | -2041 | -1895 | -1963 | 1884 | 3363 | 4854 |  | CORR | CIGR | 05:45 | 06:08 | 05:58 | 34 | 157 | 11 | EXT |  | 0.89 | (c)
53667.829 | 6.165 | 6.084 | -5.41 | -5.491 | 703 | 871 | 787 | 703 | 5347 | 4856 |  | DENT | GENE | 02:37 | 03:04 | 02:51 | 144 | 168 | 0.5 | N/A | Глубина вмятины: 7 мм (0,5%). Линейка: 14 см в (608 см; 03:04 ч:мин) Аномалия находится на упругопластическом изгибе. |  | (c)
53668.284 | 6.62 | 6.581 | -4.955 | -4.994 | 549 | 1372 | 1163 | 549 | 4904 | 4856 |  | CORR | GENE | 02:12 | 04:25 | 03:51 | 90 | 1227 | 13 | EXT | Аномалия находится на упругопластическом изгибе: R=319 D, максимальное растяжение на 5.8 час. | 1.07 | (b)
53684.964 | 0.06 | 0.029 | -11.615 | -11.646 | -1494 | -1357 | -1273 | 1052 | 29 | 4858 |  | CORR | GENE | 05:15 | 05:37 | 05:51 | 129 | 442 | 12 | EXT | Аномалия находится на отводе. | 0.9 | (c)
53688.403 | 3.499 | 3.399 | -8.176 | -8.276 | -2052 | -1612 | -1742 | 1432 | 3399 | 4858 |  | CORR | GENE | 03:45 | 04:56 | 04:35 | 122 | 620 | 14 | EXT | Аномалия находится на отводе. | 0.9 | (c)
53695.155 | 10.251 | 10.123 | -1.424 | -1.552 | 1920 | 2083 | 2039 | 1920 | 1372 | 4858 |  | DENT | GENE | 02:26 | 02:52 | 02:45 | 180 | 237 | 0.6 | N/A | Глубина вмятины: 9 мм (0,6%). Линейка: 18 см в (1012 см; 02:52 ч:мин) Аномалия находится на отводе. |  | (c)
53696.579 | 0 | 0 | -11.59 | -11.59 | 1158 | 1352 | 1324 | 1158 | 0 | 4859 | Смещение кромок | GWAN |  | 05:47 | 06:18 | 06:14 | 0 | 332 | 16 | EXT | Смещение кромок Наружу Аномалия находится на отводе. Величина смещения - 2.5 мм. |  | (c)
53701.231 | 4.652 | 4.594 | -6.938 | -6.996 | 1907 | 1973 | 1974 | 1907 | 4594 | 4859 |  | DENT | GENE | 07:48 | 07:58 | 07:59 | 125 | 134 | 0.5 | N/A | Глубина вмятины: 7 мм (0,5%). Линейка: 13 см в (459 см; 07:58 ч:мин) Аномалия находится на упругопластическом изгибе. |  | (c)
53701.734 | 5.155 | 5.117 | -6.435 | -6.473 | 1062 | 1080 | 1078 | 1062 | 5117 | 4859 |  | CORR | AXGR | 05:31 | 05:34 | 05:34 | 169 | 32 | 12 | EXT | Аномалия находится на упругопластическом изгибе: R=871 D, максимальное растяжение на 0.9 час. | 0.9 | (c)
53729.335 | 9.706 | 9.698 | -1.809 | -1.817 | -62 | 126 | 57 | 0 | 1786 | 4861 |  | CORR | CIGR | 03:42 | 04:13 | 04:02 | 31 | 238 | 12 | EXT | Аномалия находится на упругопластическом изгибе: R=287 D, максимальное растяжение на 0.1 час. | 0.89 | (c)
53762.193 | 9.074 | 8.746 | -2.276 | -2.604 | 184 | 272 | 282 | 184 | 1460 | 4864 |  | CORR | GENE | 04:12 | 04:26 | 04:27 | 1144 | 195 | 10 | EXT |  | 0.96 | (c)
53763.348 | 10.229 | 10.218 | -1.121 | -1.132 | -2 | 221 | 190 | 0 | 1046 | 4864 |  | CORR | GENE | 03:42 | 04:18 | 04:13 | 86 | 384 | 10 | EXT |  | 0.89 | (c)
53765.287 | 0.818 | 0.435 | -10.792 | -11.175 | -1760 | -1698 | -1710 | 1661 | 435 | 4865 |  | CORR | GENE | 04:17 | 04:27 | 04:25 | 615 | 99 | 10 | EXT |  | 0.95 | (c)
53769.133 | 4.664 | 4.608 | -6.946 | -7.002 | 1738 | 1780 | 1795 | 1738 | 4608 | 4865 |  | DENT | GENE | 01:42 | 01:49 | 01:51 | 166 | 115 | 0.4 | N/A | Глубина вмятины: 6 мм (0,4%). Линейка: 17 см в (461 см; 01:49 ч:мин) |  | (c)
53825.452 | 4.878 | 4.843 | -6.392 | -6.427 | -2094 | -1896 | -1943 | 1792 | 4843 | 4870 |  | CORR | CIGR | 03:42 | 04:14 | 04:07 | 41 | 302 | 10 | EXT | Аномалия находится на отводе. | 0.89 | (c)
53865.702 | 11.583 | 11.461 | -0.022 | -0.144 | 2156 | -1705 | -1815 | 1325 | 21 | 4873 |  | CORR | GENE | 05:17 | 06:54 | 06:36 | 123 | 981 | 13 | EXT |  | 0.9 | (c)
53865.828 | 0.104 | 0.084 | -11.041 | -11.061 | 1888 | 2136 | 2082 | 1888 | 84 | 4874 |  | CORR | GENE | 07:44 | 08:24 | 08:15 | 65 | 388 | 10 | EXT |  | 0.89 | (c)
53868.828 | 3.104 | 3.093 | -8.041 | -8.052 | 1858 | 2023 | 1964 | 1858 | 3093 | 4874 |  | CORR | CIGR | 07:39 | 08:05 | 07:56 | 37 | 212 | 10 | EXT |  | 0.89 | (c)
53871.803 | 6.079 | 6.031 | -5.066 | -5.114 | 1898 | 1974 | 2042 | 1898 | 5006 | 4874 |  | CORR | GENE | 07:45 | 07:57 | 08:08 | 108 | 288 | 9 | EXT |  | 0.89 | (c)
53871.926 | 6.202 | 6.186 | -4.943 | -4.959 | 1066 | 1163 | 1167 | 1066 | 4921 | 4874 |  | CORR | CIGR | 05:31 | 05:47 | 05:47 | 38 | 201 | 10 | EXT |  | 0.89 | (c)
53873.334 | 7.61 | 7.584 | -3.535 | -3.561 | 1523 | 1712 | 1691 | 1523 | 3494 | 4874 |  | CORR | GENE | 06:45 | 07:15 | 07:12 | 67 | 336 | 11 | EXT |  | 0.89 | (c)
53874.433 | 8.709 | 8.41 | -2.436 | -2.735 | 1649 | 1704 | 1704 | 1649 | 1997 | 4874 |  | CORR | GENE | 07:05 | 07:14 | 07:14 | 738 | 110 | 10 | EXT |  | 0.95 | (c)
53886.822 | 9.953 | 9.904 | -1.002 | -1.051 | -1683 | -1512 | -1510 | 1336 | 952 | 4875 |  | CORR | GENE | 06:44 | 07:11 | 07:12 | 99 | 346 | 12 | EXT |  | 0.89 | (c)
53905.332 | 6.343 | 6.322 | -5.362 | -5.383 | -264 | -149 | -172 | 81 | 5358 | 4877 |  | CORR | CIGR | 08:19 | 08:38 | 08:34 | 25 | 183 | 10 | EXT | Аномалия находится на отводе. | 0.89 | (c)
53911.396 | 0.702 | 0.681 | -10.868 | -10.889 | -1110 | -728 | -776 | 441 | 681 | 4878 |  | CORR | GENE | 05:11 | 06:12 | 06:05 | 330 | 669 | 15 | EXT |  | 0.94 | (c)
53911.985 | 1.291 | 1.144 | -10.279 | -10.426 | -1121 | -462 | -737 | 352 | 1144 | 4878 |  | CORR | GENE | 05:09 | 06:55 | 06:11 | 147 | 769 | 11 | EXT |  | 0.9 | (c)
53915.304 | 4.61 | 4.561 | -6.96 | -7.009 | -1299 | -1250 | -1244 | 1188 | 4561 | 4878 |  | DENT | GENE | 04:40 | 04:48 | 04:49 | 104 | 111 | 0.4 | N/A | Глубина вмятины: 5 мм (0,4%). Линейка: 10 см в (456 см; 04:48 ч:мин) Аномалия находится на упругопластическом изгибе. |  | (c)
53944.924 | 0 | 0 | -11.575 | -11.575 | 1787 | -859 | -1682 | 689 | 0 | 4881 | Смещение кромок | GWAN |  | 02:10 | 07:03 | 04:51 | 0 | 1985 | 17 | EXT | Смещение кромок Вовнутрь Аномалия находится на отводе. Величина смещения - 2.7 мм. |  | (c)
53964.138 | 7.639 | 7.595 | -3.691 | -3.735 | 1027 | 1191 | 1226 | 1027 | 3679 | 4882 |  | CORR | GENE | 04:51 | 05:17 | 05:23 | 56 | 399 | 13 | EXT |  | 0.85 | (c)
53979.344 | 0.16 | 0.119 | -11.385 | -11.426 | 1765 | 2043 | 2051 | 1765 | 119 | 4884 |  | CORR | CIGR | 01:59 | 02:44 | 02:45 | 46 | 572 | 11 | EXT |  | 0.89 | (c)
53980.011 | 0.827 | 0.63 | -10.718 | -10.915 | -156 | -31 | -66 | 0 | 630 | 4884 |  | CORR | GENE | 08:49 | 09:09 | 09:03 | 790 | 179 | 10 | EXT |  | 0.95 | (c)
53980.023 | 0.839 | 0.542 | -10.706 | -11.003 | -1836 | -1798 | -1787 | 1739 | 542 | 4884 |  | CORR | GENE | 04:18 | 04:24 | 04:25 | 780 | 97 | 10 | EXT |  | 0.95 | (c)
53982.899 | 3.715 | 3.687 | -7.83 | -7.858 | -51 | 28 | 27 | 0 | 3687 | 4884 |  | CORR | GENE | 09:06 | 09:18 | 09:18 | 50 | 155 | 12 | EXT |  | 0.89 | (c)
53983.719 | 4.535 | 4.509 | -7.01 | -7.036 | -1136 | -1066 | -1060 | 985 | 4509 | 4884 |  | CORR | GENE | 06:11 | 06:22 | 06:23 | 52 | 151 | 12 | EXT |  | 0.89 | (c)
53983.834 | 4.65 | 4.608 | -6.895 | -6.937 | -1013 | -864 | -887 | 762 | 4608 | 4884 |  | CORR | GENE | 06:30 | 06:54 | 06:51 | 94 | 251 | 12 | EXT |  | 0.89 | (c)
53983.853 | 4.669 | 4.66 | -6.876 | -6.885 | -644 | -503 | -477 | 311 | 4660 | 4884 |  | CORR | GENE | 07:30 | 07:53 | 07:57 | 49 | 333 | 14 | EXT |  | 0.89 | (c)
53983.942 | 4.758 | 4.647 | -6.787 | -6.898 | -1884 | -1390 | -1566 | 1249 | 4647 | 4884 |  | CORR | GENE | 04:10 | 05:30 | 05:01 | 238 | 635 | 11 | EXT |  | 0.91 | (c)
53984.711 | 5.527 | 5.14 | -6.018 | -6.405 | -105 | -51 | -69 | 33 | 5140 | 4884 |  | CORR | GENE | 08:57 | 09:06 | 09:03 | 614 | 72 | 10 | EXT |  | 0.95 | (c)
53990.292 | 11.108 | 10.815 | -0.437 | -0.73 | -132 | -98 | -97 | 62 | 292 | 4884 |  | CORR | GENE | 08:53 | 08:58 | 08:58 | 438 | 71 | 10 | EXT |  | 0.93 | (c)
53997.884 | 7.155 | 7.113 | -3.935 | -3.977 | -1881 | -1414 | -1534 | 1188 | 3843 | 4885 |  | CORR | GENE | 03:49 | 05:04 | 04:45 | 134 | 693 | 12 | EXT |  | 0.9 | (c)
54001.819 | 0 | -0.036 | -11.5 | -11.536 | -280 | -99 | -75 | 0 |  | 4886 | Нарушение формы кольцевого шва | GWAN |  | 05:52 | 06:21 | 06:25 | 0 | 410 |  | EXT | Нарушение формы кольцевого шва |  | (c)
54002.531 | 0.712 | 0.698 | -10.788 | -10.802 | -346 | -193 | -258 | 171 | 698 | 4886 |  | CORR | CIGR | 05:42 | 06:06 | 05:56 | 39 | 175 | 11 | EXT |  | 0.89 | (c)
54003.346 | 1.527 | 1.497 | -9.973 | -10.003 | -503 | -404 | -414 | 326 | 1497 | 4886 |  | CORR | GENE | 05:16 | 05:32 | 05:31 | 73 | 177 | 11 | EXT |  | 0.89 | (c)
54007.86 | 6.041 | 6.023 | -5.459 | -5.477 | -569 | -458 | -494 | 419 | 5452 | 4886 |  | CORR | CIGR | 05:06 | 05:24 | 05:18 | 25 | 150 | 10 | EXT |  | 0.89 | (c)
54010.395 | 8.576 | 8.541 | -2.924 | -2.959 | -340 | -226 | -235 | 129 | 2885 | 4886 |  | CORR | GENE | 05:43 | 06:01 | 05:60 | 74 | 212 | 12 | EXT |  | 0.89 | (c)
54013.346 | 0.027 | 0.009 | -11.343 | -11.361 | 1378 | 1832 | 1959 | 1378 | 9 | 4887 |  | ARTD | GENE | 04:08 | 05:22 | 05:42 | 151 | 1163 |  | EXT | Эквивалент потери металла 17%. |  | (c)
54013.969 | 0.65 | 0.63 | -10.72 | -10.74 | 1663 | 1766 | 1745 | 1663 | 630 | 4887 |  | CORR | CIGR | 04:54 | 05:11 | 05:08 | 33 | 165 | 14 | EXT |  | 0.89 | (c)
54014.006 | 0.687 | 0.663 | -10.683 | -10.707 | 993 | 1065 | 1055 | 993 | 663 | 4887 |  | CORR | CIGR | 03:06 | 03:18 | 03:16 | 38 | 124 | 10 | EXT |  | 0.89 | (c)
54014.736 | 1.417 | 1.396 | -9.953 | -9.974 | 1895 | 2195 | 2082 | 1895 | 1396 | 4887 |  | CORR | GENE | 05:32 | 06:20 | 06:02 | 70 | 374 | 15 | EXT |  | 0.89 | (c)
54015.142 | 1.823 | 1.78 | -9.547 | -9.59 | 1746 | 1901 | 1970 | 1746 | 1780 | 4887 |  | CORR | GENE | 05:08 | 05:33 | 05:44 | 104 | 448 | 13 | EXT |  | 0.89 | (c)
54015.527 | 2.208 | 2.174 | -9.162 | -9.196 | 1751 | 2034 | 1970 | 1751 | 2174 | 4887 |  | CORR | GENE | 05:08 | 05:54 | 05:44 | 75 | 439 | 12 | EXT |  | 0.89 | (c)
54015.897 | 2.578 | 2.561 | -8.792 | -8.809 | 1755 | 1997 | 1964 | 1755 | 2561 | 4887 |  | CORR | GENE | 05:09 | 05:48 | 05:43 | 77 | 419 | 10 | EXT |  | 0.89 | (c)
54016.684 | 3.365 | 3.039 | -8.005 | -8.331 | 1691 | 1887 | 1918 | 1691 | 3039 | 4887 |  | CORR | GENE | 04:59 | 05:30 | 05:35 | 407 | 454 | 21 | EXT |  | 0.99 | (c)
54017.406 | 4.087 | 4.034 | -7.283 | -7.336 | 1182 | 1374 | 1313 | 1182 | 4034 | 4887 |  | CORR | GENE | 03:37 | 04:08 | 03:58 | 100 | 262 | 12 | EXT |  | 0.89 | (c)
54017.459 | 4.14 | 4.073 | -7.23 | -7.297 | 1750 | 1858 | 1833 | 1750 | 4073 | 4887 |  | CORR | GENE | 05:08 | 05:26 | 05:22 | 92 | 166 | 11 | EXT |  | 0.89 | (c)
54018.039 | 4.72 | 4.625 | -6.65 | -6.745 | 1118 | 1166 | 1209 | 1118 | 4625 | 4887 |  | CORR | GENE | 03:26 | 03:34 | 03:41 | 282 | 182 | 12 | EXT |  | 0.92 | (c)
54018.192 | 4.873 | 4.643 | -6.497 | -6.727 | 1422 | 1839 | 1737 | 1422 | 4643 | 4887 |  | CORR | GENE | 04:15 | 05:23 | 05:06 | 340 | 630 | 15 | EXT |  | 0.95 | (c)
54018.371 | 5.052 | 4.971 | -6.318 | -6.399 | 867 | 1081 | 1042 | 867 | 4971 | 4887 |  | CORR | GENE | 02:46 | 03:20 | 03:14 | 131 | 349 | 10 | EXT |  | 0.9 | (c)
54019.193 | 5.874 | 5.595 | -5.496 | -5.775 | 1640 | 1890 | 1801 | 1640 | 5008 | 4887 |  | CORR | GENE | 04:51 | 05:31 | 05:17 | 767 | 323 | 15 | EXT |  | 0.99 | (c)
54020.256 | 6.937 | 6.735 | -4.433 | -4.635 | 1431 | 1438 | 1681 | 1431 | 4043 | 4887 |  | CORR | GENE | 04:17 | 04:18 | 04:57 | 592 | 500 | 13 | EXT |  | 0.96 | (c)
54021.869 | 8.55 | 8.513 | -2.82 | -2.857 | 938 | 1072 | 1099 | 938 | 2801 | 4887 |  | CORR | GENE | 02:57 | 03:19 | 03:23 | 56 | 323 | 11 | EXT |  | 0.89 | (c)
54024.684 | 11.365 | 11.337 | -0.005 | -0.033 | 994 | 1199 | 1105 | 994 | 5 | 4887 |  | CORR | CIGR | 03:06 | 03:39 | 03:24 | 28 | 223 | 21 | EXT |  | 0.89 | (c)
54029.641 | 4.952 | 4.932 | -5.953 | -5.973 | 1444 | 1519 | 1558 | 1444 | 4932 | 4888 |  | CORR | CIGR | 04:25 | 04:37 | 04:43 | 34 | 228 | 11 | EXT |  | 0.89 | (c)
54030.884 | 6.195 | 6.132 | -4.71 | -4.773 | 1146 | 1271 | 1253 | 1146 | 4688 | 4888 |  | CORR | GENE | 03:37 | 03:57 | 03:54 | 85 | 215 | 10 | EXT |  | 0.89 | (c)
54031.1 | 6.411 | 6.381 | -4.494 | -4.524 | 1540 | 1680 | 1762 | 1540 | 4446 | 4888 |  | CORR | GENE | 04:40 | 05:03 | 05:16 | 78 | 443 | 10 | EXT |  | 0.89 | (c)
54031.985 | 7.296 | 7.157 | -3.609 | -3.748 | 1255 | 1369 | 1582 | 1255 | 3530 | 4888 |  | CORR | GENE | 03:54 | 04:13 | 04:47 | 218 | 654 | 14 | EXT |  | 0.92 | (c)
54032.585 | 7.896 | 7.871 | -3.009 | -3.034 | -2075 | -1973 | -2008 | 1942 | 2981 | 4888 |  | CORR | GENE | 06:57 | 07:13 | 07:08 | 53 | 133 | 10 | EXT |  | 0.89 | (c)
54032.707 | 8.018 | 7.98 | -2.887 | -2.925 | 1277 | 1458 | 1435 | 1277 | 2851 | 4888 |  | CORR | GENE | 03:58 | 04:27 | 04:23 | 74 | 315 | 11 | EXT |  | 0.89 | (c)
54032.815 | 8.126 | 7.193 | -2.779 | -3.712 | -2184 | -2099 | -2130 | 2076 | 2697 | 4888 |  | CORR | GENE | 06:39 | 06:53 | 06:48 | 1015 | 108 | 11 | EXT |  | 0.97 | (c)
54033.17 | 8.481 | 8.298 | -2.424 | -2.607 | 1354 | 1834 | 1986 | 1354 | 2361 | 4888 |  | CORR | GENE | 04:10 | 05:28 | 05:52 | 246 | 1263 | 12 | EXT |  | 0.92 | (c)
54033.524 | 8.835 | 8.56 | -2.07 | -2.345 | 1233 | 1971 | 1917 | 1233 | 2002 | 4888 |  | CORR | GENE | 03:51 | 05:50 | 05:41 | 343 | 1368 | 12 | EXT |  | 0.93 | (c)
54034.134 | 9.445 | 9.226 | -1.46 | -1.679 | 1528 | 1704 | 1728 | 1528 | 1407 | 4888 |  | CORR | GENE | 04:38 | 05:07 | 05:11 | 272 | 400 | 10 | EXT |  | 0.92 | (c)
54034.286 | 9.597 | 9.527 | -1.308 | -1.378 | 1757 | 1991 | 2111 | 1757 | 1279 | 4888 |  | CORR | GENE | 05:15 | 05:53 | 06:12 | 99 | 707 | 14 | EXT |  | 0.89 | (c)
54034.685 | 9.996 | 9.867 | -0.909 | -1.038 | 1265 | 2031 | 1920 | 1265 | 875 | 4888 |  | CORR | GENE | 03:56 | 05:60 | 05:42 | 163 | 1310 | 15 | EXT |  | 0.91 | (c)
54035.041 | 10.352 | 10.243 | -0.553 | -0.662 | 1635 | 1978 | 1910 | 1635 | 515 | 4888 |  | CORR | GENE | 04:56 | 05:51 | 05:40 | 147 | 551 | 20 | EXT |  | 0.91 | (c)
54035.219 | 10.53 | 10.316 | -0.375 | -0.589 | 2187 | -2229 | -2218 | 2162 | 247 | 4888 |  | CORR | GENE | 06:25 | 06:32 | 06:34 | 342 | 112 | 14 | EXT |  | 0.94 | (c)
54035.259 | 10.57 | 10.321 | -0.335 | -0.584 | 1451 | 1468 | 1469 | 1451 | 213 | 4888 |  | CORR | AXGR | 04:26 | 04:29 | 04:29 | 371 | 37 | 7 | EXT |  | 0.91 | (c)
54035.566 | 10.877 | 10.762 | -0.028 | -0.143 | 1334 | 1623 | 1821 | 1334 | 28 | 4888 |  | CORR | GENE | 04:07 | 04:54 | 05:26 | 115 | 974 | 10 | EXT |  | 0.89 | (c)
54035.643 | 0.049 | 0.019 | -10.801 | -10.831 | 374 | 454 | 427 | 374 | 19 | 4889 |  | CORR | GENE | 04:19 | 04:32 | 04:28 | 203 | 106 | 11 | EXT |  | 0.91 | (c)
54035.767 | 0.173 | 0.111 | -10.677 | -10.739 | 513 | 733 | 630 | 513 | 111 | 4889 |  | CORR | GENE | 04:41 | 05:17 | 05:00 | 69 | 234 | 11 | EXT |  | 0.89 | (c)
54035.81 | 0.216 | 0.186 | -10.634 | -10.664 | 898 | 977 | 1033 | 898 | 186 | 4889 |  | CORR | GENE | 05:44 | 05:56 | 06:05 | 52 | 269 | 12 | EXT |  | 0.89 | (c)
54035.842 | 0.248 | 0.042 | -10.602 | -10.808 | 1236 | 1272 | 1267 | 1236 | 42 | 4889 |  | CORR | GENE | 06:38 | 06:44 | 06:43 | 319 | 61 | 14 | EXT |  | 0.94 | (c)
54036.588 | 0.994 | 0.956 | -9.856 | -9.894 | 718 | 922 | 943 | 718 | 956 | 4889 |  | CORR | GENE | 05:15 | 05:47 | 05:51 | 85 | 449 | 10 | EXT |  | 0.89 | (c)
54036.609 | 1.015 | 0.87 | -9.835 | -9.98 | 230 | 307 | 298 | 230 | 870 | 4889 |  | CORR | GENE | 03:56 | 04:08 | 04:07 | 308 | 136 | 11 | EXT |  | 0.92 | (c)
54037.375 | 1.781 | 1.728 | -9.069 | -9.122 | 721 | 841 | 920 | 721 | 1728 | 4889 |  | CORR | GENE | 05:15 | 05:34 | 05:47 | 75 | 397 | 12 | EXT |  | 0.89 | (c)
54037.755 | 2.161 | 2.135 | -8.689 | -8.715 | 783 | 1025 | 936 | 783 | 2135 | 4889 |  | CORR | CIGR | 05:25 | 06:04 | 05:50 | 41 | 305 | 13 | EXT |  | 0.89 | (c)
54038.104 | 2.51 | 2.473 | -8.34 | -8.377 | 781 | 1050 | 990 | 781 | 2473 | 4889 |  | CORR | GENE | 05:25 | 06:08 | 05:58 | 75 | 418 | 15 | EXT |  | 0.89 | (c)
54038.344 | 2.75 | 2.61 | -8.1 | -8.24 | 629 | 703 | 666 | 629 | 2610 | 4889 |  | CORR | GENE | 05:00 | 05:12 | 05:06 | 671 | 74 | 12 | EXT |  | 0.96 | (c)
54038.901 | 3.307 | 3.229 | -7.543 | -7.621 | 554 | 898 | 817 | 554 | 3229 | 4889 |  | CORR | GENE | 04:48 | 05:44 | 05:31 | 124 | 526 | 10 | EXT |  | 0.9 | (c)
54039.286 | 3.692 | 3.651 | -7.158 | -7.199 | 660 | 1014 | 886 | 660 | 3651 | 4889 |  | CORR | GENE | 05:05 | 06:02 | 05:42 | 104 | 452 | 13 | EXT |  | 0.89 | (c)
54039.692 | 4.098 | 4.057 | -6.752 | -6.793 | 673 | 760 | 828 | 673 | 4057 | 4889 |  | CORR | GENE | 05:07 | 05:21 | 05:32 | 57 | 309 | 11 | EXT |  | 0.89 | (c)
54040.089 | 4.495 | 4.382 | -6.355 | -6.468 | 670 | 850 | 877 | 670 | 4382 | 4889 |  | CORR | GENE | 05:07 | 05:36 | 05:40 | 146 | 414 | 11 | EXT |  | 0.9 | (c)
54040.436 | 4.842 | 4.704 | -6.008 | -6.146 | 614 | 910 | 897 | 614 | 4704 | 4889 |  | CORR | GENE | 04:58 | 05:46 | 05:43 | 162 | 566 | 13 | EXT |  | 0.91 | (c)
54041.174 | 5.58 | 5.478 | -5.27 | -5.372 | 688 | 1028 | 975 | 688 | 5248 | 4889 |  | CORR | GENE | 05:10 | 06:05 | 05:56 | 124 | 574 | 12 | EXT |  | 0.9 | (c)
54164.007 | 4.423 | 4.318 | -6.892 | -6.997 | -1549 | -1439 | -1197 | 844 | 4318 | 4900 |  | CORR | GENE | 04:60 | 05:18 | 05:57 | 150 | 705 | 11 | EXT |  | 0.9 | (c)
54165.515 | 5.931 | 5.866 | -5.384 | -5.449 | -1418 | -1069 | -1100 | 781 | 5308 | 4900 |  | CORR | GENE | 05:21 | 06:17 | 06:12 | 141 | 637 | 13 | EXT |  | 0.9 | (c)
54176.241 | 5.342 | 5.289 | -6.128 | -6.181 | -1358 | -1317 | -1207 | 1055 | 5289 | 4901 |  | CORR | GENE | 05:31 | 05:37 | 05:55 | 284 | 303 | 10 | EXT |  | 0.92 | (c)
54199.12 | 5.621 | 5.542 | -6.029 | -6.108 | -1812 | -1681 | -1491 | 1170 | 5542 | 4903 |  | CORR | GENE | 05:13 | 05:34 | 06:05 | 175 | 643 | 11 | EXT |  | 0.9 | (c)
54199.766 | 6.267 | 6.239 | -5.383 | -5.411 | -1801 | -1715 | -1705 | 1609 | 5373 | 4903 |  | CORR | CIGR | 05:15 | 05:29 | 05:30 | 38 | 192 | 10 | EXT |  | 0.89 | (c)
54203.306 | 9.807 | 9.653 | -1.843 | -1.997 | -1322 | -1172 | -1223 | 1124 | 1188 | 4903 |  | CORR | GENE | 06:32 | 06:56 | 06:48 | 809 | 198 | 11 | EXT |  | 0.96 | (c)
54210.418 | 5.269 | 5.096 | -6.276 | -6.449 | -1780 | -1735 | -1741 | 1702 | 5096 | 4904 |  | CORR | GENE | 06:29 | 06:36 | 06:35 | 359 | 78 | 15 | EXT |  | 0.95 | (c)
54217.776 | 1.082 | 1.045 | -10.533 | -10.57 | 1065 | 1089 | 1085 | 1065 | 1045 | 4905 |  | CORR | AXGR | 06:47 | 06:51 | 06:51 | 85 | 41 | 10 | EXT |  | 0.89 | (c)
54228.309 | 0 | 0 | -11.565 | -11.565 | 1821 | 2106 | -2057 | 1475 | 0 | 4906 | Смещение кромок | GWAN |  | 05:57 | 06:43 | 07:31 | 0 | 1165 | 15 | EXT | Смещение кромок Вовнутрь Аномалия находится на отводе. Величина смещения - 2.3 мм. |  | (c)
54232.34 | 4.031 | 4.007 | -7.534 | -7.558 | -2193 | -2127 | -2070 | 1946 | 4007 | 4906 |  | CORR | CIGR | 07:09 | 07:20 | 07:29 | 41 | 247 | 11 | EXT | Аномалия находится на отводе. | 0.89 | (c)
54232.746 | 4.437 | 4.403 | -7.128 | -7.162 | -2193 | -2061 | -2070 | 1946 | 4403 | 4906 |  | CORR | CIGR | 07:09 | 07:30 | 07:29 | 43 | 247 | 12 | EXT | Аномалия находится на отводе. | 0.89 | (c)
54240.934 | 1.06 | 0.913 | -10.07 | -10.217 | -1316 | -1286 | -1275 | 1233 | 913 | 4907 |  | CORR | GENE | 05:12 | 05:17 | 05:19 | 541 | 83 | 10 | EXT |  | 0.94 | (c)
54257.699 | 6.695 | 6.578 | -3.58 | -3.697 | -613 | -589 | -591 | 569 | 3484 | 4908 |  | CORR | AXGR | 07:12 | 07:16 | 07:16 | 213 | 44 | 10 | EXT |  | 0.91 | (c)
54258.154 | 7.15 | 7.089 | -3.125 | -3.186 | 2230 | -2147 | -2137 | 2042 | 3038 | 4908 |  | DENT | GENE | 02:51 | 03:05 | 03:06 | 148 | 189 | 0.4 | N/A | Глубина вмятины: 5 мм (0,4%). Линейка: 15 см в (709 см; 03:05 ч:мин) |  | (c)
54261.018 | 10.014 | 9.979 | -0.261 | -0.296 | -570 | -390 | -401 | 232 | 230 | 4908 |  | CORR | GENE | 07:19 | 07:48 | 07:47 | 66 | 338 | 10 | EXT |  | 0.89 | (c)
54262.4 | 1.121 | 1.097 | -9.844 | -9.868 | 101 | 187 | 158 | 101 | 1097 | 4909 |  | CORR | CIGR | 06:54 | 07:08 | 07:03 | 33 | 113 | 10 | EXT |  | 0.89 | (c)
54265.991 | 4.712 | 4.515 | -6.253 | -6.45 | -474 | -425 | -400 | 326 | 4515 | 4909 |  | CORR | GENE | 05:21 | 05:29 | 05:33 | 649 | 148 | 12 | EXT |  | 0.96 | (c)
54267.464 | 6.185 | 5.911 | -4.78 | -5.054 | -829 | -755 | -762 | 695 | 4515 | 4909 |  | CORR | GENE | 04:24 | 04:36 | 04:35 | 539 | 134 | 11 | EXT |  | 0.95 | (c)
54267.79 | 6.511 | 6.487 | -4.454 | -4.478 | -658 | -533 | -570 | 483 | 4442 | 4909 |  | CORR | CIGR | 04:51 | 05:11 | 05:05 | 36 | 175 | 10 | EXT |  | 0.89 | (c)
54267.952 | 6.673 | 6.41 | -4.292 | -4.555 | -415 | -386 | -354 | 294 | 4145 | 4909 |  | CORR | GENE | 05:31 | 05:35 | 05:40 | 410 | 121 | 10 | EXT |  | 0.93 | (c)
54271.861 | 10.582 | 10.258 | -0.383 | -0.707 | -222 | -147 | -173 | 125 | 240 | 4909 |  | CORR | GENE | 06:02 | 06:14 | 06:10 | 467 | 97 | 10 | EXT |  | 0.94 | (c)
54283.173 | 0.099 | 0.086 | -11.401 | -11.414 | 1208 | 1497 | 1364 | 1208 | 86 | 4911 |  | CORR | CIGR | 06:23 | 07:10 | 06:49 | 41 | 312 | 11 | EXT |  | 0.89 | (c)
54288.288 | 5.214 | 5.205 | -6.286 | -6.295 | -243 | -152 | -164 | 84 | 5205 | 4911 |  | CORR | CIGR | 02:29 | 02:44 | 02:42 | 36 | 159 | 13 | EXT |  | 0.89 | (c)
54308.036 | 2.432 | 2.145 | -8.798 | -9.085 | 284 | 399 | 511 | 284 | 2145 | 4913 |  | ARTD | GENE | 02:44 | 03:02 | 03:21 | 408 | 454 |  | EXT | Эквивалент потери металла 16%. |  | (c)
54321.219 | 4.385 | 4.376 | -6.94 | -6.949 | 808 | 894 | 892 | 808 | 4376 | 4914 |  | CORR | CIGR | 05:05 | 05:19 | 05:18 | 34 | 168 | 11 | EXT |  | 0.89 | (c)
54324.949 | 8.115 | 8.107 | -3.21 | -3.218 | 1006 | 1078 | 1087 | 1006 | 3190 | 4914 |  | CORR | CIGR | 05:37 | 05:48 | 05:50 | 28 | 163 | 10 | EXT |  | 0.89 | (c)
54333.205 | 5.046 | 5.03 | -5.664 | -5.68 | -1513 | -1466 | -1454 | 1395 | 5030 | 4915 |  | CORR | CIGR | 05:23 | 05:31 | 05:33 | 42 | 118 | 11 | EXT | Аномалия находится на отводе. | 0.89 | (c)
54338.869 | 0 | 0 | -10.18 | -10.18 | 718 | 1024 | 1036 | 718 | 0 | 4916 | Смещение кромок | GWAN |  | 03:22 | 04:11 | 04:13 | 0 | 636 | 17 | EXT | Смещение кромок Наружу Аномалия находится на отводе. Величина смещения - 2.7 мм. |  | (c)
54338.869 | 0 | 0 | -10.18 | -10.18 | -2000 | -1842 | -1900 | 1800 | 0 | 4916 | Смещение кромок | GWAN |  | 08:03 | 08:29 | 08:20 | 0 | 200 | 18 | EXT | Смещение кромок Вовнутрь Аномалия находится на отводе. Величина смещения - 2.8 мм. |  | (c)
54338.869 | 0 | 0 | -10.18 | -10.18 | -786 | -597 | -561 | 336 | 0 | 4916 | Смещение кромок | GWAN |  | 11:19 | 11:50 | 11:56 | 0 | 450 | 18 | EXT | Смещение кромок Наружу Аномалия находится на отводе. Величина смещения - 2.9 мм. |  | (c)
54339.571 | 0.702 | 0.688 | -9.478 | -9.492 | 1958 | 2051 | 2005 | 1958 | 688 | 4916 |  | CORR | CIGR | 06:42 | 06:57 | 06:50 | 16 | 93 | 13 | EXT | Аномалия находится на отводе. | 0.89 | (c)
54350.977 | 1.928 | 1.519 | -9.312 | -9.721 | 530 | 619 | 596 | 530 | 1519 | 4917 |  | CORR | GENE | 04:09 | 04:24 | 04:20 | 1239 | 131 | 10 | EXT |  | 0.96 | (c)
54355.585 | 6.536 | 6.517 | -4.704 | -4.723 | 1019 | 1157 | 1151 | 1019 | 4687 | 4917 |  | CORR | CIGR | 05:28 | 05:51 | 05:50 | 36 | 264 | 12 | EXT |  | 0.89 | (c)
54367.067 | 6.778 | 6.647 | -4.667 | -4.798 | -367 | -322 | -330 | 292 | 4424 | 4918 |  | CORR | GENE | 05:00 | 05:07 | 05:06 | 374 | 75 | 10 | EXT |  | 0.93 | (c)
54368.059 | 7.77 | 7.611 | -3.675 | -3.834 | -438 | -420 | -386 | 334 | 3503 | 4918 |  | CORR | GENE | 04:49 | 04:52 | 04:57 | 331 | 104 | 10 | EXT |  | 0.92 | (c)
54374.752 | 3.018 | 3.001 | -8.437 | -8.454 | 2083 | 2171 | 2158 | 2083 | 3001 | 4919 |  | CORR | CIGR | 07:21 | 07:35 | 07:33 | 20 | 151 | 10 | EXT |  | 0.89 | (c)
54375.029 | 3.295 | 3.154 | -8.16 | -8.301 | -2037 | -1987 | -1985 | 1933 | 3154 | 4919 |  | CORR | GENE | 08:16 | 08:24 | 08:24 | 466 | 104 | 10 | EXT |  | 0.94 | (c)
54380.324 | 8.59 | 8.536 | -2.865 | -2.919 | 1617 | 1737 | 1878 | 1617 | 2836 | 4919 |  | CORR | GENE | 06:05 | 06:25 | 06:48 | 83 | 522 | 12 | EXT |  | 0.89 | (c)
54382.606 | 10.872 | 10.835 | -0.583 | -0.62 | 1825 | 2002 | 1946 | 1825 | 538 | 4919 |  | CORR | GENE | 06:39 | 07:08 | 06:58 | 82 | 242 | 11 | EXT |  | 0.89 | (c)
54383.12 | 11.386 | 11.354 | -0.069 | -0.101 | 1775 | 1875 | 1879 | 1775 | 48 | 4919 |  | CORR | GENE | 06:31 | 06:47 | 06:48 | 53 | 209 | 12 | EXT |  | 0.89 | (c)
54383.291 | 0.102 | 0.08 | -11.353 | -11.375 | 2128 | -2227 | 2225 | 2128 | 80 | 4920 |  | CORR | GENE | 06:33 | 06:51 | 06:49 | 50 | 194 | 13 | EXT | Аномалия находится на отводе. | 0.89 | (c)
54383.878 | 0.689 | 0.593 | -10.766 | -10.862 | 2133 | 2229 | -2210 | 2093 | 593 | 4920 |  | CORR | GENE | 06:34 | 06:50 | 06:53 | 220 | 235 | 10 | EXT | Аномалия находится на отводе. | 0.91 | (c)
54385.429 | 2.24 | 2.209 | -9.215 | -9.246 | 2051 | 2127 | 2223 | 2051 | 2209 | 4920 |  | CORR | GENE | 06:21 | 06:33 | 06:49 | 71 | 343 | 10 | EXT | Аномалия находится на отводе. | 0.89 | (c)
54387.742 | 4.553 | 4.535 | -6.902 | -6.92 | 1963 | 2083 | 2025 | 1963 | 4535 | 4920 |  | CORR | CIGR | 06:07 | 06:26 | 06:17 | 23 | 123 | 12 | EXT | Аномалия находится на отводе. | 0.89 | (c)
54387.794 | 4.605 | 4.583 | -6.85 | -6.872 | 2027 | 2162 | 2142 | 2027 | 4583 | 4920 |  | CORR | GENE | 06:17 | 06:39 | 06:36 | 121 | 231 | 11 | EXT | Аномалия находится на отводе. | 0.9 | (c)
54388.42 | 5.231 | 5.209 | -6.224 | -6.246 | 1960 | 2012 | 2091 | 1960 | 5209 | 4920 |  | CORR | GENE | 06:06 | 06:15 | 06:28 | 148 | 263 | 10 | EXT | Аномалия находится на отводе. | 0.9 | (c)
54407.234 | 1.165 | 1.083 | -10.115 | -10.197 | 360 | 436 | 415 | 360 | 1083 | 4922 |  | CORR | GENE | 07:48 | 07:60 | 07:56 | 562 | 110 | 10 | EXT | Аномалия находится на отводе. | 0.94 | (c)
54408.096 | 2.027 | 1.954 | -9.253 | -9.326 | -565 | -341 | -304 | 42 | 1954 | 4922 |  | CORR | GENE | 05:18 | 05:54 | 06:00 | 203 | 523 | 10 | EXT | Аномалия находится на отводе. | 0.91 | (c)
54411.556 | 5.487 | 5.338 | -5.793 | -5.942 | -77 | -43 | -50 | 23 | 5256 | 4922 |  | CORR | GENE | 06:37 | 06:43 | 06:41 | 686 | 54 | 10 | EXT | Аномалия находится на отводе. | 0.95 | (c)
54411.62 | 5.551 | 5.514 | -5.729 | -5.766 | -368 | -175 | -228 | 87 | 5514 | 4922 |  | CORR | GENE | 05:50 | 06:21 | 06:13 | 84 | 281 | 10 | EXT | Аномалия находится на отводе. | 0.89 | (c)
54510.75 | 4.301 | 4.281 | -6.774 | -6.794 | -1221 | -1005 | -1086 | 951 | 4281 | 4931 |  | CORR | CIGR | 06:22 | 06:57 | 06:44 | 44 | 270 | 10 | EXT | Аномалия находится на отводе. | 0.89 | (c)
54511 | 4.551 | 4.54 | -6.524 | -6.535 | 2140 | -2128 | -2209 | 2098 | 4540 | 4931 |  | CORR | CIGR | 03:24 | 03:55 | 03:42 | 41 | 223 | 11 | EXT | Аномалия находится на отводе. | 0.89 | (c)
54525.401 | 7.877 | 7.865 | -3.863 | -3.875 | 292 | 419 | 453 | 292 | 3795 | 4932 |  | CORR | GENE | 04:24 | 04:45 | 04:50 | 80 | 321 | 12 | EXT | Аномалия находится на отводе. | 0.89 | (c)
54531.272 | 2.008 | 1.387 | -8.967 | -9.588 | -2075 | -1990 | -2018 | 1960 | 1387 | 4933 |  | CORR | GENE | 03:57 | 04:11 | 04:07 | 787 | 115 | 11 | EXT | Аномалия находится на отводе. | 0.96 | (c)
54531.85 | 2.586 | 2.449 | -8.389 | -8.526 | -1989 | -1969 | -1959 | 1929 | 2449 | 4933 |  | CORR | GENE | 04:11 | 04:14 | 04:16 | 330 | 59 | 11 | EXT | Аномалия находится на отводе. | 0.93 | (c)
54535.237 | 5.973 | 5.693 | -5.002 | -5.282 | -2098 | -2076 | -2066 | 2034 | 4864 | 4933 |  | CORR | GENE | 03:54 | 03:57 | 03:59 | 418 | 64 | 10 | EXT | Аномалия находится на отводе. | 0.93 | (c)
54540.177 | 10.913 | 10.888 | -0.062 | -0.087 | -2023 | -1819 | -1907 | 1790 | 60 | 4933 |  | CORR | CIGR | 04:06 | 04:39 | 04:24 | 27 | 233 | 14 | EXT | Аномалия находится на отводе. | 0.89 | (c)
54540.294 | 0.055 | 0.046 | -11.66 | -11.669 | -939 | -927 | -717 | 496 | 46 | 4934 |  | CORR | GENE | 06:31 | 06:33 | 07:07 | 131 | 443 | 10 | EXT | Аномалия находится на отводе. | 0.9 | (c)
54543.95 | 3.711 | 3.71 | -8.004 | -8.005 | 2167 | -2022 | -2067 | 1841 | 3710 | 4934 |  | CORR | CIGR | 02:52 | 03:36 | 03:29 | 37 | 453 | 10 | EXT | Аномалия находится на отводе. | 0.89 | (c)
54571.542 | 8.268 | 8.252 | -3.402 | -3.418 | -1748 | -1612 | -1674 | 1601 | 3378 | 4936 |  | CORR | CIGR | 09:01 | 09:22 | 09:12 | 40 | 147 | 10 | EXT | Аномалия находится на упругопластическом изгибе: R=251 D, максимальное растяжение на 6 час. | 0.89 | (c)
54574.899 | 11.625 | 11.567 | -0.045 | -0.103 | 2229 | -2117 | -2111 | 1991 | 37 | 4936 |  | CORR | GENE | 07:42 | 08:01 | 08:02 | 66 | 242 | 15 | EXT | Аномалия находится на упругопластическом изгибе: R=295 D, максимальное растяжение на 5.9 час. | 0.89 | (c)
54579.289 | 4.345 | 4.316 | -6.15 | -6.179 | -2143 | -2044 | -2092 | 2041 | 4316 | 4937 |  | CORR | CIGR | 05:29 | 05:45 | 05:37 | 30 | 102 | 10 | EXT | Аномалия находится на упругопластическом изгибе: R=380 D, максимальное растяжение на 5.8 час. | 0.98 | (c)
54579.653 | 4.709 | 4.411 | -5.786 | -6.084 | 2163 | 2176 | 2190 | 2163 | 4411 | 4937 |  | CORR | GENE | 05:04 | 05:06 | 05:09 | 344 | 53 | 13 | EXT | Аномалия находится на упругопластическом изгибе: R=401 D, максимальное растяжение на 5.8 час. | 0.98 | (c)
54580.049 | 5.105 | 5.053 | -5.39 | -5.442 | 1964 | 2083 | 2046 | 1964 | 5053 | 4937 |  | CORR | GENE | 04:32 | 04:51 | 04:45 | 101 | 165 | 13 | EXT | Аномалия находится на упругопластическом изгибе: R=411 D, максимальное растяжение на 5.8 час. | 0.92 | (c)
54584.931 | 9.987 | 9.968 | -0.508 | -0.527 | -1366 | -1265 | -1315 | 1265 | 498 | 4937 |  | CORR | CIGR | 07:35 | 07:51 | 07:43 | 29 | 101 | 12 | EXT | Аномалия находится на упругопластическом изгибе: R=691 D, максимальное растяжение на 5.5 час. | 0.89 | (c)
54607.404 | 11.1 | 11.058 | -0.195 | -0.237 | -1745 | -1600 | -1564 | 1383 | 134 | 4939 |  | CORR | GENE | 07:36 | 07:59 | 08:05 | 103 | 362 | 10 | EXT |  | 0.89 | (c)
54612.231 | 4.632 | 4.522 | -7.023 | -7.133 | 1455 | 1506 | 1516 | 1455 | 4522 | 4940 |  | DENT | GENE | 08:11 | 08:19 | 08:20 | 191 | 122 | 0.6 | N/A | Глубина вмятины: 9 мм (0,6%). Линейка: 19 см в (452 см; 08:19 ч:мин) |  | (c)
54612.246 | 4.647 | 4.604 | -7.008 | -7.051 | -328 | -220 | -93 | 0 | 4604 | 4940 |  | CORR | GENE | 03:23 | 03:40 | 04:01 | 86 | 470 | 10 | EXT |  | 0.89 | (c)
54623.735 | 4.481 | 4.46 | -7.149 | -7.17 | 501 | 648 | 647 | 501 | 4460 | 4941 |  | CORR | GENE | 06:42 | 07:06 | 07:05 | 58 | 293 | 8 | EXT |  | 0.89 | (c)
54623.887 | 4.633 | 4.582 | -6.997 | -7.048 | 1504 | 1548 | 1553 | 1504 | 4582 | 4941 |  | DENT | GENE | 09:24 | 09:31 | 09:32 | 115 | 98 | 0.4 | N/A | Глубина вмятины: 5 мм (0,4%). Линейка: 12 см в (458 см; 09:31 ч:мин) |  | (c)
54624.079 | 4.825 | 4.615 | -6.805 | -7.015 | 520 | 712 | 742 | 520 | 4615 | 4941 |  | CORR | GENE | 06:45 | 07:16 | 07:21 | 253 | 445 | 10 | EXT |  | 0.91 | (c)
54624.533 | 5.279 | 5.255 | -6.351 | -6.375 | 950 | 1063 | 1071 | 950 | 5255 | 4941 |  | CORR | GENE | 07:54 | 08:13 | 08:14 | 58 | 244 | 10 | EXT |  | 0.89 | (c)
54630.696 | 11.442 | 11.422 | -0.188 | -0.208 | 536 | 1019 | 841 | 536 | 157 | 4941 |  | CORR | GENE | 06:48 | 08:06 | 07:37 | 51 | 610 | 10 | EXT |  | 0.89 | (c)
54640.221 | 9.337 | 9.323 | -1.933 | -1.947 | -271 | -200 | -226 | 182 | 1922 | 4942 |  | CORR | CIGR | 04:00 | 04:12 | 04:08 | 25 | 89 | 15 | EXT |  | 0.89 | (c)
54663.69 | 0.226 | 0.17 | -11.449 | -11.505 | -1905 | -1776 | -1678 | 1451 | 170 | 4945 |  | CORR | GENE | 07:48 | 08:09 | 08:25 | 168 | 454 | 11 | EXT |  | 0.9 | (c)
54664.534 | 1.07 | 1.026 | -10.605 | -10.649 | -1888 | -1652 | -1733 | 1577 | 1026 | 4945 |  | CORR | GENE | 07:51 | 08:29 | 08:16 | 216 | 310 | 11 | EXT |  | 0.91 | (c)
54664.862 | 1.398 | 1.36 | -10.277 | -10.315 | -2167 | -2062 | -2063 | 1960 | 1360 | 4945 |  | CORR | GENE | 07:06 | 07:23 | 07:23 | 57 | 207 | 12 | EXT |  | 0.89 | (c)
54665.398 | 1.934 | 1.894 | -9.741 | -9.781 | 2225 | -2122 | -2107 | 1977 | 1894 | 4945 |  | CORR | GENE | 06:55 | 07:13 | 07:16 | 244 | 259 | 12 | EXT |  | 0.92 | (c)
54665.623 | 2.159 | 1.848 | -9.516 | -9.827 | -1791 | -1611 | -1593 | 1395 | 1848 | 4945 |  | CORR | GENE | 08:07 | 08:36 | 08:39 | 362 | 396 | 11 | EXT |  | 0.93 | (c)
54667.375 | 3.911 | 3.83 | -7.764 | -7.845 | 886 | 914 | 912 | 886 | 3830 | 4945 |  | CORR | GENE | 03:19 | 03:23 | 03:23 | 190 | 51 | 13 | EXT |  | 0.91 | (c)
54667.6 | 4.136 | 3.931 | -7.539 | -7.744 | -2213 | -1694 | -1795 | 1376 | 3931 | 4945 |  | CORR | GENE | 06:59 | 08:23 | 08:06 | 436 | 837 | 12 | EXT |  | 0.94 | (c)
54668.171 | 4.707 | 4.692 | -6.968 | -6.983 | -1965 | -1632 | -1726 | 1487 | 4692 | 4945 |  | CORR | GENE | 07:39 | 08:33 | 08:17 | 109 | 478 | 12 | EXT |  | 0.89 | (c)
54670.805 | 7.341 | 7.308 | -4.334 | -4.367 | 1479 | 1753 | 1660 | 1479 | 4294 | 4945 |  | CORR | GENE | 04:55 | 05:39 | 05:24 | 73 | 361 | 10 | EXT |  | 0.89 | (c)
54671.348 | 7.884 | 7.498 | -3.791 | -4.177 | 895 | 920 | 915 | 895 | 3626 | 4945 |  | CORR | AXGR | 03:20 | 03:24 | 03:24 | 551 | 41 | 10 | EXT |  | 0.94 | (c)
54673.338 | 9.874 | 9.757 | -1.801 | -1.918 | -1840 | -1626 | -1689 | 1537 | 1755 | 4945 |  | CORR | GENE | 07:59 | 08:34 | 08:23 | 163 | 303 | 11 | EXT |  | 0.9 | (c)
54674.376 | 10.912 | 10.892 | -0.763 | -0.783 | 2187 | -1895 | -1878 | 1482 | 381 | 4945 |  | CORR | GENE | 06:49 | 07:50 | 07:53 | 402 | 793 | 10 | EXT |  | 0.93 | (c)
54675.199 | 0.06 | 0.044 | -11.045 | -11.061 | 176 | 204 | 493 | 176 | 44 | 4946 |  | CORR | GENE | 06:35 | 06:39 | 07:26 | 76 | 634 | 15 | EXT |  | 0.89 | (c)
54675.704 | 0.565 | 0.439 | -10.54 | -10.666 | 225 | 253 | 239 | 225 | 439 | 4946 |  | CORR | AXGR | 06:43 | 06:47 | 06:45 | 126 | 28 | 10 | EXT |  | 0.9 | (c)
54680.037 | 4.898 | 4.88 | -6.207 | -6.225 | -1232 | -1120 | -1139 | 1046 | 4880 | 4946 |  | CORR | CIGR | 02:48 | 03:06 | 03:03 | 30 | 186 | 10 | EXT |  | 0.89 | (c)
54682.741 | 7.602 | 7.564 | -3.503 | -3.541 | 482 | 625 | 635 | 482 | 3488 | 4946 |  | CORR | GENE | 07:24 | 07:47 | 07:49 | 53 | 306 | 11 | EXT |  | 0.89 | (c)
54686.208 | 11.069 | 10.938 | -0.036 | -0.167 | 247 | 657 | 582 | 247 | 31 | 4946 |  | CORR | GENE | 06:46 | 07:53 | 07:40 | 136 | 669 | 10 | EXT |  | 0.9 | (c)
54687.431 | 1.187 | 1.073 | -10.353 | -10.467 | -1912 | -1846 | -1794 | 1676 | 1073 | 4947 |  | CORR | GENE | 08:43 | 08:54 | 09:02 | 1121 | 236 | 10 | EXT |  | 0.96 | (c)
54690.138 | 3.894 | 3.874 | -7.646 | -7.666 | 2155 | -2210 | 2223 | 2155 | 3874 | 4947 |  | CORR | CIGR | 07:39 | 07:55 | 07:50 | 24 | 136 | 10 | EXT |  | 0.89 | (c)
54690.188 | 3.944 | 3.923 | -7.596 | -7.617 | 2207 | -2167 | -2122 | 1989 | 3923 | 4947 |  | CORR | CIGR | 07:48 | 08:02 | 08:09 | 38 | 266 | 10 | EXT |  | 0.89 | (c)
54691.62 | 5.376 | 5.339 | -6.164 | -6.201 | 1271 | 1369 | 1383 | 1271 | 5339 | 4947 |  | CORR | GENE | 05:17 | 05:33 | 05:35 | 65 | 225 | 10 | EXT |  | 0.89 | (c)
54692.346 | 6.102 | 5.94 | -5.438 | -5.6 | 861 | 887 | 896 | 861 | 5249 | 4947 |  | CORR | GENE | 04:11 | 04:15 | 04:16 | 351 | 69 | 13 | EXT |  | 0.94 | (c)
54692.577 | 6.333 | 6.15 | -5.207 | -5.39 | 1295 | 1329 | 1312 | 1295 | 5207 | 4947 |  | CORR | AXGR | 05:21 | 05:26 | 05:24 | 183 | 35 | 11 | EXT |  | 0.91 | (c)
54695.069 | 8.825 | 8.672 | -2.715 | -2.868 | 755 | 789 | 792 | 755 | 2582 | 4947 |  | CORR | GENE | 03:54 | 03:59 | 03:60 | 286 | 75 | 16 | EXT | Аномалия находится на упругопластическом изгибе: R=962 D, максимальное растяжение на 7 час. | 0.94 | (c)
54696.021 | 9.777 | 9.743 | -1.763 | -1.797 | 1093 | 1302 | 1234 | 1093 | 1752 | 4947 |  | CORR | CIGR | 04:48 | 05:22 | 05:11 | 45 | 283 | 10 | EXT | Аномалия находится на упругопластическом изгибе: R=831 D, максимальное растяжение на 6.9 час. | 0.89 | (c)
54696.143 | 9.899 | 9.759 | -1.641 | -1.781 | 2101 | -1988 | -1969 | 1578 | 1600 | 4947 |  | CORR | GENE | 07:31 | 08:31 | 08:34 | 181 | 783 | 14 | EXT | Аномалия находится на упругопластическом изгибе: R=831 D, максимальное растяжение на 6.9 час. | 0.91 | (c)
54738.099 | 6.98 | 6.891 | -4.42 | -4.509 | 1829 | 1911 | 1919 | 1829 | 4341 | 4951 |  | DENT | GENE | 03:30 | 03:43 | 03:45 | 168 | 181 | 0.5 | N/A | Глубина вмятины: 7 мм (0,5%). Линейка: 17 см в (689 см; 03:43 ч:мин) Аномалия находится на упругопластическом изгибе. |  | (c)
54742.412 | 11.293 | 11.23 | -0.107 | -0.17 | -1052 | -796 | -744 | 436 | 31 | 4951 |  | CORR | GENE | 07:45 | 08:26 | 08:35 | 139 | 616 | 10 | EXT |  | 0.9 | (c)
54742.423 | 11.304 | 11.237 | -0.096 | -0.163 | 1705 | 1942 | 1866 | 1705 | 55 | 4951 |  | CORR | GENE | 03:10 | 03:48 | 03:36 | 108 | 322 | 12 | EXT |  | 0.89 | (c)
54742.571 | 0.052 | 0.044 | -11.298 | -11.306 | 815 | 1363 | 1276 | 815 | 44 | 4952 |  | CORR | GENE | 07:36 | 09:04 | 08:50 | 101 | 921 | 10 | EXT |  | 0.85 | (c)
54753.016 | 10.497 | 10.478 | -0.853 | -0.872 | -842 | -684 | -706 | 571 | 822 | 4952 |  | CORR | GENE | 03:08 | 03:34 | 03:30 | 50 | 271 | 10 | EXT |  | 0.84 | (c)
54753.978 | 0.109 | 0.071 | -11.601 | -11.639 | 613 | 748 | 841 | 613 | 71 | 4953 |  | CORR | GENE | 03:04 | 03:25 | 03:40 | 109 | 456 | 12 | EXT |  | 0.89 | (c)
54759.574 | 5.705 | 5.582 | -6.005 | -6.128 | 1189 | 1219 | 1216 | 1189 | 5368 | 4953 |  | CORR | GENE | 04:36 | 04:41 | 04:41 | 760 | 55 | 10 | EXT |  | 0.95 | (c)
54760.876 | 7.007 | 6.923 | -4.703 | -4.787 | 500 | 578 | 575 | 500 | 4629 | 4953 |  | DENT | GENE | 02:45 | 02:58 | 02:57 | 158 | 148 | 0.5 | N/A | Глубина вмятины: 7 мм (0,5%). Линейка: 16 см в (692 см; 02:58 ч:мин) |  | (c)
54761.53 | 7.661 | 7.454 | -4.049 | -4.256 | 966 | 1125 | 1123 | 966 | 4009 | 4953 |  | CORR | GENE | 04:00 | 04:26 | 04:26 | 247 | 315 | 10 | EXT |  | 0.91 | (c)
54765.539 | 11.67 | 11.586 | -0.04 | -0.124 | 2202 | -1866 | -2003 | 1747 | 18 | 4953 |  | CORR | GENE | 07:20 | 08:23 | 08:01 | 106 | 511 | 15 | EXT |  | 0.9 | (c)
54768.283 | 2.704 | 2.65 | -8.976 | -9.03 | -1907 | -1846 | -1785 | 1663 | 2650 | 4954 |  | CORR | GENE | 04:40 | 04:49 | 04:59 | 100 | 244 | 10 | EXT |  | 0.89 | (c)
54778.198 | 0.939 | 0.572 | -10.711 | -11.078 | -585 | -534 | -516 | 447 | 572 | 4955 |  | CORR | GENE | 04:29 | 04:38 | 04:41 | 544 | 138 | 10 | EXT |  | 0.94 | (c)
54785.148 | 7.889 | 7.835 | -3.761 | -3.815 | -495 | -464 | -462 | 430 | 3568 | 4955 |  | CORR | GENE | 04:44 | 04:49 | 04:49 | 247 | 65 | 10 | EXT |  | 0.91 | (c)
54790.545 | 1.636 | 1.604 | -9.749 | -9.781 | -372 | -268 | -267 | 163 | 1604 | 4956 |  | CORR | GENE | 08:04 | 08:21 | 08:21 | 67 | 210 | 12 | EXT |  | 0.89 | (c)
54791.18 | 2.271 | 2.213 | -9.114 | -9.172 | -627 | -546 | -413 | 199 | 2213 | 4956 |  | CORR | GENE | 07:23 | 07:36 | 07:58 | 77 | 427 | 10 | EXT |  | 0.89 | (c)
54791.535 | 2.626 | 2.509 | -8.759 | -8.876 | -416 | -270 | -247 | 77 | 2509 | 4956 |  | CORR | GENE | 07:57 | 08:21 | 08:25 | 144 | 339 | 11 | EXT |  | 0.9 | (c)
54792.341 | 3.432 | 3.414 | -7.953 | -7.971 | -548 | -332 | -415 | 282 | 3414 | 4956 |  | CORR | CIGR | 07:36 | 08:11 | 07:57 | 44 | 266 | 10 | EXT |  | 0.89 | (c)
54798.578 | 9.669 | 9.621 | -1.716 | -1.764 | -1817 | -1587 | -1634 | 1451 | 1657 | 4956 |  | CORR | GENE | 04:11 | 04:48 | 04:41 | 107 | 366 | 10 | EXT |  | 0.89 | (c)
54842.068 | 7.929 | 7.735 | -3.276 | -3.47 | 30 | 51 | 49 | 30 | 3057 | 4960 |  | CORR | AXGR | 07:31 | 07:34 | 07:34 | 413 | 38 | 10 | EXT |  | 0.93 | (c)
54873.008 | 4.276 | 4.174 | -5.421 | -5.523 | -1336 | -1224 | -1192 | 1049 | 4174 | 4963а |  | DENT | GENE | 04:49 | 05:07 | 05:12 | 191 | 287 | 0.3 | N/A | Глубина вмятины: 4 мм (0,3%). Линейка: 19 см в (417 см; 05:07 ч:мин) |  | (c)
54877.397 | 8.665 | 8.623 | -1.032 | -1.074 | -547 | -452 | -365 | 182 | 968 | 4963а |  | CORR | GENE | 06:56 | 07:11 | 07:25 | 106 | 365 | 10 | EXT |  | 0.89 | (c)
54877.514 | 8.782 | 8.551 | -0.915 | -1.146 | -1586 | -1561 | -1544 | 1502 | 816 | 4963а |  | CORR | GENE | 04:08 | 04:12 | 04:15 | 330 | 84 | 14 | EXT |  | 0.94 | (c)
54896.467 | 7.003 | 6.823 | -4.597 | -4.777 | 1767 | 1789 | 1791 | 1767 | 4499 | 4965 |  | CORR | GENE | 07:12 | 07:16 | 07:16 | 278 | 48 | 10 | EXT |  | 0.92 | (c)
54901.009 | 11.545 | 11.508 | -0.055 | -0.092 | 1677 | 1929 | 1865 | 1677 | 29 | 4965 |  | CORR | GENE | 06:58 | 07:38 | 07:28 | 63 | 377 | 10 | EXT |  | 0.89 | (c)
54922.335 | 9.836 | 9.699 | -1.389 | -1.526 | -104 | -55 | -72 | 40 | 1170 | 4967 |  | CORR | GENE | 06:60 | 07:08 | 07:05 | 356 | 65 | 11 | EXT |  | 0.93 | (c)
54938.866 | 3.802 | 3.695 | -7.343 | -7.45 | 1009 | 1151 | 1104 | 1009 | 3695 | 4969 |  | DENT | GENE | 04:41 | 05:04 | 04:56 | 163 | 191 | 0.6 | N/A | Глубина вмятины: 8 мм (0,6%). Линейка: 16 см в (370 см; 05:04 ч:мин) |  | (c)
54942.108 | 7.044 | 7.024 | -4.101 | -4.121 | 1858 | 1979 | 1925 | 1858 | 4093 | 4969 |  | CORR | CIGR | 06:58 | 07:17 | 07:09 | 28 | 134 | 12 | EXT |  | 0.89 | (c)
54979.645 | 10.886 | 10.871 | -0.259 | -0.274 | -613 | -472 | -523 | 434 | 241 | 4972 |  | CORR | CIGR | 06:03 | 06:26 | 06:18 | 33 | 179 | 11 | EXT | Аномалия находится на упругопластическом изгибе: R=975 D, максимальное растяжение на 10.9 час. | 0.89 | (c)
54990.317 | 10.413 | 10.402 | -0.862 | -0.873 | 645 | 712 | 719 | 645 | 749 | 4973 |  | CORR | GENE | 04:15 | 04:25 | 04:27 | 124 | 148 | 10 | EXT | Аномалия находится на упругопластическом изгибе: R=450 D, максимальное растяжение на 11.2 час. | 0.9 | (c)
54997.095 | 5.916 | 5.864 | -5.274 | -5.326 | 2099 | -2159 | -2162 | 1963 | 5215 | 4974 |  | CORR | GENE | 05:41 | 06:13 | 06:13 | 111 | 400 | 10 | EXT | Аномалия находится на упругопластическом изгибе: R=446 D, максимальное растяжение на 11.7 час. | 0.89 | (c)
55004.348 | 1.979 | 1.148 | -9.596 | -10.427 | -148 | -123 | -98 | 48 | 1148 | 4975 |  | CORR | GENE | 07:56 | 08:00 | 08:04 | 970 | 100 | 10 | EXT | Аномалия находится на упругопластическом изгибе: R=528 D, максимальное растяжение на 11.5 час. | 0.96 | (c)
55008.933 | 6.564 | 6.536 | -5.011 | -5.039 | -452 | -234 | -293 | 134 | 5007 | 4975 |  | CORR | CIGR | 07:07 | 07:42 | 07:33 | 32 | 318 | 11 | EXT | Аномалия находится на упругопластическом изгибе: R=695 D, максимальное растяжение на 11.2 час. | 0.89 | (c)
55009.77 | 7.401 | 7.371 | -4.174 | -4.204 | -278 | -199 | -212 | 146 | 4173 | 4975 |  | CORR | CIGR | 07:35 | 07:48 | 07:46 | 31 | 132 | 11 | EXT | Аномалия находится на упругопластическом изгибе: R=745 D, максимальное растяжение на 11.2 час. | 0.89 | (c)
55010.54 | 8.171 | 8.136 | -3.404 | -3.439 | -443 | -265 | -300 | 157 | 3337 | 4975 |  | CORR | GENE | 07:09 | 07:37 | 07:32 | 102 | 286 | 10 | EXT | Аномалия находится на упругопластическом изгибе: R=766 D, максимальное растяжение на 11.3 час. | 0.89 | (c)
55011.037 | 8.668 | 8.336 | -2.907 | -3.239 | -383 | -330 | -341 | 298 | 2769 | 4975 |  | CORR | GENE | 07:18 | 07:27 | 07:25 | 470 | 85 | 10 | EXT | Аномалия находится на упругопластическом изгибе: R=778 D, максимальное растяжение на 11.4 час. | 0.94 | (c)
55011.051 | 8.682 | 8.65 | -2.893 | -2.925 | -439 | -337 | -381 | 323 | 2888 | 4975 |  | CORR | CIGR | 07:09 | 07:26 | 07:19 | 37 | 116 | 10 | EXT | Аномалия находится на упругопластическом изгибе: R=778 D, максимальное растяжение на 11.4 час. | 0.89 | (c)
55012.292 | 9.923 | 9.901 | -1.652 | -1.674 | -860 | -612 | -694 | 527 | 1590 | 4975 |  | CORR | GENE | 06:01 | 06:41 | 06:28 | 84 | 333 | 12 | EXT | Аномалия находится на упругопластическом изгибе: R=791 D, максимальное растяжение на 11.5 час. | 0.89 | (c)
55015.531 | 1.587 | 1.571 | -9.578 | -9.594 | -1945 | -711 | -1260 | 574 | 1571 | 4976 |  | CORR | GENE | 04:57 | 08:16 | 06:48 | 292 | 1371 | 9 | EXT | Аномалия находится на упругопластическом изгибе: R=740 D, максимальное растяжение на 11.6 час. | 0.91 | (c)
55015.946 | 2.002 | 1.963 | -9.163 | -9.202 | -1302 | -1168 | -1026 | 750 | 1963 | 4976 |  | CORR | GENE | 06:41 | 07:03 | 07:25 | 107 | 552 | 11 | EXT | Аномалия находится на упругопластическом изгибе: R=736 D, максимальное растяжение на 11.6 час. | 0.89 | (c)
55018.756 | 4.812 | 4.613 | -6.353 | -6.552 | -2030 | -1862 | -1919 | 1808 | 4613 | 4976 |  | CORR | GENE | 04:43 | 05:11 | 05:01 | 797 | 222 | 10 | EXT | Аномалия находится на упругопластическом изгибе: R=715 D, максимальное растяжение на 11.7 час. | 0.95 | (c)
55023.76 | 9.816 | 9.727 | -1.349 | -1.438 | -995 | -758 | -795 | 596 | 994 | 4976 |  | CORR | GENE | 07:30 | 08:09 | 08:03 | 444 | 400 | 11 | EXT | Аномалия находится на упругопластическом изгибе: R=637 D, максимальное растяжение на 11.7 час. | 0.94 | (c)
55025.321 | 0.212 | 0.075 | -11.138 | -11.275 | -82 | -33 | -42 | 2 | 75 | 4977 |  | CORR | GENE | 08:32 | 08:40 | 08:39 | 289 | 81 | 12 | EXT | Аномалия находится на упругопластическом изгибе: R=617 D, максимальное растяжение на 11.6 час. | 0.92 | (c)
55027.536 | 2.427 | 2.397 | -8.923 | -8.953 | -436 | -326 | -295 | 154 | 2397 | 4977 |  | CORR | GENE | 07:35 | 07:53 | 07:58 | 89 | 282 | 10 | EXT | Аномалия находится на упругопластическом изгибе: R=613 D, максимальное растяжение на 11.4 час. | 0.89 | (c)
55028.366 | 3.257 | 3.031 | -8.093 | -8.319 | -1479 | -1417 | -1445 | 1411 | 3031 | 4977 |  | CORR | GENE | 04:47 | 04:57 | 04:52 | 473 | 68 | 12 | EXT | Аномалия находится на упругопластическом изгибе: R=613 D, максимальное растяжение на 11.3 час. | 0.95 | (c)
55028.495 | 3.386 | 3.256 | -7.964 | -8.094 | -1963 | -1855 | -1777 | 1592 | 3256 | 4977 |  | CORR | GENE | 03:28 | 03:46 | 03:58 | 199 | 371 | 10 | EXT | Аномалия находится на упругопластическом изгибе: R=613 D, максимальное растяжение на 11.3 час. | 0.91 | (c)
55031.373 | 6.264 | 5.804 | -5.086 | -5.546 | -113 | -89 | -66 | 20 | 4901 | 4977 |  | CORR | GENE | 08:27 | 08:31 | 08:35 | 645 | 93 | 11 | EXT | Аномалия находится на упругопластическом изгибе: R=666 D, максимальное растяжение на 11.1 час. | 0.95 | (c)
55032.826 | 7.717 | 6.887 | -3.633 | -4.463 | -121 | -46 | -83 | 46 | 3224 | 4977 |  | CORR | GENE | 08:26 | 08:38 | 08:32 | 1239 | 75 | 10 | EXT | Аномалия находится на упругопластическом изгибе: R=791 D, максимальное растяжение на 11.2 час. | 0.96 | (c)
55034.157 | 9.048 | 9.035 | -2.302 | -2.315 | -1676 | -1530 | -1560 | 1444 | 2250 | 4977 |  | CORR | GENE | 04:15 | 04:38 | 04:34 | 65 | 232 | 10 | EXT | Аномалия находится на упругопластическом изгибе: R=915 D, максимальное растяжение на 11.1 час. | 0.89 | (c)
55035.754 | 10.645 | 10.63 | -0.705 | -0.72 | -1531 | -1382 | -1400 | 1270 | 633 | 4977 |  | CORR | GENE | 04:38 | 05:02 | 04:59 | 87 | 261 | 12 | EXT |  | 0.89 | (c)
55036.364 | 11.255 | 10.986 | -0.095 | -0.364 | -1424 | -1373 | -1381 | 1338 | 31 | 4977 |  | CORR | GENE | 04:56 | 05:04 | 05:02 | 333 | 86 | 11 | EXT |  | 0.93 | (c)
55036.706 | 0.247 | 0.22 | -11.013 | -11.04 | -1447 | -1245 | -1297 | 1147 | 220 | 4978 |  | CORR | GENE | 05:12 | 05:45 | 05:36 | 69 | 300 | 11 | EXT |  | 0.89 | (c)
55038.336 | 1.877 | 1.711 | -9.383 | -9.549 | -1721 | -1676 | -1698 | 1676 | 1711 | 4978 |  | CORR | AXGR | 04:28 | 04:35 | 04:32 | 166 | 45 | 10 | EXT |  | 0.9 | (c)
55052.78 | 5.061 | 4.938 | -6.229 | -6.352 | -539 | -477 | -462 | 384 | 4938 | 4979 |  | DENT | GENE | 01:51 | 02:01 | 02:03 | 229 | 155 | 0.8 | N/A | Глубина вмятины: 12 мм (0,8%). Линейка: 23 см в (494 см; 02:01 ч:мин) |  | (c)
55057.185 | 9.466 | 9.428 | -1.824 | -1.862 | 218 | 427 | 406 | 218 | 1751 | 4979 |  | CORR | GENE | 03:53 | 04:27 | 04:23 | 111 | 375 | 13 | EXT |  | 0.9 | (c)
55058.802 | 11.083 | 11.039 | -0.207 | -0.251 | 365 | 549 | 608 | 365 | 167 | 4979 |  | CORR | GENE | 04:17 | 04:46 | 04:56 | 84 | 486 | 11 | EXT |  | 0.89 | (c)
55071.054 | 0.56 | 0.522 | -10.61 | -10.648 | -1997 | -1741 | -1799 | 1601 | 522 | 4981 |  | CORR | GENE | 05:38 | 06:19 | 06:10 | 58 | 396 | 11 | EXT |  | 0.89 | (c)
55075.972 | 5.478 | 5.43 | -5.692 | -5.74 | -2117 | -1868 | -1790 | 1462 | 5430 | 4981 |  | CORR | GENE | 05:18 | 05:59 | 06:11 | 160 | 655 | 12 | EXT |  | 0.9 | (c)
55076.837 | 6.343 | 6.131 | -4.827 | -5.039 | 1630 | 1953 | -2220 | 1610 | 4755 | 4981 |  | CORR | GENE | 03:23 | 04:15 | 05:02 | 284 | 1221 | 10 | EXT |  | 0.92 | (c)
55079.385 | 8.891 | 7.962 | -2.279 | -3.208 | -2162 | -2142 | -2135 | 2107 | 2132 | 4981 |  | CORR | GENE | 05:11 | 05:14 | 05:16 | 1076 | 54 | 12 | EXT |  | 0.98 | (c)
55081.48 | 10.986 | 10.866 | -0.184 | -0.304 | 2143 | 2186 | 2186 | 2143 | 78 | 4981 |  | CORR | GENE | 04:46 | 04:53 | 04:53 | 226 | 87 | 10 | EXT |  | 0.91 | (c)
55081.573 | 11.079 | 11.048 | -0.091 | -0.122 | 1404 | 1789 | 1765 | 1404 | 13 | 4981 |  | CORR | GENE | 02:47 | 03:49 | 03:45 | 109 | 722 | 11 | EXT |  | 0.89 | (c)
55082.32 | 0.656 | 0.638 | -10.564 | -10.582 | 1006 | 1221 | 1162 | 1006 | 638 | 4982 |  | CORR | CIGR | 04:25 | 04:60 | 04:50 | 37 | 311 | 10 | EXT |  | 0.89 | (c)
55082.399 | 0.735 | 0.7 | -10.485 | -10.52 | 702 | 796 | 792 | 702 | 700 | 4982 |  | CORR | GENE | 03:36 | 03:51 | 03:51 | 58 | 180 | 12 | EXT |  | 0.89 | (c)
55084.029 | 2.365 | 2.318 | -8.855 | -8.902 | 716 | 780 | 942 | 716 | 2318 | 4982 |  | CORR | GENE | 03:38 | 03:49 | 04:15 | 78 | 453 | 10 | EXT |  | 0.89 | (c)
55084.797 | 3.133 | 2.991 | -8.087 | -8.229 | 1074 | 1193 | 1245 | 1074 | 2991 | 4982 |  | CORR | GENE | 04:36 | 04:55 | 05:04 | 214 | 343 | 10 | EXT |  | 0.91 | (c)
55088.071 | 6.407 | 6.153 | -4.813 | -5.067 | 1086 | 1280 | 1194 | 1086 | 4524 | 4982 |  | CORR | GENE | 04:38 | 05:09 | 04:55 | 543 | 215 | 11 | EXT |  | 0.95 | (c)
55090.894 | 9.23 | 9.147 | -1.99 | -2.073 | 984 | 1200 | 1239 | 984 | 1955 | 4982 |  | CORR | GENE | 04:22 | 04:57 | 05:03 | 118 | 510 | 10 | EXT |  | 0.89 | (c)
55102.563 | 9.679 | 8.931 | -1.671 | -2.419 | 1061 | 1183 | 1183 | 1061 | 653 | 4983 |  | CORR | GENE | 04:56 | 05:15 | 05:15 | 1766 | 244 | 11 | EXT |  | 0.98 | (c)
55105.662 | 1.428 | 0.981 | -9.827 | -10.274 | -2212 | -2147 | -2157 | 2101 | 981 | 4984 |  | CORR | GENE | 04:34 | 04:44 | 04:43 | 1098 | 111 | 10 | EXT |  | 0.96 | (c)
55118.779 | 3.29 | 3.255 | -8.09 | -8.125 | -958 | -785 | -713 | 467 | 3255 | 4985 |  | CORR | GENE | 05:32 | 05:60 | 06:12 | 77 | 491 | 11 | EXT |  | 0.89 | (c)
55122.603 | 7.114 | 6.905 | -4.266 | -4.475 | -1287 | -969 | -1042 | 797 | 4047 | 4985 |  | DENT | GENE | 04:39 | 05:30 | 05:19 | 428 | 489 | 0.3 | N/A | Глубина вмятины: 4 мм (0,3%). Линейка: 43 см в (691 см; 05:30 ч:мин) |  | (c)
55179.458 | 8.029 | 8.008 | -3.311 | -3.332 | 104 | 323 | 266 | 104 | 3293 | 4990 |  | CORR | CIGR | 05:23 | 05:59 | 05:50 | 39 | 323 | 10 | EXT |  | 0.89 | (c)
55182.694 | 11.265 | 11.213 | -0.075 | -0.127 | 210 | 392 | 429 | 210 | 36 | 4990 |  | CORR | GENE | 05:41 | 06:10 | 06:16 | 91 | 437 | 14 | EXT |  | 0.89 | (c)
55182.968 | 0.199 | 0.194 | -11.351 | -11.356 | -128 | -83 | -90 | 52 | 194 | 4991 |  | CORR | GENE | 04:15 | 04:22 | 04:21 | 957 | 76 | 10 | EXT |  | 0.96 | (c)
55183.273 | 0.504 | 0.488 | -11.046 | -11.062 | -290 | -225 | -224 | 159 | 488 | 4991 |  | CORR | CIGR | 03:49 | 03:60 | 03:60 | 36 | 131 | 11 | EXT |  | 0.89 | (c)
55188.504 | 5.735 | 5.705 | -5.815 | -5.845 | -45 | 89 | 80 | 0 | 5705 | 4991 |  | CORR | GENE | 04:28 | 04:50 | 04:49 | 68 | 251 | 11 | EXT |  | 0.89 | (c)
55266.604 | 5.775 | 5.018 | -5.685 | -6.442 | 7 | 30 | 37 | 7 | 5018 | 4998 |  | CORR | GENE | 04:13 | 04:17 | 04:18 | 1333 | 60 | 11 | EXT |  | 0.97 | (c)
55270.146 | 9.317 | 9.188 | -2.143 | -2.272 | 317 | 344 | 338 | 317 | 2101 | 4998 |  | CORR | AXGR | 05:03 | 05:08 | 05:07 | 171 | 43 | 16 | EXT |  | 0.91 | (c)
55270.539 | 9.71 | 9.59 | -1.75 | -1.87 | -10 | 335 | 296 | 0 | 1696 | 4998 |  | CORR | GENE | 04:11 | 05:06 | 04:60 | 174 | 611 | 12 | EXT |  | 0.91 | (c)
55272.272 | 11.443 | 11.378 | -0.017 | -0.082 | -252 | 255 | 2 | 0 | 8 | 4998 |  | CORR | GENE | 03:32 | 04:53 | 04:13 | 74 | 507 | 14 | EXT |  | 0.89 | (c)
55273.293 | 1.004 | 0.543 | -10.671 | -11.132 | -1904 | -1762 | -1796 | 1688 | 543 | 4999 |  | CORR | GENE | 04:30 | 04:53 | 04:47 | 1581 | 217 | 10 | EXT |  | 0.97 | (c)
55278.276 | 5.987 | 5.976 | -5.688 | -5.699 | -1673 | -1544 | -1591 | 1510 | 5672 | 4999 |  | CORR | CIGR | 05:07 | 05:28 | 05:20 | 27 | 163 | 10 | EXT |  | 0.89 | (c)
55291.943 | 7.979 | 7.945 | -3.451 | -3.485 | 888 | 975 | 1004 | 888 | 3150 | 5000 |  | CORR | GENE | 02:51 | 03:05 | 03:10 | 335 | 234 | 11 | EXT |  | 0.93 | (c)
55305.894 | 10.5 | 10.46 | -0.49 | -0.53 | 1689 | 1977 | 1917 | 1689 | 430 | 5001 |  | CORR | GENE | 02:47 | 03:33 | 03:24 | 100 | 456 | 12 | EXT |  | 0.89 | (c)
55328.654 | 11.005 | 10.983 | -0.06 | -0.082 | 670 | 902 | 826 | 670 | 40 | 5003 |  | CORR | CIGR | 04:09 | 04:47 | 04:34 | 42 | 313 | 11 | EXT |  | 0.89 | (c)
55328.778 | 0.064 | 0.046 | -11.116 | -11.134 | 212 | 268 | 261 | 212 | 46 | 5004 |  | CORR | GENE | 04:43 | 04:52 | 04:51 | 283 | 98 | 10 | EXT |  | 0.92 | (c)
55329.596 | 0.882 | 0.09 | -10.298 | -11.09 | 16 | 39 | 43 | 16 | 90 | 5004 |  | CORR | GENE | 04:11 | 04:15 | 04:15 | 1157 | 53 | 13 | EXT |  | 0.99 | (c)
55330.989 | 2.275 | 1.843 | -8.905 | -9.337 | 20 | 44 | 53 | 20 | 1843 | 5004 |  | CORR | GENE | 04:12 | 04:16 | 04:17 | 555 | 65 | 10 | EXT |  | 0.94 | (c)
55333.598 | 4.884 | 4.528 | -6.296 | -6.652 | 32 | 45 | 56 | 32 | 4528 | 5004 |  | CORR | GENE | 04:14 | 04:16 | 04:18 | 692 | 49 | 10 | EXT |  | 0.95 | (c)
55334.343 | 5.629 | 5.382 | -5.551 | -5.798 | 36 | 51 | 49 | 36 | 5300 | 5004 |  | CORR | AXGR | 04:14 | 04:17 | 04:16 | 498 | 27 | 11 | EXT |  | 0.94 | (c)
55373.359 | 0 | 0 | -10.96 | -10.96 | -1156 | -998 | -1018 | 879 | 0 | 5008 | Смещение кромок | GWAN |  | 07:44 | 08:10 | 08:06 | 0 | 276 | 16 | EXT | Смещение кромок Наружу Величина смещения - 2.5 мм. |  | (c)
55399.545 | 4.171 | 3.593 | -6.904 | -7.482 | -18 | 22 | 12 | 0 | 3593 | 5010 |  | CORR | GENE | 06:11 | 06:17 | 06:16 | 1058 | 60 | 10 | EXT |  | 0.96 | (c)
55406.417 | 11.043 | 10.954 | -0.032 | -0.121 | -314 | 68 | 28 | 0 | 24 | 5010 |  | CORR | GENE | 05:23 | 06:25 | 06:18 | 97 | 684 | 10 | EXT |  | 0.89 | (c)
55406.498 | 0.049 | 0.019 | -9.266 | -9.296 | -527 | -527 | -319 | 110 | 19 | 5011 |  | CORR | GENE | 04:39 | 04:39 | 05:12 | 76 | 417 | 13 | EXT |  | 0.89 | (c)
55421.588 | 5.824 | 5.742 | -5.671 | -5.753 | 83 | 99 | 101 | 83 | 5587 | 5012 |  | CORR | AXGR | 06:07 | 06:09 | 06:10 | 166 | 36 | 12 | EXT |  | 0.9 | (c)
55433.029 | 5.77 | 5.105 | -5.44 | -6.105 | -982 | -818 | -842 | 702 | 5105 | 5013 |  | CORR | GENE | 04:39 | 05:06 | 05:02 | 904 | 280 | 10 | EXT |  | 0.96 | (c)
55444.003 | 5.534 | 5.516 | -5.121 | -5.139 | -1376 | -1276 | -1264 | 1152 | 5100 | 5014 |  | CORR | CIGR | 06:03 | 06:19 | 06:21 | 39 | 224 | 11 | EXT |  | 0.89 | (c)
55447.432 | 8.963 | 8.943 | -1.692 | -1.712 | -1984 | -1756 | -1822 | 1660 | 1650 | 5014 |  | CORR | GENE | 04:25 | 05:02 | 04:51 | 62 | 323 | 12 | EXT |  | 0.89 | (c)
55471.418 | 10.889 | 10.866 | -0.226 | -0.249 | 1664 | -2127 | -1951 | 1106 | 220 | 5016 |  | CORR | CIGR | 05:46 | 07:34 | 08:02 | 29 | 1691 | 10 | EXT |  | 0.89 | (c)
55481.777 | 10.133 | 9.316 | -1.212 | -2.029 | 2132 | -2208 | 2208 | 2132 | 1010 | 5017 |  | CORR | GENE | 05:06 | 05:26 | 05:19 | 1019 | 152 | 10 | EXT |  | 0.96 | (c)
55483.097 | 0.108 | 0.056 | -10.812 | -10.864 | -921 | -348 | -549 | 177 | 56 | 5018 |  | CORR | GENE | 03:33 | 05:06 | 04:33 | 93 | 745 | 10 | EXT |  | 0.89 | (c)
55483.491 | 0.502 | 0.459 | -10.418 | -10.461 | -618 | -463 | -510 | 402 | 459 | 5018 |  | CORR | GENE | 04:22 | 04:47 | 04:40 | 89 | 216 | 11 | EXT |  | 0.89 | (c)
55483.553 | 0.564 | 0.269 | -10.356 | -10.651 | -380 | -264 | -294 | 209 | 269 | 5018 |  | CORR | GENE | 05:01 | 05:19 | 05:14 | 1252 | 171 | 11 | EXT |  | 0.97 | (c)
55485.658 | 2.669 | 1.672 | -8.251 | -9.248 | -402 | -206 | -285 | 168 | 1672 | 5018 |  | CORR | GENE | 04:57 | 05:29 | 05:16 | 1437 | 234 | 12 | EXT |  | 0.98 | (c)
55515.978 | 0.439 | 0.303 | -9.951 | -10.087 | 11 | 281 | 370 | 11 | 303 | 5021 |  | CORR | GENE | 04:14 | 04:58 | 05:12 | 177 | 718 | 11 | EXT |  | 0.9 | (c)
55525.846 | 10.307 | 10.261 | -0.083 | -0.129 | 1824 | 1860 | 1873 | 1824 | 20 | 5021 | Металлургический дефект | MIAN | GENE | 09:07 | 09:12 | 09:14 | 109 | 98 |  | INT | Металлургический дефект Эквивалент потери металла 16%. Аномалия находится в зоне сварного шва. |  | (c)
55525.908 | 10.369 | 10.316 | -0.021 | -0.074 | -43 | 148 | 200 | 0 | 11 | 5021 |  | CORR | GENE | 04:05 | 04:36 | 04:45 | 63 | 486 | 11 | EXT |  | 0.89 | (c)
55526.032 | 0.103 | 0.068 | -11.277 | -11.312 | -691 | -392 | -474 | 257 | 68 | 5022 |  | CORR | GENE | 03:45 | 04:34 | 04:20 | 73 | 434 | 11 | EXT |  | 0.89 | (c)
55526.035 | 0.106 | 0.077 | -11.274 | -11.303 | 538 | 618 | 624 | 538 | 77 | 5022 |  | CORR | CIGR | 07:04 | 07:17 | 07:18 | 45 | 171 | 10 | EXT |  | 0.89 | (c)
55530.609 | 4.68 | 4.405 | -6.7 | -6.975 | -247 | -225 | -206 | 165 | 4405 | 5022 |  | CORR | GENE | 04:57 | 05:01 | 05:04 | 683 | 82 | 10 | EXT |  | 0.95 | (c)
55531.151 | 5.222 | 5.194 | -6.158 | -6.186 | -315 | -155 | -200 | 85 | 5194 | 5022 |  | CORR | GENE | 04:46 | 05:12 | 05:05 | 57 | 230 | 11 | EXT |  | 0.89 | (c)
55543.678 | 6.369 | 5.357 | -4.561 | -5.573 | -1816 | -1752 | -1630 | 1444 | 3230 | 5023 |  | GOUG | GENE | 05:15 | 05:25 | 05:45 | 2343 | 372 | 10 | EXT | Зона задиров. |  | (c)
55559.957 | 0.443 | 0.317 | -10.197 | -10.323 | 1499 | 1522 | 1518 | 1499 | 317 | 5025 |  | CORR | AXGR | 04:55 | 04:58 | 04:58 | 215 | 39 | 10 | EXT |  | 0.91 | (c)
55560.189 | 0.675 | 0.137 | -9.965 | -10.503 | 1271 | 1297 | 1319 | 1271 | 137 | 5025 |  | CORR | GENE | 04:18 | 04:22 | 04:26 | 1604 | 96 | 11 | EXT |  | 0.98 | (c)
55561.789 | 2.275 | 2.087 | -8.365 | -8.553 | 1425 | 1487 | 1486 | 1425 | 2087 | 5025 |  | CORR | GENE | 04:43 | 04:53 | 04:53 | 1010 | 122 | 10 | EXT |  | 0.96 | (c)
55562.631 | 3.117 | 3.072 | -7.523 | -7.568 | 969 | 1188 | 1179 | 969 | 3072 | 5025 |  | CORR | GENE | 03:29 | 04:04 | 04:03 | 132 | 421 | 11 | EXT |  | 0.9 | (c)
55564.13 | 4.616 | 4.107 | -6.024 | -6.533 | 1449 | 1511 | 1511 | 1449 | 4107 | 5025 |  | CORR | GENE | 04:47 | 04:57 | 04:57 | 693 | 124 | 10 | EXT |  | 0.95 | (c)
55592.238 | 10.999 | 10.968 | -0.066 | -0.097 | 1962 | -2140 | 2200 | 1962 | 16 | 5027 |  | CORR | GENE | 04:30 | 05:28 | 05:09 | 81 | 475 | 14 | EXT |  | 0.89 | (c)
55603.67 | 0.201 | 0.172 | -11.144 | -11.173 | 1513 | 1618 | 1614 | 1513 | 172 | 5029 |  | CORR | CIGR | 04:55 | 05:12 | 05:11 | 41 | 202 | 10 | EXT |  | 0.89 | (c)
55612.565 | 9.096 | 9.06 | -2.249 | -2.285 | 1670 | 2092 | 1965 | 1670 | 2165 | 5029 |  | CORR | GENE | 05:21 | 06:29 | 06:08 | 120 | 588 | 10 | EXT |  | 0.89 | (c)
55616.412 | 1.598 | 1.008 | -9.397 | -9.987 | 1330 | 1332 | 1454 | 1330 | 1008 | 5030 |  | CORR | GENE | 04:45 | 04:46 | 05:05 | 1306 | 248 | 11 | EXT |  | 0.97 | (c)
55620.515 | 5.701 | 5.606 | -5.294 | -5.389 | 1144 | 1302 | 1322 | 1144 | 5257 | 5030 |  | CORR | GENE | 04:15 | 04:41 | 04:44 | 132 | 355 | 11 | EXT |  | 0.9 | (c)
55625.753 | 10.939 | 10.916 | -0.056 | -0.079 | 1273 | 1410 | 1412 | 1273 | 10 | 5030 |  | CORR | GENE | 04:36 | 04:58 | 04:59 | 69 | 277 | 13 | EXT |  | 0.89 | (c)
55673.153 | 2.844 | 2.342 | -8.841 | -9.343 | -1795 | -1780 | -1750 | 1705 | 2342 | 5035 |  | CORR | GENE | 04:47 | 04:49 | 04:54 | 665 | 90 | 13 | EXT |  | 0.97 | (c)
55676.183 | 5.874 | 5.584 | -5.811 | -6.101 | -89 | -70 | -66 | 43 | 5273 | 5035 |  | CORR | AXGR | 09:22 | 09:25 | 09:26 | 828 | 46 | 11 | EXT |  | 0.96 | (c)
55676.874 | 6.565 | 6.543 | -5.12 | -5.142 | -1723 | -1614 | -1580 | 1437 | 5097 | 5035 |  | CORR | CIGR | 04:58 | 05:16 | 05:21 | 45 | 286 | 11 | EXT |  | 0.89 | (c)
55677.848 | 7.539 | 7.227 | -4.146 | -4.458 | -1781 | -1475 | -1588 | 1394 | 3776 | 5035 |  | CORR | GENE | 04:49 | 05:38 | 05:20 | 682 | 387 | 12 | EXT |  | 0.96 | (c)
55678.805 | 8.496 | 8.401 | -3.189 | -3.284 | -1856 | -1707 | -1746 | 1635 | 2629 | 5035 |  | CORR | GENE | 04:37 | 05:01 | 04:55 | 655 | 221 | 11 | EXT |  | 0.95 | (c)
55679.751 | 9.442 | 9.427 | -2.243 | -2.258 | -2072 | -1897 | -1943 | 1814 | 2217 | 5035 |  | CORR | CIGR | 04:02 | 04:30 | 04:23 | 41 | 258 | 11 | EXT |  | 0.89 | (c)
55681.815 | 11.506 | 11.495 | -0.179 | -0.19 | -2080 | -1958 | -2000 | 1920 | 161 | 5035 |  | CORR | CIGR | 04:01 | 04:20 | 04:14 | 29 | 160 | 12 | EXT |  | 0.89 | (c)
55682.134 | 0.14 | 0.055 | -11.13 | -11.215 | 1974 | -2164 | -1962 | 1436 | 55 | 5036 |  | CORR | GENE | 04:12 | 05:05 | 05:37 | 116 | 1051 | 10 | EXT |  | 0.89 | (c)
55683.374 | 1.38 | 1.336 | -9.89 | -9.934 | -2127 | -1963 | -1971 | 1815 | 1336 | 5036 |  | CORR | GENE | 05:11 | 05:37 | 05:36 | 73 | 312 | 11 | EXT |  | 0.89 | (c)
55688.596 | 6.602 | 6.229 | -4.668 | -5.041 | 1961 | 2002 | 2020 | 1961 | 4535 | 5036 |  | CORR | GENE | 04:10 | 04:17 | 04:20 | 506 | 116 | 12 | EXT |  | 0.95 | (c)
55688.608 | 6.614 | 6.456 | -4.656 | -4.814 | -2184 | -2061 | -2108 | 2033 | 4621 | 5036 |  | CORR | GENE | 05:01 | 05:21 | 05:14 | 193 | 151 | 12 | EXT |  | 0.91 | (c)
55689.881 | 7.887 | 7.316 | -3.383 | -3.954 | -2155 | -2113 | -2099 | 2044 | 2964 | 5036 |  | CORR | GENE | 05:06 | 05:13 | 05:15 | 990 | 111 | 10 | EXT |  | 0.96 | (c)
55691.123 | 9.129 | 9.055 | -2.141 | -2.215 | 1975 | 2125 | -2216 | 1946 | 2120 | 5036 |  | CORR | GENE | 04:13 | 04:37 | 04:56 | 95 | 540 | 10 | EXT |  | 0.89 | (c)
55692.771 | 10.777 | 10.763 | -0.493 | -0.507 | 1861 | 2014 | 2029 | 1861 | 461 | 5036 |  | CORR | CIGR | 03:54 | 04:19 | 04:21 | 46 | 336 | 10 | EXT |  | 0.89 | (c)
55695.047 | 1.783 | 1.719 | -9.802 | -9.866 | -342 | 163 | 65 | 0 | 1719 | 5037 |  | CORR | GENE | 03:37 | 04:59 | 04:43 | 165 | 814 | 10 | EXT |  | 0.9 | (c)
55695.595 | 2.331 | 2.261 | -9.254 | -9.324 | -150 | 338 | 183 | 0 | 2261 | 5037 |  | CORR | GENE | 04:08 | 05:27 | 05:02 | 269 | 666 | 10 | EXT |  | 0.91 | (c)
55696.432 | 3.168 | 3.141 | -8.417 | -8.444 | 28 | 159 | 161 | 28 | 3141 | 5037 |  | CORR | GENE | 04:37 | 04:58 | 04:59 | 69 | 267 | 10 | EXT |  | 0.89 | (c)
55698.6 | 5.336 | 5.307 | -6.249 | -6.278 | 419 | 663 | 647 | 419 | 5307 | 5037 |  | CORR | GENE | 05:40 | 06:20 | 06:17 | 193 | 457 | 10 | EXT |  | 0.9 | (c)
55700.127 | 6.863 | 6.022 | -4.722 | -5.563 | 177 | 218 | 263 | 177 | 4707 | 5037 |  | CORR | GENE | 05:01 | 05:08 | 05:15 | 856 | 173 | 10 | EXT |  | 0.96 | (c)
55701.713 | 8.449 | 8.264 | -3.136 | -3.321 | -29 | 263 | 200 | 0 | 3043 | 5037 |  | CORR | GENE | 04:28 | 05:15 | 05:05 | 278 | 458 | 10 | EXT |  | 0.92 | (c)
55701.94 | 8.676 | 8.615 | -2.909 | -2.97 | -14 | 653 | 471 | 0 | 2697 | 5037 |  | CORR | GENE | 04:30 | 06:18 | 05:48 | 273 | 970 | 14 | EXT |  | 0.93 | (c)
55702.242 | 8.978 | 8.917 | -2.607 | -2.668 | 392 | 451 | 433 | 392 | 2522 | 5037 |  | CORR | GENE | 05:36 | 05:45 | 05:42 | 146 | 82 | 15 | EXT |  | 0.91 | (c)
55702.408 | 9.144 | 9.121 | -2.441 | -2.464 | 908 | 1120 | 1030 | 908 | 2428 | 5037 |  | CORR | CIGR | 06:59 | 07:33 | 07:19 | 36 | 244 | 10 | EXT |  | 0.89 | (c)
55702.465 | 9.201 | 9.165 | -2.384 | -2.42 | 63 | 208 | 270 | 63 | 2299 | 5037 |  | CORR | GENE | 04:43 | 05:06 | 05:16 | 121 | 414 | 11 | EXT |  | 0.9 | (c)
55702.842 | 9.578 | 9.359 | -2.007 | -2.226 | -69 | 98 | 501 | 0 | 1355 | 5037 |  | CORR | GENE | 04:21 | 04:48 | 05:53 | 871 | 1141 | 11 | EXT |  | 0.96 | (c)
55703.876 | 10.612 | 10.322 | -0.973 | -1.263 | -439 | 123 | -56 | 0 | 398 | 5037 |  | CORR | GENE | 03:22 | 04:52 | 04:23 | 865 | 766 | 10 | EXT |  | 0.96 | (c)
55704.83 | 11.566 | 11.452 | -0.019 | -0.133 | -404 | -251 | 346 | 0 | 9 | 5037 |  | CORR | GENE | 03:27 | 03:52 | 05:28 | 124 | 1500 | 10 | EXT |  | 0.9 | (c)
55704.888 | 0.039 | 0.022 | -11.526 | -11.543 | -946 | -683 | -631 | 317 | 22 | 5038 |  | CORR | GENE | 03:27 | 04:09 | 04:18 | 122 | 629 | 13 | EXT |  | 0.9 | (c)
55710.149 | 5.3 | 5.204 | -6.265 | -6.361 | -983 | -809 | -850 | 716 | 5204 | 5038 |  | DENT | GENE | 03:21 | 03:49 | 03:42 | 157 | 267 | 0.5 | N/A | Глубина вмятины: 7 мм (0,5%). Линейка: 16 см в (520 см; 03:49 ч:мин) |  | (c)
55711.846 | 6.997 | 6.915 | -4.568 | -4.65 | 463 | 494 | 486 | 463 | 4469 | 5038 |  | CORR | AXGR | 07:14 | 07:19 | 07:18 | 181 | 46 | 10 | EXT |  | 0.9 | (c)
55712.584 | 7.735 | 7.726 | -3.83 | -3.839 | -134 | 161 | 62 | 0 | 3799 | 5038 |  | CORR | CIGR | 05:38 | 06:25 | 06:09 | 40 | 392 | 12 | EXT |  | 0.89 | (c)
55713.405 | 8.556 | 8.419 | -3.009 | -3.146 | -734 | -510 | -516 | 298 | 2844 | 5038 |  | CORR | GENE | 04:01 | 04:37 | 04:36 | 302 | 436 | 10 | EXT |  | 0.92 | (c)
55714.561 | 9.712 | 9.679 | -1.853 | -1.886 | -665 | -472 | -488 | 311 | 1724 | 5038 |  | CORR | GENE | 04:12 | 04:43 | 04:41 | 162 | 355 | 11 | EXT |  | 0.9 | (c)
55715.829 | 10.98 | 10.795 | -0.585 | -0.77 | -583 | -273 | -414 | 245 | 27 | 5038 |  | CORR | GENE | 04:25 | 05:15 | 04:53 | 743 | 338 | 10 | EXT |  | 0.95 | (c)
55716.896 | 0.482 | 0.275 | -10.738 | -10.945 | 735 | 1065 | 1136 | 735 | 275 | 5039 |  | CORR | GENE | 03:06 | 03:59 | 04:11 | 422 | 803 | 12 | EXT |  | 0.94 | (c)
55718.213 | 1.799 | 1.694 | -9.421 | -9.526 | 920 | 1277 | 1169 | 920 | 1694 | 5039 |  | CORR | GENE | 03:36 | 04:34 | 04:16 | 360 | 498 | 10 | EXT |  | 0.93 | (c)
55719.103 | 2.689 | 2.386 | -8.531 | -8.834 | 973 | 1455 | 1239 | 973 | 2386 | 5039 |  | CORR | GENE | 03:45 | 05:02 | 04:28 | 430 | 533 | 13 | EXT |  | 0.95 | (c)
55722.129 | 5.715 | 5.58 | -5.505 | -5.64 | 1498 | 1519 | 1525 | 1498 | 5427 | 5039 |  | CORR | GENE | 05:09 | 05:13 | 05:14 | 213 | 54 | 10 | EXT |  | 0.91 | (c)
55727.617 | 11.203 | 10.971 | -0.017 | -0.249 | 1449 | 1512 | 1494 | 1449 | 10 | 5039 |  | CORR | GENE | 05:01 | 05:11 | 05:09 | 239 | 90 | 11 | EXT |  | 0.91 | (c)
55727.718 | 0.084 | 0.051 | -10.821 | -10.854 | -134 | -73 | -90 | 46 | 51 | 5040 |  | CORR | GENE | 04:60 | 05:10 | 05:07 | 236 | 88 | 14 | EXT |  | 0.92 | (c)
55728.288 | 0.654 | 0.464 | -10.251 | -10.441 | -118 | -54 | -76 | 34 | 464 | 5040 |  | CORR | GENE | 05:02 | 05:13 | 05:09 | 712 | 84 | 10 | EXT |  | 0.95 | (c)
55728.302 | 0.668 | 0.634 | -10.237 | -10.271 | -311 | -257 | -256 | 201 | 634 | 5040 |  | CORR | GENE | 04:31 | 04:40 | 04:40 | 104 | 109 | 12 | EXT |  | 0.89 | (c)
55729.122 | 1.488 | 1.264 | -9.417 | -9.641 | -196 | -151 | -160 | 125 | 1264 | 5040 |  | CORR | GENE | 04:50 | 04:57 | 04:56 | 387 | 71 | 10 | EXT |  | 0.93 | (c)
55729.641 | 2.007 | 1.92 | -8.898 | -8.985 | -68 | -43 | -50 | 31 | 1920 | 5040 |  | CORR | AXGR | 05:10 | 05:14 | 05:13 | 345 | 37 | 10 | EXT |  | 0.92 | (c)
55731.571 | 3.937 | 3.824 | -6.968 | -7.081 | -201 | 39 | 0 | 0 | 3824 | 5040 |  | CORR | GENE | 04:49 | 05:28 | 05:22 | 264 | 402 | 11 | EXT |  | 0.92 | (c)
55738.507 | 10.873 | 10.771 | -0.032 | -0.134 | -137 | 23 | 114 | 0 | 24 | 5040 |  | CORR | GENE | 04:59 | 05:25 | 05:40 | 110 | 501 | 10 | EXT |  | 0.89 | (c)
55741.637 | 3.098 | 3.051 | -8.247 | -8.294 | -1942 | -1755 | -1714 | 1486 | 3051 | 5041 |  | CORR | GENE | 04:07 | 04:37 | 04:44 | 93 | 457 | 12 | EXT |  | 0.89 | (c)
55743.256 | 4.717 | 4.698 | -6.628 | -6.647 | -446 | -341 | -333 | 220 | 4698 | 5041 |  | CORR | CIGR | 08:08 | 08:25 | 08:26 | 36 | 226 | 10 | EXT |  | 0.89 | (c)
55743.668 | 5.129 | 3.862 | -6.216 | -7.483 | -1954 | -1821 | -1849 | 1745 | 3862 | 5041 |  | CORR | GENE | 04:05 | 04:26 | 04:22 | 1453 | 209 | 12 | EXT |  | 0.98 | (c)
55744.586 | 6.047 | 5.364 | -5.298 | -5.981 | -1854 | -1639 | -1693 | 1533 | 5016 | 5041 |  | CORR | GENE | 04:21 | 04:56 | 04:47 | 965 | 321 | 11 | EXT |  | 0.97 | (c)
55748.28 | 9.741 | 9.36 | -1.604 | -1.985 | -2098 | -1751 | -1820 | 1542 | 1528 | 5041 |  | CORR | GENE | 03:42 | 04:38 | 04:26 | 457 | 556 | 13 | EXT |  | 0.95 | (c)
55749.87 | 11.331 | 11.203 | -0.014 | -0.142 | -2142 | -1834 | -1771 | 1400 | 5 | 5041 |  | CORR | GENE | 03:34 | 04:24 | 04:34 | 137 | 742 | 28 | EXT |  | 0.92 | (c)
55750.036 | 0.152 | 0.111 | -11.213 | -11.254 | 1223 | 1495 | 1397 | 1223 | 111 | 5042 |  | CORR | GENE | 06:44 | 07:28 | 07:12 | 53 | 347 | 13 | EXT |  | 0.89 | (c)
55761.226 | 11.342 | 10.825 | -0.023 | -0.54 | 470 | 570 | 547 | 470 | 7 | 5042 |  | CORR | GENE | 04:42 | 04:59 | 04:55 | 533 | 153 | 15 | EXT |  | 0.97 | (c)
55761.414 | 0.165 | 0.066 | -11.41 | -11.509 | -777 | -695 | -727 | 678 | 66 | 5043 |  | CORR | GENE | 04:42 | 04:56 | 04:50 | 494 | 99 | 12 | EXT |  | 0.95 | (c)
55762.493 | 1.244 | 1.202 | -10.331 | -10.373 | -1014 | -861 | -822 | 630 | 1202 | 5043 |  | CORR | GENE | 04:04 | 04:29 | 04:35 | 75 | 384 | 10 | EXT |  | 0.89 | (c)
55763.296 | 2.047 | 2.03 | -9.528 | -9.545 | -877 | -719 | -759 | 642 | 2030 | 5043 |  | CORR | GENE | 04:26 | 04:52 | 04:45 | 50 | 235 | 11 | EXT | Аномалия находится на упругопластическом изгибе: R=995 D, максимальное растяжение на 5.9 час. | 0.89 | (c)
55764.913 | 3.664 | 3.34 | -7.911 | -8.235 | -1357 | -1075 | -1067 | 778 | 3340 | 5043 |  | CORR | GENE | 03:09 | 03:54 | 03:56 | 482 | 579 | 14 | EXT | Аномалия находится на упругопластическом изгибе: R=830 D, максимальное растяжение на 5.9 час. | 0.96 | (c)
55765.536 | 4.287 | 4.002 | -7.288 | -7.573 | -1294 | -817 | -951 | 608 | 4002 | 5043 |  | CORR | GENE | 03:19 | 04:36 | 04:14 | 1041 | 686 | 12 | EXT | Аномалия находится на упругопластическом изгибе: R=784 D, максимальное растяжение на 5.9 час. | 0.98 | (c)
55766.351 | 5.102 | 4.85 | -6.473 | -6.725 | 723 | 955 | 1032 | 723 | 4850 | 5043 |  | CORR | GENE | 08:45 | 09:22 | 09:34 | 272 | 618 | 14 | EXT | Аномалия находится на упругопластическом изгибе: R=741 D, максимальное растяжение на 6 час. | 0.93 | (c)
55766.689 | 5.44 | 5.417 | -6.135 | -6.158 | -1331 | -784 | -1028 | 725 | 5417 | 5043 |  | CORR | GENE | 03:13 | 04:41 | 04:02 | 122 | 606 | 10 | EXT | Аномалия находится на упругопластическом изгибе: R=716 D, максимальное растяжение на 6 час. | 0.89 | (c)
55767.775 | 6.526 | 6.508 | -5.049 | -5.067 | -844 | -766 | -774 | 704 | 5033 | 5043 |  | CORR | CIGR | 04:32 | 04:44 | 04:43 | 34 | 140 | 10 | EXT | Аномалия находится на упругопластическом изгибе: R=667 D, максимальное растяжение на 6.1 час. | 0.89 | (c)
55772.754 | 11.505 | 11.475 | -0.07 | -0.1 | -1145 | -756 | -722 | 298 | 34 | 5043 |  | CORR | GENE | 03:43 | 04:46 | 04:51 | 66 | 847 | 11 | EXT | Аномалия находится на упругопластическом изгибе: R=469 D, максимальное растяжение на 6.2 час. | 0.89 | (c)
55780.637 | 7.813 | 7.791 | -3.527 | -3.549 | -90 | -31 | -18 | 0 | 3503 | 5044 | Металлургический дефект | MIAN | CIGR | 09:51 | 10:01 | 10:03 | 46 | 143 |  | INT | Металлургический дефект Эквивалент потери металла 10%. Аномалия находится в зоне сварного шва. Аномалия находится на упругопластическом изгибе: R=362 D, максимальное растяжение на 6.1 час. |  | (c)
55781.248 | 8.424 | 8.401 | -2.916 | -2.939 | -97 | -31 | -11 | 0 | 2893 | 5044 | Металлургический дефект | MIAN | CIGR | 09:50 | 10:01 | 10:04 | 46 | 171 |  | INT | Металлургический дефект Эквивалент потери металла 10%. Аномалия находится в зоне сварного шва. Аномалия находится на упругопластическом изгибе: R=364 D, максимальное растяжение на 6.1 час. |  | (c)
55796.408 | 1.049 | 1.049 | -10.406 | -10.406 | 756 | 890 | 842 | 756 | 1049 | 5046 |  | CORR | CIGR | 02:24 | 02:46 | 02:38 | 28 | 172 | 10 | EXT | Аномалия находится на упругопластическом изгибе: R=493 D, максимальное растяжение на 6 час. | 0.89 | (c)
55799.554 | 4.195 | 4.088 | -7.26 | -7.367 | 1596 | 2194 | 1990 | 1596 | 4088 | 5046 |  | CORR | GENE | 04:40 | 06:16 | 05:43 | 289 | 788 | 12 | EXT | Аномалия находится на упругопластическом изгибе: R=607 D, максимальное растяжение на 5.9 час. | 0.92 | (c)
55800.359 | 5 | 4.975 | -6.455 | -6.48 | 1394 | 1641 | 1667 | 1394 | 4975 | 5046 |  | CORR | GENE | 04:07 | 04:47 | 04:51 | 132 | 546 | 11 | EXT | Аномалия находится на упругопластическом изгибе: R=670 D, максимальное растяжение на 5.8 час. | 0.9 | (c)
55801.196 | 5.837 | 5.802 | -5.618 | -5.653 | 1806 | 2113 | 1974 | 1806 | 5549 | 5046 |  | CORR | GENE | 05:14 | 06:03 | 05:41 | 104 | 337 | 10 | EXT | Аномалия находится на упругопластическом изгибе: R=798 D, максимальное растяжение на 5.7 час. | 0.89 | (c)
55804.384 | 9.025 | 8.981 | -2.43 | -2.474 | 1818 | 2172 | 2093 | 1818 | 2373 | 5046 |  | CORR | GENE | 05:16 | 06:13 | 05:60 | 101 | 551 | 10 | EXT |  | 0.89 | (c)
55804.698 | 9.339 | 9.131 | -2.116 | -2.324 | 1747 | 1927 | 2024 | 1747 | 1750 | 5046 |  | CORR | GENE | 05:04 | 05:33 | 05:49 | 574 | 555 | 13 | EXT |  | 0.96 | (c)
55805.566 | 10.207 | 9.913 | -1.248 | -1.542 | 1399 | 1616 | 1843 | 1399 | 1175 | 5046 |  | CORR | GENE | 04:08 | 04:43 | 05:20 | 367 | 889 | 10 | EXT |  | 0.93 | (c)
55805.796 | 10.437 | 10.328 | -1.018 | -1.127 | 1553 | 1669 | 1673 | 1553 | 864 | 5046 |  | CORR | GENE | 04:33 | 04:52 | 04:52 | 263 | 241 | 12 | EXT |  | 0.92 | (c)
55806.2 | 10.841 | 10.708 | -0.614 | -0.747 | 1431 | 1614 | 1635 | 1431 | 241 | 5046 |  | CORR | GENE | 04:13 | 04:43 | 04:46 | 506 | 408 | 12 | EXT |  | 0.95 | (c)
55806.763 | 11.404 | 11.263 | -0.051 | -0.192 | 1633 | 1657 | 1668 | 1633 | 26 | 5046 |  | CORR | GENE | 04:46 | 04:50 | 04:51 | 166 | 70 | 12 | EXT |  | 0.9 | (c)
55806.814 | 0 | -0.051 | -11.37 | -11.421 | 635 | 686 | 694 | 635 |  | 5047 | Коррозия на шве | GWAN | GENE | 04:38 | 04:46 | 04:47 | 99 | 118 | 14 | EXT | Коррозия на шве |  | (c)
55807.145 | 0.331 | 0.047 | -11.039 | -11.323 | 387 | 664 | 615 | 387 | 47 | 5047 |  | CORR | GENE | 03:58 | 04:43 | 04:35 | 627 | 457 | 12 | EXT |  | 0.96 | (c)
55808.379 | 1.565 | 0.698 | -9.805 | -10.672 | 662 | 815 | 775 | 662 | 698 | 5047 |  | CORR | GENE | 04:42 | 05:07 | 05:01 | 1544 | 227 | 12 | EXT |  | 0.99 | (c)
55809.214 | 2.4 | 1.783 | -8.97 | -9.587 | 483 | 587 | 549 | 483 | 1783 | 5047 |  | CORR | GENE | 04:13 | 04:30 | 04:24 | 1357 | 133 | 10 | EXT |  | 0.97 | (c)
55810.312 | 3.498 | 3.111 | -7.872 | -8.259 | 679 | 739 | 734 | 679 | 3111 | 5047 |  | CORR | GENE | 04:45 | 04:55 | 04:54 | 660 | 111 | 14 | EXT |  | 0.98 | (c)
55810.829 | 4.015 | 3.815 | -7.355 | -7.555 | 719 | 746 | 777 | 719 | 3815 | 5047 |  | CORR | GENE | 04:52 | 04:56 | 05:01 | 445 | 116 | 12 | EXT |  | 0.94 | (c)
55811.288 | 4.474 | 4.283 | -6.896 | -7.087 | 714 | 820 | 847 | 714 | 4283 | 5047 |  | CORR | GENE | 04:51 | 05:08 | 05:12 | 1021 | 266 | 13 | EXT |  | 0.98 | (c)
55812.66 | 5.846 | 5.312 | -5.524 | -6.058 | 769 | 840 | 869 | 769 | 5063 | 5047 |  | CORR | GENE | 04:60 | 05:11 | 05:16 | 995 | 201 | 14 | EXT |  | 0.99 | (c)
55814.417 | 7.603 | 7.546 | -3.767 | -3.824 | 651 | 771 | 786 | 651 | 3728 | 5047 |  | CORR | GENE | 04:41 | 04:60 | 05:02 | 96 | 269 | 10 | EXT |  | 0.89 | (c)
55815.45 | 8.636 | 8.473 | -2.734 | -2.897 | 550 | 1022 | 850 | 550 | 2685 | 5047 |  | CORR | GENE | 04:24 | 05:40 | 05:13 | 212 | 600 | 11 | EXT |  | 0.91 | (c)
55816.069 | 9.255 | 9.052 | -2.115 | -2.318 | 796 | 1318 | 1309 | 796 | 2007 | 5047 |  | CORR | GENE | 05:04 | 06:28 | 06:27 | 311 | 1026 | 10 | EXT |  | 0.92 | (c)
55822.962 | 4.778 | 4.754 | -6.587 | -6.611 | 39 | 154 | 155 | 39 | 4754 | 5048 |  | CORR | CIGR | 04:10 | 04:28 | 04:28 | 44 | 230 | 10 | EXT |  | 0.89 | (c)
55829.677 | 0.128 | 0.088 | -11.282 | -11.322 | 1673 | 1873 | 1849 | 1673 | 88 | 5049 |  | CORR | GENE | 03:55 | 04:27 | 04:23 | 71 | 351 | 11 | EXT |  | 0.89 | (c)
55830.253 | 0.704 | 0.69 | -10.706 | -10.72 | 2074 | 2227 | -2215 | 2044 | 690 | 5049 |  | CORR | GENE | 04:60 | 05:24 | 05:27 | 137 | 343 | 10 | EXT |  | 0.9 | (c)
55833.763 | 4.214 | 4.145 | -7.196 | -7.265 | 1608 | 1843 | 1919 | 1608 | 4145 | 5049 |  | CORR | GENE | 03:44 | 04:22 | 04:35 | 136 | 623 | 12 | EXT |  | 0.9 | (c)
55836.882 | 7.333 | 7.316 | -4.077 | -4.094 | 1601 | 1828 | 1928 | 1601 | 3991 | 5049 |  | CORR | GENE | 03:43 | 04:20 | 04:36 | 103 | 654 | 10 | EXT |  | 0.89 | (c)
55838.845 | 9.296 | 9.253 | -2.114 | -2.157 | 2082 | 2099 | 2096 | 2082 | 2023 | 5049 |  | CORR | AXGR | 05:01 | 05:04 | 05:03 | 134 | 28 | 10 | EXT |  | 0.9 | (c)
55839.149 | 9.6 | 9.59 | -1.81 | -1.82 | 2043 | 2110 | 2104 | 2043 | 1800 | 5049 |  | CORR | CIGR | 04:55 | 05:06 | 05:05 | 20 | 122 | 10 | EXT |  | 0.89 | (c)
55844.934 | 3.975 | 3.959 | -6.79 | -6.806 | 2159 | -2226 | 2229 | 2159 | 3959 | 5050 |  | CORR | CIGR | 05:19 | 05:31 | 05:30 | 39 | 140 | 10 | EXT |  | 0.89 | (c)
55861.85 | 10.126 | 9.061 | -1.354 | -2.419 | -1385 | -1281 | -1323 | 1261 | 1016 | 5051 |  | CORR | GENE | 04:36 | 04:53 | 04:46 | 1403 | 124 | 10 | EXT |  | 0.97 | (c)
55862.819 | 11.095 | 10.714 | -0.385 | -0.766 | -1344 | -1284 | -1209 | 1075 | 34 | 5051 |  | CORR | GENE | 04:43 | 04:53 | 05:05 | 732 | 268 | 14 | EXT |  | 0.98 | (c)
55864.194 | 0.99 | 0.327 | -10.045 | -10.708 | -228 | -118 | -140 | 52 | 327 | 5052 |  | CORR | GENE | 04:35 | 04:52 | 04:49 | 1379 | 176 | 11 | EXT |  | 0.97 | (c)
55865.181 | 1.977 | 1.881 | -9.058 | -9.154 | -88 | -77 | -73 | 57 | 1881 | 5052 |  | CORR | AXGR | 04:57 | 04:59 | 04:60 | 192 | 31 | 10 | EXT |  | 0.9 | (c)
55865.189 | 1.985 | 1.551 | -9.05 | -9.484 | -51 | -20 | -30 | 9 | 1551 | 5052 |  | CORR | AXGR | 05:03 | 05:08 | 05:07 | 549 | 43 | 13 | EXT |  | 0.96 | (c)
55865.446 | 2.242 | 2.184 | -8.793 | -8.851 | 39 | 53 | 50 | 39 | 2184 | 5052 |  | CORR | AXGR | 05:18 | 05:20 | 05:20 | 375 | 23 | 13 | EXT |  | 0.94 | (c)
55865.668 | 2.464 | 2.27 | -8.571 | -8.765 | -72 | -43 | -41 | 10 | 2270 | 5052 |  | CORR | GENE | 04:60 | 05:05 | 05:05 | 534 | 62 | 12 | EXT |  | 0.95 | (c)
55866.038 | 2.834 | 2.674 | -8.201 | -8.361 | 35 | 43 | 45 | 35 | 2674 | 5052 |  | CORR | AXGR | 05:17 | 05:18 | 05:19 | 289 | 20 | 11 | EXT |  | 0.92 | (c)
55866.104 | 2.9 | 2.796 | -8.135 | -8.239 | -191 | -150 | -148 | 106 | 2796 | 5052 |  | CORR | GENE | 04:41 | 04:47 | 04:48 | 152 | 85 | 11 | EXT |  | 0.9 | (c)
55866.923 | 3.719 | 3.561 | -7.316 | -7.474 | 39 | 57 | 56 | 39 | 3561 | 5052 |  | CORR | AXGR | 05:18 | 05:21 | 05:21 | 221 | 35 | 14 | EXT |  | 0.92 | (c)
55867.58 | 4.376 | 3.427 | -6.659 | -7.608 | -264 | -159 | -155 | 46 | 3427 | 5052 |  | CORR | GENE | 04:29 | 04:46 | 04:46 | 999 | 218 | 13 | EXT |  | 0.98 | (c)
55867.839 | 4.635 | 4.597 | -6.4 | -6.438 | 108 | 353 | 317 | 108 | 4597 | 5052 |  | CORR | GENE | 05:29 | 06:08 | 06:03 | 80 | 418 | 12 | EXT |  | 0.89 | (c)
55868.17 | 4.966 | 4.556 | -6.069 | -6.479 | -206 | 4 | -76 | 0 | 4556 | 5052 |  | CORR | GENE | 04:38 | 05:12 | 04:59 | 954 | 261 | 12 | EXT |  | 0.97 | (c)
55869.05 | 5.846 | 5.526 | -5.189 | -5.509 | -300 | -136 | -188 | 75 | 4754 | 5052 |  | CORR | GENE | 04:23 | 04:50 | 04:41 | 755 | 225 | 15 | EXT |  | 0.99 | (c)
55869.631 | 6.427 | 6.347 | -4.608 | -4.688 | -311 | -163 | -222 | 133 | 3786 | 5052 |  | CORR | GENE | 04:21 | 04:45 | 04:36 | 902 | 178 | 12 | EXT |  | 0.97 | (c)
55870.667 | 7.463 | 7.412 | -3.572 | -3.623 | -276 | -161 | -180 | 83 | 2179 | 5052 |  | CORR | GENE | 04:27 | 04:46 | 04:43 | 1444 | 193 | 12 | EXT |  | 0.98 | (c)
55873.731 | 10.527 | 10.413 | -0.508 | -0.622 | -216 | -15 | -106 | 0 | 55 | 5052 |  | CORR | GENE | 04:37 | 05:09 | 04:54 | 567 | 221 | 11 | EXT |  | 0.95 | (c)
55874.193 | 10.989 | 10.425 | -0.046 | -0.61 | 27 | 41 | 62 | 27 | 25 | 5052 |  | CORR | GENE | 05:16 | 05:18 | 05:22 | 585 | 71 | 12 | EXT |  | 0.96 | (c)
55874.699 | 0.46 | 0.108 | -10.005 | -10.357 | 894 | 997 | 971 | 894 | 108 | 5053 |  | CORR | GENE | 04:60 | 05:16 | 05:12 | 607 | 153 | 12 | EXT |  | 0.96 | (c)
55890.971 | 6.267 | 6.14 | -5.383 | -5.51 | 997 | 1546 | 1329 | 997 | 5257 | 5054 |  | DENT | GENE | 04:32 | 06:01 | 05:25 | 253 | 663 | 0.6 | N/A | Глубина вмятины: 9 мм (0,6%). Линейка: 25 см в (614 см; 06:01 ч:мин) |  | (c)
55894.143 | 9.439 | 9.042 | -2.211 | -2.608 | 1086 | 1132 | 1122 | 1086 | 1464 | 5054 |  | CORR | GENE | 04:46 | 04:54 | 04:52 | 1144 | 71 | 11 | EXT |  | 0.97 | (c)
55895.898 | 11.194 | 10.556 | -0.456 | -1.094 | 1057 | 1150 | 1122 | 1057 | 228 | 5054 |  | CORR | GENE | 04:42 | 04:56 | 04:52 | 866 | 130 | 11 | EXT |  | 0.96 | (c)
55907.819 | 0 | -0.029 | -10.54 | -10.569 | -107 | 1165 | 687 | 0 |  | 5056 | Нарушение формы кольцевого шва | GWAN |  | 11:13 | 02:38 | 13:21 | 0 | 1588 |  | EXT | Нарушение формы кольцевого шва |  | (c)
55928.447 | 10.088 | 10.073 | -1.432 | -1.447 | -1674 | -1472 | -1518 | 1363 | 1402 | 5057 |  | CORR | CIGR | 05:57 | 06:30 | 06:22 | 45 | 310 | 10 | EXT |  | 0.89 | (c)
55929.85 | 11.491 | 11.337 | -0.029 | -0.183 | -2101 | -2052 | -2055 | 2009 | 17 | 5057 |  | CORR | GENE | 04:48 | 04:56 | 04:56 | 166 | 92 | 13 | EXT |  | 0.91 | (c)
55929.997 | 0.118 | 0.055 | -10.507 | -10.57 | -1467 | -1294 | -1369 | 1271 | 55 | 5058 |  | CORR | GENE | 04:48 | 05:15 | 05:03 | 407 | 196 | 10 | EXT |  | 0.93 | (c)
56031.563 | 11.094 | 11.049 | -0.121 | -0.166 | -2221 | -1948 | -1922 | 1623 | 52 | 5066 |  | CORR | GENE | 04:30 | 05:14 | 05:18 | 114 | 598 | 12 | EXT |  | 0.9 | (c)
56082.166 | 5.667 | 5.648 | -5.428 | -5.447 | -29 | 78 | 66 | 0 | 5415 | 5071 |  | CORR | CIGR | 04:03 | 04:21 | 04:19 | 32 | 191 | 10 | EXT |  | 0.89 | (c)
56085.081 | 8.582 | 8.544 | -2.513 | -2.551 | 26 | 107 | 115 | 26 | 2498 | 5071 |  | CORR | GENE | 04:12 | 04:25 | 04:27 | 53 | 177 | 12 | EXT |  | 0.89 | (c)
56154.561 | 10.667 | 10.55 | -0.033 | -0.15 | -773 | -161 | -324 | 0 | 33 | 5077 |  | CORR | GENE | 02:38 | 04:17 | 03:51 | 117 | 898 | 14 | EXT |  | 0.9 | (c)
56159.545 | 4.951 | 4.633 | -5.749 | -6.067 | 1881 | 1963 | 1965 | 1881 | 4633 | 5078 |  | CORR | GENE | 04:03 | 04:16 | 04:16 | 449 | 168 | 14 | EXT |  | 0.96 | (c)
56176.469 | 0 | 0 | -10.955 | -10.955 | 1638 | 1767 | 1820 | 1638 | 0 | 5080 | Смещение кромок | GWAN |  | 07:09 | 07:30 | 07:38 | 0 | 366 | 15 | EXT | Смещение кромок Вовнутрь Величина смещения - 2.3 мм. |  | (c)
56229.76 | 9.636 | 9.604 | -2.069 | -2.101 | -1906 | -1734 | -1782 | 1659 | 2029 | 5084 |  | CORR | GENE | 05:12 | 05:40 | 05:32 | 72 | 247 | 10 | EXT |  | 0.89 | (c)
56243.063 | 11.234 | 11.188 | -0.031 | -0.077 | -985 | -743 | -583 | 182 | 24 | 5085 |  | CORR | GENE | 05:23 | 06:02 | 06:27 | 53 | 803 | 12 | EXT |  | 0.89 | (c)
56245.336 | 2.242 | 2.227 | -8.468 | -8.483 | -1106 | -572 | -792 | 479 | 2227 | 5086 |  | CORR | GENE | 04:02 | 05:28 | 04:53 | 213 | 627 | 10 | EXT |  | 0.91 | (c)
56247.045 | 3.951 | 3.777 | -6.759 | -6.933 | -1069 | -701 | -850 | 632 | 3777 | 5086 |  | CORR | GENE | 04:08 | 05:07 | 04:43 | 222 | 437 | 10 | EXT |  | 0.91 | (c)
56253.677 | 10.583 | 10.546 | -0.127 | -0.164 | -589 | -487 | -420 | 251 | 101 | 5086 |  | CORR | GENE | 05:25 | 05:42 | 05:53 | 63 | 338 | 11 | EXT |  | 0.89 | (c)
56253.867 | 0.063 | 0.035 | -10.577 | -10.605 | 1812 | -1544 | -1815 | 982 | 35 | 5087 |  | CORR | GENE | 03:41 | 06:39 | 05:55 | 128 | 1666 | 13 | EXT |  | 0.9 | (c)
56271.927 | 7.483 | 7.033 | -2.157 | -2.607 | 210 | 249 | 237 | 210 | 2144 | 5088 |  | CORR | GENE | 05:14 | 05:20 | 05:18 | 463 | 54 | 12 | EXT |  | 0.95 | (c)
56274.05 | 9.606 | 9.54 | -0.034 | -0.1 | -514 | 87 | 31 | 0 | 13 | 5088 |  | CORR | GENE | 03:17 | 04:54 | 04:45 | 87 | 1089 | 14 | EXT |  | 0.89 | (c)
56280.223 | 6.139 | 6.112 | -5.241 | -5.268 | -252 | -86 | -104 | 0 | 5202 | 5089 |  | CORR | GENE | 03:09 | 03:36 | 03:33 | 66 | 297 | 10 | EXT |  | 0.89 | (c)
56283.666 | 9.582 | 9.562 | -1.798 | -1.818 | -257 | -113 | -150 | 43 | 1775 | 5089 |  | CORR | CIGR | 03:08 | 03:31 | 03:26 | 43 | 214 | 10 | EXT |  | 0.89 | (c)
56285.541 | 0.077 | 0.057 | -11.373 | -11.393 | 1616 | 1827 | 1963 | 1616 | 57 | 5090 |  | CORR | GENE | 03:30 | 04:04 | 04:26 | 74 | 694 | 10 | EXT |  | 0.89 | (c)
56382.685 | 8.531 | 8.484 | -2.454 | -2.501 | 169 | 264 | 405 | 169 | 1817 | 5098 |  | CORR | GENE | 04:52 | 05:07 | 05:30 | 684 | 472 | 15 | EXT |  | 0.99 | (c)
56383.47 | 9.316 | 9.26 | -1.669 | -1.725 | 212 | 715 | 562 | 212 | 1123 | 5098 |  | CORR | GENE | 04:59 | 06:20 | 05:55 | 602 | 701 | 13 | EXT |  | 0.96 | (c)
56384.324 | 10.17 | 9.882 | -0.815 | -1.103 | 202 | 523 | 450 | 202 | 621 | 5098 |  | CORR | GENE | 04:57 | 05:49 | 05:37 | 482 | 497 | 13 | EXT |  | 0.95 | (c)
56385.078 | 10.924 | 10.852 | -0.061 | -0.133 | 544 | 654 | 701 | 544 | 29 | 5098 |  | CORR | GENE | 05:52 | 06:10 | 06:18 | 104 | 314 | 10 | EXT |  | 0.89 | (c)
56385.167 | 0.028 | 0.02 | -11.662 | -11.67 | -918 | -246 | -435 | 0 | 20 | 5099 |  | CORR | GENE | 03:60 | 05:48 | 05:18 | 134 | 966 | 11 | EXT |  | 0.9 | (c)
56386.467 | 1.328 | 0.9 | -10.362 | -10.79 | -532 | -386 | -415 | 298 | 900 | 5099 |  | CORR | GENE | 05:02 | 05:26 | 05:21 | 519 | 234 | 11 | EXT |  | 0.95 | (c)
56390.09 | 4.951 | 4.66 | -6.739 | -7.03 | -406 | -375 | -374 | 343 | 4660 | 5099 |  | CORR | GENE | 05:23 | 05:28 | 05:28 | 413 | 63 | 11 | EXT |  | 0.94 | (c)
56401.985 | 5.156 | 5.137 | -5.484 | -5.503 | -1835 | -1728 | -1746 | 1658 | 5137 | 5100 |  | CORR | CIGR | 05:11 | 05:28 | 05:25 | 37 | 177 | 10 | EXT |  | 0.89 | (c)
56402.39 | 5.561 | 5.54 | -5.079 | -5.1 | -1796 | -1681 | -1698 | 1600 | 5058 | 5100 |  | CORR | CIGR | 05:17 | 05:35 | 05:33 | 42 | 195 | 12 | EXT |  | 0.89 | (c)
56436.97 | 6.421 | 6.387 | -5.289 | -5.323 | -1796 | -1687 | -1702 | 1609 | 5289 | 5103 |  | CORR | CIGR | 04:59 | 05:17 | 05:14 | 34 | 187 | 11 | EXT |  | 0.89 | (c)
56437.218 | 6.669 | 6.643 | -5.041 | -5.067 | -1807 | -1664 | -1687 | 1568 | 5009 | 5103 |  | CORR | GENE | 04:57 | 05:20 | 05:17 | 58 | 239 | 10 | EXT |  | 0.89 | (c)
56450.139 | 7.88 | 7.862 | -3.8 | -3.818 | 794 | 849 | 859 | 794 | 3789 | 5104 |  | CORR | CIGR | 05:21 | 05:30 | 05:32 | 29 | 130 | 10 | EXT |  | 0.89 | (c)
56450.378 | 8.119 | 8.104 | -3.561 | -3.576 | 727 | 829 | 813 | 727 | 3550 | 5104 |  | CORR | CIGR | 05:10 | 05:27 | 05:24 | 26 | 173 | 12 | EXT |  | 0.89 | (c)
56483.838 | 6.929 | 6.85 | -3.816 | -3.895 | -1908 | -1795 | -1822 | 1736 | 3731 | 5107 |  | DENT | GENE | 07:02 | 07:20 | 07:16 | 164 | 171 | 0.6 | N/A | Глубина вмятины: 9 мм (0,6%). Линейка: 16 см в (685 см; 07:20 ч:мин) |  | (c)
56510.194 | 0 | -0.047 | -11.095 | -11.142 | 891 | 966 | 1004 | 891 |  | 5110 | Нарушение формы кольцевого шва | GWAN |  | 11:13 | 11:26 | 11:32 | 0 | 226 |  | EXT | Нарушение формы кольцевого шва |  | (c)
56520.63 | 10.436 | 10.42 | -0.659 | -0.675 | -897 | -802 | -833 | 768 | 639 | 5110 |  | CORR | CIGR | 06:25 | 06:40 | 06:35 | 36 | 129 | 10 | EXT |  | 0.89 | (c)
56532.554 | 0 | 0 | -10.455 | -10.455 | 980 | 1273 | 1379 | 980 | 0 | 5112 | Смещение кромок | GWAN |  | 08:54 | 09:42 | 09:59 | 0 | 799 | 18 | EXT | Смещение кромок Вовнутрь Величина смещения - 2.9 мм. |  | (c)
56537.531 | 4.977 | 4.869 | -5.478 | -5.586 | -429 | -3 | -105 | 0 | 4869 | 5112 |  | DENT | GENE | 05:07 | 06:16 | 05:59 | 192 | 647 | 0.6 | N/A | Глубина вмятины: 8 мм (0,6%). Линейка: 19 см в (487 см; 06:16 ч:мин) Аномалия находится вблизи продольного шва. |  | (c)
56547.84 | 4.831 | 4.824 | -6.039 | -6.046 | -409 | -376 | -366 | 323 | 4824 | 5113 |  | GOUG | CIGR | 10:56 | 11:01 | 11:03 | 25 | 86 | 9 | EXT | Задир. |  | (c)
56564.553 | 0.089 | 0.048 | -11.586 | -11.627 | 1235 | 1434 | 1688 | 1235 | 48 | 5115 |  | CORR | GENE | 04:12 | 04:44 | 05:25 | 90 | 905 | 10 | EXT |  | 0.89 | (c)
56576.972 | 0.833 | 0.806 | -10.832 | -10.859 | -1224 | -1118 | -1131 | 1037 | 806 | 5116 |  | CORR | GENE | 05:09 | 05:26 | 05:24 | 48 | 187 | 11 | EXT |  | 0.89 | (c)
56598.945 | 11.141 | 11.004 | -0.019 | -0.156 | 1710 | 1710 | 2018 | 1710 | 17 | 5117 |  | CORR | GENE | 05:42 | 05:42 | 06:31 | 139 | 615 | 10 | EXT |  | 0.9 | (c)
56616.5 | 6.176 | 6.144 | -5.114 | -5.146 | 410 | 890 | 750 | 410 | 4880 | 5119 |  | CORR | GENE | 04:34 | 05:51 | 05:29 | 266 | 681 | 11 | EXT |  | 0.92 | (c)
56633.375 | 0.071 | 0.017 | -10.654 | -10.708 | 1495 | 2004 | 1996 | 1495 | 17 | 5121 |  | CORR | GENE | 04:29 | 05:51 | 05:50 | 127 | 1001 | 11 | EXT |  | 0.9 | (c)
56637.242 | 3.938 | 3.822 | -6.787 | -6.903 | -1253 | -1163 | -1184 | 1114 | 3822 | 5121 |  | DENT | GENE | 09:06 | 09:20 | 09:17 | 159 | 140 | 0.6 | N/A | Глубина вмятины: 8 мм (0,6%). Линейка: 16 см в (382 см; 09:20 ч:мин) |  | (c)
56644.147 | 0.118 | 0.08 | -11.582 | -11.62 | -472 | -74 | -185 | 0 | 80 | 5122 |  | CORR | GENE | 04:54 | 05:58 | 05:41 | 199 | 574 | 11 | EXT |  | 0.91 | (c)
56649.258 | 5.229 | 4.965 | -6.471 | -6.735 | 281 | 312 | 309 | 281 | 4965 | 5122 |  | CORR | GENE | 06:56 | 07:01 | 07:00 | 324 | 55 | 11 | EXT |  | 0.93 | (c)
56653.967 | 9.938 | 9.86 | -1.762 | -1.84 | 378 | 401 | 413 | 378 | 1525 | 5122 |  | CORR | GENE | 07:11 | 07:15 | 07:17 | 315 | 70 | 11 | EXT |  | 0.92 | (c)
56655.854 | 0.125 | 0.048 | -11.485 | -11.562 | 1541 | 1940 | 1965 | 1541 | 48 | 5123 |  | CORR | GENE | 04:54 | 05:59 | 06:03 | 115 | 849 | 12 | EXT |  | 0.9 | (c)
56657.514 | 1.785 | 1.761 | -9.825 | -9.849 | 1666 | 1819 | 2000 | 1666 | 1761 | 5123 |  | CORR | GENE | 05:15 | 05:39 | 06:09 | 197 | 669 | 10 | EXT |  | 0.91 | (c)
56658.974 | 3.245 | 3.207 | -8.365 | -8.403 | 1884 | 2095 | 2085 | 1884 | 3207 | 5123 |  | CORR | GENE | 05:50 | 06:24 | 06:22 | 86 | 402 | 10 | EXT |  | 0.89 | (c)
56667.957 | 0.618 | 0.355 | -10.927 | -11.19 | -1073 | -1056 | -1048 | 1023 | 355 | 5124 |  | CORR | GENE | 05:01 | 05:03 | 05:05 | 535 | 50 | 10 | EXT |  | 0.94 | (c)
56668.339 | 1 | 0.985 | -10.545 | -10.56 | -346 | -197 | -232 | 117 | 985 | 5124 |  | CORR | CIGR | 06:58 | 07:22 | 07:16 | 46 | 230 | 12 | EXT |  | 0.89 | (c)
56668.708 | 1.369 | 1.053 | -10.176 | -10.492 | -1533 | -1456 | -1398 | 1262 | 1053 | 5124 |  | CORR | GENE | 03:46 | 03:59 | 04:08 | 515 | 271 | 10 | EXT |  | 0.94 | (c)
56670.626 | 3.287 | 3.028 | -8.258 | -8.517 | -1160 | -1096 | -1122 | 1083 | 3028 | 5124 |  | CORR | GENE | 04:46 | 04:57 | 04:53 | 311 | 77 | 10 | EXT |  | 0.92 | (c)
56673.252 | 5.913 | 5.465 | -5.632 | -6.08 | -1036 | -964 | -949 | 862 | 5438 | 5124 |  | CORR | GENE | 05:07 | 05:18 | 05:21 | 642 | 174 | 14 | EXT |  | 0.97 | (c)
56678.386 | 11.047 | 10.956 | -0.498 | -0.589 | -1200 | -932 | -862 | 523 | 445 | 5124 |  | CORR | GENE | 04:40 | 05:23 | 05:35 | 144 | 677 | 11 | EXT |  | 0.9 | (c)
56678.746 | 11.407 | 11.363 | -0.138 | -0.182 | -1023 | -775 | -742 | 460 | 115 | 5124 |  | CORR | GENE | 05:09 | 05:49 | 05:54 | 67 | 563 | 13 | EXT |  | 0.89 | (c)
56678.839 | 11.5 | 11.469 | -0.045 | -0.076 | -1075 | -777 | -680 | 285 | 17 | 5124 |  | CORR | GENE | 05:00 | 05:48 | 06:04 | 59 | 790 | 13 | EXT |  | 0.89 | (c)
56681.76 | 2.876 | 2.796 | -8.304 | -8.384 | 1694 | 1777 | 1852 | 1694 | 2796 | 5125 |  | CORR | GENE | 05:45 | 05:59 | 06:11 | 105 | 316 | 10 | EXT |  | 0.89 | (c)
56683.474 | 4.59 | 4.535 | -6.59 | -6.645 | 1646 | 1778 | 1821 | 1646 | 4535 | 5125 |  | CORR | GENE | 05:38 | 05:59 | 06:06 | 72 | 350 | 11 | EXT |  | 0.89 | (c)
56684.038 | 5.154 | 5.039 | -6.026 | -6.141 | 1067 | 1791 | 1736 | 1067 | 5039 | 5125 |  | CORR | GENE | 04:04 | 06:01 | 05:52 | 189 | 1339 | 10 | EXT |  | 0.9 | (c)
56705.543 | 4.069 | 4.042 | -7.521 | -7.548 | -1717 | -1506 | -1586 | 1455 | 4042 | 5127 |  | CORR | GENE | 05:16 | 05:50 | 05:37 | 212 | 262 | 11 | EXT |  | 0.91 | (c)
56707.887 | 6.413 | 6.402 | -5.177 | -5.188 | -1798 | -1695 | -1723 | 1647 | 5151 | 5127 |  | CORR | CIGR | 05:03 | 05:19 | 05:15 | 37 | 151 | 13 | EXT |  | 0.89 | (c)
56725.926 | 1.622 | 1.551 | -9.888 | -9.959 | -1893 | -1806 | -1770 | 1646 | 1551 | 5129 |  | CORR | GENE | 04:38 | 04:52 | 04:58 | 84 | 247 | 11 | EXT |  | 0.89 | (c)
56734.403 | 10.099 | 9.552 | -1.411 | -1.958 | -1884 | -1805 | -1785 | 1685 | 1332 | 5129 |  | CORR | GENE | 04:39 | 04:52 | 04:55 | 626 | 199 | 10 | EXT |  | 0.95 | (c)
56735.249 | 10.945 | 10.931 | -0.565 | -0.579 | -1866 | -1825 | -1823 | 1779 | 553 | 5129 |  | CORR | CIGR | 04:42 | 04:49 | 04:49 | 26 | 87 | 13 | EXT |  | 0.89 | (c)
56737.066 | 1.252 | 0.684 | -9.993 | -10.561 | -749 | -638 | -690 | 631 | 684 | 5130 |  | CORR | GENE | 04:40 | 04:58 | 04:49 | 650 | 118 | 12 | EXT |  | 0.96 | (c)
56737.78 | 1.966 | 1.559 | -9.279 | -9.686 | -765 | -695 | -710 | 655 | 1559 | 5130 |  | CORR | GENE | 04:37 | 04:49 | 04:46 | 441 | 110 | 11 | EXT |  | 0.94 | (c)
56738.573 | 2.759 | 2.524 | -8.486 | -8.721 | -753 | -636 | -694 | 634 | 2524 | 5130 |  | CORR | GENE | 04:39 | 04:58 | 04:49 | 745 | 119 | 10 | EXT |  | 0.95 | (c)
56740.275 | 4.461 | 4.375 | -6.784 | -6.87 | -642 | -569 | -595 | 548 | 4375 | 5130 |  | CORR | GENE | 04:57 | 05:09 | 05:05 | 392 | 94 | 13 | EXT |  | 0.94 | (c)
56740.837 | 5.023 | 5.016 | -6.222 | -6.229 | -771 | -718 | -718 | 664 | 5016 | 5130 |  | CORR | CIGR | 04:36 | 04:45 | 04:45 | 18 | 107 | 12 | EXT |  | 0.89 | (c)
56741.839 | 6.025 | 6.021 | -5.22 | -5.224 | -426 | -148 | -276 | 125 | 5179 | 5130 |  | CORR | CIGR | 05:32 | 06:17 | 05:56 | 45 | 301 | 10 | EXT |  | 0.89 | (c)
56741.978 | 6.164 | 6.116 | -5.081 | -5.129 | -622 | -421 | -418 | 215 | 4833 | 5130 |  | CORR | GENE | 05:00 | 05:33 | 05:33 | 296 | 407 | 11 | EXT |  | 0.92 | (c)
56742.673 | 6.859 | 6.653 | -4.386 | -4.592 | -352 | -172 | -199 | 46 | 4277 | 5130 |  | CORR | GENE | 05:44 | 06:13 | 06:09 | 315 | 307 | 12 | EXT |  | 0.93 | (c)
56742.796 | 6.982 | 6.982 | -4.263 | -4.263 | -548 | -454 | -466 | 383 | 4230 | 5130 |  | CORR | CIGR | 05:12 | 05:27 | 05:26 | 33 | 165 | 10 | EXT |  | 0.89 | (c)
56747.059 | 0 | -0.071 | -11.665 | -11.736 | 1176 | 1196 | 1220 | 1176 |  | 5131 | Нарушение формы кольцевого шва | GWAN |  | 02:48 | 02:51 | 02:55 | 0 | 88 |  | EXT | Нарушение формы кольцевого шва |  | (c)
56747.133 | 0.074 | 0.052 | -11.591 | -11.613 | 2141 | -2203 | 2222 | 2141 | 52 | 5131 |  | CORR | CIGR | 05:24 | 05:43 | 05:37 | 37 | 161 | 12 | EXT |  | 0.89 | (c)
56747.816 | 0.757 | 0.719 | -10.908 | -10.946 | 2194 | -2163 | -2139 | 2011 | 719 | 5131 |  | CORR | GENE | 05:32 | 05:49 | 05:53 | 54 | 256 | 10 | EXT |  | 0.89 | (c)
56752.986 | 5.927 | 5.87 | -5.738 | -5.795 | 1916 | 2044 | 2071 | 1916 | 5267 | 5131 |  | CORR | GENE | 04:47 | 05:08 | 05:12 | 528 | 310 | 12 | EXT |  | 0.95 | (c)
56753.804 | 6.745 | 6.714 | -4.92 | -4.951 | 1891 | 2016 | 1978 | 1891 | 4914 | 5131 |  | CORR | CIGR | 04:43 | 05:04 | 04:57 | 37 | 174 | 13 | EXT |  | 0.89 | (c)
56757.213 | 10.154 | 10.084 | -1.511 | -1.581 | 1908 | 2097 | 2161 | 1908 | 1473 | 5131 |  | CORR | GENE | 04:46 | 05:17 | 05:27 | 108 | 507 | 13 | EXT |  | 0.9 | (c)
56766.012 | 7.288 | 7.278 | -4.192 | -4.202 | 1748 | 1916 | 1857 | 1748 | 4131 | 5132 |  | GOUG | GENE | 03:56 | 04:23 | 04:13 | 71 | 219 | 6 | EXT | Задир. |  | (c)
56768.733 | 10.009 | 8.907 | -1.471 | -2.573 | 1900 | 2007 | 2011 | 1900 | 833 | 5132 |  | CORR | GENE | 04:20 | 04:38 | 04:38 | 1740 | 223 | 10 | EXT |  | 0.97 | (c)
56770.094 | 11.37 | 11.236 | -0.11 | -0.244 | 1855 | 2073 | 2065 | 1855 | 17 | 5132 |  | CORR | GENE | 04:13 | 04:48 | 04:47 | 227 | 419 | 13 | EXT |  | 0.92 | (c)
56770.215 | 0.011 | 0.011 | -11.114 | -11.114 | -350 | -276 | -304 | 258 | 11 | 5133 |  | CORR | GENE | 04:41 | 04:53 | 04:49 | 630 | 92 | 10 | EXT |  | 0.95 | (c)
56771.738 | 1.534 | 1.51 | -9.591 | -9.615 | -429 | -329 | -340 | 251 | 1510 | 5133 |  | CORR | GENE | 04:29 | 04:45 | 04:43 | 51 | 178 | 10 | EXT |  | 0.89 | (c)
56774.112 | 3.908 | 2.084 | -7.217 | -9.041 | -440 | -422 | -396 | 353 | 2084 | 5133 |  | CORR | GENE | 04:27 | 04:30 | 04:34 | 2098 | 88 | 11 | EXT |  | 0.98 | (c)
56774.782 | 4.578 | 4.289 | -6.547 | -6.836 | -378 | -257 | -253 | 128 | 4289 | 5133 |  | CORR | GENE | 04:37 | 04:57 | 04:57 | 591 | 250 | 11 | EXT |  | 0.95 | (c)
56775.92 | 5.716 | 5.258 | -5.409 | -5.867 | -457 | -190 | -265 | 74 | 5258 | 5133 |  | CORR | GENE | 04:24 | 05:07 | 04:55 | 566 | 383 | 11 | EXT |  | 0.95 | (c)
56803.918 | 0.074 | 0.055 | -11.171 | -11.19 | -84 | 190 | 251 | 0 | 55 | 5136 |  | CORR | GENE | 03:44 | 04:28 | 04:38 | 61 | 670 | 13 | EXT | Аномалия находится на упругопластическом изгибе: R=942 D, максимальное растяжение на 5.5 час. | 0.89 | (c)
56808.472 | 4.628 | 4.594 | -6.617 | -6.651 | 434 | 575 | 654 | 434 | 4594 | 5136 |  | CORR | GENE | 05:08 | 05:31 | 05:43 | 51 | 440 | 12 | EXT | Аномалия находится на упругопластическом изгибе: R=591 D, максимальное растяжение на 5.6 час. | 0.89 | (c)
56809.64 | 5.796 | 5.763 | -5.449 | -5.482 | 850 | 946 | 972 | 850 | 5427 | 5136 |  | CORR | GENE | 06:15 | 06:30 | 06:35 | 55 | 244 | 12 | EXT | Аномалия находится на упругопластическом изгибе: R=545 D, максимальное растяжение на 5.7 час. | 0.89 | (c)
56809.71 | 5.866 | 5.854 | -5.379 | -5.391 | 385 | 584 | 522 | 385 | 5346 | 5136 |  | CORR | CIGR | 04:60 | 05:32 | 05:22 | 45 | 273 | 11 | EXT | Аномалия находится на упругопластическом изгибе: R=545 D, максимальное растяжение на 5.7 час. | 0.89 | (c)
56818.302 | 3.213 | 3.204 | -7.917 | -7.926 | 897 | 994 | 1034 | 897 | 3204 | 5137 |  | CORR | CIGR | 02:36 | 02:51 | 02:58 | 40 | 274 | 11 | EXT | Аномалия находится на упругопластическом изгибе: R=485 D, максимальное растяжение на 5.9 час. | 0.89 | (c)
56842.231 | 4.777 | 4.77 | -6.418 | -6.425 | 547 | 617 | 618 | 547 | 4770 | 5139 |  | CORR | CIGR | 04:28 | 04:39 | 04:40 | 36 | 142 | 10 | EXT |  | 0.89 | (c)
56851.832 | 3.183 | 3.151 | -8.142 | -8.174 | -361 | -284 | -265 | 170 | 3151 | 5140 |  | CORR | CIGR | 08:07 | 08:19 | 08:22 | 43 | 191 | 10 | EXT | Аномалия находится на отводе. | 0.89 | (c)
56861.694 | 1.72 | 1.658 | -9.85 | -9.912 | 728 | 856 | 859 | 728 | 1658 | 5141 |  | GOUG | GENE | 05:13 | 05:33 | 05:34 | 98 | 264 | 7 | EXT | Задир. |  | (c)
56864.35 | 4.376 | 4.122 | -7.194 | -7.448 | 2124 | 2174 | 2149 | 2124 | 4122 | 5141 |  | CORR | GENE | 08:58 | 09:06 | 09:02 | 277 | 50 | 12 | EXT |  | 0.92 | (c)
56886.814 | 3.61 | 1.649 | -8.03 | -9.991 | -84 | -54 | -55 | 26 | 1649 | 5143 |  | CORR | GENE | 08:58 | 09:03 | 09:02 | 3077 | 59 | 11 | EXT | Аномалия находится на отводе. | 0.99 | (c)
56890.513 | 7.309 | 6.851 | -4.331 | -4.789 | -98 | -46 | -71 | 44 | 3587 | 5143 |  | CORR | GENE | 08:56 | 09:04 | 08:60 | 1202 | 53 | 12 | EXT | Аномалия находится на отводе. | 0.98 | (c)
56891.804 | 8.6 | 8.522 | -3.04 | -3.118 | -92 | -45 | -69 | 45 | 1776 | 5143 |  | CORR | AXGR | 08:57 | 09:04 | 09:00 | 1342 | 46 | 10 | EXT | Аномалия находится на отводе. | 0.97 | (c)
56894.196 | 10.992 | 10.716 | -0.648 | -0.924 | -95 | -31 | -56 | 17 | 362 | 5143 |  | CORR | GENE | 08:56 | 09:06 | 09:02 | 562 | 78 | 10 | EXT | Аномалия находится на отводе. | 0.94 | (c)
56894.748 | 11.544 | 11.515 | -0.096 | -0.125 | -490 | -288 | -367 | 244 | 69 | 5143 |  | CORR | GENE | 07:52 | 08:25 | 08:12 | 56 | 247 | 13 | EXT | Аномалия находится на отводе. | 0.89 | (c)
56906.324 | 11.48 | 11.319 | -0.03 | -0.191 | -599 | -66 | -254 | 0 | 30 | 5144 |  | CORR | GENE | 06:24 | 07:50 | 07:19 | 161 | 689 | 10 | EXT |  | 0.9 | (c)
56936.674 | 7.515 | 7.495 | -4.08 | -4.1 | -595 | -546 | -520 | 445 | 4064 | 5147 |  | CORR | CIGR | 06:44 | 06:52 | 06:56 | 36 | 149 | 10 | EXT |  | 0.89 | (c)
56945.443 | 4.689 | 4.512 | -6.646 | -6.823 | 2207 | -2178 | -2215 | 2175 | 4512 | 5148 |  | CORR | GENE | 08:56 | 09:08 | 09:02 | 232 | 79 | 10 | EXT |  | 0.91 | (c)
56986.379 | 0 | 0 | -10.145 | -10.145 | -1414 | -1212 | -1061 | 708 | 0 | 5152 | Смещение кромок | GWAN |  | 04:50 | 05:23 | 05:47 | 0 | 706 | 16 | EXT | Смещение кромок Наружу Аномалия находится на отводе. Величина смещения - 2.5 мм. |  | (c)
56987.15 | 0.771 | 0.705 | -9.374 | -9.44 | -1335 | -1134 | -1069 | 804 | 705 | 5152 |  | CORR | GENE | 05:03 | 05:35 | 05:46 | 92 | 532 | 10 | EXT | Аномалия находится на отводе. | 0.89 | (c)
56988.569 | 2.19 | 2.168 | -7.955 | -7.977 | -1344 | -1258 | -1255 | 1166 | 2168 | 5152 |  | CORR | CIGR | 05:02 | 05:16 | 05:16 | 36 | 178 | 10 | EXT | Аномалия находится на отводе. | 0.89 | (c)
57013.345 | 5.516 | 5.469 | -5.754 | -5.801 | 5 | 106 | 132 | 5 | 5469 | 5154 |  | CORR | GENE | 03:15 | 03:31 | 03:36 | 77 | 254 | 14 | EXT |  | 0.89 | (c)
57013.544 | 5.715 | 5.68 | -5.555 | -5.59 | 278 | 561 | 514 | 278 | 5534 | 5154 |  | CORR | GENE | 03:59 | 04:45 | 04:37 | 56 | 471 | 12 | EXT |  | 0.89 | (c)
57013.999 | 6.17 | 6.144 | -5.1 | -5.126 | 310 | 335 | 338 | 310 | 5063 | 5154 |  | DENT | GENE | 04:04 | 04:08 | 04:09 | 63 | 56 | 0.2 | N/A | Глубина вмятины: 3 мм (0,2%). Линейка: 6 см в (614 см; 04:08 ч:мин) |  | (c)
57031.797 | 1.493 | 1.48 | -9.962 | -9.975 | 998 | 1056 | 1054 | 998 | 1480 | 5156 |  | CORR | CIGR | 02:36 | 02:46 | 02:45 | 32 | 111 | 10 | EXT |  | 0.89 | (c)
57042.552 | 0.793 | 0.783 | -10.437 | -10.447 | 28 | 85 | 86 | 28 | 783 | 5157 |  | CORR | CIGR | 03:03 | 03:12 | 03:13 | 27 | 117 | 10 | EXT | Аномалия находится на упругопластическом изгибе: R=477 D, максимальное растяжение на 6.1 час. | 0.89 | (c)
57073.644 | 9.22 | 8.825 | -2.39 | -2.785 | -18 | 55 | 18 | 0 | 2219 | 5159 |  | CORR | GENE | 04:35 | 04:46 | 04:41 | 566 | 73 | 11 | EXT |  | 0.95 | (c)
57104.486 | 5.348 | 5.202 | -1.933 | -2.079 | 358 | 453 | 485 | 358 | 1901 | 5162а |  | CORR | GENE | 05:07 | 05:22 | 05:27 | 178 | 254 | 12 | EXT |  | 0.91 | (c)
57115.849 | 5.205 | 5.158 | -5.925 | -5.972 | -1913 | -1670 | -1687 | 1461 | 5158 | 5163 |  | CORR | GENE | 06:49 | 07:29 | 07:26 | 139 | 452 | 11 | EXT |  | 0.9 | (c)
57116.723 | 6.079 | 6.049 | -5.051 | -5.081 | -1665 | -1510 | -1482 | 1298 | 5013 | 5163 |  | CORR | GENE | 07:29 | 07:54 | 07:59 | 68 | 367 | 10 | EXT |  | 0.89 | (c)
57121.697 | 11.053 | 11.003 | -0.077 | -0.127 | -1651 | -1103 | -1351 | 1051 | 61 | 5163 |  | CORR | GENE | 07:32 | 09:00 | 08:20 | 66 | 599 | 12 | EXT |  | 0.89 | (c)
57230.023 | 6.584 | 6.147 | -3.541 | -3.978 | 861 | 928 | 895 | 861 | 3152 | 5173 |  | CORR | GENE | 06:59 | 07:10 | 07:04 | 826 | 67 | 11 | EXT |  | 0.96 | (c)
57239.143 | 5.579 | 4.747 | -5.856 | -6.688 | -40 | 36 | 21 | 0 | 4747 | 5174 |  | CORR | GENE | 03:05 | 03:17 | 03:14 | 1012 | 122 | 10 | EXT | Аномалия находится на отводе. | 0.96 | (c)
57278.779 | 0 | 0 | -10.895 | -10.895 | 1891 | 2055 | -2063 | 1555 | 0 | 5178 | Смещение кромок | GWAN |  | 11:05 | 11:31 | 12:27 | 0 | 1015 | 15 | EXT | Смещение кромок Вовнутрь Величина смещения - 2.4 мм. Аномалия находится на упругопластическом изгибе: R=279 D, максимальное растяжение на 5.6 час. |  | (c)
57289.674 | 0 | -0.042 | -11.24 | -11.282 | -1267 | -962 | -942 | 617 |  | 5179 | Вышлифовка на шве | GWAN | GENE | 05:49 | 06:38 | 06:42 | 72 | 650 | 19 | EXT | Вышлифовка на шве Аномалия находится на отводе. | 0.89 | (c)
57289.674 | 0 | 0 | -11.24 | -11.24 | -1506 | -878 | -1037 | 568 | 0 | 5179 | Смещение кромок | GWAN |  | 05:11 | 06:52 | 06:26 | 0 | 937 | 34 | EXT | Смещение кромок Наружу Аномалия находится на отводе. Величина смещения - 5.4 мм. |  | (c)
57289.777 | 0.103 | 0.085 | -11.137 | -11.155 | -1434 | -1266 | -1252 | 1071 | 85 | 5179 |  | CORR | GENE | 05:22 | 05:49 | 05:52 | 72 | 363 | 11 | EXT | Аномалия находится на отводе. | 0.89 | (c)
57290.079 | 0.405 | 0.357 | -10.835 | -10.883 | -1534 | -1352 | -1337 | 1141 | 357 | 5179 |  | CORR | GENE | 05:06 | 05:35 | 05:38 | 89 | 392 | 10 | EXT | Аномалия находится на отводе. | 0.89 | (c)
57295.016 | 5.342 | 5.332 | -5.898 | -5.908 | -937 | -777 | -797 | 658 | 5332 | 5179 |  | CORR | GENE | 06:43 | 07:08 | 07:05 | 54 | 279 | 10 | EXT | Аномалия находится на отводе. | 0.89 | (c)
57312.394 | 0 | 0 | -11.495 | -11.495 | -1760 | -1598 | -1590 | 1419 | 0 | 5181 | Смещение кромок | GWAN |  | 11:23 | 11:49 | 11:51 | 0 | 340 | 16 | EXT | Смещение кромок Вовнутрь Величина смещения - 2.6 мм. Аномалия находится на упругопластическом изгибе: R=349 D, максимальное растяжение на 5.9 час. |  | (c)
57325.598 | 1.709 | 1.684 | -9.286 | -9.311 | 849 | 959 | 977 | 849 | 1684 | 5182 |  | CORR | CIGR | 05:47 | 06:05 | 06:08 | 44 | 257 | 10 | EXT | Аномалия находится на отводе. | 0.89 | (c)
57325.736 | 1.847 | 1.842 | -9.148 | -9.153 | 746 | 930 | 853 | 746 | 1842 | 5182 |  | CORR | CIGR | 05:31 | 06:00 | 05:48 | 38 | 215 | 10 | EXT | Аномалия находится на отводе. | 0.89 | (c)
57340.239 | 5.355 | 5.345 | -6.275 | -6.285 | 827 | 931 | 909 | 827 | 5345 | 5183 |  | CORR | CIGR | 04:14 | 04:30 | 04:27 | 36 | 163 | 10 | EXT |  | 0.89 | (c)
57342.058 | 7.174 | 7.171 | -4.456 | -4.459 | 1106 | 1185 | 1151 | 1106 | 4443 | 5183 |  | CORR | CIGR | 04:59 | 05:11 | 05:06 | 16 | 89 | 10 | EXT |  | 0.89 | (c)
57342.569 | 7.685 | 7.594 | -3.945 | -4.036 | 1115 | 1176 | 1146 | 1115 | 3728 | 5183 |  | CORR | GENE | 05:00 | 05:10 | 05:05 | 308 | 61 | 12 | EXT |  | 0.93 | (c)
57343.594 | 8.71 | 8.699 | -2.92 | -2.931 | 1163 | 1212 | 1213 | 1163 | 2906 | 5183 |  | CORR | CIGR | 05:08 | 05:16 | 05:16 | 25 | 100 | 10 | EXT |  | 0.89 | (c)
57359.4 | 1.426 | 1.209 | -10.299 | -10.516 | 1627 | 2100 | 1979 | 1627 | 1209 | 5185 |  | DENT | GENE | 04:32 | 05:49 | 05:29 | 425 | 704 | 1 | N/A | Глубина вмятины: 14 мм (1,0%). Линейка: 43 см в (121 см; 05:49 ч:мин) |  | (c)
57514.855 | 9.231 | 9.217 | -2.439 | -2.453 | -655 | -261 | -412 | 169 | 2380 | 5198 |  | CORR | GENE | 05:15 | 06:18 | 05:54 | 73 | 486 | 11 | EXT |  | 0.89 | (c)
57557.739 | 6.855 | 6.793 | -4.81 | -4.872 | -1394 | -1240 | -1068 | 742 | 4557 | 5202 |  | CORR | GENE | 06:34 | 06:59 | 07:27 | 315 | 652 | 11 | EXT | Аномалия находится на упругопластическом изгибе: R=760 D, максимальное растяжение на 6.5 час. | 0.92 | (c)
57559.224 | 8.34 | 8.245 | -3.325 | -3.42 | 1820 | 1946 | 1928 | 1820 | 3306 | 5202 |  | CORR | GENE | 03:13 | 03:34 | 03:31 | 114 | 215 | 12 | EXT | Аномалия находится на упругопластическом изгибе: R=670 D, максимальное растяжение на 6.5 час. | 0.9 | (c)
57561.784 | 10.9 | 10.875 | -0.765 | -0.79 | -904 | -764 | -696 | 487 | 741 | 5202 |  | CORR | GENE | 07:53 | 08:16 | 08:27 | 49 | 417 | 10 | EXT | Аномалия находится на упругопластическом изгибе: R=548 D, максимальное растяжение на 6.3 час. | 0.89 | (c)
57565.241 | 2.692 | 2.524 | -8.603 | -8.771 | 1010 | 1073 | 1042 | 1010 | 2524 | 5203 |  | CORR | GENE | 05:27 | 05:37 | 05:32 | 185 | 63 | 10 | EXT | Аномалия находится на упругопластическом изгибе: R=460 D, максимальное растяжение на 6.1 час. | 0.91 | (c)
57569.055 | 6.506 | 5.969 | -4.789 | -5.326 | 13 | 54 | 43 | 13 | 4006 | 5203 |  | CORR | GENE | 02:46 | 02:53 | 02:51 | 1320 | 60 | 10 | EXT | Аномалия находится на упругопластическом изгибе: R=431 D, максимальное растяжение на 6 час. | 0.96 | (c)
57569.796 | 7.247 | 7.212 | -4.048 | -4.083 | 282 | 370 | 366 | 282 | 3936 | 5203 |  | CORR | GENE | 03:30 | 03:44 | 03:43 | 147 | 167 | 10 | EXT | Аномалия находится на упругопластическом изгибе: R=431 D, максимальное растяжение на 5.9 час. | 0.9 | (c)
57594.739 | 9.28 | 9.252 | -2.025 | -2.053 | 1797 | 1837 | 1838 | 1797 | 1993 | 5205 |  | DENT | GENE | 01:58 | 02:04 | 02:05 | 60 | 83 | 0.7 | N/A | Глубина вмятины: 10 мм (0,7%). Линейка: 6 см в (925 см; 02:04 ч:мин) Аномалия находится на отводе. |  | (c)
57624.081 | 4.257 | 4.05 | -7.313 | -7.52 | -1304 | -1130 | -945 | 587 | 4050 | 5208 |  | CORR | GENE | 04:59 | 05:27 | 05:56 | 239 | 717 | 10 | EXT |  | 0.91 | (c)
57638.613 | 7.219 | 7.182 | -3.981 | -4.018 | 626 | 902 | 794 | 626 | 3951 | 5209 |  | CORR | GENE | 05:04 | 05:49 | 05:32 | 67 | 336 | 12 | EXT |  | 0.89 | (c)
57653.134 | 0 | -0.052 | -10.96 | -11.012 | 1142 | 1873 | 1772 | 1142 |  | 5211 | Нарушение формы кольцевого шва | GWAN |  | 10:12 | 00:11 | 11:54 | 0 | 1260 |  | EXT | Нарушение формы кольцевого шва |  | (c)
57675.779 | 0 | 0 | -11.7 | -11.7 | -2085 | -1904 | -1874 | 1663 | 0 | 5213 | Смещение кромок | GWAN |  | 06:23 | 06:52 | 06:57 | 0 | 422 | 16 | EXT | Смещение кромок Наружу Величина смещения - 2.5 мм. |  | (c)
57687.603 | 0.124 | 0.061 | -11.526 | -11.589 | -1565 | -1502 | -1533 | 1502 | 61 | 5214 |  | CORR | GENE | 07:04 | 07:14 | 07:09 | 238 | 63 | 10 | EXT |  | 0.91 | (c)
57695.372 | 7.893 | 7.869 | -3.757 | -3.781 | -1966 | -1307 | -1590 | 1214 | 3642 | 5214 |  | CORR | GENE | 05:59 | 07:46 | 07:00 | 139 | 752 | 10 | EXT |  | 0.9 | (c)
57726.02 | 3.856 | 3.845 | -6.894 | -6.905 | -1106 | -1001 | -1008 | 910 | 3845 | 5217 |  | CORR | CIGR | 06:25 | 06:42 | 06:41 | 30 | 196 | 10 | EXT |  | 0.89 | (c)
57726.473 | 4.309 | 4.283 | -6.441 | -6.467 | -1384 | -1332 | -1300 | 1215 | 4283 | 5217 |  | CORR | CIGR | 05:40 | 05:48 | 05:53 | 35 | 169 | 10 | EXT |  | 0.89 | (c)
57738.103 | 5.189 | 5.142 | -6.046 | -6.093 | 14 | 359 | 327 | 14 | 5142 | 5218 |  | CORR | GENE | 05:34 | 06:29 | 06:24 | 106 | 626 | 11 | EXT |  | 0.89 | (c)
57783.416 | 5.302 | 5.22 | -5.538 | -5.62 | -1968 | -1818 | -1810 | 1652 | 5220 | 5222 |  | DENT | GENE | 01:15 | 01:39 | 01:41 | 166 | 316 | 0.4 | N/A | Глубина вмятины: 6 мм (0,4%). Линейка: 17 см в (522 см; 01:39 ч:мин) Аномалия находится на упругопластическом изгибе. |  | (c)
57790.772 | 1.818 | 1.798 | -9.442 | -9.462 | -1616 | -1538 | -1562 | 1508 | 1798 | 5223 |  | CORR | CIGR | 03:12 | 03:24 | 03:20 | 21 | 108 | 11 | EXT | Аномалия находится на упругопластическом изгибе: R=747 D, максимальное растяжение на 5.7 час. | 0.89 | (c)
57797.443 | 8.489 | 8.284 | -2.771 | -2.976 | -680 | -527 | -584 | 487 | 2455 | 5223 |  | CORR | GENE | 05:43 | 06:08 | 05:58 | 521 | 193 | 11 | EXT | Аномалия находится на упругопластическом изгибе: R=922 D, максимальное растяжение на 5.3 час. | 0.95 | (c)
57797.876 | 8.922 | 8.898 | -2.338 | -2.362 | -904 | -630 | -751 | 597 | 2295 | 5223 |  | CORR | GENE | 05:07 | 05:51 | 05:31 | 67 | 307 | 10 | EXT | Аномалия находится на упругопластическом изгибе: R=960 D, максимальное растяжение на 5.3 час. | 0.89 | (c)
57804.471 | 4.257 | 4.064 | -6.258 | -6.451 | 1263 | 1303 | 1309 | 1263 | 4064 | 5224 |  | CORR | GENE | 07:49 | 07:56 | 07:57 | 290 | 91 | 11 | EXT |  | 0.92 | (c)
57809.608 | 9.394 | 9.382 | -1.121 | -1.133 | 1240 | 1360 | 1317 | 1240 | 1096 | 5224 |  | CORR | CIGR | 07:45 | 08:05 | 07:58 | 37 | 154 | 10 | EXT |  | 0.89 | (c)
57826.486 | 4.497 | 4.491 | -6.628 | -6.634 | 1877 | 2053 | 2003 | 1877 | 4491 | 5226 |  | CORR | CIGR | 07:44 | 08:13 | 08:05 | 38 | 252 | 10 | EXT |  | 0.89 | (c)
57826.64 | 4.651 | 4.61 | -6.474 | -6.515 | 711 | 1113 | 974 | 711 | 4610 | 5226 |  | CORR | GENE | 04:36 | 05:41 | 05:19 | 104 | 526 | 10 | EXT |  | 0.89 | (c)
57828.188 | 6.199 | 6.178 | -4.926 | -4.947 | 1246 | 1408 | 1410 | 1246 | 4891 | 5226 |  | CORR | GENE | 06:03 | 06:29 | 06:29 | 56 | 329 | 11 | EXT |  | 0.89 | (c)
57829.097 | 7.108 | 7.09 | -4.017 | -4.035 | 823 | 1088 | 970 | 823 | 3994 | 5226 |  | CORR | CIGR | 04:54 | 05:37 | 05:18 | 41 | 295 | 11 | EXT |  | 0.89 | (c)
57829.338 | 7.349 | 7.207 | -3.776 | -3.918 | 888 | 916 | 924 | 888 | 3634 | 5226 |  | CORR | GENE | 05:05 | 05:10 | 05:11 | 284 | 73 | 10 | EXT |  | 0.92 | (c)
57831.518 | 9.529 | 9.505 | -1.596 | -1.62 | 797 | 882 | 862 | 797 | 1577 | 5226 |  | CORR | CIGR | 04:50 | 05:04 | 05:01 | 43 | 131 | 10 | EXT |  | 0.89 | (c)
57833.048 | 11.059 | 10.956 | -0.066 | -0.169 | 1788 | 2134 | 2070 | 1788 | 15 | 5226 |  | CORR | GENE | 07:30 | 08:26 | 08:16 | 154 | 565 | 12 | EXT |  | 0.9 | (c)
57833.169 | 0.055 | 0.029 | -11.525 | -11.551 | 1047 | 1987 | 1659 | 1047 | 29 | 5227 |  | CORR | GENE | 05:55 | 08:26 | 07:34 | 235 | 1225 | 11 | EXT |  | 0.91 | (c)
57834.065 | 0.951 | 0.846 | -10.629 | -10.734 | 1082 | 1564 | 1654 | 1082 | 846 | 5227 |  | CORR | GENE | 06:00 | 07:18 | 07:33 | 228 | 1143 | 14 | EXT |  | 0.92 | (c)
57834.774 | 1.66 | 1.314 | -9.92 | -10.266 | 1979 | 2050 | 2014 | 1979 | 1314 | 5227 |  | CORR | GENE | 08:25 | 08:37 | 08:31 | 358 | 71 | 11 | EXT |  | 0.93 | (c)
57835.039 | 1.925 | 1.841 | -9.655 | -9.739 | 1503 | 1580 | 1648 | 1503 | 1841 | 5227 |  | CORR | GENE | 07:08 | 07:21 | 07:32 | 107 | 290 | 11 | EXT |  | 0.89 | (c)
57835.423 | 2.309 | 2.27 | -9.271 | -9.31 | 1143 | 1553 | 1482 | 1143 | 2270 | 5227 |  | CORR | GENE | 06:10 | 07:16 | 07:05 | 476 | 678 | 12 | EXT |  | 0.95 | (c)
57836.512 | 3.398 | 2.446 | -8.182 | -9.134 | 1914 | 1981 | 1947 | 1914 | 2446 | 5227 |  | CORR | GENE | 08:15 | 08:25 | 08:20 | 961 | 67 | 10 | EXT |  | 0.96 | (c)
57836.553 | 3.439 | 3.17 | -8.141 | -8.41 | 721 | 1684 | 1273 | 721 | 3170 | 5227 |  | CORR | GENE | 05:02 | 07:38 | 06:31 | 462 | 1104 | 15 | EXT |  | 0.96 | (c)
57838.948 | 5.834 | 5.752 | -5.746 | -5.828 | 20 | 58 | 39 | 20 | 5135 | 5227 |  | CORR | AXGR | 03:09 | 03:15 | 03:12 | 693 | 39 | 13 | EXT |  | 0.97 | (c)
57878.217 | 1.038 | 1 | -10.457 | -10.495 | 686 | 1011 | 973 | 686 | 1000 | 5231 |  | CORR | CIGR | 05:53 | 06:45 | 06:39 | 38 | 575 | 10 | EXT |  | 0.89 | (c)
57939.95 | 6.856 | 6.79 | -4.164 | -4.23 | -1996 | -1884 | -1900 | 1805 | 4105 | 5236 |  | DENT | GENE | 06:15 | 06:33 | 06:30 | 125 | 191 | 0.7 | N/A | Глубина вмятины: 10 мм (0,7%). Линейка: 13 см в (679 см; 06:33 ч:мин) |  | (c)
57955.243 | 11.129 | 11.096 | -0.561 | -0.594 | 1327 | 1406 | 1483 | 1327 | 485 | 5237 |  | CORR | GENE | 06:21 | 06:34 | 06:46 | 109 | 313 | 12 | EXT |  | 0.89 | (c)
57955.265 | 11.151 | 11.035 | -0.539 | -0.655 | 975 | 996 | 998 | 975 | 361 | 5237 |  | CORR | AXGR | 05:24 | 05:28 | 05:28 | 294 | 44 | 10 | EXT |  | 0.92 | (c)
57958.769 | 2.965 | 2.95 | -8.345 | -8.36 | 2190 | -2200 | -2209 | 2148 | 2950 | 5238 |  | CORR | CIGR | 06:01 | 06:12 | 06:11 | 27 | 123 | 11 | EXT |  | 0.89 | (c)
57960.505 | 4.701 | 4.649 | -6.609 | -6.661 | 1973 | 2061 | 2110 | 1973 | 4649 | 5238 |  | CORR | GENE | 05:26 | 05:40 | 05:48 | 70 | 273 | 10 | EXT |  | 0.89 | (c)
57979.969 | 1.725 | 1.675 | -9.835 | -9.885 | -26 | -26 | -6 | 0 | 1675 | 5240 |  | CORR | AXGR | 06:46 | 06:46 | 06:50 | 374 | 41 | 11 | EXT |  | 0.93 | (c)
57981.857 | 3.613 | 3.21 | -7.947 | -8.35 | -35 | -3 | -13 | 0 | 3210 | 5240 |  | CORR | AXGR | 06:45 | 06:50 | 06:48 | 511 | 44 | 10 | EXT |  | 0.94 | (c)
57988.749 | 10.505 | 9.669 | -1.055 | -1.891 | -36 | 19 | 26 | 0 | 669 | 5240 |  | CORR | GENE | 06:45 | 06:54 | 06:55 | 1222 | 124 | 12 | EXT |  | 0.98 | (c)
58002.417 | 1.538 | 0.897 | -10.082 | -10.723 | -154 | -149 | -127 | 100 | 897 | 5242 |  | CORR | GENE | 07:06 | 07:07 | 07:11 | 760 | 54 | 12 | EXT |  | 0.97 | (c)
58010.931 | 10.052 | 10.032 | -1.568 | -1.588 | 11 | 114 | 162 | 11 | 1552 | 5242 |  | CORR | CIGR | 07:33 | 07:50 | 07:57 | 36 | 303 | 11 | EXT |  | 0.89 | (c)
58012.298 | 11.419 | 11.418 | -0.201 | -0.202 | -360 | -218 | -264 | 169 | 168 | 5242 |  | CORR | CIGR | 06:33 | 06:56 | 06:48 | 34 | 191 | 10 | EXT |  | 0.89 | (c)
58068.251 | 11.487 | 11.479 | -0.188 | -0.196 | 1823 | 2064 | 2035 | 1823 | 152 | 5247 |  | CORR | CIGR | 04:42 | 05:21 | 05:16 | 44 | 424 | 10 | EXT |  | 0.89 | (c)
58068.332 | 11.568 | 11.548 | -0.107 | -0.127 | 1343 | 1568 | 1537 | 1343 | 65 | 5247 |  | CORR | GENE | 03:24 | 04:00 | 03:55 | 62 | 388 | 11 | EXT |  | 0.89 | (c)
58068.526 | 0.087 | 0.045 | -11.548 | -11.59 | -1339 | -1115 | -705 | 72 | 45 | 5248 |  | CORR | GENE | 05:22 | 05:58 | 07:05 | 84 | 1268 | 15 | EXT |  | 0.89 | (c)
58068.848 | 0.409 | 0.193 | -11.226 | -11.442 | 2168 | 2195 | 2192 | 2168 | 193 | 5248 |  | CORR | GENE | 02:48 | 02:53 | 02:52 | 572 | 48 | 11 | EXT |  | 0.95 | (c)
58079.961 | 11.522 | 11.467 | -0.113 | -0.168 | -2032 | -1897 | -1813 | 1594 | 90 | 5248 |  | CORR | GENE | 03:30 | 03:52 | 04:06 | 78 | 438 | 13 | EXT |  | 0.89 | (c)
58085.248 | 5.174 | 5.112 | -6.161 | -6.223 | -1246 | -1221 | -1229 | 1212 | 5112 | 5249 |  | CORR | AXGR | 07:27 | 07:31 | 07:30 | 278 | 34 | 10 | EXT |  | 0.92 | (c)
58101.245 | 9.836 | 9.818 | -1.804 | -1.822 | 1826 | 1990 | 1954 | 1826 | 1784 | 5250 |  | CORR | CIGR | 03:12 | 03:38 | 03:32 | 38 | 256 | 13 | EXT |  | 0.89 | (c)
58107.797 | 4.748 | 4.732 | -6.892 | -6.908 | 709 | 769 | 775 | 709 | 4732 | 5251 |  | CORR | CIGR | 06:31 | 06:40 | 06:41 | 31 | 130 | 10 | EXT |  | 0.89 | (c)
58122.823 | 8.134 | 8.119 | -3.166 | -3.181 | -596 | -443 | -453 | 310 | 3127 | 5252 |  | CORR | GENE | 03:30 | 03:54 | 03:53 | 54 | 286 | 11 | EXT |  | 0.89 | (c)
58148.287 | 10.828 | 10.708 | -0.057 | -0.177 | 695 | 876 | 854 | 695 | 38 | 5254 |  | CORR | GENE | 07:14 | 07:43 | 07:39 | 139 | 318 | 12 | EXT | Аномалия находится на упругопластическом изгибе: R=454 D, максимальное растяжение на 5.7 час. | 0.9 | (c)
58157.337 | 8.993 | 8.971 | -2.272 | -2.294 | -255 | -199 | -169 | 84 | 2261 | 5255 |  | CORR | CIGR | 03:52 | 04:01 | 04:06 | 33 | 171 | 11 | EXT | Аномалия находится на упругопластическом изгибе: R=805 D, максимальное растяжение на 5.5 час. | 0.89 | (c)
58167.406 | 7.797 | 7.744 | -3.353 | -3.406 | 1878 | 2016 | 2021 | 1878 | 3326 | 5256 |  | CORR | GENE | 05:57 | 06:19 | 06:20 | 80 | 285 | 11 | EXT |  | 0.89 | (c)
58187.966 | 5.837 | 5.797 | -5.413 | -5.453 | -548 | -418 | -460 | 372 | 5413 | 5258 |  | CORR | CIGR | 01:56 | 02:17 | 02:10 | 40 | 176 | 11 | EXT |  | 0.89 | (c)
58226.551 | 10.462 | 10.444 | -0.698 | -0.716 | -449 | -133 | -258 | 67 | 635 | 5261 |  | CORR | GENE | 05:36 | 06:27 | 06:07 | 81 | 381 | 10 | EXT |  | 0.89 | (c)
58227.526 | 0.277 | 0.072 | -11.423 | -11.628 | -54 | 11 | -8 | 0 | 72 | 5262 |  | LWAN | GENE | 06:46 | 06:56 | 06:54 | 490 | 92 |  | INT | Эквивалент потери металла 14%. |  | (c)
58234.04 | 6.791 | 6.782 | -4.909 | -4.918 | -1038 | -985 | -991 | 944 | 4891 | 5262 |  | CORR | CIGR | 04:07 | 04:16 | 04:15 | 27 | 94 | 10 | EXT |  | 0.89 | (c)
58238.84 | 11.591 | 11.076 | -0.109 | -0.624 | -28 | -1 | 1 | 0 | 39 | 5262 |  | LWAN | GENE | 06:50 | 06:55 | 06:55 | 585 | 58 |  | INT | Эквивалент потери металла 17%. |  | (c)
58240.573 | 1.624 | 1.602 | -9.736 | -9.758 | -565 | -478 | -516 | 466 | 1602 | 5263 |  | CORR | GENE | 04:45 | 04:59 | 04:53 | 479 | 99 | 12 | EXT |  | 0.95 | (c)
58311.022 | 5.383 | 5.249 | -5.787 | -5.921 | 1925 | 1933 | 1938 | 1925 | 5249 | 5269 |  | CORR | AXGR | 05:16 | 05:17 | 05:18 | 138 | 26 | 11 | EXT |  | 0.9 | (c)
58331.02 | 2.966 | 2.941 | -8.324 | -8.349 | -2152 | -1907 | -2028 | 1904 | 2941 | 5271 |  | CORR | GENE | 03:52 | 04:31 | 04:12 | 1203 | 248 | 10 | EXT |  | 0.96 | (c)
58338.404 | 10.35 | 10.32 | -0.94 | -0.97 | -1471 | -1231 | -1338 | 1205 | 933 | 5271 |  | CORR | CIGR | 05:42 | 06:20 | 06:03 | 37 | 266 | 11 | EXT |  | 0.89 | (c)
58339.451 | 0.107 | 0.034 | -11.228 | -11.301 | -2100 | -1888 | -1866 | 1632 | 34 | 5272 |  | CORR | GENE | 04:44 | 05:18 | 05:22 | 113 | 468 | 10 | EXT |  | 0.89 | (c)
58359.395 | 8.716 | 8.687 | -2.549 | -2.578 | -2118 | -1818 | -1966 | 1815 | 2481 | 5273 |  | CORR | GENE | 05:06 | 05:54 | 05:31 | 97 | 303 | 10 | EXT |  | 0.89 | (c)
58369.706 | 7.762 | 7.753 | -3.023 | -3.032 | 575 | 591 | 597 | 575 | 3011 | 5274 |  | CORR | CIGR | 05:06 | 05:09 | 05:10 | 21 | 45 | 10 | EXT |  | 0.89 | (c)
58371.456 | 9.512 | 9.44 | -1.273 | -1.345 | 514 | 561 | 558 | 514 | 1108 | 5274 |  | CORR | GENE | 04:57 | 05:04 | 05:04 | 237 | 87 | 14 | EXT |  | 0.92 | (c)
58372.25 | 10.306 | 10.267 | -0.479 | -0.518 | 506 | 597 | 617 | 506 | 467 | 5274 |  | CORR | GENE | 04:55 | 05:10 | 05:13 | 51 | 221 | 11 | EXT |  | 0.89 | (c)
58372.786 | 0.057 | 0.045 | -10.998 | -11.01 | -1243 | -1194 | -1191 | 1138 | 45 | 5275 |  | CORR | CIGR | 04:60 | 05:08 | 05:08 | 26 | 105 | 12 | EXT |  | 0.89 | (c)
58374.205 | 1.476 | 1.445 | -9.579 | -9.61 | -2090 | -1972 | -1977 | 1863 | 1445 | 5275 |  | GOUG | GENE | 02:43 | 03:02 | 03:01 | 53 | 226 | 7 | EXT | Задир. |  | (c)
58390.146 | 6.362 | 6.359 | -4.763 | -4.766 | -26 | -4 | 14 | 0 | 4467 | 5276 |  | CORR | GENE | 04:38 | 04:42 | 04:45 | 299 | 80 | 11 | EXT |  | 0.92 | (c)
58390.722 | 6.938 | 6.703 | -4.187 | -4.422 | 29 | 53 | 89 | 29 | 3609 | 5276 |  | CORR | GENE | 04:47 | 04:51 | 04:57 | 813 | 119 | 10 | EXT |  | 0.95 | (c)
58391.68 | 7.896 | 7.736 | -3.229 | -3.389 | 29 | 49 | 55 | 29 | 2837 | 5276 |  | CORR | GENE | 04:47 | 04:50 | 04:51 | 552 | 53 | 10 | EXT |  | 0.94 | (c)
58397.024 | 2.115 | 2.089 | -8.315 | -8.341 | 332 | 422 | 471 | 332 | 2089 | 5277 |  | CORR | CIGR | 03:36 | 03:51 | 03:59 | 44 | 278 | 10 | EXT |  | 0.89 | (c)
58397.821 | 2.912 | 1.871 | -7.518 | -8.559 | 735 | 827 | 829 | 735 | 1871 | 5277 |  | CORR | GENE | 04:42 | 04:56 | 04:57 | 1291 | 187 | 10 | EXT |  | 0.96 | (c)
58399.677 | 4.768 | 3.69 | -5.662 | -6.74 | 632 | 663 | 679 | 632 | 3690 | 5277 |  | CORR | GENE | 04:25 | 04:30 | 04:32 | 1195 | 93 | 11 | EXT |  | 0.97 | (c)
58400.318 | 5.409 | 5.035 | -5.021 | -5.395 | 588 | 670 | 679 | 588 | 4753 | 5277 |  | CORR | GENE | 04:18 | 04:31 | 04:32 | 642 | 181 | 14 | EXT |  | 0.97 | (c)
58402.078 | 7.169 | 6.734 | -3.261 | -3.696 | 625 | 726 | 715 | 625 | 3193 | 5277 |  | CORR | GENE | 04:24 | 04:40 | 04:38 | 503 | 180 | 13 | EXT |  | 0.96 | (c)
58404.591 | 9.682 | 9.521 | -0.748 | -0.909 | 2115 | 2174 | 2173 | 2115 | 70 | 5277 |  | CORR | GENE | 08:24 | 08:34 | 08:34 | 839 | 116 | 12 | EXT |  | 0.97 | (c)
58405.423 | 0.084 | 0.073 | -11.581 | -11.592 | 520 | 884 | 793 | 520 | 73 | 5278 |  | CORR | GENE | 03:26 | 04:25 | 04:10 | 118 | 546 | 14 | EXT |  | 0.9 | (c)
58405.439 | 0.1 | 0.032 | -11.565 | -11.633 | 2179 | -2046 | -2080 | 1877 | 32 | 5278 |  | CORR | GENE | 07:54 | 08:32 | 08:27 | 101 | 405 | 12 | EXT |  | 0.89 | (c)
58408.286 | 2.947 | 2.566 | -8.718 | -9.099 | 1030 | 1127 | 1103 | 1030 | 2566 | 5278 |  | CORR | GENE | 04:48 | 05:04 | 05:00 | 960 | 145 | 14 | EXT |  | 0.99 | (c)
58412.198 | 6.859 | 6.271 | -4.806 | -5.394 | 1713 | 1791 | 1762 | 1713 | 4480 | 5278 |  | CORR | GENE | 06:39 | 06:51 | 06:47 | 914 | 99 | 12 | EXT |  | 0.97 | (c)
58415.043 | 9.704 | 9.591 | -1.961 | -2.074 | -2103 | -1894 | -1907 | 1710 | 1883 | 5278 |  | CORR | GENE | 08:23 | 08:56 | 08:54 | 191 | 393 | 10 | EXT |  | 0.9 | (c)
58428.535 | 11.531 | 11.495 | -0.129 | -0.165 | -1398 | -1274 | -1248 | 1098 | 56 | 5279 |  | CORR | GENE | 08:11 | 08:31 | 08:35 | 109 | 300 | 11 | EXT |  | 0.89 | (c)
58428.699 | 0.035 | 0.03 | -11.16 | -11.165 | 410 | 511 | 584 | 410 | 30 | 5280 |  | CORR | GENE | 04:00 | 04:17 | 04:28 | 683 | 348 | 13 | EXT |  | 0.97 | (c)
58429.682 | 1.018 | 0.72 | -10.177 | -10.475 | 522 | 567 | 623 | 522 | 720 | 5280 |  | CORR | GENE | 04:18 | 04:26 | 04:35 | 345 | 202 | 11 | EXT |  | 0.93 | (c)
58429.716 | 1.052 | 0.953 | -10.143 | -10.242 | 2181 | 2198 | 2192 | 28 | 953 | 5280 |  | LWAN | AXGR | 08:46 | 08:49 | 08:48 | 439 | 21 |  | EXT | Эквивалент потери металла 14%. |  | (c)
58429.896 | 1.232 | 1.155 | -9.963 | -10.04 | 469 | 575 | 546 | 469 | 1155 | 5280 |  | CORR | GENE | 04:10 | 04:27 | 04:22 | 392 | 153 | 11 | EXT |  | 0.93 | (c)
58431.061 | 2.397 | 2.195 | -8.798 | -9 | 561 | 575 | 606 | 561 | 2195 | 5280 |  | CORR | GENE | 04:25 | 04:27 | 04:32 | 449 | 91 | 11 | EXT |  | 0.94 | (c)
58431.327 | 2.663 | 2.639 | -8.532 | -8.556 | 1788 | 1867 | 1855 | 309 | 2639 | 5280 |  | CORR | GENE | 07:43 | 07:55 | 07:53 | 67 | 133 | 11 | EXT |  | 0.89 | (c)
58431.512 | 2.848 | 2.836 | -8.347 | -8.359 | 1788 | 1862 | 1870 | 278 | 2836 | 5280 |  | CORR | CIGR | 07:43 | 07:55 | 07:56 | 32 | 165 | 10 | EXT |  | 0.89 | (c)
58431.669 | 3.005 | 2.689 | -8.19 | -8.506 | 407 | 441 | 530 | 407 | 2689 | 5280 |  | CORR | GENE | 03:60 | 04:05 | 04:20 | 385 | 246 | 12 | EXT |  | 0.94 | (c)
58432.129 | 3.465 | 3.399 | -7.73 | -7.796 | 1855 | 1910 | 1962 | 162 | 3399 | 5280 |  | CORR | GENE | 07:53 | 08:02 | 08:11 | 132 | 213 | 13 | EXT |  | 0.9 | (c)
58432.624 | 3.96 | 3.822 | -7.235 | -7.373 | 547 | 584 | 588 | 547 | 3822 | 5280 |  | CORR | GENE | 04:22 | 04:28 | 04:29 | 172 | 83 | 11 | EXT |  | 0.9 | (c)
58432.75 | 4.086 | 4.042 | -7.109 | -7.153 | 468 | 640 | 614 | 468 | 4042 | 5280 |  | CORR | GENE | 04:10 | 04:37 | 04:33 | 80 | 293 | 11 | EXT |  | 0.89 | (c)
58433.267 | 4.603 | 4.199 | -6.592 | -6.996 | 463 | 595 | 543 | 463 | 4199 | 5280 |  | CORR | GENE | 04:09 | 04:30 | 04:22 | 565 | 160 | 10 | EXT |  | 0.94 | (c)
58433.603 | 4.939 | 4.846 | -6.256 | -6.349 | 389 | 541 | 574 | 389 | 4846 | 5280 |  | CORR | GENE | 03:57 | 04:21 | 04:27 | 683 | 368 | 11 | EXT |  | 0.96 | (c)
58434.448 | 5.784 | 5.668 | -5.411 | -5.527 | 354 | 625 | 1078 | 354 | 5107 | 5280 |  | CORR | GENE | 03:51 | 04:35 | 05:48 | 420 | 1449 | 14 | EXT |  | 0.95 | (c)
58434.992 | 6.328 | 6.22 | -4.867 | -4.975 | 447 | 1312 | 1082 | 447 | 4785 | 5280 |  | CORR | GENE | 04:06 | 06:26 | 05:49 | 190 | 1270 | 15 | EXT |  | 0.91 | (c)
58435.359 | 6.695 | 6.388 | -4.5 | -4.807 | 904 | 1312 | 1361 | 412 | 4382 | 5280 |  | CORR | GENE | 05:20 | 06:26 | 06:34 | 425 | 915 | 12 | EXT |  | 0.94 | (c)
58435.925 | 7.261 | 7.148 | -3.934 | -4.047 | 881 | 1050 | 1012 | 881 | 3767 | 5280 |  | CORR | GENE | 05:16 | 05:43 | 05:37 | 280 | 262 | 14 | EXT |  | 0.93 | (c)
58437.147 | 8.483 | 8.332 | -2.712 | -2.863 | 586 | 602 | 1083 | 586 | 2700 | 5280 |  | CORR | GENE | 04:29 | 04:31 | 05:49 | 163 | 994 | 11 | EXT |  | 0.9 | (c)
58437.576 | 8.912 | 8.794 | -2.283 | -2.401 | 722 | 739 | 756 | 722 | 2213 | 5280 |  | CORR | GENE | 04:51 | 04:53 | 04:56 | 188 | 67 | 11 | EXT |  | 0.91 | (c)
58438.25 | 9.586 | 9.562 | -1.609 | -1.633 | 1366 | 1482 | 1483 | 630 | 1574 | 5280 |  | CORR | GENE | 06:35 | 06:53 | 06:53 | 59 | 234 | 13 | EXT |  | 0.89 | (c)
58456.06 | 5.021 | 4.966 | -6.114 | -6.169 | 1771 | 1824 | 1828 | 1771 | 4966 | 5282 |  | DENT | GENE | 07:38 | 07:46 | 07:47 | 96 | 115 | 0.5 | N/A | Глубина вмятины: 7 мм (0,5%). Линейка: 10 см в (497 см; 07:46 ч:мин) |  | (c)
58456.482 | 5.443 | 5.427 | -5.692 | -5.708 | 8 | 363 | 225 | 8 | 5427 | 5282 |  | CORR | GENE | 02:53 | 03:50 | 03:28 | 75 | 433 | 10 | EXT |  | 0.89 | (c)
58459.888 | 8.849 | 8.205 | -2.286 | -2.93 | 738 | 793 | 802 | 738 | 1997 | 5282 |  | CORR | GENE | 04:51 | 04:60 | 05:01 | 933 | 128 | 10 | EXT |  | 0.96 | (c)
58461.854 | 10.815 | 9.977 | -0.32 | -1.158 | 625 | 757 | 827 | 625 | 123 | 5282 |  | CORR | GENE | 04:33 | 04:54 | 05:05 | 1035 | 404 | 10 | EXT |  | 0.96 | (c)
58462.727 | 0.553 | 0.081 | -10.752 | -11.224 | 1283 | 1359 | 1362 | 1283 | 81 | 5283 |  | CORR | GENE | 04:39 | 04:51 | 04:52 | 608 | 158 | 12 | EXT |  | 0.96 | (c)
58463.99 | 1.816 | 0.776 | -9.489 | -10.529 | 1255 | 1328 | 1371 | 1255 | 776 | 5283 |  | CORR | GENE | 04:35 | 04:46 | 04:53 | 1324 | 232 | 11 | EXT |  | 0.97 | (c)
58464.249 | 2.075 | 2.052 | -9.23 | -9.253 | 1635 | 1797 | 1761 | 1635 | 2052 | 5283 |  | CORR | GENE | 05:36 | 06:02 | 05:56 | 118 | 252 | 13 | EXT |  | 0.9 | (c)
58465.697 | 3.523 | 2.446 | -7.782 | -8.859 | 922 | 959 | 1072 | 922 | 2446 | 5283 |  | CORR | GENE | 03:41 | 03:47 | 04:05 | 1315 | 300 | 13 | EXT |  | 0.99 | (c)
58468.658 | 6.484 | 5.962 | -4.821 | -5.343 | 1247 | 1346 | 1309 | 1247 | 4374 | 5283 |  | CORR | GENE | 04:33 | 04:49 | 04:43 | 969 | 124 | 12 | EXT |  | 0.97 | (c)
58470.319 | 8.145 | 7.036 | -3.16 | -4.269 | 1174 | 1651 | 1632 | 1174 | 2975 | 5283 |  | CORR | GENE | 04:22 | 05:39 | 05:35 | 1294 | 916 | 12 | EXT |  | 0.98 | (c)
58472.045 | 9.871 | 9.726 | -1.434 | -1.579 | 1328 | 1413 | 1381 | 1328 | 911 | 5283 |  | CORR | GENE | 04:46 | 05:00 | 04:55 | 668 | 105 | 15 | EXT |  | 0.98 | (c)
58472.805 | 10.631 | 10.416 | -0.674 | -0.889 | 1293 | 1331 | 1336 | 1293 | 504 | 5283 |  | CORR | GENE | 04:41 | 04:47 | 04:48 | 385 | 85 | 10 | EXT |  | 0.93 | (c)
58475.081 | 1.602 | 0.476 | -8.998 | -10.124 | -273 | -228 | -218 | 163 | 476 | 5284 |  | CORR | GENE | 04:49 | 04:56 | 04:58 | 1283 | 110 | 11 | EXT |  | 0.97 | (c)
58475.888 | 2.409 | 1.867 | -8.191 | -8.733 | -240 | -122 | -168 | 95 | 1867 | 5284 |  | CORR | GENE | 04:54 | 05:13 | 05:06 | 664 | 145 | 14 | EXT |  | 0.98 | (c)
58477.175 | 3.696 | 3.574 | -6.904 | -7.026 | 46 | 63 | 62 | 46 | 3574 | 5284 |  | CORR | AXGR | 05:41 | 05:43 | 05:43 | 319 | 33 | 10 | EXT |  | 0.92 | (c)
58477.514 | 4.035 | 3.994 | -6.565 | -6.606 | -64 | -28 | 17 | 0 | 3994 | 5284 |  | CORR | GENE | 05:23 | 05:29 | 05:36 | 81 | 160 | 10 | EXT |  | 0.89 | (c)
58477.796 | 4.317 | 3.762 | -6.283 | -6.838 | -369 | -288 | -308 | 248 | 3762 | 5284 |  | CORR | GENE | 04:34 | 04:47 | 04:43 | 1031 | 121 | 10 | EXT |  | 0.96 | (c)
58478.168 | 4.689 | 4.415 | -5.911 | -6.185 | -172 | -91 | -131 | 90 | 4415 | 5284 |  | CORR | GENE | 05:05 | 05:19 | 05:12 | 598 | 82 | 10 | EXT |  | 0.94 | (c)
58483.316 | 9.837 | 9.802 | -0.763 | -0.798 | -689 | -399 | -478 | 267 | 709 | 5284 |  | CORR | GENE | 03:42 | 04:29 | 04:16 | 89 | 422 | 14 | EXT |  | 0.89 | (c)
58513.997 | 8.668 | 8.586 | -2.627 | -2.709 | 10 | 28 | 27 | 10 | 2509 | 5287 |  | CORR | AXGR | 06:23 | 06:25 | 06:25 | 200 | 34 | 12 | EXT |  | 0.91 | (c)
58529.265 | 1.571 | 1.546 | -9.824 | -9.849 | 1240 | 1381 | 1341 | 1240 | 1546 | 5289 |  | CORR | GENE | 08:57 | 09:20 | 09:13 | 108 | 202 | 10 | EXT |  | 0.89 | (c)
58538.802 | 11.108 | 11.103 | -0.287 | -0.292 | 881 | 1224 | 1127 | 881 | 230 | 5289 |  | CORR | GENE | 07:59 | 08:54 | 08:39 | 62 | 492 | 11 | EXT |  | 0.89 | (c)
58539.702 | 0.613 | 0.596 | -11.027 | -11.044 | -1752 | -1647 | -1639 | 1525 | 596 | 5290 |  | CORR | CIGR | 04:30 | 04:47 | 04:48 | 37 | 227 | 10 | EXT |  | 0.89 | (c)
58545.463 | 6.374 | 6.299 | -5.266 | -5.341 | -1646 | -1643 | -1626 | 1605 | 5030 | 5290 |  | CORR | AXGR | 04:47 | 04:47 | 04:50 | 311 | 41 | 10 | EXT |  | 0.92 | (c)
58547.643 | 8.554 | 8.527 | -3.086 | -3.113 | -367 | -195 | -228 | 88 | 3059 | 5290 |  | CORR | GENE | 08:13 | 08:41 | 08:36 | 54 | 279 | 11 | EXT |  | 0.89 | (c)
58554.653 | 3.924 | 3.633 | -7.351 | -7.642 | 2177 | 2202 | 2206 | 2177 | 3633 | 5291 |  | CORR | GENE | 05:00 | 05:04 | 05:05 | 645 | 59 | 15 | EXT |  | 0.98 | (c)
58559.93 | 9.201 | 9.11 | -2.074 | -2.165 | -1485 | -1443 | -1464 | 1442 | 1947 | 5291 |  | CORR | AXGR | 07:09 | 07:16 | 07:12 | 218 | 43 | 10 | EXT |  | 0.91 | (c)
58598.125 | 1.146 | 0.995 | -10.139 | -10.29 | -2033 | -1870 | -1902 | 1771 | 995 | 5295 |  | CORR | GENE | 07:29 | 07:55 | 07:50 | 172 | 262 | 10 | EXT |  | 0.9 | (c)
58608.32 | 0.056 | 0.025 | -11.584 | -11.615 | 195 | 504 | 572 | 195 | 25 | 5296 |  | CORR | GENE | 03:56 | 04:46 | 04:57 | 127 | 753 | 12 | EXT |  | 0.9 | (c)
58612.882 | 4.618 | 4.618 | -7.022 | -7.022 | 121 | 225 | 222 | 121 | 4618 | 5296 |  | CORR | CIGR | 03:44 | 04:00 | 04:00 | 41 | 202 | 10 | EXT |  | 0.89 | (c)
58615.331 | 7.067 | 7.036 | -4.573 | -4.604 | 161 | 426 | 385 | 161 | 4483 | 5296 |  | CORR | GENE | 03:50 | 04:33 | 04:26 | 121 | 449 | 11 | EXT |  | 0.9 | (c)
58617.257 | 8.993 | 8.953 | -2.647 | -2.687 | 1259 | 1390 | 1353 | 1259 | 2629 | 5296 |  | CORR | GENE | 06:47 | 07:09 | 07:03 | 58 | 187 | 10 | EXT |  | 0.89 | (c)
58619.483 | 11.219 | 11.162 | -0.421 | -0.478 | 83 | 135 | 211 | 83 | 402 | 5296 |  | CORR | GENE | 03:38 | 03:46 | 03:58 | 76 | 257 | 11 | EXT |  | 0.89 | (c)
58623.254 | 3.35 | 2.831 | -8.35 | -8.869 | 1859 | 1944 | 1942 | 1859 | 2831 | 5297 |  | CORR | GENE | 04:32 | 04:46 | 04:46 | 1345 | 166 | 11 | EXT |  | 0.97 | (c)
58629.937 | 10.033 | 10.026 | -1.667 | -1.674 | 1768 | 1771 | 1788 | 1768 | 1332 | 5297 |  | CORR | AXGR | 04:17 | 04:18 | 04:21 | 342 | 41 | 10 | EXT |  | 0.92 | (c)
58631.407 | 11.503 | 11.484 | -0.197 | -0.216 | 1809 | 2060 | 1997 | 1809 | 156 | 5297 |  | CORR | GENE | 04:24 | 05:05 | 04:54 | 60 | 376 | 12 | EXT |  | 0.89 | (c)
58667.834 | 2.95 | 2.95 | -7.875 | -7.875 | -1796 | -1692 | -1732 | 1667 | 2950 | 5301 |  | CORR | CIGR | 04:23 | 04:40 | 04:33 | 31 | 129 | 10 | EXT |  | 0.89 | (c)
58727.501 | 7.172 | 7.163 | -3.653 | -3.662 | 1744 | 1786 | 1802 | 1744 | 3640 | 5306 |  | CORR | CIGR | 04:32 | 04:39 | 04:42 | 22 | 116 | 11 | EXT | Аномалия находится на упругопластическом изгибе: R=491 D, максимальное растяжение на 0.2 час. | 0.89 | (c)
58728.589 | 8.26 | 8.242 | -2.565 | -2.583 | 1791 | 1845 | 1855 | 1791 | 2547 | 5306 |  | CORR | CIGR | 04:40 | 04:49 | 04:50 | 36 | 129 | 10 | EXT | Аномалия находится на упругопластическом изгибе: R=476 D, максимальное растяжение на 0.2 час. | 0.89 | (c)
58764.418 | 0.389 | 0.292 | -11.286 | -11.383 | 1792 | 1813 | 1822 | 1792 | 292 | 5310 |  | CORR | GENE | 05:01 | 05:04 | 05:06 | 391 | 61 | 10 | EXT | Аномалия находится на упругопластическом изгибе: R=532 D, максимальное растяжение на 11.9 час. | 0.93 | (c)
58766.084 | 2.055 | 1.867 | -9.62 | -9.808 | 1701 | 1750 | 1765 | 1701 | 1867 | 5310 |  | CORR | GENE | 04:46 | 04:54 | 04:56 | 318 | 127 | 14 | EXT | Аномалия находится на упругопластическом изгибе: R=588 D, максимальное растяжение на 11.7 час. | 0.94 | (c)
58809.579 | 0 | 0 | -11.665 | -11.665 | 866 | 1112 | 1213 | 866 | 0 | 5314 | Смещение кромок | GWAN |  | 05:31 | 06:11 | 06:27 | 0 | 693 | 17 | EXT | Смещение кромок Наружу Величина смещения - 2.7 мм. |  | (c)
58824.568 | 3.324 | 3.261 | -8.056 | -8.119 | -544 | -389 | -113 | 0 | 3261 | 5315 |  | CORR | GENE | 04:48 | 05:13 | 05:57 | 163 | 862 | 10 | EXT |  | 0.9 | (c)
58854.095 | 10.066 | 10.037 | -1.604 | -1.633 | 2087 | 2163 | 2161 | 2087 | 1596 | 5317 |  | CORR | CIGR | 05:06 | 05:18 | 05:18 | 37 | 147 | 10 | EXT |  | 0.89 | (c)
58860.812 | 5.113 | 5.089 | -6.547 | -6.571 | 939 | 1160 | 1088 | 939 | 5089 | 5318 |  | CORR | GENE | 06:02 | 06:37 | 06:26 | 58 | 299 | 10 | EXT |  | 0.89 | (c)
58863.195 | 7.496 | 7.282 | -4.164 | -4.378 | 449 | 526 | 503 | 449 | 3818 | 5318 |  | CORR | GENE | 04:43 | 04:55 | 04:51 | 560 | 107 | 14 | EXT |  | 0.97 | (c)
58938.556 | 3.327 | 3.214 | -8.358 | -8.471 | -505 | -462 | -379 | 252 | 3214 | 5325 |  | CORR | GENE | 05:54 | 06:01 | 06:15 | 544 | 253 | 14 | EXT |  | 0.97 | (c)
58940.985 | 5.756 | 5.701 | -5.929 | -5.984 | -102 | -79 | -72 | 43 | 5701 | 5325 |  | LWAN | GENE | 06:60 | 07:03 | 07:04 | 120 | 59 |  | INT | Эквивалент потери металла 10%. |  | (c)
58960.015 | 1.531 | 1.494 | -9.624 | -9.661 | -411 | -337 | -270 | 129 | 1494 | 5327 |  | CORR | GENE | 03:20 | 03:32 | 03:43 | 59 | 282 | 10 | EXT |  | 0.89 | (c)
58960.727 | 2.243 | 1.896 | -8.912 | -9.259 | -499 | -443 | -249 | 0 | 1896 | 5327 |  | CORR | GENE | 03:06 | 03:15 | 03:46 | 452 | 500 | 11 | EXT |  | 0.94 | (c)
58962.326 | 3.842 | 3.751 | -7.313 | -7.404 | -494 | -297 | -246 | 0 | 3751 | 5327 |  | CORR | GENE | 03:07 | 03:38 | 03:47 | 202 | 496 | 10 | EXT |  | 0.91 | (c)
58964.712 | 6.228 | 4.958 | -4.927 | -6.197 | 2 | 9 | 32 | 2 | 4756 | 5327 |  | CORR | GENE | 04:27 | 04:28 | 04:31 | 1441 | 60 | 11 | EXT |  | 0.98 | (c)
58965.443 | 6.959 | 6.433 | -4.196 | -4.722 | 13 | 61 | 50 | 13 | 3631 | 5327 |  | CORR | GENE | 04:28 | 04:36 | 04:34 | 1091 | 73 | 10 | EXT |  | 0.96 | (c)
58965.577 | 7.093 | 6.955 | -4.062 | -4.2 | -367 | -260 | -223 | 79 | 4023 | 5327 |  | CORR | GENE | 03:27 | 03:44 | 03:50 | 177 | 288 | 10 | EXT |  | 0.9 | (c)
58969.335 | 10.851 | 10.701 | -0.304 | -0.454 | -184 | -153 | -158 | 132 | 167 | 5327 |  | CORR | GENE | 03:57 | 04:02 | 04:01 | 287 | 53 | 10 | EXT |  | 0.92 | (c)
58978.528 | 8.889 | 8.72 | -2.676 | -2.845 | 792 | 1054 | 1003 | 792 | 2646 | 5328 |  | CORR | GENE | 05:25 | 06:07 | 05:59 | 199 | 423 | 12 | EXT |  | 0.91 | (c)
59005.869 | 1.905 | 1.276 | -9.56 | -10.189 | -1642 | -1579 | -1561 | 1479 | 1276 | 5331 |  | CORR | GENE | 05:03 | 05:14 | 05:17 | 818 | 163 | 10 | EXT | Аномалия находится на отводе. | 0.95 | (c)
59015.503 | 0.074 | 0.023 | -11.511 | -11.562 | 1746 | -2129 | -2084 | 1453 | 23 | 5332 |  | CORR | GENE | 05:10 | 06:45 | 06:52 | 126 | 1262 | 10 | EXT |  | 0.9 | (c)
59019.653 | 4.224 | 4.166 | -7.361 | -7.419 | -2013 | -1968 | -1963 | 1912 | 4166 | 5332 |  | DENT | GENE | 07:04 | 07:11 | 07:12 | 103 | 101 | 0.4 | N/A | Глубина вмятины: 5 мм (0,4%). Линейка: 10 см в (417 см; 07:11 ч:мин) |  | (c)
59020.149 | 4.72 | 4.659 | -6.865 | -6.926 | 1850 | 1926 | 1933 | 1850 | 4659 | 5332 |  | CORR | GENE | 05:27 | 05:39 | 05:41 | 74 | 167 | 12 | EXT |  | 0.89 | (c)
59020.471 | 5.042 | 4.993 | -6.543 | -6.592 | 1677 | -2151 | 2029 | 1677 | 4993 | 5332 |  | CORR | GENE | 04:59 | 06:41 | 05:56 | 147 | 704 | 10 | EXT |  | 0.9 | (c)
59021.567 | 6.138 | 6.085 | -5.447 | -5.5 | 1704 | 1891 | 1854 | 1704 | 5413 | 5332 |  | CORR | GENE | 05:04 | 05:34 | 05:28 | 87 | 300 | 14 | EXT |  | 0.89 | (c)
59045.651 | 7.182 | 7.122 | -3.643 | -3.703 | 2023 | 2100 | 2123 | 2023 | 3612 | 5334 |  | CORR | GENE | 07:07 | 07:20 | 07:23 | 91 | 200 | 10 | EXT | Аномалия находится на упругопластическом изгибе: R=491 D, максимальное растяжение на 6 час. | 0.89 | (c)
59046.388 | 7.919 | 7.888 | -2.906 | -2.937 | 2071 | 2129 | 2186 | 2071 | 2775 | 5334 |  | CORR | GENE | 07:15 | 07:24 | 07:34 | 162 | 230 | 11 | EXT | Аномалия находится на упругопластическом изгибе: R=498 D, максимальное растяжение на 6 час. | 0.9 | (c)
59049.144 | 10.675 | 10.671 | -0.15 | -0.154 | 735 | 880 | 840 | 735 | 125 | 5334 |  | CORR | CIGR | 03:39 | 04:03 | 03:56 | 29 | 210 | 10 | EXT | Аномалия находится на упругопластическом изгибе: R=541 D, максимальное растяжение на 6 час. | 0.89 | (c)
59095.679 | 0 | 0 | -11.675 | -11.675 | -575 | -452 | -419 | 264 | 0 | 5339 | Смещение кромок | GWAN |  | 11:23 | 11:43 | 11:48 | 0 | 311 | 15 | EXT | Смещение кромок Вовнутрь Величина смещения - 2.4 мм. Аномалия находится на упругопластическом изгибе: R=783 D, максимальное растяжение на 5.8 час. |  | (c)
59112.449 | 5.095 | 4.966 | -5.585 | -5.714 | -1534 | -1476 | -1471 | 1409 | 4966 | 5340 |  | DENT | GENE | 02:34 | 02:43 | 02:44 | 200 | 125 | 0.7 | N/A | Глубина вмятины: 10 мм (0,7%). Линейка: 20 см в (497 см; 02:43 ч:мин) Аномалия находится на упругопластическом изгибе. |  | (c)
59118.437 | 0.403 | 0.273 | -10.727 | -10.857 | 2229 | -2127 | -2146 | 2060 | 273 | 5341 |  | CORR | GENE | 04:32 | 04:49 | 04:46 | 404 | 172 | 10 | EXT | Аномалия находится на упругопластическом изгибе: R=867 D, максимальное растяжение на 6.1 час. | 0.93 | (c)
59129.763 | 0.599 | 0.422 | -10.751 | -10.928 | 503 | 549 | 547 | 503 | 422 | 5342 |  | CORR | GENE | 04:28 | 04:35 | 04:35 | 515 | 89 | 11 | EXT | Аномалия находится на отводе. | 0.94 | (c)
59130.53 | 1.366 | 1.157 | -9.984 | -10.193 | 524 | 571 | 630 | 524 | 1157 | 5342 |  | CORR | GENE | 04:31 | 04:39 | 04:48 | 601 | 212 | 10 | EXT | Аномалия находится на отводе. | 0.94 | (c)
59133.199 | 4.035 | 3.962 | -7.315 | -7.388 | 332 | 481 | 443 | 332 | 3962 | 5342 |  | DENT | GENE | 04:00 | 04:24 | 04:18 | 116 | 223 | 0.4 | N/A | Глубина вмятины: 6 мм (0,4%). Линейка: 12 см в (396 см; 04:24 ч:мин) Аномалия находится на отводе. |  | (c)
59142.104 | 1.59 | 1.571 | -9.41 | -9.429 | -577 | -463 | -422 | 268 | 1571 | 5343 |  | CORR | GENE | 05:18 | 05:37 | 05:43 | 74 | 309 | 10 | EXT |  | 0.89 | (c)
59151.848 | 0.334 | 0.298 | -11.256 | -11.292 | 495 | 604 | 589 | 495 | 298 | 5344 |  | CORR | GENE | 04:23 | 04:40 | 04:38 | 55 | 187 | 12 | EXT | Аномалия находится на отводе. | 0.89 | (c)
59151.871 | 0.357 | 0.357 | -11.233 | -11.233 | 352 | 374 | 363 | 352 | 357 | 5344 |  | CORR | AXGR | 03:60 | 04:03 | 04:01 | 145 | 22 | 12 | EXT | Аномалия находится на отводе. | 0.9 | (c)
59152.12 | 0.606 | 0.452 | -10.984 | -11.138 | 475 | 603 | 574 | 475 | 452 | 5344 |  | CORR | GENE | 04:19 | 04:40 | 04:35 | 558 | 198 | 14 | EXT | Аномалия находится на отводе. | 0.97 | (c)
59155.944 | 4.43 | 4.077 | -7.16 | -7.513 | 461 | 502 | 522 | 461 | 4077 | 5344 |  | CORR | GENE | 04:17 | 04:24 | 04:27 | 601 | 121 | 13 | EXT | Аномалия находится на отводе. | 0.96 | (c)
59163.048 | 11.534 | 11.528 | -0.056 | -0.062 | 539 | 596 | 597 | 539 | 31 | 5344 |  | CORR | CIGR | 04:30 | 04:39 | 04:39 | 31 | 115 | 10 | EXT | Аномалия находится на отводе. | 0.89 | (c)
59219.501 | 11.477 | 11.473 | -0.198 | -0.202 | 1199 | 1611 | 1433 | 1199 | 48 | 5349 |  | CORR | GENE | 05:36 | 06:43 | 06:14 | 154 | 468 | 10 | EXT |  | 0.9 | (c)
59241.255 | 10.416 | 10.4 | -1.264 | -1.28 | -248 | -116 | -158 | 69 | 1236 | 5351 |  | CORR | CIGR | 05:48 | 06:09 | 06:03 | 44 | 179 | 11 | EXT |  | 0.89 | (c)
59241.453 | 10.614 | 10.551 | -1.066 | -1.129 | -231 | -145 | -173 | 116 | 717 | 5351 |  | CORR | GENE | 05:51 | 06:05 | 06:00 | 412 | 115 | 12 | EXT |  | 0.94 | (c)
59251.575 | 9.056 | 9.024 | -2.309 | -2.341 | 1469 | 1586 | 1597 | 1469 | 2299 | 5352 |  | CORR | CIGR | 08:03 | 08:22 | 08:24 | 42 | 257 | 11 | EXT | Аномалия находится на упругопластическом изгибе: R=353 D, максимальное растяжение на 0.4 час. | 0.89 | (c)
59262.938 | 9.054 | 8.851 | -2.621 | -2.824 | -1126 | -857 | -856 | 586 | 2484 | 5353 |  | DENT | GENE | 04:41 | 05:24 | 05:24 | 340 | 540 | 1.4 | N/A | Глубина вмятины: 20 мм (1,4%). Линейка: 34 см в (885 см; 05:24 ч:мин) Аномалия находится на упругопластическом изгибе. |  | (c)
59289.194 | 1.44 | 1.398 | -10.085 | -10.127 | 586 | 644 | 667 | 586 | 1398 | 5356 |  | CORR | GENE | 07:14 | 07:24 | 07:27 | 59 | 162 | 10 | EXT |  | 0.89 | (c)
59294.248 | 6.494 | 6.288 | -5.031 | -5.237 | 758 | 776 | 781 | 758 | 4899 | 5356 |  | CORR | AXGR | 07:42 | 07:45 | 07:46 | 338 | 46 | 10 | EXT |  | 0.92 | (c)
59317.413 | 6.474 | 6.393 | -4.976 | -5.057 | -1183 | -1126 | -1127 | 1072 | 4951 | 5358 |  | CORR | GENE | 04:31 | 04:40 | 04:40 | 106 | 111 | 10 | EXT |  | 0.89 | (c)
59344.817 | 10.913 | 10.484 | -0.322 | -0.751 | -957 | -480 | -559 | 162 | 28 | 5360 |  | CORR | GENE | 05:00 | 06:17 | 06:04 | 723 | 795 | 14 | EXT |  | 0.98 | (c)
59345.156 | 0.017 | 0.017 | -10.913 | -10.913 | -1370 | -1156 | -1199 | 1029 | 17 | 5361 |  | CORR | GENE | 05:30 | 06:04 | 05:57 | 255 | 341 | 14 | EXT | Аномалия находится на отводе. | 0.93 | (c)
59345.809 | 0.67 | 0.359 | -10.26 | -10.571 | -1393 | -1092 | -1205 | 1017 | 359 | 5361 |  | CORR | GENE | 05:26 | 06:14 | 05:56 | 361 | 376 | 11 | EXT | Аномалия находится на отводе. | 0.93 | (c)
59346.432 | 1.293 | 0.931 | -9.637 | -9.999 | -1381 | -1200 | -1182 | 983 | 931 | 5361 |  | CORR | GENE | 05:28 | 05:57 | 06:00 | 708 | 398 | 12 | EXT | Аномалия находится на отводе. | 0.96 | (c)
59411.109 | 8.895 | 8.869 | -2.175 | -2.201 | 788 | 1089 | 993 | 788 | 2153 | 5366 |  | CORR | GENE | 05:16 | 06:04 | 05:49 | 48 | 410 | 14 | EXT |  | 0.89 | (c)
59411.532 | 9.318 | 8.96 | -1.752 | -2.11 | 1091 | 1104 | 1128 | 1091 | 1712 | 5366 |  | CORR | GENE | 06:05 | 06:07 | 06:10 | 398 | 73 | 10 | EXT |  | 0.93 | (c)
59412.197 | 9.983 | 9.628 | -1.087 | -1.442 | 759 | 872 | 862 | 759 | 224 | 5366 |  | CORR | GENE | 05:11 | 05:29 | 05:28 | 1218 | 205 | 12 | EXT |  | 0.98 | (c)
59413.89 | 0.606 | 0.46 | -10.904 | -11.05 | 1988 | 2036 | 2037 | 1988 | 460 | 5367 |  | CORR | GENE | 05:24 | 05:32 | 05:32 | 270 | 98 | 12 | EXT |  | 0.92 | (c)
59419.452 | 6.168 | 6.138 | -5.342 | -5.372 | 1139 | 1413 | 1335 | 1139 | 5314 | 5367 |  | CORR | GENE | 03:07 | 03:51 | 03:39 | 58 | 392 | 12 | EXT |  | 0.89 | (c)
59421.784 | 8.5 | 8.33 | -3.01 | -3.18 | 1329 | 1329 | 1354 | 1329 | 2759 | 5367 |  | CORR | GENE | 03:38 | 03:38 | 03:42 | 421 | 50 | 10 | EXT |  | 0.93 | (c)
59429.465 | 4.671 | 4.641 | -7.029 | -7.059 | -2140 | -2056 | -2066 | 1992 | 4641 | 5368 |  | CORR | CIGR | 03:22 | 03:35 | 03:34 | 34 | 148 | 11 | EXT | Аномалия находится на отводе. | 0.89 | (c)
59431.078 | 6.284 | 6.104 | -5.416 | -5.596 | -1854 | -1811 | -1828 | 1802 | 5367 | 5368 |  | CORR | GENE | 04:08 | 04:15 | 04:12 | 229 | 52 | 13 | EXT | Аномалия находится на отводе. | 0.92 | (c)
59431.318 | 6.524 | 6.373 | -5.176 | -5.327 | -1878 | -1799 | -1799 | 1720 | 4804 | 5368 |  | CORR | GENE | 04:04 | 04:17 | 04:17 | 523 | 158 | 18 | EXT | Аномалия находится на отводе. | 0.99 | (c)
59447.999 | 0 | 0 | -12.03 | -12.03 | -1602 | -1345 | -1053 | 505 | 0 | 5369б | Смещение кромок | GWAN |  | 04:44 | 05:26 | 06:13 | 0 | 1097 | 17 | EXT | Смещение кромок Наружу Аномалия находится на отводе. Величина смещения - 2.7 мм. |  | (c)
59466.477 | 6.448 | 6.427 | -4.937 | -4.958 | -304 | -160 | -179 | 53 | 4905 | 5371а |  | CORR | GENE | 11:00 | 11:24 | 11:21 | 53 | 251 | 13 | EXT |  | 0.84 | (c)
59504.834 | 10.95 | 10.936 | -0.485 | -0.499 | -295 | -252 | -204 | 113 | 471 | 5374 |  | CORR | CIGR | 06:51 | 06:58 | 07:05 | 28 | 182 | 10 | EXT |  | 0.89 | (c)
59505.59 | 0.271 | 0.249 | -11.014 | -11.036 | -341 | -122 | -228 | 115 | 249 | 5375 |  | CORR | GENE | 05:55 | 06:30 | 06:13 | 48 | 226 | 13 | EXT |  | 0.89 | (c)
59507.194 | 1.875 | 1.857 | -9.41 | -9.428 | -142 | 114 | 15 | 0 | 1857 | 5375 |  | CORR | GENE | 06:27 | 07:08 | 06:52 | 61 | 314 | 11 | EXT |  | 0.89 | (c)
59512.035 | 6.716 | 6.654 | -4.569 | -4.631 | 526 | 577 | 581 | 526 | 4515 | 5375 |  | DENT | GENE | 08:15 | 08:23 | 08:23 | 116 | 109 | 0.4 | N/A | Глубина вмятины: 6 мм (0,4%). Линейка: 12 см в (665 см; 08:23 ч:мин) |  | (c)
59514.49 | 9.171 | 9.123 | -2.114 | -2.162 | -396 | -137 | -216 | 36 | 2053 | 5375 |  | CORR | GENE | 05:46 | 06:27 | 06:15 | 109 | 360 | 12 | EXT |  | 0.89 | (c)
59520.101 | 3.497 | 2.455 | -7.818 | -8.86 | -154 | 7 | -64 | 0 | 2455 | 5376 |  | CORR | GENE | 04:11 | 04:37 | 04:26 | 1042 | 181 | 11 | EXT |  | 0.97 | (c)
59520.382 | 3.778 | 3.763 | -7.537 | -7.552 | 47 | 195 | 172 | 47 | 3763 | 5376 |  | CORR | GENE | 04:44 | 05:08 | 05:04 | 52 | 250 | 11 | EXT |  | 0.89 | (c)
59521.065 | 4.461 | 4.147 | -6.854 | -7.168 | 621 | 641 | 682 | 621 | 4147 | 5376 |  | CORR | GENE | 06:16 | 06:19 | 06:26 | 419 | 122 | 10 | EXT |  | 0.93 | (c)
59521.184 | 4.58 | 4.524 | -6.735 | -6.791 | 157 | 167 | 254 | 157 | 4524 | 5376 |  | CORR | GENE | 05:01 | 05:03 | 05:17 | 396 | 194 | 10 | EXT |  | 0.93 | (c)
59521.306 | 4.702 | 4.65 | -6.613 | -6.665 | 422 | 503 | 507 | 422 | 4650 | 5376 |  | CORR | GENE | 05:44 | 05:57 | 05:58 | 77 | 171 | 10 | EXT |  | 0.89 | (c)
59521.665 | 5.061 | 5.005 | -6.254 | -6.31 | 123 | 160 | 151 | 123 | 5005 | 5376 |  | CORR | GENE | 04:56 | 05:02 | 05:00 | 228 | 56 | 11 | EXT |  | 0.91 | (c)
59522.775 | 6.171 | 6.141 | -5.144 | -5.174 | 141 | 251 | 204 | 141 | 5138 | 5376 |  | CORR | CIGR | 04:59 | 05:17 | 05:09 | 36 | 127 | 10 | EXT |  | 0.89 | (c)
59522.996 | 6.392 | 6.385 | -4.923 | -4.93 | 120 | 182 | 197 | 120 | 4889 | 5376 |  | CORR | CIGR | 04:55 | 05:05 | 05:08 | 41 | 155 | 10 | EXT |  | 0.89 | (c)
59550.885 | 0.506 | 0.137 | -11.009 | -11.378 | -1394 | -1378 | -1370 | 1346 | 137 | 5379 |  | CORR | GENE | 06:43 | 06:46 | 06:47 | 407 | 48 | 10 | EXT | Аномалия находится на упругопластическом изгибе: R=376 D, максимальное растяжение на 11.9 час. | 0.93 | (c)
59551.883 | 1.504 | 1.299 | -10.011 | -10.216 | -2188 | -1832 | -1895 | 1602 | 1299 | 5379 |  | DENT | GENE | 04:35 | 05:32 | 05:22 | 357 | 586 | 0.8 | N/A | Глубина вмятины: 11 мм (0,8%). Линейка: 36 см в (130 см; 05:32 ч:мин) Аномалия находится на упругопластическом изгибе. |  | (c)
59561.894 | 0 | -0.048 | -11.145 | -11.193 | 1856 | 2199 | 2166 | 1856 |  | 5380 | Нарушение формы кольцевого шва | GWAN |  | 02:17 | 03:12 | 03:07 | 0 | 619 |  | EXT | Нарушение формы кольцевого шва Аномалия находится на упругопластическом изгибе: R=430 D, максимальное растяжение на 0.1 час. |  | (c)
59578.765 | 5.726 | 5.675 | -5.934 | -5.985 | 228 | 540 | 520 | 228 | 5675 | 5381 |  | CORR | GENE | 04:47 | 05:37 | 05:34 | 89 | 584 | 11 | EXT |  | 0.89 | (c)
59606.081 | 10.082 | 10.036 | -1.583 | -1.629 | 303 | 418 | 489 | 303 | 1559 | 5383 |  | CORR | GENE | 04:50 | 05:09 | 05:20 | 70 | 373 | 11 | EXT |  | 0.89 | (c)
59607.664 | 0 | 0 | -11.555 | -11.555 | -241 | -5 | -109 | 0 | 0 | 5384 | Смещение кромок | GWAN |  | 05:04 | 05:42 | 05:26 | 0 | 263 | 15 | EXT | Смещение кромок Наружу Величина смещения - 2.3 мм. |  | (c)
59607.664 | 0 | 0 | -11.555 | -11.555 | 347 | 650 | 569 | 347 | 0 | 5384 | Смещение кромок | GWAN |  | 06:39 | 07:28 | 07:15 | 0 | 443 | 15 | EXT | Смещение кромок Наружу Величина смещения - 2.4 мм. |  | (c)
59608.694 | 1.03 | 1.016 | -10.525 | -10.539 | 679 | 811 | 774 | 679 | 1016 | 5384 |  | CORR | CIGR | 07:33 | 07:54 | 07:48 | 27 | 189 | 11 | EXT |  | 0.89 | (c)
59633.57 | 2.861 | 2.834 | -8.464 | -8.491 | -631 | -488 | -492 | 353 | 2834 | 5386 |  | CORR | CIGR | 05:36 | 05:59 | 05:58 | 33 | 278 | 10 | EXT |  | 0.89 | (c)
59633.772 | 3.063 | 2.809 | -8.262 | -8.516 | -55 | -45 | -39 | 23 | 2809 | 5386 |  | CORR | AXGR | 07:09 | 07:10 | 07:11 | 475 | 31 | 12 | EXT |  | 0.95 | (c)
59634.42 | 3.711 | 3.354 | -7.614 | -7.971 | -77 | -46 | -46 | 15 | 3354 | 5386 |  | CORR | GENE | 07:05 | 07:10 | 07:10 | 926 | 61 | 10 | EXT |  | 0.96 | (c)
59653.559 | 11.525 | 11.497 | -0.145 | -0.173 | 2173 | -2195 | -2195 | 2101 | 133 | 5387 |  | CORR | CIGR | 05:56 | 06:11 | 06:11 | 40 | 188 | 10 | EXT |  | 0.89 | (c)
59676.201 | 0.162 | 0.116 | -11.348 | -11.394 | -1311 | -1266 | -1257 | 1203 | 116 | 5390 |  | CORR | GENE | 05:17 | 05:24 | 05:26 | 237 | 108 | 10 | EXT | Аномалия находится на упругопластическом изгибе: R=401 D, максимальное растяжение на 0.3 час. | 0.91 | (c)
59680.485 | 4.446 | 4.18 | -7.064 | -7.33 | -1405 | -1127 | -1151 | 898 | 4180 | 5390 |  | DENT | GENE | 05:02 | 05:47 | 05:43 | 516 | 507 | 0.4 | N/A | Глубина вмятины: 6 мм (0,4%). Линейка: 52 см в (418 см; 05:47 ч:мин) Аномалия находится на упругопластическом изгибе. |  | (c)
59709.798 | 10.934 | 10.88 | -0.141 | -0.195 | -1937 | -1811 | -1787 | 1638 | 132 | 5392 |  | CORR | GENE | 05:20 | 05:41 | 05:45 | 63 | 299 | 10 | EXT |  | 0.89 | (c)
59763.72 | 8.726 | 7.987 | -2.144 | -2.883 | 328 | 370 | 489 | 328 | 2144 | 5397 |  | CORR | GENE | 04:49 | 04:56 | 05:15 | 739 | 323 | 12 | EXT | Аномалия находится на упругопластическом изгибе: R=317 D, максимальное растяжение на 11.6 час. | 0.97 | (c)
59763.909 | 8.915 | 8.884 | -1.955 | -1.986 | -34 | 162 | 178 | 0 | 1803 | 5397 |  | CORR | GENE | 03:50 | 04:22 | 04:25 | 183 | 422 | 10 | EXT | Аномалия находится на упругопластическом изгибе: R=321 D, максимальное растяжение на 11.6 час. | 0.9 | (c)
59765.656 | 10.662 | 10.646 | -0.208 | -0.224 | -843 | -808 | -790 | 738 | 192 | 5397 |  | CORR | CIGR | 01:40 | 01:46 | 01:48 | 32 | 105 | 11 | EXT | Аномалия находится на упругопластическом изгибе: R=352 D, максимальное растяжение на 11.5 час. | 0.89 | (c)
59766.056 | 0.192 | 0.107 | -11.053 | -11.138 | -410 | -386 | -386 | 362 | 107 | 5398 |  | CORR | GENE | 06:38 | 06:42 | 06:42 | 158 | 48 | 14 | EXT | Аномалия находится на упругопластическом изгибе: R=364 D, максимальное растяжение на 11.5 час. | 0.91 | (c)
59766.347 | 0.483 | 0.483 | -10.762 | -10.762 | -851 | -752 | -613 | 375 | 483 | 5398 |  | CORR | GENE | 05:27 | 05:43 | 06:06 | 140 | 476 | 10 | EXT | Аномалия находится на упругопластическом изгибе: R=371 D, максимальное растяжение на 11.4 час. | 0.9 | (c)
59766.609 | 0.745 | 0.73 | -10.5 | -10.515 | -688 | -585 | -587 | 486 | 730 | 5398 |  | CORR | CIGR | 05:53 | 06:10 | 06:10 | 31 | 202 | 10 | EXT | Аномалия находится на упругопластическом изгибе: R=378 D, максимальное растяжение на 11.4 час. | 0.89 | (c)
59767.598 | 1.734 | 1.712 | -9.511 | -9.533 | -789 | -755 | -655 | 522 | 1712 | 5398 |  | CORR | CIGR | 05:37 | 05:43 | 05:59 | 46 | 267 | 10 | EXT | Аномалия находится на упругопластическом изгибе: R=414 D, максимальное растяжение на 11.4 час. | 0.89 | (c)
59772.954 | 7.09 | 6.954 | -4.155 | -4.291 | -803 | -756 | -763 | 724 | 3845 | 5398 |  | CORR | GENE | 05:35 | 05:42 | 05:41 | 446 | 79 | 12 | EXT |  | 0.94 | (c)
59778.587 | 1.478 | 1.317 | -10.157 | -10.318 | -732 | -694 | -685 | 638 | 1317 | 5399 |  | CORR | GENE | 07:19 | 07:26 | 07:27 | 491 | 94 | 10 | EXT | Аномалия находится на отводе. | 0.94 | (c)
59780.292 | 3.183 | 3.15 | -8.452 | -8.485 | -229 | -142 | -128 | 27 | 3150 | 5399 |  | CORR | CIGR | 08:41 | 08:54 | 08:57 | 47 | 202 | 11 | EXT | Аномалия находится на отводе. | 0.89 | (c)
59782.376 | 5.267 | 5.102 | -6.368 | -6.533 | 2117 | 2124 | 2161 | 2117 | 5102 | 5399 |  | CORR | GENE | 02:59 | 03:00 | 03:06 | 629 | 88 | 10 | EXT | Аномалия находится на отводе. | 0.95 | (c)
59803.341 | 3.337 | 3.314 | -7.063 | -7.086 | 621 | 714 | 750 | 621 | 3314 | 5401 |  | CORR | CIGR | 05:08 | 05:23 | 05:29 | 27 | 258 | 10 | EXT | Аномалия находится на отводе. | 0.89 | (c)
59806.087 | 6.083 | 5.883 | -4.317 | -4.517 | 1817 | 1840 | 1845 | 1817 | 4106 | 5401 |  | CORR | GENE | 08:21 | 08:24 | 08:25 | 411 | 56 | 10 | EXT | Аномалия находится на отводе. | 0.93 | (c)
59822.212 | 0.288 | 0.241 | -11.197 | -11.244 | 6 | 17 | 41 | 6 | 241 | 5403 |  | CORR | GENE | 05:14 | 05:16 | 05:20 | 439 | 69 | 10 | EXT |  | 0.93 | (c)
59824.53 | 2.606 | 2.553 | -8.879 | -8.932 | 31 | 47 | 77 | 31 | 2553 | 5403 |  | CORR | GENE | 05:18 | 05:21 | 05:26 | 211 | 91 | 10 | EXT |  | 0.91 | (c)
59829.162 | 7.238 | 7.152 | -4.247 | -4.333 | -264 | -198 | -196 | 128 | 3737 | 5403 |  | CORR | GENE | 04:31 | 04:41 | 04:42 | 596 | 136 | 10 | EXT |  | 0.94 | (c)
59830.606 | 8.682 | 8.559 | -2.803 | -2.926 | 5 | 44 | 38 | 5 | 2608 | 5403 |  | CORR | GENE | 05:14 | 05:20 | 05:19 | 318 | 65 | 11 | EXT |  | 0.92 | (c)
59830.912 | 8.988 | 8.97 | -2.497 | -2.515 | -239 | -161 | -158 | 78 | 2483 | 5403 |  | CORR | CIGR | 04:35 | 04:47 | 04:48 | 32 | 161 | 10 | EXT |  | 0.89 | (c)
59831.146 | 9.222 | 9.036 | -2.263 | -2.449 | -218 | -213 | -189 | 160 | 2222 | 5403 |  | CORR | GENE | 04:38 | 04:39 | 04:43 | 227 | 58 | 10 | EXT |  | 0.91 | (c)
59831.281 | 9.357 | 9.34 | -2.128 | -2.145 | -316 | -194 | -215 | 114 | 2106 | 5403 |  | CORR | CIGR | 04:22 | 04:42 | 04:39 | 39 | 202 | 10 | EXT |  | 0.89 | (c)
59831.48 | 9.556 | 9.164 | -1.929 | -2.321 | 6 | 17 | 21 | 6 | 1821 | 5403 |  | CORR | AXGR | 05:14 | 05:16 | 05:17 | 500 | 29 | 10 | EXT |  | 0.94 | (c)
59842.739 | 9.33 | 9.305 | -1.375 | -1.4 | -360 | -248 | -218 | 75 | 1361 | 5404 |  | CORR | CIGR | 04:45 | 05:03 | 05:08 | 39 | 285 | 10 | EXT |  | 0.89 | (c)
59844.082 | 10.673 | 10.46 | -0.032 | -0.245 | -837 | -742 | -127 | 0 | 9 | 5404 |  | CORR | GENE | 03:28 | 03:44 | 05:23 | 236 | 1420 | 14 | EXT |  | 0.92 | (c)
59844.172 | 0.058 | 0.026 | -11.527 | -11.559 | 592 | 636 | 649 | 592 | 26 | 5405 |  | CORR | GENE | 04:60 | 05:07 | 05:09 | 153 | 114 | 12 | EXT |  | 0.9 | (c)
59844.175 | 0.061 | 0.033 | -11.524 | -11.552 | 1136 | 1233 | 1340 | 1136 | 33 | 5405 |  | CORR | GENE | 06:28 | 06:43 | 07:01 | 162 | 409 | 11 | EXT |  | 0.9 | (c)
59844.697 | 0.583 | 0.197 | -11.002 | -11.388 | 756 | 960 | 915 | 756 | 197 | 5405 |  | CORR | GENE | 05:26 | 05:59 | 05:52 | 904 | 318 | 13 | EXT |  | 0.98 | (c)
59844.98 | 0.866 | 0.338 | -10.719 | -11.247 | 433 | 481 | 489 | 433 | 338 | 5405 |  | CORR | GENE | 04:34 | 04:42 | 04:43 | 869 | 112 | 14 | EXT |  | 0.99 | (c)
59845.43 | 1.316 | 1.305 | -10.269 | -10.28 | 375 | 534 | 492 | 375 | 1305 | 5405 |  | CORR | CIGR | 04:25 | 04:51 | 04:44 | 34 | 234 | 10 | EXT |  | 0.89 | (c)
59845.531 | 1.417 | 1.391 | -10.168 | -10.194 | 901 | 1066 | 1069 | 901 | 1391 | 5405 |  | CORR | CIGR | 05:50 | 06:16 | 06:17 | 43 | 337 | 12 | EXT |  | 0.89 | (c)
59846.207 | 2.093 | 1.965 | -9.492 | -9.62 | 508 | 838 | 745 | 508 | 1965 | 5405 |  | CORR | GENE | 04:46 | 05:40 | 05:25 | 178 | 474 | 10 | EXT |  | 0.9 | (c)
59848.746 | 4.632 | 4.614 | -6.953 | -6.971 | 682 | 807 | 903 | 682 | 4614 | 5405 |  | CORR | GENE | 05:14 | 05:35 | 05:50 | 93 | 442 | 10 | EXT |  | 0.89 | (c)
59849.126 | 5.012 | 4.997 | -6.573 | -6.588 | 547 | 618 | 729 | 547 | 4997 | 5405 |  | CORR | GENE | 04:53 | 05:04 | 05:22 | 68 | 366 | 12 | EXT |  | 0.89 | (c)
59849.432 | 5.318 | 5.282 | -6.267 | -6.303 | 961 | 1014 | 1102 | 961 | 5282 | 5405 |  | CORR | GENE | 05:59 | 06:08 | 06:22 | 58 | 282 | 11 | EXT |  | 0.89 | (c)
59849.512 | 5.398 | 5.381 | -6.187 | -6.204 | 540 | 831 | 734 | 540 | 5381 | 5405 |  | CORR | GENE | 04:52 | 05:39 | 05:23 | 97 | 386 | 10 | EXT |  | 0.89 | (c)
59889.369 | 0 | 0 | -1.52 | -1.52 | -315 | -257 | -252 | 190 | 0 | 5409 | Смещение кромок | GWAN |  | 01:57 | 02:06 | 02:07 | 0 | 125 | 16 | EXT | Смещение кромок Вовнутрь Аномалия находится на отводе. Величина смещения - 2.5 мм. |  | (c)
59889.725 | 0.356 | 0.343 | -1.164 | -1.177 | 1207 | 1394 | 1327 | 784 | 343 | 5409 |  | CORR | GENE | 06:03 | 06:33 | 06:22 | 52 | 239 | 10 | EXT | Аномалия находится на отводе. | 0.89 | (c)
59890.042 | 0.673 | 0.591 | -0.847 | -0.929 | 1060 | 1236 | 1404 | 483 | 591 | 5409 |  | CORR | GENE | 05:39 | 06:07 | 06:34 | 231 | 687 | 11 | EXT | Аномалия находится на отводе. | 0.91 | (c)
59890.393 | 1.024 | 0.996 | -0.496 | -0.524 | 1309 | 1476 | 1432 | 676 | 458 | 5409 |  | CORR | GENE | 06:19 | 06:46 | 06:39 | 66 | 245 | 10 | EXT | Аномалия находится на отводе. | 0.89 | (c)
59897.758 | 6.869 | 5.631 | -4.482 | -5.72 | 1301 | 1328 | 1325 | 1301 | 4411 | 5410а |  | CORR | GENE | 05:28 | 05:32 | 05:32 | 1309 | 49 | 10 | EXT | Аномалия находится на отводе. | 0.96 | (c)
59902.212 | 11.323 | 11.261 | -0.028 | -0.09 | 1489 | 2036 | 1823 | 1489 | 20 | 5410а |  | CORR | GENE | 05:58 | 07:26 | 06:52 | 70 | 668 | 11 | EXT | Аномалия находится на отводе. | 0.89 | (c)
59911.026 | 6.507 | 6.482 | -1.478 | -1.503 | -2118 | -2026 | -2028 | 113 | 1452 | 5412 |  | CORR | GENE | 05:52 | 06:06 | 06:06 | 51 | 180 | 10 | EXT |  | 0.89 | (c)
59911.169 | 6.65 | 6.623 | -1.335 | -1.362 | -1767 | -1693 | -1647 | 464 | 1314 | 5412 |  | CORR | GENE | 06:48 | 07:00 | 07:08 | 48 | 240 | 10 | EXT |  | 0.89 | (c)
59912.451 | 7.932 | 7.835 | -0.053 | -0.15 | 2000 | -2104 | -2167 | 0 | 19 | 5412 |  | CORR | GENE | 04:56 | 05:54 | 05:44 | 131 | 587 | 12 | EXT |  | 0.9 | (c)
59913.087 | 0.583 | 0.419 | -10.647 | -10.811 | -1983 | -1903 | -1754 | 1526 | 419 | 5413 |  | CORR | GENE | 04:58 | 05:11 | 05:35 | 193 | 458 | 12 | EXT |  | 0.91 | (c)
59916.411 | 3.907 | 3.881 | -7.323 | -7.349 | -1892 | -1750 | -1788 | 1685 | 3881 | 5413 |  | CORR | CIGR | 05:12 | 05:35 | 05:29 | 37 | 207 | 10 | EXT |  | 0.89 | (c)
59921.726 | 9.222 | 9.205 | -2.008 | -2.025 | -1953 | -1852 | -1848 | 1743 | 1993 | 5413 |  | CORR | CIGR | 05:03 | 05:19 | 05:20 | 32 | 210 | 14 | EXT |  | 0.89 | (c)
59936.222 | 0.928 | 0.863 | -9.972 | -10.037 | 1910 | 2063 | 2092 | 1910 | 863 | 5415 |  | CORR | GENE | 07:24 | 07:48 | 07:53 | 163 | 363 | 10 | EXT |  | 0.9 | (c)
59940.04 | 4.746 | 4.721 | -6.154 | -6.179 | 1868 | 2075 | 2015 | 1868 | 4721 | 5415 |  | CORR | GENE | 07:17 | 07:50 | 07:41 | 59 | 294 | 10 | EXT |  | 0.89 | (c)
59951.297 | 5.103 | 5.081 | -6.232 | -6.254 | 1088 | 1231 | 1190 | 1088 | 5081 | 5416 |  | CORR | GENE | 04:03 | 04:26 | 04:19 | 56 | 203 | 11 | EXT |  | 0.89 | (c)
59960.15 | 2.621 | 2.231 | -8.964 | -9.354 | 23 | 53 | 47 | 23 | 2231 | 5417 |  | CORR | GENE | 04:00 | 04:05 | 04:04 | 701 | 48 | 10 | EXT |  | 0.95 | (c)
59973.383 | 4.269 | 4.194 | -6.971 | -7.046 | 1898 | 1944 | 2038 | 1898 | 4194 | 5418 |  | GOUG | GENE | 01:20 | 01:28 | 01:43 | 135 | 279 | 7 | EXT | Задир. |  | (c)
60019.496 | 5.202 | 5.095 | -6.453 | -6.56 | 93 | 240 | 234 | 93 | 5095 | 5422 |  | GOUG | GENE | 08:51 | 09:14 | 09:13 | 222 | 281 | 11 | EXT | Зона задиров. |  | (b)
60020.418 | 6.124 | 5.755 | -5.531 | -5.9 | 85 | 185 | 277 | 85 | 5262 | 5422 |  | GOUG | GENE | 08:49 | 09:05 | 09:20 | 638 | 385 | 11 | EXT | Зона задиров. |  | (b)
60021.362 | 7.068 | 7.047 | -4.587 | -4.608 | -1064 | -968 | -997 | 931 | 4574 | 5422 |  | CORR | CIGR | 05:44 | 05:59 | 05:55 | 34 | 133 | 10 | EXT |  | 0.89 | (c)
60021.625 | 7.331 | 7.135 | -4.324 | -4.52 | -893 | -785 | -793 | 694 | 4279 | 5422 |  | CORR | GENE | 06:11 | 06:29 | 06:27 | 241 | 199 | 12 | EXT |  | 0.92 | (c)
60022.168 | 7.874 | 7.862 | -3.781 | -3.793 | -1064 | -937 | -875 | 687 | 3742 | 5422 |  | CORR | GENE | 05:44 | 06:04 | 06:14 | 51 | 377 | 20 | EXT |  | 0.89 | (c)
60022.42 | 8.126 | 7.962 | -3.529 | -3.693 | -870 | -795 | -798 | 726 | 3320 | 5422 |  | CORR | GENE | 06:15 | 06:27 | 06:27 | 373 | 144 | 16 | EXT |  | 0.96 | (c)
60022.974 | 8.68 | 8.636 | -2.975 | -3.019 | -1281 | -874 | -1011 | 741 | 2904 | 5422 |  | CORR | GENE | 05:09 | 06:14 | 05:52 | 115 | 540 | 12 | EXT |  | 0.9 | (c)
60023.415 | 9.121 | 8.952 | -2.534 | -2.703 | -84 | -69 | -69 | 53 | 2207 | 5422 |  | CORR | AXGR | 08:22 | 08:24 | 08:24 | 496 | 31 | 10 | EXT |  | 0.94 | (c)
60055.361 | 5.947 | 5.923 | -5.088 | -5.112 | -1654 | -1486 | -1528 | 1401 | 5072 | 5425а |  | CORR | CIGR | 05:34 | 06:02 | 05:55 | 40 | 254 | 14 | EXT |  | 0.89 | (c)
60068.445 | 7.996 | 7.989 | -3.199 | -3.206 | 688 | 801 | 758 | 688 | 3176 | 5426 |  | CORR | CIGR | 04:55 | 05:13 | 05:06 | 30 | 139 | 10 | EXT | Аномалия находится на отводе. | 0.89 | (c)
60081.688 | 10.044 | 9.794 | -1.511 | -1.761 | 872 | 1006 | 999 | 872 | 1403 | 5427 |  | CORR | GENE | 05:52 | 06:13 | 06:12 | 358 | 255 | 13 | EXT | Аномалия находится на упругопластическом изгибе: R=521 D, максимальное растяжение на 5.5 час. | 0.94 | (c)
60081.986 | 10.342 | 10.276 | -1.213 | -1.279 | 576 | 705 | 726 | 576 | 1042 | 5427 |  | CORR | GENE | 05:04 | 05:25 | 05:28 | 237 | 301 | 11 | EXT | Аномалия находится на упругопластическом изгибе: R=513 D, максимальное растяжение на 5.6 час. | 0.91 | (c)
60084.479 | 1.28 | 1.231 | -10.36 | -10.409 | -1184 | -1169 | -1168 | 1153 | 1231 | 5428 |  | CORR | AXGR | 07:12 | 07:14 | 07:14 | 95 | 30 | 10 | EXT | Аномалия находится на упругопластическом изгибе: R=446 D, максимальное растяжение на 5.7 час. | 0.89 | (c)
60084.895 | 1.696 | 1.673 | -9.944 | -9.967 | -1495 | -1390 | -1420 | 1344 | 1673 | 5428 |  | CORR | CIGR | 06:21 | 06:38 | 06:34 | 28 | 151 | 14 | EXT | Аномалия находится на упругопластическом изгибе: R=436 D, максимальное растяжение на 5.7 час. | 0.9 | (c)
60089.359 | 6.16 | 6.151 | -5.48 | -5.489 | -1996 | -1939 | -1929 | 1861 | 5466 | 5428 |  | CORR | CIGR | 05:01 | 05:10 | 05:11 | 23 | 135 | 12 | EXT | Аномалия находится на упругопластическом изгибе: R=377 D, максимальное растяжение на 5.8 час. | 0.97 | (c)
60094.233 | 11.034 | 10.958 | -0.606 | -0.682 | 2199 | 2201 | 2213 | 2199 | 576 | 5428 |  | CORR | AXGR | 04:18 | 04:18 | 04:20 | 106 | 29 | 13 | EXT | Аномалия находится на упругопластическом изгибе: R=499 D, максимальное растяжение на 5.6 час. | 0.9 | (c)
60094.776 | 11.577 | 11.412 | -0.063 | -0.228 | -1681 | -1459 | -1430 | 1178 | 29 | 5428 |  | CORR | GENE | 05:51 | 06:27 | 06:32 | 199 | 503 | 15 | EXT | Аномалия находится на упругопластическом изгибе: R=529 D, максимальное растяжение на 5.6 час. | 0.92 | (c)
60099.688 | 4.849 | 4.83 | -6.806 | -6.825 | 468 | 555 | 525 | 468 | 4830 | 5429 |  | CORR | CIGR | 07:51 | 08:05 | 08:00 | 35 | 115 | 10 | EXT |  | 0.89 | (c)
60101.401 | 6.562 | 6.557 | -5.093 | -5.098 | -1239 | -1139 | -1115 | 991 | 5056 | 5429 |  | CORR | CIGR | 03:15 | 03:32 | 03:35 | 42 | 248 | 10 | EXT |  | 0.89 | (c)
60106.553 | 0.059 | 0.049 | -10.516 | -10.526 | 1798 | 1821 | 1813 | 1798 | 49 | 5430 |  | CORR | AXGR | 04:38 | 04:42 | 04:41 | 64 | 31 | 11 | EXT |  | 0.89 | (c)
60110.839 | 4.345 | 4.315 | -6.23 | -6.26 | -1848 | -1779 | -1802 | 1756 | 4315 | 5430 |  | CORR | GENE | 06:50 | 07:01 | 06:57 | 59 | 92 | 14 | EXT |  | 0.89 | (c)
60111.328 | 4.834 | 4.468 | -5.741 | -6.107 | 2136 | -2152 | -2185 | 2045 | 4468 | 5430 |  | CORR | GENE | 05:33 | 06:01 | 05:55 | 742 | 280 | 12 | EXT |  | 0.97 | (c)
60112.125 | 5.631 | 5.533 | -4.944 | -5.042 | -2045 | -1743 | -1783 | 1521 | 4774 | 5430 |  | CORR | GENE | 06:18 | 07:07 | 07:00 | 268 | 524 | 12 | EXT |  | 0.92 | (c)
60112.931 | 6.437 | 5.918 | -4.138 | -4.657 | -2105 | -1999 | -1962 | 1819 | 4058 | 5430 |  | CORR | GENE | 06:08 | 06:25 | 06:31 | 599 | 286 | 10 | EXT |  | 0.94 | (c)
60116.61 | 10.116 | 10.116 | -0.459 | -0.459 | -1319 | -1265 | -1287 | 1254 | 432 | 5430 |  | CORR | CIGR | 08:15 | 08:24 | 08:20 | 27 | 65 | 11 | EXT |  | 0.89 | (c)
60121.715 | 4.646 | 4.554 | -7.089 | -7.181 | 681 | 785 | 754 | 681 | 4554 | 5431 |  | CORR | GENE | 04:03 | 04:19 | 04:14 | 198 | 146 | 13 | EXT |  | 0.91 | (c)
60121.845 | 4.776 | 4.754 | -6.959 | -6.981 | 510 | 593 | 568 | 510 | 4754 | 5431 |  | CORR | CIGR | 03:35 | 03:48 | 03:44 | 37 | 116 | 14 | EXT |  | 0.89 | (c)
60122.277 | 5.208 | 4.986 | -6.527 | -6.749 | 535 | 554 | 580 | 535 | 4986 | 5431 |  | CORR | GENE | 03:39 | 03:42 | 03:46 | 249 | 90 | 11 | EXT |  | 0.92 | (c)
60128.716 | 11.647 | 11.634 | -0.088 | -0.101 | 1634 | 1726 | 1711 | 1634 | 67 | 5431 |  | CORR | CIGR | 06:37 | 06:51 | 06:49 | 34 | 154 | 11 | EXT |  | 0.89 | (c)
60158.212 | 8.083 | 8.065 | -3.582 | -3.6 | 1720 | 1857 | 1957 | 1720 | 3496 | 5434 |  | CORR | GENE | 01:45 | 02:07 | 02:24 | 104 | 473 | 12 | EXT | Аномалия находится на отводе. | 0.89 | (c)
60158.61 | 8.481 | 8.441 | -3.184 | -3.224 | -2137 | -2051 | -2024 | 1911 | 3183 | 5434 |  | CORR | CIGR | 03:23 | 03:37 | 03:41 | 41 | 226 | 10 | EXT | Аномалия находится на отводе. | 0.89 | (c)
60160.252 | 10.123 | 10.028 | -1.542 | -1.637 | -2022 | -1939 | -1963 | 1904 | 1358 | 5434 |  | CORR | GENE | 03:41 | 03:55 | 03:51 | 279 | 118 | 12 | EXT | Аномалия находится на отводе. | 0.92 | (c)
60160.734 | 10.605 | 10.404 | -1.06 | -1.261 | 2220 | -2176 | -2159 | 2077 | 723 | 5434 |  | CORR | GENE | 03:06 | 03:16 | 03:19 | 538 | 164 | 10 | EXT | Аномалия находится на отводе. | 0.94 | (c)
60162.086 | 0.292 | 0.132 | -10.568 | -10.728 | -99 | -76 | -77 | 56 | 132 | 5435 |  | LWAN | AXGR | 06:32 | 06:36 | 06:36 | 983 | 43 |  | INT | Эквивалент потери металла 10%. Аномалия находится на упругопластическом изгибе: R=754 D, максимальное растяжение на 2.9 час. |  | (c)
60162.127 | 0.333 | 0.315 | -10.527 | -10.545 | -433 | -346 | -306 | 179 | 315 | 5435 |  | CORR | GENE | 05:38 | 05:52 | 05:59 | 76 | 253 | 11 | EXT | Аномалия находится на упругопластическом изгибе: R=754 D, максимальное растяжение на 2.9 час. | 0.89 | (c)
60163.464 | 1.67 | 1.316 | -9.19 | -9.544 | -300 | -270 | -272 | 244 | 1316 | 5435 |  | CORR | GENE | 05:60 | 06:05 | 06:04 | 581 | 56 | 12 | EXT | Аномалия находится на упругопластическом изгибе: R=531 D, максимальное растяжение на 1.7 час. | 0.96 | (c)
60163.792 | 1.998 | 1.905 | -8.862 | -8.955 | -416 | -331 | -233 | 51 | 1905 | 5435 |  | CORR | GENE | 05:41 | 05:55 | 06:11 | 95 | 365 | 11 | EXT | Аномалия находится на упругопластическом изгибе: R=468 D, максимальное растяжение на 1.5 час. | 0.89 | (c)
60163.836 | 2.042 | 2.04 | -8.818 | -8.82 | -522 | -377 | -448 | 375 | 2040 | 5435 |  | CORR | GENE | 05:24 | 05:47 | 05:36 | 235 | 147 | 10 | EXT | Аномалия находится на упругопластическом изгибе: R=468 D, максимальное растяжение на 1.5 час. | 0.91 | (c)
60164.149 | 2.355 | 2.314 | -8.505 | -8.546 | -1318 | -604 | -921 | 524 | 2314 | 5435 |  | CORR | GENE | 03:16 | 05:11 | 04:20 | 237 | 794 | 11 | EXT | Аномалия находится на упругопластическом изгибе: R=446 D, максимальное растяжение на 1.4 час. | 0.91 | (c)
60165.322 | 3.528 | 3.514 | -7.332 | -7.346 | -402 | -329 | -330 | 258 | 3514 | 5435 |  | CORR | CIGR | 05:43 | 05:55 | 05:55 | 38 | 143 | 10 | EXT | Аномалия находится на упругопластическом изгибе: R=396 D, максимальное растяжение на 1.3 час. | 0.89 | (c)
60165.447 | 3.653 | 3.636 | -7.207 | -7.224 | -378 | -313 | -309 | 240 | 3636 | 5435 |  | CORR | CIGR | 05:47 | 05:58 | 05:58 | 39 | 138 | 10 | EXT | Аномалия находится на упругопластическом изгибе: R=396 D, максимальное растяжение на 1.3 час. | 0.89 | (c)
60165.774 | 3.98 | 3.942 | -6.88 | -6.918 | -915 | -713 | -762 | 609 | 3942 | 5435 |  | CORR | GENE | 04:21 | 04:53 | 04:45 | 102 | 306 | 14 | EXT | Аномалия находится на упругопластическом изгибе: R=393 D, максимальное растяжение на 1.3 час. | 0.9 | (c)
60170.255 | 8.461 | 8.35 | -2.399 | -2.51 | 771 | 953 | 900 | 771 | 2289 | 5435 |  | DENT | GENE | 08:53 | 09:22 | 09:14 | 221 | 257 | 0.5 | N/A | Глубина вмятины: 7 мм (0,5%). Линейка: 22 см в (835 см; 09:22 ч:мин) Аномалия находится на упругопластическом изгибе. |  | (c)
60182.125 | 9.471 | 9.263 | -1.414 | -1.622 | 1640 | 1725 | 1705 | 1640 | 1037 | 5436 |  | CORR | GENE | 04:51 | 05:05 | 05:02 | 585 | 129 | 12 | EXT | Аномалия находится на упругопластическом изгибе: R=901 D, максимальное растяжение на 1.5 час. | 0.96 | (c)
60182.797 | 10.143 | 10.111 | -0.742 | -0.774 | 1188 | 1412 | 1343 | 1188 | 700 | 5436 |  | CORR | GENE | 03:38 | 04:14 | 04:03 | 74 | 310 | 10 | EXT | Аномалия находится на упругопластическом изгибе: R=957 D, максимальное растяжение на 1.6 час. | 0.89 | (c)
60195.913 | 0.974 | 0.957 | -10.446 | -10.463 | 2 | 106 | 101 | 2 | 957 | 5438 |  | CORR | CIGR | 04:15 | 04:32 | 04:31 | 39 | 197 | 10 | EXT |  | 0.89 | (c)
60200.105 | 5.166 | 4.589 | -6.254 | -6.831 | 1692 | 1953 | 1886 | 1692 | 4589 | 5438 |  | CORR | GENE | 08:48 | 09:30 | 09:19 | 619 | 387 | 11 | EXT |  | 0.95 | (c)
60202.26 | 7.321 | 7.236 | -4.099 | -4.184 | 1563 | 1750 | 1853 | 1563 | 3975 | 5438 |  | CORR | GENE | 08:27 | 08:57 | 09:14 | 209 | 580 | 11 | EXT |  | 0.91 | (c)
60211.953 | 5.594 | 5.559 | -6.056 | -6.091 | 2162 | -1779 | -2013 | 1727 | 5559 | 5439 |  | CORR | GENE | 03:14 | 04:38 | 04:01 | 111 | 572 | 13 | EXT |  | 0.9 | (c)
60214.221 | 7.862 | 7.824 | -3.788 | -3.826 | 1932 | 2056 | 2055 | 1932 | 3768 | 5439 |  | CORR | GENE | 02:37 | 02:57 | 02:57 | 58 | 247 | 11 | EXT |  | 0.89 | (c)
60214.841 | 8.482 | 8.465 | -3.168 | -3.185 | -30 | 246 | 189 | 0 | 3150 | 5439 |  | CORR | CIGR | 09:21 | 10:05 | 09:56 | 35 | 438 | 10 | EXT |  | 0.89 | (c)
60216.086 | 9.727 | 9.701 | -1.923 | -1.949 | 0 | 107 | 92 | 0 | 1907 | 5439 |  | CORR | CIGR | 09:26 | 09:43 | 09:40 | 42 | 184 | 12 | EXT |  | 0.89 | (c)
60216.449 | 10.09 | 10.05 | -1.56 | -1.6 | 1945 | -1867 | -2121 | 1725 | 1447 | 5439 |  | CORR | GENE | 02:39 | 04:24 | 03:43 | 153 | 791 | 11 | EXT |  | 0.9 | (c)
60217.117 | 10.758 | 10.756 | -0.892 | -0.894 | -1549 | -1169 | -1354 | 1158 | 791 | 5439 |  | CORR | GENE | 05:16 | 06:17 | 05:47 | 103 | 391 | 11 | EXT |  | 0.89 | (c)
60217.378 | 11.019 | 10.904 | -0.631 | -0.746 | -1292 | -1269 | -1267 | 1242 | 402 | 5439 |  | CORR | GENE | 05:57 | 06:01 | 06:01 | 344 | 50 | 12 | EXT |  | 0.93 | (c)
60217.918 | 11.559 | 11.354 | -0.091 | -0.296 | -1085 | -984 | -975 | 865 | 53 | 5439 |  | CORR | GENE | 06:30 | 06:47 | 06:48 | 243 | 220 | 15 | EXT |  | 0.93 | (c)
60219.798 | 1.789 | 1.572 | -9.896 | -10.113 | -1574 | -1472 | -1505 | 1436 | 1572 | 5440 |  | CORR | GENE | 02:42 | 02:58 | 02:53 | 794 | 138 | 10 | EXT |  | 0.95 | (c)
60220.327 | 2.318 | 2.211 | -9.367 | -9.474 | -1074 | -964 | -980 | 886 | 2211 | 5440 |  | CORR | GENE | 04:02 | 04:20 | 04:17 | 145 | 188 | 11 | EXT |  | 0.9 | (c)
60220.787 | 2.778 | 2.639 | -8.907 | -9.046 | -765 | -254 | -508 | 251 | 2639 | 5440 |  | CORR | GENE | 04:52 | 06:15 | 05:34 | 233 | 514 | 14 | EXT |  | 0.92 | (c)
60221.645 | 3.636 | 3.602 | -8.049 | -8.083 | -153 | -75 | -82 | 11 | 3602 | 5440 |  | CORR | CIGR | 06:31 | 06:44 | 06:42 | 45 | 142 | 11 | EXT |  | 0.89 | (c)
60221.733 | 3.724 | 3.662 | -7.961 | -8.023 | -837 | -581 | -585 | 332 | 3662 | 5440 |  | CORR | GENE | 04:41 | 05:22 | 05:21 | 192 | 505 | 15 | EXT |  | 0.92 | (c)
60222.154 | 4.145 | 3.564 | -7.54 | -8.121 | -1926 | -1813 | -1857 | 1788 | 3564 | 5440 |  | CORR | GENE | 01:45 | 02:03 | 01:56 | 718 | 138 | 10 | EXT |  | 0.95 | (c)
60222.624 | 4.615 | 4.575 | -7.07 | -7.11 | -1555 | -1440 | -1415 | 1275 | 4575 | 5440 |  | CORR | GENE | 02:45 | 03:03 | 03:07 | 81 | 280 | 20 | EXT |  | 0.9 | (c)
60223.04 | 5.031 | 4.903 | -6.654 | -6.782 | -1331 | -1271 | -1094 | 856 | 4903 | 5440 |  | CORR | GENE | 03:21 | 03:31 | 03:59 | 480 | 475 | 15 | EXT |  | 0.97 | (c)
60225.857 | 7.848 | 7.79 | -3.837 | -3.895 | -1386 | -1287 | -1332 | 1277 | 3709 | 5440 |  | CORR | GENE | 03:12 | 03:28 | 03:21 | 186 | 109 | 10 | EXT |  | 0.9 | (c)
60268.382 | 4.793 | 4.709 | -6.547 | -6.631 | -1900 | -1667 | -1757 | 1613 | 4709 | 5444 |  | GOUG | GENE | 03:22 | 03:60 | 03:45 | 114 | 287 | 10 | EXT | Зона задиров. |  | (c)
60274.255 | 10.666 | 10.507 | -0.674 | -0.833 | -1785 | -1577 | -1675 | 1564 | 674 | 5444 |  | GOUG | GENE | 03:41 | 04:14 | 03:59 | 159 | 221 | 8 | EXT | Задир. |  | (c)
60301.034 | 3.11 | 3.076 | -8.244 | -8.278 | -508 | -445 | -460 | 412 | 3076 | 5447а |  | CORR | GENE | 06:54 | 07:04 | 07:02 | 568 | 96 | 10 | EXT |  | 0.94 | (c)
60301.036 | 3.112 | 3.035 | -8.242 | -8.319 | -1191 | -1170 | -1162 | 1134 | 3035 | 5447а |  | CORR | GENE | 05:04 | 05:07 | 05:09 | 300 | 57 | 12 | EXT |  | 0.93 | (c)
60303.944 | 6.02 | 5.992 | -5.334 | -5.362 | -501 | -365 | -405 | 309 | 5321 | 5447а |  | CORR | CIGR | 06:55 | 07:17 | 07:11 | 41 | 192 | 10 | EXT |  | 0.89 | (c)
60329.444 | 8.079 | 8.063 | -3.395 | -3.411 | 203 | 294 | 265 | 203 | 3391 | 5449а |  | CORR | CIGR | 05:24 | 05:39 | 05:34 | 20 | 124 | 10 | EXT |  | 0.89 | (c)
60329.756 | 8.391 | 8.368 | -3.083 | -3.106 | 276 | 349 | 343 | 276 | 3069 | 5449а |  | CORR | CIGR | 05:36 | 05:48 | 05:46 | 37 | 133 | 12 | EXT |  | 0.89 | (c)
60332.612 | 11.247 | 11.149 | -0.227 | -0.325 | 93 | 103 | 104 | 93 | 36 | 5449а |  | CORR | AXGR | 05:06 | 05:08 | 05:08 | 289 | 23 | 13 | EXT |  | 0.93 | (c)
60332.878 | 0.039 | 0.035 | -11.631 | -11.635 | 1536 | 1555 | 1555 | 1536 | 35 | 5450 |  | CORR | AXGR | 05:04 | 05:07 | 05:07 | 161 | 37 | 10 | EXT |  | 0.9 | (c)
60338.536 | 5.697 | 5.664 | -5.973 | -6.006 | 1707 | 1984 | 1882 | 1707 | 5664 | 5450 |  | CORR | CIGR | 05:32 | 06:17 | 06:00 | 39 | 349 | 10 | EXT |  | 0.89 | (c)
60339.169 | 6.33 | 6.313 | -5.34 | -5.357 | 1484 | 1668 | 1779 | 1484 | 5219 | 5450 |  | CORR | GENE | 04:56 | 05:26 | 05:44 | 138 | 590 | 12 | EXT |  | 0.9 | (c)
60341.205 | 8.366 | 8.341 | -3.304 | -3.329 | 1544 | 1664 | 1633 | 1544 | 3297 | 5450 |  | CORR | CIGR | 05:06 | 05:25 | 05:20 | 32 | 178 | 10 | EXT |  | 0.89 | (c)
60369.385 | 3.121 | 3.092 | -8.529 | -8.558 | -1399 | -1233 | -1288 | 1177 | 3092 | 5453 |  | CORR | GENE | 04:59 | 05:26 | 05:17 | 56 | 222 | 10 | EXT |  | 0.89 | (c)
60376.449 | 10.185 | 10.169 | -1.465 | -1.481 | -1848 | -1728 | -1769 | 1690 | 1454 | 5453 |  | CORR | CIGR | 03:47 | 04:06 | 03:59 | 27 | 158 | 10 | EXT | Аномалия находится на упругопластическом изгибе: R=797 D, максимальное растяжение на 6.5 час. | 0.89 | (c)
60411.949 | 11.55 | 11.529 | -0.125 | -0.146 | -1557 | -1462 | -1498 | 1439 | 117 | 5456 |  | CORR | CIGR | 05:29 | 05:45 | 05:39 | 29 | 118 | 13 | EXT | Аномалия находится на упругопластическом изгибе: R=636 D, максимальное растяжение на 5.5 час. | 0.89 | (c)
60412.599 | 0.525 | 0.467 | -11.115 | -11.173 | -1267 | -1164 | -1216 | 1164 | 467 | 5457 |  | CORR | GENE | 05:31 | 05:47 | 05:39 | 60 | 103 | 15 | EXT | Аномалия находится на упругопластическом изгибе: R=644 D, максимальное растяжение на 5.4 час. | 0.89 | (c)
60413.036 | 0.962 | 0.916 | -10.678 | -10.724 | -1396 | -1243 | -1275 | 1153 | 916 | 5457 |  | CORR | GENE | 05:10 | 05:35 | 05:30 | 63 | 243 | 11 | EXT | Аномалия находится на упругопластическом изгибе: R=651 D, максимальное растяжение на 5.4 час. | 0.89 | (c)
60496.491 | 3.202 | 3.088 | -7.388 | -7.502 | 26 | 39 | 43 | 26 | 3088 | 5464 |  | CORR | AXGR | 03:49 | 03:51 | 03:51 | 170 | 33 | 10 | EXT |  | 0.9 | (c)
60501.563 | 8.274 | 8.25 | -2.316 | -2.34 | 81 | 241 | 187 | 81 | 2301 | 5464 |  | CORR | CIGR | 03:58 | 04:23 | 04:15 | 39 | 213 | 13 | EXT |  | 0.89 | (c)
60501.917 | 8.628 | 8.41 | -1.962 | -2.18 | 900 | 991 | 993 | 900 | 1774 | 5464 |  | DENT | GENE | 06:10 | 06:24 | 06:25 | 406 | 187 | 0.6 | N/A | Глубина вмятины: 9 мм (0,6%). Линейка: 41 см в (841 см; 06:24 ч:мин) |  | (c)
60520.299 | 5.315 | 5.3 | -5.855 | -5.87 | 682 | 747 | 738 | 682 | 5300 | 5466 |  | CORR | CIGR | 07:20 | 07:30 | 07:29 | 25 | 111 | 15 | EXT |  | 0.89 | (c)
60520.358 | 5.374 | 5.365 | -5.796 | -5.805 | 736 | 777 | 780 | 736 | 5365 | 5466 |  | CORR | CIGR | 07:28 | 07:35 | 07:35 | 18 | 88 | 10 | EXT |  | 0.89 | (c)
60591.886 | 8.772 | 8.752 | -2.778 | -2.798 | 2072 | 2167 | 2142 | 2072 | 2769 | 5472 |  | CORR | CIGR | 07:37 | 07:52 | 07:48 | 29 | 140 | 11 | EXT |  | 0.89 | (c)
60598.847 | 4.183 | 4.172 | -3.197 | -3.208 | -1184 | -1116 | -1119 | 1054 | 3187 | 5473 |  | CORR | CIGR | 04:23 | 04:34 | 04:34 | 21 | 130 | 10 | EXT |  | 0.89 | (c)
60604.169 | 2.125 | 2.04 | -9.49 | -9.575 | 1845 | 1986 | 2088 | 1845 | 2040 | 5474 |  | CORR | GENE | 03:09 | 03:32 | 03:48 | 99 | 487 | 18 | EXT |  | 0.9 | (c)
60604.675 | 2.631 | 2.567 | -8.984 | -9.048 | 296 | 340 | 345 | 296 | 2567 | 5474 |  | DENT | GENE | 10:59 | 11:06 | 11:07 | 144 | 99 | 0.6 | N/A | Глубина вмятины: 9 мм (0,6%). Линейка: 14 см в (257 см; 11:06 ч:мин) |  | (c)
60604.91 | 2.866 | 2.826 | -8.749 | -8.789 | -2153 | -1914 | -1885 | 1617 | 2826 | 5474 |  | CORR | GENE | 04:24 | 05:02 | 05:07 | 63 | 536 | 10 | EXT |  | 0.89 | (c)
60605.078 | 3.034 | 3.02 | -8.581 | -8.595 | -2086 | -1982 | -1965 | 1844 | 3020 | 5474 |  | CORR | GENE | 04:34 | 04:51 | 04:54 | 61 | 243 | 10 | EXT |  | 0.89 | (c)
60605.567 | 3.523 | 3.503 | -8.092 | -8.112 | 2182 | -2038 | -2112 | 1945 | 3503 | 5474 |  | CORR | GENE | 04:03 | 04:42 | 04:30 | 67 | 334 | 11 | EXT |  | 0.89 | (c)
60613.599 | 11.555 | 11.508 | -0.06 | -0.107 | -1815 | -1458 | -1225 | 635 | 30 | 5474 |  | CORR | GENE | 05:18 | 06:16 | 06:53 | 77 | 1180 | 11 | EXT |  | 0.89 | (c)
60613.712 | 0.053 | 0.036 | -5.632 | -5.649 | 1660 | 1865 | 1986 | 1660 | 36 | 5475 |  | CORR | CIGR | 03:09 | 03:42 | 04:02 | 42 | 653 | 10 | EXT |  | 0.89 | (c)
60624.974 | 5.63 | 5.59 | -5.635 | -5.675 | -980 | -758 | -785 | 591 | 5590 | 5476 |  | CORR | CIGR | 05:14 | 05:50 | 05:46 | 40 | 389 | 15 | EXT |  | 0.89 | (c)
60625.08 | 5.736 | 5.635 | -5.529 | -5.63 | -663 | -547 | -390 | 118 | 5529 | 5476 |  | CORR | GENE | 06:05 | 06:24 | 06:49 | 101 | 545 | 10 | EXT |  | 0.89 | (c)
60626.886 | 7.542 | 7.516 | -3.723 | -3.749 | -1646 | -1530 | -1544 | 1443 | 3704 | 5476 |  | CORR | CIGR | 03:27 | 03:45 | 03:43 | 45 | 203 | 12 | EXT |  | 0.89 | (c)
60632.041 | 1.432 | 1.223 | -10.208 | -10.417 | -2103 | -2078 | -2085 | 2067 | 1223 | 5477 |  | CORR | AXGR | 07:46 | 07:50 | 07:48 | 352 | 36 | 10 | EXT |  | 0.92 | (c)
60640.501 | 9.892 | 9.77 | -1.748 | -1.87 | -2073 | -2043 | -2048 | 2022 | 1688 | 5477 |  | CORR | GENE | 07:50 | 07:55 | 07:54 | 182 | 51 | 11 | EXT | Аномалия находится на упругопластическом изгибе: R=963 D, максимальное растяжение на 6.5 час. | 0.9 | (c)
60645.738 | 3.489 | 3.487 | -8.196 | -8.198 | -1180 | -1163 | -1138 | 1095 | 3487 | 5478 |  | CORR | CIGR | 04:47 | 04:50 | 04:54 | 33 | 85 | 11 | EXT | Аномалия находится на упругопластическом изгибе: R=562 D, максимальное растяжение на 6.2 час. | 0.89 | (c)
60685.987 | 9.888 | 9.864 | -1.417 | -1.441 | -585 | -542 | -538 | 490 | 1399 | 5481 |  | CORR | CIGR | 08:42 | 08:49 | 08:49 | 42 | 95 | 10 | EXT |  | 0.89 | (c)
60698.295 | 10.891 | 10.493 | -0.784 | -1.182 | -71 | -58 | -51 | 31 | 565 | 5482 |  | CORR | AXGR | 07:25 | 07:27 | 07:29 | 617 | 40 | 10 | EXT |  | 0.95 | (c)
60698.696 | 11.292 | 11.244 | -0.383 | -0.431 | -1568 | -1524 | -1457 | 1346 | 303 | 5482 |  | CORR | GENE | 03:24 | 03:31 | 03:42 | 128 | 222 | 11 | EXT |  | 0.9 | (c)
60738.463 | 4.984 | 4.971 | -6.171 | -6.184 | 808 | 882 | 853 | 808 | 4971 | 5486 |  | CORR | CIGR | 05:16 | 05:28 | 05:24 | 20 | 91 | 10 | EXT | Аномалия находится на упругопластическом изгибе: R=629 D, максимальное растяжение на 4.2 час. | 0.89 | (c)
60768.266 | 0.382 | 0.347 | -10.878 | -10.913 | -1684 | -1467 | -1553 | 1422 | 347 | 5489 |  | CORR | GENE | 04:14 | 04:49 | 04:35 | 101 | 262 | 10 | EXT | Аномалия находится на упругопластическом изгибе: R=735 D, максимальное растяжение на 5 час. | 0.89 | (c)
60769.674 | 1.79 | 1.77 | -9.47 | -9.49 | -1085 | -872 | -946 | 808 | 1770 | 5489 |  | CORR | CIGR | 05:51 | 06:25 | 06:13 | 36 | 277 | 10 | EXT | Аномалия находится на упругопластическом изгибе: R=585 D, максимальное растяжение на 5.3 час. | 0.89 | (c)
60776.597 | 8.713 | 8.683 | -2.547 | -2.577 | -1116 | -992 | -1024 | 932 | 2469 | 5489 |  | CORR | GENE | 05:46 | 06:06 | 06:01 | 108 | 184 | 11 | EXT | Аномалия находится на упругопластическом изгибе: R=399 D, максимальное растяжение на 5.7 час. | 0.97 | (c)
60779.065 | 11.181 | 11.171 | -0.079 | -0.089 | -1090 | -1049 | -1041 | 993 | 67 | 5489 |  | CORR | CIGR | 05:50 | 05:57 | 05:58 | 22 | 97 | 13 | EXT | Аномалия находится на упругопластическом изгибе: R=379 D, максимальное растяжение на 5.8 час. | 0.98 | (c)
60794.539 | 3.81 | 3.791 | -7.465 | -7.484 | -1035 | -859 | -919 | 802 | 3791 | 5491 |  | CORR | GENE | 05:43 | 06:12 | 06:02 | 53 | 233 | 10 | EXT | Аномалия находится на упругопластическом изгибе: R=978 D, максимальное растяжение на 5.6 час. | 0.89 | (c)
60817.61 | 4.456 | 4.447 | -6.674 | -6.683 | 334 | 418 | 382 | 334 | 4447 | 5493 |  | CORR | CIGR | 04:56 | 05:10 | 05:04 | 31 | 97 | 10 | EXT |  | 0.89 | (c)
60839.862 | 4.878 | 4.796 | -6.752 | -6.834 | -253 | -192 | -183 | 114 | 4796 | 5495 |  | DENT | GENE | 03:04 | 03:14 | 03:15 | 157 | 139 | 0.8 | N/A | Глубина вмятины: 11 мм (0,8%). Линейка: 16 см в (480 см; 03:14 ч:мин) Аномалия находится вблизи продольного шва. |  | (c)
60852.336 | 5.722 | 5.436 | -5.958 | -6.244 | 1691 | 1770 | 1762 | 1691 | 5436 | 5496 |  | CORR | GENE | 06:46 | 06:59 | 06:58 | 501 | 141 | 10 | EXT |  | 0.94 | (c)
60858.124 | 11.51 | 11.336 | -0.17 | -0.344 | 1500 | 1860 | 1702 | 1500 | 52 | 5496 |  | CORR | GENE | 06:15 | 07:13 | 06:48 | 292 | 403 | 12 | EXT |  | 0.93 | (c)
60858.396 | 0.102 | 0.065 | -11.163 | -11.2 | -469 | -452 | -456 | 442 | 65 | 5497 |  | CORR | AXGR | 06:50 | 06:52 | 06:52 | 136 | 27 | 10 | EXT |  | 0.9 | (c)
60858.552 | 0.258 | 0.178 | -11.007 | -11.087 | -597 | -587 | -583 | 570 | 178 | 5497 |  | CORR | AXGR | 06:29 | 06:31 | 06:31 | 209 | 27 | 11 | EXT |  | 0.91 | (c)
60858.632 | 0.338 | 0.224 | -10.927 | -11.041 | -469 | -455 | -459 | 448 | 224 | 5497 |  | CORR | AXGR | 06:49 | 06:52 | 06:51 | 211 | 22 | 11 | EXT |  | 0.91 | (c)
60859.285 | 0.991 | 0.85 | -10.274 | -10.415 | -102 | -92 | -80 | 59 | 850 | 5497 |  | CORR | AXGR | 07:49 | 07:50 | 07:52 | 236 | 42 | 10 | EXT |  | 0.91 | (c)
60863.342 | 5.048 | 4.961 | -6.217 | -6.304 | -655 | -463 | -423 | 191 | 4961 | 5497 |  | CORR | GENE | 06:20 | 06:51 | 06:57 | 87 | 464 | 11 | EXT |  | 0.89 | (c)
60863.497 | 5.203 | 5.163 | -6.062 | -6.102 | -1431 | -1312 | -1315 | 1200 | 5163 | 5497 |  | CORR | GENE | 04:14 | 04:33 | 04:33 | 69 | 231 | 11 | EXT |  | 0.89 | (c)
60864.193 | 5.899 | 5.837 | -5.366 | -5.428 | -894 | -823 | -690 | 486 | 5348 | 5497 |  | CORR | GENE | 05:41 | 05:52 | 06:14 | 80 | 407 | 12 | EXT |  | 0.89 | (c)
60873.117 | 3.558 | 3.549 | -7.627 | -7.636 | 1319 | 1508 | 1414 | 1319 | 3549 | 5498 |  | CORR | CIGR | 04:45 | 05:16 | 05:01 | 41 | 190 | 12 | EXT |  | 0.89 | (c)
60873.797 | 4.238 | 4.145 | -6.947 | -7.04 | 1113 | 1194 | 1201 | 1113 | 4145 | 5498 |  | DENT | GENE | 04:12 | 04:25 | 04:26 | 162 | 176 | 0.4 | N/A | Глубина вмятины: 5 мм (0,4%). Линейка: 16 см в (415 см; 04:25 ч:мин) |  | (c)
60878.897 | 9.338 | 9.149 | -1.847 | -2.036 | 1229 | 1529 | 1460 | 1229 | 1723 | 5498 |  | DENT | GENE | 04:31 | 05:19 | 05:08 | 313 | 462 | 0.8 | N/A | Глубина вмятины: 11 мм (0,8%). Линейка: 31 см в (917 см; 05:19 ч:мин) |  | (c)
60882.896 | 2.152 | 2.102 | -9.518 | -9.568 | -2060 | -2021 | -1898 | 1736 | 2102 | 5499 |  | CORR | GENE | 04:60 | 05:06 | 05:26 | 59 | 324 | 11 | EXT |  | 0.89 | (c)
60887.081 | 6.337 | 6.223 | -5.333 | -5.447 | 2185 | -1682 | -1713 | 1149 | 5279 | 5499 |  | CORR | GENE | 04:25 | 06:01 | 05:56 | 168 | 1127 | 10 | EXT |  | 0.9 | (c)
60887.77 | 7.026 | 6.986 | -4.644 | -4.684 | -2192 | -1670 | -1631 | 1069 | 4514 | 5499 |  | CORR | GENE | 04:38 | 06:03 | 06:09 | 170 | 1123 | 10 | EXT |  | 0.9 | (c)
60888.491 | 7.747 | 7.679 | -3.923 | -3.991 | -2113 | -2087 | -2093 | 2073 | 3793 | 5499 |  | CORR | AXGR | 04:51 | 04:55 | 04:54 | 198 | 40 | 11 | EXT |  | 0.91 | (c)
60888.597 | 7.853 | 7.836 | -3.817 | -3.834 | -1967 | -1859 | -1815 | 1662 | 3768 | 5499 |  | CORR | GENE | 05:15 | 05:32 | 05:39 | 66 | 305 | 11 | EXT |  | 0.89 | (c)
60900.017 | 7.603 | 7.585 | -4.052 | -4.07 | -1919 | -1803 | -1802 | 1686 | 4025 | 5500 |  | CORR | CIGR | 04:16 | 04:35 | 04:35 | 45 | 233 | 12 | EXT |  | 0.89 | (c)
60926.484 | 0.64 | 0.495 | -10.645 | -10.79 | 1594 | 1594 | 1605 | 614 | 495 | 5503 |  | CORR | AXGR | 06:48 | 06:48 | 06:50 | 165 | 23 | 7 | EXT |  | 0.9 | (c)
60937.316 | 0.187 | 0.144 | -11.263 | -11.306 | 1672 | 1830 | 1817 | 1672 | 144 | 5504 |  | CORR | GENE | 06:38 | 07:03 | 07:01 | 56 | 289 | 11 | EXT |  | 0.89 | (c)
60939.482 | 2.353 | 2.335 | -9.097 | -9.115 | 1794 | 1925 | 1866 | 1794 | 2335 | 5504 |  | CORR | CIGR | 06:57 | 07:18 | 07:09 | 25 | 143 | 14 | EXT |  | 0.89 | (c)
60947.857 | 10.728 | 10.656 | -0.722 | -0.794 | 809 | 966 | 923 | 809 | 539 | 5504 |  | CORR | GENE | 04:18 | 04:44 | 04:37 | 255 | 228 | 10 | EXT | Аномалия находится на упругопластическом изгибе: R=382 D, максимальное растяжение на 6.1 час. | 0.91 | (c)
60956.286 | 7.707 | 7.683 | -3.978 | -4.002 | -1056 | -959 | -1001 | 946 | 3961 | 5505 |  | CORR | CIGR | 06:58 | 07:13 | 07:06 | 41 | 110 | 14 | EXT | Аномалия находится на упругопластическом изгибе: R=408 D, максимальное растяжение на 6 час. | 0.89 | (c)
60959.046 | 10.467 | 10.45 | -1.218 | -1.235 | -1099 | -975 | -1037 | 975 | 1203 | 5505 |  | CORR | CIGR | 06:51 | 07:11 | 07:01 | 32 | 124 | 11 | EXT | Аномалия находится на упругопластическом изгибе: R=467 D, максимальное растяжение на 5.9 час. | 0.89 | (c)
60960.264 | 0 | -0.031 | -11.37 | -11.401 | -232 | -166 | -113 | 0 | 0 | 5506 | Подгиб кромки со смещением | GWAN |  | 00:24 | 00:34 | 00:43 | 0 | 238 | 23 | EXT | Подгиб кромки со смещением Величина смещения - 3.6 мм. Аномалия находится на упругопластическом изгибе: R=511 D, максимальное растяжение на 5.8 час. |  | (c)
61005.919 | 0 | 0 | -11.705 | -11.705 | -254 | 751 | 445 | 0 | 0 | 5510 | Смещение кромок | GWAN |  | 02:45 | 05:27 | 04:38 | 0 | 1399 | 15 | EXT | Смещение кромок Наружу Аномалия находится на отводе. Величина смещения - 2.4 мм. |  | (c)
61007.371 | 1.452 | 1.209 | -10.253 | -10.496 | 803 | 965 | 894 | 803 | 1209 | 5510 |  | CORR | GENE | 05:36 | 06:02 | 05:50 | 350 | 182 | 14 | EXT | Аномалия находится на отводе. | 0.94 | (c)
61015.451 | 9.532 | 9.519 | -2.173 | -2.186 | 1857 | 1971 | 1916 | 1857 | 2155 | 5510 |  | GOUG | CIGR | 08:26 | 08:44 | 08:35 | 31 | 117 | 11 | EXT | Аномалия находится на отводе. Задир. |  | (c)
61017.289 | 11.37 | 11.336 | -0.335 | -0.369 | 594 | 923 | 789 | 594 | 328 | 5510 |  | CORR | CIGR | 05:02 | 05:55 | 05:33 | 41 | 390 | 11 | EXT | Аномалия находится на отводе. | 0.89 | (c)
61020.339 | 2.715 | 2.619 | -8.93 | -9.026 | -843 | -793 | -809 | 775 | 2619 | 5511 |  | CORR | GENE | 05:10 | 05:18 | 05:15 | 1496 | 68 | 13 | EXT |  | 1 | (c)
61026.99 | 9.366 | 9.18 | -2.279 | -2.465 | -867 | -792 | -829 | 792 | 1927 | 5511 |  | CORR | GENE | 05:06 | 05:18 | 05:12 | 538 | 75 | 11 | EXT |  | 0.95 | (c)
61027.389 | 9.765 | 9.588 | -1.88 | -2.057 | -151 | -117 | -134 | 117 | 1870 | 5511 |  | CORR | AXGR | 07:02 | 07:07 | 07:04 | 187 | 34 | 10 | EXT |  | 0.9 | (c)
61028.394 | 10.77 | 10.751 | -0.875 | -0.894 | -898 | -791 | -844 | 791 | 870 | 5511 |  | CORR | CIGR | 05:01 | 05:18 | 05:10 | 24 | 107 | 11 | EXT |  | 0.89 | (c)
61029.073 | 11.449 | 11.423 | -0.196 | -0.222 | -830 | -465 | -592 | 355 | 113 | 5511 |  | CORR | GENE | 05:12 | 06:11 | 05:50 | 109 | 475 | 11 | EXT |  | 0.89 | (c)
61029.381 | 0.112 | 0.05 | -10.978 | -11.04 | 1676 | 1719 | 1828 | 1676 | 50 | 5512 |  | CORR | GENE | 05:39 | 05:46 | 06:03 | 75 | 303 | 11 | EXT |  | 0.89 | (c)
61034.043 | 4.774 | 4.563 | -6.316 | -6.527 | 1429 | 1668 | 1771 | 1429 | 4563 | 5512 |  | CORR | GENE | 04:59 | 05:38 | 05:54 | 221 | 684 | 10 | EXT |  | 0.91 | (c)
61034.779 | 5.51 | 5.49 | -5.58 | -5.6 | 1876 | 2024 | 1984 | 1876 | 5490 | 5512 |  | CORR | CIGR | 06:11 | 06:35 | 06:29 | 30 | 216 | 12 | EXT |  | 0.89 | (c)
61036.299 | 7.03 | 6.991 | -4.06 | -4.099 | 1501 | 1699 | 1632 | 1501 | 4013 | 5512 |  | CORR | GENE | 05:11 | 05:43 | 05:32 | 86 | 263 | 12 | EXT |  | 0.89 | (c)
61040.311 | 11.042 | 11.009 | -0.048 | -0.081 | 1460 | 1532 | 1626 | 1460 | 36 | 5512 |  | CORR | CIGR | 05:04 | 05:16 | 05:31 | 45 | 331 | 10 | EXT |  | 0.89 | (c)
61051.666 | 0.027 | 0.009 | -11.583 | -11.601 | -110 | 197 | 92 | 0 | 9 | 5514 |  | CORR | GENE | 05:14 | 06:03 | 05:47 | 78 | 405 | 12 | EXT |  | 0.89 | (c)
61053.718 | 2.079 | 1.877 | -9.531 | -9.733 | -189 | 187 | 86 | 0 | 1877 | 5514 |  | DENT | GENE | 05:01 | 06:02 | 05:45 | 305 | 549 | 0.4 | N/A | Глубина вмятины: 6 мм (0,4%). Линейка: 31 см в (188 см; 06:02 ч:мин) Аномалия находится вблизи продольного шва. |  | (c)
61056.579 | 4.94 | 4.816 | -6.67 | -6.794 | -77 | 376 | 234 | 0 | 4816 | 5514 |  | CORR | GENE | 05:19 | 06:32 | 06:09 | 131 | 622 | 10 | EXT |  | 0.9 | (c)
61059.012 | 7.373 | 7.327 | -4.237 | -4.283 | -53 | 343 | 177 | 0 | 4224 | 5514 |  | CORR | GENE | 05:23 | 06:27 | 06:00 | 59 | 461 | 10 | EXT |  | 0.89 | (c)
61069.689 | 6.44 | 6.422 | -4.79 | -4.808 | -872 | -810 | -792 | 712 | 4752 | 5515 |  | GOUG | GENE | 03:04 | 03:14 | 03:17 | 56 | 160 | 8 | EXT | Задир. |  | (c)
61074.397 | 11.148 | 11.067 | -0.082 | -0.163 | -23 | 316 | 367 | 0 | 27 | 5515 |  | CORR | GENE | 05:21 | 06:16 | 06:24 | 136 | 780 | 10 | EXT |  | 0.9 | (c)
61077.802 | 3.323 | 3.292 | -8.092 | -8.123 | -1315 | -1011 | -1113 | 910 | 3292 | 5516 |  | CORR | GENE | 06:27 | 07:16 | 06:60 | 74 | 405 | 10 | EXT |  | 0.89 | (c)
61078.485 | 4.006 | 3.962 | -7.409 | -7.453 | -1441 | -1404 | -1303 | 1164 | 3962 | 5516 |  | CORR | GENE | 06:07 | 06:13 | 06:29 | 78 | 277 | 10 | EXT |  | 0.89 | (c)
61097.294 | 0 | -0.025 | -11.36 | -11.385 | 1655 | 1806 | 1796 | 1655 |  | 5518 | Нарушение формы кольцевого шва | GWAN |  | 04:28 | 04:52 | 04:51 | 0 | 281 |  | EXT | Нарушение формы кольцевого шва |  | (c)
61097.418 | 0.124 | 0.099 | -11.236 | -11.261 | 1681 | 1845 | 1767 | 1681 | 99 | 5518 |  | CORR | CIGR | 04:32 | 04:59 | 04:46 | 28 | 172 | 14 | EXT |  | 0.89 | (c)
61107.732 | 10.438 | 10.425 | -0.922 | -0.935 | -2070 | -1950 | -2004 | 1938 | 909 | 5518 |  | CORR | CIGR | 06:27 | 06:46 | 06:38 | 26 | 132 | 10 | EXT |  | 0.89 | (c)
61164.235 | 10.311 | 10.264 | -1.209 | -1.256 | -1113 | -1104 | -1105 | 1096 | 1171 | 5523 |  | CORR | AXGR | 04:47 | 04:48 | 04:48 | 85 | 16 | 11 | EXT |  | 0.89 | (c)
61165.023 | 11.099 | 11.005 | -0.421 | -0.515 | -1164 | -1146 | -1147 | 1130 | 357 | 5523 |  | CORR | AXGR | 04:39 | 04:42 | 04:42 | 158 | 34 | 13 | EXT |  | 0.9 | (c)
61176.759 | 0 | -0.019 | -10.895 | -10.914 | -11 | 100 | 642 | 0 |  | 5525 | Нарушение формы кольцевого шва | GWAN |  | 00:19 | 00:37 | 02:04 | 0 | 1306 |  | EXT | Нарушение формы кольцевого шва Аномалия находится на отводе. |  | (c)
61176.759 | 0 | 0 | -10.895 | -10.895 | -1663 | -1087 | -1235 | 807 | 0 | 5525 | Смещение кромок | GWAN |  | 07:52 | 09:25 | 09:02 | 0 | 857 | 17 | EXT | Смещение кромок Вовнутрь Аномалия находится на отводе. Величина смещения - 2.6 мм. |  | (c)
61222.094 | 0 | 0 | -11.53 | -11.53 | -1020 | -822 | -772 | 524 | 0 | 5529 | Смещение кромок | GWAN |  | 10:03 | 10:34 | 10:43 | 0 | 496 | 15 | EXT | Смещение кромок Вовнутрь Аномалия находится на отводе. Величина смещения - 2.3 мм. |  | (c)
61245.229 | 0 | -0.04 | -11.495 | -11.535 | 1364 | 1407 | 1524 | 1364 | 0 | 5531 | Подгиб кромки со смещением | GWAN |  | 09:56 | 10:03 | 10:22 | 0 | 319 | 15 | EXT | Подгиб кромки со смещением Аномалия находится на отводе. Величина смещения - 2.4 мм. |  | (c)
61250.225 | 4.996 | 4.986 | -6.499 | -6.509 | 1144 | 1145 | 1159 | 1144 | 4986 | 5531 |  | CORR | AXGR | 09:21 | 09:21 | 09:23 | 205 | 30 | 10 | EXT | Аномалия находится на отводе. | 0.91 | (c)
61253.96 | 8.731 | 8.711 | -2.764 | -2.784 | -337 | -221 | -240 | 143 | 2742 | 5531 |  | CORR | CIGR | 05:22 | 05:40 | 05:37 | 42 | 194 | 10 | EXT | Аномалия находится на отводе. | 0.89 | (c)
61254.846 | 9.617 | 9.588 | -1.878 | -1.907 | -482 | -217 | -337 | 192 | 1846 | 5531 |  | CORR | GENE | 04:58 | 05:41 | 05:22 | 61 | 290 | 11 | EXT | Аномалия находится на отводе. | 0.89 | (c)
61258.625 | 1.901 | 1.833 | -9.744 | -9.812 | 715 | 838 | 939 | 715 | 1833 | 5532 |  | CORR | GENE | 04:16 | 04:35 | 04:52 | 105 | 448 | 10 | EXT |  | 0.89 | (c)
61265.17 | 8.446 | 8.368 | -3.199 | -3.277 | 623 | 694 | 679 | 623 | 2996 | 5532 |  | CORR | GENE | 04:01 | 04:12 | 04:10 | 281 | 113 | 14 | EXT |  | 0.93 | (c)
61268.986 | 0.617 | 0.401 | -10.898 | -11.114 | 1119 | 1412 | 1309 | 1119 | 401 | 5533 |  | CORR | GENE | 03:26 | 04:14 | 03:57 | 233 | 381 | 10 | EXT | Аномалия находится на отводе. | 0.91 | (c)
61269.466 | 1.097 | 1.072 | -10.418 | -10.443 | 1203 | 1728 | 1486 | 1203 | 1072 | 5533 |  | CORR | GENE | 03:40 | 05:05 | 04:25 | 68 | 566 | 10 | EXT | Аномалия находится на отводе. | 0.89 | (c)
61291.294 | 0 | -0.037 | -11.13 | -11.167 | -1478 | -813 | -936 | 393 |  | 5535 | Нарушение формы кольцевого шва | GWAN |  | 08:26 | 10:13 | 09:53 | 0 | 1085 |  | EXT | Нарушение формы кольцевого шва Аномалия находится на отводе. |  | (c)
61294.444 | 3.15 | 3.061 | -7.98 | -8.069 | 1717 | 1745 | 1731 | 486 | 3061 | 5535 |  | CORR | AXGR | 05:01 | 05:06 | 05:04 | 107 | 28 | 10 | EXT | Аномалия находится на отводе. | 0.89 | (c)
61295.142 | 3.848 | 3.811 | -7.282 | -7.319 | 1545 | 1736 | 1730 | 315 | 3811 | 5535 |  | CORR | GENE | 04:34 | 05:04 | 05:04 | 111 | 370 | 10 | EXT | Аномалия находится на отводе. | 0.89 | (c)
61310.182 | 7.758 | 7.738 | -3.572 | -3.592 | 761 | 926 | 855 | 761 | 3558 | 5536 |  | CORR | CIGR | 03:44 | 04:10 | 03:59 | 34 | 188 | 12 | EXT |  | 0.89 | (c)
61311.305 | 8.881 | 8.873 | -2.449 | -2.457 | 1448 | 1533 | 1491 | 697 | 2435 | 5536 |  | CORR | CIGR | 05:35 | 05:48 | 05:41 | 22 | 85 | 10 | EXT |  | 0.89 | (c)
61322.888 | 9.134 | 9.132 | -2.551 | -2.553 | -1704 | -1670 | -1684 | 1664 | 2363 | 5537 |  | CORR | AXGR | 07:45 | 07:51 | 07:49 | 190 | 40 | 10 | EXT | Аномалия находится на отводе. | 0.9 | (c)
61324.132 | 10.378 | 10.351 | -1.307 | -1.334 | -1884 | -1758 | -1799 | 1714 | 1289 | 5537 |  | CORR | CIGR | 07:16 | 07:37 | 07:30 | 45 | 170 | 13 | EXT | Аномалия находится на отводе. | 0.89 | (c)
61325.439 | 0 | -0.041 | -11.605 | -11.646 | -1734 | -1650 | -1398 | 1062 | 0 | 5538 | Подгиб кромки со смещением | GWAN |  | 01:27 | 01:40 | 02:21 | 0 | 672 | 23 | EXT | Подгиб кромки со смещением Аномалия находится на отводе. Величина смещения - 3.6 мм. |  | (c)
61342.944 | 5.9 | 5.758 | -5.105 | -5.247 | 2071 | -2199 | -2195 | 2000 | 5080 | 5539 |  | CORR | GENE | 05:59 | 06:30 | 06:30 | 167 | 390 | 10 | EXT | Аномалия находится на отводе. | 0.9 | (c)
61355.309 | 7.26 | 7.172 | -2.91 | -2.998 | -81 | -69 | -69 | 57 | 2655 | 5540 |  | LWAN | AXGR | 05:48 | 05:50 | 05:50 | 343 | 23 |  | EXT | Эквивалент потери металла 10%. |  | (c)
61388.106 | 7.492 | 7.475 | -4.153 | -4.17 | 350 | 479 | 446 | 350 | 4129 | 5543 |  | CORR | CIGR | 06:27 | 06:48 | 06:42 | 41 | 192 | 12 | EXT |  | 0.89 | (c)
61413.116 | 9.162 | 8.988 | -2.383 | -2.557 | -1405 | -1070 | -1170 | 934 | 2256 | 5545 |  | DENT | GENE | 05:27 | 06:21 | 06:05 | 301 | 471 | 0.4 | N/A | Глубина вмятины: 6 мм (0,4%). Линейка: 30 см в (899 см; 06:21 ч:мин) |  | (c)
61413.271 | 9.317 | 9.284 | -2.228 | -2.261 | 9 | 161 | 128 | 9 | 2204 | 5545 |  | CORR | GENE | 09:15 | 09:40 | 09:34 | 57 | 237 | 10 | EXT |  | 0.89 | (c)
61415.591 | 0.092 | 0.059 | -10.388 | -10.421 | 530 | 737 | 692 | 530 | 59 | 5546 |  | CORR | GENE | 06:11 | 06:45 | 06:38 | 60 | 325 | 13 | EXT |  | 0.89 | (c)
61416.012 | 0.513 | 0.45 | -9.967 | -10.03 | 871 | 1077 | 1083 | 871 | 450 | 5546 |  | CORR | GENE | 07:07 | 07:40 | 07:41 | 78 | 424 | 10 | EXT |  | 0.89 | (c)
61417.049 | 1.55 | 1.505 | -8.93 | -8.975 | 837 | 1028 | 982 | 837 | 1505 | 5546 |  | CORR | GENE | 07:01 | 07:32 | 07:24 | 78 | 290 | 11 | EXT |  | 0.89 | (c)
61453.772 | 0.228 | 0.212 | -3.062 | -3.078 | 412 | 546 | 546 | 412 | 212 | 5550 |  | CORR | CIGR | 04:41 | 05:02 | 05:02 | 32 | 268 | 11 | EXT |  | 0.89 | (c)
61473.279 | 0 | -0.027 | -11.365 | -11.392 | 1645 | 2046 | 1997 | 1645 |  | 5555 | Нарушение формы кольцевого шва | GWAN |  | 04:41 | 05:46 | 05:38 | 0 | 705 |  | EXT | Нарушение формы кольцевого шва |  | (c)
61473.279 | 0 | -0.028 | -11.365 | -11.393 | -1266 | -962 | -917 | 569 |  | 5555 | Нарушение формы кольцевого шва | GWAN |  | 08:51 | 09:40 | 09:47 | 0 | 697 |  | EXT | Нарушение формы кольцевого шва |  | (c)
61492.613 | 7.969 | 7.912 | -3.246 | -3.303 | -995 | -773 | -845 | 694 | 3231 | 5556 |  | CORR | GENE | 05:34 | 06:10 | 05:58 | 72 | 301 | 10 | EXT |  | 0.89 | (c)
61507.071 | 0.742 | 0.725 | -7.583 | -7.6 | -1085 | -946 | -994 | 903 | 725 | 5558 |  | CORR | CIGR | 08:06 | 08:28 | 08:20 | 35 | 182 | 10 | EXT |  | 0.89 | (c)
61507.581 | 1.252 | 1.232 | -7.073 | -7.093 | 2063 | -2224 | 2155 | 2063 | 1232 | 5558 |  | CORR | GENE | 04:34 | 05:02 | 04:49 | 53 | 185 | 10 | EXT |  | 0.89 | (c)
61507.869 | 1.54 | 1.492 | -6.785 | -6.833 | 2161 | -1510 | -1876 | 1451 | 1492 | 5558 |  | CORR | GENE | 04:50 | 06:57 | 05:58 | 139 | 849 | 10 | EXT |  | 0.9 | (c)
61509.876 | 3.547 | 3.515 | -4.778 | -4.81 | -2196 | -1519 | -1848 | 1499 | 3515 | 5558 |  | CORR | GENE | 05:06 | 06:56 | 06:03 | 113 | 697 | 10 | EXT |  | 0.89 | (c)
61513.212 | 6.883 | 6.84 | -1.442 | -1.485 | 2073 | -2151 | -2022 | 1655 | 1426 | 5558 |  | CORR | GENE | 04:35 | 05:14 | 05:34 | 59 | 733 | 10 | EXT |  | 0.89 | (c)
61526.314 | 0 | -0.011 | -1.56 | -1.571 | 1583 | 2172 | 2212 | 1583 |  | 5560 | Нарушение формы кольцевого шва | GWAN |  | 05:09 | 06:44 | 06:50 | 0 | 1258 |  | EXT | Нарушение формы кольцевого шва |  | (c)
61531.619 | 0 | 0 | -10.735 | -10.735 | -765 | -444 | -550 | 335 | 0 | 5563 | Смещение кромок | GWAN |  | 06:46 | 07:38 | 07:21 | 0 | 430 | 15 | EXT | Смещение кромок Толщины: 18,7 / 15,7 мм Вовнутрь Аномалия находится на отводе. Величина смещения - 2.4 мм. |  | (c)
61576.678 | 11.004 | 10.976 | -0.066 | -0.094 | 458 | 657 | 630 | 458 | 40 | 5566 |  | CORR | GENE | 04:01 | 04:34 | 04:29 | 54 | 343 | 11 | EXT |  | 0.89 | (c)
61587.68 | 10.936 | 10.862 | -0.624 | -0.698 | 608 | 608 | 617 | 608 | 623 | 5567 |  | CORR | AXGR | 01:38 | 01:38 | 01:40 | 75 | 18 | 15 | EXT |  | 0.89 | (c)
61643.814 | 10.335 | 10.305 | -1.005 | -1.035 | -1304 | -1150 | -1210 | 1116 | 1001 | 5572 |  | CORR | CIGR | 09:32 | 09:56 | 09:47 | 34 | 188 | 11 | EXT |  | 0.89 | (c)
61730.193 | 4.744 | 4.735 | -6.811 | -6.82 | -160 | -116 | -111 | 63 | 4735 | 5590 |  | CORR | CIGR | 08:24 | 08:32 | 08:32 | 21 | 97 | 11 | EXT | Аномалия находится на отводе. | 0.89 | (c)
61737.004 | 0 | 0 | -11.41 | -11.41 | -1675 | -1158 | -1293 | 911 | 0 | 5591 | Смещение кромок | GWAN |  | 03:32 | 04:55 | 04:33 | 0 | 764 | 15 | EXT | Смещение кромок Наружу Аномалия находится на отводе. Величина смещения - 2.4 мм. |  | (c)
61737.045 | 0.041 | 0.017 | -11.369 | -11.393 | -483 | -331 | -253 | 22 | 17 | 5591 |  | CORR | GENE | 06:44 | 07:09 | 07:21 | 75 | 461 | 13 | EXT |  | 0.89 | (c)
61740.831 | 3.827 | 3.804 | -7.583 | -7.606 | -630 | -365 | -404 | 178 | 3804 | 5591 |  | CORR | GENE | 06:20 | 07:03 | 06:57 | 67 | 452 | 11 | EXT |  | 0.89 | (c)
61741.463 | 4.459 | 4.436 | -6.951 | -6.974 | -589 | -370 | -390 | 191 | 4436 | 5591 |  | CORR | GENE | 06:27 | 07:02 | 06:59 | 211 | 398 | 10 | EXT |  | 0.91 | (c)
61742.459 | 5.455 | 5.446 | -5.955 | -5.964 | -622 | -248 | -381 | 140 | 5446 | 5591 |  | CORR | GENE | 06:22 | 07:22 | 07:01 | 91 | 482 | 10 | EXT |  | 0.89 | (c)
61742.792 | 5.788 | 5.768 | -5.622 | -5.642 | -673 | -381 | -387 | 100 | 5588 | 5591 |  | CORR | GENE | 06:13 | 07:01 | 06:60 | 54 | 573 | 10 | EXT |  | 0.89 | (c)
61743.22 | 6.216 | 6.168 | -5.194 | -5.242 | -574 | -82 | -278 | 0 | 5159 | 5591 |  | CORR | GENE | 06:29 | 07:49 | 07:17 | 83 | 593 | 10 | EXT |  | 0.89 | (c)
61743.762 | 6.758 | 6.74 | -4.652 | -4.67 | 95 | 196 | 184 | 95 | 4624 | 5591 |  | CORR | CIGR | 08:17 | 08:34 | 08:32 | 46 | 178 | 11 | EXT |  | 0.89 | (c)
61746.327 | 9.323 | 9.3 | -2.087 | -2.11 | -1449 | -1314 | -1328 | 1207 | 2062 | 5591 |  | CORR | GENE | 04:08 | 04:30 | 04:28 | 48 | 242 | 10 | EXT |  | 0.89 | (c)
61747.883 | 10.879 | 10.833 | -0.531 | -0.577 | -1887 | -833 | -1297 | 707 | 378 | 5591 |  | CORR | GENE | 02:58 | 05:48 | 04:33 | 199 | 1180 | 10 | EXT |  | 0.91 | (c)
61748.352 | 11.348 | 11.336 | -0.062 | -0.074 | -20 | 137 | 189 | 0 | 22 | 5591 |  | CORR | GENE | 07:59 | 08:24 | 08:33 | 52 | 418 | 12 | EXT |  | 0.89 | (c)
61771.503 | 0.114 | 0.05 | -11.276 | -11.34 | 894 | 1034 | 1001 | 894 | 50 | 5594 |  | CORR | GENE | 05:18 | 05:41 | 05:36 | 69 | 214 | 11 | EXT | Аномалия находится на отводе. | 0.89 | (c)
61779.459 | 8.07 | 8.059 | -3.32 | -3.331 | 74 | 210 | 176 | 74 | 3278 | 5594 |  | CORR | GENE | 03:06 | 03:28 | 03:23 | 53 | 204 | 12 | EXT | Аномалия находится на отводе. | 0.89 | (c)
61811.103 | 7.174 | 7.129 | -4.476 | -4.521 | -71 | -70 | -49 | 28 | 4119 | 5601 |  | CORR | AXGR | 04:31 | 04:32 | 04:35 | 402 | 43 | 12 | EXT |  | 0.94 | (c)
61815.579 | 0 | -0.026 | -11.665 | -11.691 | 1769 | 1920 | 1916 | 1769 | 0 | 5602 | Подгиб кромки со смещением | GWAN |  | 03:31 | 03:55 | 03:55 | 0 | 292 | 16 | EXT | Подгиб кромки со смещением Величина смещения - 2.6 мм. |  | (c)
61832.473 | 5.229 | 5.163 | -1.876 | -1.942 | -2033 | -1753 | -1883 | 1733 | 1850 | 5603 |  | CORR | GENE | 08:32 | 09:17 | 08:56 | 92 | 300 | 10 | EXT |  | 0.89 | (c)
61850.368 | 8.879 | 8.791 | -1.026 | -1.114 | 1378 | 1520 | 1653 | 304 | 1009 | 5605 |  | CORR | GENE | 05:36 | 05:59 | 06:20 | 105 | 549 | 10 | EXT |  | 0.89 | (c)
61853.454 | 0 | -0.008 | -9.68 | -9.688 | -1919 | -1710 | -1731 | 1543 |  | 5607а | Нарушение формы кольцевого шва | GWAN |  | 04:51 | 05:24 | 05:21 | 0 | 376 |  | EXT | Нарушение формы кольцевого шва |  | (c)
61853.454 | 0 | 0 | -9.68 | -9.68 | -933 | -840 | -494 | 55 | 0 | 5607а | Непровар / утяжина | GWAN |  | 07:30 | 07:45 | 08:41 | 0 | 878 | 11 | INT | Непровар / утяжина |  | (c)
61909.264 | 0 | 0 | -11.645 | -11.645 | 1273 | 1465 | 1396 | 1273 | 0 | 5612 | Смещение кромок | GWAN |  | 02:08 | 02:39 | 02:28 | 0 | 247 | 15 | EXT | Смещение кромок Вовнутрь Величина смещения - 2.4 мм. |  | (c)
61909.264 | 0 | 0 | -11.645 | -11.645 | 1607 | 1712 | 1726 | 1607 | 0 | 5612 | Смещение кромок | GWAN |  | 03:02 | 03:19 | 03:21 | 0 | 237 | 26 | EXT | Смещение кромок Наружу Величина смещения - 4.1 мм. |  | (c)
61914.562 | 5.298 | 5.285 | -6.347 | -6.36 | -2071 | -1650 | -1800 | 1529 | 5285 | 5612 |  | CORR | GENE | 05:08 | 06:16 | 05:52 | 176 | 542 | 13 | EXT |  | 0.91 | (c)
61914.952 | 5.688 | 5.65 | -5.957 | -5.995 | -1983 | -1580 | -1693 | 1402 | 5650 | 5612 |  | CORR | GENE | 05:22 | 06:27 | 06:09 | 106 | 581 | 10 | EXT |  | 0.89 | (c)
61915.338 | 6.074 | 6.052 | -5.571 | -5.593 | -1820 | -1453 | -1602 | 1384 | 5499 | 5612 |  | CORR | GENE | 05:49 | 06:48 | 06:24 | 94 | 436 | 12 | EXT |  | 0.89 | (c)
61931.75 | 10.841 | 10.813 | -0.409 | -0.437 | 818 | 1172 | 1071 | 818 | 337 | 5613 |  | CORR | GENE | 05:16 | 06:13 | 05:57 | 100 | 506 | 13 | EXT | Аномалия находится на отводе. | 0.89 | (c)
61946.876 | 10.912 | 10.905 | -0.223 | -0.23 | -2211 | -2145 | -2150 | 2089 | 207 | 5615 |  | CORR | CIGR | 04:25 | 04:36 | 04:35 | 23 | 122 | 12 | EXT |  | 0.89 | (c)
61969.414 | 0 | 0 | -11.66 | -11.66 | 264 | 402 | 389 | 264 | 0 | 5618 | Смещение кромок | GWAN |  | 00:04 | 00:26 | 00:24 | 0 | 249 | 23 | EXT | Смещение кромок Вовнутрь Величина смещения - 3.7 мм. |  | (c)
61980.129 | 10.715 | 10.687 | -0.945 | -0.973 | 1636 | 1753 | 1739 | 1636 | 931 | 5618 |  | CORR | CIGR | 03:45 | 04:04 | 04:02 | 42 | 208 | 10 | EXT |  | 0.89 | (c)
61980.979 | 11.565 | 11.491 | -0.095 | -0.169 | 1365 | 1577 | 1672 | 1365 | 44 | 5618 |  | CORR | GENE | 03:02 | 03:36 | 03:51 | 125 | 613 | 10 | EXT |  | 0.9 | (c)
61981.102 | 0.028 | 0.001 | -11.182 | -11.209 | -1393 | -1393 | -1359 | 1326 | 1 | 5619 |  | CORR | GENE | 05:03 | 05:03 | 05:08 | 172 | 67 | 11 | EXT |  | 0.9 | (c)
61997.521 | 5.237 | 5.169 | -6.283 | -6.351 | -1750 | -1421 | -1564 | 480 | 5169 | 5620 |  | CORR | GENE | 04:42 | 05:35 | 05:12 | 91 | 373 | 10 | EXT |  | 0.89 | (c)
62015.15 | 11.346 | 11.346 | -0.324 | -0.324 | -95 | -95 | -79 | 62 | 64 | 5621 |  | CORR | AXGR | 06:60 | 06:60 | 07:02 | 260 | 33 | 10 | EXT |  | 0.91 | (c)
62016.246 | 0.772 | 0.764 | -10.693 | -10.701 | 2177 | -2170 | -2227 | 2170 | 764 | 5622 |  | CORR | CIGR | 05:07 | 05:25 | 05:16 | 26 | 114 | 10 | EXT |  | 0.89 | (c)
62021.319 | 5.845 | 5.625 | -5.62 | -5.84 | 1993 | 2064 | 2029 | 1993 | 5601 | 5622 |  | CORR | GENE | 04:37 | 04:48 | 04:43 | 239 | 72 | 11 | EXT |  | 0.91 | (c)
62022.792 | 7.318 | 6.613 | -4.147 | -4.852 | 1909 | 1958 | 1950 | 1909 | 4057 | 5622 |  | CORR | GENE | 04:23 | 04:31 | 04:30 | 795 | 81 | 11 | EXT |  | 0.96 | (c)
62023.823 | 8.349 | 8.087 | -3.116 | -3.378 | 1927 | 1944 | 1957 | 1927 | 3100 | 5622 |  | CORR | GENE | 04:26 | 04:29 | 04:31 | 278 | 59 | 11 | EXT |  | 0.92 | (c)
62024.009 | 8.535 | 8.463 | -2.93 | -3.002 | 2103 | 2127 | 2125 | 2103 | 2572 | 5622 |  | CORR | AXGR | 04:55 | 04:59 | 04:58 | 430 | 46 | 10 | EXT |  | 0.93 | (c)
62025.126 | 9.652 | 9.15 | -1.813 | -2.315 | 1884 | 1965 | 1942 | 1884 | 1597 | 5622 |  | CORR | GENE | 04:19 | 04:32 | 04:29 | 718 | 115 | 13 | EXT |  | 0.97 | (c)
62025.375 | 9.901 | 9.877 | -1.564 | -1.588 | 1847 | 1904 | 1924 | 1847 | 1545 | 5622 |  | CORR | CIGR | 04:13 | 04:23 | 04:26 | 43 | 155 | 11 | EXT |  | 0.89 | (c)
62025.996 | 10.522 | 10.472 | -0.943 | -0.993 | 1883 | 1963 | 1950 | 1883 | 912 | 5622 |  | CORR | GENE | 04:19 | 04:32 | 04:30 | 81 | 135 | 11 | EXT |  | 0.89 | (c)
62026.471 | 10.997 | 10.97 | -0.468 | -0.495 | 1905 | 1932 | 1972 | 1905 | 411 | 5622 |  | CORR | GENE | 04:23 | 04:27 | 04:33 | 84 | 133 | 11 | EXT |  | 0.89 | (c)
62026.74 | 11.266 | 11.132 | -0.199 | -0.333 | 1910 | 1949 | 1934 | 1910 | 121 | 5622 |  | CORR | AXGR | 04:24 | 04:30 | 04:27 | 212 | 47 | 12 | EXT |  | 0.91 | (c)
62037.075 | 0.056 | 0.048 | -11.584 | -11.592 | 1533 | 1673 | 1603 | 1533 | 48 | 5624 |  | CORR | CIGR | 05:16 | 05:38 | 05:27 | 29 | 140 | 12 | EXT |  | 0.89 | (c)
62044.9 | 7.881 | 7.863 | -3.759 | -3.777 | 1118 | 1241 | 1196 | 1118 | 3719 | 5624 |  | CORR | GENE | 04:09 | 04:29 | 04:21 | 58 | 155 | 10 | EXT |  | 0.89 | (c)
62070.868 | 0.109 | 0.094 | -10.931 | -10.946 | -710 | -515 | -575 | 440 | 94 | 5627 |  | CORR | GENE | 04:23 | 04:55 | 04:45 | 54 | 269 | 12 | EXT |  | 0.89 | (c)
62092.969 | 0 | -0.031 | -11.22 | -11.251 | 1479 | 1527 | 1563 | 1479 | 0 | 5629 | Подгиб кромки со смещением | GWAN |  | 07:01 | 07:09 | 07:15 | 0 | 166 | 20 | EXT | Подгиб кромки со смещением Аномалия находится на отводе. Величина смещения - 3.1 мм. |  | (c)
62104.189 | 0 | 0 | -11.12 | -11.12 | -837 | -745 | -582 | 327 | 0 | 5630 | Смещение кромок | GWAN |  | 02:20 | 02:35 | 03:02 | 0 | 509 | 19 | EXT | Смещение кромок Наружу Аномалия находится на отводе. Величина смещения - 3 мм. |  | (c)
62125.082 | 9.773 | 9.753 | -1.727 | -1.747 | 1232 | 1592 | 1526 | 1232 | 1698 | 5631 |  | CORR | GENE | 04:38 | 05:36 | 05:25 | 49 | 587 | 12 | EXT |  | 0.89 | (c)
62125.43 | 10.121 | 10.093 | -1.379 | -1.407 | 1446 | 1692 | 1736 | 1446 | 1350 | 5631 |  | CORR | GENE | 05:12 | 05:52 | 05:59 | 57 | 580 | 10 | EXT |  | 0.89 | (c)
62132.274 | 5.465 | 5.41 | -5.925 | -5.98 | -1173 | -967 | -947 | 720 | 5410 | 5632 |  | CORR | GENE | 06:21 | 06:55 | 06:58 | 88 | 453 | 10 | EXT | Аномалия находится на отводе. | 0.89 | (c)
62134.91 | 8.101 | 8.049 | -3.289 | -3.341 | -1276 | -1096 | -1122 | 969 | 3257 | 5632 |  | CORR | GENE | 06:05 | 06:34 | 06:30 | 84 | 308 | 10 | EXT | Аномалия находится на отводе. | 0.89 | (c)
62137.785 | 10.976 | 10.553 | -0.414 | -0.837 | -1554 | -1395 | -1462 | 1370 | 91 | 5632 |  | CORR | GENE | 05:20 | 05:46 | 05:35 | 746 | 184 | 12 | EXT | Аномалия находится на отводе. | 0.97 | (c)
62138.075 | 11.266 | 11.253 | -0.124 | -0.137 | -1322 | -1058 | -1189 | 1056 | 67 | 5632 |  | CORR | GENE | 05:57 | 06:40 | 06:19 | 70 | 266 | 13 | EXT | Аномалия находится на отводе. | 0.89 | (c)
62138.482 | 0.283 | 0.245 | -10.867 | -10.905 | 1682 | 1820 | 1833 | 1682 | 245 | 5633 |  | CORR | GENE | 06:10 | 06:33 | 06:35 | 56 | 302 | 11 | EXT |  | 0.89 | (c)
62138.546 | 0.347 | 0.333 | -10.803 | -10.817 | 1311 | 1481 | 1422 | 1311 | 333 | 5633 |  | CORR | CIGR | 05:11 | 05:38 | 05:28 | 33 | 222 | 10 | EXT |  | 0.89 | (c)
62138.681 | 0.482 | 0.481 | -10.668 | -10.669 | 1278 | -2165 | 1854 | 1278 | 481 | 5633 |  | CORR | GENE | 05:05 | 07:50 | 06:38 | 236 | 1153 | 11 | EXT |  | 0.91 | (c)
62139.271 | 1.072 | 1.055 | -10.078 | -10.095 | 1695 | 1883 | 1792 | 1695 | 1055 | 5633 |  | CORR | GENE | 06:13 | 06:43 | 06:28 | 56 | 194 | 10 | EXT |  | 0.89 | (c)
62147.671 | 9.472 | 9.19 | -1.678 | -1.96 | 1052 | 1214 | 1150 | 1052 | 1193 | 5633 |  | CORR | GENE | 04:29 | 04:55 | 04:45 | 767 | 197 | 15 | EXT |  | 0.99 | (c)
62148.198 | 9.999 | 9.969 | -1.151 | -1.181 | 843 | 1001 | 1133 | 843 | 1118 | 5633 |  | CORR | GENE | 03:55 | 04:20 | 04:42 | 63 | 581 | 12 | EXT |  | 0.89 | (c)
62150.036 | 0.687 | 0.021 | -10.403 | -11.069 | 470 | 612 | 541 | 470 | 21 | 5634 |  | CORR | GENE | 04:28 | 04:51 | 04:39 | 930 | 143 | 10 | EXT | Аномалия находится на отводе. | 0.96 | (c)
62152.563 | 3.214 | 3.156 | -7.876 | -7.934 | 608 | 616 | 659 | 608 | 3156 | 5634 |  | CORR | GENE | 04:50 | 04:51 | 04:59 | 295 | 104 | 14 | EXT | Аномалия находится на отводе. | 0.93 | (c)
62155.271 | 5.922 | 5.886 | -5.168 | -5.204 | 1 | 370 | 308 | 1 | 5130 | 5634 |  | CORR | GENE | 03:12 | 04:12 | 04:02 | 74 | 614 | 10 | EXT | Аномалия находится на отводе. | 0.89 | (c)
62157.178 | 7.829 | 7.813 | -3.261 | -3.277 | 391 | 568 | 504 | 391 | 3222 | 5634 |  | CORR | GENE | 04:15 | 04:44 | 04:33 | 55 | 226 | 10 | EXT | Аномалия находится на отводе. | 0.89 | (c)
62157.573 | 8.224 | 8.219 | -2.866 | -2.871 | 363 | 511 | 472 | 363 | 2835 | 5634 |  | CORR | CIGR | 04:11 | 04:35 | 04:28 | 36 | 218 | 11 | EXT | Аномалия находится на отводе. | 0.89 | (c)
62158.037 | 8.688 | 8.654 | -2.402 | -2.436 | 809 | 834 | 824 | 809 | 2287 | 5634 |  | CORR | AXGR | 05:23 | 05:27 | 05:25 | 149 | 30 | 11 | EXT | Аномалия находится на отводе. | 0.9 | (c)
62183.249 | 0 | -0.018 | -11.69 | -11.708 | 1505 | 1731 | 1631 | 1505 | 0 | 5637 | Подгиб кромки со смещением | GWAN |  | 05:58 | 06:35 | 06:19 | 0 | 252 | 27 | EXT | Подгиб кромки со смещением Величина смещения - 4.3 мм. Аномалия находится на упругопластическом изгибе: R=425 D, максимальное растяжение на 6.3 час. |  | (c)
62183.249 | 0 | -0.023 | -11.69 | -11.713 | 2112 | 2223 | 2205 | 2112 | 0 | 5637 | Подгиб кромки со смещением | GWAN |  | 07:36 | 07:54 | 07:51 | 0 | 185 | 20 | EXT | Подгиб кромки со смещением Величина смещения - 3.1 мм. Аномалия находится на упругопластическом изгибе: R=425 D, максимальное растяжение на 6.3 час. |  | (c)
62191.924 | 8.675 | 8.664 | -3.015 | -3.026 | 645 | 766 | 737 | 645 | 2993 | 5637 |  | CORR | CIGR | 03:39 | 03:59 | 03:54 | 33 | 185 | 15 | EXT | Аномалия находится на упругопластическом изгибе: R=916 D, максимальное растяжение на 6 час. | 0.89 | (c)
62194.504 | 11.255 | 11.158 | -0.435 | -0.532 | 533 | 672 | 824 | 533 | 410 | 5637 |  | CORR | GENE | 03:21 | 03:44 | 04:08 | 122 | 583 | 11 | EXT |  | 0.9 | (c)
62194.78 | 11.531 | 11.506 | -0.159 | -0.184 | 566 | 1027 | 843 | 566 | 96 | 5637 |  | CORR | GENE | 03:27 | 04:41 | 04:12 | 88 | 555 | 12 | EXT |  | 0.89 | (c)
62196.744 | 1.805 | 1.768 | -9.61 | -9.647 | 1759 | 1878 | 1927 | 136 | 1768 | 5638 |  | CORR | GENE | 05:03 | 05:22 | 05:30 | 70 | 336 | 14 | EXT |  | 0.89 | (c)
62197.535 | 2.596 | 2.571 | -8.819 | -8.844 | 1739 | 1821 | 1853 | 265 | 2571 | 5638 |  | CORR | GENE | 04:60 | 05:13 | 05:18 | 50 | 226 | 12 | EXT |  | 0.89 | (c)
62199.653 | 4.714 | 4.551 | -6.701 | -6.864 | 1730 | 1841 | 1785 | 390 | 4551 | 5638 |  | CORR | GENE | 04:58 | 05:16 | 05:07 | 918 | 111 | 11 | EXT |  | 0.96 | (c)
62205.428 | 10.489 | 10.4 | -0.926 | -1.015 | -1148 | -1120 | -1126 | 1082 | 794 | 5638 |  | CORR | AXGR | 09:14 | 09:18 | 09:17 | 221 | 44 | 10 | EXT |  | 0.91 | (c)
62205.91 | 10.971 | 10.838 | -0.444 | -0.577 | -2213 | -2191 | -2185 | 18 | 153 | 5638 |  | CORR | GENE | 06:22 | 06:25 | 06:26 | 424 | 57 | 12 | EXT |  | 0.94 | (c)
62206.6 | 0.246 | 0.196 | -11.119 | -11.169 | -1568 | -1294 | -1362 | 1155 | 196 | 5639 |  | CORR | GENE | 05:01 | 05:46 | 05:35 | 74 | 413 | 11 | EXT |  | 0.85 | (c)
62208.394 | 2.04 | 1.955 | -9.325 | -9.41 | -1701 | -1629 | -1665 | 1629 | 1955 | 5639 |  | CORR | GENE | 04:40 | 04:51 | 04:46 | 574 | 72 | 10 | EXT |  | 0.9 | (c)
62223.753 | 6.034 | 5.894 | -4.726 | -4.866 | 1945 | -2125 | 2214 | 1945 | 4586 | 5640 |  | DENT | GENE | 05:01 | 06:04 | 05:44 | 280 | 538 | 1.1 | N/A | Глубина вмятины: 15 мм (1,1%). Линейка: 28 см в (589 см; 06:04 ч:мин) |  | (c)
62226.871 | 9.152 | 9.002 | -1.608 | -1.758 | 1771 | 2067 | 2043 | 1771 | 1480 | 5640 |  | DENT | GENE | 04:33 | 05:20 | 05:16 | 278 | 544 | 0.9 | N/A | Глубина вмятины: 13 мм (0,9%). Линейка: 28 см в (900 см; 05:20 ч:мин) |  | (c)
62246.716 | 6.937 | 6.923 | -4.358 | -4.372 | 267 | 505 | 453 | 267 | 4331 | 5642 |  | CORR | CIGR | 04:22 | 05:00 | 04:52 | 41 | 371 | 13 | EXT |  | 0.89 | (c)
62251.074 | 0 | 0 | -11.505 | -11.505 | -1932 | -1116 | -1233 | 298 | 0 | 5643 | Смещение кромок | GWAN |  | 04:40 | 06:51 | 06:33 | 0 | 1398 | 19 | EXT | Смещение кромок Наружу Величина смещения - 3.1 мм. |  | (c)
62273.659 | 0 | 0 | -11.665 | -11.665 | -1778 | -899 | -1276 | 774 | 0 | 5645 | Смещение кромок | GWAN |  | 04:21 | 06:43 | 05:42 | 0 | 1004 | 15 | EXT | Смещение кромок Наружу Аномалия находится на отводе. Величина смещения - 2.3 мм. |  | (c)
62274.663 | 1.004 | 0.979 | -10.661 | -10.686 | -1459 | -1302 | -1298 | 1137 | 979 | 5645 |  | CORR | GENE | 05:12 | 05:38 | 05:38 | 57 | 322 | 10 | EXT |  | 0.89 | (c)
62296.578 | 11.254 | 11.172 | -0.141 | -0.223 | -1709 | -1384 | -1492 | 1276 | 37 | 5646 |  | CORR | GENE | 05:25 | 06:17 | 05:60 | 186 | 433 | 10 | EXT |  | 0.9 | (c)
62296.77 | 0.051 | 0.033 | -11.609 | -11.627 | 1830 | 2096 | 2094 | 1830 | 33 | 5647 |  | CORR | GENE | 05:32 | 06:15 | 06:15 | 51 | 529 | 14 | EXT |  | 0.89 | (c)
62301.47 | 4.751 | 4.743 | -6.909 | -6.917 | 1809 | 1905 | 1857 | 1809 | 4743 | 5647 |  | CORR | CIGR | 05:29 | 05:44 | 05:36 | 29 | 97 | 13 | EXT |  | 0.89 | (c)
62305.54 | 8.821 | 8.788 | -2.839 | -2.872 | 1734 | 1971 | 1872 | 1734 | 2818 | 5647 |  | CORR | GENE | 05:16 | 05:55 | 05:39 | 54 | 276 | 10 | EXT |  | 0.89 | (c)
62306.355 | 9.636 | 9.623 | -2.024 | -2.037 | 1975 | 2029 | 2026 | 1975 | 2012 | 5647 |  | CORR | CIGR | 05:55 | 06:04 | 06:04 | 25 | 102 | 10 | EXT |  | 0.89 | (c)
62308.032 | 11.313 | 11.29 | -0.347 | -0.37 | 1548 | 1759 | 1670 | 1548 | 326 | 5647 |  | CORR | CIGR | 04:46 | 05:21 | 05:06 | 44 | 245 | 11 | EXT |  | 0.89 | (c)
62337.287 | 6.308 | 6.174 | -3.957 | -4.091 | 1757 | 1973 | 1912 | 1757 | 3937 | 5650 |  | CORR | GENE | 05:20 | 05:55 | 05:45 | 154 | 311 | 10 | EXT |  | 0.9 | (c)
62340.291 | 9.312 | 9.212 | -0.953 | -1.053 | 1515 | 1956 | 1964 | 1515 | 819 | 5650 |  | CORR | GENE | 04:41 | 05:52 | 05:54 | 234 | 898 | 11 | EXT |  | 0.91 | (c)
62341.374 | 0.13 | 0.089 | -10.805 | -10.846 | -1254 | -707 | -967 | 680 | 89 | 5651 |  | CORR | GENE | 04:28 | 05:56 | 05:14 | 55 | 574 | 10 | EXT |  | 0.89 | (c)
62342.59 | 1.346 | 0.667 | -9.589 | -10.268 | -995 | -870 | -925 | 855 | 667 | 5651 |  | CORR | GENE | 05:10 | 05:30 | 05:21 | 1048 | 140 | 12 | EXT |  | 0.98 | (c)
62343.314 | 2.07 | 1.96 | -8.865 | -8.975 | -1221 | -715 | -891 | 561 | 1960 | 5651 |  | CORR | GENE | 04:33 | 05:55 | 05:27 | 131 | 660 | 10 | EXT |  | 0.9 | (c)
62343.518 | 2.274 | 2.16 | -8.661 | -8.775 | -664 | -605 | -634 | 605 | 2160 | 5651 |  | CORR | GENE | 06:03 | 06:13 | 06:08 | 130 | 59 | 10 | EXT |  | 0.9 | (c)
62343.962 | 2.718 | 2.698 | -8.217 | -8.237 | -725 | -604 | -610 | 494 | 2698 | 5651 |  | CORR | GENE | 05:53 | 06:13 | 06:12 | 54 | 230 | 11 | EXT |  | 0.89 | (c)
62344.052 | 2.808 | 2.796 | -8.127 | -8.139 | -745 | -668 | -637 | 529 | 2796 | 5651 |  | CORR | CIGR | 05:50 | 06:03 | 06:08 | 38 | 215 | 10 | EXT |  | 0.89 | (c)
62351.222 | 9.978 | 9.869 | -0.957 | -1.066 | -812 | -579 | -654 | 496 | 938 | 5651 |  | CORR | GENE | 05:39 | 06:17 | 06:05 | 128 | 316 | 10 | EXT |  | 0.9 | (c)
62352.073 | 10.829 | 10.815 | -0.106 | -0.12 | -1127 | -917 | -710 | 294 | 14 | 5651 |  | CORR | GENE | 04:49 | 05:22 | 05:56 | 106 | 833 | 13 | EXT |  | 0.9 | (c)
62352.284 | 0.105 | 0.072 | -10.6 | -10.633 | 563 | 983 | 857 | 563 | 72 | 5652 |  | CORR | GENE | 05:13 | 06:21 | 06:00 | 119 | 589 | 13 | EXT |  | 0.9 | (c)
62352.767 | 0.588 | 0.507 | -10.117 | -10.198 | 606 | 838 | 862 | 606 | 507 | 5652 |  | CORR | GENE | 05:20 | 05:57 | 06:01 | 102 | 513 | 11 | EXT |  | 0.89 | (c)
62362.884 | 0 | 0 | -11.305 | -11.305 | 560 | 641 | 860 | 560 | 0 | 5653 | Смещение кромок | GWAN |  | 04:44 | 04:57 | 05:32 | 0 | 601 | 16 | EXT | Смещение кромок Наружу Величина смещения - 2.5 мм. |  | (c)
62362.95 | 0.066 | 0.042 | -11.239 | -11.263 | 773 | 902 | 870 | 773 | 42 | 5653 |  | CORR | GENE | 05:18 | 05:39 | 05:34 | 71 | 194 | 11 | EXT |  | 0.89 | (c)
62386.253 | 0.414 | 0.405 | -9.036 | -9.045 | 55 | 98 | 98 | 55 | 405 | 5655 |  | CORR | CIGR | 05:56 | 06:03 | 06:03 | 21 | 87 | 13 | EXT | Аномалия находится на упругопластическом изгибе: R=538 D, максимальное растяжение на 11.6 час. | 0.89 | (c)
62396.459 | 1.17 | 1.159 | -10.085 | -10.096 | 51 | 181 | 137 | 51 | 1159 | 5656 |  | CORR | CIGR | 05:26 | 05:47 | 05:40 | 24 | 173 | 10 | EXT | Аномалия находится на упругопластическом изгибе: R=410 D, максимальное растяжение на 11.8 час. | 0.89 | (c)
62396.593 | 1.304 | 1.284 | -9.951 | -9.971 | -49 | 106 | 59 | 0 | 1284 | 5656 |  | CORR | CIGR | 05:10 | 05:35 | 05:28 | 35 | 216 | 10 | EXT | Аномалия находится на упругопластическом изгибе: R=410 D, максимальное растяжение на 11.8 час. | 0.89 | (c)
62397.005 | 1.716 | 1.691 | -9.539 | -9.564 | -103 | -14 | -38 | 0 | 1691 | 5656 |  | CORR | CIGR | 05:01 | 05:16 | 05:12 | 25 | 131 | 11 | EXT | Аномалия находится на упругопластическом изгибе: R=414 D, максимальное растяжение на 11.9 час. | 0.89 | (c)
62397.304 | 2.015 | 1.984 | -9.24 | -9.271 | 217 | 343 | 389 | 217 | 1984 | 5656 |  | CORR | GENE | 05:53 | 06:14 | 06:21 | 63 | 343 | 11 | EXT | Аномалия находится на упругопластическом изгибе: R=417 D, максимальное растяжение на 11.9 час. | 0.89 | (c)
62404.241 | 8.952 | 8.908 | -2.303 | -2.347 | -211 | -19 | -43 | 0 | 2248 | 5656 |  | CORR | GENE | 04:44 | 05:15 | 05:11 | 99 | 336 | 24 | EXT | Аномалия находится на упругопластическом изгибе: R=717 D, максимальное растяжение на 0.1 час. | 0.9 | (c)
62404.319 | 9.03 | 9.005 | -2.225 | -2.25 | 365 | 480 | 467 | 365 | 2200 | 5656 |  | CORR | GENE | 06:17 | 06:36 | 06:34 | 50 | 204 | 11 | EXT | Аномалия находится на упругопластическом изгибе: R=717 D, максимальное растяжение на 0.1 час. | 0.89 | (c)
62406.486 | 11.197 | 11.187 | -0.058 | -0.068 | 418 | 465 | 467 | 418 | 48 | 5656 |  | CORR | CIGR | 06:26 | 06:33 | 06:34 | 20 | 98 | 12 | EXT | Аномалия находится на упругопластическом изгибе: R=903 D, максимальное растяжение на 0.4 час. | 0.89 | (c)
62407.328 | 0.784 | 0.777 | -10.871 | -10.878 | 701 | 794 | 789 | 701 | 777 | 5657 |  | CORR | CIGR | 05:14 | 05:29 | 05:28 | 25 | 176 | 12 | EXT |  | 0.89 | (c)
62419.924 | 1.725 | 1.679 | -9.86 | -9.906 | 843 | 1090 | 976 | 843 | 1679 | 5658 |  | CORR | GENE | 05:36 | 06:16 | 05:57 | 85 | 267 | 13 | EXT |  | 0.89 | (c)
62427.453 | 9.254 | 9.243 | -2.331 | -2.342 | 940 | 1209 | 1097 | 940 | 2284 | 5658 |  | CORR | GENE | 05:51 | 06:35 | 06:17 | 58 | 315 | 10 | EXT |  | 0.89 | (c)
62427.875 | 9.676 | 9.661 | -1.909 | -1.924 | 1115 | 1230 | 1255 | 1115 | 1884 | 5658 |  | CORR | CIGR | 06:19 | 06:38 | 06:42 | 40 | 281 | 10 | EXT |  | 0.89 | (c)
62429.784 | 0 | -0.031 | -11.41 | -11.441 | 170 | 321 | 303 | 170 | 0 | 5659 | Подгиб кромки со смещением | GWAN |  | 09:34 | 09:58 | 09:55 | 0 | 265 | 21 | EXT | Подгиб кромки со смещением Величина смещения - 3.3 мм. |  | (c)
62456.49 | 3.966 | 3.452 | -0.826 | -1.34 | 1067 | 1183 | 1174 | 1067 | 383 | 5661а |  | CORR | GENE | 05:08 | 05:26 | 05:25 | 957 | 214 | 11 | EXT |  | 0.97 | (c)
62456.864 | 4.34 | 4.19 | -0.452 | -0.602 | 1525 | 1779 | 1687 | 1525 | 291 | 5661а |  | CORR | GENE | 06:22 | 07:03 | 06:48 | 311 | 325 | 10 | EXT |  | 0.92 | (c)
62461.176 | 0 | -0.016 | -7.502 | -7.518 | -278 | -272 | 139 | 0 |  | 5662а | Нарушение формы кольцевого шва | GWAN |  | 04:53 | 04:54 | 06:00 | 0 | 834 |  | EXT | Нарушение формы кольцевого шва |  | (c)
62468.775 | 0.097 | 0.061 | -11.579 | -11.615 | 420 | 874 | 731 | 420 | 61 | 5663а |  | CORR | GENE | 04:58 | 06:11 | 05:48 | 82 | 621 | 13 | EXT |  | 0.89 | (c)
62469.181 | 0.503 | 0.461 | -11.173 | -11.215 | 540 | 786 | 742 | 540 | 461 | 5663а |  | CORR | GENE | 05:17 | 05:57 | 05:50 | 82 | 406 | 10 | EXT |  | 0.89 | (c)
62469.587 | 0.909 | 0.898 | -10.767 | -10.778 | 3 | 402 | 245 | 3 | 898 | 5663а |  | CORR | GENE | 03:51 | 04:55 | 04:30 | 101 | 485 | 11 | EXT |  | 0.89 | (c)
62480.354 | 0 | 0 | -11.475 | -11.475 | -258 | -119 | 486 | 0 | 0 | 5664 | Смещение кромок | GWAN |  | 03:17 | 03:39 | 05:17 | 0 | 1488 | 15 | EXT | Смещение кромок Наружу Величина смещения - 2.4 мм. |  | (c)
62480.354 | 0 | -0.044 | -11.475 | -11.519 | -2042 | -1802 | -1907 | 1772 |  | 5664 | Нарушение формы кольцевого шва | GWAN |  | 10:29 | 11:08 | 10:51 | 0 | 270 |  | EXT | Нарушение формы кольцевого шва |  | (c)
62491.829 | 0 | 0 | -11.63 | -11.63 | -59 | 193 | 212 | 0 | 0 | 5665 | Смещение кромок | GWAN |  | 03:20 | 04:01 | 04:04 | 0 | 541 | 18 | EXT | Смещение кромок Вовнутрь Аномалия находится на отводе. Величина смещения - 2.8 мм. |  | (c)
62503.459 | 0 | -0.03 | -11.72 | -11.75 | -1734 | -1601 | -1106 | 479 |  | 5666 | Нарушение формы кольцевого шва | GWAN |  | 10:28 | 10:50 | 12:10 | 0 | 1255 |  | EXT | Нарушение формы кольцевого шва Аномалия находится на отводе. |  | (c)
62560.598 | 11.509 | 10.98 | -0.056 | -0.585 | 445 | 480 | 463 | 445 | 56 | 5670 |  | CORR | AXGR | 03:52 | 03:57 | 03:54 | 529 | 35 | 10 | EXT |  | 0.94 | (c)
62561.867 | 1.213 | 1.201 | -10.097 | -10.109 | -474 | -357 | -413 | 353 | 1201 | 5671 |  | CORR | CIGR | 04:05 | 04:24 | 04:15 | 30 | 121 | 11 | EXT |  | 0.89 | (c)
62562.945 | 2.291 | 1.901 | -9.019 | -9.409 | -613 | -562 | -587 | 562 | 1901 | 5671 |  | CORR | GENE | 03:43 | 03:51 | 03:47 | 457 | 51 | 10 | EXT |  | 0.93 | (c)
62563.454 | 2.8 | 2.747 | -8.51 | -8.563 | -1072 | -882 | -775 | 478 | 2747 | 5671 |  | CORR | GENE | 02:29 | 02:59 | 03:17 | 79 | 594 | 10 | EXT |  | 0.89 | (c)
62572.118 | 0.154 | 0.079 | -11.401 | -11.476 | -1289 | -1059 | -1066 | 844 | 79 | 5672 |  | CORR | GENE | 03:43 | 04:20 | 04:19 | 112 | 445 | 15 | EXT |  | 0.9 | (c)
62583.482 | 11.518 | 11.498 | -0.037 | -0.057 | 30 | 107 | 156 | 30 | 9 | 5672 |  | CORR | GENE | 07:16 | 07:28 | 07:36 | 48 | 251 | 12 | EXT |  | 0.89 | (c)
62593.05 | 9.531 | 9.518 | -2.109 | -2.122 | 996 | 1052 | 1045 | 996 | 2094 | 5673 |  | CORR | CIGR | 03:34 | 03:43 | 03:42 | 28 | 99 | 10 | EXT |  | 0.89 | (c)
62595.03 | 11.511 | 11.494 | -0.129 | -0.146 | 863 | 1172 | 1073 | 863 | 82 | 5673 |  | CORR | GENE | 03:13 | 04:02 | 03:47 | 64 | 421 | 11 | EXT |  | 0.89 | (c)
62598.291 | 3.132 | 2.925 | -8.518 | -8.725 | 682 | 738 | 725 | 682 | 2925 | 5674 |  | CORR | GENE | 05:35 | 05:44 | 05:42 | 387 | 86 | 10 | EXT |  | 0.93 | (c)
62598.766 | 3.607 | 3.589 | -8.043 | -8.061 | 717 | 729 | 753 | 717 | 3589 | 5674 |  | CORR | GENE | 05:40 | 05:42 | 05:46 | 601 | 72 | 12 | EXT |  | 0.96 | (c)
62598.909 | 3.75 | 3.33 | -7.9 | -8.32 | 8 | 35 | 30 | 8 | 3330 | 5674 |  | CORR | AXGR | 03:46 | 03:50 | 03:49 | 632 | 43 | 11 | EXT |  | 0.95 | (c)
62598.966 | 3.807 | 3.778 | -7.843 | -7.872 | 436 | 551 | 537 | 436 | 3778 | 5674 |  | CORR | GENE | 04:55 | 05:14 | 05:11 | 50 | 203 | 10 | EXT |  | 0.89 | (c)
62599.502 | 4.343 | 4.057 | -7.307 | -7.593 | 538 | 604 | 584 | 538 | 4057 | 5674 |  | CORR | GENE | 05:11 | 05:22 | 05:19 | 447 | 93 | 10 | EXT |  | 0.93 | (c)
62599.776 | 4.617 | 4.59 | -7.033 | -7.06 | 452 | 543 | 601 | 452 | 4590 | 5674 |  | CORR | GENE | 04:58 | 05:12 | 05:22 | 50 | 298 | 10 | EXT |  | 0.89 | (c)
62602.134 | 6.975 | 6.937 | -4.675 | -4.713 | 324 | 513 | 593 | 324 | 4613 | 5674 |  | CORR | GENE | 04:37 | 05:07 | 05:20 | 100 | 539 | 10 | EXT |  | 0.89 | (c)
62610.092 | 3.283 | 3.283 | -8.252 | -8.252 | -1863 | -1823 | -1843 | 1823 | 3283 | 5675 |  | CORR | AXGR | 03:50 | 03:57 | 03:54 | 370 | 40 | 13 | EXT |  | 0.94 | (c)
62612.035 | 5.226 | 4.76 | -6.309 | -6.775 | -1855 | -1786 | -1809 | 1763 | 4760 | 5675 |  | CORR | GENE | 03:52 | 04:03 | 03:59 | 1356 | 92 | 13 | EXT |  | 0.99 | (c)
62612.776 | 5.967 | 5.932 | -5.568 | -5.603 | -991 | -783 | -827 | 663 | 5546 | 5675 |  | CORR | GENE | 06:11 | 06:45 | 06:38 | 57 | 328 | 10 | EXT |  | 0.89 | (c)
62613.601 | 6.792 | 6.739 | -4.743 | -4.796 | -1625 | -1445 | -1402 | 1178 | 4698 | 5675 |  | CORR | GENE | 04:29 | 04:58 | 05:05 | 98 | 447 | 10 | EXT |  | 0.89 | (c)
62618.344 | 0 | -0.028 | -11.165 | -11.193 | 1740 | -1392 | -1658 | 596 |  | 5676 | Нарушение формы кольцевого шва | GWAN |  | 08:27 | 00:01 | 11:18 | 0 | 2124 |  | EXT | Нарушение формы кольцевого шва |  | (c)
62618.344 | 0 | 0 | -11.165 | -11.165 | 189 | 495 | 412 | 189 | 0 | 5676 | Смещение кромок | GWAN |  | 04:16 | 05:06 | 04:52 | 0 | 446 | 15 | EXT | Смещение кромок Наружу Величина смещения - 2.4 мм. |  | (c)
62620.934 | 2.59 | 2.561 | -8.575 | -8.604 | -149 | 124 | 41 | 0 | 2561 | 5676 |  | CORR | GENE | 03:22 | 04:06 | 03:53 | 151 | 380 | 14 | EXT |  | 0.9 | (c)
62621.897 | 3.553 | 3.362 | -7.612 | -7.803 | 18 | 35 | 56 | 18 | 3362 | 5676 |  | CORR | GENE | 03:49 | 03:52 | 03:55 | 568 | 75 | 10 | EXT |  | 0.94 | (c)
62622.545 | 4.201 | 4.057 | -6.964 | -7.108 | 28 | 50 | 67 | 28 | 4057 | 5676 |  | CORR | GENE | 03:50 | 03:54 | 03:57 | 480 | 77 | 12 | EXT |  | 0.95 | (c)
62626.232 | 7.888 | 7.862 | -3.277 | -3.303 | -163 | 27 | -10 | 0 | 3259 | 5676 |  | CORR | CIGR | 03:20 | 03:50 | 03:44 | 44 | 305 | 13 | EXT |  | 0.89 | (c)
62629.408 | 11.064 | 11.038 | -0.101 | -0.127 | -197 | 68 | 92 | 0 | 30 | 5676 |  | CORR | GENE | 03:14 | 03:57 | 04:01 | 97 | 578 | 10 | EXT |  | 0.89 | (c)
62632.953 | 3.444 | 3.258 | -8.211 | -8.397 | 31 | 31 | 54 | 31 | 3258 | 5677 |  | CORR | AXGR | 05:23 | 05:23 | 05:27 | 274 | 46 | 10 | EXT |  | 0.92 | (c)
62636.414 | 6.905 | 6.861 | -4.75 | -4.794 | -623 | -419 | -358 | 92 | 4717 | 5677 |  | CORR | GENE | 03:37 | 04:10 | 04:20 | 77 | 531 | 11 | EXT |  | 0.89 | (c)
62638.507 | 8.998 | 8.978 | -2.657 | -2.677 | -1028 | -854 | -859 | 689 | 2635 | 5677 |  | CORR | CIGR | 02:32 | 03:00 | 02:59 | 42 | 339 | 11 | EXT |  | 0.89 | (c)
62640.655 | 11.146 | 10.971 | -0.509 | -0.684 | -125 | -85 | -105 | 84 | 293 | 5677 |  | CORR | AXGR | 04:58 | 05:04 | 05:01 | 391 | 41 | 14 | EXT |  | 0.95 | (c)
62643.147 | 1.983 | 1.964 | -9.672 | -9.691 | -1478 | -1345 | -1366 | 1254 | 1964 | 5678 |  | CORR | CIGR | 03:35 | 03:57 | 03:54 | 36 | 224 | 10 | EXT |  | 0.89 | (c)
62644.832 | 3.668 | 3.286 | -7.987 | -8.369 | -1423 | -1301 | -1362 | 1301 | 3286 | 5678 |  | CORR | GENE | 03:44 | 04:04 | 03:54 | 490 | 122 | 10 | EXT |  | 0.94 | (c)
62649.684 | 8.52 | 8.512 | -3.135 | -3.143 | -1684 | -1442 | -1552 | 1420 | 3115 | 5678 |  | CORR | CIGR | 03:02 | 03:41 | 03:24 | 28 | 264 | 10 | EXT |  | 0.89 | (c)
62651.041 | 9.877 | 9.824 | -1.778 | -1.831 | -1321 | -1191 | -1254 | 1188 | 1545 | 5678 |  | CORR | GENE | 04:01 | 04:22 | 04:12 | 286 | 133 | 11 | EXT |  | 0.92 | (c)
62651.628 | 10.464 | 10.385 | -1.191 | -1.27 | -1081 | -1024 | -1052 | 1024 | 849 | 5678 |  | CORR | GENE | 04:40 | 04:49 | 04:44 | 421 | 57 | 15 | EXT |  | 0.96 | (c)
62652.479 | 11.315 | 11.314 | -0.34 | -0.341 | -1874 | -1866 | -1858 | 1842 | 172 | 5678 |  | CORR | AXGR | 02:32 | 02:33 | 02:34 | 169 | 32 | 10 | EXT |  | 0.9 | (c)
62653.919 | 1.1 | 1.007 | -10.55 | -10.643 | -1748 | -1691 | -1719 | 1691 | 1007 | 5679 |  | CORR | GENE | 04:27 | 04:36 | 04:31 | 277 | 57 | 11 | EXT |  | 0.92 | (c)
62654.406 | 1.587 | 1.506 | -10.063 | -10.144 | 2199 | -2118 | -1940 | 1619 | 1506 | 5679 |  | CORR | GENE | 03:04 | 03:27 | 03:56 | 85 | 643 | 12 | EXT |  | 0.89 | (c)
62655.198 | 2.379 | 2.357 | -9.271 | -9.293 | -1848 | -1719 | -1673 | 1498 | 2357 | 5679 |  | CORR | GENE | 04:11 | 04:31 | 04:39 | 212 | 350 | 10 | EXT |  | 0.91 | (c)
62655.493 | 2.674 | 2.634 | -8.976 | -9.016 | 2219 | -1722 | -1903 | 1565 | 2634 | 5679 |  | CORR | GENE | 03:07 | 04:31 | 04:02 | 152 | 677 | 11 | EXT |  | 0.9 | (c)
62655.507 | 2.688 | 2.688 | -8.962 | -8.962 | -1533 | -1463 | -1498 | 1463 | 2688 | 5679 |  | CORR | GENE | 05:01 | 05:13 | 05:07 | 337 | 70 | 13 | EXT |  | 0.94 | (c)
62655.859 | 3.04 | 3.024 | -8.61 | -8.626 | -1990 | -1659 | -1793 | 1596 | 3024 | 5679 |  | CORR | GENE | 03:48 | 04:41 | 04:20 | 65 | 394 | 11 | EXT |  | 0.89 | (c)
62656.151 | 3.332 | 3.326 | -8.318 | -8.324 | 2139 | -2142 | -1870 | 1419 | 3326 | 5679 |  | CORR | GENE | 02:54 | 03:23 | 04:07 | 210 | 903 | 10 | EXT |  | 0.91 | (c)
62656.608 | 3.789 | 3.786 | -7.861 | -7.864 | -1848 | -1656 | -1730 | 1612 | 3786 | 5679 |  | CORR | CIGR | 04:11 | 04:42 | 04:30 | 31 | 236 | 12 | EXT |  | 0.89 | (c)
62657.04 | 4.221 | 4.165 | -7.429 | -7.485 | -2018 | -1617 | -1728 | 1439 | 4165 | 5679 |  | CORR | GENE | 03:43 | 04:48 | 04:30 | 100 | 579 | 13 | EXT |  | 0.89 | (c)
62657.229 | 4.41 | 4.394 | -7.24 | -7.256 | 2099 | -2156 | -1946 | 1530 | 4394 | 5679 |  | CORR | GENE | 02:48 | 03:21 | 03:55 | 315 | 832 | 11 | EXT |  | 0.92 | (c)
62657.698 | 4.879 | 4.77 | -6.771 | -6.88 | -1871 | -1823 | -1847 | 1823 | 4770 | 5679 |  | CORR | GENE | 04:07 | 04:15 | 04:11 | 124 | 48 | 14 | EXT |  | 0.9 | (c)
62658.723 | 5.904 | 5.704 | -5.746 | -5.946 | -1725 | -1664 | -1689 | 1653 | 5694 | 5679 |  | CORR | GENE | 04:31 | 04:40 | 04:36 | 252 | 72 | 12 | EXT |  | 0.92 | (c)
62659.592 | 6.773 | 6.741 | -4.877 | -4.909 | -2139 | -1977 | -1950 | 1761 | 4864 | 5679 |  | CORR | CIGR | 03:24 | 03:50 | 03:54 | 45 | 378 | 12 | EXT |  | 0.89 | (c)
62660.213 | 7.394 | 7.222 | -4.256 | -4.428 | -1764 | -1718 | -1741 | 1718 | 4255 | 5679 |  | CORR | AXGR | 04:24 | 04:32 | 04:28 | 173 | 46 | 10 | EXT |  | 0.9 | (c)
62661.962 | 9.143 | 9.086 | -2.507 | -2.564 | -2062 | -1877 | -1865 | 1669 | 2487 | 5679 |  | CORR | GENE | 03:36 | 04:06 | 04:08 | 77 | 393 | 10 | EXT |  | 0.89 | (c)
62664.593 | 0.124 | 0.037 | -10.876 | -10.963 | 750 | 1063 | 1060 | 750 | 37 | 5680 |  | CORR | GENE | 03:25 | 04:16 | 04:15 | 143 | 619 | 11 | EXT |  | 0.9 | (c)
62686.008 | 10.539 | 9.745 | -1.011 | -1.805 | 2 | 18 | 26 | 2 | 922 | 5681 |  | CORR | GENE | 03:46 | 03:49 | 03:50 | 883 | 49 | 14 | EXT |  | 0.99 | (c)
62719.588 | 9.909 | 9.891 | -1.731 | -1.749 | -120 | 1 | -34 | 0 | 1721 | 5684 |  | CORR | CIGR | 05:11 | 05:31 | 05:25 | 28 | 171 | 11 | EXT |  | 0.89 | (c)
62719.919 | 10.24 | 10.228 | -1.4 | -1.412 | -111 | -20 | -65 | 20 | 1219 | 5684 |  | CORR | GENE | 05:13 | 05:27 | 05:20 | 193 | 91 | 12 | EXT |  | 0.91 | (c)
62720.248 | 10.569 | 10.553 | -1.071 | -1.087 | 178 | 400 | 296 | 178 | 1012 | 5684 |  | CORR | GENE | 05:59 | 06:35 | 06:18 | 75 | 235 | 10 | EXT |  | 0.89 | (c)
62720.979 | 11.3 | 11.285 | -0.34 | -0.355 | -121 | -9 | -65 | 9 | 323 | 5684 |  | CORR | CIGR | 05:11 | 05:29 | 05:20 | 32 | 112 | 13 | EXT |  | 0.89 | (c)
62721.104 | 11.425 | 11.41 | -0.215 | -0.23 | -100 | 0 | -38 | 0 | 186 | 5684 |  | CORR | CIGR | 05:15 | 05:31 | 05:24 | 44 | 123 | 8 | EXT |  | 0.89 | (c)
62722.537 | 1.218 | 1.174 | -10.302 | -10.346 | -850 | -515 | -522 | 195 | 1174 | 5685 |  | CORR | GENE | 04:22 | 05:16 | 05:15 | 100 | 655 | 10 | EXT |  | 0.89 | (c)
62723.349 | 2.03 | 1.89 | -9.49 | -9.63 | -1163 | -1113 | -1138 | 1113 | 1890 | 5685 |  | CORR | GENE | 03:31 | 03:39 | 03:35 | 153 | 50 | 12 | EXT |  | 0.9 | (c)
62742.926 | 10.087 | 9.997 | -1.213 | -1.303 | -1406 | -1173 | -1259 | 1112 | 1199 | 5686 |  | CORR | GENE | 02:46 | 03:23 | 03:09 | 104 | 294 | 10 | EXT | Аномалия находится на упругопластическом изгибе: R=554 D, максимальное растяжение на 5.7 час. | 0.89 | (c)
62744.139 | 0 | -0.029 | -11.655 | -11.684 | -2098 | -1874 | -1969 | 1839 |  | 5687 | Нарушение формы кольцевого шва | GWAN |  | 09:59 | 10:36 | 10:20 | 0 | 259 |  | EXT | Нарушение формы кольцевого шва Аномалия находится на упругопластическом изгибе: R=517 D, максимальное растяжение на 5.7 час. |  | (c)
62748.424 | 4.285 | 4.235 | -7.37 | -7.42 | 1265 | 1441 | 1358 | 1265 | 4235 | 5687 |  | CORR | GENE | 07:02 | 07:31 | 07:17 | 61 | 187 | 10 | EXT | Аномалия находится на упругопластическом изгибе: R=469 D, максимальное растяжение на 5.5 час. | 0.89 | (c)
62748.863 | 4.724 | 4.696 | -6.931 | -6.959 | 49 | 152 | 102 | 49 | 4696 | 5687 |  | CORR | CIGR | 03:46 | 04:03 | 03:55 | 31 | 107 | 10 | EXT | Аномалия находится на упругопластическом изгибе: R=467 D, максимальное растяжение на 5.5 час. | 0.89 | (c)
62752.567 | 8.428 | 8.412 | -3.227 | -3.243 | -376 | -270 | -277 | 178 | 3202 | 5687 |  | CORR | CIGR | 02:37 | 02:55 | 02:53 | 41 | 198 | 10 | EXT | Аномалия находится на упругопластическом изгибе: R=478 D, максимальное растяжение на 5.5 час. | 0.89 | (c)
62754.404 | 10.265 | 10.241 | -1.39 | -1.414 | 91 | 199 | 197 | 91 | 1344 | 5687 |  | CORR | GENE | 03:53 | 04:10 | 04:10 | 70 | 213 | 10 | EXT | Аномалия находится на упругопластическом изгибе: R=479 D, максимальное растяжение на 5.6 час. | 0.89 | (c)
62755.872 | 0.078 | 0.056 | -11.147 | -11.169 | -958 | -749 | -779 | 601 | 56 | 5688 |  | CORR | GENE | 04:15 | 04:49 | 04:44 | 60 | 357 | 11 | EXT | Аномалия находится на упругопластическом изгибе: R=498 D, максимальное растяжение на 5.6 час. | 0.89 | (c)
62755.931 | 0.137 | 0.127 | -11.088 | -11.098 | -1522 | -1260 | -1383 | 1245 | 127 | 5688 |  | CORR | CIGR | 02:44 | 03:26 | 03:06 | 38 | 277 | 11 | EXT | Аномалия находится на упругопластическом изгибе: R=498 D, максимальное растяжение на 5.6 час. | 0.89 | (c)
62766.86 | 11.066 | 11.049 | -0.159 | -0.176 | -1207 | -1124 | -1123 | 1039 | 146 | 5688 |  | CORR | CIGR | 03:35 | 03:48 | 03:48 | 30 | 168 | 11 | EXT |  | 0.89 | (c)
62767.07 | 0.051 | 0.022 | -11.014 | -11.043 | 711 | 889 | 940 | 711 | 22 | 5689 |  | CORR | CIGR | 03:54 | 04:23 | 04:31 | 44 | 459 | 10 | EXT | Аномалия находится на отводе. | 0.89 | (c)
62778.04 | 11.021 | 10.981 | -0.044 | -0.084 | 651 | 740 | 805 | 651 | 28 | 5689 |  | CORR | GENE | 03:44 | 03:59 | 04:09 | 56 | 308 | 10 | EXT | Аномалия находится на отводе. | 0.89 | (c)
62783.95 | 5.866 | 5.818 | -5.584 | -5.632 | 1889 | 1910 | 1909 | 1889 | 5298 | 5690 |  | CORR | AXGR | 07:30 | 07:34 | 07:34 | 334 | 41 | 13 | EXT | Аномалия находится на отводе. | 0.94 | (c)
62786.532 | 8.448 | 8.406 | -3.002 | -3.044 | -1269 | -1081 | -1088 | 907 | 2938 | 5690 |  | CORR | GENE | 11:01 | 11:31 | 11:30 | 106 | 362 | 10 | EXT | Аномалия находится на отводе. | 0.89 | (c)
62790.637 | 1.103 | 1.067 | -10.172 | -10.208 | 406 | 667 | 609 | 406 | 1067 | 5691 |  | CORR | GENE | 04:60 | 05:42 | 05:33 | 60 | 405 | 10 | EXT |  | 0.89 | (c)
62799.745 | 10.211 | 10.178 | -1.064 | -1.097 | 262 | 396 | 346 | 262 | 1052 | 5691 |  | CORR | CIGR | 04:37 | 04:58 | 04:50 | 45 | 168 | 14 | EXT |  | 0.89 | (c)
62800.809 | 0 | -0.018 | -11.11 | -11.128 | 169 | 275 | 311 | 169 | 0 | 5692 | Подгиб кромки со смещением | GWAN |  | 05:26 | 05:43 | 05:49 | 0 | 284 | 28 | EXT | Подгиб кромки со смещением Величина смещения - 4.4 мм. |  | (c)
62801.456 | 0.647 | 0.64 | -10.463 | -10.47 | -417 | -341 | -351 | 285 | 640 | 5692 |  | CORR | CIGR | 03:51 | 04:03 | 04:02 | 32 | 132 | 10 | EXT |  | 0.89 | (c)
62807.503 | 6.694 | 6.661 | -4.416 | -4.449 | 519 | 681 | 650 | 519 | 4388 | 5692 |  | CORR | GENE | 06:22 | 06:48 | 06:43 | 61 | 261 | 11 | EXT |  | 0.89 | (c)
62807.995 | 7.186 | 7.129 | -3.924 | -3.981 | -7 | 10 | 1 | 0 | 3917 | 5692 |  | CORR | AXGR | 04:57 | 05:00 | 04:59 | 64 | 17 | 10 | EXT |  | 0.89 | (c)
62808.277 | 7.468 | 7.12 | -3.642 | -3.99 | 369 | 457 | 419 | 369 | 3576 | 5692 |  | CORR | GENE | 05:58 | 06:12 | 06:06 | 414 | 101 | 13 | EXT |  | 0.95 | (c)
62849.228 | 3.454 | 3.421 | -8.071 | -8.104 | -481 | -178 | -298 | 116 | 3421 | 5696 |  | CORR | GENE | 07:40 | 08:29 | 08:09 | 74 | 365 | 11 | EXT |  | 0.89 | (c)
62849.628 | 3.854 | 3.803 | -7.671 | -7.722 | -464 | -259 | -315 | 166 | 3803 | 5696 |  | CORR | GENE | 07:42 | 08:15 | 08:06 | 73 | 298 | 11 | EXT |  | 0.89 | (c)
62880.696 | 0.022 | 0.018 | -11.653 | -11.657 | -1685 | -1456 | -1494 | 1303 | 18 | 5699 |  | CORR | CIGR | 07:57 | 08:34 | 08:28 | 43 | 382 | 10 | EXT |  | 0.89 | (c)
62933.388 | 7.669 | 7.533 | -3.921 | -4.057 | 804 | 944 | 928 | 804 | 3840 | 5703 |  | DENT | GENE | 07:16 | 07:38 | 07:36 | 217 | 247 | 0.6 | N/A | Глубина вмятины: 9 мм (0,6%). Линейка: 22 см в (753 см; 07:38 ч:мин) |  | (c)
62939.451 | 2.142 | 2.09 | -9.553 | -9.605 | 856 | 963 | 910 | 856 | 2090 | 5704 |  | CORR | GENE | 04:56 | 05:14 | 05:05 | 205 | 108 | 11 | EXT |  | 0.91 | (c)
62942.376 | 5.067 | 5.054 | -6.628 | -6.641 | -1202 | -1154 | -1055 | 908 | 5054 | 5704 |  | GOUG | GENE | 11:24 | 11:32 | 11:48 | 52 | 294 | 10 | EXT | Задир. |  | (b)
62942.382 | 5.073 | 4.983 | -6.622 | -6.712 | -1009 | -909 | -927 | 845 | 4983 | 5704 |  | DENT | GENE | 11:56 | 00:12 | 12:09 | 160 | 164 | 1 | N/A | Глубина вмятины: 14 мм (1,0%). Линейка: 16 см в (498 см; 00:12 ч:мин) Аномалия находится вблизи дефекта потери металла. |  | (b)
62953.066 | 4.062 | 3.995 | -7.383 | -7.45 | -1374 | -1322 | -1320 | 1265 | 3995 | 5705 |  | DENT | GENE | 03:24 | 03:32 | 03:32 | 123 | 109 | 0.6 | N/A | Глубина вмятины: 9 мм (0,6%). Линейка: 12 см в (400 см; 03:32 ч:мин) Аномалия находится вблизи дефекта потери металла. |  | (b)
62953.101 | 4.097 | 4.044 | -7.348 | -7.401 | -1788 | -1547 | -1562 | 1335 | 4044 | 5705 |  | GOUG | GENE | 02:17 | 02:56 | 02:53 | 116 | 453 | 8 | EXT | Зона задиров. |  | (b)
62971.489 | 0.2 | 0.154 | -11.26 | -11.306 | -836 | -488 | -571 | 307 | 154 | 5707 |  | CORR | GENE | 05:11 | 06:07 | 05:54 | 59 | 530 | 13 | EXT |  | 0.89 | (c)
62971.638 | 0.349 | 0.324 | -11.111 | -11.136 | -774 | -410 | -537 | 300 | 324 | 5707 |  | CORR | GENE | 05:21 | 06:20 | 05:60 | 68 | 474 | 10 | EXT |  | 0.89 | (c)
62980.639 | 9.35 | 9.302 | -2.11 | -2.158 | -878 | -482 | -657 | 436 | 2076 | 5707 |  | CORR | GENE | 05:05 | 06:09 | 05:40 | 82 | 442 | 10 | EXT |  | 0.89 | (c)
62989.245 | 6.496 | 6.399 | -5.164 | -5.261 | 512 | 632 | 614 | 512 | 5089 | 5708 |  | DENT | GENE | 08:52 | 09:11 | 09:08 | 172 | 205 | 0.8 | N/A | Глубина вмятины: 11 мм (0,8%). Линейка: 17 см в (640 см; 09:11 ч:мин) |  | (c)
62996.908 | 2.499 | 2.452 | -8.451 | -8.498 | 714 | 1177 | 1069 | 714 | 2452 | 5709 |  | CORR | GENE | 03:35 | 04:50 | 04:33 | 87 | 709 | 10 | EXT |  | 0.89 | (c)
63029.664 | 1.045 | 1.02 | -8.705 | -8.73 | -1543 | -1305 | -1380 | 1217 | 1020 | 5712 |  | CORR | CIGR | 04:03 | 04:42 | 04:30 | 42 | 326 | 10 | EXT | Аномалия находится на упругопластическом изгибе: R=261 D, максимальное растяжение на 6 час. | 1.07 | (b)
63036.892 | 8.273 | 8.255 | -1.477 | -1.495 | -898 | -56 | -370 | 0 | 1353 | 5712 |  | CORR | GENE | 05:47 | 08:03 | 07:13 | 142 | 1056 | 10 | EXT |  | 0.9 | (c)
63038.369 | 0 | 0 | -11.52 | -11.52 | -392 | 33 | 23 | 0 | 0 | 5713 | Смещение кромок | GWAN |  | 08:19 | 09:28 | 09:26 | 0 | 830 | 21 | EXT | Смещение кромок Наружу Аномалия находится на отводе. Величина смещения - 3.3 мм. |  | (c)
63041.559 | 3.19 | 3.177 | -8.33 | -8.343 | -1424 | -1343 | -1360 | 1296 | 3177 | 5713 |  | CORR | CIGR | 05:33 | 05:46 | 05:43 | 25 | 128 | 10 | EXT | Аномалия находится на отводе. | 0.89 | (c)
63049.889 | 0 | 0 | -11.12 | -11.12 | 1868 | -1372 | -1762 | 930 | 0 | 5714 | Смещение кромок | GWAN |  | 09:49 | 01:07 | 12:04 | 0 | 1664 | 15 | EXT | Смещение кромок Наружу Аномалия находится на отводе. Величина смещения - 2.4 мм. |  | (c)
63049.889 | 0 | 0 | -11.12 | -11.12 | -99 | 283 | 401 | 0 | 0 | 5714 | Смещение кромок | GWAN |  | 04:32 | 05:34 | 05:53 | 0 | 1000 | 17 | EXT | Смещение кромок Вовнутрь Аномалия находится на отводе. Величина смещения - 2.7 мм. |  | (c)
63060.979 | 11.09 | 10.964 | -0.03 | -0.156 | -5 | 777 | 524 | 0 | 30 | 5714 |  | CORR | GENE | 04:47 | 06:53 | 06:13 | 126 | 1059 | 10 | EXT |  | 0.9 | (c)
63061.157 | 0.148 | 0.129 | -10.592 | -10.611 | -563 | -434 | -496 | 429 | 129 | 5715 |  | CORR | CIGR | 07:36 | 07:57 | 07:47 | 26 | 134 | 12 | EXT | Аномалия находится на отводе. | 0.89 | (c)
63062.02 | 1.011 | 1 | -9.729 | -9.74 | -1023 | -910 | -946 | 868 | 1000 | 5715 |  | CORR | CIGR | 06:22 | 06:40 | 06:34 | 25 | 155 | 11 | EXT | Аномалия находится на отводе. | 0.89 | (c)
63062.631 | 1.622 | 1.597 | -9.118 | -9.143 | -1732 | -1439 | -1533 | 1334 | 1597 | 5715 |  | CORR | GENE | 04:27 | 05:15 | 04:59 | 105 | 398 | 10 | EXT | Аномалия находится на отводе. | 0.89 | (c)
63078.075 | 6.326 | 6.182 | -5.329 | -5.473 | 1256 | 1361 | 1403 | 1256 | 5284 | 5716 |  | GOUG | GENE | 06:25 | 06:42 | 06:48 | 189 | 294 | 7 | EXT | Задир. |  | (c)
63083.32 | 11.571 | 11.497 | -0.084 | -0.158 | 1594 | -2004 | 2179 | 1594 | 44 | 5716 |  | CORR | GENE | 07:19 | 09:38 | 08:53 | 114 | 1171 | 12 | EXT |  | 0.9 | (c)
63099.729 | 4.615 | 4.61 | -6.685 | -6.69 | 2062 | 2167 | 2116 | 2062 | 4610 | 5718 |  | CORR | CIGR | 04:09 | 04:26 | 04:18 | 25 | 109 | 10 | EXT |  | 0.89 | (c)
63145.641 | 5.647 | 5.632 | -5.848 | -5.863 | -1881 | -1790 | -1789 | 1697 | 5632 | 5722 |  | CORR | CIGR | 04:22 | 04:36 | 04:37 | 27 | 184 | 11 | EXT | Аномалия находится на отводе. | 0.89 | (c)
63155.136 | 3.647 | 3.599 | -8.043 | -8.091 | 1892 | 2076 | 2038 | 1892 | 3599 | 5723 |  | CORR | GENE | 04:10 | 04:40 | 04:34 | 49 | 292 | 10 | EXT |  | 0.89 | (c)
63155.415 | 3.926 | 3.714 | -7.764 | -7.976 | 2123 | 2195 | 2160 | 2123 | 3714 | 5723 |  | CORR | GENE | 04:48 | 04:59 | 04:53 | 277 | 73 | 14 | EXT |  | 0.93 | (c)
63160.134 | 8.645 | 8.235 | -3.045 | -3.455 | 2134 | 2161 | 2160 | 2134 | 2996 | 5723 |  | CORR | GENE | 04:49 | 04:54 | 04:54 | 459 | 52 | 11 | EXT |  | 0.94 | (c)
63160.903 | 9.414 | 8.857 | -2.276 | -2.833 | -1595 | -1525 | -1531 | 1467 | 2107 | 5723 |  | CORR | GENE | 06:48 | 06:59 | 06:58 | 726 | 128 | 12 | EXT |  | 0.96 | (c)
63161.819 | 10.33 | 10.268 | -1.36 | -1.422 | -1389 | -1239 | -1187 | 986 | 1354 | 5723 |  | CORR | GENE | 07:21 | 07:45 | 07:53 | 68 | 403 | 12 | EXT |  | 0.89 | (c)
63162.158 | 10.669 | 10.631 | -1.021 | -1.059 | -1153 | -969 | -997 | 841 | 1011 | 5723 |  | CORR | GENE | 07:59 | 08:29 | 08:24 | 48 | 312 | 10 | EXT |  | 0.89 | (c)
63162.336 | 10.847 | 10.431 | -0.843 | -1.259 | 2186 | -2182 | -2170 | 2065 | 690 | 5723 |  | CORR | GENE | 04:58 | 05:13 | 05:15 | 569 | 210 | 10 | EXT |  | 0.94 | (c)
63163.722 | 0.543 | 0.459 | -10.977 | -11.061 | 2073 | -2038 | -2105 | 1823 | 459 | 5724 |  | CORR | GENE | 07:20 | 08:17 | 08:06 | 117 | 565 | 10 | EXT |  | 0.89 | (c)
63164.178 | 0.999 | 0.891 | -10.521 | -10.629 | -1943 | -1918 | -1930 | 1918 | 891 | 5724 |  | CORR | AXGR | 08:32 | 08:36 | 08:34 | 178 | 25 | 10 | EXT |  | 0.9 | (c)
63174.699 | 0 | -0.02 | -11.27 | -11.29 | 1302 | 1326 | 1379 | 1302 | 0 | 5725 | Подгиб кромки со смещением | GWAN |  | 05:18 | 05:22 | 05:31 | 0 | 154 | 23 | EXT | Подгиб кромки со смещением Величина смещения - 3.6 мм. |  | (c)
63197.184 | 0 | -0.029 | -11.48 | -11.509 | 1025 | 1172 | 1126 | 1025 | 0 | 5727 | Подгиб кромки со смещением | GWAN |  | 04:59 | 05:22 | 05:15 | 0 | 202 | 31 | EXT | Подгиб кромки со смещением Величина смещения - 4.8 мм. |  | (c)
63197.535 | 0.351 | 0.323 | -11.129 | -11.157 | 406 | 605 | 513 | 406 | 323 | 5727 |  | CORR | CIGR | 03:19 | 03:51 | 03:36 | 45 | 213 | 14 | EXT |  | 0.89 | (c)
63197.975 | 0.791 | 0.456 | -10.689 | -11.024 | 217 | 300 | 269 | 217 | 456 | 5727 |  | CORR | GENE | 02:48 | 03:02 | 02:56 | 581 | 103 | 10 | EXT |  | 0.94 | (c)
63198.255 | 1.071 | 1.053 | -10.409 | -10.427 | 1013 | 1321 | 1188 | 1013 | 1053 | 5727 |  | CORR | CIGR | 04:57 | 05:46 | 05:25 | 46 | 349 | 14 | EXT |  | 0.89 | (c)
63201.123 | 3.939 | 3.896 | -7.541 | -7.584 | 677 | 821 | 797 | 677 | 3896 | 5727 |  | CORR | GENE | 04:02 | 04:26 | 04:22 | 52 | 240 | 10 | EXT |  | 0.89 | (c)
63201.461 | 4.277 | 4.166 | -7.203 | -7.314 | 849 | 862 | 973 | 849 | 4166 | 5727 |  | GOUG | GENE | 04:30 | 04:32 | 04:50 | 143 | 246 | 6 | EXT | Зона задиров. |  | (c)
63205.219 | 8.035 | 7.958 | -3.445 | -3.522 | 753 | 1162 | 1093 | 753 | 3405 | 5727 |  | GOUG | GENE | 04:15 | 05:21 | 05:10 | 117 | 679 | 13 | EXT | Зона задиров. |  | (c)
63205.244 | 8.06 | 7.917 | -3.42 | -3.563 | 2163 | -2090 | -2153 | 2007 | 1702 | 5727 |  | GOUG | GENE | 08:02 | 08:36 | 08:26 | 1861 | 291 | 7 | EXT | Зона задиров. |  | (c)
63208.56 | 11.376 | 11.354 | -0.104 | -0.126 | 1236 | 1365 | 1346 | 1236 | 83 | 5727 |  | CORR | CIGR | 05:33 | 05:53 | 05:50 | 43 | 219 | 13 | EXT |  | 0.89 | (c)
63208.664 | 0 | 0 | -11.445 | -11.445 | -910 | -766 | -796 | 682 | 0 | 5728 | Смещение кромок | GWAN |  | 04:45 | 05:09 | 05:04 | 0 | 228 | 30 | EXT | Смещение кромок Наружу Величина смещения - 4.7 мм. |  | (c)
63211.15 | 2.486 | 2.425 | -8.959 | -9.02 | -1569 | -1390 | -1335 | 1102 | 2425 | 5728 |  | CORR | GENE | 02:59 | 03:28 | 03:37 | 104 | 467 | 13 | EXT |  | 0.89 | (c)
63211.478 | 2.814 | 2.814 | -8.631 | -8.631 | 477 | 478 | 497 | 477 | 2814 | 5728 |  | CORR | AXGR | 08:29 | 08:29 | 08:32 | 290 | 40 | 10 | EXT |  | 0.92 | (c)
63213.786 | 5.122 | 5.042 | -6.323 | -6.403 | -1094 | -1092 | -1077 | 1060 | 5042 | 5728 |  | CORR | AXGR | 04:16 | 04:16 | 04:18 | 164 | 34 | 10 | EXT |  | 0.9 | (c)
63214.003 | 5.339 | 5.331 | -6.106 | -6.114 | -1142 | -1101 | -1106 | 1070 | 5331 | 5728 |  | CORR | CIGR | 04:08 | 04:14 | 04:14 | 17 | 71 | 16 | EXT |  | 0.89 | (c)
63214.406 | 5.742 | 5.733 | -5.703 | -5.712 | -1074 | -986 | -1005 | 937 | 5690 | 5728 |  | CORR | CIGR | 04:19 | 04:33 | 04:30 | 22 | 137 | 12 | EXT |  | 0.89 | (c)
63214.539 | 5.875 | 5.839 | -5.57 | -5.606 | -885 | -723 | -752 | 619 | 5547 | 5728 |  | CORR | GENE | 04:49 | 05:15 | 05:11 | 59 | 266 | 11 | EXT |  | 0.89 | (c)
63214.681 | 6.017 | 6.008 | -5.428 | -5.437 | -754 | -717 | -718 | 681 | 5414 | 5728 |  | CORR | CIGR | 05:10 | 05:16 | 05:16 | 23 | 73 | 12 | EXT |  | 0.89 | (c)
63214.749 | 6.085 | 6.075 | -5.36 | -5.37 | -675 | -636 | -610 | 545 | 5350 | 5728 |  | CORR | CIGR | 05:23 | 05:30 | 05:34 | 20 | 129 | 10 | EXT |  | 0.89 | (c)
63214.965 | 6.301 | 6.29 | -5.144 | -5.155 | -657 | -611 | -611 | 566 | 5129 | 5728 |  | CORR | CIGR | 05:26 | 05:34 | 05:33 | 26 | 91 | 10 | EXT |  | 0.89 | (c)
63215.374 | 6.71 | 6.7 | -4.735 | -4.745 | -664 | -567 | -615 | 567 | 4724 | 5728 |  | CORR | CIGR | 05:25 | 05:41 | 05:33 | 21 | 97 | 14 | EXT |  | 0.89 | (c)
63241.717 | 10.153 | 9.766 | -1.517 | -1.904 | -650 | -546 | -594 | 538 | 1295 | 5730 |  | CORR | GENE | 08:34 | 08:51 | 08:43 | 609 | 112 | 11 | EXT |  | 0.95 | (c)
63244.816 | 1.582 | 1.015 | -8.923 | -9.49 | -1185 | -937 | -1044 | 904 | 1015 | 5731 |  | CORR | GENE | 04:51 | 05:31 | 05:13 | 691 | 281 | 14 | EXT |  | 0.98 | (c)
63247.006 | 3.772 | 3.758 | -6.733 | -6.747 | -615 | -496 | -555 | 496 | 3758 | 5731 |  | CORR | CIGR | 06:23 | 06:42 | 06:32 | 34 | 119 | 15 | EXT |  | 0.89 | (c)
63262.648 | 8.909 | 8.901 | -2.781 | -2.789 | 506 | 562 | 558 | 506 | 2769 | 5732 |  | CORR | CIGR | 06:36 | 06:45 | 06:45 | 20 | 103 | 12 | EXT |  | 0.89 | (c)
63265.566 | 0.137 | 0.116 | -11.208 | -11.229 | -898 | -750 | -704 | 509 | 116 | 5733 |  | CORR | CIGR | 06:22 | 06:46 | 06:54 | 42 | 389 | 12 | EXT |  | 0.89 | (c)
63269.606 | 4.177 | 4.098 | -7.168 | -7.247 | -391 | 19 | -43 | 0 | 4098 | 5733 |  | GOUG | GENE | 07:44 | 08:50 | 08:40 | 96 | 696 | 9 | EXT | Зона задиров. |  | (c)
63272.575 | 7.146 | 6.991 | -4.199 | -4.354 | 17 | 39 | 28 | 17 | 3884 | 5733 |  | CORR | AXGR | 08:50 | 08:54 | 08:52 | 470 | 22 | 12 | EXT |  | 0.95 | (c)
63292.116 | 3.832 | 3.784 | -7.248 | -7.296 | 2021 | -2113 | 2193 | 2021 | 3784 | 5735 |  | CORR | GENE | 02:37 | 03:30 | 03:05 | 93 | 345 | 10 | EXT | Аномалия находится на отводе. | 0.89 | (c)
63296.255 | 7.971 | 7.942 | -3.109 | -3.138 | 1987 | 2128 | 2080 | 1987 | 3052 | 5735 |  | CORR | GENE | 02:32 | 02:54 | 02:47 | 86 | 187 | 12 | EXT | Аномалия находится на отводе. | 0.89 | (c)
63333.209 | 0 | -0.021 | -11.67 | -11.691 | 1257 | 1300 | 1382 | 1257 |  | 5739 | Нарушение формы кольцевого шва | GWAN |  | 06:33 | 06:39 | 06:53 | 0 | 251 |  | EXT | Нарушение формы кольцевого шва |  | (c)
63365.523 | 9.454 | 9.408 | -1.681 | -1.727 | -1763 | -1374 | -1532 | 1301 | 1668 | 5741 |  | CORR | GENE | 06:03 | 07:05 | 06:40 | 59 | 462 | 10 | EXT | Аномалия находится на упругопластическом изгибе: R=403 D, максимальное растяжение на 10.7 час. | 0.89 | (c)
63366.827 | 10.758 | 10.451 | -0.377 | -0.684 | -1669 | -1593 | -1630 | 1591 | 59 | 5741 |  | CORR | GENE | 06:18 | 06:30 | 06:24 | 625 | 78 | 11 | EXT | Аномалия находится на упругопластическом изгибе: R=428 D, максимальное растяжение на 10.6 час. | 0.95 | (c)
63367.101 | 11.032 | 10.751 | -0.103 | -0.384 | -1400 | -1369 | -1384 | 1369 | 103 | 5741 |  | CORR | AXGR | 07:01 | 07:06 | 07:04 | 281 | 31 | 14 | EXT | Аномалия находится на упругопластическом изгибе: R=433 D, максимальное растяжение на 10.6 час. | 0.93 | (c)
63367.141 | 11.072 | 11.064 | -0.063 | -0.071 | -1541 | -1378 | -1452 | 1364 | 12 | 5741 |  | CORR | GENE | 06:39 | 07:05 | 06:53 | 59 | 177 | 10 | EXT | Аномалия находится на упругопластическом изгибе: R=438 D, максимальное растяжение на 10.6 час. | 0.89 | (c)
63378.509 | 11.305 | 11.287 | -0.11 | -0.128 | 1049 | 1276 | 1217 | 1049 | 89 | 5742 |  | CORR | CIGR | 05:03 | 05:40 | 05:30 | 39 | 336 | 10 | EXT | Аномалия находится на упругопластическом изгибе: R=803 D, максимальное растяжение на 9.4 час. | 0.89 | (c)
63378.653 | 0.034 | 0.016 | -10.926 | -10.944 | 2207 | -2109 | -2124 | 1993 | 16 | 5743 |  | CORR | GENE | 04:26 | 04:50 | 04:48 | 114 | 261 | 10 | EXT | Аномалия находится на упругопластическом изгибе: R=803 D, максимальное растяжение на 9.4 час. | 0.89 | (c)
63400.564 | 0 | -0.044 | -11.185 | -11.229 | 949 | 1084 | 1332 | 949 | 0 | 5745 | Подгиб кромки со смещением | GWAN |  | 01:54 | 02:16 | 02:56 | 0 | 767 | 31 | EXT | Подгиб кромки со смещением Величина смещения - 4.9 мм. |  | (c)
63400.564 | 0 | -0.023 | -11.185 | -11.208 | -828 | -576 | -661 | 494 | 0 | 5745 | Подгиб кромки со смещением | GWAN |  | 09:07 | 09:48 | 09:34 | 0 | 333 | 18 | EXT | Подгиб кромки со смещением Величина смещения - 2.8 мм. |  | (c)
63445.656 | 0.342 | 0.315 | -10.933 | -10.96 | 769 | 984 | 881 | 769 | 315 | 5749 |  | CORR | GENE | 02:04 | 02:38 | 02:22 | 52 | 224 | 10 | EXT |  | 0.89 | (c)
63476.406 | 8.517 | 8.487 | -2.953 | -2.983 | 18 | 163 | 127 | 18 | 2939 | 5751 |  | CORR | CIGR | 02:35 | 02:59 | 02:53 | 44 | 217 | 10 | EXT |  | 0.89 | (c)
63489.886 | 10.527 | 10.365 | -1.178 | -1.34 | -11 | -7 | 2 | 0 | 1145 | 5752 |  | LWAN | AXGR | 03:25 | 03:26 | 03:27 | 195 | 27 |  | EXT | Эквивалент потери металла 11%. Аномалия находится на отводе. |  | (c)
63501.938 | 10.874 | 10.862 | -0.586 | -0.598 | -1354 | -1335 | -1343 | 1332 | 499 | 5753 |  | CORR | AXGR | 03:50 | 03:53 | 03:52 | 99 | 22 | 14 | EXT |  | 0.89 | (c)
63502.736 | 0.212 | 0.179 | -11.383 | -11.416 | -1759 | -1576 | -1650 | 1541 | 179 | 5754 |  | CORR | GENE | 03:28 | 03:57 | 03:45 | 49 | 218 | 11 | EXT |  | 0.89 | (c)
63514.119 | 0 | -0.028 | -11.56 | -11.588 | -1666 | -1259 | -1393 | 1119 |  | 5755 | Нарушение формы кольцевого шва | GWAN |  | 02:43 | 03:49 | 03:27 | 0 | 547 |  | EXT | Нарушение формы кольцевого шва |  | (c)
63514.119 | 0 | -0.029 | -11.56 | -11.589 | 590 | 1321 | 958 | 590 |  | 5755 | Нарушение формы кольцевого шва | GWAN |  | 08:47 | 10:45 | 09:46 | 0 | 737 |  | EXT | Нарушение формы кольцевого шва |  | (c)
63519.663 | 5.544 | 5.476 | -6.016 | -6.084 | -1824 | -1802 | -1800 | 1777 | 5476 | 5755 |  | GOUG | GENE | 02:17 | 02:21 | 02:21 | 126 | 48 | 10 | EXT | Задир. |  | (c)
63536.839 | 0 | -0.021 | -11.325 | -11.346 | -230 | -135 | -18 | 0 |  | 5757 | Нарушение формы кольцевого шва | GWAN |  | 01:21 | 01:36 | 01:55 | 0 | 425 |  | EXT | Нарушение формы кольцевого шва |  | (c)
63536.839 | 0 | -0.029 | -11.325 | -11.354 | -2048 | -1342 | -1495 | 942 |  | 5757 | Нарушение формы кольцевого шва | GWAN |  | 08:28 | 10:22 | 09:57 | 0 | 1106 |  | EXT | Нарушение формы кольцевого шва |  | (c)
63593.964 | 0 | -0.031 | -11.455 | -11.486 | -1570 | -1470 | -1457 | 1344 |  | 5762 | Нарушение формы кольцевого шва | GWAN |  | 02:31 | 02:47 | 02:49 | 0 | 226 |  | EXT | Нарушение формы кольцевого шва |  | (c)
63600.538 | 6.574 | 6.513 | -4.881 | -4.942 | 219 | 272 | 278 | 219 | 4820 | 5762 |  | DENT | GENE | 07:20 | 07:28 | 07:29 | 122 | 117 | 0.4 | N/A | Глубина вмятины: 6 мм (0,4%). Линейка: 12 см в (651 см; 07:28 ч:мин) |  | (c)
63609.741 | 4.322 | 4.203 | -7.178 | -7.297 | -147 | -88 | -6 | 0 | 4203 | 5763 |  | DENT | GENE | 06:37 | 06:46 | 06:60 | 283 | 283 | 0.4 | N/A | Глубина вмятины: 6 мм (0,4%). Линейка: 28 см в (420 см; 06:46 ч:мин) Аномалия находится вблизи продольного шва. |  | (c)
63628.349 | 0 | -0.025 | -11.195 | -11.22 | -1571 | -1484 | -1446 | 1322 | 0 | 5765 | Подгиб кромки со смещением | GWAN |  | 06:53 | 07:07 | 07:13 | 0 | 249 | 22 | EXT | Подгиб кромки со смещением Величина смещения - 3.5 мм. |  | (c)
63650.844 | 11.3 | 11.265 | -0.365 | -0.4 | -1114 | -881 | -958 | 802 | 338 | 5766 |  | CORR | GENE | 06:56 | 07:34 | 07:21 | 62 | 312 | 10 | EXT |  | 0.89 | (c)
63655.282 | 4.073 | 4.066 | -7.587 | -7.594 | -973 | -743 | -837 | 700 | 4066 | 5767 |  | GOUG | GENE | 08:17 | 08:54 | 08:39 | 156 | 273 | 8 | EXT | Задир. |  | (c)
63659.739 | 8.53 | 8.503 | -3.13 | -3.157 | -2015 | -1916 | -1906 | 1797 | 3116 | 5767 |  | CORR | CIGR | 05:29 | 05:45 | 05:46 | 41 | 218 | 12 | EXT |  | 0.89 | (c)
63662.273 | 11.064 | 11.036 | -0.596 | -0.624 | -995 | -774 | -849 | 702 | 574 | 5767 |  | CORR | GENE | 08:13 | 08:49 | 08:37 | 50 | 293 | 10 | EXT |  | 0.89 | (c)
63691.647 | 5.978 | 5.925 | -5.707 | -5.76 | 651 | 895 | 787 | 651 | 5688 | 5770 |  | CORR | GENE | 03:52 | 04:32 | 04:14 | 72 | 272 | 11 | EXT |  | 0.89 | (c)
63706.465 | 9.111 | 9.093 | -2.574 | -2.592 | -934 | -823 | -869 | 805 | 2562 | 5771 |  | CORR | CIGR | 07:19 | 07:37 | 07:30 | 30 | 129 | 10 | EXT |  | 0.89 | (c)
63708.818 | 11.464 | 10.89 | -0.221 | -0.795 | -1791 | -1704 | -1715 | 1640 | 104 | 5771 |  | CORR | GENE | 05:01 | 05:15 | 05:13 | 691 | 151 | 10 | EXT |  | 0.95 | (c)
63708.83 | 11.476 | 11.467 | -0.209 | -0.218 | -1077 | -1001 | -974 | 871 | 186 | 5771 |  | CORR | CIGR | 06:56 | 07:08 | 07:13 | 32 | 206 | 10 | EXT |  | 0.89 | (c)
63709.517 | 0.478 | 0.439 | -10.687 | -10.726 | 1519 | 1554 | 1547 | 1519 | 439 | 5772 |  | CORR | GENE | 05:20 | 05:26 | 05:25 | 108 | 56 | 14 | EXT |  | 0.9 | (c)
63711.557 | 2.518 | 2.362 | -8.647 | -8.803 | 1226 | 1252 | 1273 | 1226 | 2362 | 5772 |  | CORR | GENE | 04:33 | 04:37 | 04:41 | 286 | 93 | 11 | EXT |  | 0.92 | (c)
63716.062 | 7.023 | 6.949 | -4.142 | -4.216 | 1617 | 1754 | 1778 | 1617 | 4098 | 5772 |  | CORR | GENE | 05:36 | 05:58 | 06:02 | 118 | 321 | 10 | EXT |  | 0.89 | (c)
63720.254 | 0.05 | 0.025 | -11.285 | -11.31 | 1043 | 1299 | 1264 | 1043 | 25 | 5773 |  | CORR | GENE | 07:40 | 08:21 | 08:15 | 52 | 442 | 13 | EXT |  | 0.89 | (c)
63721.045 | 0.841 | 0.768 | -10.494 | -10.567 | 788 | 804 | 808 | 788 | 768 | 5773 |  | CORR | AXGR | 06:59 | 07:01 | 07:02 | 288 | 39 | 10 | EXT |  | 0.92 | (c)
63729 | 8.796 | 8.701 | -2.539 | -2.634 | 722 | 742 | 742 | 722 | 2428 | 5773 |  | CORR | AXGR | 06:48 | 06:51 | 06:51 | 206 | 40 | 10 | EXT |  | 0.91 | (c)
63729.557 | 9.353 | 9.342 | -1.982 | -1.993 | 524 | 629 | 603 | 524 | 1960 | 5773 |  | CORR | CIGR | 06:16 | 06:33 | 06:29 | 33 | 159 | 11 | EXT |  | 0.89 | (c)
63743.708 | 0.529 | 0.436 | -11.116 | -11.209 | 508 | 577 | 564 | 508 | 436 | 5775 |  | CORR | GENE | 05:55 | 06:06 | 06:04 | 145 | 112 | 10 | EXT |  | 0.9 | (c)
63768.268 | 2.764 | 2.756 | -8.666 | -8.674 | 1152 | 1210 | 1221 | 940 | 2756 | 5777 |  | CORR | CIGR | 05:37 | 05:46 | 05:48 | 26 | 138 | 13 | EXT |  | 0.89 | (c)
63768.338 | 2.834 | 2.81 | -8.596 | -8.62 | 1311 | 1347 | 1366 | 810 | 2810 | 5777 |  | CORR | CIGR | 06:03 | 06:08 | 06:11 | 37 | 110 | 10 | EXT |  | 0.89 | (c)
63768.617 | 3.113 | 2.937 | -8.317 | -8.493 | 1104 | 1183 | 1166 | 1002 | 2937 | 5777 |  | CORR | GENE | 05:29 | 05:42 | 05:39 | 212 | 125 | 13 | EXT |  | 0.91 | (c)
63775.942 | 10.438 | 10.428 | -0.992 | -1.002 | 1189 | 1259 | 1267 | 886 | 974 | 5777 |  | CORR | CIGR | 05:43 | 05:54 | 05:55 | 28 | 155 | 10 | EXT |  | 0.89 | (c)
63776.423 | 10.919 | 10.913 | -0.511 | -0.517 | 1204 | 1257 | 1263 | 908 | 499 | 5777 |  | CORR | CIGR | 05:45 | 05:54 | 05:55 | 18 | 119 | 13 | EXT |  | 0.89 | (c)
63776.529 | 11.025 | 11.022 | -0.405 | -0.408 | 1222 | 1331 | 1324 | 805 | 385 | 5777 |  | CORR | CIGR | 05:48 | 06:06 | 06:05 | 23 | 204 | 11 | EXT |  | 0.89 | (c)
63788.434 | 0 | -0.028 | -11.685 | -11.713 | -833 | -671 | -713 | 592 | 0 | 5779 | Подгиб кромки со смещением | GWAN |  | 06:24 | 06:51 | 06:44 | 0 | 241 | 23 | EXT | Подгиб кромки со смещением Аномалия находится на отводе. Величина смещения - 3.6 мм. |  | (c)
63799.986 | 11.552 | 11.542 | -0.133 | -0.143 | -1239 | -1204 | -1150 | 1061 | 70 | 5779 |  | CORR | GENE | 05:19 | 05:24 | 05:33 | 73 | 177 | 13 | EXT |  | 0.89 | (c)
63807.5 | 7.381 | 7.31 | -3.709 | -3.78 | 2147 | 2171 | 2165 | 2147 | 3646 | 5780 |  | GOUG | AXGR | 06:48 | 06:52 | 06:51 | 134 | 37 | 9 | EXT | Задир. |  | (b)
63807.517 | 7.398 | 7.352 | -3.692 | -3.738 | 2115 | 2162 | 2176 | 2115 | 3585 | 5780 |  | DENT | GENE | 06:43 | 06:50 | 06:52 | 153 | 121 | 0.9 | N/A | Глубина вмятины: 13 мм (0,9%). Линейка: 15 см в (735 см; 06:50 ч:мин) Аномалия находится вблизи дефекта потери металла. |  | (b)
63808.36 | 8.241 | 8.2 | -2.849 | -2.89 | 1545 | 1677 | 1716 | 1545 | 2844 | 5780 |  | CORR | CIGR | 05:11 | 05:32 | 05:38 | 46 | 342 | 11 | EXT |  | 0.89 | (c)
63811.332 | 0.123 | 0.099 | -11.297 | -11.321 | -1178 | -868 | -1015 | 853 | 99 | 5781 |  | CORR | GENE | 06:13 | 07:03 | 06:40 | 71 | 325 | 12 | EXT |  | 0.89 | (c)
63833.633 | 11.004 | 10.947 | -0.651 | -0.708 | -661 | -573 | -479 | 297 | 584 | 5782 |  | CORR | GENE | 05:45 | 05:59 | 06:14 | 124 | 363 | 14 | EXT |  | 0.9 | (c)
63834.208 | 11.579 | 11.465 | -0.076 | -0.19 | -1120 | -708 | -880 | 641 | 62 | 5782 |  | CORR | GENE | 04:31 | 05:37 | 05:09 | 128 | 479 | 11 | EXT |  | 0.9 | (c)
63834.401 | 0.117 | 0.087 | -11.218 | -11.248 | 581 | 730 | 707 | 581 | 87 | 5783 |  | CORR | CIGR | 05:01 | 05:25 | 05:21 | 41 | 252 | 12 | EXT |  | 0.89 | (c)
63834.477 | 0.193 | 0.184 | -11.142 | -11.151 | 646 | 704 | 692 | 646 | 184 | 5783 |  | CORR | CIGR | 05:12 | 05:21 | 05:19 | 18 | 91 | 11 | EXT |  | 0.89 | (c)
63844.742 | 10.458 | 10.311 | -0.877 | -1.024 | 1325 | 1397 | 1364 | 1325 | 547 | 5783 |  | CORR | GENE | 07:01 | 07:13 | 07:07 | 477 | 78 | 11 | EXT |  | 0.94 | (c)
63848.302 | 2.683 | 2.629 | -8.942 | -8.996 | 1446 | 1608 | 1614 | 1446 | 2629 | 5784 |  | CORR | GENE | 06:31 | 06:57 | 06:58 | 161 | 337 | 11 | EXT |  | 0.9 | (c)
63849.543 | 3.924 | 3.877 | -7.701 | -7.748 | 704 | 773 | 760 | 704 | 3877 | 5784 |  | CORR | GENE | 04:31 | 04:42 | 04:40 | 66 | 110 | 12 | EXT |  | 0.89 | (c)
63851.681 | 6.062 | 6.03 | -5.563 | -5.595 | 719 | 765 | 792 | 719 | 5541 | 5784 |  | CORR | GENE | 04:33 | 04:41 | 04:45 | 54 | 146 | 11 | EXT |  | 0.89 | (c)
63857.444 | 0.2 | 0.046 | -11.45 | -11.604 | 1857 | 1922 | 1890 | 1857 | 46 | 5785 |  | CORR | GENE | 04:14 | 04:24 | 04:19 | 213 | 65 | 11 | EXT |  | 0.91 | (c)
63862.916 | 5.672 | 4.749 | -5.978 | -6.901 | -1864 | -1794 | -1829 | 1794 | 4749 | 5785 |  | CORR | GENE | 06:13 | 06:24 | 06:19 | 1073 | 70 | 11 | EXT |  | 0.97 | (c)
63865.959 | 8.715 | 8.384 | -2.935 | -3.266 | -1954 | -1911 | -1814 | 1674 | 2917 | 5785 |  | CORR | GENE | 05:59 | 06:06 | 06:21 | 349 | 280 | 12 | EXT |  | 0.93 | (c)
63868.778 | 11.534 | 11.516 | -0.116 | -0.134 | 1708 | 1842 | 1841 | 1708 | 76 | 5785 |  | CORR | GENE | 03:50 | 04:11 | 04:11 | 58 | 265 | 12 | EXT |  | 0.89 | (c)
63869.064 | 0.17 | 0.16 | -11.265 | -11.275 | -803 | -755 | -760 | 716 | 160 | 5786 |  | CORR | CIGR | 07:13 | 07:21 | 07:20 | 20 | 87 | 10 | EXT | Аномалия находится на отводе. | 0.89 | (c)
63870.544 | 1.65 | 1.64 | -9.785 | -9.795 | -1976 | -1536 | -1756 | 1536 | 1640 | 5786 |  | CORR | GENE | 04:04 | 05:15 | 04:40 | 85 | 440 | 7 | EXT | Аномалия находится на отводе. | 0.89 | (c)
63870.553 | 1.659 | 1.655 | -9.776 | -9.78 | 2075 | 2186 | 2140 | 2075 | 1655 | 5786 |  | CORR | CIGR | 02:58 | 03:16 | 03:08 | 34 | 131 | 13 | EXT | Аномалия находится на отводе. | 0.89 | (c)
63870.979 | 2.085 | 2.04 | -9.35 | -9.395 | -1849 | -1611 | -1699 | 1550 | 2040 | 5786 |  | CORR | GENE | 04:25 | 05:03 | 04:49 | 76 | 299 | 10 | EXT | Аномалия находится на отводе. | 0.89 | (c)
63924.179 | 9.695 | 9.675 | -1.05 | -1.07 | -1603 | -1418 | -1492 | 1382 | 1038 | 5790 |  | CORR | CIGR | 04:55 | 05:25 | 05:13 | 32 | 221 | 15 | EXT | Аномалия находится на отводе. | 0.89 | (c)
63935.617 | 10.388 | 9.521 | -1.192 | -2.059 | 1572 | 1625 | 1643 | 1572 | 917 | 5791 |  | CORR | GENE | 04:24 | 04:33 | 04:36 | 1142 | 143 | 10 | EXT | Аномалия находится на упругопластическом изгибе: R=688 D, максимальное растяжение на 11.5 час. | 0.96 | (c)
63936.976 | 0.167 | 0.115 | -11.468 | -11.52 | -1080 | -1037 | -1042 | 1004 | 115 | 5792 |  | CORR | GENE | 05:18 | 05:25 | 05:24 | 195 | 76 | 10 | EXT | Аномалия находится на упругопластическом изгибе: R=606 D, максимальное растяжение на 11.5 час. | 0.9 | (c)
63936.986 | 0.177 | 0.055 | -11.458 | -11.58 | -789 | -653 | -506 | 224 | 55 | 5792 |  | CORR | GENE | 06:05 | 06:27 | 06:51 | 133 | 565 | 13 | EXT | Аномалия находится на упругопластическом изгибе: R=606 D, максимальное растяжение на 11.5 час. | 0.9 | (c)
63938.26 | 1.451 | 1.44 | -10.184 | -10.195 | -814 | -417 | -563 | 312 | 1440 | 5792 |  | CORR | GENE | 06:01 | 07:05 | 06:41 | 49 | 502 | 14 | EXT | Аномалия находится на упругопластическом изгибе: R=515 D, максимальное растяжение на 11.7 час. | 0.89 | (c)
63939.943 | 3.134 | 3.11 | -8.501 | -8.525 | -1229 | -1075 | -1094 | 960 | 3110 | 5792 |  | CORR | GENE | 04:54 | 05:19 | 05:16 | 54 | 269 | 10 | EXT | Аномалия находится на упругопластическом изгибе: R=465 D, максимальное растяжение на 11.8 час. | 0.89 | (c)
63960.93 | 0.826 | 0.289 | -10.544 | -11.081 | -207 | -87 | -125 | 42 | 289 | 5794 |  | CORR | GENE | 05:06 | 05:25 | 05:19 | 652 | 165 | 10 | EXT | Аномалия находится на упругопластическом изгибе: R=1115 D, максимальное растяжение на 11.8 час. | 0.95 | (c)
63961.37 | 1.266 | 1.102 | -10.104 | -10.268 | -191 | -84 | -121 | 51 | 1102 | 5794 |  | CORR | GENE | 05:08 | 05:26 | 05:20 | 628 | 140 | 10 | EXT |  | 0.95 | (c)
63962.13 | 2.026 | 1.819 | -9.344 | -9.551 | -150 | -77 | -99 | 48 | 1819 | 5794 |  | CORR | GENE | 05:15 | 05:27 | 05:23 | 1083 | 102 | 10 | EXT |  | 0.96 | (c)
63970.944 | 10.84 | 10.805 | -0.53 | -0.565 | 1218 | 1405 | 1326 | 1218 | 527 | 5794 |  | CORR | CIGR | 08:56 | 09:26 | 09:13 | 38 | 215 | 10 | EXT |  | 0.89 | (c)
63994.269 | 0 | -0.021 | -11.495 | -11.516 | -1548 | -1507 | -1488 | 1429 |  | 5797 | Нарушение формы кольцевого шва | GWAN |  | 04:30 | 04:36 | 04:39 | 0 | 119 |  | EXT | Нарушение формы кольцевого шва |  | (c)
63994.269 | 0 | 0 | -11.495 | -11.495 | -939 | -821 | -813 | 686 | 0 | 5797 | Непровар / утяжина | GWAN |  | 06:08 | 06:27 | 06:28 | 0 | 252 | 10 | INT | Непровар / утяжина |  | (c)
63999.166 | 4.897 | 4.855 | -6.598 | -6.64 | -550 | -314 | -383 | 217 | 4855 | 5797 |  | CORR | GENE | 07:11 | 07:49 | 07:38 | 65 | 333 | 10 | EXT |  | 0.89 | (c)
63999.841 | 5.572 | 5.541 | -5.923 | -5.954 | -505 | -207 | -333 | 162 | 5541 | 5797 |  | CORR | GENE | 07:18 | 08:06 | 07:46 | 62 | 343 | 10 | EXT |  | 0.89 | (c)
64004.099 | 9.83 | 9.806 | -1.665 | -1.689 | -653 | -523 | -537 | 421 | 1658 | 5797 |  | CORR | CIGR | 06:54 | 07:15 | 07:13 | 31 | 232 | 11 | EXT |  | 0.89 | (c)
64005.126 | 10.857 | 10.485 | -0.638 | -1.01 | -80 | -38 | -47 | 15 | 189 | 5797 |  | CORR | GENE | 08:27 | 08:33 | 08:32 | 821 | 64 | 11 | EXT |  | 0.96 | (c)
64008.115 | 2.351 | 2.203 | -7.379 | -7.527 | -1283 | -768 | -981 | 679 | 2203 | 5798 |  | CORR | GENE | 04:43 | 06:06 | 05:32 | 171 | 603 | 11 | EXT |  | 0.9 | (c)
64008.943 | 3.179 | 3.068 | -6.551 | -6.662 | -1946 | -1635 | -1599 | 1251 | 3068 | 5798 |  | CORR | GENE | 02:56 | 03:46 | 03:52 | 150 | 695 | 10 | EXT |  | 0.9 | (c)
64010.528 | 4.764 | 4.731 | -4.966 | -4.999 | -1734 | -1647 | -1571 | 1408 | 4731 | 5798 |  | CORR | GENE | 03:31 | 03:45 | 03:57 | 50 | 326 | 12 | EXT |  | 0.89 | (c)
64010.884 | 5.12 | 5.073 | -4.61 | -4.657 | -1921 | -1400 | -1638 | 1354 | 4459 | 5798 |  | CORR | GENE | 03:00 | 04:24 | 03:46 | 198 | 567 | 10 | EXT |  | 0.91 | (c)
64011.301 | 5.537 | 5.48 | -4.193 | -4.25 | -1890 | -1445 | -1539 | 1187 | 4116 | 5798 |  | CORR | GENE | 03:05 | 04:17 | 04:02 | 134 | 703 | 12 | EXT |  | 0.9 | (c)
64012.085 | 6.321 | 6.263 | -3.409 | -3.467 | -1984 | -1343 | -1611 | 1238 | 3171 | 5798 |  | CORR | GENE | 02:50 | 04:34 | 03:50 | 296 | 746 | 10 | EXT |  | 0.92 | (c)
64025.92 | 10.426 | 10.389 | -1.249 | -1.286 | 278 | 434 | 462 | 278 | 1232 | 5799 |  | CORR | GENE | 05:04 | 05:29 | 05:33 | 54 | 367 | 10 | EXT |  | 0.89 | (c)
64026.061 | 10.567 | 10.534 | -1.108 | -1.141 | 342 | 506 | 558 | 342 | 1064 | 5799 |  | CORR | GENE | 05:14 | 05:40 | 05:49 | 77 | 432 | 10 | EXT |  | 0.89 | (c)
64026.427 | 10.933 | 10.86 | -0.742 | -0.815 | 377 | 578 | 596 | 377 | 728 | 5799 |  | CORR | GENE | 05:20 | 05:52 | 05:55 | 87 | 438 | 10 | EXT |  | 0.89 | (c)
64026.872 | 11.378 | 11.282 | -0.297 | -0.393 | -60 | 340 | 365 | 0 | 257 | 5799 |  | CORR | GENE | 04:09 | 05:14 | 05:18 | 136 | 850 | 12 | EXT |  | 0.9 | (c)
64027.157 | 11.663 | 11.621 | -0.012 | -0.054 | 917 | 958 | 1020 | 917 | 12 | 5799 |  | CORR | CIGR | 06:47 | 06:53 | 07:03 | 42 | 205 | 14 | EXT |  | 0.89 | (c)
64027.169 | 0 | -0.023 | -11.57 | -11.593 | -1990 | -1947 | -1835 | 1680 |  | 5800 | Нарушение формы кольцевого шва | GWAN |  | 08:45 | 08:52 | 09:10 | 0 | 310 |  | EXT | Нарушение формы кольцевого шва |  | (c)
64027.242 | 0.073 | 0.032 | -11.497 | -11.538 | 562 | 1371 | 1022 | 562 | 32 | 5800 |  | CORR | GENE | 03:37 | 05:47 | 04:51 | 94 | 920 | 11 | EXT |  | 0.89 | (c)
64027.638 | 0.469 | 0.447 | -11.101 | -11.123 | 1241 | 1338 | 1341 | 1241 | 447 | 5800 |  | CORR | CIGR | 05:26 | 05:42 | 05:42 | 41 | 199 | 10 | EXT |  | 0.89 | (c)
64027.807 | 0.638 | 0.576 | -10.932 | -10.994 | 1145 | 1320 | 1319 | 1145 | 576 | 5800 |  | CORR | GENE | 05:11 | 05:39 | 05:39 | 71 | 349 | 10 | EXT |  | 0.89 | (c)
64028.048 | 0.879 | 0.842 | -10.691 | -10.728 | 1052 | 1370 | 1251 | 1052 | 842 | 5800 |  | CORR | GENE | 04:56 | 05:47 | 05:28 | 53 | 398 | 12 | EXT |  | 0.89 | (c)
64028.121 | 0.952 | 0.939 | -10.618 | -10.631 | 844 | 1009 | 940 | 844 | 939 | 5800 |  | CORR | CIGR | 04:22 | 04:49 | 04:38 | 35 | 193 | 12 | EXT |  | 0.89 | (c)
64028.415 | 1.246 | 1.21 | -10.324 | -10.36 | 1131 | 1361 | 1331 | 1131 | 1210 | 5800 |  | CORR | GENE | 05:08 | 05:46 | 05:41 | 66 | 400 | 11 | EXT |  | 0.89 | (c)
64029.168 | 1.999 | 1.721 | -9.571 | -9.849 | 591 | 840 | 1072 | 591 | 1721 | 5800 |  | CORR | GENE | 03:41 | 04:22 | 04:59 | 394 | 962 | 10 | EXT |  | 0.93 | (c)
64029.701 | 2.532 | 2.402 | -9.038 | -9.168 | 937 | 1173 | 1224 | 937 | 2402 | 5800 |  | CORR | GENE | 04:37 | 05:15 | 05:23 | 151 | 574 | 10 | EXT |  | 0.9 | (c)
64029.921 | 2.752 | 2.721 | -8.818 | -8.849 | 896 | 1305 | 1234 | 896 | 2721 | 5800 |  | CORR | GENE | 04:31 | 05:37 | 05:25 | 118 | 676 | 10 | EXT |  | 0.89 | (c)
64030.779 | 3.61 | 3.566 | -7.96 | -8.004 | 853 | 1163 | 1115 | 853 | 3566 | 5800 |  | CORR | GENE | 04:24 | 05:14 | 05:06 | 83 | 525 | 11 | EXT |  | 0.89 | (c)
64033.946 | 6.777 | 6.419 | -4.793 | -5.151 | 787 | 950 | 923 | 787 | 4612 | 5800 |  | CORR | GENE | 04:13 | 04:39 | 04:35 | 539 | 272 | 11 | EXT |  | 0.95 | (c)
64038.16 | 10.991 | 9.485 | -0.579 | -2.085 | 830 | 930 | 888 | 830 | 283 | 5800 |  | CORR | GENE | 04:20 | 04:36 | 04:29 | 1802 | 116 | 10 | EXT |  | 0.97 | (c)
64038.836 | 0.097 | 0.04 | -10.643 | -10.7 | -339 | -64 | -92 | 0 | 40 | 5801 |  | CORR | GENE | 03:25 | 04:10 | 04:05 | 99 | 495 | 10 | EXT |  | 0.89 | (c)
64039.038 | 0.299 | 0.243 | -10.441 | -10.497 | 57 | 78 | 81 | 57 | 243 | 5801 |  | CORR | GENE | 04:29 | 04:33 | 04:33 | 581 | 49 | 13 | EXT |  | 0.96 | (c)
64040.797 | 2.058 | 1.625 | -8.682 | -9.115 | 212 | 254 | 303 | 212 | 1625 | 5801 |  | CORR | GENE | 04:54 | 05:01 | 05:09 | 571 | 183 | 13 | EXT |  | 0.96 | (c)
64041.007 | 2.268 | 2.268 | -8.472 | -8.472 | 213 | 214 | 274 | 213 | 2268 | 5801 |  | CORR | GENE | 04:54 | 04:55 | 05:04 | 502 | 123 | 13 | EXT |  | 0.96 | (c)
64042.066 | 3.327 | 3.061 | -7.413 | -7.679 | 445 | 461 | 465 | 445 | 3061 | 5801 |  | CORR | AXGR | 05:32 | 05:34 | 05:35 | 281 | 40 | 11 | EXT |  | 0.92 | (c)
64043.02 | 4.281 | 3.922 | -6.459 | -6.818 | 165 | 209 | 187 | 165 | 3922 | 5801 |  | CORR | AXGR | 04:47 | 04:54 | 04:50 | 359 | 45 | 15 | EXT |  | 0.95 | (c)
64043.258 | 4.519 | 3.523 | -6.221 | -7.217 | 302 | 555 | 453 | 302 | 3523 | 5801 |  | CORR | GENE | 05:09 | 05:50 | 05:33 | 1324 | 303 | 12 | EXT |  | 0.98 | (c)
64044.58 | 5.841 | 5.567 | -4.899 | -5.173 | 142 | 396 | 272 | 142 | 4461 | 5801 |  | CORR | GENE | 04:43 | 05:24 | 05:04 | 712 | 261 | 12 | EXT |  | 0.96 | (c)
64047.864 | 9.125 | 8.998 | -1.615 | -1.742 | 130 | 315 | 240 | 130 | 513 | 5801 |  | CORR | GENE | 04:41 | 05:11 | 04:59 | 1229 | 221 | 11 | EXT |  | 0.97 | (c)
64049.248 | 10.509 | 10.509 | -0.231 | -0.231 | 191 | 191 | 210 | 191 | 21 | 5801 |  | CORR | AXGR | 04:51 | 04:51 | 04:54 | 210 | 38 | 15 | EXT |  | 0.92 | (c)
64049.524 | 0.045 | 0.031 | -10.92 | -10.934 | 595 | 600 | 620 | 595 | 31 | 5802 |  | CORR | GENE | 04:54 | 04:55 | 04:58 | 135 | 50 | 12 | EXT |  | 0.9 | (c)
64050.282 | 0.803 | 0.802 | -10.162 | -10.163 | 654 | 656 | 669 | 654 | 802 | 5802 |  | CORR | AXGR | 05:04 | 05:04 | 05:06 | 120 | 31 | 13 | EXT |  | 0.9 | (c)
64051.358 | 1.879 | 1.844 | -9.086 | -9.121 | 846 | 1063 | 1003 | 846 | 1844 | 5802 |  | CORR | GENE | 05:35 | 06:10 | 06:00 | 118 | 314 | 10 | EXT |  | 0.89 | (c)
64052.343 | 2.864 | 2.84 | -8.101 | -8.125 | 630 | 1163 | 983 | 630 | 2840 | 5802 |  | CORR | GENE | 05:00 | 06:26 | 05:57 | 117 | 707 | 10 | EXT |  | 0.89 | (c)
64053.004 | 3.525 | 3.456 | -7.44 | -7.509 | 656 | 1159 | 980 | 656 | 3456 | 5802 |  | CORR | GENE | 05:04 | 06:26 | 05:57 | 210 | 649 | 10 | EXT |  | 0.91 | (c)
64053.82 | 4.341 | 4.004 | -6.624 | -6.961 | 264 | 766 | 686 | 264 | 4004 | 5802 |  | CORR | GENE | 04:01 | 05:22 | 05:09 | 519 | 844 | 10 | EXT |  | 0.94 | (c)
64055.285 | 5.806 | 4.677 | -5.159 | -6.288 | 293 | 628 | 612 | 293 | 4677 | 5802 |  | CORR | GENE | 04:06 | 04:60 | 04:57 | 1247 | 639 | 10 | EXT |  | 0.96 | (c)
64062.285 | 1.841 | 1.814 | -8.954 | -8.981 | -607 | -196 | -353 | 98 | 1814 | 5803 |  | CORR | GENE | 04:05 | 05:11 | 04:46 | 91 | 509 | 10 | EXT |  | 0.89 | (c)
64062.854 | 2.41 | 2.327 | -8.385 | -8.468 | -637 | -321 | -374 | 110 | 2327 | 5803 |  | CORR | GENE | 03:60 | 04:51 | 04:42 | 107 | 527 | 10 | EXT |  | 0.89 | (c)
64063.283 | 2.839 | 2.803 | -7.956 | -7.992 | -679 | -396 | -434 | 189 | 2803 | 5803 |  | CORR | GENE | 03:53 | 04:39 | 04:32 | 59 | 490 | 10 | EXT |  | 0.89 | (c)
64064.012 | 3.568 | 3.225 | -7.227 | -7.57 | -388 | -177 | -282 | 176 | 3225 | 5803 |  | CORR | GENE | 04:40 | 05:14 | 04:57 | 653 | 212 | 10 | EXT |  | 0.95 | (c)
64064.574 | 4.13 | 3.936 | -6.665 | -6.859 | -579 | -460 | -503 | 426 | 3936 | 5803 |  | CORR | GENE | 04:09 | 04:28 | 04:21 | 759 | 153 | 10 | EXT |  | 0.95 | (c)
64064.931 | 4.487 | 3.975 | -6.308 | -6.82 | -356 | -259 | -288 | 219 | 3975 | 5803 |  | CORR | GENE | 04:45 | 05:01 | 04:56 | 768 | 137 | 10 | EXT |  | 0.95 | (c)
64066.063 | 5.619 | 5.594 | -5.176 | -5.201 | -568 | -337 | -426 | 284 | 5159 | 5803 |  | CORR | CIGR | 04:11 | 04:48 | 04:34 | 42 | 284 | 10 | EXT |  | 0.89 | (c)
64067.016 | 6.572 | 5.891 | -4.223 | -4.904 | -400 | -347 | -373 | 346 | 4128 | 5803 |  | CORR | GENE | 04:38 | 04:47 | 04:42 | 776 | 54 | 10 | EXT |  | 0.95 | (c)
64067.339 | 6.895 | 6.877 | -3.9 | -3.918 | -836 | -664 | -652 | 468 | 3864 | 5803 |  | CORR | GENE | 03:28 | 03:55 | 03:57 | 54 | 368 | 10 | EXT |  | 0.89 | (c)
64068.16 | 7.716 | 6.816 | -3.079 | -3.979 | -281 | -247 | -247 | 213 | 2951 | 5803 |  | CORR | GENE | 04:57 | 05:03 | 05:03 | 1028 | 67 | 13 | EXT |  | 0.98 | (c)
64068.396 | 7.952 | 7.874 | -2.843 | -2.921 | -644 | -13 | -304 | 0 | 2812 | 5803 |  | CORR | GENE | 03:59 | 05:40 | 04:53 | 109 | 681 | 12 | EXT |  | 0.89 | (c)
64071.297 | 0.058 | 0.022 | -11.067 | -11.103 | 1185 | 1668 | 1626 | 1185 | 22 | 5804 |  | CORR | GENE | 02:54 | 04:12 | 04:05 | 133 | 882 | 15 | EXT |  | 0.9 | (c)
64071.349 | 0.11 | 0.074 | -11.015 | -11.051 | -2030 | -1661 | -1641 | 1253 | 74 | 5804 |  | CORR | GENE | 06:15 | 07:15 | 07:18 | 103 | 777 | 11 | EXT |  | 0.89 | (c)
64073.7 | 2.461 | 2.433 | -8.664 | -8.692 | 2074 | 2164 | 2195 | 2074 | 2433 | 5804 |  | CORR | CIGR | 05:17 | 05:32 | 05:37 | 43 | 243 | 10 | EXT |  | 0.89 | (c)
64073.986 | 2.747 | 2.62 | -8.378 | -8.505 | 1807 | -2100 | -2176 | 1699 | 2620 | 5804 |  | CORR | GENE | 04:34 | 06:04 | 05:51 | 161 | 955 | 14 | EXT |  | 0.91 | (c)
64074.046 | 2.807 | 2.805 | -8.318 | -8.32 | 1894 | 2072 | 1985 | 1894 | 2805 | 5804 |  | CORR | GENE | 04:48 | 05:17 | 05:03 | 232 | 181 | 10 | EXT |  | 0.91 | (c)
64074.369 | 3.13 | 3.039 | -7.995 | -8.086 | 1901 | -2088 | -2136 | 1712 | 3039 | 5804 |  | CORR | GENE | 04:50 | 06:06 | 05:58 | 117 | 848 | 15 | EXT |  | 0.9 | (c)
64074.713 | 3.474 | 3.234 | -7.651 | -7.891 | 1792 | 1867 | 1924 | 1792 | 3234 | 5804 |  | CORR | GENE | 04:32 | 04:44 | 04:53 | 1123 | 263 | 10 | EXT |  | 0.96 | (c)
64075.658 | 4.419 | 4.015 | -6.706 | -7.11 | 2065 | -2097 | -2176 | 1957 | 4015 | 5804 |  | CORR | GENE | 05:16 | 06:04 | 05:51 | 521 | 439 | 13 | EXT |  | 0.96 | (c)
64082.028 | 10.789 | 10.628 | -0.336 | -0.497 | 1962 | 2007 | 1998 | 1962 | 32 | 5804 |  | CORR | GENE | 04:59 | 05:07 | 05:05 | 465 | 71 | 12 | EXT |  | 0.95 | (c)
64082.948 | 0.584 | 0.306 | -11.036 | -11.314 | 37 | 99 | 97 | 37 | 306 | 5805 |  | CORR | GENE | 04:44 | 04:54 | 04:53 | 717 | 120 | 12 | EXT |  | 0.96 | (c)
64083.827 | 1.463 | 1.312 | -10.157 | -10.308 | 28 | 91 | 80 | 28 | 1312 | 5805 |  | CORR | GENE | 04:42 | 04:52 | 04:51 | 348 | 105 | 12 | EXT |  | 0.93 | (c)
64088.038 | 5.674 | 5.434 | -5.946 | -6.186 | -1 | 73 | 48 | 0 | 5434 | 5805 |  | CORR | GENE | 04:37 | 04:49 | 04:45 | 328 | 99 | 10 | EXT |  | 0.92 | (c)
64088.424 | 6.06 | 5.833 | -5.56 | -5.787 | -150 | -81 | -116 | 81 | 5442 | 5805 |  | CORR | GENE | 04:13 | 04:24 | 04:19 | 345 | 69 | 10 | EXT |  | 0.92 | (c)
64095.442 | 1.458 | 1.42 | -10.052 | -10.09 | 307 | 485 | 515 | 307 | 1420 | 5806 |  | CORR | GENE | 04:04 | 04:32 | 04:37 | 107 | 414 | 10 | EXT |  | 0.89 | (c)
64099.442 | 5.458 | 5.403 | -6.052 | -6.107 | 266 | 408 | 423 | 266 | 5403 | 5806 |  | CORR | GENE | 03:57 | 04:20 | 04:22 | 70 | 313 | 10 | EXT |  | 0.89 | (c)
64101.281 | 7.297 | 7.028 | -4.213 | -4.482 | 747 | 832 | 803 | 747 | 4098 | 5806 |  | CORR | GENE | 05:15 | 05:28 | 05:24 | 384 | 112 | 10 | EXT |  | 0.93 | (c)
64103.384 | 9.4 | 9.364 | -2.11 | -2.146 | 496 | 705 | 642 | 496 | 2094 | 5806 |  | CORR | GENE | 04:34 | 05:08 | 04:58 | 52 | 292 | 10 | EXT |  | 0.89 | (c)
64105.832 | 0.338 | 0.282 | -11.017 | -11.073 | 992 | 1113 | 1223 | 992 | 282 | 5807 |  | CORR | GENE | 04:02 | 04:22 | 04:39 | 74 | 461 | 11 | EXT |  | 0.89 | (c)
64106.609 | 1.115 | 1.064 | -10.24 | -10.291 | 1160 | 1272 | 1302 | 1160 | 1064 | 5807 |  | CORR | GENE | 04:29 | 04:47 | 04:52 | 51 | 284 | 12 | EXT |  | 0.89 | (c)
64107.111 | 1.617 | 1.24 | -9.738 | -10.115 | 1395 | 1458 | 1427 | 1395 | 1240 | 5807 |  | CORR | GENE | 05:07 | 05:17 | 05:12 | 435 | 63 | 13 | EXT |  | 0.95 | (c)
64107.992 | 2.498 | 1.827 | -8.857 | -9.528 | 1242 | 1417 | 1362 | 1242 | 1827 | 5807 |  | CORR | GENE | 04:42 | 05:11 | 05:02 | 1764 | 240 | 13 | EXT |  | 1 | (c)
64110.266 | 4.772 | 3.808 | -6.583 | -7.547 | 1260 | 1561 | 1412 | 1260 | 3808 | 5807 |  | CORR | GENE | 04:45 | 05:34 | 05:10 | 985 | 303 | 10 | EXT |  | 0.96 | (c)
64111.083 | 5.589 | 4.868 | -5.766 | -6.487 | 1396 | 1468 | 1473 | 1396 | 4868 | 5807 |  | CORR | GENE | 05:07 | 05:19 | 05:20 | 1018 | 154 | 12 | EXT |  | 0.98 | (c)
64112.168 | 6.674 | 6.558 | -4.681 | -4.797 | 1249 | 1299 | 1274 | 1249 | 4480 | 5807 |  | CORR | GENE | 04:43 | 04:51 | 04:47 | 317 | 50 | 11 | EXT |  | 0.92 | (c)
64115.297 | 9.803 | 8.305 | -1.552 | -3.05 | 1194 | 1495 | 1345 | 1194 | 556 | 5807 |  | CORR | GENE | 04:35 | 05:23 | 04:59 | 2494 | 302 | 10 | EXT |  | 0.97 | (c)
64116.797 | 11.303 | 11.212 | -0.052 | -0.143 | 874 | 1300 | 1246 | 874 | 26 | 5807 |  | CORR | GENE | 03:43 | 04:52 | 04:43 | 117 | 744 | 11 | EXT |  | 0.9 | (c)
64127.708 | 10.859 | 10.82 | -0.831 | -0.87 | 294 | 580 | 518 | 294 | 793 | 5808 |  | CORR | GENE | 03:21 | 04:07 | 03:57 | 77 | 447 | 10 | EXT |  | 0.89 | (c)
64128.456 | 11.607 | 11.552 | -0.083 | -0.138 | 364 | 548 | 525 | 364 | 17 | 5808 |  | CORR | GENE | 03:33 | 04:02 | 03:58 | 121 | 321 | 13 | EXT |  | 0.9 | (c)
64128.628 | 0.089 | 0.049 | -10.876 | -10.916 | -510 | -180 | -286 | 62 | 49 | 5809 |  | CORR | GENE | 03:09 | 04:02 | 03:45 | 90 | 448 | 13 | EXT |  | 0.85 | (c)
64145.924 | 6.42 | 6.391 | -5.22 | -5.249 | -1248 | -737 | -898 | 549 | 5185 | 5810 |  | CORR | GENE | 02:44 | 04:07 | 03:41 | 64 | 699 | 11 | EXT |  | 0.89 | (c)
64148.022 | 8.518 | 8.468 | -3.122 | -3.172 | -1232 | -1153 | -1033 | 835 | 3108 | 5810 |  | CORR | GENE | 02:47 | 02:60 | 03:19 | 64 | 397 | 10 | EXT |  | 0.89 | (c)
64152.281 | 1.137 | 0.131 | -10.393 | -11.399 | -320 | -298 | -202 | 84 | 131 | 5811 |  | CORR | GENE | 04:13 | 04:17 | 04:32 | 1082 | 236 | 10 | EXT |  | 0.96 | (c)
64153.983 | 2.839 | 2.184 | -8.691 | -9.346 | -204 | -69 | -109 | 14 | 2184 | 5811 |  | CORR | GENE | 04:32 | 04:54 | 04:47 | 934 | 190 | 10 | EXT |  | 0.96 | (c)
64155.075 | 3.931 | 3.603 | -7.599 | -7.927 | -397 | -237 | -263 | 130 | 3603 | 5811 |  | CORR | GENE | 04:01 | 04:27 | 04:23 | 675 | 267 | 11 | EXT |  | 0.96 | (c)
64159.995 | 8.851 | 8.268 | -2.679 | -3.262 | -33 | 49 | 8 | 0 | 2222 | 5811 |  | CORR | GENE | 04:60 | 05:13 | 05:06 | 1040 | 82 | 10 | EXT |  | 0.96 | (c)
64160.557 | 9.413 | 9.236 | -2.117 | -2.294 | 268 | 350 | 312 | 268 | 2041 | 5811 |  | CORR | GENE | 05:48 | 06:01 | 05:55 | 253 | 87 | 13 | EXT |  | 0.92 | (c)
64160.714 | 9.57 | 9.559 | -1.96 | -1.971 | -20 | 398 | 229 | 0 | 1870 | 5811 |  | CORR | GENE | 05:02 | 06:09 | 05:42 | 101 | 498 | 14 | EXT |  | 0.9 | (c)
64160.921 | 9.777 | 9.693 | -1.753 | -1.837 | 277 | 356 | 328 | 277 | 1643 | 5811 |  | CORR | GENE | 05:50 | 06:02 | 05:58 | 194 | 102 | 12 | EXT |  | 0.91 | (c)
64161.661 | 10.517 | 10.433 | -1.013 | -1.097 | 276 | 304 | 303 | 276 | 861 | 5811 |  | CORR | GENE | 05:50 | 05:54 | 05:54 | 236 | 53 | 12 | EXT |  | 0.92 | (c)
64162.227 | 11.083 | 10.964 | -0.447 | -0.566 | -103 | 37 | 164 | 0 | 447 | 5811 |  | CORR | GENE | 04:48 | 05:11 | 05:31 | 119 | 533 | 13 | EXT |  | 0.9 | (c)
64162.314 | 11.17 | 11.157 | -0.36 | -0.373 | 547 | 589 | 588 | 547 | 351 | 5811 |  | CORR | CIGR | 06:33 | 06:40 | 06:40 | 22 | 83 | 11 | EXT |  | 0.89 | (c)
64162.674 | 0 | -0.038 | -11.66 | -11.698 | -1274 | -618 | -296 | 683 |  | 5812 | Нарушение формы кольцевого шва | GWAN |  | 10:20 | 00:05 | 12:58 | 0 | 1958 |  | EXT | Нарушение формы кольцевого шва |  | (c)
64162.674 | 0 | -0.022 | -11.66 | -11.682 | 801 | 892 | 898 | 801 | 0 | 5812 | Подгиб кромки со смещением | GWAN |  | 03:54 | 04:09 | 04:10 | 0 | 195 | 15 | EXT | Подгиб кромки со смещением Величина смещения - 2.3 мм. |  | (c)
64162.674 | 0 | -0.039 | -11.66 | -11.699 | -2100 | -1831 | -1932 | 1764 | 0 | 5812 | Подгиб кромки со смещением | GWAN |  | 08:06 | 08:50 | 08:33 | 0 | 335 | 19 | EXT | Подгиб кромки со смещением Величина смещения - 2.9 мм. |  | (c)
64166.129 | 3.455 | 3.146 | -8.205 | -8.514 | 1137 | 1325 | 1291 | 1137 | 3146 | 5812 |  | CORR | GENE | 04:49 | 05:19 | 05:14 | 1392 | 308 | 10 | EXT |  | 0.97 | (c)
64185.873 | 11.539 | 11.511 | -0.116 | -0.144 | 1724 | 2043 | -2211 | 1685 | 67 | 5813 |  | CORR | GENE | 04:14 | 05:05 | 05:38 | 77 | 1052 | 15 | EXT |  | 0.89 | (c)
64186.123 | 0.134 | 0.095 | -11.151 | -11.19 | 2000 | -2230 | 2138 | 2000 | 95 | 5814 |  | CORR | GENE | 06:05 | 06:42 | 06:27 | 53 | 275 | 11 | EXT |  | 0.89 | (c)
64203.302 | 6.028 | 5.999 | -5.262 | -5.291 | 700 | 827 | 806 | 700 | 5257 | 5815 |  | CORR | CIGR | 06:54 | 07:14 | 07:11 | 34 | 213 | 10 | EXT |  | 0.89 | (c)
64230.68 | 11.096 | 10.984 | -0.589 | -0.701 | 2203 | 2206 | 2216 | 2203 | 586 | 5817 |  | CORR | AXGR | 07:18 | 07:18 | 07:20 | 115 | 27 | 12 | EXT |  | 0.9 | (c)
64255.296 | 0.594 | 0.296 | -10.848 | -11.146 | 571 | 677 | 692 | 571 | 296 | 5820а |  | CORR | GENE | 04:32 | 04:49 | 04:51 | 912 | 243 | 13 | EXT |  | 0.98 | (c)
64260.127 | 5.425 | 5.423 | -6.017 | -6.019 | 550 | 580 | 589 | 550 | 5423 | 5820а |  | CORR | CIGR | 04:28 | 04:33 | 04:35 | 25 | 78 | 11 | EXT |  | 0.89 | (c)
64260.129 | 5.427 | 3.484 | -6.015 | -7.958 | 398 | 580 | 963 | 398 | 2943 | 5820а |  | GOUG | GENE | 04:04 | 04:33 | 05:35 | 5015 | 1130 | 8 | EXT | Зона задиров. |  | (c)
64260.527 | 5.825 | 5.815 | -5.617 | -5.627 | 2010 | 2051 | 2053 | 2010 | 5598 | 5820а |  | CORR | CIGR | 08:24 | 08:31 | 08:31 | 29 | 86 | 10 | EXT |  | 0.89 | (c)
64260.905 | 6.203 | 6.005 | -5.239 | -5.437 | 2041 | 2078 | 2067 | 2041 | 5020 | 5820а |  | CORR | GENE | 08:29 | 08:35 | 08:33 | 417 | 52 | 11 | EXT |  | 0.94 | (c)
64297.408 | 8.224 | 8.187 | -3.401 | -3.438 | -568 | -364 | -395 | 222 | 3362 | 5823 |  | CORR | GENE | 05:59 | 06:32 | 06:27 | 76 | 346 | 10 | EXT |  | 0.89 | (c)
64322.853 | 10.384 | 10.336 | -0.751 | -0.799 | -61 | -49 | -47 | 33 | 696 | 5825 |  | LWAN | AXGR | 09:15 | 09:17 | 09:17 | 103 | 29 |  | EXT | Эквивалент потери металла 10%. |  | (c)
64328.652 | 5.048 | 4.975 | -6.022 | -6.095 | -885 | -811 | -769 | 653 | 4975 | 5826 |  | CORR | GENE | 07:07 | 07:19 | 07:26 | 88 | 232 | 13 | EXT | Аномалия находится на упругопластическом изгибе: R=719 D, максимальное растяжение на 7 час. | 0.89 | (c)
64334.478 | 10.874 | 10.859 | -0.196 | -0.211 | -837 | -774 | -762 | 687 | 181 | 5826 |  | CORR | CIGR | 07:15 | 07:25 | 07:27 | 30 | 151 | 12 | EXT | Аномалия находится на упругопластическом изгибе: R=439 D, максимальное растяжение на 6.7 час. | 0.9 | (c)
64348.763 | 3.059 | 3.041 | -8.016 | -8.034 | -1853 | -1673 | -1645 | 1437 | 3041 | 5828 |  | GOUG | GENE | 02:39 | 03:09 | 03:13 | 228 | 416 | 8 | EXT | Зона задиров. |  | (c)
64350.524 | 4.82 | 4.266 | -6.255 | -6.809 | -1255 | -974 | -1090 | 924 | 4266 | 5828 |  | GOUG | GENE | 04:16 | 05:01 | 04:43 | 729 | 331 | 7 | EXT | Зона задиров. |  | (c)
64351.701 | 5.997 | 5.98 | -5.078 | -5.095 | -1312 | -1024 | -1073 | 834 | 4107 | 5828 |  | GOUG | GENE | 04:07 | 04:53 | 04:45 | 988 | 478 | 7 | EXT | Зона задиров. |  | (c)
64366.405 | 9.626 | 9.477 | -1.649 | -1.798 | -2083 | -1598 | -1813 | 1543 | 1576 | 5829 |  | CORR | GENE | 05:26 | 06:44 | 06:09 | 222 | 540 | 10 | EXT |  | 0.91 | (c)
64367.432 | 10.653 | 10.416 | -0.622 | -0.859 | -1846 | -1478 | -1601 | 1357 | 575 | 5829 |  | CORR | GENE | 06:04 | 07:03 | 06:43 | 284 | 489 | 10 | EXT |  | 0.92 | (c)
64367.954 | 11.175 | 10.885 | -0.1 | -0.39 | -1881 | -1477 | -1657 | 1433 | 66 | 5829 |  | CORR | GENE | 05:58 | 07:03 | 06:34 | 324 | 448 | 11 | EXT |  | 0.93 | (c)
64371.392 | 3.338 | 3.2 | -7.107 | -7.245 | -1215 | -1121 | -1160 | 1106 | 3200 | 5830 |  | CORR | GENE | 07:09 | 07:24 | 07:17 | 454 | 109 | 10 | EXT |  | 0.93 | (c)
64379.732 | 1.233 | 1.233 | -10.297 | -10.297 | -1568 | -1564 | -1408 | 662 | 1233 | 5831 |  | GOUG | GENE | 10:01 | 10:02 | 10:27 | 79 | 321 | 6 | EXT | Задир. |  | (c)
64413.088 | 11.489 | 11.487 | -0.161 | -0.163 | -1474 | -1445 | -1458 | 1441 | 13 | 5833 |  | CORR | AXGR | 04:57 | 05:02 | 04:60 | 150 | 33 | 15 | EXT |  | 0.91 | (c)
64413.46 | 0.211 | 0.049 | -11.079 | -11.241 | 1777 | 1844 | 1818 | 1777 | 49 | 5834 |  | CORR | GENE | 04:51 | 05:02 | 04:58 | 255 | 83 | 11 | EXT |  | 0.92 | (c)
64415.717 | 2.468 | 2.416 | -8.822 | -8.874 | 1909 | 1957 | 2079 | 1909 | 2416 | 5834 |  | CORR | GENE | 05:12 | 05:20 | 05:40 | 75 | 340 | 13 | EXT |  | 0.89 | (c)
64434.272 | 9.733 | 9.673 | -1.912 | -1.972 | 2108 | -2192 | 2227 | 2108 | 1903 | 5835 |  | CORR | GENE | 04:00 | 04:26 | 04:20 | 69 | 238 | 12 | EXT |  | 0.89 | (c)
64438.804 | 2.62 | 2.438 | -8.745 | -8.927 | 1054 | 1387 | 1446 | 1054 | 2438 | 5836 |  | CORR | GENE | 05:18 | 06:12 | 06:21 | 211 | 783 | 10 | EXT |  | 0.91 | (c)
64443.01 | 6.826 | 6.461 | -4.539 | -4.904 | 1872 | 1920 | 1896 | 1872 | 4539 | 5836 |  | CORR | GENE | 07:30 | 07:38 | 07:34 | 365 | 48 | 11 | EXT |  | 0.93 | (c)
64460.051 | 1.232 | 1.192 | -10.413 | -10.453 | 356 | 530 | 528 | 356 | 1192 | 5838 |  | GOUG | GENE | 04:13 | 04:41 | 04:41 | 438 | 345 | 9 | EXT | Зона задиров. |  | (c)
64464.06 | 5.241 | 4.464 | -6.404 | -7.181 | 295 | 538 | 535 | 295 | 1784 | 5838 |  | GOUG | GENE | 04:03 | 04:42 | 04:42 | 5397 | 481 | 8 | EXT | Зона задиров. |  | (c)
64469.937 | 11.118 | 10.992 | -0.527 | -0.653 | 378 | 483 | 580 | 378 | 368 | 5838 |  | GOUG | GENE | 04:16 | 04:33 | 04:49 | 285 | 405 | 7 | EXT | Зона задиров. |  | (c)
64471.719 | 1.255 | 0.462 | -8.441 | -9.234 | 947 | 1027 | 1063 | 947 | 462 | 5839а |  | GOUG | GENE | 04:41 | 04:54 | 04:59 | 836 | 231 | 6 | EXT | Зона задиров. |  | (c)
64473.102 | 2.638 | 2.463 | -7.058 | -7.233 | 958 | 959 | 1097 | 958 | 2463 | 5839а |  | GOUG | GENE | 04:43 | 04:43 | 05:05 | 703 | 277 | 6 | EXT | Зона задиров. |  | (c)
64477.317 | 6.853 | 6.779 | -2.843 | -2.917 | -380 | -326 | -316 | 252 | 2783 | 5839а |  | DENT | GENE | 01:07 | 01:15 | 01:17 | 134 | 128 | 0.5 | N/A | Глубина вмятины: 7 мм (0,5%). Линейка: 13 см в (678 см; 01:15 ч:мин) |  | (c)
64480.16 | 0 | -0.033 | -12.126 | -12.159 | 708 | 828 | 820 | 708 |  | 5839б | Нарушение формы кольцевого шва | GWAN |  | 01:59 | 02:18 | 02:17 | 0 | 224 |  | EXT | Нарушение формы кольцевого шва |  | (c)
64480.16 | 0 | 0 | -12.126 | -12.126 | 2159 | -1909 | -2076 | 1851 | 0 | 5839б | Непровар / утяжина | GWAN |  | 05:53 | 06:56 | 06:29 | 0 | 451 | 13 | INT | Непровар / утяжина |  | (c)
64480.16 | 0 | 0 | -12.126 | -12.126 | -1687 | -1391 | -1421 | 1155 | 0 | 5839б | Смещение кромок | GWAN |  | 07:32 | 08:20 | 08:15 | 0 | 533 | 15 | EXT | Смещение кромок Наружу Величина смещения - 2.4 мм. |  | (c)
64480.16 | 0 | -0.05 | -12.126 | -12.176 | -653 | -262 | -329 | 6 |  | 5839б | Нарушение формы кольцевого шва | GWAN |  | 10:19 | 11:22 | 11:11 | 0 | 647 |  | EXT | Нарушение формы кольцевого шва |  | (c)
64504.039 | 0 | -0.019 | -10.935 | -10.954 | -1488 | -1158 | -1316 | 1143 |  | 5842 | Нарушение формы кольцевого шва | GWAN |  | 06:08 | 07:02 | 06:36 | 0 | 345 |  | EXT | Нарушение формы кольцевого шва |  | (c)
64514.974 | 0 | -0.033 | -11.465 | -11.498 | 48 | 285 | 242 | 48 |  | 5843 | Нарушение формы кольцевого шва | GWAN |  | 05:15 | 05:53 | 05:46 | 0 | 388 |  | EXT | Нарушение формы кольцевого шва |  | (c)
64515.025 | 0.051 | 0.033 | -11.414 | -11.432 | 438 | 737 | 642 | 438 | 33 | 5843 |  | CORR | GENE | 06:18 | 07:06 | 06:51 | 124 | 407 | 15 | EXT |  | 0.9 | (c)
64515.119 | 0.145 | 0.082 | -11.32 | -11.383 | -146 | -20 | 52 | 0 | 82 | 5843 |  | CORR | GENE | 04:44 | 05:04 | 05:16 | 91 | 397 | 10 | EXT |  | 0.89 | (c)
64530.364 | 3.925 | 3.904 | -7.03 | -7.051 | -891 | -712 | -796 | 701 | 3904 | 5844 |  | CORR | CIGR | 06:53 | 07:21 | 07:08 | 29 | 190 | 10 | EXT |  | 0.89 | (c)
64548.444 | 11.05 | 10.87 | -0.335 | -0.515 | -87 | -63 | -68 | 48 | 335 | 5845 |  | CORR | AXGR | 06:20 | 06:24 | 06:23 | 180 | 39 | 11 | EXT |  | 0.9 | (c)
64552.567 | 3.788 | 3.77 | -7.607 | -7.625 | -228 | -140 | -184 | 140 | 3770 | 5846 |  | CORR | CIGR | 06:26 | 06:40 | 06:33 | 31 | 88 | 13 | EXT |  | 0.89 | (c)
64552.578 | 3.799 | 3.414 | -7.596 | -7.981 | -371 | -269 | -317 | 264 | 3414 | 5846 |  | CORR | GENE | 06:03 | 06:19 | 06:12 | 524 | 107 | 13 | EXT |  | 0.96 | (c)
64616.171 | 0.677 | 0.661 | -10.793 | -10.809 | -935 | -637 | -739 | 544 | 661 | 5852 |  | CORR | GENE | 03:40 | 04:28 | 04:12 | 59 | 391 | 11 | EXT |  | 0.89 | (c)
64633.629 | 6.665 | 6.653 | -4.695 | -4.707 | -672 | -430 | -393 | 115 | 4564 | 5853 |  | CORR | GENE | 05:48 | 06:27 | 06:33 | 143 | 557 | 10 | EXT |  | 0.9 | (c)
64649.519 | 0 | 0 | -10.57 | -10.57 | -31 | 323 | 248 | 0 | 0 | 5855 | Смещение кромок | GWAN |  | 05:04 | 06:01 | 05:49 | 0 | 558 | 19 | EXT | Смещение кромок Наружу Величина смещения - 3 мм. |  | (c)
64649.519 | 0 | -0.044 | -10.57 | -10.614 | 688 | 853 | 823 | 688 | 0 | 5855 | Подгиб кромки со смещением | GWAN |  | 06:60 | 07:26 | 07:22 | 0 | 270 | 18 | EXT | Подгиб кромки со смещением Величина смещения - 2.8 мм. |  | (c)
64657.114 | 7.595 | 7.432 | -2.975 | -3.138 | -123 | -95 | -109 | 95 | 2975 | 5855 |  | CORR | AXGR | 04:49 | 04:53 | 04:51 | 163 | 28 | 10 | EXT |  | 0.9 | (c)
64657.555 | 8.036 | 7.975 | -2.534 | -2.595 | -33 | 79 | 155 | 0 | 2531 | 5855 |  | CORR | GENE | 05:03 | 05:22 | 05:34 | 64 | 377 | 10 | EXT |  | 0.89 | (c)
64663.53 | 3.441 | 3.402 | -7.834 | -7.873 | 415 | 623 | 676 | 415 | 3402 | 5856 |  | CORR | GENE | 04:04 | 04:37 | 04:46 | 99 | 522 | 10 | EXT | Аномалия находится на отводе. | 0.89 | (c)
64688.743 | 5.864 | 5.853 | -5.511 | -5.522 | 639 | 703 | 699 | 639 | 5497 | 5858 |  | CORR | CIGR | 03:56 | 04:06 | 04:05 | 25 | 119 | 10 | EXT | Аномалия находится на упругопластическом изгибе: R=484 D, максимальное растяжение на 5.9 час. | 0.89 | (c)
64694.094 | 11.215 | 11.198 | -0.16 | -0.177 | 1133 | 1232 | 1289 | 1133 | 44 | 5858 |  | CORR | GENE | 05:15 | 05:31 | 05:41 | 133 | 313 | 11 | EXT | Аномалия находится на упругопластическом изгибе: R=424 D, максимальное растяжение на 5.9 час. | 0.96 | (c)
64694.323 | 0.069 | 0.041 | -11.196 | -11.224 | 965 | 1103 | 1069 | 965 | 41 | 5859 |  | CORR | CIGR | 04:58 | 05:20 | 05:15 | 36 | 209 | 15 | EXT | Аномалия находится на упругопластическом изгибе: R=419 D, максимальное растяжение на 5.9 час. | 0.94 | (c)
64702.028 | 7.774 | 7.748 | -3.491 | -3.517 | 975 | 1246 | 1245 | 975 | 3379 | 5859 |  | CORR | GENE | 04:59 | 05:43 | 05:43 | 138 | 540 | 10 | EXT | Аномалия находится на упругопластическом изгибе: R=288 D, максимальное растяжение на 6.2 час. | 1.18 | (a)
64705.068 | 10.814 | 10.754 | -0.451 | -0.511 | 1266 | 1579 | 1521 | 1266 | 403 | 5859 |  | CORR | GENE | 05:46 | 06:37 | 06:28 | 108 | 510 | 11 | EXT | Аномалия находится на упругопластическом изгибе: R=284 D, максимальное растяжение на 6.2 час. | 1.2 | (a)
64705.574 | 0.055 | 0.025 | -11.605 | -11.635 | 521 | 835 | 916 | 521 | 25 | 5860 |  | CORR | GENE | 06:11 | 07:01 | 07:15 | 132 | 791 | 14 | EXT | Аномалия находится на упругопластическом изгибе: R=286 D, максимальное растяжение на 6.2 час. | 1.21 | (a)
64705.581 | 0.062 | 0.028 | -11.598 | -11.632 | -205 | 76 | 104 | 0 | 28 | 5860 |  | CORR | GENE | 04:14 | 04:59 | 05:03 | 80 | 617 | 13 | EXT | Аномалия находится на упругопластическом изгибе: R=286 D, максимальное растяжение на 6.2 час. | 1.08 | (b)
64710.794 | 5.275 | 5.246 | -6.385 | -6.414 | 271 | 389 | 462 | 271 | 5246 | 5860 |  | CORR | GENE | 05:30 | 05:49 | 06:01 | 69 | 383 | 10 | EXT | Аномалия находится на упругопластическом изгибе: R=375 D, максимальное растяжение на 6.4 час. | 0.99 | (c)
64711.212 | 5.693 | 5.572 | -5.967 | -6.088 | -2 | 393 | 476 | 0 | 5572 | 5860 |  | CORR | GENE | 04:46 | 05:50 | 06:04 | 172 | 957 | 10 | EXT | Аномалия находится на упругопластическом изгибе: R=383 D, максимальное растяжение на 6.4 час. | 1.04 | (b)
64717.078 | 11.559 | 11.529 | -0.101 | -0.131 | -512 | -215 | -218 | 0 | 49 | 5860 |  | CORR | GENE | 03:24 | 04:12 | 04:12 | 82 | 587 | 14 | EXT | Аномалия находится на упругопластическом изгибе: R=676 D, максимальное растяжение на 6.9 час. | 0.89 | (c)
64720.877 | 3.698 | 3.529 | -7.532 | -7.701 | 723 | 753 | 764 | 723 | 3529 | 5861 |  | CORR | GENE | 04:49 | 04:54 | 04:55 | 359 | 83 | 10 | EXT | Аномалия находится на упругопластическом изгибе: R=870 D, максимальное растяжение на 7.7 час. | 0.93 | (c)
64723.463 | 6.284 | 6.242 | -4.946 | -4.988 | 617 | 869 | 807 | 617 | 4908 | 5861 |  | CORR | GENE | 04:32 | 05:12 | 05:02 | 80 | 380 | 12 | EXT |  | 0.89 | (c)
64728.348 | 11.169 | 11.149 | -0.061 | -0.081 | 680 | 825 | 788 | 680 | 12 | 5861 |  | CORR | GENE | 04:42 | 05:05 | 04:59 | 69 | 216 | 13 | EXT |  | 0.89 | (c)
64732.478 | 4.069 | 4.046 | -7.106 | -7.129 | 851 | 1055 | 1002 | 851 | 4046 | 5862 |  | CORR | GENE | 04:34 | 05:07 | 04:58 | 51 | 301 | 12 | EXT |  | 0.89 | (c)
64732.792 | 4.383 | 4.375 | -6.792 | -6.8 | 992 | 1050 | 1059 | 992 | 4375 | 5862 |  | CORR | CIGR | 04:57 | 05:06 | 05:07 | 18 | 133 | 10 | EXT |  | 0.89 | (c)
64734.387 | 5.978 | 5.942 | -5.197 | -5.233 | 942 | 1052 | 1082 | 942 | 5168 | 5862 |  | CORR | GENE | 04:49 | 05:06 | 05:11 | 65 | 279 | 10 | EXT |  | 0.89 | (c)
64734.721 | 6.312 | 6.292 | -4.863 | -4.883 | 966 | 1331 | 1180 | 966 | 4788 | 5862 |  | CORR | GENE | 04:52 | 05:51 | 05:27 | 95 | 427 | 10 | EXT |  | 0.89 | (c)
64735.166 | 6.757 | 6.754 | -4.418 | -4.421 | 1093 | 1189 | 1141 | 1093 | 4396 | 5862 |  | CORR | CIGR | 05:13 | 05:28 | 05:21 | 25 | 96 | 10 | EXT |  | 0.89 | (c)
64735.531 | 7.122 | 7.1 | -4.053 | -4.075 | 1065 | 1349 | 1239 | 1065 | 3995 | 5862 |  | CORR | GENE | 05:08 | 05:54 | 05:37 | 80 | 348 | 20 | EXT |  | 0.9 | (c)
64735.953 | 7.544 | 7.492 | -3.631 | -3.683 | 1061 | 1449 | 1314 | 1061 | 3578 | 5862 |  | CORR | GENE | 05:08 | 06:10 | 05:49 | 105 | 506 | 12 | EXT |  | 0.89 | (c)
64736.328 | 7.919 | 7.906 | -3.256 | -3.269 | 1241 | 1391 | 1350 | 1241 | 3219 | 5862 |  | CORR | GENE | 05:37 | 06:01 | 05:54 | 50 | 218 | 9 | EXT |  | 0.89 | (c)
64736.76 | 8.351 | 8.334 | -2.824 | -2.841 | 985 | 1315 | 1164 | 985 | 2756 | 5862 |  | CORR | GENE | 04:56 | 05:49 | 05:24 | 85 | 357 | 12 | EXT |  | 0.89 | (c)
64739.542 | 11.133 | 11.1 | -0.042 | -0.075 | 1221 | 1302 | 1386 | 1221 | 16 | 5862 |  | CORR | GENE | 05:34 | 05:47 | 06:00 | 59 | 331 | 12 | EXT |  | 0.89 | (c)
64739.948 | 0.364 | 0.334 | -11.241 | -11.271 | -1179 | -1000 | -1013 | 847 | 334 | 5863 |  | CORR | GENE | 05:38 | 06:07 | 06:05 | 60 | 332 | 10 | EXT |  | 0.89 | (c)
64751.725 | 0.536 | 0.495 | -11.079 | -11.12 | 1737 | 2023 | 2084 | 1737 | 495 | 5864 |  | CORR | GENE | 02:15 | 03:01 | 03:11 | 77 | 695 | 11 | EXT |  | 0.89 | (c)
64774.359 | 0 | -0.026 | -11.655 | -11.681 | -1673 | -1657 | -1528 | 1384 | 0 | 5866 | Подгиб кромки со смещением | GWAN |  | 01:44 | 01:46 | 02:07 | 0 | 290 | 20 | EXT | Подгиб кромки со смещением Величина смещения - 3.1 мм. |  | (c)
64777.95 | 3.591 | 3.558 | -8.064 | -8.097 | -48 | 100 | 46 | 0 | 3558 | 5866 |  | CORR | GENE | 06:06 | 06:30 | 06:21 | 53 | 187 | 11 | EXT |  | 0.89 | (c)
64781.296 | 6.937 | 6.866 | -4.718 | -4.789 | -216 | -146 | -98 | 0 | 4678 | 5866 |  | GOUG | GENE | 05:39 | 05:50 | 05:58 | 111 | 236 | 7 | EXT | Задир. |  | (c)
64781.791 | 7.432 | 7.009 | -4.223 | -4.646 | 611 | 665 | 648 | 611 | 3969 | 5866 |  | CORR | GENE | 07:52 | 08:01 | 07:58 | 677 | 74 | 12 | EXT |  | 0.96 | (c)
64781.831 | 7.472 | 7.463 | -4.183 | -4.192 | 1229 | 1291 | 1298 | 1229 | 4171 | 5866 |  | CORR | CIGR | 09:32 | 09:42 | 09:43 | 21 | 137 | 12 | EXT |  | 0.89 | (c)
64801.886 | 4.447 | 4.432 | -7.228 | -7.243 | 1779 | 2070 | 1970 | 1779 | 4432 | 5868 |  | CORR | GENE | 05:48 | 06:35 | 06:19 | 64 | 384 | 10 | EXT | Аномалия находится на упругопластическом изгибе: R=391 D, максимальное растяжение на 5.4 час. | 0.92 | (c)
64802.306 | 4.867 | 4.845 | -6.808 | -6.83 | 1481 | 1555 | 1557 | 1481 | 4845 | 5868 |  | CORR | CIGR | 04:60 | 05:11 | 05:12 | 34 | 152 | 10 | EXT | Аномалия находится на упругопластическом изгибе: R=391 D, максимальное растяжение на 5.4 час. | 0.97 | (c)
64802.616 | 5.177 | 5.166 | -6.498 | -6.509 | 2200 | -1749 | -1920 | 1578 | 5166 | 5868 |  | CORR | GENE | 06:56 | 08:18 | 07:51 | 57 | 683 | 10 | EXT | Аномалия находится на упругопластическом изгибе: R=393 D, максимальное растяжение на 5.4 час. | 0.89 | (c)
64804.587 | 7.148 | 7.125 | -4.527 | -4.55 | 1349 | 1398 | 1401 | 1349 | 4515 | 5868 |  | CORR | CIGR | 04:38 | 04:46 | 04:47 | 35 | 104 | 10 | EXT | Аномалия находится на упругопластическом изгибе: R=410 D, максимальное растяжение на 5.5 час. | 0.92 | (c)
64804.663 | 7.224 | 7.208 | -4.451 | -4.467 | 1487 | 1629 | 1608 | 1487 | 4415 | 5868 |  | CORR | GENE | 05:01 | 05:23 | 05:20 | 52 | 242 | 11 | EXT | Аномалия находится на упругопластическом изгибе: R=410 D, максимальное растяжение на 5.5 час. | 0.96 | (c)
64805.506 | 8.067 | 8.059 | -3.608 | -3.616 | 1386 | 1562 | 1518 | 1386 | 3572 | 5868 |  | CORR | CIGR | 04:44 | 05:13 | 05:06 | 44 | 265 | 11 | EXT | Аномалия находится на упругопластическом изгибе: R=425 D, максимальное растяжение на 5.5 час. | 0.95 | (c)
64806.971 | 9.532 | 9.511 | -2.143 | -2.164 | 531 | 835 | 726 | 531 | 2104 | 5868 |  | CORR | GENE | 02:26 | 03:15 | 02:58 | 60 | 390 | 11 | EXT | Аномалия находится на упругопластическом изгибе: R=450 D, максимальное растяжение на 5.6 час. | 0.89 | (c)
64807.209 | 9.77 | 9.671 | -1.905 | -2.004 | 561 | 578 | 584 | 561 | 1417 | 5868 |  | CORR | AXGR | 02:31 | 02:34 | 02:35 | 587 | 46 | 10 | EXT |  | 0.94 | (c)
64807.912 | 10.473 | 10.416 | -1.202 | -1.259 | 1007 | 1224 | 1169 | 1007 | 1156 | 5868 |  | CORR | GENE | 03:43 | 04:18 | 04:09 | 103 | 324 | 10 | EXT |  | 0.89 | (c)
64808.613 | 11.174 | 11.162 | -0.501 | -0.513 | 994 | 1108 | 1103 | 994 | 475 | 5868 |  | CORR | CIGR | 03:41 | 03:59 | 03:59 | 38 | 219 | 15 | EXT |  | 0.89 | (c)
64808.619 | 11.18 | 11.168 | -0.495 | -0.507 | 1639 | 1954 | 1975 | 1639 | 298 | 5868 |  | CORR | GENE | 05:25 | 06:16 | 06:19 | 209 | 672 | 10 | EXT |  | 0.91 | (c)
64809.664 | 0.55 | 0.355 | -11.16 | -11.355 | 94 | 102 | 164 | 94 | 355 | 5869 |  | CORR | GENE | 03:18 | 03:19 | 03:29 | 320 | 140 | 12 | EXT | Аномалия находится на отводе. | 0.93 | (c)
64809.917 | 0.803 | 0.733 | -10.907 | -10.977 | 2136 | 2220 | 2178 | 2136 | 733 | 5869 |  | CORR | GENE | 08:47 | 09:01 | 08:54 | 241 | 84 | 10 | EXT | Аномалия находится на отводе. | 0.91 | (c)
64811.476 | 2.362 | 2.188 | -9.348 | -9.522 | 93 | 202 | 159 | 93 | 2188 | 5869 |  | CORR | GENE | 03:18 | 03:35 | 03:28 | 409 | 132 | 11 | EXT | Аномалия находится на отводе. | 0.94 | (c)
64812.375 | 3.261 | 3.003 | -8.449 | -8.707 | 1990 | 2047 | 2019 | 1990 | 3003 | 5869 |  | CORR | GENE | 08:24 | 08:33 | 08:28 | 702 | 57 | 14 | EXT | Аномалия находится на отводе. | 0.98 | (c)
64813.027 | 3.913 | 3.908 | -7.797 | -7.802 | 40 | 174 | 136 | 40 | 3908 | 5869 |  | CORR | GENE | 03:09 | 03:31 | 03:25 | 57 | 192 | 10 | EXT | Аномалия находится на отводе. | 0.89 | (c)
64813.746 | 4.632 | 4.408 | -7.078 | -7.302 | 1003 | 1160 | 1424 | 1003 | 4408 | 5869 |  | CORR | GENE | 05:45 | 06:10 | 06:52 | 224 | 841 | 11 | EXT | Аномалия находится на отводе. | 0.91 | (c)
64813.822 | 4.708 | 4.706 | -7.002 | -7.004 | -45 | 126 | 98 | 0 | 4706 | 5869 |  | CORR | GENE | 02:55 | 03:23 | 03:19 | 64 | 286 | 12 | EXT | Аномалия находится на отводе. | 0.89 | (c)
64814.292 | 5.178 | 5.177 | -6.532 | -6.533 | 1313 | 1565 | 1854 | 1313 | 5177 | 5869 |  | CORR | GENE | 06:35 | 07:15 | 08:02 | 138 | 1081 | 13 | EXT | Аномалия находится на отводе. | 0.9 | (c)
64814.78 | 5.666 | 5.66 | -6.044 | -6.05 | 1719 | 1835 | 1817 | 1719 | 5660 | 5869 |  | CORR | GENE | 07:40 | 07:59 | 07:56 | 62 | 196 | 10 | EXT | Аномалия находится на отводе. | 0.89 | (c)
64815.798 | 6.684 | 6.658 | -5.026 | -5.052 | 107 | 239 | 281 | 107 | 4985 | 5869 |  | CORR | GENE | 03:20 | 03:41 | 03:48 | 67 | 348 | 11 | EXT | Аномалия находится на отводе. | 0.89 | (c)
64816.604 | 7.49 | 7.482 | -4.22 | -4.228 | 72 | 207 | 172 | 72 | 4123 | 5869 |  | CORR | GENE | 03:14 | 03:36 | 03:30 | 105 | 199 | 13 | EXT | Аномалия находится на отводе. | 0.9 | (c)
64818.819 | 9.705 | 9.641 | -2.005 | -2.069 | 2054 | 2076 | 2070 | 2054 | 1957 | 5869 |  | CORR | AXGR | 08:34 | 08:38 | 08:37 | 112 | 32 | 13 | EXT | Аномалия находится на отводе. | 0.9 | (c)
64818.983 | 9.869 | 9.849 | -1.841 | -1.861 | -24 | 108 | 82 | 0 | 1824 | 5869 |  | CORR | CIGR | 02:59 | 03:20 | 03:16 | 37 | 211 | 14 | EXT | Аномалия находится на отводе. | 0.89 | (c)
64819.434 | 10.32 | 10.314 | -1.39 | -1.396 | 1756 | 1857 | 1841 | 1756 | 1366 | 5869 |  | CORR | CIGR | 07:46 | 08:02 | 07:60 | 30 | 170 | 12 | EXT | Аномалия находится на отводе. | 0.89 | (c)
64820.44 | 11.326 | 11.28 | -0.384 | -0.43 | 288 | 533 | 467 | 288 | 368 | 5869 |  | CORR | GENE | 03:49 | 04:29 | 04:18 | 62 | 358 | 10 | EXT | Аномалия находится на отводе. | 0.89 | (c)
64823.91 | 3.086 | 2.928 | -8.334 | -8.492 | 1312 | 1612 | 1574 | 1312 | 2928 | 5870 |  | CORR | GENE | 03:21 | 04:09 | 04:03 | 178 | 523 | 13 | EXT |  | 0.91 | (c)
64831.046 | 10.222 | 9.861 | -1.198 | -1.559 | 1397 | 1834 | 1731 | 1397 | 1181 | 5870 |  | CORR | GENE | 03:35 | 04:45 | 04:29 | 378 | 668 | 10 | EXT |  | 0.93 | (c)
64831.639 | 10.815 | 10.771 | -0.605 | -0.649 | 1344 | 1701 | 1660 | 1344 | 521 | 5870 |  | CORR | GENE | 03:26 | 04:24 | 04:17 | 128 | 632 | 12 | EXT |  | 0.9 | (c)
64831.823 | 10.999 | 10.964 | -0.421 | -0.456 | -2192 | -1832 | -1925 | 1658 | 361 | 5870 |  | CORR | GENE | 05:55 | 06:53 | 06:38 | 95 | 534 | 11 | EXT |  | 0.89 | (c)
64831.986 | 11.162 | 11.152 | -0.258 | -0.268 | 2211 | -2224 | -2140 | 2030 | 216 | 5870 |  | CORR | GENE | 05:46 | 05:50 | 06:04 | 52 | 220 | 11 | EXT |  | 0.89 | (c)
64832.162 | 11.338 | 11.29 | -0.082 | -0.13 | -1466 | -1398 | -1331 | 1195 | 69 | 5870 |  | CORR | GENE | 07:53 | 08:03 | 08:14 | 61 | 270 | 12 | EXT |  | 0.89 | (c)
64832.188 | 11.364 | 11.042 | -0.056 | -0.378 | 1400 | 1452 | 1754 | 1400 | 50 | 5870 |  | CORR | GENE | 03:35 | 03:43 | 04:32 | 328 | 707 | 10 | EXT |  | 0.92 | (c)
64833.122 | 0.878 | 0.866 | -10.292 | -10.304 | 2218 | -2027 | -2117 | 0 | 866 | 5871 |  | CORR | GENE | 06:17 | 06:52 | 06:37 | 63 | 251 | 10 | EXT |  | 0.89 | (c)
64833.532 | 1.288 | 1.261 | -9.882 | -9.909 | 1374 | 1562 | 1496 | 612 | 1261 | 5871 |  | CORR | GENE | 04:01 | 04:31 | 04:21 | 55 | 244 | 12 | EXT |  | 0.89 | (c)
64833.612 | 1.368 | 1.329 | -9.802 | -9.841 | -1901 | -1689 | -1679 | 330 | 1329 | 5871 |  | CORR | GENE | 07:12 | 07:47 | 07:48 | 73 | 443 | 10 | EXT |  | 0.89 | (c)
64833.766 | 1.522 | 1.322 | -9.648 | -9.848 | 1729 | 1757 | 1748 | 463 | 1322 | 5871 |  | CORR | AXGR | 04:58 | 05:03 | 05:01 | 246 | 38 | 11 | EXT |  | 0.91 | (c)
64836.296 | 4.052 | 4.015 | -7.118 | -7.155 | -1494 | -1200 | -1341 | 737 | 4015 | 5871 |  | CORR | GENE | 08:18 | 09:05 | 08:43 | 65 | 306 | 10 | EXT |  | 0.89 | (c)
64837.891 | 5.647 | 5.615 | -5.523 | -5.555 | 1532 | 1638 | 1637 | 489 | 5489 | 5871 |  | CORR | GENE | 04:26 | 04:44 | 04:43 | 66 | 209 | 10 | EXT |  | 0.89 | (c)
64840.996 | 8.752 | 8.727 | -2.418 | -2.443 | -1367 | -1265 | -1282 | 864 | 2395 | 5871 |  | CORR | GENE | 08:39 | 08:55 | 08:52 | 48 | 170 | 10 | EXT |  | 0.89 | (c)
64841.131 | 8.887 | 8.863 | -2.283 | -2.307 | -1344 | -1110 | -1164 | 887 | 2175 | 5871 |  | CORR | GENE | 08:42 | 09:20 | 09:11 | 132 | 359 | 10 | EXT |  | 0.9 | (c)
64843.267 | 11.023 | 11.017 | -0.147 | -0.153 | 1404 | 1415 | 1413 | 808 | 76 | 5871 |  | CORR | AXGR | 04:06 | 04:08 | 04:07 | 77 | 18 | 10 | EXT |  | 0.89 | (c)
64843.61 | 0.196 | 0.137 | -11.094 | -11.153 | 1010 | 1033 | 1030 | 1010 | 137 | 5872 |  | CORR | AXGR | 04:18 | 04:22 | 04:22 | 268 | 41 | 30 | EXT |  | 1 | (c)
64844.459 | 1.045 | 0.696 | -10.245 | -10.594 | 2052 | 2127 | 2093 | 96 | 696 | 5872 |  | CORR | GENE | 07:07 | 07:19 | 07:13 | 861 | 83 | 12 | EXT |  | 0.97 | (c)
64844.903 | 1.489 | 1.446 | -9.801 | -9.844 | -2183 | -2105 | -2066 | 47 | 1446 | 5872 |  | CORR | GENE | 07:43 | 07:56 | 08:02 | 60 | 235 | 10 | EXT |  | 0.89 | (c)
64845.294 | 1.88 | 1.845 | -9.41 | -9.445 | -2195 | -2110 | -2110 | 35 | 1845 | 5872 |  | CORR | CIGR | 07:41 | 07:55 | 07:55 | 44 | 170 | 10 | EXT |  | 0.89 | (c)
64845.436 | 2.022 | 1.931 | -9.268 | -9.359 | -2202 | -2188 | -2185 | 28 | 1931 | 5872 |  | CORR | AXGR | 07:40 | 07:42 | 07:43 | 204 | 34 | 15 | EXT |  | 0.92 | (c)
64845.669 | 2.255 | 2.229 | -9.035 | -9.061 | 2144 | -2156 | -2166 | 0 | 2229 | 5872 |  | CORR | GENE | 07:21 | 07:47 | 07:46 | 86 | 303 | 11 | EXT |  | 0.89 | (c)
64845.819 | 2.405 | 2.096 | -8.885 | -9.194 | 2056 | 2117 | 2092 | 102 | 2096 | 5872 |  | CORR | GENE | 07:07 | 07:17 | 07:13 | 774 | 73 | 11 | EXT |  | 0.96 | (c)
64845.9 | 2.486 | 2.433 | -8.804 | -8.857 | 2180 | -2130 | -2181 | 0 | 2433 | 5872 |  | CORR | GENE | 07:27 | 07:52 | 07:43 | 58 | 201 | 14 | EXT |  | 0.89 | (c)
64846.273 | 2.859 | 2.853 | -8.431 | -8.437 | -2059 | -1987 | -2020 | 171 | 2853 | 5872 |  | CORR | CIGR | 08:03 | 08:15 | 08:09 | 28 | 79 | 12 | EXT |  | 0.89 | (c)
64846.319 | 2.905 | 2.892 | -8.385 | -8.398 | -2208 | -2120 | -2164 | 22 | 2892 | 5872 |  | CORR | CIGR | 07:39 | 07:53 | 07:46 | 22 | 89 | 10 | EXT |  | 0.89 | (c)
64846.539 | 3.125 | 3.123 | -8.165 | -8.167 | 2100 | 2118 | 2116 | 98 | 3123 | 5872 |  | CORR | AXGR | 07:14 | 07:17 | 07:17 | 151 | 33 | 10 | EXT |  | 0.9 | (c)
64846.808 | 3.394 | 3.382 | -7.896 | -7.908 | 2191 | -2091 | -2152 | 0 | 3382 | 5872 |  | CORR | CIGR | 07:29 | 07:58 | 07:48 | 39 | 236 | 14 | EXT |  | 0.89 | (c)
64847.191 | 3.777 | 3.741 | -7.513 | -7.549 | 2175 | -2140 | -2100 | 0 | 3741 | 5872 |  | CORR | CIGR | 07:26 | 07:50 | 07:57 | 44 | 373 | 11 | EXT |  | 0.89 | (c)
64847.954 | 4.54 | 4.506 | -6.75 | -6.784 | -2192 | -1919 | -2009 | 38 | 4506 | 5872 |  | CORR | GENE | 07:42 | 08:26 | 08:11 | 53 | 366 | 10 | EXT |  | 0.89 | (c)
64847.988 | 4.574 | 4.383 | -6.716 | -6.907 | 1964 | 2021 | 1994 | 207 | 4383 | 5872 |  | CORR | GENE | 06:52 | 07:02 | 06:57 | 447 | 60 | 11 | EXT |  | 0.94 | (c)
64848.103 | 4.689 | 4.661 | -6.601 | -6.629 | 1380 | 1457 | 1471 | 668 | 4661 | 5872 |  | CORR | CIGR | 05:18 | 05:31 | 05:33 | 28 | 183 | 10 | EXT |  | 0.89 | (c)
64848.304 | 4.89 | 4.864 | -6.4 | -6.426 | -2212 | -1919 | -2046 | 18 | 4864 | 5872 |  | CORR | GENE | 07:38 | 08:26 | 08:05 | 112 | 333 | 13 | EXT |  | 0.9 | (c)
64848.44 | 5.026 | 5.005 | -6.264 | -6.285 | 1485 | 1589 | 1590 | 535 | 5005 | 5872 |  | CORR | CIGR | 05:35 | 05:52 | 05:52 | 40 | 211 | 10 | EXT |  | 0.89 | (c)
64849.077 | 5.663 | 5.637 | -5.627 | -5.653 | 2205 | -2066 | -2106 | 0 | 5598 | 5872 |  | CORR | GENE | 07:31 | 08:02 | 07:55 | 55 | 300 | 10 | EXT |  | 0.89 | (c)
64849.483 | 6.069 | 5.963 | -5.221 | -5.327 | 2228 | -2077 | -2155 | 0 | 5201 | 5872 |  | CORR | GENE | 07:35 | 08:00 | 07:48 | 126 | 157 | 10 | EXT |  | 0.9 | (c)
64849.67 | 6.256 | 6.144 | -5.034 | -5.146 | 2230 | -2221 | -2213 | 0 | 4740 | 5872 |  | CORR | AXGR | 07:35 | 07:37 | 07:38 | 406 | 38 | 11 | EXT |  | 0.94 | (c)
64849.796 | 6.382 | 6.373 | -4.908 | -4.917 | -1910 | -1804 | -1817 | 320 | 4885 | 5872 |  | CORR | CIGR | 08:27 | 08:44 | 08:42 | 32 | 187 | 15 | EXT |  | 0.89 | (c)
64850.268 | 6.854 | 6.804 | -4.436 | -4.486 | 2210 | -2145 | -2119 | 0 | 4406 | 5872 |  | CORR | GENE | 07:32 | 07:49 | 07:53 | 80 | 264 | 11 | EXT |  | 0.89 | (c)
64850.459 | 7.045 | 7.033 | -4.245 | -4.257 | 1004 | 1150 | 1093 | 1004 | 4228 | 5872 |  | CORR | CIGR | 04:17 | 04:41 | 04:32 | 29 | 178 | 10 | EXT |  | 0.89 | (c)
64850.53 | 7.116 | 7.105 | -4.174 | -4.185 | -2107 | -2026 | -2050 | 123 | 4153 | 5872 |  | CORR | CIGR | 07:55 | 08:08 | 08:05 | 32 | 115 | 10 | EXT |  | 0.89 | (c)
64851.339 | 7.925 | 7.909 | -3.365 | -3.381 | -1946 | -1793 | -1809 | 284 | 3342 | 5872 |  | CORR | CIGR | 08:21 | 08:46 | 08:43 | 39 | 274 | 13 | EXT |  | 0.89 | (c)
64852.077 | 8.663 | 8.646 | -2.627 | -2.644 | 381 | 588 | 529 | 381 | 2595 | 5872 |  | CORR | GENE | 02:37 | 03:10 | 03:01 | 49 | 297 | 10 | EXT |  | 0.89 | (c)
64852.187 | 8.773 | 8.673 | -2.517 | -2.617 | 1857 | 1886 | 1871 | 345 | 2517 | 5872 |  | CORR | AXGR | 06:35 | 06:40 | 06:37 | 100 | 29 | 12 | EXT |  | 0.89 | (c)
64852.784 | 9.37 | 9.303 | -1.92 | -1.987 | 1657 | 1657 | 1675 | 537 | 1881 | 5872 |  | CORR | AXGR | 06:03 | 06:03 | 06:06 | 106 | 37 | 10 | EXT |  | 0.89 | (c)
64852.86 | 9.446 | 9.403 | -1.844 | -1.887 | -2030 | -1672 | -1745 | 200 | 1796 | 5872 |  | CORR | GENE | 08:08 | 09:06 | 08:54 | 91 | 571 | 11 | EXT |  | 0.89 | (c)
64853.037 | 9.623 | 9.575 | -1.667 | -1.715 | 1033 | 1228 | 1175 | 913 | 1630 | 5872 |  | CORR | GENE | 04:22 | 04:54 | 04:45 | 85 | 285 | 14 | EXT |  | 0.89 | (c)
64853.14 | 9.726 | 9.706 | -1.564 | -1.584 | 1489 | 1616 | 1615 | 489 | 1535 | 5872 |  | CORR | GENE | 05:36 | 05:56 | 05:56 | 49 | 253 | 15 | EXT |  | 0.89 | (c)
64853.306 | 9.892 | 9.671 | -1.398 | -1.619 | 1761 | 1882 | 1821 | 349 | 1083 | 5872 |  | CORR | GENE | 06:20 | 06:39 | 06:29 | 536 | 121 | 11 | EXT |  | 0.95 | (c)
64853.658 | 10.244 | 10.237 | -1.046 | -1.053 | 1662 | 1776 | 1724 | 444 | 1027 | 5872 |  | CORR | CIGR | 06:04 | 06:22 | 06:14 | 26 | 125 | 10 | EXT |  | 0.89 | (c)
64853.936 | 10.522 | 10.329 | -0.768 | -0.961 | 1797 | 1884 | 1843 | 342 | 620 | 5872 |  | CORR | GENE | 06:25 | 06:40 | 06:33 | 341 | 92 | 11 | EXT |  | 0.93 | (c)
64854.112 | 10.698 | 10.694 | -0.592 | -0.596 | -2027 | -1997 | -2006 | 203 | 312 | 5872 |  | CORR | AXGR | 08:08 | 08:13 | 08:12 | 284 | 42 | 10 | EXT |  | 0.92 | (c)
64854.243 | 10.829 | 10.247 | -0.461 | -1.043 | 2179 | -2184 | -2199 | 0 | 115 | 5872 |  | CORR | GENE | 07:27 | 07:43 | 07:40 | 928 | 166 | 11 | EXT |  | 0.97 | (c)
64867.796 | 2.707 | 2.69 | -8.468 | -8.485 | 291 | 415 | 355 | 291 | 2690 | 5874 |  | CORR | CIGR | 04:22 | 04:42 | 04:32 | 31 | 128 | 12 | EXT |  | 0.89 | (c)
64872.908 | 7.819 | 7.614 | -3.356 | -3.561 | 1414 | 1445 | 1429 | 1414 | 3355 | 5874 |  | CORR | AXGR | 07:23 | 07:28 | 07:26 | 206 | 31 | 11 | EXT |  | 0.91 | (c)
64875.09 | 10.001 | 9.927 | -1.174 | -1.248 | 99 | 506 | 486 | 99 | 1046 | 5874 |  | CORR | GENE | 03:51 | 04:57 | 04:54 | 202 | 775 | 10 | EXT |  | 0.91 | (c)
64876.05 | 10.961 | 10.53 | -0.214 | -0.645 | 1719 | 1771 | 1745 | 1719 | 210 | 5874 |  | CORR | GENE | 08:13 | 08:21 | 08:17 | 435 | 52 | 12 | EXT |  | 0.94 | (c)
64876.236 | 11.147 | 10.993 | -0.028 | -0.182 | 244 | 496 | 502 | 244 | 27 | 5874 |  | CORR | GENE | 04:15 | 04:55 | 04:56 | 155 | 517 | 12 | EXT |  | 0.9 | (c)
64876.264 | 0 | 0 | -11.19 | -11.19 | 62 | 326 | 258 | 62 | 0 | 5875 | Смещение кромок | GWAN |  | 03:01 | 03:44 | 03:33 | 0 | 393 | 15 | EXT | Смещение кромок Вовнутрь Величина смещения - 2.3 мм. |  | (c)
64876.309 | 0.045 | 0.04 | -11.145 | -11.15 | 294 | 767 | 642 | 294 | 40 | 5875 |  | CORR | GENE | 03:39 | 04:55 | 04:35 | 200 | 695 | 13 | EXT |  | 0.91 | (c)
64879.246 | 2.982 | 2.312 | -8.208 | -8.878 | 338 | 484 | 491 | 338 | 2312 | 5875 |  | GOUG | GENE | 03:46 | 04:10 | 04:11 | 1226 | 306 | 10 | EXT | Зона задиров. |  | (c)
64882.464 | 6.2 | 6.188 | -4.99 | -5.002 | 396 | 558 | 500 | 396 | 4919 | 5875 |  | CORR | GENE | 03:55 | 04:21 | 04:12 | 83 | 208 | 10 | EXT |  | 0.89 | (c)
64882.653 | 6.389 | 6.316 | -4.801 | -4.874 | 1971 | 2132 | 2076 | 49 | 4792 | 5875 |  | CORR | GENE | 08:10 | 08:35 | 08:26 | 82 | 210 | 10 | EXT |  | 0.89 | (c)
64883.914 | 7.65 | 6.636 | -3.54 | -4.554 | 1487 | 1721 | 1678 | 361 | 3475 | 5875 |  | CORR | GENE | 06:51 | 07:29 | 07:22 | 1079 | 382 | 12 | EXT |  | 0.98 | (c)
64884.055 | 7.791 | 7.758 | -3.399 | -3.432 | 525 | 685 | 720 | 525 | 3362 | 5875 |  | CORR | GENE | 04:16 | 04:42 | 04:48 | 70 | 390 | 10 | EXT |  | 0.89 | (c)
64884.413 | 8.149 | 8.135 | -3.041 | -3.055 | 728 | 963 | 848 | 728 | 3025 | 5875 |  | CORR | CIGR | 04:49 | 05:27 | 05:08 | 30 | 240 | 12 | EXT |  | 0.89 | (c)
64884.636 | 8.372 | 8.372 | -2.818 | -2.818 | 1641 | 1647 | 1674 | 523 | 2593 | 5875 |  | CORR | GENE | 07:16 | 07:17 | 07:22 | 225 | 66 | 14 | EXT |  | 0.92 | (c)
64884.667 | 8.403 | 8.262 | -2.787 | -2.928 | 1456 | 1590 | 1536 | 614 | 2298 | 5875 |  | CORR | GENE | 06:46 | 07:08 | 06:59 | 630 | 160 | 14 | EXT |  | 0.97 | (c)
64885.422 | 9.158 | 9.132 | -2.032 | -2.058 | 1795 | 1969 | 1912 | 202 | 1998 | 5875 |  | CORR | GENE | 07:41 | 08:09 | 07:60 | 60 | 233 | 11 | EXT |  | 0.89 | (c)
64886.186 | 9.922 | 9.45 | -1.268 | -1.74 | 1300 | 1416 | 1360 | 810 | 1150 | 5875 |  | CORR | GENE | 06:21 | 06:40 | 06:31 | 590 | 120 | 13 | EXT |  | 0.96 | (c)
64886.637 | 10.373 | 9.913 | -0.817 | -1.277 | 1433 | 1664 | 1567 | 530 | 536 | 5875 |  | CORR | GENE | 06:43 | 07:20 | 07:04 | 741 | 267 | 25 | EXT |  | 1.08 | (b)
64887.164 | 10.9 | 10.646 | -0.29 | -0.544 | 802 | 881 | 881 | 802 | 209 | 5875 |  | CORR | GENE | 05:01 | 05:14 | 05:14 | 335 | 157 | 11 | EXT |  | 0.93 | (c)
64887.436 | 11.172 | 11.099 | -0.018 | -0.091 | 1029 | 1059 | 1045 | 1029 | 18 | 5875 |  | CORR | AXGR | 05:37 | 05:42 | 05:40 | 73 | 31 | 10 | EXT |  | 0.89 | (c)
64887.454 | 0 | -0.011 | -11.67 | -11.681 | 622 | 828 | 1071 | 622 |  | 5876 | Нарушение формы кольцевого шва | GWAN |  | 04:03 | 04:36 | 05:15 | 0 | 897 |  | EXT | Нарушение формы кольцевого шва |  | (c)
64889.135 | 1.681 | 1.65 | -9.989 | -10.02 | 1095 | 1202 | 1179 | 1095 | 1650 | 5876 |  | CORR | GENE | 05:19 | 05:36 | 05:32 | 48 | 167 | 10 | EXT |  | 0.89 | (c)
64889.38 | 1.926 | 1.771 | -9.744 | -9.899 | 1458 | 1464 | 1477 | 1458 | 1771 | 5876 |  | CORR | AXGR | 06:18 | 06:18 | 06:21 | 221 | 38 | 14 | EXT |  | 0.92 | (c)
64898.724 | 11.27 | 11.239 | -0.4 | -0.431 | 825 | 987 | 910 | 825 | 380 | 5876 |  | CORR | GENE | 04:35 | 05:01 | 04:49 | 51 | 170 | 10 | EXT |  | 0.89 | (c)
64898.73 | 11.276 | 11.209 | -0.394 | -0.461 | 1632 | 1643 | 1649 | 1632 | 302 | 5876 |  | CORR | AXGR | 06:46 | 06:47 | 06:48 | 159 | 33 | 18 | EXT |  | 0.91 | (c)
64898.815 | 11.361 | 11.128 | -0.309 | -0.542 | 654 | 744 | 701 | 654 | 75 | 5876 |  | CORR | GENE | 04:08 | 04:22 | 04:15 | 467 | 93 | 12 | EXT |  | 0.95 | (c)
64899.089 | 11.635 | 11.613 | -0.035 | -0.057 | 1001 | 1188 | 1110 | 1001 | 18 | 5876 |  | CORR | CIGR | 05:04 | 05:34 | 05:21 | 39 | 217 | 28 | EXT |  | 0.89 | (c)
64899.124 | 0 | -0.027 | -11.255 | -11.282 | 1444 | 1585 | 1561 | 1444 | 0 | 5877 | Подгиб кромки со смещением | GWAN |  | 02:42 | 03:05 | 03:01 | 0 | 234 | 16 | EXT | Подгиб кромки со смещением Величина смещения - 2.6 мм. |  | (c)
64899.124 | 0 | -0.024 | -11.255 | -11.279 | -1439 | -1392 | -1343 | 1246 | 0 | 5877 | Подгиб кромки со смещением | GWAN |  | 06:57 | 07:04 | 07:12 | 0 | 192 | 16 | EXT | Подгиб кромки со смещением Величина смещения - 2.5 мм. |  | (c)
64899.124 | 0 | -0.046 | -11.255 | -11.301 | -437 | -300 | -291 | 146 | 0 | 5877 | Подгиб кромки со смещением | GWAN |  | 09:39 | 10:01 | 10:02 | 0 | 291 | 19 | EXT | Подгиб кромки со смещением Величина смещения - 3 мм. |  | (c)
64932.576 | 10.637 | 10.602 | -0.303 | -0.338 | -1078 | -942 | -931 | 784 | 274 | 5879 |  | CORR | GENE | 04:44 | 05:06 | 05:08 | 64 | 294 | 13 | EXT |  | 0.89 | (c)
64934.51 | 1.631 | 1.623 | -9.959 | -9.967 | -1221 | -1089 | -1105 | 989 | 1623 | 5880 |  | CORR | GENE | 06:37 | 06:59 | 06:56 | 54 | 231 | 10 | EXT |  | 0.89 | (c)
64955.696 | 11.227 | 10.371 | -0.078 | -0.934 | -906 | -846 | -857 | 808 | 24 | 5881 |  | CORR | GENE | 07:10 | 07:19 | 07:18 | 910 | 98 | 15 | EXT | Аномалия находится на отводе. | 1 | (c)
64956.399 | 0.625 | 0.143 | -10.255 | -10.737 | 846 | 916 | 914 | 846 | 143 | 5882 |  | CORR | GENE | 06:46 | 06:58 | 06:57 | 1780 | 136 | 11 | EXT |  | 0.98 | (c)
64959.934 | 4.16 | 4.142 | -6.72 | -6.738 | 509 | 653 | 599 | 509 | 4142 | 5882 |  | CORR | CIGR | 05:52 | 06:15 | 06:06 | 40 | 181 | 11 | EXT |  | 0.89 | (c)
64960.247 | 4.473 | 4.462 | -6.407 | -6.418 | 491 | 732 | 656 | 491 | 4462 | 5882 |  | CORR | GENE | 05:49 | 06:28 | 06:15 | 50 | 330 | 10 | EXT |  | 0.89 | (c)
64961.644 | 5.87 | 5.776 | -5.01 | -5.104 | 311 | 499 | 529 | 311 | 4934 | 5882 |  | CORR | GENE | 05:20 | 05:50 | 05:55 | 170 | 437 | 10 | EXT |  | 0.9 | (c)
64963.769 | 7.995 | 7.961 | -2.885 | -2.919 | 126 | 273 | 214 | 126 | 2865 | 5882 |  | CORR | GENE | 04:50 | 05:14 | 05:04 | 54 | 177 | 10 | EXT |  | 0.89 | (c)
64984.226 | 6.732 | 6.699 | -4.428 | -4.461 | -570 | -407 | -450 | 329 | 4419 | 5884 |  | CORR | CIGR | 08:02 | 08:28 | 08:22 | 42 | 241 | 11 | EXT | Аномалия находится на упругопластическом изгибе: R=519 D, максимальное растяжение на 5.9 час. | 0.89 | (c)
64985.155 | 7.661 | 7.607 | -3.499 | -3.553 | -568 | -386 | -353 | 138 | 3491 | 5884 |  | CORR | GENE | 08:02 | 08:32 | 08:37 | 62 | 430 | 11 | EXT | Аномалия находится на упругопластическом изгибе: R=497 D, максимальное растяжение на 5.8 час. | 0.89 | (c)
64986.743 | 9.249 | 9.223 | -1.911 | -1.937 | -486 | -187 | -321 | 155 | 1875 | 5884 |  | CORR | GENE | 08:16 | 09:04 | 08:42 | 62 | 331 | 10 | EXT | Аномалия находится на упругопластическом изгибе: R=422 D, максимальное растяжение на 5.8 час. | 0.89 | (c)
64988.588 | 11.094 | 11.068 | -0.066 | -0.092 | -594 | -454 | -432 | 270 | 33 | 5884 |  | CORR | GENE | 07:58 | 08:21 | 08:24 | 59 | 325 | 11 | EXT | Аномалия находится на упругопластическом изгибе: R=374 D, максимальное растяжение на 5.8 час. | 0.89 | (c)
64989.662 | 1.008 | 0.997 | -10.002 | -10.013 | 498 | 734 | 639 | 498 | 997 | 5885 |  | CORR | CIGR | 03:35 | 04:13 | 03:58 | 41 | 282 | 11 | EXT | Аномалия находится на упругопластическом изгибе: R=358 D, максимальное растяжение на 5.8 час. | 0.89 | (c)
64990.685 | 2.031 | 2.006 | -8.979 | -9.004 | -28 | 234 | 119 | 0 | 2006 | 5885 |  | CORR | GENE | 02:10 | 02:52 | 02:34 | 54 | 293 | 10 | EXT | Аномалия находится на упругопластическом изгибе: R=350 D, максимальное растяжение на 5.8 час. | 0.89 | (c)
64994.134 | 5.48 | 5.109 | -5.53 | -5.901 | 1116 | 1192 | 1200 | 946 | 5109 | 5885 |  | CORR | GENE | 05:15 | 05:27 | 05:28 | 639 | 168 | 10 | EXT | Аномалия находится на упругопластическом изгибе: R=428 D, максимальное растяжение на 5.9 час. | 0.99 | (c)
64994.596 | 5.942 | 5.931 | -5.068 | -5.079 | -1777 | -1719 | -1708 | 453 | 5055 | 5885 |  | CORR | CIGR | 09:28 | 09:37 | 09:39 | 24 | 139 | 10 | EXT | Аномалия находится на упругопластическом изгибе: R=459 D, максимальное растяжение на 5.9 час. | 0.89 | (c)
65011.149 | 0 | -0.026 | -11.24 | -11.266 | 1399 | 1507 | 1490 | 1399 | 0 | 5887 | Подгиб кромки со смещением | GWAN |  | 01:35 | 01:52 | 01:49 | 0 | 181 | 17 | EXT | Подгиб кромки со смещением Величина смещения - 2.7 мм. |  | (c)
65011.403 | 0.254 | 0.232 | -10.986 | -11.008 | 1362 | 1462 | 1507 | 1362 | 232 | 5887 |  | CORR | CIGR | 01:29 | 01:45 | 01:52 | 35 | 291 | 14 | EXT |  | 0.89 | (c)
65050.044 | 5.35 | 5.252 | -5.81 | -5.908 | 429 | 658 | 584 | 429 | 5252 | 5890 |  | DENT | GENE | 04:43 | 05:20 | 05:08 | 148 | 311 | 0.8 | N/A | Глубина вмятины: 12 мм (0,8%). Линейка: 15 см в (525 см; 05:20 ч:мин) Аномалия находится на отводе. |  | (c)
65061.985 | 6.131 | 5.981 | -5.019 | -5.169 | -1407 | -907 | -1110 | 813 | 4901 | 5891 |  | DENT | GENE | 04:04 | 05:24 | 04:52 | 268 | 594 | 0.6 | N/A | Глубина вмятины: 9 мм (0,6%). Линейка: 27 см в (598 см; 05:24 ч:мин) |  | (c)
65066.707 | 10.853 | 10.54 | -0.297 | -0.61 | -697 | -569 | -623 | 549 | 133 | 5891 |  | CORR | GENE | 05:58 | 06:19 | 06:10 | 477 | 148 | 11 | EXT |  | 0.94 | (c)
65067.165 | 0.161 | 0.151 | -11.224 | -11.234 | 2048 | 2162 | 2105 | 2048 | 151 | 5892 |  | CORR | CIGR | 05:27 | 05:45 | 05:36 | 24 | 115 | 15 | EXT |  | 0.89 | (c)
65069.078 | 2.074 | 1.872 | -9.311 | -9.513 | -2168 | -2095 | -2123 | 2077 | 1872 | 5892 |  | CORR | GENE | 06:06 | 06:18 | 06:14 | 900 | 91 | 11 | EXT |  | 0.96 | (c)
65072.439 | 5.435 | 5.295 | -5.95 | -6.09 | 1601 | 1898 | 1834 | 1601 | 5295 | 5892 |  | DENT | GENE | 04:15 | 05:02 | 04:52 | 268 | 467 | 0.4 | N/A | Глубина вмятины: 6 мм (0,4%). Линейка: 27 см в (530 см; 05:02 ч:мин) |  | (c)
65072.549 | 5.545 | 4.924 | -5.84 | -6.461 | -1865 | -1790 | -1790 | 1715 | 4924 | 5892 |  | CORR | GENE | 06:55 | 07:07 | 07:07 | 679 | 150 | 11 | EXT |  | 0.96 | (c)
65073.174 | 6.17 | 5.957 | -5.215 | -5.428 | -1831 | -1761 | -1796 | 1760 | 5065 | 5892 |  | CORR | GENE | 07:01 | 07:12 | 07:06 | 363 | 71 | 12 | EXT |  | 0.94 | (c)
65073.7 | 6.696 | 6.374 | -4.689 | -5.011 | -1824 | -1744 | -1784 | 1743 | 4462 | 5892 |  | CORR | GENE | 07:02 | 07:15 | 07:08 | 549 | 81 | 15 | EXT |  | 0.97 | (c)
65074.602 | 7.598 | 7.052 | -3.787 | -4.333 | -1832 | -1692 | -1762 | 1691 | 3224 | 5892 |  | CORR | GENE | 07:00 | 07:23 | 07:12 | 1109 | 141 | 13 | EXT |  | 0.99 | (c)
65077.527 | 10.523 | 10.394 | -0.862 | -0.991 | 2050 | -2117 | -2200 | 1988 | 723 | 5892 |  | DENT | GENE | 05:27 | 06:15 | 06:01 | 268 | 423 | 0.4 | N/A | Глубина вмятины: 5 мм (0,4%). Линейка: 27 см в (1039 см; 06:15 ч:мин) |  | (c)
65085.688 | 7.299 | 7.259 | -4.026 | -4.066 | 1142 | 1157 | 1160 | 1142 | 3881 | 5893 |  | CORR | AXGR | 06:25 | 06:27 | 06:28 | 185 | 36 | 10 | EXT | Аномалия находится на отводе. | 0.9 | (c)
65089.727 | 0.013 | 0.007 | -11.202 | -11.208 | -636 | -408 | -446 | 255 | 7 | 5894 |  | CORR | GENE | 05:46 | 06:23 | 06:16 | 101 | 381 | 12 | EXT |  | 0.89 | (c)
65092.582 | 2.868 | 2.837 | -8.347 | -8.378 | -945 | -767 | -755 | 565 | 2837 | 5894 |  | CORR | GENE | 04:56 | 05:25 | 05:27 | 120 | 380 | 14 | EXT | Аномалия находится на упругопластическом изгибе: R=445 D, максимальное растяжение на 6 час. | 0.95 | (c)
65092.875 | 3.161 | 3.153 | -8.054 | -8.062 | -261 | -223 | -218 | 176 | 3153 | 5894 |  | CORR | CIGR | 06:46 | 06:52 | 06:53 | 16 | 86 | 12 | EXT | Аномалия находится на упругопластическом изгибе: R=419 D, максимальное растяжение на 6 час. | 0.9 | (c)
65096.598 | 6.884 | 6.868 | -4.331 | -4.347 | -542 | -467 | -476 | 409 | 4320 | 5894 |  | CORR | CIGR | 06:01 | 06:13 | 06:12 | 27 | 133 | 12 | EXT | Аномалия находится на упругопластическом изгибе: R=379 D, максимальное растяжение на 6.1 час. | 0.99 | (c)
65097.855 | 8.141 | 7.955 | -3.074 | -3.26 | -796 | -460 | -607 | 417 | 2655 | 5894 |  | CORR | GENE | 05:20 | 06:14 | 05:50 | 605 | 379 | 11 | EXT |  | 0.95 | (c)
65098.518 | 8.804 | 8.787 | -2.411 | -2.428 | -1091 | -1025 | -1024 | 956 | 2399 | 5894 |  | GOUG | CIGR | 04:32 | 04:43 | 04:43 | 29 | 135 | 10 | EXT | Задир. |  | (c)
65099.914 | 10.2 | 10.134 | -1.015 | -1.081 | -377 | -208 | -289 | 201 | 1004 | 5894 |  | CORR | GENE | 06:28 | 06:55 | 06:42 | 77 | 176 | 12 | EXT |  | 0.89 | (c)
65100.426 | 10.712 | 10.671 | -0.503 | -0.544 | -723 | -403 | -555 | 386 | 430 | 5894 |  | CORR | GENE | 05:32 | 06:23 | 05:59 | 114 | 337 | 11 | EXT |  | 0.89 | (c)
65100.82 | 11.106 | 10.911 | -0.109 | -0.304 | -799 | -614 | -591 | 383 | 98 | 5894 |  | CORR | GENE | 05:19 | 05:49 | 05:53 | 206 | 416 | 12 | EXT |  | 0.91 | (c)
65100.868 | 11.154 | 11.121 | -0.061 | -0.094 | -381 | -150 | -96 | 0 | 35 | 5894 |  | CORR | GENE | 06:27 | 07:04 | 07:13 | 59 | 571 | 15 | EXT |  | 0.89 | (c)
65106.266 | 5.337 | 5.316 | -5.578 | -5.599 | -2129 | -1894 | -1926 | 1723 | 5316 | 5895 |  | CORR | GENE | 03:29 | 04:07 | 04:02 | 70 | 406 | 10 | EXT | Аномалия находится на отводе. | 0.89 | (c)
65106.672 | 5.743 | 5.711 | -5.172 | -5.204 | -462 | -278 | -305 | 148 | 5136 | 5895 |  | CORR | GENE | 07:58 | 08:28 | 08:24 | 68 | 314 | 10 | EXT | Аномалия находится на отводе. | 0.89 | (c)
65111.915 | 0.071 | 0.042 | -11.339 | -11.368 | 365 | 546 | 528 | 365 | 42 | 5896 |  | CORR | GENE | 04:09 | 04:38 | 04:35 | 53 | 326 | 12 | EXT | Аномалия находится на отводе. | 0.89 | (c)
65112.617 | 0.773 | 0.756 | -10.637 | -10.654 | 349 | 432 | 435 | 349 | 756 | 5896 |  | CORR | GENE | 04:06 | 04:19 | 04:20 | 53 | 172 | 10 | EXT | Аномалия находится на отводе. | 0.89 | (c)
65115.202 | 3.358 | 3.34 | -8.052 | -8.07 | 332 | 436 | 405 | 332 | 3340 | 5896 |  | CORR | CIGR | 04:03 | 04:20 | 04:15 | 41 | 145 | 10 | EXT | Аномалия находится на отводе. | 0.89 | (c)
65115.934 | 4.09 | 4.048 | -7.32 | -7.362 | 265 | 386 | 399 | 265 | 4048 | 5896 |  | CORR | GENE | 03:52 | 04:12 | 04:14 | 71 | 268 | 11 | EXT | Аномалия находится на отводе. | 0.89 | (c)
65116.518 | 4.674 | 4.631 | -6.736 | -6.779 | 181 | 245 | 372 | 181 | 4631 | 5896 |  | CORR | GENE | 03:39 | 03:49 | 04:10 | 96 | 381 | 11 | EXT | Аномалия находится на отводе. | 0.89 | (c)
65119.514 | 7.67 | 7.617 | -3.74 | -3.793 | 370 | 693 | 567 | 370 | 3698 | 5896 |  | CORR | GENE | 04:09 | 05:01 | 04:41 | 95 | 394 | 10 | EXT | Аномалия находится на отводе. | 0.89 | (c)
65123.176 | 11.332 | 11.317 | -0.078 | -0.093 | 354 | 506 | 444 | 354 | 62 | 5896 |  | CORR | CIGR | 04:07 | 04:31 | 04:21 | 31 | 179 | 13 | EXT | Аномалия находится на отводе. | 0.89 | (c)
65123.391 | 0.137 | 0.114 | -11.548 | -11.571 | 342 | 527 | 462 | 342 | 114 | 5897 |  | CORR | CIGR | 07:12 | 07:42 | 07:31 | 37 | 242 | 11 | EXT |  | 0.89 | (c)
65123.811 | 0.557 | 0.328 | -11.128 | -11.357 | 230 | 308 | 355 | 230 | 328 | 5897 |  | CORR | GENE | 06:54 | 07:06 | 07:14 | 499 | 251 | 10 | EXT |  | 0.94 | (c)
65131.745 | 8.491 | 8.457 | -3.194 | -3.228 | -1549 | -1390 | -1427 | 1304 | 3109 | 5897 |  | CORR | GENE | 02:07 | 02:32 | 02:26 | 119 | 245 | 10 | EXT | Аномалия находится на упругопластическом изгибе: R=387 D, максимальное растяжение на 5.7 час. | 0.89 | (c)
65131.908 | 8.654 | 8.53 | -3.031 | -3.155 | 80 | 255 | 271 | 80 | 2922 | 5897 |  | CORR | GENE | 06:29 | 06:58 | 07:00 | 233 | 382 | 10 | EXT | Аномалия находится на упругопластическом изгибе: R=380 D, максимальное растяжение на 5.7 час. | 0.94 | (c)
65132.488 | 9.234 | 9.2 | -2.451 | -2.485 | -572 | -284 | -405 | 238 | 2428 | 5897 |  | CORR | GENE | 04:44 | 05:31 | 05:11 | 57 | 334 | 10 | EXT | Аномалия находится на упругопластическом изгибе: R=367 D, максимальное растяжение на 5.7 час. | 1.02 | (b)
65145.213 | 10.274 | 10.244 | -1.336 | -1.366 | -583 | -297 | -398 | 213 | 1298 | 5898 |  | CORR | GENE | 05:38 | 06:24 | 06:08 | 68 | 370 | 11 | EXT | Аномалия находится на упругопластическом изгибе: R=431 D, максимальное растяжение на 5.9 час. | 0.94 | (c)
65145.543 | 10.604 | 10.563 | -1.006 | -1.047 | -487 | -301 | -287 | 88 | 996 | 5898 |  | CORR | GENE | 05:53 | 06:23 | 06:26 | 51 | 399 | 12 | EXT | Аномалия находится на упругопластическом изгибе: R=458 D, максимальное растяжение на 5.9 час. | 0.93 | (c)
65146.209 | 11.27 | 11.248 | -0.34 | -0.362 | -385 | -336 | -302 | 219 | 328 | 5898 |  | CORR | CIGR | 06:10 | 06:18 | 06:23 | 34 | 165 | 10 | EXT | Аномалия находится на упругопластическом изгибе: R=489 D, максимальное растяжение на 5.9 час. | 0.89 | (c)
65146.486 | 11.547 | 11.474 | -0.063 | -0.136 | -1087 | -526 | -487 | 0 | 21 | 5898 |  | CORR | GENE | 04:17 | 05:47 | 05:53 | 115 | 1200 | 10 | EXT | Аномалия находится на упругопластическом изгибе: R=508 D, максимальное растяжение на 5.9 час. | 0.96 | (c)
65154.532 | 7.983 | 7.655 | -3.492 | -3.82 | 1902 | 1960 | 1931 | 1902 | 3462 | 5899 |  | CORR | GENE | 04:25 | 04:35 | 04:30 | 358 | 59 | 10 | EXT |  | 0.93 | (c)
65157.917 | 11.368 | 11.238 | -0.107 | -0.237 | -1459 | -1448 | -1440 | 1422 | 54 | 5899 |  | CORR | AXGR | 07:23 | 07:25 | 07:26 | 183 | 37 | 10 | EXT |  | 0.9 | (c)
65165.553 | 7.529 | 7.514 | -2.906 | -2.921 | 1694 | 1836 | 1779 | 1694 | 2894 | 5900 |  | CORR | CIGR | 04:50 | 05:13 | 05:04 | 27 | 170 | 11 | EXT |  | 0.89 | (c)
65175.973 | 7.514 | 7.412 | -4.171 | -4.273 | 1246 | 1413 | 1382 | 1246 | 4100 | 5901 |  | DENT | GENE | 06:29 | 06:56 | 06:51 | 173 | 272 | 0.8 | N/A | Глубина вмятины: 11 мм (0,8%). Линейка: 17 см в (741 см; 06:56 ч:мин) Аномалия находится на отводе. |  | (c)
65180.672 | 0.528 | 0.503 | -11.137 | -11.162 | -1128 | -1055 | -1031 | 934 | 503 | 5902 |  | CORR | GENE | 05:36 | 05:48 | 05:51 | 154 | 194 | 14 | EXT |  | 0.91 | (c)
65190.679 | 10.535 | 10.525 | -1.13 | -1.14 | -1060 | -985 | -937 | 814 | 967 | 5902 |  | CORR | GENE | 05:47 | 05:59 | 06:07 | 173 | 246 | 11 | EXT |  | 0.9 | (c)
65191.809 | 0 | -0.042 | -11.485 | -11.527 | 423 | 541 | 531 | 423 | 0 | 5903 | Подгиб кромки со смещением | GWAN |  | 01:46 | 02:05 | 02:04 | 0 | 216 | 22 | EXT | Подгиб кромки со смещением Величина смещения - 3.4 мм. |  | (c)
65198.924 | 7.115 | 7.085 | -4.37 | -4.4 | 1415 | 1478 | 1497 | 1415 | 4355 | 5903 |  | CORR | CIGR | 04:26 | 04:37 | 04:40 | 45 | 165 | 10 | EXT | Аномалия находится на упругопластическом изгибе: R=429 D, максимальное растяжение на 0.5 час. | 0.89 | (c)
65200.267 | 8.458 | 8.452 | -3.027 | -3.033 | 1435 | 1471 | 1472 | 1435 | 3017 | 5903 |  | CORR | CIGR | 04:30 | 04:36 | 04:36 | 16 | 74 | 10 | EXT | Аномалия находится на упругопластическом изгибе: R=346 D, максимальное растяжение на 0.4 час. | 0.89 | (c)
65211.341 | 8.047 | 8.028 | -3.618 | -3.637 | -1385 | -1017 | -1096 | 807 | 3290 | 5904 |  | CORR | GENE | 04:57 | 05:57 | 05:44 | 347 | 578 | 12 | EXT | Аномалия находится на упругопластическом изгибе: R=276 D, максимальное растяжение на 0.3 час. | 0.93 | (c)
65226.565 | 0.066 | 0.05 | -11.549 | -11.565 | -1349 | -1166 | -1201 | 1053 | 50 | 5906 |  | CORR | CIGR | 05:42 | 06:12 | 06:06 | 45 | 296 | 13 | EXT | Аномалия находится на отводе. | 0.89 | (c)
65239.652 | 1.538 | 1.52 | -9.747 | -9.765 | 1414 | 1545 | 1480 | 1414 | 1520 | 5907 |  | CORR | CIGR | 05:18 | 05:39 | 05:28 | 32 | 131 | 13 | EXT |  | 0.89 | (c)
65259.861 | 10.462 | 10.445 | -0.868 | -0.885 | -2219 | -2081 | -2142 | 2066 | 848 | 5908 |  | CORR | CIGR | 05:47 | 06:09 | 05:59 | 37 | 153 | 10 | EXT | Аномалия находится на упругопластическом изгибе: R=766 D, максимальное растяжение на 0.4 час. | 0.89 | (c)
65265.76 | 5.031 | 5.022 | -6.539 | -6.548 | -287 | -239 | -241 | 195 | 5022 | 5909 |  | CORR | CIGR | 05:31 | 05:38 | 05:38 | 22 | 92 | 10 | EXT | Аномалия находится на упругопластическом изгибе: R=815 D, максимальное растяжение на 0.6 час. | 0.89 | (c)
65265.863 | 5.134 | 5.079 | -6.436 | -6.491 | -80 | -56 | -62 | 43 | 5079 | 5909 |  | CORR | AXGR | 06:04 | 06:08 | 06:07 | 139 | 37 | 14 | EXT | Аномалия находится на упругопластическом изгибе: R=806 D, максимальное растяжение на 0.5 час. | 0.9 | (c)
65267.942 | 7.213 | 7.204 | -4.357 | -4.366 | -360 | -51 | -138 | 0 | 4327 | 5909 |  | CORR | CIGR | 05:19 | 06:09 | 05:55 | 39 | 445 | 13 | EXT | Аномалия находится на упругопластическом изгибе: R=732 D, максимальное растяжение на 0.4 час. | 0.89 | (c)
65270.43 | 9.701 | 9.532 | -1.869 | -2.038 | -597 | -484 | -501 | 405 | 1731 | 5909 |  | CORR | GENE | 04:41 | 04:59 | 04:56 | 307 | 192 | 14 | EXT | Аномалия находится на упругопластическом изгибе: R=601 D, максимальное растяжение на 0.3 час. | 0.94 | (c)
65270.909 | 10.18 | 10.049 | -1.39 | -1.521 | -712 | -565 | -606 | 499 | 995 | 5909 |  | CORR | GENE | 04:22 | 04:46 | 04:39 | 526 | 213 | 11 | EXT | Аномалия находится на упругопластическом изгибе: R=574 D, максимальное растяжение на 0.3 час. | 0.95 | (c)
65271.875 | 11.146 | 10.729 | -0.424 | -0.841 | 17 | 123 | 70 | 17 | 291 | 5909 |  | CORR | GENE | 06:20 | 06:37 | 06:28 | 550 | 106 | 11 | EXT | Аномалия находится на упругопластическом изгибе: R=528 D, максимальное растяжение на 0.3 час. | 0.95 | (c)
65272.226 | 11.497 | 11.487 | -0.073 | -0.083 | -525 | -479 | -474 | 422 | 64 | 5909 |  | CORR | CIGR | 04:52 | 04:60 | 05:00 | 19 | 103 | 13 | EXT | Аномалия находится на упругопластическом изгибе: R=516 D, максимальное растяжение на 0.3 час. | 0.89 | (c)
65273.412 | 1.113 | 0.643 | -9.997 | -10.467 | 2152 | -2194 | 2218 | 2152 | 643 | 5910 |  | CORR | GENE | 04:07 | 04:25 | 04:17 | 941 | 132 | 13 | EXT | Аномалия находится на упругопластическом изгибе: R=464 D, максимальное растяжение на 0.2 час. | 0.98 | (c)
65282.338 | 10.039 | 9.929 | -1.071 | -1.181 | -2188 | -2086 | -2095 | 2002 | 843 | 5910 |  | CORR | GENE | 04:26 | 04:43 | 04:41 | 338 | 186 | 10 | EXT | Аномалия находится на упругопластическом изгибе: R=271 D, максимальное растяжение на 11.9 час. | 0.92 | (c)
65283.259 | 10.96 | 10.948 | -0.15 | -0.162 | -1099 | -1044 | -1034 | 969 | 125 | 5910 |  | CORR | CIGR | 07:22 | 07:31 | 07:32 | 37 | 130 | 10 | EXT | Аномалия находится на упругопластическом изгибе: R=263 D, максимальное растяжение на 11.9 час. | 0.89 | (c)
65283.409 | 0 | -0.031 | -11.17 | -11.201 | 256 | 326 | 348 | 256 | 0 | 5911 | Подгиб кромки со смещением | GWAN |  | 04:54 | 05:06 | 05:09 | 0 | 185 | 16 | EXT | Подгиб кромки со смещением Величина смещения - 2.5 мм. Аномалия находится на упругопластическом изгибе: R=262 D, максимальное растяжение на 11.8 час. |  | (c)
65283.465 | 0.056 | 0.032 | -11.114 | -11.138 | -10 | -9 | 10 | 0 | 32 | 5911 |  | CORR | AXGR | 04:12 | 04:12 | 04:15 | 175 | 39 | 13 | EXT | Аномалия находится на упругопластическом изгибе: R=262 D, максимальное растяжение на 11.8 час. | 0.91 | (c)
65283.523 | 0.114 | 0.093 | -11.056 | -11.077 | 138 | 171 | 196 | 138 | 93 | 5911 |  | CORR | CIGR | 04:36 | 04:41 | 04:45 | 32 | 116 | 10 | EXT | Аномалия находится на упругопластическом изгибе: R=262 D, максимальное растяжение на 11.8 час. | 0.89 | (c)
65283.963 | 0.554 | 0.42 | -10.616 | -10.75 | -4 | 196 | 106 | 0 | 420 | 5911 |  | CORR | GENE | 04:13 | 04:45 | 04:30 | 649 | 219 | 14 | EXT | Аномалия находится на упругопластическом изгибе: R=259 D, максимальное растяжение на 11.8 час. | 0.98 | (c)
65284.733 | 1.324 | 0.846 | -9.846 | -10.324 | -124 | -96 | -95 | 66 | 846 | 5911 |  | CORR | GENE | 03:53 | 03:58 | 03:58 | 981 | 58 | 10 | EXT | Аномалия находится на упругопластическом изгибе: R=257 D, максимальное растяжение на 11.8 час. | 0.96 | (c)
65285.642 | 2.233 | 1.973 | -8.937 | -9.197 | -26 | 48 | 34 | 0 | 1973 | 5911 |  | CORR | GENE | 04:09 | 04:21 | 04:19 | 275 | 119 | 11 | EXT | Аномалия находится на упругопластическом изгибе: R=258 D, максимальное растяжение на 11.8 час. | 0.92 | (c)
65286.863 | 3.454 | 3.116 | -7.716 | -8.054 | -35 | 39 | 6 | 0 | 3116 | 5911 |  | CORR | GENE | 04:08 | 04:20 | 04:14 | 349 | 82 | 12 | EXT | Аномалия находится на упругопластическом изгибе: R=265 D, максимальное растяжение на 11.8 час. | 0.93 | (c)
65287.322 | 3.913 | 3.761 | -7.257 | -7.409 | -34 | 102 | 60 | 0 | 3761 | 5911 |  | CORR | GENE | 04:08 | 04:30 | 04:23 | 467 | 187 | 13 | EXT | Аномалия находится на упругопластическом изгибе: R=270 D, максимальное растяжение на 11.9 час. | 0.95 | (c)
65289.975 | 6.566 | 6.335 | -4.604 | -4.835 | 155 | 217 | 186 | 155 | 4501 | 5911 |  | CORR | GENE | 04:38 | 04:48 | 04:43 | 334 | 62 | 14 | EXT | Аномалия находится на упругопластическом изгибе: R=298 D, максимальное растяжение на 11.7 час. | 0.94 | (c)
65294.579 | 0 | 0 | -11.585 | -11.585 | -1840 | -1680 | -1646 | 390 | 0 | 5912 | Смещение кромок | GWAN |  | 05:01 | 05:27 | 05:33 | 0 | 390 | 16 | EXT | Смещение кромок Наружу Величина смещения - 2.5 мм. Аномалия находится на упругопластическом изгибе: R=367 D, максимальное растяжение на 11.6 час. |  | (c)
65294.579 | 0 | 0 | -11.585 | -11.585 | -1073 | -546 | -655 | 236 | 0 | 5912 | Смещение кромок | GWAN |  | 07:05 | 08:30 | 08:13 | 0 | 837 | 18 | EXT | Смещение кромок Наружу Величина смещения - 2.8 мм. Аномалия находится на упругопластическом изгибе: R=367 D, максимальное растяжение на 11.6 час. |  | (c)
65295.674 | 1.095 | 0.918 | -10.49 | -10.667 | -1565 | -1534 | -1511 | 666 | 918 | 5912 |  | CORR | GENE | 05:46 | 05:51 | 05:54 | 443 | 107 | 12 | EXT | Аномалия находится на упругопластическом изгибе: R=394 D, максимальное растяжение на 11.7 час. | 0.94 | (c)
65295.739 | 1.16 | 1.113 | -10.425 | -10.472 | -1231 | -1204 | -1211 | 999 | 1113 | 5912 |  | CORR | AXGR | 06:40 | 06:44 | 06:43 | 97 | 40 | 10 | EXT | Аномалия находится на упругопластическом изгибе: R=402 D, максимальное растяжение на 11.7 час. | 0.89 | (c)
65296.185 | 1.606 | 1.605 | -9.979 | -9.98 | -1868 | -1845 | -1856 | 363 | 1605 | 5912 |  | CORR | AXGR | 04:57 | 05:01 | 04:59 | 76 | 23 | 11 | EXT | Аномалия находится на упругопластическом изгибе: R=410 D, максимальное растяжение на 11.7 час. | 0.89 | (c)
65299.438 | 4.859 | 4.283 | -6.726 | -7.302 | -1752 | -1573 | -1571 | 479 | 4283 | 5912 |  | CORR | GENE | 05:16 | 05:44 | 05:45 | 880 | 361 | 12 | EXT | Аномалия находится на упругопластическом изгибе: R=539 D, максимальное растяжение на 0 час. | 0.97 | (c)
65300.668 | 6.089 | 5.262 | -5.496 | -6.323 | -1662 | -1521 | -1519 | 569 | 5262 | 5912 |  | CORR | GENE | 05:30 | 05:53 | 05:53 | 980 | 285 | 11 | EXT | Аномалия находится на упругопластическом изгибе: R=659 D, максимальное растяжение на 0.2 час. | 0.97 | (c)
65301.485 | 6.906 | 6.795 | -4.679 | -4.79 | -1618 | -1479 | -1481 | 613 | 4429 | 5912 |  | CORR | GENE | 05:37 | 05:60 | 05:59 | 361 | 273 | 12 | EXT | Аномалия находится на упругопластическом изгибе: R=764 D, максимальное растяжение на 0.3 час. | 0.93 | (c)
65302.212 | 7.633 | 7.353 | -3.952 | -4.232 | -1752 | -1358 | -1544 | 479 | 3893 | 5912 |  | CORR | GENE | 05:16 | 06:19 | 05:49 | 339 | 416 | 10 | EXT | Аномалия находится на упругопластическом изгибе: R=873 D, максимальное растяжение на 0.5 час. | 0.92 | (c)
65302.459 | 7.88 | 7.816 | -3.705 | -3.769 | -1781 | -1775 | -1753 | 450 | 3573 | 5912 |  | CORR | GENE | 05:11 | 05:12 | 05:15 | 196 | 56 | 15 | EXT | Аномалия находится на упругопластическом изгибе: R=913 D, максимальное растяжение на 0.5 час. | 0.92 | (c)
65302.668 | 8.089 | 7.925 | -3.496 | -3.66 | -1675 | -1582 | -1591 | 556 | 3085 | 5912 |  | CORR | GENE | 05:28 | 05:43 | 05:42 | 575 | 168 | 12 | EXT | Аномалия находится на упругопластическом изгибе: R=959 D, максимальное растяжение на 0.6 час. | 0.96 | (c)
65303.786 | 9.207 | 8.756 | -2.378 | -2.829 | -1652 | -1514 | -1546 | 579 | 1391 | 5912 |  | CORR | GENE | 05:32 | 05:54 | 05:49 | 1438 | 211 | 11 | EXT |  | 0.98 | (c)
65305.851 | 11.272 | 11.253 | -0.313 | -0.332 | -1581 | -1501 | -1541 | 650 | 299 | 5912 |  | CORR | CIGR | 05:43 | 05:56 | 05:50 | 33 | 80 | 12 | EXT |  | 0.89 | (c)
65347.825 | 7.276 | 7.268 | -4.269 | -4.277 | 1448 | 1584 | 1528 | 1448 | 4245 | 5916 |  | CORR | CIGR | 05:18 | 05:40 | 05:31 | 32 | 160 | 11 | EXT |  | 0.89 | (c)
65355.388 | 3.294 | 3.271 | -8.081 | -8.104 | 974 | 1168 | 1072 | 974 | 3271 | 5917 |  | CORR | CIGR | 05:27 | 05:58 | 05:42 | 33 | 196 | 10 | EXT |  | 0.89 | (c)
65358.24 | 6.146 | 6.059 | -5.229 | -5.316 | -40 | 545 | 338 | 0 | 5197 | 5917 |  | CORR | GENE | 02:43 | 04:17 | 03:44 | 119 | 756 | 10 | EXT |  | 0.89 | (c)
65374.79 | 11.321 | 11.309 | -0.184 | -0.196 | -2153 | -2032 | -2081 | 77 | 163 | 5918 |  | CORR | CIGR | 03:13 | 03:33 | 03:25 | 33 | 145 | 11 | EXT | Аномалия находится на отводе. | 0.89 | (c)
65402.747 | 5.098 | 5.027 | -6.377 | -6.448 | 952 | 1276 | 1151 | 952 | 5027 | 5921 |  | DENT | GENE | 10:54 | 11:47 | 11:27 | 111 | 399 | 0.6 | N/A | Глубина вмятины: 9 мм (0,6%). Линейка: 11 см в (503 см; 11:47 ч:мин) Аномалия находится на отводе. |  | (c)
65408.307 | 10.658 | 10.648 | -0.817 | -0.827 | -1899 | -1832 | -1797 | 1696 | 778 | 5921 |  | CORR | GENE | 03:14 | 03:25 | 03:31 | 49 | 204 | 10 | EXT | Аномалия находится на отводе. | 0.89 | (c)
65431.438 | 10.719 | 10.712 | -0.696 | -0.703 | 1066 | 1128 | 1118 | 1066 | 678 | 5923 |  | CORR | CIGR | 06:22 | 06:32 | 06:30 | 25 | 104 | 10 | EXT | Аномалия находится на отводе. | 0.89 | (c)
65434.947 | 2.813 | 2.772 | -8.837 | -8.878 | -2093 | -2020 | -2048 | 2003 | 2772 | 5924 |  | CORR | GENE | 06:13 | 06:25 | 06:21 | 170 | 90 | 11 | EXT |  | 0.9 | (c)
65447.643 | 3.859 | 3.828 | -7.796 | -7.827 | 1597 | 1733 | 1680 | 1597 | 3828 | 5925 |  | CORR | CIGR | 06:37 | 06:59 | 06:51 | 37 | 165 | 11 | EXT |  | 0.89 | (c)
65447.742 | 3.958 | 3.823 | -7.697 | -7.832 | 1147 | 1285 | 1216 | 1147 | 3823 | 5925 |  | CORR | GENE | 05:25 | 05:47 | 05:36 | 240 | 138 | 13 | EXT |  | 0.92 | (c)
65448.001 | 4.217 | 4.162 | -7.438 | -7.493 | 1366 | 1378 | 1384 | 1366 | 4162 | 5925 |  | CORR | AXGR | 06:00 | 06:02 | 06:03 | 233 | 36 | 11 | EXT |  | 0.91 | (c)
65448.358 | 4.574 | 4.422 | -7.081 | -7.233 | 1722 | 1743 | 1740 | 1722 | 4422 | 5925 |  | CORR | AXGR | 06:57 | 07:01 | 07:00 | 309 | 37 | 10 | EXT |  | 0.92 | (c)
65448.85 | 5.066 | 5.047 | -6.589 | -6.608 | 1441 | 1501 | 1492 | 1441 | 5047 | 5925 |  | CORR | CIGR | 06:12 | 06:22 | 06:20 | 32 | 103 | 10 | EXT |  | 0.89 | (c)
65449.679 | 5.895 | 5.639 | -5.76 | -6.016 | 264 | 339 | 303 | 264 | 5461 | 5925 |  | CORR | GENE | 03:02 | 03:14 | 03:08 | 555 | 77 | 10 | EXT |  | 0.94 | (c)
65449.798 | 6.014 | 5.813 | -5.641 | -5.842 | 771 | 1097 | 1124 | 771 | 5591 | 5925 |  | CORR | GENE | 04:24 | 05:17 | 05:21 | 251 | 706 | 13 | EXT |  | 0.92 | (c)
65450.293 | 6.509 | 6.431 | -5.146 | -5.224 | 951 | 1166 | 1066 | 951 | 5111 | 5925 |  | CORR | GENE | 04:53 | 05:28 | 05:12 | 113 | 230 | 27 | EXT |  | 0.91 | (c)
65450.525 | 6.741 | 6.693 | -4.914 | -4.962 | 840 | 1076 | 1053 | 840 | 4810 | 5925 |  | CORR | GENE | 04:35 | 05:13 | 05:09 | 152 | 425 | 13 | EXT |  | 0.9 | (c)
65456.542 | 1.103 | 0.397 | -10.162 | -10.868 | 21 | 52 | 131 | 21 | 397 | 5926 |  | CORR | GENE | 03:27 | 03:32 | 03:45 | 932 | 220 | 10 | EXT |  | 0.96 | (c)
65457.032 | 1.593 | 1.563 | -9.672 | -9.702 | 1188 | 1456 | 1352 | 1188 | 1563 | 5926 |  | CORR | GENE | 06:35 | 07:19 | 07:02 | 57 | 329 | 11 | EXT |  | 0.89 | (c)
65457.731 | 2.292 | 2.246 | -8.973 | -9.019 | 95 | 297 | 238 | 95 | 2246 | 5926 |  | CORR | GENE | 03:39 | 04:12 | 04:02 | 72 | 286 | 10 | EXT |  | 0.89 | (c)
65458.394 | 2.955 | 2.809 | -8.31 | -8.456 | 403 | 478 | 442 | 403 | 2809 | 5926 |  | CORR | GENE | 04:29 | 04:41 | 04:35 | 343 | 78 | 15 | EXT |  | 0.95 | (c)
65458.499 | 3.06 | 2.916 | -8.205 | -8.349 | 1376 | 1434 | 1405 | 1376 | 2916 | 5926 |  | CORR | GENE | 07:06 | 07:15 | 07:10 | 527 | 58 | 13 | EXT |  | 0.96 | (c)
65459.047 | 3.608 | 3.583 | -7.657 | -7.682 | 1406 | 1406 | 1423 | 1406 | 3583 | 5926 |  | CORR | AXGR | 07:10 | 07:10 | 07:13 | 442 | 35 | 10 | EXT |  | 0.93 | (c)
65463.89 | 8.451 | 8.445 | -2.814 | -2.82 | 236 | 236 | 251 | 236 | 2511 | 5926 |  | CORR | AXGR | 04:02 | 04:02 | 04:04 | 309 | 31 | 10 | EXT |  | 0.92 | (c)
65465.323 | 9.884 | 9.875 | -1.381 | -1.39 | 148 | 191 | 209 | 148 | 1365 | 5926 |  | CORR | CIGR | 03:47 | 03:54 | 03:57 | 25 | 122 | 12 | EXT |  | 0.89 | (c)
65467.342 | 0.638 | 0.619 | -11.017 | -11.036 | 14 | 246 | 139 | 14 | 619 | 5927 |  | CORR | CIGR | 06:17 | 06:55 | 06:37 | 46 | 251 | 10 | EXT |  | 0.89 | (c)
65475.583 | 8.879 | 8.858 | -2.776 | -2.797 | -446 | -417 | -303 | 160 | 2717 | 5927 |  | CORR | GENE | 05:03 | 05:07 | 05:26 | 80 | 286 | 10 | EXT | Аномалия находится на упругопластическом изгибе: R=661 D, максимальное растяжение на 6.2 час. | 0.89 | (c)
65489.979 | 0 | 0 | -11.455 | -11.455 | 1977 | -2052 | -1736 | 987 | 0 | 5929 | Смещение кромок | GWAN |  | 09:13 | 10:22 | 11:13 | 0 | 1497 | 15 | EXT | Смещение кромок Вовнутрь Величина смещения - 2.4 мм. Аномалия находится на упругопластическом изгибе: R=348 D, максимальное растяжение на 5.9 час. |  | (c)
65501.434 | 0 | 0 | -11.685 | -11.685 | -779 | -481 | -131 | 0 | 0 | 5930 | Смещение кромок | GWAN |  | 09:27 | 10:15 | 11:12 | 0 | 1296 | 17 | EXT | Смещение кромок Вовнутрь Величина смещения - 2.6 мм. Аномалия находится на упругопластическом изгибе: R=330 D, максимальное растяжение на 6.2 час. |  | (c)
65511.544 | 10.11 | 10.092 | -1.575 | -1.593 | 1964 | 2087 | 2030 | 1964 | 1563 | 5930 |  | CORR | CIGR | 04:50 | 05:10 | 05:00 | 30 | 132 | 11 | EXT |  | 0.89 | (c)
65546.129 | 0 | 0 | -10.435 | -10.435 | -1892 | -1615 | -1656 | 1419 | 0 | 5934 | Смещение кромок | GWAN |  | 03:23 | 04:07 | 04:01 | 0 | 473 | 17 | EXT | Смещение кромок Наружу Величина смещения - 2.7 мм. |  | (c)
65563.322 | 6.758 | 6.682 | -4.067 | -4.143 | -601 | -479 | -540 | 478 | 4053 | 5935 |  | CORR | GENE | 07:28 | 07:48 | 07:38 | 90 | 123 | 12 | EXT |  | 0.89 | (c)
65576.252 | 8.863 | 8.833 | -2.677 | -2.707 | -1816 | -1801 | -1803 | 1790 | 2576 | 5936 |  | CORR | AXGR | 06:12 | 06:14 | 06:14 | 131 | 26 | 11 | EXT |  | 0.9 | (c)
65577.661 | 10.272 | 10.252 | -1.268 | -1.288 | -2095 | -1873 | -1984 | 1873 | 1230 | 5936 |  | CORR | GENE | 05:27 | 06:02 | 05:45 | 58 | 222 | 11 | EXT |  | 0.89 | (c)
65578.206 | 10.817 | 10.769 | -0.723 | -0.771 | -2037 | -1685 | -1803 | 1568 | 583 | 5936 |  | CORR | GENE | 05:36 | 06:33 | 06:14 | 188 | 469 | 12 | EXT |  | 0.91 | (c)
65579.028 | 0.099 | 0.079 | -11.251 | -11.271 | 786 | 928 | 891 | 786 | 79 | 5937 |  | CORR | CIGR | 05:21 | 05:44 | 05:38 | 31 | 209 | 13 | EXT | Аномалия находится на отводе. | 0.89 | (c)
65580.352 | 1.423 | 1.285 | -9.927 | -10.065 | 703 | 1096 | 977 | 703 | 1285 | 5937 |  | CORR | GENE | 05:08 | 06:11 | 05:52 | 175 | 547 | 10 | EXT | Аномалия находится на отводе. | 0.9 | (c)
65580.813 | 1.884 | 1.696 | -9.466 | -9.654 | 782 | 1083 | 1002 | 782 | 1696 | 5937 |  | CORR | GENE | 05:21 | 06:09 | 05:56 | 193 | 439 | 10 | EXT | Аномалия находится на отводе. | 0.9 | (c)
65581.063 | 2.134 | 1.979 | -9.216 | -9.371 | 1103 | 1137 | 1120 | 1103 | 1979 | 5937 |  | CORR | AXGR | 06:13 | 06:18 | 06:15 | 179 | 34 | 14 | EXT | Аномалия находится на отводе. | 0.91 | (c)
65581.404 | 2.475 | 2.352 | -8.875 | -8.998 | 1079 | 1193 | 1149 | 1079 | 2352 | 5937 |  | CORR | GENE | 06:09 | 06:27 | 06:20 | 606 | 140 | 14 | EXT | Аномалия находится на отводе. | 0.97 | (c)
65582.396 | 3.467 | 3.436 | -7.883 | -7.914 | 965 | 1093 | 1031 | 965 | 3436 | 5937 |  | CORR | CIGR | 05:50 | 06:11 | 06:01 | 39 | 131 | 10 | EXT | Аномалия находится на отводе. | 0.89 | (c)
65582.621 | 3.692 | 3.686 | -7.658 | -7.664 | 1074 | 1167 | 1165 | 1074 | 3686 | 5937 |  | CORR | GENE | 06:08 | 06:23 | 06:23 | 550 | 182 | 10 | EXT | Аномалия находится на отводе. | 0.94 | (c)
65594.372 | 4.093 | 3.821 | -7.132 | -7.404 | -2166 | -2034 | -2084 | 2002 | 3821 | 5938 |  | CORR | GENE | 05:18 | 05:40 | 05:32 | 923 | 164 | 15 | EXT | Аномалия находится на упругопластическом изгибе: R=317 D, максимальное растяжение на 0.1 час. | 1 | (c)
65644.766 | 10.957 | 10.939 | -0.093 | -0.111 | 1993 | 2176 | 2102 | 1993 | 83 | 5942 |  | CORR | CIGR | 06:06 | 06:35 | 06:23 | 28 | 219 | 12 | EXT | Аномалия находится на упругопластическом изгибе: R=870 D, максимальное растяжение на 6.4 час. | 0.89 | (c)
65662.155 | 5.611 | 5.505 | -5.904 | -6.01 | 5 | 54 | 30 | 5 | 5505 | 5944 |  | CORR | GENE | 04:25 | 04:34 | 04:30 | 205 | 50 | 10 | EXT | Аномалия находится на упругопластическом изгибе: R=442 D, максимальное растяжение на 6.4 час. | 0.91 | (c)
65669.402 | 1.343 | 1.196 | -10.242 | -10.389 | -43 | -23 | -25 | 7 | 1196 | 5945 |  | CORR | AXGR | 03:20 | 03:23 | 03:23 | 147 | 36 | 11 | EXT | Аномалия находится на отводе. | 0.9 | (c)
65674.419 | 6.36 | 6.329 | -5.225 | -5.256 | -848 | -731 | -700 | 553 | 5201 | 5945 |  | CORR | GENE | 01:10 | 01:29 | 01:34 | 55 | 295 | 35 | EXT | Аномалия находится на отводе. | 0.9 | (c)
65674.509 | 6.45 | 6.405 | -5.135 | -5.18 | -947 | -903 | -921 | 895 | 4939 | 5945 |  | CORR | GENE | 00:54 | 01:01 | 00:58 | 241 | 52 | 14 | EXT | Аномалия находится на отводе. | 0.92 | (c)
65675.064 | 7.005 | 6.932 | -4.58 | -4.653 | -1669 | -1427 | -1433 | 1197 | 4486 | 5945 |  | DENT | GENE | 10:58 | 11:37 | 11:36 | 167 | 472 | 0.8 | N/A | Глубина вмятины: 12 мм (0,8%). Линейка: 17 см в (693 см; 11:37 ч:мин) Аномалия находится на отводе. |  | (c)
65676.592 | 8.533 | 8.474 | -3.052 | -3.111 | -590 | -518 | -527 | 465 | 2674 | 5945 |  | CORR | GENE | 01:52 | 02:03 | 02:02 | 437 | 125 | 11 | EXT | Аномалия находится на отводе. | 0.94 | (c)
65676.993 | 8.934 | 8.893 | -2.651 | -2.692 | -431 | -307 | -343 | 256 | 2636 | 5945 |  | CORR | GENE | 02:17 | 02:37 | 02:31 | 56 | 175 | 10 | EXT | Аномалия находится на отводе. | 0.89 | (c)
65677.245 | 9.186 | 9.16 | -2.399 | -2.425 | -454 | -353 | -314 | 174 | 2380 | 5945 |  | CORR | CIGR | 02:14 | 02:30 | 02:36 | 45 | 280 | 14 | EXT | Аномалия находится на отводе. | 0.89 | (c)
65677.496 | 9.437 | 9.283 | -2.148 | -2.302 | -192 | -171 | -177 | 163 | 2135 | 5945 |  | CORR | AXGR | 02:56 | 02:59 | 02:58 | 167 | 29 | 12 | EXT | Аномалия находится на отводе. | 0.9 | (c)
65679.011 | 10.952 | 10.923 | -0.633 | -0.662 | -880 | -768 | -761 | 642 | 614 | 5945 |  | CORR | GENE | 01:05 | 01:23 | 01:24 | 48 | 238 | 10 | EXT | Аномалия находится на отводе. | 0.89 | (c)
65679.537 | 11.478 | 11.456 | -0.107 | -0.129 | -839 | -616 | -689 | 539 | 87 | 5945 |  | CORR | CIGR | 01:11 | 01:47 | 01:36 | 42 | 300 | 13 | EXT | Аномалия находится на отводе. | 0.89 | (c)
65683.282 | 3.638 | 3.589 | -7.997 | -8.046 | -1901 | -1131 | -1343 | 784 | 3589 | 5946 |  | CORR | GENE | 02:02 | 04:06 | 03:32 | 110 | 1117 | 18 | EXT |  | 0.75 | (c)
65683.348 | 3.704 | 3.663 | -7.931 | -7.972 | -671 | -491 | -10 | 0 | 3663 | 5946 |  | CORR | GENE | 05:21 | 05:50 | 07:07 | 77 | 1323 | 13 | EXT |  | 0.75 | (c)
65683.665 | 4.021 | 4.004 | -7.614 | -7.631 | 445 | 635 | 565 | 445 | 4004 | 5946 |  | CORR | CIGR | 08:21 | 08:51 | 08:40 | 38 | 241 | 11 | EXT |  | 0.74 | (c)
65684.815 | 5.171 | 5.109 | -6.464 | -6.526 | 419 | 561 | 691 | 419 | 5109 | 5946 |  | CORR | GENE | 08:16 | 08:39 | 09:00 | 111 | 544 | 11 | EXT |  | 0.75 | (c)
65685.751 | 6.107 | 6.078 | -5.528 | -5.557 | 424 | 565 | 504 | 424 | 5500 | 5946 |  | CORR | GENE | 08:17 | 08:40 | 08:30 | 57 | 160 | 12 | EXT |  | 0.74 | (c)
65685.862 | 6.218 | 6.193 | -5.417 | -5.442 | 718 | 1021 | 904 | 718 | 5367 | 5946 |  | CORR | GENE | 09:05 | 09:54 | 09:35 | 75 | 373 | 14 | EXT |  | 0.75 | (c)
65686.182 | 6.538 | 6.501 | -5.097 | -5.134 | 309 | 588 | 483 | 309 | 5062 | 5946 |  | CORR | GENE | 07:59 | 08:44 | 08:27 | 72 | 348 | 10 | EXT |  | 0.74 | (c)
65686.353 | 6.709 | 6.668 | -4.926 | -4.967 | 282 | 432 | 370 | 282 | 4920 | 5946 |  | CORR | CIGR | 07:54 | 08:19 | 08:09 | 47 | 176 | 13 | EXT |  | 0.74 | (c)
65691.279 | 0 | -0.04 | -11.56 | -11.6 | 1058 | 1435 | 1509 | 1058 |  | 5947 | Нарушение формы кольцевого шва | GWAN |  | 00:01 | 01:01 | 01:14 | 0 | 903 |  | EXT | Нарушение формы кольцевого шва Аномалия находится на отводе. |  | (c)
65695.05 | 3.771 | 3.709 | -7.789 | -7.851 | 2027 | -2142 | -2072 | 1710 | 3709 | 5947 |  | CORR | GENE | 02:37 | 03:24 | 03:35 | 108 | 724 | 12 | EXT | Аномалия находится на отводе. | 0.75 | (c)
65748.169 | 0 | 0 | -11.65 | -11.65 | 1391 | 1772 | 1861 | 1391 | 0 | 5952 | Смещение кромок | GWAN |  | 09:55 | 10:56 | 11:11 | 0 | 940 | 20 | EXT | Смещение кромок Вовнутрь Величина смещения - 3.1 мм. |  | (c)
65784.329 | 2.27 | 2.251 | -8.085 | -8.104 | -1789 | -1644 | -1674 | 1559 | 2251 | 5955 |  | CORR | CIGR | 05:03 | 05:27 | 05:22 | 40 | 230 | 10 | EXT |  | 0.89 | (c)
65786.517 | 4.458 | 4.431 | -5.897 | -5.924 | -1782 | -1562 | -1554 | 1325 | 4431 | 5955 |  | CORR | GENE | 05:04 | 05:40 | 05:41 | 91 | 457 | 11 | EXT |  | 0.89 | (c)
65791.59 | 9.531 | 9.49 | -0.824 | -0.865 | -1146 | -888 | -990 | 833 | 803 | 5955 |  | CORR | GENE | 06:47 | 07:29 | 07:12 | 62 | 313 | 10 | EXT |  | 0.89 | (c)
65792.637 | 0.223 | 0.214 | -11.332 | -11.341 | 1041 | 1112 | 1106 | 1041 | 214 | 5956 |  | CORR | CIGR | 03:17 | 03:28 | 03:28 | 19 | 130 | 11 | EXT |  | 0.89 | (c)
65792.818 | 0.404 | 0.339 | -11.151 | -11.216 | 948 | 1157 | 1227 | 948 | 339 | 5956 |  | CORR | GENE | 03:02 | 03:36 | 03:47 | 203 | 559 | 15 | EXT |  | 0.92 | (c)
65793.068 | 0.654 | 0.641 | -10.901 | -10.914 | 1276 | 1358 | 1415 | 1276 | 641 | 5956 |  | CORR | CIGR | 03:55 | 04:08 | 04:17 | 41 | 278 | 10 | EXT |  | 0.89 | (c)
65793.478 | 1.064 | 0.973 | -10.491 | -10.582 | 993 | 1261 | 1186 | 993 | 973 | 5956 |  | CORR | GENE | 03:09 | 03:52 | 03:40 | 179 | 387 | 13 | EXT |  | 0.91 | (c)
65795.11 | 2.696 | 2.681 | -8.859 | -8.874 | 1098 | 1390 | 1277 | 1098 | 2681 | 5956 |  | CORR | GENE | 03:26 | 04:13 | 03:55 | 80 | 358 | 12 | EXT |  | 0.89 | (c)
65803.406 | 10.992 | 10.979 | -0.563 | -0.576 | 1228 | 1294 | 1311 | 1228 | 551 | 5956 |  | CORR | CIGR | 03:47 | 03:58 | 04:01 | 25 | 165 | 10 | EXT |  | 0.89 | (c)
65834.607 | 7.693 | 7.511 | -3.452 | -3.634 | 1952 | -2105 | -2230 | 1952 | 3424 | 5959 |  | CORR | GENE | 05:03 | 06:09 | 05:48 | 210 | 557 | 10 | EXT |  | 0.91 | (c)
65836.186 | 9.272 | 9.255 | -1.873 | -1.89 | 1300 | 1658 | 1494 | 1300 | 1749 | 5959 |  | CORR | GENE | 03:18 | 04:16 | 03:50 | 141 | 388 | 10 | EXT |  | 0.9 | (c)
65837.103 | 10.189 | 10.106 | -0.956 | -1.039 | 1616 | 1641 | 1637 | 1616 | 879 | 5959 |  | CORR | AXGR | 04:09 | 04:13 | 04:12 | 160 | 41 | 10 | EXT |  | 0.9 | (c)
65837.754 | 10.84 | 10.73 | -0.305 | -0.415 | 1484 | 1500 | 1499 | 1484 | 194 | 5959 |  | CORR | AXGR | 03:48 | 03:50 | 03:50 | 221 | 29 | 9 | EXT |  | 0.91 | (c)
65843.845 | 5.786 | 5.786 | -5.509 | -5.509 | -849 | -848 | -839 | 829 | 5432 | 5960 |  | CORR | AXGR | 07:14 | 07:14 | 07:16 | 77 | 20 | 15 | EXT |  | 0.89 | (c)
65845.355 | 7.296 | 7.105 | -3.999 | -4.19 | -577 | -510 | -532 | 487 | 3915 | 5960 |  | CORR | GENE | 07:58 | 08:09 | 08:05 | 275 | 90 | 13 | EXT |  | 0.93 | (c)
65848.688 | 10.629 | 10.6 | -0.666 | -0.695 | -1375 | -1256 | -1272 | 1169 | 651 | 5960 |  | CORR | CIGR | 05:49 | 06:09 | 06:06 | 44 | 206 | 10 | EXT |  | 0.89 | (c)
65849.493 | 0.139 | 0.103 | -9.696 | -9.732 | -1454 | -1213 | -1272 | 1090 | 103 | 5961 |  | CORR | GENE | 03:29 | 04:08 | 03:59 | 105 | 364 | 15 | EXT |  | 0.9 | (c)
65850.058 | 0.704 | 0.682 | -9.131 | -9.153 | -791 | -341 | -258 | 0 | 682 | 5961 |  | CORR | GENE | 05:16 | 06:29 | 06:42 | 183 | 1067 | 10 | EXT |  | 0.9 | (c)
65852.353 | 2.999 | 2.719 | -6.836 | -7.116 | -231 | -85 | -157 | 82 | 2719 | 5961 |  | CORR | GENE | 06:47 | 07:10 | 06:59 | 341 | 149 | 12 | EXT |  | 0.93 | (c)
65852.427 | 3.073 | 2.91 | -6.762 | -6.925 | 31 | 66 | 48 | 31 | 2910 | 5961 |  | CORR | AXGR | 07:29 | 07:35 | 07:32 | 168 | 35 | 13 | EXT |  | 0.91 | (c)
65852.925 | 3.571 | 3.296 | -6.264 | -6.539 | -286 | -237 | -260 | 234 | 3296 | 5961 |  | CORR | GENE | 06:38 | 06:46 | 06:42 | 291 | 52 | 13 | EXT |  | 0.93 | (c)
65864.655 | 5.466 | 5.4 | -5.644 | -5.71 | -1020 | -893 | -909 | 798 | 5400 | 5962 |  | CORR | GENE | 04:24 | 04:44 | 04:41 | 92 | 222 | 10 | EXT |  | 0.89 | (c)
65881.492 | 11.193 | 11.166 | -0.132 | -0.159 | 1429 | 1662 | 1603 | 1429 | 71 | 5963 |  | CORR | GENE | 04:15 | 04:53 | 04:43 | 88 | 348 | 10 | EXT |  | 0.89 | (c)
65886.527 | 4.903 | 4.894 | -6.017 | -6.026 | 1641 | 1774 | 1708 | 1641 | 4894 | 5964 |  | CORR | CIGR | 04:13 | 04:35 | 04:24 | 20 | 133 | 11 | EXT |  | 0.89 | (c)
65898.133 | 5.589 | 5.545 | -5.441 | -5.485 | -53 | 130 | 362 | 0 | 5358 | 5965 |  | CORR | GENE | 03:56 | 04:26 | 05:03 | 127 | 830 | 11 | EXT |  | 0.9 | (c)
65905.403 | 1.829 | 1.431 | -9.236 | -9.634 | 1584 | 1692 | 1650 | 1584 | 1431 | 5966 |  | CORR | GENE | 07:33 | 07:50 | 07:44 | 508 | 132 | 10 | EXT |  | 0.94 | (c)
65907.206 | 3.632 | 2.841 | -7.433 | -8.224 | 555 | 645 | 632 | 555 | 2841 | 5966 |  | CORR | GENE | 04:47 | 05:01 | 04:59 | 971 | 154 | 10 | EXT |  | 0.96 | (c)
65907.687 | 4.113 | 4.101 | -6.952 | -6.964 | 380 | 677 | 551 | 380 | 4101 | 5966 |  | CORR | CIGR | 04:19 | 05:07 | 04:46 | 37 | 341 | 10 | EXT |  | 0.89 | (c)
65909.366 | 5.792 | 5.47 | -5.273 | -5.595 | 669 | 688 | 692 | 669 | 5118 | 5966 |  | CORR | AXGR | 05:05 | 05:08 | 05:09 | 477 | 47 | 10 | EXT | Аномалия находится на упругопластическом изгибе: R=807 D, максимальное растяжение на 11.4 час. | 0.94 | (c)
65914.639 | 0 | 0 | -10.445 | -10.445 | 1539 | 1969 | 1917 | 1539 | 0 | 5967 | Смещение кромок | GWAN |  | 04:41 | 05:50 | 05:42 | 0 | 758 | 15 | EXT | Смещение кромок Наружу Величина смещения - 2.3 мм. Аномалия находится на упругопластическом изгибе: R=680 D, максимальное растяжение на 11.3 час. |  | (c)
65925.084 | 0 | 0 | -10.595 | -10.595 | 1119 | 1442 | 1400 | 1119 | 0 | 5968 | Смещение кромок | GWAN |  | 05:20 | 06:12 | 06:05 | 0 | 563 | 15 | EXT | Смещение кромок Наружу Величина смещения - 2.3 мм. Аномалия находится на упругопластическом изгибе: R=590 D, максимальное растяжение на 11.8 час. |  | (c)
65982.601 | 0.827 | 0.807 | -9.938 | -9.958 | 976 | 1288 | 1200 | 976 | 807 | 5973 |  | CORR | GENE | 05:18 | 06:08 | 05:54 | 89 | 448 | 12 | EXT |  | 0.89 | (c)
66008.757 | 4.568 | 4.541 | -5.622 | -5.649 | 555 | 691 | 696 | 555 | 4541 | 5975 |  | CORR | CIGR | 04:41 | 05:03 | 05:04 | 39 | 283 | 11 | EXT |  | 0.89 | (c)
66013.894 | 9.705 | 9.674 | -0.485 | -0.516 | 1421 | 1616 | 1593 | 1421 | 448 | 5975 |  | CORR | GENE | 07:01 | 07:33 | 07:29 | 68 | 344 | 10 | EXT |  | 0.89 | (c)
66025.539 | 0 | -0.008 | -11.43 | -11.438 | 1201 | 1821 | 1758 | 1201 |  | 5977 | Нарушение формы кольцевого шва | GWAN |  | 03:49 | 05:30 | 05:19 | 0 | 1115 |  | EXT | Нарушение формы кольцевого шва |  | (c)
66038.495 | 1.526 | 1.516 | -9.094 | -9.104 | -1139 | -1041 | -1062 | 985 | 1516 | 5978 |  | CORR | CIGR | 07:37 | 07:53 | 07:50 | 46 | 154 | 10 | EXT | Аномалия находится на упругопластическом изгибе: R=679 D, максимальное растяжение на 5.1 час. | 0.89 | (c)
66041.433 | 4.464 | 4.406 | -6.156 | -6.214 | -1367 | -1292 | -1270 | 1173 | 4406 | 5978 |  | CORR | GENE | 07:01 | 07:13 | 07:16 | 86 | 194 | 10 | EXT | Аномалия находится на упругопластическом изгибе: R=552 D, максимальное растяжение на 5.3 час. | 0.89 | (c)
66045.568 | 8.599 | 8.587 | -2.021 | -2.033 | -1120 | -1053 | -1054 | 988 | 2005 | 5978 |  | CORR | CIGR | 07:41 | 07:51 | 07:51 | 28 | 132 | 10 | EXT | Аномалия находится на упругопластическом изгибе: R=523 D, максимальное растяжение на 5.5 час. | 0.89 | (c)
66101.928 | 8.604 | 8.58 | -2.711 | -2.735 | -344 | -166 | -230 | 116 | 2674 | 5983 |  | CORR | GENE | 04:22 | 04:51 | 04:41 | 61 | 228 | 10 | EXT |  | 0.89 | (c)
66115.365 | 10.726 | 10.663 | -0.914 | -0.977 | -427 | -405 | -399 | 371 | 829 | 5984 |  | CORR | GENE | 04:45 | 04:48 | 04:49 | 148 | 56 | 11 | EXT |  | 0.9 | (c)
66115.769 | 11.13 | 11.102 | -0.51 | -0.538 | -480 | -321 | -324 | 167 | 496 | 5984 |  | CORR | CIGR | 04:36 | 05:02 | 05:02 | 42 | 313 | 12 | EXT |  | 0.89 | (c)
66116.008 | 11.369 | 11.309 | -0.271 | -0.331 | -482 | -283 | -269 | 55 | 254 | 5984 |  | CORR | GENE | 04:36 | 05:08 | 05:10 | 77 | 427 | 11 | EXT |  | 0.89 | (c)
66117.682 | 1.403 | 0.794 | -9.922 | -10.531 | -979 | -639 | -689 | 398 | 794 | 5985 |  | CORR | GENE | 05:06 | 06:01 | 05:53 | 695 | 581 | 12 | EXT |  | 0.96 | (c)
66119.157 | 2.878 | 2.637 | -8.447 | -8.688 | -1065 | -659 | -653 | 241 | 2637 | 5985 |  | CORR | GENE | 04:53 | 05:58 | 05:59 | 256 | 824 | 11 | EXT |  | 0.92 | (c)
66119.685 | 3.406 | 3.363 | -7.919 | -7.962 | -930 | -409 | -622 | 313 | 3363 | 5985 |  | CORR | GENE | 05:14 | 06:38 | 06:04 | 140 | 617 | 13 | EXT |  | 0.9 | (c)
66120.238 | 3.959 | 3.872 | -7.366 | -7.453 | -329 | -310 | -303 | 278 | 3872 | 5985 |  | CORR | GENE | 06:51 | 06:54 | 06:56 | 131 | 51 | 11 | EXT |  | 0.9 | (c)
66120.657 | 4.378 | 4.246 | -6.947 | -7.079 | -1260 | -839 | -925 | 590 | 4246 | 5985 |  | CORR | GENE | 04:21 | 05:29 | 05:15 | 149 | 670 | 12 | EXT |  | 0.9 | (c)
66122.127 | 5.848 | 5.826 | -5.477 | -5.499 | -1102 | -1052 | -1031 | 959 | 5459 | 5985 |  | CORR | CIGR | 04:47 | 04:55 | 04:58 | 40 | 143 | 12 | EXT |  | 0.89 | (c)
66123.283 | 7.004 | 6.833 | -4.321 | -4.492 | -1144 | -1006 | -759 | 373 | 4304 | 5985 |  | CORR | GENE | 04:40 | 05:02 | 05:42 | 188 | 771 | 10 | EXT |  | 0.9 | (c)
66125.642 | 9.363 | 9.15 | -1.962 | -2.175 | -1084 | -1006 | -995 | 906 | 1491 | 5985 |  | CORR | GENE | 04:50 | 05:02 | 05:04 | 684 | 178 | 12 | EXT |  | 0.96 | (c)
66126.769 | 10.49 | 10.472 | -0.835 | -0.853 | -780 | -599 | -633 | 487 | 825 | 5985 |  | CORR | CIGR | 05:39 | 06:08 | 06:02 | 28 | 294 | 10 | EXT |  | 0.89 | (c)
66175.502 | 6.553 | 6.495 | -4.677 | -4.735 | 1866 | -2116 | 2138 | 1866 | 4607 | 5990 |  | CORR | GENE | 03:36 | 04:54 | 04:20 | 128 | 544 | 10 | EXT |  | 0.9 | (c)
66176.416 | 7.467 | 7.072 | -3.763 | -4.158 | 1667 | -1926 | -2132 | 1469 | 3749 | 5990 |  | CORR | GENE | 03:04 | 05:24 | 04:51 | 409 | 1325 | 10 | EXT |  | 0.93 | (c)
66177.904 | 8.955 | 8.794 | -2.275 | -2.436 | 2052 | -1944 | -2123 | 1836 | 2258 | 5990 |  | CORR | GENE | 04:06 | 05:21 | 04:53 | 178 | 573 | 10 | EXT |  | 0.9 | (c)
66178.827 | 9.878 | 9.599 | -1.352 | -1.631 | 1901 | -1933 | -2227 | 1893 | 1352 | 5990 |  | CORR | GENE | 03:42 | 05:23 | 04:36 | 279 | 667 | 10 | EXT |  | 0.92 | (c)
66179.369 | 10.42 | 10.383 | -0.81 | -0.847 | 1948 | 2150 | -2201 | 1888 | 743 | 5990 |  | CORR | GENE | 03:50 | 04:22 | 04:40 | 104 | 625 | 10 | EXT |  | 0.89 | (c)
66226.8 | 0 | -0.036 | -9.264 | -9.3 | -99 | 83 | 112 | 0 |  | 5996а | Нарушение формы кольцевого шва | GWAN |  | 10:34 | 11:03 | 11:08 | 0 | 423 |  | EXT | Нарушение формы кольцевого шва |  | (c)
66236.064 | 0 | 0 | -11.165 | -11.165 | 1258 | 1579 | 1515 | 459 | 0 | 5997 | Смещение кромок | GWAN |  | 05:40 | 06:32 | 06:21 | 0 | 513 | 19 | EXT | Смещение кромок Вовнутрь Величина смещения - 3 мм. |  | (c)
66236.064 | 0 | 0 | -11.165 | -11.165 | 1835 | 1991 | 1957 | 151 | 0 | 5997 | Смещение кромок | GWAN |  | 07:13 | 07:38 | 07:33 | 0 | 245 | 16 | EXT | Смещение кромок Наружу Величина смещения - 2.6 мм. |  | (c)
66236.064 | 0 | 0 | -11.165 | -11.165 | -2001 | -1745 | -1751 | 229 | 0 | 5997 | Смещение кромок | GWAN |  | 08:54 | 09:35 | 09:34 | 0 | 501 | 16 | EXT | Смещение кромок Наружу Величина смещения - 2.5 мм. |  | (c)
66241.608 | 5.544 | 5.447 | -5.621 | -5.718 | 1843 | 1857 | 1853 | 368 | 5447 | 5997 |  | CORR | AXGR | 07:14 | 07:17 | 07:16 | 101 | 19 | 10 | EXT |  | 0.89 | (c)
66241.886 | 5.822 | 5.726 | -5.343 | -5.439 | 1741 | 1769 | 1761 | 449 | 5190 | 5997 |  | CORR | AXGR | 06:58 | 07:02 | 07:01 | 249 | 40 | 11 | EXT |  | 0.92 | (c)
66242.707 | 6.643 | 6.611 | -4.522 | -4.554 | 1659 | 1663 | 1682 | 525 | 4261 | 5997 |  | CORR | AXGR | 06:45 | 06:45 | 06:48 | 293 | 46 | 10 | EXT |  | 0.92 | (c)
66247.229 | 0 | 0 | -10.81 | -10.81 | 1003 | 1323 | 1218 | 798 | 0 | 5998 | Смещение кромок | GWAN |  | 05:16 | 06:08 | 05:51 | 0 | 430 | 16 | EXT | Смещение кромок Вовнутрь Величина смещения - 2.5 мм. Аномалия находится на упругопластическом изгибе: R=599 D, максимальное растяжение на 1 час. |  | (c)
66247.229 | 0 | 0 | -10.81 | -10.81 | 1510 | 1666 | 1669 | 403 | 0 | 5998 | Смещение кромок | GWAN |  | 06:38 | 07:03 | 07:03 | 0 | 318 | 16 | EXT | Смещение кромок Наружу Величина смещения - 2.6 мм. Аномалия находится на упругопластическом изгибе: R=599 D, максимальное растяжение на 1 час. |  | (c)
66247.229 | 0 | 0 | -10.81 | -10.81 | 1974 | 2060 | 2077 | 51 | 0 | 5998 | Смещение кромок | GWAN |  | 07:53 | 08:06 | 08:09 | 0 | 206 | 22 | EXT | Смещение кромок Вовнутрь Величина смещения - 3.5 мм. Аномалия находится на упругопластическом изгибе: R=599 D, максимальное растяжение на 1 час. |  | (c)
66250.958 | 3.729 | 3.689 | -7.081 | -7.121 | 946 | 1055 | 1100 | 946 | 3689 | 5998 |  | CORR | GENE | 05:07 | 05:24 | 05:32 | 69 | 308 | 11 | EXT | Аномалия находится на упругопластическом изгибе: R=411 D, максимальное растяжение на 0.7 час. | 0.89 | (c)
66253.029 | 5.8 | 5.761 | -5.01 | -5.049 | 1490 | 1746 | 1625 | 470 | 4999 | 5998 |  | CORR | GENE | 06:34 | 07:16 | 06:56 | 50 | 271 | 12 | EXT | Аномалия находится на упругопластическом изгибе: R=349 D, максимальное растяжение на 0.8 час. | 0.89 | (c)
66255.79 | 8.561 | 8.127 | -2.249 | -2.683 | 1590 | 1684 | 1656 | 508 | 1358 | 5998 |  | CORR | GENE | 06:51 | 07:06 | 07:01 | 1325 | 133 | 11 | EXT | Аномалия находится на упругопластическом изгибе: R=342 D, максимальное растяжение на 0.9 час. | 0.97 | (c)
66258.558 | 0.519 | 0.2 | -9.571 | -9.89 | 1792 | 1899 | 1900 | 224 | 200 | 5999 |  | CORR | GENE | 04:37 | 04:54 | 04:54 | 413 | 215 | 11 | EXT | Аномалия находится на упругопластическом изгибе: R=361 D, максимальное растяжение на 0.9 час. | 0.94 | (c)
66259.403 | 1.364 | 0.989 | -8.726 | -9.101 | 1777 | 1894 | 1841 | 327 | 989 | 5999 |  | CORR | GENE | 04:34 | 04:53 | 04:44 | 459 | 127 | 11 | EXT | Аномалия находится на упругопластическом изгибе: R=373 D, максимальное растяжение на 0.9 час. | 0.94 | (c)
66260.814 | 2.775 | 2.693 | -7.315 | -7.397 | -1695 | -1613 | -1654 | 535 | 2693 | 5999 |  | CORR | GENE | 07:14 | 07:27 | 07:20 | 182 | 82 | 11 | EXT | Аномалия находится на упругопластическом изгибе: R=408 D, максимальное растяжение на 0.9 час. | 0.9 | (c)
66261.673 | 3.634 | 3.475 | -6.456 | -6.615 | -1619 | -1608 | -1603 | 612 | 3475 | 5999 |  | CORR | AXGR | 07:26 | 07:28 | 07:29 | 393 | 31 | 15 | EXT | Аномалия находится на упругопластическом изгибе: R=426 D, максимальное растяжение на 1 час. | 0.95 | (c)
66265.139 | 7.1 | 6.815 | -2.99 | -3.275 | 2214 | -2193 | -2189 | 0 | 2714 | 5999 |  | CORR | GENE | 05:45 | 05:53 | 05:54 | 561 | 117 | 14 | EXT | Аномалия находится на упругопластическом изгибе: R=561 D, максимальное растяжение на 0.9 час. | 0.97 | (c)
66266.534 | 8.495 | 8.385 | -1.595 | -1.705 | 2217 | -2180 | -2212 | 0 | 520 | 5999 |  | CORR | GENE | 05:45 | 05:56 | 05:50 | 1185 | 64 | 10 | EXT | Аномалия находится на упругопластическом изгибе: R=592 D, максимальное растяжение на 1 час. | 0.96 | (c)
66271.791 | 3.662 | 3.657 | -7.423 | -7.428 | 1113 | 1173 | 1203 | 937 | 3657 | 6000 |  | GOUG | CIGR | 04:41 | 04:50 | 04:55 | 33 | 181 | 13 | EXT | Задир. Аномалия находится на упругопластическом изгибе: R=626 D, максимальное растяжение на 1 час. |  | (c)
66272.128 | 3.999 | 3.944 | -7.086 | -7.141 | 1482 | 1582 | 1559 | 596 | 3944 | 6000 |  | CORR | GENE | 05:40 | 05:56 | 05:53 | 76 | 153 | 10 | EXT | Аномалия находится на упругопластическом изгибе: R=623 D, максимальное растяжение на 1 час. | 0.89 | (c)
66276.508 | 8.379 | 8.257 | -2.706 | -2.828 | -2206 | -2186 | -2185 | 25 | 2578 | 6000 |  | SCC | AXGR | 07:45 | 07:48 | 07:48 | 250 | 42 | 29 | EXT | Аномалия находится в зоне сварного шва. Аномалия находится на упругопластическом изгибе: R=401 D, максимальное растяжение на 1.8 час. | 1 | (a)
66285.681 | 6.467 | 6.396 | -4.728 | -4.799 | -1978 | -1968 | -1964 | 1949 | 4648 | 6001 |  | CORR | AXGR | 04:60 | 05:01 | 05:02 | 151 | 29 | 10 | EXT | Аномалия находится на упругопластическом изгибе: R=672 D, максимальное растяжение на 2.4 час. | 0.9 | (c)
66286.298 | 7.084 | 7.048 | -4.111 | -4.147 | -1974 | -1916 | -1862 | 1751 | 4103 | 6001 |  | CORR | CIGR | 05:00 | 05:10 | 05:18 | 44 | 223 | 10 | EXT | Аномалия находится на упругопластическом изгибе: R=792 D, максимальное растяжение на 2.6 час. | 0.89 | (c)
66290.647 | 0.238 | 0.097 | -10.437 | -10.578 | 585 | 619 | 614 | 585 | 97 | 6002 |  | CORR | GENE | 04:32 | 04:37 | 04:37 | 292 | 58 | 11 | EXT |  | 0.92 | (c)
66301.084 | 0 | -0.028 | -11.11 | -11.138 | 573 | 1174 | 1002 | 573 |  | 6003 | Нарушение формы кольцевого шва | GWAN |  | 01:13 | 02:50 | 02:23 | 0 | 858 |  | EXT | Нарушение формы кольцевого шва Аномалия находится на отводе. |  | (c)
66304.027 | 2.943 | 2.598 | -8.167 | -8.512 | 1708 | 1795 | 1879 | 1708 | 2598 | 6003 |  | CORR | GENE | 04:17 | 04:31 | 04:44 | 507 | 341 | 17 | EXT | Аномалия находится на отводе. | 0.98 | (c)
66307.801 | 6.717 | 6.466 | -4.393 | -4.644 | -1810 | -1794 | -1772 | 1733 | 4334 | 6003 |  | CORR | GENE | 06:49 | 06:51 | 06:55 | 310 | 77 | 11 | EXT | Аномалия находится на отводе. | 0.92 | (c)
66308.551 | 7.467 | 7.027 | -3.643 | -4.083 | -2187 | -1980 | -2010 | 1833 | 3591 | 6003 |  | CORR | GENE | 05:48 | 06:21 | 06:17 | 492 | 354 | 11 | EXT | Аномалия находится на отводе. | 0.94 | (c)
66312.194 | 0 | -0.021 | -11.285 | -11.306 | -1545 | -817 | -1144 | 742 |  | 6004 | Нарушение формы кольцевого шва | GWAN |  | 09:21 | 11:18 | 10:26 | 0 | 803 |  | EXT | Нарушение формы кольцевого шва Аномалия находится на отводе. |  | (c)
66312.264 | 0.07 | 0.039 | -11.215 | -11.246 | 1953 | -2138 | -2113 | 1719 | 39 | 6004 |  | CORR | GENE | 06:45 | 07:45 | 07:49 | 158 | 789 | 11 | EXT |  | 0.9 | (c)
66341.859 | 7.06 | 6.425 | -4.29 | -4.925 | 1771 | 1863 | 1979 | 1771 | 3867 | 6006 |  | CORR | GENE | 05:40 | 05:55 | 06:14 | 1058 | 414 | 11 | EXT | Аномалия находится на отводе. | 0.97 | (c)
66357.464 | 0 | 0 | -11.07 | -11.07 | -1773 | -1374 | -1545 | 1317 | 0 | 6008 | Смещение кромок | GWAN |  | 02:21 | 03:25 | 02:57 | 0 | 456 | 15 | EXT | Смещение кромок Вовнутрь Аномалия находится на отводе. Величина смещения - 2.4 мм. |  | (c)
66368.534 | 0 | 0 | -11.365 | -11.365 | 2224 | -2141 | -2105 | 1974 | 0 | 6009 | Смещение кромок | GWAN |  | 06:14 | 06:29 | 06:35 | 0 | 262 | 15 | EXT | Смещение кромок Наружу Аномалия находится на отводе. Величина смещения - 2.3 мм. |  | (c)
66368.534 | 0 | -0.025 | -11.365 | -11.39 | -1282 | -1152 | -1046 | 809 |  | 6009 | Нарушение формы кольцевого шва | GWAN |  | 08:48 | 09:09 | 09:26 | 0 | 473 |  | EXT | Нарушение формы кольцевого шва Аномалия находится на отводе. |  | (c)
66370.028 | 1.494 | 1.445 | -9.871 | -9.92 | 2127 | -1567 | -1868 | 1403 | 1445 | 6009 |  | CORR | GENE | 05:58 | 08:02 | 07:13 | 60 | 931 | 11 | EXT | Аномалия находится на отводе. | 0.89 | (c)
66372.693 | 4.159 | 4.148 | -7.206 | -7.217 | 1684 | 1747 | 1765 | 1684 | 4148 | 6009 |  | CORR | CIGR | 04:47 | 04:57 | 04:60 | 23 | 161 | 11 | EXT | Аномалия находится на отводе. | 0.89 | (c)
66403.964 | 1.895 | 1.81 | -9.575 | -9.66 | -325 | -202 | -215 | 105 | 1810 | 6012 |  | GOUG | GENE | 09:11 | 09:31 | 09:29 | 95 | 220 | 7 | EXT | Зона задиров. |  | (c)
66408.222 | 6.153 | 6.112 | -5.317 | -5.358 | 1387 | 1394 | 1400 | 817 | 5271 | 6012 |  | CORR | AXGR | 01:47 | 01:48 | 01:49 | 87 | 27 | 15 | EXT | Аномалия находится на упругопластическом изгибе: R=546 D, максимальное растяжение на 2.4 час. | 0.89 | (c)
66408.35 | 6.281 | 6.216 | -5.189 | -5.254 | -914 | -838 | -805 | 697 | 5188 | 6012 |  | GOUG | GENE | 07:36 | 07:48 | 07:53 | 66 | 217 | 7 | EXT | Задир. Аномалия находится на упругопластическом изгибе: R=546 D, максимальное растяжение на 2.4 час. |  | (c)
66410.708 | 8.639 | 8.629 | -2.831 | -2.841 | -516 | -395 | -446 | 377 | 2763 | 6012 |  | GOUG | GENE | 08:40 | 08:59 | 08:51 | 78 | 139 | 7 | EXT | Задир. Аномалия находится на упругопластическом изгибе: R=454 D, максимальное растяжение на 2.3 час. |  | (c)
66411.677 | 9.608 | 9.567 | -1.862 | -1.903 | -1801 | -1733 | -1674 | 430 | 1851 | 6012 |  | CORR | GENE | 05:13 | 05:23 | 05:33 | 52 | 252 | 12 | EXT |  | 0.89 | (c)
66414.172 | 0.633 | 0.62 | -10.802 | -10.815 | -2010 | -1848 | -1813 | 1616 | 620 | 6013 |  | CORR | GENE | 06:35 | 07:01 | 07:07 | 91 | 394 | 13 | EXT | Аномалия находится на отводе. | 0.89 | (c)
66418.386 | 4.847 | 4.811 | -6.588 | -6.624 | 1594 | 1753 | 1838 | 1594 | 4811 | 6013 |  | CORR | GENE | 04:16 | 04:42 | 04:56 | 61 | 488 | 15 | EXT | Аномалия находится на отводе. | 0.89 | (c)
66425.153 | 0.179 | 0.167 | -10.241 | -10.253 | 802 | 947 | 925 | 802 | 167 | 6014 |  | CORR | CIGR | 06:53 | 07:17 | 07:13 | 25 | 245 | 12 | EXT |  | 0.89 | (c)
66493.098 | 1.979 | 1.841 | -7.956 | -8.094 | 1087 | 1129 | 1149 | 1087 | 1841 | 6020 |  | GOUG | GENE | 05:59 | 06:06 | 06:09 | 144 | 123 | 7 | EXT | Зона задиров. |  | (c)
66501.054 | 0 | -0.012 | -11.6 | -11.612 | 1684 | -2117 | -2147 | 1517 |  | 6021 | Нарушение формы кольцевого шва | GWAN |  | 03:13 | 04:60 | 04:55 | 0 | 1260 |  | EXT | Нарушение формы кольцевого шва |  | (c)
66524.301 | 0.542 | 0.524 | -10.328 | -10.346 | 1128 | 1272 | 1269 | 1128 | 524 | 6023 |  | CORR | CIGR | 06:34 | 06:58 | 06:57 | 36 | 282 | 10 | EXT | Аномалия находится на упругопластическом изгибе: R=841 D, максимальное растяжение на 6.1 час. | 0.89 | (c)
66533.245 | 9.486 | 9.442 | -1.384 | -1.428 | -1515 | -1475 | -1457 | 1399 | 1358 | 6023 |  | GOUG | GENE | 11:28 | 11:34 | 11:37 | 70 | 116 | 7 | EXT | Задир. Аномалия находится на упругопластическом изгибе: R=410 D, максимальное растяжение на 6 час. |  | (c)
66539.913 | 5.284 | 5.276 | -6.321 | -6.329 | -1168 | -1098 | -1110 | 1053 | 5276 | 6024 |  | GOUG | CIGR | 06:54 | 07:05 | 07:03 | 17 | 116 | 11 | EXT | Задир. Аномалия находится на упругопластическом изгибе: R=405 D, максимальное растяжение на 6.2 час. |  | (c)
66540.871 | 6.242 | 6.232 | -5.363 | -5.373 | 444 | 459 | 503 | 444 | 5336 | 6024 |  | GOUG | CIGR | 11:14 | 11:17 | 11:24 | 37 | 118 | 7 | EXT | Задир. Аномалия находится на упругопластическом изгибе: R=411 D, максимальное растяжение на 6.2 час. |  | (c)
66542.772 | 8.143 | 8.093 | -3.462 | -3.512 | 1577 | 1720 | 1648 | 1577 | 3461 | 6024 |  | GOUG | GENE | 02:17 | 02:40 | 02:28 | 51 | 143 | 7 | EXT | Задир. Аномалия находится на упругопластическом изгибе: R=438 D, максимальное растяжение на 6.1 час. |  | (c)
66543.404 | 8.775 | 8.594 | -2.83 | -3.011 | 2095 | 2193 | 2161 | 2095 | 2767 | 6024 |  | GOUG | GENE | 03:41 | 03:56 | 03:51 | 244 | 132 | 7 | EXT | Зона задиров. Аномалия находится на упругопластическом изгибе: R=454 D, максимальное растяжение на 6.1 час. |  | (c)
66564.175 | 7.216 | 6.485 | -3.849 | -4.58 | -1634 | -1334 | -1423 | 596 | 2975 | 6026 |  | GOUG | GENE | 05:26 | 06:14 | 06:00 | 1605 | 422 | 9 | EXT | Зона задиров. |  | (c)
66568.024 | 0 | -0.023 | -11.125 | -11.148 | 1326 | 1732 | 1629 | 297 |  | 6027 | Нарушение формы кольцевого шва | GWAN |  | 01:13 | 02:18 | 02:02 | 0 | 608 |  | EXT | Нарушение формы кольцевого шва |  | (c)
66579.149 | 0 | -0.023 | -11.025 | -11.048 | -85 | -1834 | 1751 | 0 |  | 6028 | Нарушение формы кольцевого шва | GWAN |  | 00:58 | 08:16 | 05:54 | 0 | 3671 |  | EXT | Нарушение формы кольцевого шва |  | (c)
66583.193 | 4.044 | 4.009 | -6.981 | -7.016 | -1375 | -1345 | -1343 | 856 | 4009 | 6028 |  | DENT | GENE | 09:30 | 09:35 | 09:35 | 65 | 63 | 0.4 | N/A | Глубина вмятины: 5 мм (0,4%). Линейка: 7 см в (401 см; 09:35 ч:мин) |  | (c)
66584.647 | 5.498 | 5.483 | -5.527 | -5.542 | -1528 | -1312 | -1352 | 703 | 4813 | 6028 |  | GOUG | GENE | 09:05 | 09:40 | 09:34 | 729 | 351 | 7 | EXT | Зона задиров. |  | (c)
66597.782 | 7.608 | 7.608 | -3.857 | -3.857 | 1448 | 1502 | 1495 | 1448 | 3833 | 6029 |  | GOUG | CIGR | 06:08 | 06:17 | 06:16 | 24 | 94 | 7 | EXT | Задир. |  | (c)
66612.222 | 10.583 | 10.567 | -0.912 | -0.928 | 1814 | 2007 | 1945 | 1814 | 899 | 6030 |  | CORR | CIGR | 04:21 | 04:52 | 04:42 | 29 | 262 | 10 | EXT |  | 0.89 | (c)
66623.129 | 0 | -0.029 | -11.525 | -11.554 | 1718 | 1982 | 1929 | 91 |  | 6032 | Нарушение формы кольцевого шва | GWAN |  | 02:16 | 02:58 | 02:50 | 0 | 421 |  | EXT | Нарушение формы кольцевого шва |  | (c)
66623.129 | 0 | 0 | -11.525 | -11.525 | -2031 | -1807 | -1826 | 200 | 0 | 6032 | Смещение кромок | GWAN |  | 04:11 | 04:47 | 04:44 | 0 | 409 | 15 | EXT | Смещение кромок Наружу Величина смещения - 2.4 мм. |  | (c)
66623.129 | 0 | 0 | -11.525 | -11.525 | -711 | -475 | -535 | 359 | 0 | 6032 | Смещение кромок | GWAN |  | 07:44 | 08:22 | 08:12 | 0 | 353 | 26 | EXT | Смещение кромок Наружу Величина смещения - 4.1 мм. |  | (c)
66623.213 | 0.084 | 0.075 | -11.441 | -11.45 | -1586 | -1152 | -1216 | 645 | 75 | 6032 |  | CORR | GENE | 05:23 | 06:33 | 06:22 | 58 | 740 | 13 | EXT |  | 0.89 | (c)
66623.62 | 0.491 | 0.454 | -11.034 | -11.071 | -1314 | -1180 | -1212 | 917 | 454 | 6032 |  | CORR | GENE | 06:06 | 06:28 | 06:23 | 52 | 204 | 12 | EXT |  | 0.89 | (c)
66624.254 | 1.125 | 0.969 | -10.4 | -10.556 | -1933 | -1311 | -1290 | 298 | 969 | 6032 |  | CORR | GENE | 04:27 | 06:07 | 06:10 | 239 | 1286 | 11 | EXT |  | 0.91 | (c)
66631.509 | 8.38 | 8.366 | -3.145 | -3.159 | -2034 | -1975 | -1979 | 196 | 3126 | 6032 |  | CORR | CIGR | 04:10 | 04:20 | 04:19 | 33 | 111 | 12 | EXT |  | 0.89 | (c)
66655.958 | 5.749 | 5.51 | -1.221 | -1.46 | 653 | 709 | 711 | 653 | 732 | 6035 |  | CORR | GENE | 04:12 | 04:21 | 04:22 | 728 | 116 | 15 | EXT |  | 0.99 | (c)
66668.649 | 0 | -0.024 | -11.47 | -11.494 | 781 | 967 | 963 | 781 |  | 6037 | Нарушение формы кольцевого шва | GWAN |  | 02:27 | 02:57 | 02:57 | 0 | 364 |  | EXT | Нарушение формы кольцевого шва |  | (c)
66680.119 | 0 | -0.038 | -7.02 | -7.058 | 1271 | 1566 | 1670 | 161 |  | 6038 | Нарушение формы кольцевого шва | GWAN |  | 00:60 | 01:48 | 02:04 | 0 | 799 |  | EXT | Нарушение формы кольцевого шва |  | (c)
66691.279 | 0 | -0.027 | -11.5 | -11.527 | 941 | 1043 | 1054 | 941 |  | 6040 | Нарушение формы кольцевого шва | GWAN |  | 02:23 | 02:39 | 02:41 | 0 | 225 |  | EXT | Нарушение формы кольцевого шва |  | (c)
66691.279 | 0 | 0 | -11.5 | -11.5 | 1956 | 2063 | -2143 | 0 | 0 | 6040 | Смещение кромок | GWAN |  | 05:07 | 05:24 | 06:05 | 0 | 726 | 18 | EXT | Смещение кромок Наружу Величина смещения - 2.8 мм. |  | (c)
66691.279 | 0 | 0 | -11.5 | -11.5 | -782 | -635 | -606 | 429 | 0 | 6040 | Смещение кромок | GWAN |  | 09:45 | 10:09 | 10:13 | 0 | 354 | 16 | EXT | Смещение кромок Вовнутрь Величина смещения - 2.5 мм. |  | (c)
66707.193 | 4.414 | 4.385 | -6.786 | -6.815 | -1882 | -1805 | -1807 | 349 | 4385 | 6041 |  | CORR | CIGR | 06:27 | 06:39 | 06:39 | 33 | 150 | 10 | EXT |  | 0.89 | (c)
66713.979 | 0 | -0.015 | -5.645 | -5.66 | 357 | 757 | 1105 | 357 |  | 6042 | Нарушение формы кольцевого шва | GWAN |  | 03:22 | 04:27 | 05:23 | 0 | 1496 |  | EXT | Нарушение формы кольцевого шва |  | (c)
66724.631 | 5.007 | 4.997 | -0.398 | -0.408 | 768 | 934 | 888 | 768 | 359 | 6043 |  | CORR | GENE | 04:30 | 04:57 | 04:49 | 49 | 240 | 11 | EXT |  | 0.89 | (c)
66724.722 | 5.098 | 5.084 | -0.307 | -0.321 | 1483 | 1561 | 1567 | 579 | 285 | 6043 |  | CORR | CIGR | 06:26 | 06:38 | 06:39 | 36 | 168 | 14 | EXT |  | 0.89 | (c)
66736.144 | 0 | -0.03 | -11.305 | -11.335 | 1029 | 1175 | 1206 | 847 |  | 6045 | Нарушение формы кольцевого шва | GWAN |  | 01:44 | 02:07 | 02:12 | 0 | 355 |  | EXT | Нарушение формы кольцевого шва |  | (c)
66737.928 | 1.784 | 1.776 | -9.521 | -9.529 | -1579 | -1531 | -1527 | 651 | 1776 | 6045 |  | CORR | CIGR | 06:43 | 06:51 | 06:51 | 17 | 105 | 12 | EXT |  | 0.89 | (c)
66738.915 | 2.771 | 2.762 | -8.534 | -8.543 | -2107 | -2072 | -2070 | 124 | 2762 | 6045 |  | CORR | CIGR | 05:18 | 05:23 | 05:24 | 19 | 74 | 10 | EXT |  | 0.89 | (c)
66742.08 | 5.936 | 5.923 | -5.369 | -5.382 | -1722 | -1574 | -1632 | 509 | 5354 | 6045 |  | CORR | CIGR | 06:20 | 06:44 | 06:34 | 28 | 180 | 10 | EXT |  | 0.89 | (c)
66781.369 | 0 | -0.023 | -11.58 | -11.603 | 2224 | -2095 | -2056 | 1876 |  | 6049 | Нарушение формы кольцевого шва | GWAN |  | 03:28 | 03:51 | 03:57 | 0 | 361 |  | EXT | Нарушение формы кольцевого шва |  | (c)
66788.236 | 6.867 | 6.85 | -4.713 | -4.73 | -1077 | -1006 | -997 | 917 | 4700 | 6049 |  | CORR | CIGR | 06:35 | 06:47 | 06:48 | 30 | 160 | 10 | EXT |  | 0.89 | (c)
66792.949 | 0 | 0 | -10.84 | -10.84 | 1574 | 1938 | 2022 | 0 | 0 | 6050 | Смещение кромок | GWAN |  | 04:39 | 05:38 | 05:51 | 0 | 896 | 15 | EXT | Смещение кромок Наружу Величина смещения - 2.4 мм. |  | (c)
66795.26 | 2.311 | 2.296 | -8.529 | -8.544 | 1835 | 1912 | 1891 | 282 | 2296 | 6050 |  | CORR | CIGR | 05:21 | 05:34 | 05:30 | 24 | 113 | 12 | EXT |  | 0.89 | (c)
66795.639 | 2.69 | 2.668 | -8.15 | -8.172 | 2010 | 2175 | 2116 | 10 | 2668 | 6050 |  | CORR | CIGR | 05:49 | 06:16 | 06:06 | 32 | 211 | 13 | EXT |  | 0.89 | (c)
66795.693 | 2.744 | 2.735 | -8.096 | -8.105 | 2075 | 2158 | 2140 | 25 | 2735 | 6050 |  | CORR | CIGR | 05:60 | 06:13 | 06:10 | 20 | 130 | 12 | EXT |  | 0.89 | (c)
66796.631 | 3.682 | 3.674 | -7.158 | -7.166 | 2100 | 2138 | 2138 | 55 | 3674 | 6050 |  | CORR | CIGR | 06:04 | 06:10 | 06:10 | 17 | 75 | 10 | EXT |  | 0.89 | (c)
66814.889 | 0 | -0.02 | -11.27 | -11.29 | -414 | -50 | -187 | 0 |  | 6052 | Нарушение формы кольцевого шва | GWAN |  | 00:41 | 01:39 | 01:17 | 0 | 454 |  | EXT | Нарушение формы кольцевого шва |  | (c)
66836.924 | 0 | -0.036 | -11.32 | -11.356 | -758 | -611 | -556 | 354 |  | 6055 | Нарушение формы кольцевого шва | GWAN |  | 00:44 | 01:08 | 01:17 | 0 | 404 |  | EXT | Нарушение формы кольцевого шва |  | (c)
66836.924 | 0 | -0.019 | -11.32 | -11.339 | 218 | 839 | 886 | 218 |  | 6055 | Нарушение формы кольцевого шва | GWAN |  | 03:22 | 05:02 | 05:10 | 0 | 1334 |  | EXT | Нарушение формы кольцевого шва |  | (c)
66896.251 | 3.527 | 2.995 | -8.153 | -8.685 | -41 | -14 | -22 | 2 | 2995 | 6061 |  | LWAN | AXGR | 01:35 | 01:39 | 01:38 | 640 | 39 |  | INT | Эквивалент потери металла 10%. |  | (c)
66914.819 | 10.415 | 10.4 | -0.905 | -0.92 | 1890 | 2044 | 1994 | 1890 | 882 | 6062 |  | CORR | CIGR | 09:54 | 10:19 | 10:11 | 38 | 209 | 14 | EXT |  | 0.89 | (c)
66948.416 | 9.992 | 9.903 | -1.383 | -1.472 | 2009 | 2022 | 2040 | 2009 | 950 | 6065 |  | CORR | GENE | 08:55 | 08:57 | 08:60 | 522 | 62 | 10 | EXT | Аномалия находится на упругопластическом изгибе: R=943 D, максимальное растяжение на 5.7 час. | 0.94 | (c)
66949.799 | 0 | -0.032 | -11.58 | -11.612 | 1535 | 2038 | 1888 | 1535 |  | 6066 | Нарушение формы кольцевого шва | GWAN |  | 02:43 | 04:04 | 03:40 | 0 | 706 |  | EXT | Нарушение формы кольцевого шва Аномалия находится на упругопластическом изгибе: R=817 D, максимальное растяжение на 5.8 час. |  | (c)
66984.364 | 0 | -0.033 | -11 | -11.033 | -2158 | -1930 | -1857 | 1556 |  | 6069 | Нарушение формы кольцевого шва | GWAN |  | 01:38 | 02:15 | 02:26 | 0 | 602 |  | EXT | Нарушение формы кольцевого шва |  | (c)
67005.072 | 9.708 | 9.688 | -1.027 | -1.047 | -89 | -19 | 30 | 0 | 1008 | 6070 |  | CORR | CIGR | 05:11 | 05:22 | 05:30 | 39 | 238 | 11 | EXT |  | 0.89 | (c)
67006.185 | 0.086 | 0.076 | -11.574 | -11.584 | 1661 | 1852 | 1798 | 1661 | 76 | 6071 |  | CORR | CIGR | 05:16 | 05:47 | 05:38 | 40 | 273 | 15 | EXT |  | 0.89 | (c)
67017.759 | 0 | 0 | -11.36 | -11.36 | 1142 | 1470 | 1458 | 457 | 0 | 6072 | Смещение кромок | GWAN |  | 04:06 | 04:59 | 04:57 | 0 | 632 | 15 | EXT | Смещение кромок Наружу Величина смещения - 2.4 мм. |  | (c)
67019.405 | 1.646 | 1.646 | -9.714 | -9.714 | -1518 | -1320 | -1317 | 713 | 1646 | 6072 |  | GOUG | GENE | 08:57 | 09:29 | 09:29 | 1218 | 402 | 7 | EXT | Зона задиров. |  | (c)
67020.965 | 3.206 | 1.838 | -8.154 | -9.522 | 2159 | 2188 | 2187 | 15 | 1838 | 6072 |  | CORR | GENE | 06:50 | 06:55 | 06:55 | 1586 | 57 | 12 | EXT |  | 0.99 | (c)
67021.04 | 3.281 | 3.201 | -8.079 | -8.159 | 380 | 572 | 532 | 380 | 3201 | 6072 |  | GOUG | GENE | 02:03 | 02:34 | 02:28 | 887 | 304 | 7 | EXT | Зона задиров. |  | (c)
67021.625 | 3.866 | 3.858 | -7.494 | -7.502 | 1792 | 1831 | 1836 | 350 | 3858 | 6072 |  | CORR | CIGR | 05:51 | 05:57 | 05:58 | 16 | 89 | 12 | EXT |  | 0.89 | (c)
67023.841 | 6.082 | 6.051 | -5.278 | -5.309 | 1375 | 1404 | 1468 | 670 | 5266 | 6072 |  | GOUG | CIGR | 04:44 | 04:48 | 04:59 | 43 | 185 | 10 | EXT | Задир. |  | (c)
67029.119 | 0 | 0 | -11.505 | -11.505 | -173 | 150 | 276 | 0 | 0 | 6073 | Смещение кромок | GWAN |  | 01:49 | 02:41 | 03:02 | 0 | 898 | 18 | EXT | Смещение кромок Вовнутрь Величина смещения - 2.8 мм. |  | (c)
67029.285 | 0.166 | 0.156 | -11.339 | -11.349 | 1256 | 1318 | 1323 | 840 | 156 | 6073 |  | CORR | CIGR | 05:40 | 05:50 | 05:51 | 23 | 135 | 11 | EXT |  | 0.89 | (c)
67050.608 | 9.984 | 9.788 | -1.201 | -1.397 | -1979 | -1971 | -1960 | 252 | 1167 | 6074 |  | CORR | AXGR | 06:32 | 06:33 | 06:34 | 230 | 37 | 10 | EXT |  | 0.91 | (c)
67051.809 | 0 | -0.034 | -11.64 | -11.674 | 766 | 1018 | 1008 | 766 |  | 6075 | Коррозия на шве | GWAN | GENE | 11:24 | 00:04 | 12:03 | 52 | 483 | 20 | N/A | Коррозия на шве |  | (c)
67051.809 | 0 | -0.019 | -11.64 | -11.659 | 1392 | 1764 | 1844 | 1392 |  | 6075 | Нарушение формы кольцевого шва | GWAN |  | 01:05 | 02:05 | 02:18 | 0 | 904 |  | EXT | Нарушение формы кольцевого шва |  | (c)
67084.493 | 9.394 | 9.366 | -2.196 | -2.224 | -851 | -671 | -635 | 419 | 2150 | 6077 |  | CORR | GENE | 05:27 | 05:56 | 06:02 | 74 | 431 | 10 | EXT | Аномалия находится на упругопластическом изгибе: R=344 D, максимальное растяжение на 11.9 час. | 0.89 | (c)
67086.168 | 11.069 | 11.052 | -0.521 | -0.538 | -1241 | -983 | -1033 | 825 | 468 | 6077 |  | CORR | GENE | 04:24 | 05:06 | 04:58 | 70 | 416 | 14 | EXT | Аномалия находится на упругопластическом изгибе: R=339 D, максимальное растяжение на 11.9 час. | 0.89 | (c)
67086.689 | 0 | 0 | -10.925 | -10.925 | 1237 | 1454 | 1423 | 622 | 0 | 6078 | Смещение кромок | GWAN |  | 05:25 | 06:00 | 05:55 | 0 | 372 | 16 | EXT | Смещение кромок Наружу Величина смещения - 2.5 мм. Аномалия находится на упругопластическом изгибе: R=336 D, максимальное растяжение на 11.9 час. |  | (c)
67089.691 | 3.002 | 2.97 | -7.923 | -7.955 | 1523 | 1660 | 1615 | 523 | 2970 | 6078 |  | CORR | CIGR | 06:12 | 06:34 | 06:26 | 42 | 184 | 10 | EXT | Аномалия находится на упругопластическом изгибе: R=325 D, максимальное растяжение на 11.9 час. | 0.89 | (c)
67091.696 | 5.007 | 4.982 | -5.918 | -5.943 | 1456 | 1718 | 1682 | 322 | 4982 | 6078 |  | CORR | GENE | 06:01 | 06:43 | 06:37 | 81 | 453 | 12 | EXT | Аномалия находится на упругопластическом изгибе: R=324 D, максимальное растяжение на 12 час. | 0.89 | (c)
67093.59 | 6.901 | 6.606 | -4.024 | -4.319 | 1201 | 1435 | 1438 | 555 | 3840 | 6078 |  | DENT | GENE | 05:19 | 05:57 | 05:58 | 479 | 475 | 0.4 | N/A | Глубина вмятины: 6 мм (0,4%). Линейка: 48 см в (661 см; 05:57 ч:мин) Аномалия находится на упругопластическом изгибе. |  | (c)
67114.237 | 5.208 | 5.106 | -5.312 | -5.414 | 2226 | -2215 | -2225 | 0 | 5106 | 6080 |  | CORR | AXGR | 04:48 | 04:52 | 04:50 | 190 | 21 | 10 | EXT |  | 0.9 | (c)
67124.649 | 5.1 | 4.94 | -6.32 | -6.48 | 2200 | 2229 | 2222 | 0 | 4940 | 6081 |  | CORR | AXGR | 07:31 | 07:36 | 07:35 | 862 | 44 | 11 | EXT |  | 0.96 | (c)
67129.525 | 9.976 | 9.382 | -1.444 | -2.038 | 2223 | -2217 | -2225 | 0 | 1171 | 6081 |  | CORR | AXGR | 07:35 | 07:38 | 07:37 | 867 | 26 | 10 | EXT |  | 0.96 | (c)
67129.986 | 10.437 | 10.311 | -0.983 | -1.109 | 2222 | -2217 | -2220 | 0 | 846 | 6081 |  | CORR | AXGR | 07:35 | 07:38 | 07:38 | 263 | 38 | 10 | EXT |  | 0.91 | (c)
67165.395 | 11.521 | 11.509 | -0.059 | -0.071 | 2168 | -2223 | 2229 | 2168 | 39 | 6084 |  | CORR | CIGR | 04:55 | 05:06 | 05:05 | 32 | 124 | 10 | EXT |  | 0.89 | (c)
67165.454 | 0 | -0.034 | -11.625 | -11.659 | -1459 | -1260 | -1284 | 1109 |  | 6085 | Нарушение формы кольцевого шва | GWAN |  | 10:38 | 11:10 | 11:06 | 0 | 350 |  | EXT | Нарушение формы кольцевого шва |  | (c)
67188.46 | 0.061 | 0.026 | -11.259 | -11.294 | 1227 | 1555 | 1547 | 1227 | 26 | 6087 |  | CORR | GENE | 04:20 | 05:13 | 05:12 | 88 | 641 | 13 | EXT |  | 0.89 | (c)
67208.779 | 9.06 | 9.031 | -2.43 | -2.459 | -600 | -508 | -534 | 467 | 2429 | 6088 |  | GOUG | CIGR | 08:02 | 08:16 | 08:12 | 30 | 132 | 7 | EXT | Задир. |  | (c)
67210.198 | 10.479 | 10.413 | -1.011 | -1.077 | -1599 | -1543 | -1479 | 1359 | 980 | 6088 |  | CORR | GENE | 05:20 | 05:29 | 05:40 | 97 | 240 | 12 | EXT |  | 0.89 | (c)
67222.609 | 0 | -0.043 | -11.48 | -11.523 | 939 | 1080 | 1091 | 939 |  | 6090 | Нарушение формы кольцевого шва | GWAN |  | 01:04 | 01:27 | 01:29 | 0 | 305 |  | EXT | Нарушение формы кольцевого шва |  | (c)
67222.609 | 0 | 0 | -11.48 | -11.48 | -1619 | -1500 | -1449 | 611 | 0 | 6090 | Смещение кромок | GWAN |  | 06:11 | 06:31 | 06:39 | 0 | 340 | 15 | EXT | Смещение кромок Наружу Величина смещения - 2.3 мм. |  | (c)
67222.609 | 0 | -0.041 | -11.48 | -11.521 | -333 | -145 | -196 | 59 |  | 6090 | Нарушение формы кольцевого шва | GWAN |  | 09:39 | 10:09 | 10:01 | 0 | 275 |  | EXT | Нарушение формы кольцевого шва |  | (c)
67233.926 | 11.317 | 11.221 | -0.163 | -0.259 | -312 | 5 | -140 | 0 | 139 | 6090 |  | CORR | GENE | 09:42 | 10:33 | 10:10 | 120 | 345 | 13 | EXT |  | 0.9 | (c)
67234.089 | 0 | -0.033 | -11.21 | -11.243 | 380 | 586 | 540 | 380 |  | 6091 | Нарушение формы кольцевого шва | GWAN |  | 01:03 | 01:36 | 01:29 | 0 | 320 |  | EXT | Нарушение формы кольцевого шва |  | (c)
67245.299 | 0 | -0.015 | -11.505 | -11.52 | 1617 | 1929 | 1816 | 215 |  | 6092 | Нарушение формы кольцевого шва | GWAN |  | 04:50 | 05:40 | 05:22 | 0 | 398 |  | EXT | Нарушение формы кольцевого шва |  | (c)
67256.865 | 0.061 | 0.036 | -11.314 | -11.339 | -953 | -749 | -805 | 657 | 36 | 6093 |  | CORR | GENE | 07:18 | 07:51 | 07:42 | 82 | 296 | 12 | EXT |  | 0.89 | (c)
67273.617 | 5.438 | 5.416 | -5.942 | -5.964 | -1052 | -970 | -968 | 883 | 5416 | 6094 |  | ARTD | GENE | 11:59 | 00:12 | 12:12 | 49 | 170 |  | EXT | Эквивалент потери металла 25%. |  | (c)
67274.127 | 5.948 | 5.933 | -5.432 | -5.447 | -1025 | -967 | -965 | 906 | 5419 | 6094 |  | ARTD | CIGR | 00:03 | 00:13 | 00:13 | 28 | 119 |  | EXT | Эквивалент потери металла 14%. |  | (c)
67281.309 | 1.75 | 1.249 | -9.52 | -10.021 | -2222 | -2203 | -2202 | 9 | 1249 | 6095 |  | CORR | AXGR | 05:45 | 05:48 | 05:48 | 2449 | 40 | 11 | EXT |  | 0.98 | (c)
67289.207 | 9.648 | 9.233 | -1.622 | -2.037 | 2209 | -2136 | -2078 | 0 | 1576 | 6095 |  | CORR | GENE | 05:40 | 05:59 | 06:08 | 461 | 348 | 12 | EXT |  | 0.95 | (c)
67296.317 | 5.488 | 4.685 | -5.967 | -6.77 | -2165 | -2151 | -2108 | 66 | 4685 | 6096 |  | CORR | GENE | 04:32 | 04:34 | 04:41 | 855 | 115 | 13 | EXT |  | 0.98 | (c)
67300.519 | 9.69 | 9.525 | -1.765 | -1.93 | -2077 | -2062 | -2063 | 154 | 1673 | 6096 |  | CORR | AXGR | 04:46 | 04:48 | 04:48 | 257 | 28 | 10 | EXT |  | 0.91 | (c)
67309.476 | 7.192 | 7.192 | -3.813 | -3.813 | -978 | -872 | -914 | 849 | 3767 | 6097 |  | GOUG | CIGR | 06:58 | 07:15 | 07:09 | 46 | 129 | 7 | EXT | Задир. |  | (c)
67309.675 | 7.391 | 7.383 | -3.614 | -3.622 | -1670 | -1638 | -1634 | 561 | 3603 | 6097 |  | CORR | CIGR | 05:07 | 05:12 | 05:12 | 19 | 71 | 10 | EXT |  | 0.89 | (c)
67311.991 | 9.707 | 9.698 | -1.298 | -1.307 | -1713 | -1677 | -1681 | 517 | 1289 | 6097 |  | CORR | CIGR | 04:60 | 05:05 | 05:05 | 18 | 65 | 11 | EXT |  | 0.89 | (c)
67313.995 | 0.706 | 0.347 | -10.634 | -10.993 | -1437 | -1290 | -1332 | 793 | 347 | 6098 |  | CORR | GENE | 06:41 | 07:04 | 06:58 | 907 | 211 | 10 | EXT |  | 0.96 | (c)
67335.879 | 11.25 | 11.238 | -0.12 | -0.132 | 2144 | -2140 | -2186 | 0 | 92 | 6099 |  | CORR | CIGR | 05:22 | 05:51 | 05:44 | 40 | 261 | 29 | EXT |  | 0.89 | (c)
67356.533 | 9.114 | 9.061 | -2.381 | -2.434 | 1621 | 1778 | 1754 | 342 | 2358 | 6101 |  | CORR | GENE | 06:42 | 07:07 | 07:03 | 76 | 267 | 11 | EXT |  | 0.89 | (c)
67357.844 | 10.425 | 10.074 | -1.07 | -1.421 | 1025 | 1304 | 1322 | 611 | 1038 | 6101 |  | CORR | GENE | 05:06 | 05:51 | 05:54 | 383 | 595 | 15 | EXT |  | 0.95 | (c)
67366.772 | 7.858 | 7.846 | -3.597 | -3.609 | -620 | -583 | -582 | 543 | 3588 | 6102 |  | CORR | CIGR | 08:24 | 08:30 | 08:30 | 21 | 76 | 10 | EXT |  | 0.89 | (c)
67366.928 | 8.014 | 8.001 | -3.441 | -3.454 | -616 | -581 | -572 | 528 | 3430 | 6102 |  | CORR | CIGR | 08:24 | 08:30 | 08:31 | 24 | 88 | 10 | EXT |  | 0.89 | (c)
67371.129 | 0.76 | 0.735 | -10.605 | -10.63 | -1319 | -1225 | -1272 | 911 | 735 | 6103 |  | CORR | CIGR | 06:13 | 06:28 | 06:21 | 40 | 94 | 10 | EXT |  | 0.89 | (c)
67378.145 | 7.776 | 7.727 | -3.589 | -3.638 | -631 | -610 | -612 | 593 | 3404 | 6103 |  | CORR | AXGR | 08:04 | 08:08 | 08:07 | 234 | 38 | 10 | EXT |  | 0.91 | (c)
67380.053 | 9.684 | 8.407 | -1.681 | -2.958 | -813 | -769 | -727 | 641 | 1382 | 6103 |  | CORR | GENE | 07:35 | 07:42 | 07:49 | 1576 | 172 | 12 | EXT |  | 0.99 | (c)
67381.734 | 0 | 0 | -11.42 | -11.42 | -1638 | -1558 | -1430 | 592 | 0 | 6104 | Смещение кромок | GWAN |  | 04:50 | 05:03 | 05:23 | 0 | 416 | 23 | EXT | Смещение кромок Вовнутрь Величина смещения - 3.6 мм. |  | (c)
67381.734 | 0 | -0.028 | -11.42 | -11.448 | -654 | -228 | -337 | 19 |  | 6104 | Нарушение формы кольцевого шва | GWAN |  | 07:28 | 08:37 | 08:20 | 0 | 635 |  | EXT | Нарушение формы кольцевого шва |  | (c)
67394.137 | 0.983 | 0.908 | -10.437 | -10.512 | 2163 | 2176 | 2180 | 34 | 908 | 6105 |  | CORR | AXGR | 06:59 | 07:02 | 07:02 | 117 | 33 | 11 | EXT |  | 0.9 | (c)
67395.133 | 1.979 | 1.756 | -9.441 | -9.664 | 1315 | 1342 | 1344 | 858 | 1756 | 6105 |  | CORR | GENE | 04:43 | 04:47 | 04:47 | 353 | 58 | 11 | EXT |  | 0.93 | (c)
67397.891 | 4.737 | 4.724 | -6.683 | -6.696 | -1785 | -1660 | -1682 | 446 | 4724 | 6105 |  | CORR | CIGR | 08:22 | 08:42 | 08:39 | 24 | 205 | 11 | EXT |  | 0.89 | (c)
67399.514 | 6.36 | 6.355 | -5.06 | -5.065 | 1837 | 1890 | 1896 | 276 | 5044 | 6105 |  | CORR | CIGR | 06:07 | 06:15 | 06:16 | 21 | 118 | 10 | EXT |  | 0.89 | (c)
67400.422 | 7.268 | 7.265 | -4.152 | -4.155 | 1784 | 1969 | 1911 | 192 | 4125 | 6105 |  | CORR | CIGR | 05:58 | 06:28 | 06:19 | 30 | 254 | 10 | EXT |  | 0.89 | (c)
67438.598 | 11.609 | 11.504 | -0.081 | -0.186 | -900 | -602 | -641 | 382 | 80 | 6108 |  | GOUG | GENE | 05:11 | 05:59 | 05:52 | 106 | 518 | 7 | EXT | Задир. |  | (b)
67461.704 | 0 | -0.026 | -10.8 | -10.826 | 343 | 714 | 587 | 343 |  | 6111 | Нарушение формы кольцевого шва | GWAN |  | 03:45 | 04:44 | 04:24 | 0 | 488 |  | EXT | Нарушение формы кольцевого шва |  | (c)
67472.504 | 0 | 0 | -11.395 | -11.395 | -2028 | -1763 | -1843 | 203 | 0 | 6112 | Смещение кромок | GWAN |  | 09:09 | 09:52 | 09:39 | 0 | 369 | 16 | EXT | Смещение кромок Наружу Величина смещения - 2.6 мм. |  | (c)
67495.409 | 0 | -0.026 | -10.26 | -10.286 | 710 | 1324 | 1121 | 700 |  | 6114 | Нарушение формы кольцевого шва | GWAN |  | 11:08 | 00:47 | 12:14 | 0 | 820 |  | EXT | Нарушение формы кольцевого шва |  | (c)
67495.409 | 0 | 0 | -10.26 | -10.26 | -1186 | -935 | -961 | 737 | 0 | 6114 | Смещение кромок | GWAN |  | 06:02 | 06:42 | 06:38 | 0 | 449 | 15 | EXT | Смещение кромок Вовнутрь Величина смещения - 2.3 мм. |  | (c)
67495.409 | 0 | -0.027 | -10.26 | -10.287 | 281 | 417 | 403 | 281 |  | 6114 | Нарушение формы кольцевого шва | GWAN |  | 09:59 | 10:21 | 10:18 | 0 | 244 |  | EXT | Нарушение формы кольцевого шва |  | (c)
67548.474 | 0 | -0.018 | -11.675 | -11.693 | -2027 | -1611 | -1774 | 1521 |  | 6119 | Нарушение формы кольцевого шва | GWAN |  | 04:03 | 05:10 | 04:44 | 0 | 506 |  | EXT | Нарушение формы кольцевого шва |  | (c)
67559.346 | 10.872 | 10.862 | -0.803 | -0.813 | -1508 | -1088 | -1273 | 1037 | 735 | 6119 |  | CORR | GENE | 05:26 | 06:34 | 06:04 | 78 | 472 | 12 | EXT |  | 0.89 | (c)
67560.149 | 0 | -0.036 | -10.975 | -11.011 | -83 | 110 | 133 | 0 |  | 6120 | Нарушение формы кольцевого шва | GWAN |  | 01:60 | 02:31 | 02:35 | 0 | 431 |  | EXT | Нарушение формы кольцевого шва |  | (c)
67560.149 | 0 | -0.029 | -10.975 | -11.004 | 607 | 716 | 877 | 607 |  | 6120 | Нарушение формы кольцевого шва | GWAN |  | 03:51 | 04:09 | 04:35 | 0 | 539 |  | EXT | Нарушение формы кольцевого шва |  | (c)
67566.568 | 6.419 | 6.402 | -4.556 | -4.573 | -1408 | -1347 | -1350 | 823 | 4539 | 6120 |  | CORR | CIGR | 10:26 | 10:36 | 10:35 | 34 | 115 | 12 | EXT |  | 0.89 | (c)
67582.559 | 0 | -0.02 | -8.035 | -8.055 | -2014 | -1762 | -1521 | 216 |  | 6122 | Нарушение формы кольцевого шва | GWAN |  | 08:45 | 09:26 | 10:05 | 0 | 986 |  | EXT | Нарушение формы кольцевого шва |  | (c)
67587.613 | 5.054 | 4.919 | -2.981 | -3.116 | 2192 | 2193 | 2198 | 27 | 2741 | 6122 |  | CORR | AXSL | 08:04 | 08:04 | 08:05 | 375 | 12 | 10 | EXT | Аномалия находится на упругопластическом изгибе: R=718 D, максимальное растяжение на 6.2 час. | 0.93 | (c)
67593.184 | 0 | 0 | -11.405 | -11.405 | -1348 | -1207 | -1147 | 883 | 0 | 6124 | Смещение кромок | GWAN |  | 10:38 | 11:00 | 11:10 | 0 | 401 | 15 | EXT | Смещение кромок Вовнутрь Величина смещения - 2.3 мм. Аномалия находится на упругопластическом изгибе: R=526 D, максимальное растяжение на 6.4 час. |  | (c)
67595.723 | 2.539 | 0.896 | -8.866 | -10.509 | 2162 | 2208 | 2196 | 1 | 896 | 6124 |  | CORR | GENE | 08:04 | 08:11 | 08:09 | 1953 | 68 | 12 | EXT | Аномалия находится на упругопластическом изгибе: R=486 D, максимальное растяжение на 6.4 час. | 0.99 | (c)
67607.168 | 2.579 | 2.569 | -8.791 | -8.801 | -1811 | -1763 | -1766 | 419 | 2569 | 6125 |  | CORR | CIGR | 06:55 | 07:02 | 07:02 | 18 | 91 | 12 | EXT | Аномалия находится на упругопластическом изгибе: R=535 D, максимальное растяжение на 6.1 час. | 0.89 | (c)
67615.742 | 11.153 | 11.004 | -0.217 | -0.366 | 2110 | 2123 | 2121 | 98 | 174 | 6125 |  | CORR | AXGR | 05:27 | 05:30 | 05:29 | 192 | 22 | 11 | EXT |  | 0.91 | (c)
67615.773 | 11.184 | 11.165 | -0.186 | -0.205 | -2116 | -1977 | -2017 | 115 | 166 | 6125 |  | CORR | CIGR | 06:05 | 06:28 | 06:21 | 39 | 197 | 10 | EXT |  | 0.89 | (c)
67616.687 | 0.728 | 0.683 | -10.702 | -10.747 | -2188 | -2158 | -2162 | 43 | 683 | 6126 |  | CORR | GENE | 05:13 | 05:18 | 05:17 | 120 | 51 | 11 | EXT |  | 0.9 | (c)
67621.317 | 5.358 | 5.201 | -6.072 | -6.229 | -1911 | -1563 | -1630 | 320 | 5201 | 6126 |  | DENT | GENE | 05:58 | 06:54 | 06:43 | 260 | 561 | 0.6 | N/A | Глубина вмятины: 8 мм (0,6%). Линейка: 26 см в (520 см; 06:54 ч:мин) |  | (c)
67623.469 | 7.51 | 7.5 | -3.92 | -3.93 | -1689 | -1676 | -1672 | 541 | 3909 | 6126 |  | CORR | PITT | 06:33 | 06:35 | 06:36 | 21 | 34 | 16 | EXT |  | 0.89 | (c)
67627.389 | 0 | -0.018 | -11.44 | -11.458 | 1515 | 1813 | 1781 | 183 |  | 6127 | Нарушение формы кольцевого шва | GWAN |  | 01:43 | 02:31 | 02:26 | 0 | 532 |  | EXT | Нарушение формы кольцевого шва |  | (c)
67628.259 | 0.87 | 0.862 | -10.57 | -10.578 | -1891 | -1839 | -1830 | 339 | 862 | 6127 |  | CORR | CIGR | 04:33 | 04:42 | 04:43 | 24 | 122 | 10 | EXT |  | 0.89 | (c)
67629.958 | 2.569 | 2.515 | -8.871 | -8.925 | -1752 | -1604 | -1655 | 479 | 2515 | 6127 |  | CORR | GENE | 04:56 | 05:20 | 05:12 | 78 | 194 | 11 | EXT |  | 0.89 | (c)
67630.037 | 2.648 | 2.641 | -8.792 | -8.799 | -1782 | -1693 | -1711 | 448 | 2641 | 6127 |  | CORR | CIGR | 04:51 | 05:05 | 05:03 | 22 | 143 | 12 | EXT |  | 0.89 | (c)
67630.499 | 3.11 | 3.103 | -8.33 | -8.337 | -1823 | -1769 | -1783 | 407 | 3103 | 6127 |  | CORR | CIGR | 04:44 | 04:53 | 04:51 | 19 | 81 | 10 | EXT |  | 0.89 | (c)
67630.759 | 3.37 | 3.359 | -8.07 | -8.081 | -1876 | -1824 | -1831 | 355 | 3359 | 6127 |  | CORR | CIGR | 04:36 | 04:44 | 04:43 | 24 | 89 | 10 | EXT |  | 0.89 | (c)
67633.853 | 6.464 | 6.312 | -4.976 | -5.128 | -1509 | -1436 | -1368 | 721 | 4955 | 6127 |  | GOUG | GENE | 05:35 | 05:47 | 05:58 | 173 | 282 | 7 | EXT | Задир. |  | (c)
67637.035 | 9.646 | 9.637 | -1.794 | -1.803 | -657 | -607 | -611 | 565 | 1780 | 6127 |  | CORR | CIGR | 07:53 | 08:01 | 08:00 | 23 | 92 | 14 | EXT |  | 0.89 | (c)
67649.829 | 0 | -0.024 | -11.26 | -11.284 | -229 | -90 | -90 | 0 |  | 6129 | Нарушение формы кольцевого шва | GWAN |  | 01:29 | 01:51 | 01:51 | 0 | 278 |  | EXT | Нарушение формы кольцевого шва Аномалия находится на упругопластическом изгибе: R=472 D, максимальное растяжение на 5.7 час. |  | (c)
67655.902 | 6.073 | 6.013 | -5.187 | -5.247 | 1244 | 1583 | 1650 | 174 | 5157 | 6129 |  | GOUG | GENE | 05:27 | 06:21 | 06:32 | 90 | 813 | 7 | EXT | Зона задиров. Аномалия находится на упругопластическом изгибе: R=527 D, максимальное растяжение на 5.6 час. |  | (c)
67661.089 | 0 | -0.029 | -11.425 | -11.454 | 277 | 718 | 585 | 277 |  | 6130 | Нарушение формы кольцевого шва | GWAN |  | 00:29 | 01:40 | 01:19 | 0 | 617 |  | EXT | Нарушение формы кольцевого шва Аномалия находится на упругопластическом изгибе: R=535 D, максимальное растяжение на 5 час. |  | (c)
67661.089 | 0 | -0.017 | -11.425 | -11.442 | 1481 | 1585 | 1684 | 345 |  | 6130 | Нарушение формы кольцевого шва | GWAN |  | 03:43 | 03:60 | 04:16 | 0 | 405 |  | EXT | Нарушение формы кольцевого шва Аномалия находится на упругопластическом изгибе: R=535 D, максимальное растяжение на 5 час. |  | (c)
67661.089 | 0 | -0.029 | -11.425 | -11.454 | -729 | -486 | -521 | 313 |  | 6130 | Нарушение формы кольцевого шва | GWAN |  | 09:46 | 10:26 | 10:20 | 0 | 416 |  | EXT | Нарушение формы кольцевого шва Аномалия находится на упругопластическом изгибе: R=535 D, максимальное растяжение на 5 час. |  | (c)
67672.514 | 0 | 0 | -11.545 | -11.545 | -948 | -570 | -653 | 359 | 0 | 6131 | Смещение кромок | GWAN |  | 11:57 | 00:58 | 12:44 | 0 | 589 | 20 | EXT | Смещение кромок Наружу Величина смещения - 3.1 мм. |  | (c)
67672.514 | 0 | 0 | -11.545 | -11.545 | 138 | 531 | 494 | 138 | 0 | 6131 | Смещение кромок | GWAN |  | 02:52 | 03:55 | 03:49 | 0 | 711 | 15 | EXT | Смещение кромок Наружу Величина смещения - 2.4 мм. |  | (c)
67672.514 | 0 | 0 | -11.545 | -11.545 | 1259 | 1561 | 1543 | 403 | 0 | 6131 | Смещение кромок | GWAN |  | 05:53 | 06:42 | 06:39 | 0 | 568 | 15 | EXT | Смещение кромок Наружу Величина смещения - 2.4 мм. |  | (c)
67707.139 | 0 | -0.027 | -10.95 | -10.977 | 740 | 1222 | 1096 | 740 |  | 6134 | Нарушение формы кольцевого шва | GWAN |  | 06:15 | 07:32 | 07:12 | 0 | 713 |  | EXT | Нарушение формы кольцевого шва |  | (c)
67708.968 | 1.829 | 1.804 | -9.121 | -9.146 | 340 | 402 | 434 | 340 | 1804 | 6134 |  | CORR | CIGR | 05:10 | 05:20 | 05:25 | 39 | 189 | 12 | EXT |  | 0.89 | (c)
67712.895 | 5.756 | 5.728 | -5.194 | -5.222 | 361 | 436 | 527 | 361 | 5168 | 6134 |  | CORR | GENE | 05:13 | 05:25 | 05:40 | 54 | 330 | 10 | EXT |  | 0.89 | (c)
67717.859 | 10.72 | 10.671 | -0.23 | -0.279 | 1041 | 1212 | 1215 | 1041 | 75 | 6134 |  | CORR | GENE | 07:03 | 07:31 | 07:31 | 204 | 347 | 15 | EXT |  | 0.92 | (c)
67718.203 | 0.114 | 0.072 | -11.556 | -11.598 | 177 | 276 | 310 | 177 | 72 | 6135 |  | CORR | GENE | 06:51 | 07:07 | 07:13 | 49 | 266 | 12 | EXT |  | 0.89 | (c)
67719.805 | 1.716 | 1.707 | -9.954 | -9.963 | 244 | 324 | 311 | 244 | 1707 | 6135 |  | CORR | CIGR | 07:02 | 07:15 | 07:13 | 24 | 134 | 11 | EXT |  | 0.89 | (c)
67726.587 | 8.498 | 8.48 | -3.172 | -3.19 | -933 | -870 | -845 | 757 | 3157 | 6135 |  | CORR | CIGR | 03:52 | 04:02 | 04:06 | 33 | 176 | 12 | EXT |  | 0.89 | (c)
67728.059 | 9.97 | 9.961 | -1.7 | -1.709 | -909 | -863 | -839 | 768 | 1687 | 6135 |  | CORR | CIGR | 03:56 | 04:03 | 04:07 | 22 | 141 | 10 | EXT |  | 0.89 | (c)
67729.805 | 0.046 | 0.026 | -11.059 | -11.079 | -1867 | -1590 | -1641 | 1416 | 26 | 6136 |  | CORR | GENE | 07:35 | 08:20 | 08:12 | 59 | 452 | 12 | EXT |  | 0.89 | (c)
67729.808 | 0.049 | 0.02 | -11.056 | -11.085 | -1416 | -1190 | -1185 | 955 | 20 | 6136 |  | CORR | CIGR | 08:48 | 09:25 | 09:25 | 47 | 461 | 11 | EXT |  | 0.89 | (c)
67729.853 | 0.094 | 0.057 | -11.011 | -11.048 | 1320 | 1532 | 1607 | 1320 | 57 | 6136 |  | CORR | GENE | 04:10 | 04:44 | 04:56 | 58 | 574 | 12 | EXT |  | 0.89 | (c)
67764.03 | 0.026 | 0.019 | -11.414 | -11.421 | -1196 | -1053 | -986 | 776 | 19 | 6139 |  | CORR | CIGR | 06:35 | 06:58 | 07:09 | 34 | 419 | 12 | EXT |  | 0.89 | (c)
67775.444 | 0 | 0 | -11.49 | -11.49 | 1696 | 1842 | 1907 | 113 | 0 | 6140 | Смещение кромок | GWAN |  | 04:17 | 04:41 | 04:51 | 0 | 421 | 18 | EXT | Смещение кромок Наружу Величина смещения - 2.8 мм. |  | (c)
67798.47 | 0.781 | 0.771 | -10.384 | -10.394 | -1892 | -1813 | -1818 | 338 | 771 | 6142 |  | CORR | CIGR | 05:01 | 05:13 | 05:13 | 17 | 147 | 11 | EXT |  | 0.89 | (c)
67808.854 | 0 | 0 | -11.535 | -11.535 | -155 | 77 | 199 | 0 | 0 | 6143 | Смещение кромок | GWAN |  | 10:51 | 11:28 | 11:48 | 0 | 708 | 16 | EXT | Смещение кромок Вовнутрь Величина смещения - 2.5 мм. |  | (c)
67820.389 | 0 | 0 | -11.37 | -11.37 | 1607 | 2149 | 2016 | 0 | 0 | 6144 | Смещение кромок | GWAN |  | 02:07 | 03:34 | 03:13 | 0 | 818 | 22 | EXT | Смещение кромок Наружу Величина смещения - 3.5 мм. |  | (c)
67835.369 | 3.61 | 3.56 | -7.84 | -7.89 | -537 | -537 | -492 | 447 | 3560 | 6145 |  | GOUG | GENE | 08:12 | 08:12 | 08:19 | 51 | 90 | 7 | EXT | Задир. |  | (c)
67838.186 | 6.427 | 6.427 | -5.023 | -5.023 | -2170 | -1994 | -2021 | 60 | 4985 | 6145 |  | GOUG | CIGR | 03:48 | 04:17 | 04:12 | 38 | 298 | 7 | EXT | Задир. |  | (c)
67844.071 | 0.862 | 0.862 | -10.608 | -10.608 | 1276 | 1408 | 1348 | 812 | 862 | 6146 |  | GOUG | GENE | 02:59 | 03:20 | 03:10 | 49 | 143 | 7 | EXT | Задир. |  | (c)
67854.679 | 0 | -0.028 | -11.1 | -11.128 | -555 | 63 | -152 | 250 |  | 6147 | Нарушение формы кольцевого шва | GWAN |  | 11:10 | 00:50 | 12:15 | 0 | 805 |  | EXT | Нарушение формы кольцевого шва |  | (c)
67878.081 | 0.837 | 0.765 | -10.498 | -10.57 | -2101 | -1917 | -1879 | 130 | 765 | 6149 |  | CORR | GENE | 07:15 | 07:45 | 07:51 | 94 | 443 | 12 | EXT |  | 0.89 | (c)
67878.315 | 1.071 | 1.031 | -10.264 | -10.304 | 1112 | 1184 | 1253 | 837 | 1031 | 6149 |  | CORR | GENE | 03:54 | 04:05 | 04:16 | 52 | 281 | 13 | EXT |  | 0.89 | (c)
67878.361 | 1.117 | 1.084 | -10.218 | -10.251 | -2149 | -1900 | -1941 | 82 | 1084 | 6149 |  | CORR | GENE | 07:07 | 07:48 | 07:41 | 63 | 416 | 10 | EXT |  | 0.89 | (c)
67883.112 | 5.868 | 5.69 | -5.467 | -5.645 | 1530 | 1794 | 1835 | 90 | 5380 | 6149 |  | CORR | GENE | 05:01 | 05:44 | 05:50 | 265 | 610 | 11 | EXT |  | 0.92 | (c)
67911.354 | 0 | 0 | -11.34 | -11.34 | -530 | -166 | -263 | 0 | 0 | 6152 | Смещение кромок | GWAN |  | 01:26 | 02:24 | 02:09 | 0 | 534 | 17 | EXT | Смещение кромок Вовнутрь Величина смещения - 2.7 мм. |  | (c)
67922.63 | 11.276 | 11.22 | -0.064 | -0.12 | -316 | -102 | -39 | 0 | 38 | 6152 |  | CORR | GENE | 02:00 | 02:35 | 02:45 | 82 | 554 | 11 | EXT |  | 0.89 | (c)
67922.694 | 0 | 0 | -10.48 | -10.48 | 167 | 757 | 548 | 167 | 0 | 6153 | Смещение кромок | GWAN |  | 10:58 | 00:33 | 11:59 | 0 | 761 | 17 | EXT | Смещение кромок Вовнутрь Величина смещения - 2.7 мм. |  | (c)
67922.694 | 0 | -0.018 | -10.48 | -10.498 | 1585 | 1925 | 1878 | 59 |  | 6153 | Нарушение формы кольцевого шва | GWAN |  | 02:47 | 03:42 | 03:34 | 0 | 586 |  | EXT | Нарушение формы кольцевого шва |  | (c)
67922.694 | 0 | -0.021 | -10.48 | -10.501 | -89 | 6 | -5 | 0 |  | 6153 | Нарушение формы кольцевого шва | GWAN |  | 10:17 | 10:32 | 10:30 | 0 | 168 |  | EXT | Нарушение формы кольцевого шва |  | (c)
67933.23 | 0.056 | 0.025 | -10.709 | -10.74 | -1328 | -1164 | -1067 | 806 | 25 | 6154 |  | CORR | GENE | 06:12 | 06:39 | 06:54 | 61 | 522 | 12 | EXT |  | 0.89 | (c)
67943.939 | 0 | -0.026 | -11.32 | -11.346 | 519 | 907 | 898 | 519 |  | 6155 | Нарушение формы кольцевого шва | GWAN |  | 01:42 | 02:44 | 02:43 | 0 | 758 |  | EXT | Нарушение формы кольцевого шва |  | (c)
67943.939 | 0 | -0.01 | -11.32 | -11.33 | 1535 | 1742 | 1740 | 284 |  | 6155 | Нарушение формы кольцевого шва | GWAN |  | 04:25 | 04:59 | 04:59 | 0 | 412 |  | EXT | Нарушение формы кольцевого шва |  | (c)
67943.939 | 0 | -0.028 | -11.32 | -11.348 | -648 | -315 | -418 | 187 |  | 6155 | Нарушение формы кольцевого шва | GWAN |  | 10:33 | 11:27 | 11:10 | 0 | 461 |  | EXT | Нарушение формы кольцевого шва |  | (c)
67948.381 | 4.442 | 4.442 | -6.878 | -6.878 | -1832 | -1809 | -1783 | 399 | 4442 | 6155 |  | CORR | CIGR | 07:22 | 07:26 | 07:30 | 26 | 98 | 10 | EXT |  | 0.89 | (c)
67979.516 | 1.827 | 1.048 | -9.593 | -10.372 | -2085 | -1848 | -1878 | 146 | 1048 | 6158 |  | GOUG | GENE | 04:01 | 04:39 | 04:34 | 1427 | 413 | 7 | EXT | Зона задиров. |  | (c)
67996.221 | 7.112 | 7.014 | -4.313 | -4.411 | 2155 | 2169 | 2167 | 51 | 4244 | 6159 |  | CORR | AXGR | 07:37 | 07:39 | 07:39 | 167 | 24 | 10 | EXT |  | 0.9 | (c)
68000.534 | 0 | 0 | -11.485 | -11.485 | 1409 | 1671 | 1621 | 398 | 0 | 6160 | Смещение кромок | GWAN |  | 04:05 | 04:47 | 04:39 | 0 | 424 | 16 | EXT | Смещение кромок Наружу Величина смещения - 2.5 мм. |  | (c)
68000.534 | 0 | 0 | -11.485 | -11.485 | -2191 | -1662 | -1865 | 40 | 0 | 6160 | Смещение кромок | GWAN |  | 06:24 | 07:49 | 07:16 | 0 | 651 | 17 | EXT | Смещение кромок Наружу Величина смещения - 2.6 мм. |  | (c)
68012.019 | 0 | 0 | -11.405 | -11.405 | 373 | 663 | 692 | 373 | 0 | 6161 | Смещение кромок | GWAN |  | 01:01 | 01:48 | 01:53 | 0 | 638 | 23 | EXT | Смещение кромок Вовнутрь Величина смещения - 3.6 мм. |  | (c)
68012.019 | 0 | 0 | -11.405 | -11.405 | 1360 | 1896 | 1683 | 223 | 0 | 6161 | Смещение кромок | GWAN |  | 03:40 | 05:07 | 04:33 | 0 | 647 | 17 | EXT | Смещение кромок Вовнутрь Величина смещения - 2.7 мм. |  | (c)
68012.019 | 0 | -0.032 | -11.405 | -11.437 | -521 | -384 | -360 | 199 |  | 6161 | Нарушение формы кольцевого шва | GWAN |  | 10:37 | 10:59 | 11:03 | 0 | 322 |  | EXT | Нарушение формы кольцевого шва |  | (c)
68020.564 | 8.545 | 6.345 | -2.86 | -5.06 | -1736 | -1716 | -1710 | 495 | 2718 | 6161 |  | CORR | GENE | 07:21 | 07:24 | 07:25 | 2342 | 52 | 10 | EXT |  | 0.97 | (c)
68023.424 | 0 | 0 | -11.32 | -11.32 | -1834 | -1504 | -1641 | 396 | 0 | 6162 | Смещение кромок | GWAN |  | 04:12 | 05:06 | 04:44 | 0 | 387 | 16 | EXT | Смещение кромок Вовнутрь Величина смещения - 2.6 мм. |  | (c)
68028.113 | 4.689 | 4.63 | -6.631 | -6.69 | -361 | -349 | -350 | 338 | 4630 | 6162 |  | CORR | AXGR | 08:10 | 08:12 | 08:12 | 115 | 23 | 10 | EXT |  | 0.89 | (c)
68055.747 | 10.673 | 10.644 | -0.882 | -0.911 | 2024 | 2134 | 2164 | 2024 | 862 | 6164 |  | CORR | GENE | 05:06 | 05:24 | 05:29 | 49 | 280 | 11 | EXT |  | 0.89 | (c)
68066.093 | 9.464 | 9.449 | -1.921 | -1.936 | -679 | -617 | -606 | 533 | 1902 | 6165 |  | CORR | CIGR | 05:27 | 05:37 | 05:38 | 34 | 146 | 10 | EXT |  | 0.89 | (c)
68075.441 | 7.427 | 7.393 | -3.478 | -3.512 | -1636 | -1604 | -1563 | 1489 | 3460 | 6166 |  | CORR | GENE | 04:26 | 04:31 | 04:38 | 52 | 146 | 10 | EXT |  | 0.89 | (c)
68088.658 | 9.739 | 9.719 | -1.706 | -1.726 | 1558 | 1650 | 1647 | 1558 | 1684 | 6167 |  | CORR | CIGR | 06:13 | 06:28 | 06:28 | 42 | 178 | 11 | EXT |  | 0.89 | (c)
68111.455 | 9.766 | 9.756 | -1.184 | -1.194 | 1271 | 1341 | 1322 | 1271 | 1176 | 6169 |  | CORR | CIGR | 06:49 | 07:01 | 06:58 | 18 | 101 | 12 | EXT |  | 0.89 | (c)
68112.639 | 0 | 0 | -11.25 | -11.25 | 534 | 847 | 745 | 534 | 0 | 6170 | Смещение кромок | GWAN |  | 06:14 | 07:04 | 06:48 | 0 | 424 | 15 | EXT | Смещение кромок Наружу Величина смещения - 2.3 мм. |  | (c)
68112.639 | 0 | -0.021 | -11.25 | -11.271 | -2038 | -1956 | -1654 | 1269 |  | 6170 | Нарушение формы кольцевого шва | GWAN |  | 11:19 | 11:32 | 12:21 | 0 | 769 |  | EXT | Нарушение формы кольцевого шва |  | (c)
68135.173 | 11.284 | 11.234 | -0.101 | -0.151 | 1743 | 1960 | 1896 | 1743 | 85 | 6171 |  | CORR | GENE | 06:13 | 06:48 | 06:38 | 66 | 305 | 12 | EXT |  | 0.89 | (c)
68142.009 | 6.735 | 6.704 | -4.48 | -4.511 | 1772 | 1840 | 1942 | 118 | 4473 | 6172 |  | CORR | CIGR | 07:14 | 07:25 | 07:41 | 38 | 340 | 11 | EXT |  | 0.89 | (c)
68158.781 | 0.907 | 0.86 | -10.498 | -10.545 | 2172 | 2183 | 2185 | 33 | 860 | 6174 |  | CORR | AXGR | 05:56 | 05:58 | 05:58 | 98 | 25 | 12 | EXT |  | 0.89 | (c)
68160.926 | 3.052 | 2.975 | -8.353 | -8.43 | -1757 | -1740 | -1729 | 474 | 2975 | 6174 |  | CORR | GENE | 07:22 | 07:24 | 07:26 | 213 | 55 | 12 | EXT |  | 0.91 | (c)
68180.639 | 0 | -0.026 | -11.315 | -11.341 | 1643 | 2168 | 2012 | 1643 |  | 6176 | Нарушение формы кольцевого шва | GWAN |  | 09:40 | 11:05 | 10:40 | 0 | 738 |  | EXT | Нарушение формы кольцевого шва |  | (c)
68195.187 | 3.233 | 3.225 | -8.412 | -8.42 | -1603 | -1544 | -1553 | 1503 | 3225 | 6177 |  | CORR | CIGR | 06:43 | 06:52 | 06:51 | 17 | 100 | 10 | EXT |  | 0.89 | (c)
68207.677 | 4.078 | 4.07 | -7.292 | -7.3 | -781 | -729 | -739 | 698 | 4070 | 6178 |  | CORR | CIGR | 06:55 | 07:03 | 07:02 | 17 | 84 | 10 | EXT |  | 0.89 | (c)
68245.073 | 7.299 | 7.257 | -4.331 | -4.373 | 1995 | 2041 | 2047 | 1995 | 4292 | 6181 |  | DENT | GENE | 05:55 | 06:03 | 06:04 | 81 | 104 | 0.6 | N/A | Глубина вмятины: 9 мм (0,6%). Линейка: 8 см в (726 см; 06:03 ч:мин) |  | (c)
68309.164 | 0 | -0.038 | -6.875 | -6.913 | -1674 | -1292 | -1111 | 547 |  | 6188а | Нарушение формы кольцевого шва | GWAN |  | 07:59 | 09:00 | 09:29 | 0 | 1127 |  | EXT | Нарушение формы кольцевого шва |  | (c)
68333.136 | 6.022 | 6.012 | -5.203 | -5.213 | -1433 | -1247 | -1323 | 1213 | 5112 | 6190 |  | CORR | GENE | 05:22 | 05:52 | 05:40 | 101 | 220 | 13 | EXT | Аномалия находится на отводе. | 0.89 | (c)
68351.767 | 2.308 | 2.294 | -9.002 | -9.016 | -1295 | -1196 | -1212 | 1129 | 2294 | 6192 |  | CSCC | CIGR | 05:35 | 05:51 | 05:48 | 23 | 166 | 24 | EXT | Аномалия находится на отводе. | 1 | (b)
68352.203 | 2.744 | 2.733 | -8.566 | -8.577 | -1135 | -1067 | -1054 | 973 | 2733 | 6192 |  | CSCC | GENE | 06:01 | 06:12 | 06:14 | 197 | 162 | 37 | EXT | Аномалия находится на отводе. | 1 | (b)
68354.321 | 4.862 | 4.795 | -6.448 | -6.515 | -1225 | -1178 | -1152 | 1080 | 4795 | 6192 |  | CSCC | GENE | 05:46 | 05:54 | 05:58 | 151 | 145 | 20 | EXT | Аномалия находится на отводе. | 1 | (b)
68354.491 | 5.032 | 5.018 | -6.278 | -6.292 | -1309 | -1161 | -1147 | 985 | 5018 | 6192 |  | CSCC | GENE | 05:33 | 05:57 | 05:59 | 70 | 324 | 39 | EXT | Аномалия находится на отводе. | 1 | (b)
68355.141 | 5.682 | 5.542 | -5.628 | -5.768 | -1300 | -1159 | -1188 | 1077 | 5418 | 6192 |  | CSCC | GENE | 05:34 | 05:57 | 05:52 | 350 | 223 | 34 | EXT | Аномалия находится на отводе. | 1 | (b)
68357.197 | 7.738 | 7.041 | -3.572 | -4.269 | -320 | -199 | -210 | 101 | 1703 | 6192 |  | GOUG | GENE | 08:12 | 08:32 | 08:30 | 2566 | 219 | 7 | EXT | Аномалия находится на отводе. Зона задиров. |  | (c)
68360.769 | 0 | 0 | -11.09 | -11.09 | 2160 | -2036 | -2034 | 0 | 0 | 6193 | Смещение кромок | GWAN |  | 03:50 | 04:33 | 04:33 | 0 | 533 | 18 | EXT | Смещение кромок Наружу Аномалия находится на отводе. Величина смещения - 2.8 мм. |  | (c)
68411.922 | 5.533 | 5.509 | -5.977 | -6.001 | -1726 | -1591 | -1627 | 504 | 5509 | 6197 |  | CORR | CIGR | 07:51 | 08:13 | 08:07 | 40 | 198 | 10 | EXT |  | 0.89 | (c)
68417.899 | 0 | 0 | -11.725 | -11.725 | 1641 | 2013 | 1888 | 1641 | 0 | 6198 | Смещение кромок | GWAN |  | 07:27 | 08:27 | 08:07 | 0 | 495 | 15 | EXT | Смещение кромок Вовнутрь Аномалия находится на отводе. Величина смещения - 2.4 мм. |  | (c)
68463.074 | 0 | -0.018 | -11.245 | -11.263 | -730 | -619 | -589 | 447 |  | 6202 | Нарушение формы кольцевого шва | GWAN |  | 05:45 | 06:03 | 06:08 | 0 | 283 |  | EXT | Нарушение формы кольцевого шва Аномалия находится на отводе. |  | (c)
68500.784 | 5.605 | 5.509 | -5.305 | -5.401 | -1236 | -1140 | -946 | 655 | 5288 | 6205 |  | CORR | GENE | 05:45 | 06:01 | 06:32 | 113 | 581 | 10 | EXT | Аномалия находится на упругопластическом изгибе: R=364 D, максимальное растяжение на 6.1 час. | 1.05 | (b)
68504.119 | 8.94 | 8.882 | -1.97 | -2.028 | -1209 | -1133 | -1153 | 1098 | 1953 | 6205 |  | CORR | GENE | 05:50 | 06:02 | 05:59 | 75 | 111 | 12 | EXT | Аномалия находится на упругопластическом изгибе: R=347 D, максимальное растяжение на 6.1 час. | 1.03 | (b)
68552.054 | 0 | 0 | -11.375 | -11.375 | 1237 | 1243 | 1244 | 980 | 0 | 6210 | Непровар / утяжина | GWAN |  | 03:53 | 03:54 | 03:54 | 0 | 14 | 11 | INT | Непровар / утяжина Аномалия находится на отводе. |  | (c)
68564.176 | 0.747 | 0.741 | -10.588 | -10.594 | -1847 | -1800 | -1793 | 384 | 741 | 6211 |  | CORR | CIGR | 06:19 | 06:27 | 06:28 | 17 | 107 | 14 | EXT |  | 0.89 | (c)
68574.788 | 0.024 | 0.004 | -10.346 | -10.366 | 1710 | -1443 | -1196 | 0 | 4 | 6212 | Дефект проката | MIAN | GENE | 02:18 | 05:50 | 06:29 | 633 | 3109 |  | INT | Дефект проката Эквивалент потери металла 25%. |  | (c)
68588.008 | 2.874 | 2.813 | -8.721 | -8.782 | 1649 | 1711 | 1704 | 1649 | 2813 | 6213 |  | DENT | GENE | 09:56 | 10:06 | 10:05 | 113 | 110 | 0.8 | N/A | Глубина вмятины: 11 мм (0,8%). Линейка: 11 см в (281 см; 10:06 ч:мин) |  | (c)
68588.138 | 3.004 | 2.924 | -8.591 | -8.671 | 766 | 769 | 774 | 766 | 2924 | 6213 |  | CORR | AXGR | 07:34 | 07:34 | 07:35 | 128 | 16 | 10 | EXT |  | 0.9 | (c)
68630.589 | 0 | 0 | -11.39 | -11.39 | -115 | 21 | 151 | 0 | 0 | 6217 | Смещение кромок | GWAN |  | 10:06 | 10:28 | 10:49 | 0 | 532 | 17 | EXT | Смещение кромок Вовнутрь Величина смещения - 2.7 мм. |  | (c)
68643.177 | 1.198 | 1.179 | -10.532 | -10.551 | -1407 | -1333 | -1327 | 1248 | 1179 | 6218 |  | CORR | CIGR | 05:15 | 05:27 | 05:28 | 41 | 160 | 10 | EXT | Аномалия находится на отводе. | 0.89 | (c)
68654.14 | 0.431 | 0.309 | -1.814 | -1.936 | 2074 | 2218 | 2200 | 2074 | 309 | 6219 |  | GOUG | GENE | 03:23 | 03:46 | 03:43 | 263 | 251 | 9 | EXT | Задир. |  | (c)
68655.954 | 0 | -0.029 | -11.515 | -11.544 | 2196 | -1710 | -1887 | 1508 |  | 6220 | Нарушение формы кольцевого шва | GWAN |  | 03:09 | 04:39 | 04:10 | 0 | 758 |  | EXT | Нарушение формы кольцевого шва Аномалия находится на отводе. |  | (c)
68656.845 | 0.891 | 0.872 | -10.624 | -10.643 | -1430 | -1370 | -1383 | 1335 | 872 | 6220 |  | CORR | CIGR | 05:24 | 05:34 | 05:32 | 29 | 95 | 11 | EXT | Аномалия находится на отводе. | 0.89 | (c)
68662.535 | 6.581 | 6.558 | -4.934 | -4.957 | -1327 | -1218 | -1233 | 1139 | 4916 | 6220 |  | CORR | CIGR | 05:41 | 05:58 | 05:56 | 41 | 188 | 10 | EXT | Аномалия находится на отводе. | 0.89 | (c)
68663.096 | 7.142 | 7.128 | -4.373 | -4.387 | 445 | 507 | 487 | 445 | 4356 | 6220 |  | GOUG | CIGR | 10:27 | 10:37 | 10:33 | 31 | 84 | 8 | EXT | Аномалия находится на отводе. Задир. |  | (c)
68665.247 | 9.293 | 9.274 | -2.222 | -2.241 | -1173 | -1031 | -1084 | 994 | 2204 | 6220 |  | CORR | CIGR | 06:05 | 06:28 | 06:20 | 37 | 179 | 10 | EXT | Аномалия находится на отводе. | 0.89 | (c)
68665.682 | 9.728 | 9.702 | -1.787 | -1.813 | 623 | 645 | 641 | 623 | 1763 | 6220 |  | GOUG | PITT | 10:55 | 10:59 | 10:58 | 50 | 36 | 10 | EXT | Аномалия находится на отводе. Задир. |  | (c)
68683.933 | 0 | -0.039 | -1.933 | -1.972 | 316 | 477 | 508 | 316 |  | 6222б | Нарушение формы кольцевого шва | GWAN |  | 11:09 | 11:35 | 11:40 | 0 | 382 |  | EXT | Нарушение формы кольцевого шва |  | (c)
68685.866 | 0 | -0.014 | -5.172 | -5.186 | 1392 | 1760 | 1662 | 1392 |  | 6222в | Нарушение формы кольцевого шва | GWAN |  | 05:52 | 06:51 | 06:36 | 0 | 541 |  | EXT | Нарушение формы кольцевого шва Аномалия находится на отводе. |  | (c)
68691.038 | 0 | -0.023 | -9.481 | -9.504 | 58 | 412 | 374 | 58 |  | 6223а | Нарушение формы кольцевого шва | GWAN |  | 11:23 | 00:20 | 12:14 | 0 | 632 |  | EXT | Нарушение формы кольцевого шва Аномалия находится на отводе. |  | (c)
68700.519 | 0 | 0 | -11.235 | -11.235 | -1636 | -1467 | -1395 | 1153 | 0 | 6224 | Смещение кромок | GWAN |  | 10:35 | 11:02 | 11:14 | 0 | 483 | 22 | EXT | Смещение кромок Вовнутрь Аномалия находится на отводе. Величина смещения - 3.5 мм. |  | (c)
68711.754 | 0 | -0.031 | -11.605 | -11.636 | 926 | 1438 | 1206 | 926 |  | 6225 | Нарушение формы кольцевого шва | GWAN |  | 11:28 | 00:50 | 12:13 | 0 | 560 |  | EXT | Нарушение формы кольцевого шва Аномалия находится на отводе. |  | (c)
68726.65 | 3.291 | 3.253 | -8.134 | -8.172 | 1935 | 2092 | 2170 | 1935 | 3253 | 6226 |  | CORR | GENE | 08:02 | 08:27 | 08:40 | 75 | 470 | 13 | EXT | Аномалия находится на отводе. | 0.89 | (c)
68727.543 | 4.184 | 4.088 | -7.241 | -7.337 | 1666 | 1937 | 1906 | 1666 | 4088 | 6226 |  | CORR | GENE | 07:19 | 08:02 | 07:57 | 137 | 480 | 10 | EXT | Аномалия находится на отводе. | 0.9 | (c)
68734.784 | 0 | 0 | -11.515 | -11.515 | -1165 | -668 | -804 | 443 | 0 | 6227 | Смещение кромок | GWAN |  | 03:30 | 04:50 | 04:28 | 0 | 723 | 16 | EXT | Смещение кромок Наружу Аномалия находится на отводе. Величина смещения - 2.5 мм. |  | (c)
68736.755 | 1.971 | 1.956 | -9.544 | -9.559 | -215 | -101 | -122 | 30 | 1956 | 6227 |  | CORR | CIGR | 06:03 | 06:22 | 06:18 | 43 | 185 | 10 | EXT |  | 0.89 | (c)
68740.156 | 5.372 | 5.307 | -6.143 | -6.208 | -52 | -11 | 2 | 0 | 5307 | 6227 |  | DENT | GENE | 06:29 | 06:36 | 06:38 | 118 | 107 | 0.7 | N/A | Глубина вмятины: 10 мм (0,7%). Линейка: 12 см в (531 см; 06:36 ч:мин) Аномалия находится вблизи продольного шва. |  | (c)
68746.299 | 0 | 0 | -11.485 | -11.485 | 1092 | 2108 | 1709 | 1092 | 0 | 6228 | Смещение кромок | GWAN |  | 02:38 | 05:22 | 04:17 | 0 | 1234 | 18 | EXT | Смещение кромок Наружу Величина смещения - 2.8 мм. |  | (c)
68746.299 | 0 | 0 | -11.485 | -11.485 | -2009 | -1865 | -1789 | 1568 | 0 | 6228 | Смещение кромок | GWAN |  | 06:17 | 06:41 | 06:53 | 0 | 441 | 16 | EXT | Смещение кромок Наружу Величина смещения - 2.4 мм. |  | (c)
68767.903 | 10.119 | 10.095 | -1.056 | -1.08 | -1636 | -1499 | -1541 | 1446 | 1046 | 6229 |  | CORR | CIGR | 06:38 | 07:00 | 06:53 | 34 | 190 | 11 | EXT |  | 0.89 | (c)
68830.177 | 4.198 | 4.187 | -6.562 | -6.573 | 1244 | 1280 | 1281 | 1244 | 4187 | 6235 |  | CORR | CIGR | 05:19 | 05:24 | 05:25 | 19 | 74 | 10 | EXT | Аномалия находится на отводе. | 0.89 | (c)
68832.984 | 7.005 | 7.004 | -3.755 | -3.756 | 1809 | 1849 | 1846 | 1809 | 3738 | 6235 |  | CORR | CIGR | 06:50 | 06:56 | 06:56 | 18 | 73 | 12 | EXT | Аномалия находится на отводе. | 0.89 | (c)
68833.425 | 7.446 | 7.432 | -3.314 | -3.328 | 1796 | 1871 | 1854 | 1796 | 3293 | 6235 |  | CORR | CIGR | 06:48 | 06:60 | 06:57 | 35 | 116 | 10 | EXT | Аномалия находится на отводе. | 0.89 | (c)
68869.717 | 10.088 | 9.912 | -1.397 | -1.573 | 978 | 1199 | 1190 | 829 | 1232 | 6238 |  | DENT | GENE | 04:44 | 05:19 | 05:18 | 341 | 423 | 0.4 | N/A | Глубина вмятины: 6 мм (0,4%). Линейка: 34 см в (991 см; 05:19 ч:мин) |  | (c)
68891.969 | 9.23 | 9.093 | -2.48 | -2.617 | -1151 | -706 | -825 | 499 | 2375 | 6240 |  | DENT | GENE | 04:01 | 05:13 | 04:53 | 242 | 652 | 0.6 | N/A | Глубина вмятины: 9 мм (0,6%). Линейка: 24 см в (909 см; 05:13 ч:мин) Аномалия находится на отводе. |  | (c)
68938.744 | 0 | -0.032 | -11.705 | -11.737 | 161 | 647 | 596 | 161 |  | 6245 | Нарушение формы кольцевого шва | GWAN |  | 00:35 | 01:53 | 01:45 | 0 | 871 |  | EXT | Нарушение формы кольцевого шва Аномалия находится на отводе. |  | (c)
68954.388 | 3.939 | 3.872 | -7.741 | -7.808 | -233 | -220 | -220 | 206 | 3872 | 6246 |  | CORR | AXGR | 06:06 | 06:08 | 06:08 | 127 | 27 | 10 | EXT |  | 0.9 | (c)
68970.562 | 8.433 | 8.366 | -3.252 | -3.319 | -2010 | -1949 | -1957 | 1903 | 3195 | 6247 |  | DENT | GENE | 05:21 | 05:31 | 05:30 | 124 | 107 | 0.9 | N/A | Глубина вмятины: 13 мм (0,9%). Линейка: 12 см в (837 см; 05:31 ч:мин) Аномалия находится на отводе. |  | (c)
68987.694 | 2.855 | 2.846 | -8.605 | -8.614 | 1931 | 2011 | 1971 | 1931 | 2846 | 6249 |  | CORR | CIGR | 05:19 | 05:32 | 05:25 | 17 | 80 | 10 | EXT | Аномалия находится на отводе. | 0.89 | (c)
68988.214 | 3.375 | 3.341 | -8.085 | -8.119 | 1907 | 2005 | 2009 | 1907 | 3341 | 6249 |  | CORR | GENE | 05:15 | 05:31 | 05:32 | 57 | 204 | 13 | EXT | Аномалия находится на отводе. | 0.89 | (c)
68989.068 | 4.229 | 4.208 | -7.231 | -7.252 | 2123 | -2182 | -2220 | 2102 | 4208 | 6249 |  | CORR | GENE | 05:50 | 06:15 | 06:09 | 71 | 236 | 13 | EXT | Аномалия находится на отводе. | 0.89 | (c)
68994.49 | 9.651 | 9.636 | -1.809 | -1.824 | 2010 | 2091 | 2098 | 2010 | 1799 | 6249 |  | CORR | CIGR | 05:32 | 05:45 | 05:46 | 25 | 176 | 11 | EXT | Аномалия находится на отводе. | 0.89 | (c)
69003.528 | 7.229 | 7.22 | -3.991 | -4 | -2112 | -2002 | -2022 | 118 | 3975 | 6250 |  | CORR | CIGR | 06:39 | 06:57 | 06:54 | 25 | 180 | 11 | EXT |  | 0.89 | (c)
69013.51 | 5.991 | 5.911 | -5.189 | -5.269 | -715 | -695 | -695 | 674 | 5127 | 6251 |  | CORR | AXGR | 02:38 | 02:41 | 02:41 | 142 | 41 | 16 | EXT | Аномалия находится на отводе. | 0.91 | (c)
69026.355 | 7.656 | 7.646 | -3.714 | -3.724 | 1681 | 1699 | 1699 | 1681 | 3700 | 6252 |  | CORR | PITT | 05:48 | 05:51 | 05:51 | 24 | 34 | 15 | EXT |  | 0.89 | (c)
69053.039 | 0 | -0.028 | -11.39 | -11.418 | -2003 | -1818 | -1817 | 1631 |  | 6255 | Нарушение формы кольцевого шва | GWAN |  | 01:47 | 02:17 | 02:17 | 0 | 372 |  | EXT | Нарушение формы кольцевого шва |  | (c)
69108.839 | 0 | 0 | -10.96 | -10.96 | -557 | -419 | -328 | 99 | 0 | 6260 | Смещение кромок | GWAN |  | 05:57 | 06:19 | 06:34 | 0 | 458 | 21 | EXT | Смещение кромок Вовнутрь Величина смещения - 3.3 мм. |  | (c)
69108.839 | 0 | 0 | -10.96 | -10.96 | -112 | 201 | 89 | 0 | 0 | 6260 | Смещение кромок | GWAN |  | 07:09 | 07:59 | 07:41 | 0 | 403 | 18 | EXT | Смещение кромок Наружу Величина смещения - 2.8 мм. |  | (c)
69108.951 | 0.112 | 0.093 | -10.848 | -10.867 | -1014 | -934 | -940 | 867 | 93 | 6260 |  | CORR | CIGR | 04:43 | 04:56 | 04:55 | 34 | 146 | 10 | EXT |  | 0.89 | (c)
69131.429 | 0 | -0.025 | -10.95 | -10.975 | 566 | 966 | 818 | 566 |  | 6262 | Нарушение формы кольцевого шва | GWAN |  | 04:49 | 05:54 | 05:30 | 0 | 504 |  | EXT | Нарушение формы кольцевого шва Аномалия находится на отводе. |  | (c)
69144.739 | 2.36 | 2.332 | -8.845 | -8.873 | -430 | -429 | -374 | 319 | 2332 | 6263 |  | GOUG | CIGR | 07:54 | 07:54 | 08:03 | 29 | 111 | 7 | EXT | Аномалия находится на отводе. Задир. |  | (c)
69146.596 | 4.217 | 4.097 | -6.988 | -7.108 | -1885 | -1170 | -1498 | 1111 | 4097 | 6263 |  | GOUG | GENE | 03:59 | 05:54 | 05:01 | 214 | 774 | 8 | EXT | Аномалия находится на отводе. Зона задиров. |  | (c)
69146.625 | 4.246 | 4.238 | -6.959 | -6.967 | -634 | -589 | -586 | 538 | 4238 | 6263 |  | GOUG | CISL | 07:21 | 07:28 | 07:29 | 14 | 95 | 9 | EXT | Аномалия находится на отводе. Задир. |  | (c)
69146.627 | 4.248 | 3.917 | -6.957 | -7.288 | -345 | -191 | -205 | 65 | 3917 | 6263 |  | GOUG | GENE | 08:07 | 08:32 | 08:30 | 371 | 280 | 11 | EXT | Аномалия находится на отводе. Зона задиров. |  | (b)
69154.92 | 1.336 | 1.326 | -9.779 | -9.789 | -184 | -85 | -111 | 37 | 1326 | 6264 |  | CORR | CIGR | 07:35 | 07:51 | 07:47 | 46 | 147 | 11 | EXT |  | 0.89 | (c)
69155.787 | 2.203 | 2.038 | -8.912 | -9.077 | -56 | -43 | -48 | 41 | 2038 | 6264 |  | CORR | AXSL | 07:56 | 07:58 | 07:57 | 292 | 15 | 10 | EXT |  | 0.92 | (c)
69191.429 | 4.025 | 3.949 | -7.235 | -7.311 | 2205 | 2217 | -2222 | 0 | 3949 | 6267 |  | LWAN | GENE | 08:18 | 08:20 | 08:23 | 386 | 68 |  | EXT | Эквивалент потери металла 15%. |  | (c)
69203.371 | 4.707 | 4.613 | -6.353 | -6.447 | 945 | 1321 | 1218 | 738 | 4613 | 6268 |  | DENT | GENE | 05:00 | 06:01 | 05:45 | 198 | 548 | 0.6 | N/A | Глубина вмятины: 9 мм (0,6%). Линейка: 20 см в (461 см; 06:01 ч:мин) |  | (c)
69221.094 | 0 | -0.026 | -11.685 | -11.711 | 1596 | 2036 | 1975 | 1596 |  | 6270 | Нарушение формы кольцевого шва | GWAN |  | 01:04 | 02:15 | 02:05 | 0 | 759 |  | EXT | Нарушение формы кольцевого шва |  | (c)
69231.6 | 10.506 | 10.416 | -1.179 | -1.269 | -1330 | -1237 | -1013 | 697 | 1166 | 6270 |  | CORR | GENE | 05:12 | 05:27 | 06:03 | 103 | 633 | 11 | EXT |  | 0.89 | (c)
69232.751 | 11.657 | 11.238 | -0.028 | -0.447 | 1455 | 1583 | 1595 | 1455 | 27 | 6270 |  | GOUG | GENE | 00:41 | 01:02 | 01:04 | 420 | 282 | 7 | EXT | Задир. |  | (b)
69232.819 | 0.04 | 0.036 | -11.665 | -11.669 | -601 | -395 | -445 | 289 | 36 | 6271 |  | GOUG | GENE | 01:38 | 02:11 | 02:03 | 647 | 312 | 7 | EXT | Аномалия находится на отводе. Задир. |  | (b)
69233.805 | 1.026 | 0.801 | -10.679 | -10.904 | 2196 | 2201 | -1956 | 1647 | 801 | 6271 |  | GOUG | GENE | 09:09 | 09:10 | 09:59 | 1545 | 619 | 7 | EXT | Аномалия находится на отводе. Зона задиров. |  | (c)
69327.864 | 5.215 | 5.194 | -5.405 | -5.426 | 999 | 1092 | 1070 | 999 | 5194 | 6279 |  | CORR | CIGR | 05:25 | 05:40 | 05:36 | 33 | 142 | 10 | EXT | Аномалия находится на отводе. | 0.89 | (c)
69330.406 | 7.757 | 7.722 | -2.863 | -2.898 | 1092 | 1170 | 1188 | 946 | 2842 | 6279 |  | CORR | GENE | 05:40 | 05:52 | 05:55 | 56 | 192 | 12 | EXT | Аномалия находится на отводе. | 0.89 | (c)
69332.5 | 9.851 | 9.835 | -0.769 | -0.785 | 994 | 1104 | 1106 | 994 | 723 | 6279 |  | CORR | GENE | 05:24 | 05:42 | 05:42 | 62 | 225 | 11 | EXT | Аномалия находится на отводе. | 0.89 | (c)
69348.002 | 3.093 | 3.082 | -7.822 | -7.833 | -1584 | -1578 | -1512 | 1439 | 3082 | 6281 |  | GOUG | CIGR | 08:25 | 08:26 | 08:37 | 23 | 145 | 7 | EXT | Задир. |  | (c)
69348.279 | 3.37 | 3.36 | -7.545 | -7.555 | 698 | 727 | 722 | 698 | 3360 | 6281 |  | GOUG | CIGR | 02:33 | 02:38 | 02:37 | 24 | 49 | 7 | EXT | Задир. |  | (c)
69349.338 | 4.429 | 4.409 | -6.486 | -6.506 | -1506 | -1489 | -1456 | 1405 | 4409 | 6281 |  | GOUG | CIGR | 08:38 | 08:40 | 08:46 | 21 | 101 | 7 | EXT | Задир. |  | (c)
69353.838 | 8.929 | 8.908 | -1.986 | -2.007 | -1341 | -1264 | -1254 | 1167 | 1985 | 6281 |  | GOUG | CIGR | 09:04 | 09:17 | 09:18 | 22 | 174 | 7 | EXT | Задир. |  | (c)
69355.824 | 0 | -0.041 | -11.395 | -11.436 | -1425 | -1286 | -1174 | 923 |  | 6282 | Нарушение формы кольцевого шва | GWAN |  | 08:22 | 08:44 | 09:02 | 0 | 502 |  | EXT | Нарушение формы кольцевого шва |  | (c)
69388.149 | 9.805 | 9.795 | -1.495 | -1.505 | -1612 | -1554 | -1546 | 1481 | 1485 | 6284 |  | CORR | CIGR | 05:10 | 05:19 | 05:20 | 20 | 131 | 12 | EXT |  | 0.89 | (c)
69400.799 | 0 | -0.028 | -10.98 | -11.008 | 84 | 289 | 237 | 84 |  | 6286 | Нарушение формы кольцевого шва | GWAN |  | 07:34 | 08:07 | 07:59 | 0 | 306 |  | EXT | Нарушение формы кольцевого шва |  | (c)
69407.661 | 6.862 | 6.849 | -4.118 | -4.131 | -1380 | -1267 | -1297 | 1214 | 4001 | 6286 |  | GOUG | GENE | 03:38 | 03:56 | 03:52 | 130 | 166 | 9 | EXT | Зона задиров. |  | (c)
69443.051 | 0 | -0.02 | -2.72 | -2.74 | -1906 | -1756 | -1680 | 1454 |  | 6289б | Нарушение формы кольцевого шва | GWAN |  | 00:21 | 00:45 | 00:58 | 0 | 452 |  | EXT | Нарушение формы кольцевого шва Аномалия находится на отводе. |  | (c)
69443.051 | 0 | 0 | -2.72 | -2.72 | 627 | 1210 | 1023 | 627 | 0 | 6289б | Смещение кромок | GWAN |  | 07:10 | 08:44 | 08:14 | 0 | 792 | 15 | EXT | Смещение кромок Наружу Аномалия находится на отводе. Величина смещения - 2.3 мм. |  | (c)
69447.035 | 1.264 | 1.13 | -10.184 | -10.318 | -1734 | -1264 | -1427 | 1120 | 1130 | 6290а |  | DENT | GENE | 04:45 | 06:01 | 05:34 | 249 | 614 | 0.6 | N/A | Глубина вмятины: 8 мм (0,6%). Линейка: 25 см в (113 см; 06:01 ч:мин) Аномалия находится на отводе. |  | (c)
69463.806 | 6.587 | 6.547 | -5.048 | -5.088 | -1978 | -1850 | -1881 | 1784 | 4993 | 6291 |  | GOUG | GENE | 09:39 | 09:60 | 09:55 | 95 | 194 | 7 | EXT | Аномалия находится на отводе. Зона задиров. |  | (c)
69481.335 | 0.846 | 0.666 | -10.814 | -10.994 | -32 | 255 | 166 | 0 | 666 | 6293 |  | DENT | GENE | 04:39 | 05:25 | 05:11 | 284 | 395 | 0.5 | N/A | Глубина вмятины: 7 мм (0,5%). Линейка: 28 см в (67 см; 05:25 ч:мин) Аномалия находится вблизи продольного шва. |  | (c)
69514.664 | 0 | -0.018 | -11.265 | -11.283 | -856 | -765 | -770 | 683 |  | 6296 | Нарушение формы кольцевого шва | GWAN |  | 01:02 | 01:17 | 01:16 | 0 | 173 |  | EXT | Нарушение формы кольцевого шва |  | (c)
69519.221 | 4.557 | 4.552 | -6.708 | -6.713 | 1271 | 1290 | 1291 | 1271 | 4552 | 6296 |  | GOUG | CISL | 06:45 | 06:48 | 06:49 | 14 | 41 | 13 | EXT | Задир. |  | (c)
69529.651 | 3.722 | 3.667 | -7.658 | -7.713 | -1646 | -1505 | -1533 | 1420 | 3667 | 6297 |  | GOUG | GENE | 05:08 | 05:31 | 05:27 | 155 | 226 | 7 | EXT | Зона задиров. |  | (c)
69530.988 | 5.059 | 4.994 | -6.321 | -6.386 | -686 | -637 | -644 | 602 | 4994 | 6297 |  | GOUG | GENE | 07:43 | 07:51 | 07:50 | 71 | 84 | 7 | EXT | Задир. |  | (c)
69532.379 | 6.45 | 5.804 | -4.93 | -5.576 | -706 | -675 | -655 | 604 | 4853 | 6297 |  | GOUG | GENE | 07:40 | 07:45 | 07:48 | 723 | 102 | 7 | EXT | Зона задиров. |  | (c)
69576.81 | 5.706 | 5.524 | -5.644 | -5.826 | 257 | 337 | 329 | 257 | 5524 | 6301 |  | CORR | GENE | 03:23 | 03:35 | 03:34 | 240 | 145 | 11 | EXT | Аномалия находится на отводе. | 0.91 | (c)
69576.987 | 5.883 | 5.847 | -5.467 | -5.503 | 1967 | 2077 | 2066 | 1967 | 5452 | 6301 |  | CORR | GENE | 07:59 | 08:16 | 08:15 | 51 | 198 | 10 | EXT | Аномалия находится на отводе. | 0.89 | (c)
69594.307 | 0.298 | 0.266 | -11.002 | -11.034 | -2103 | -1802 | -1900 | 1697 | 266 | 6303 |  | CORR | GENE | 07:06 | 07:55 | 07:39 | 69 | 407 | 10 | EXT | Аномалия находится на упругопластическом изгибе: R=325 D, максимальное растяжение на 5.8 час. | 0.89 | (c)
69594.348 | 0.339 | 0.27 | -10.961 | -11.03 | 838 | 988 | 1026 | 838 | 270 | 6303 |  | CORR | GENE | 03:01 | 03:25 | 03:31 | 315 | 375 | 14 | EXT | Аномалия находится на упругопластическом изгибе: R=325 D, максимальное растяжение на 5.8 час. | 0.94 | (c)
69624.069 | 7.56 | 6.896 | -3.63 | -4.294 | -108 | -79 | -81 | 54 | 2341 | 6305 |  | CORR | GENE | 07:41 | 07:45 | 07:45 | 1953 | 54 | 10 | EXT |  | 0.97 | (c)
69630.301 | 2.602 | 2.584 | -9.123 | -9.141 | -1292 | -961 | -1062 | 831 | 2584 | 6306 |  | CORR | GENE | 05:33 | 06:27 | 06:11 | 64 | 461 | 11 | EXT | Аномалия находится на отводе. | 0.89 | (c)
69631.172 | 3.473 | 2.719 | -8.252 | -9.006 | -1252 | -1229 | -1234 | 1215 | 2719 | 6306 |  | CORR | AXGR | 05:40 | 05:44 | 05:43 | 848 | 37 | 10 | EXT | Аномалия находится на отводе. | 0.95 | (c)
69634.808 | 7.109 | 7.011 | -4.616 | -4.714 | -1355 | -1339 | -1339 | 1323 | 4515 | 6306 |  | CORR | AXGR | 05:23 | 05:26 | 05:26 | 199 | 32 | 12 | EXT | Аномалия находится на отводе. | 0.91 | (c)
69635.056 | 7.357 | 6.977 | -4.368 | -4.748 | -1596 | -1579 | -1519 | 1443 | 4326 | 6306 |  | CORR | GENE | 04:44 | 04:47 | 04:57 | 422 | 153 | 11 | EXT | Аномалия находится на отводе. | 0.94 | (c)
69636.214 | 8.515 | 8.063 | -3.21 | -3.662 | -1459 | -1415 | -1399 | 1339 | 2828 | 6306 |  | CORR | GENE | 05:06 | 05:14 | 05:16 | 834 | 120 | 14 | EXT | Аномалия находится на отводе. | 0.99 | (c)
69637.806 | 10.107 | 10.095 | -1.618 | -1.63 | -1349 | -1277 | -1297 | 1245 | 1602 | 6306 |  | CORR | CIGR | 05:24 | 05:36 | 05:33 | 28 | 104 | 11 | EXT | Аномалия находится на отводе. | 0.89 | (c)
69638.092 | 10.393 | 10.38 | -1.332 | -1.345 | -1093 | -1043 | -1022 | 952 | 1320 | 6306 |  | CORR | CIGR | 06:06 | 06:14 | 06:17 | 25 | 141 | 12 | EXT | Аномалия находится на отводе. | 0.89 | (c)
69638.543 | 10.844 | 10.754 | -0.881 | -0.971 | -1488 | -1352 | -1220 | 952 | 859 | 6306 |  | CORR | GENE | 05:02 | 05:24 | 05:45 | 112 | 535 | 13 | EXT | Аномалия находится на отводе. | 0.9 | (c)
69651.184 | 0.065 | 0.041 | -11.245 | -11.269 | -1914 | -1819 | -1835 | 317 | 41 | 6308 |  | CORR | CIGR | 05:53 | 06:08 | 06:05 | 32 | 157 | 14 | EXT |  | 0.89 | (c)
69671.548 | 9.119 | 9.091 | -2.226 | -2.254 | 1405 | 1627 | 1595 | 445 | 2206 | 6309 |  | CORR | GENE | 05:29 | 06:05 | 05:59 | 48 | 380 | 10 | EXT |  | 0.89 | (c)
69672.222 | 9.793 | 9.685 | -1.552 | -1.66 | 1845 | 1872 | 1870 | 335 | 1487 | 6309 |  | CORR | GENE | 06:40 | 06:44 | 06:44 | 173 | 50 | 10 | EXT |  | 0.9 | (c)
69673.774 | 0 | 0 | -11.36 | -11.36 | 1192 | 1417 | 1375 | 672 | 0 | 6310 | Смещение кромок | GWAN |  | 00:35 | 01:11 | 01:05 | 0 | 367 | 16 | EXT | Смещение кромок Вовнутрь Величина смещения - 2.5 мм. |  | (c)
69673.774 | 0 | 0 | -11.36 | -11.36 | -1159 | -653 | -766 | 372 | 0 | 6310 | Смещение кромок | GWAN |  | 06:16 | 07:37 | 07:19 | 0 | 787 | 15 | EXT | Смещение кромок Наружу Величина смещения - 2.3 мм. |  | (c)
69719.799 | 0 | 0 | -11.385 | -11.385 | 1435 | 1865 | 1690 | 286 | 0 | 6314 | Смещение кромок | GWAN |  | 05:14 | 06:23 | 05:55 | 0 | 509 | 17 | EXT | Смещение кромок Наружу Величина смещения - 2.6 мм. |  | (c)
69741.816 | 10.632 | 10.541 | -0.813 | -0.904 | -2167 | -2120 | -2136 | 63 | 114 | 6315 |  | CORR | GENE | 05:17 | 05:25 | 05:22 | 790 | 63 | 12 | EXT |  | 0.97 | (c)
69754.124 | 0 | -0.017 | -11.355 | -11.372 | -1935 | -1765 | -1501 | 295 |  | 6317 | Нарушение формы кольцевого шва | GWAN |  | 05:20 | 05:48 | 06:30 | 0 | 869 |  | EXT | Нарушение формы кольцевого шва |  | (c)
69755.576 | 1.452 | 0.863 | -9.903 | -10.492 | -2227 | -2227 | -2176 | 4 | 863 | 6317 |  | CORR | GENE | 04:33 | 04:33 | 04:41 | 1416 | 102 | 10 | EXT |  | 0.97 | (c)
69758.085 | 3.961 | 2.819 | -7.394 | -8.536 | -2218 | -2184 | -2193 | 12 | 2819 | 6317 |  | CORR | GENE | 04:35 | 04:40 | 04:39 | 2078 | 50 | 10 | EXT |  | 0.97 | (c)
69759.512 | 5.388 | 5.163 | -5.967 | -6.192 | -2191 | -2182 | -2177 | 40 | 5163 | 6317 |  | CORR | AXGR | 04:39 | 04:40 | 04:41 | 913 | 28 | 10 | EXT |  | 0.96 | (c)
69760.98 | 6.856 | 6.607 | -4.499 | -4.748 | -1289 | -1268 | -1233 | 941 | 4405 | 6317 |  | CORR | GENE | 07:05 | 07:08 | 07:14 | 343 | 113 | 13 | EXT |  | 0.94 | (c)
69761.177 | 7.053 | 6.417 | -4.302 | -4.938 | -2200 | -2186 | -2185 | 30 | 2455 | 6317 |  | CORR | AXGR | 04:38 | 04:40 | 04:40 | 2483 | 31 | 10 | EXT |  | 0.97 | (c)
69770.735 | 5.256 | 5.17 | -6.184 | -6.27 | 2202 | 2212 | 2211 | 11 | 5170 | 6318 |  | CORR | AXGR | 07:38 | 07:39 | 07:39 | 975 | 17 | 12 | EXT |  | 0.97 | (c)
69842.069 | 7.93 | 7.912 | -3.445 | -3.463 | -244 | -176 | -181 | 119 | 3440 | 6324 |  | CORR | CIGR | 05:10 | 05:21 | 05:20 | 23 | 125 | 11 | EXT |  | 0.89 | (c)
69868.199 | 0 | 0 | -11.135 | -11.135 | 1211 | 1758 | 1629 | 184 | 0 | 6327 | Смещение кромок | GWAN |  | 05:56 | 07:24 | 07:03 | 0 | 836 | 17 | EXT | Смещение кромок Наружу Величина смещения - 2.7 мм. |  | (c)
69879.334 | 0 | 0 | -9.67 | -9.67 | -969 | -452 | -569 | 170 | 0 | 6328 | Смещение кромок | GWAN |  | 11:33 | 00:56 | 12:37 | 0 | 799 | 18 | EXT | Смещение кромок Вовнутрь Величина смещения - 2.8 мм. |  | (c)
69879.334 | 0 | 0 | -9.67 | -9.67 | 12 | 228 | 173 | 12 | 0 | 6328 | Смещение кромок | GWAN |  | 02:11 | 02:46 | 02:37 | 0 | 324 | 17 | EXT | Смещение кромок Наружу Величина смещения - 2.7 мм. |  | (c)
69932.817 | 10.203 | 10.174 | -1.072 | -1.101 | 1712 | 1789 | 1811 | 1712 | 1069 | 6332 |  | CORR | CIGR | 07:20 | 07:32 | 07:36 | 32 | 198 | 10 | EXT |  | 0.89 | (c)
69933.169 | 10.555 | 10.519 | -0.72 | -0.756 | 1225 | 1438 | 1421 | 1225 | 692 | 6332 |  | CORR | GENE | 06:01 | 06:36 | 06:33 | 64 | 392 | 10 | EXT |  | 0.89 | (c)
69944.499 | 10.61 | 10.578 | -0.54 | -0.572 | -494 | -364 | -367 | 239 | 512 | 6333 |  | CORR | GENE | 07:44 | 08:05 | 08:05 | 60 | 256 | 12 | EXT |  | 0.89 | (c)
69946.824 | 1.785 | 1.527 | -9.86 | -10.118 | 1513 | 1911 | 1797 | 1513 | 1527 | 6334 |  | CORR | GENE | 05:57 | 07:01 | 06:43 | 297 | 567 | 10 | EXT |  | 0.92 | (c)
69949.636 | 4.597 | 4.585 | -7.048 | -7.06 | 1549 | 1638 | 1747 | 1549 | 4585 | 6334 |  | CORR | CIGR | 06:03 | 06:17 | 06:35 | 36 | 396 | 10 | EXT |  | 0.89 | (c)
69949.831 | 4.792 | 4.766 | -6.853 | -6.879 | 1654 | 1689 | 1757 | 1654 | 4766 | 6334 |  | CORR | CIGR | 06:20 | 06:26 | 06:36 | 28 | 205 | 10 | EXT |  | 0.89 | (c)
69978.959 | 0 | -0.03 | -11.32 | -11.35 | 1204 | 1539 | 1479 | 476 |  | 6337 | Нарушение формы кольцевого шва | GWAN |  | 03:41 | 04:35 | 04:26 | 0 | 550 |  | EXT | Нарушение формы кольцевого шва |  | (c)
69978.959 | 0 | -0.035 | -11.32 | -11.355 | -1326 | -1104 | -1123 | 904 |  | 6337 | Нарушение формы кольцевого шва | GWAN |  | 08:53 | 09:29 | 09:26 | 0 | 406 |  | EXT | Нарушение формы кольцевого шва |  | (c)
69990.279 | 0 | -0.024 | -11.15 | -11.174 | -447 | -279 | -229 | 12 |  | 6338 | Нарушение формы кольцевого шва | GWAN |  | 01:15 | 01:42 | 01:50 | 0 | 435 |  | EXT | Нарушение формы кольцевого шва |  | (c)
70001.429 | 0 | -0.024 | -11.175 | -11.199 | -1960 | -1762 | -1809 | 270 |  | 6339 | Нарушение формы кольцевого шва | GWAN |  | 03:50 | 04:22 | 04:14 | 0 | 303 |  | EXT | Нарушение формы кольцевого шва |  | (c)
70001.429 | 0 | -0.026 | -11.175 | -11.201 | -983 | -616 | -642 | 301 |  | 6339 | Нарушение формы кольцевого шва | GWAN |  | 06:28 | 07:27 | 07:23 | 0 | 682 |  | EXT | Нарушение формы кольцевого шва |  | (c)
70001.429 | 0 | -0.033 | -11.175 | -11.208 | 217 | 296 | 457 | 217 |  | 6339 | Нарушение формы кольцевого шва | GWAN |  | 09:41 | 09:54 | 10:20 | 0 | 481 |  | EXT | Нарушение формы кольцевого шва |  | (c)
70058.169 | 0 | -0.026 | -11.235 | -11.261 | 218 | 487 | 413 | 218 |  | 6344 | Нарушение формы кольцевого шва | GWAN |  | 02:59 | 03:42 | 03:30 | 0 | 391 |  | EXT | Нарушение формы кольцевого шва |  | (c)
70058.169 | 0 | -0.022 | -11.235 | -11.257 | 1252 | 1446 | 1702 | 80 |  | 6344 | Нарушение формы кольцевого шва | GWAN |  | 05:46 | 06:17 | 06:58 | 0 | 899 |  | EXT | Нарушение формы кольцевого шва |  | (c)
70069.404 | 0 | 0 | -11.385 | -11.385 | 2195 | -1891 | -1890 | 0 | 0 | 6345 | Смещение кромок | GWAN |  | 03:03 | 04:03 | 04:04 | 0 | 752 | 15 | EXT | Смещение кромок Вовнутрь Величина смещения - 2.3 мм. |  | (c)
70069.404 | 0 | -0.015 | -11.385 | -11.4 | -695 | -549 | -538 | 381 |  | 6345 | Нарушение формы кольцевого шва | GWAN |  | 07:17 | 07:40 | 07:42 | 0 | 314 |  | EXT | Нарушение формы кольцевого шва |  | (c)
70080.661 | 11.257 | 11.186 | -0.128 | -0.199 | -1710 | -520 | -903 | 97 | 95 | 6345 |  | CORR | GENE | 04:33 | 07:45 | 06:43 | 104 | 1613 | 14 | EXT |  | 0.9 | (c)
70103.594 | 0.25 | 0.236 | -11.245 | -11.259 | -1872 | -1768 | -1795 | 1718 | 236 | 6348 |  | CORR | CIGR | 04:24 | 04:41 | 04:36 | 27 | 155 | 11 | EXT |  | 0.89 | (c)
70138.696 | 1.027 | 1.019 | -10.638 | -10.646 | 407 | 458 | 449 | 407 | 1019 | 6351 |  | CORR | CIGR | 05:17 | 05:25 | 05:23 | 18 | 84 | 13 | EXT |  | 0.89 | (c)
70139.561 | 1.892 | 1.834 | -9.773 | -9.831 | 1506 | 1676 | 1643 | 1506 | 1834 | 6351 |  | CORR | GENE | 08:14 | 08:41 | 08:36 | 85 | 274 | 12 | EXT |  | 0.89 | (c)
70152.788 | 3.454 | 1.62 | -8.001 | -9.835 | 2083 | 2217 | -2130 | 1881 | 1620 | 6352 |  | GOUG | GENE | 01:48 | 02:10 | 02:28 | 2394 | 497 | 7 | EXT | Аномалия находится на отводе. Зона задиров. |  | (c)
70158.077 | 8.743 | 8.702 | -2.712 | -2.753 | -1162 | -880 | -933 | 704 | 2669 | 6352 |  | CORR | GENE | 05:05 | 05:50 | 05:42 | 84 | 458 | 10 | EXT | Аномалия находится на отводе. | 0.89 | (c)
70158.781 | 9.447 | 9.436 | -2.008 | -2.019 | -915 | -778 | -817 | 719 | 1989 | 6352 |  | CORR | CIGR | 05:44 | 06:07 | 06:00 | 30 | 196 | 10 | EXT | Аномалия находится на отводе. | 0.89 | (c)
70171.959 | 0 | 0 | -9.88 | -9.88 | 622 | 1684 | 1232 | 622 | 0 | 6354 | Смещение кромок | GWAN |  | 02:59 | 05:51 | 04:38 | 0 | 1221 | 16 | EXT | Смещение кромок Наружу Величина смещения - 2.4 мм. |  | (c)
70171.959 | 0 | -0.032 | -9.88 | -9.912 | -1478 | -1287 | -1320 | 1162 |  | 6354 | Нарушение формы кольцевого шва | GWAN |  | 09:20 | 09:51 | 09:46 | 0 | 316 |  | EXT | Нарушение формы кольцевого шва |  | (c)
70173.175 | 1.216 | 1.189 | -8.664 | -8.691 | 533 | 614 | 653 | 533 | 1189 | 6354 |  | CORR | GENE | 02:45 | 02:58 | 03:04 | 56 | 240 | 10 | EXT |  | 0.89 | (c)
70173.307 | 1.348 | 1.326 | -8.532 | -8.554 | 445 | 561 | 543 | 445 | 1326 | 6354 |  | CORR | CIGR | 02:31 | 02:50 | 02:47 | 42 | 196 | 10 | EXT |  | 0.89 | (c)
70181.839 | 0 | 0 | -11.27 | -11.27 | 689 | 833 | 917 | 689 | 0 | 6355 | Смещение кромок | GWAN |  | 04:54 | 05:17 | 05:30 | 0 | 456 | 18 | EXT | Смещение кромок Вовнутрь Величина смещения - 2.9 мм. |  | (c)
70209.145 | 5.086 | 4.964 | -5.984 | -6.106 | -730 | -677 | -670 | 609 | 4964 | 6357 |  | CORR | GENE | 06:16 | 06:25 | 06:26 | 339 | 121 | 11 | EXT | Аномалия находится на упругопластическом изгибе: R=790 D, максимальное растяжение на 7 час. | 0.93 | (c)
70237.794 | 0 | -0.03 | -11.335 | -11.365 | -47 | 403 | 220 | 0 |  | 6360 | Нарушение формы кольцевого шва | GWAN |  | 00:35 | 01:47 | 01:18 | 0 | 533 |  | EXT | Нарушение формы кольцевого шва |  | (c)
70316.745 | 0.021 | 0.016 | -11.689 | -11.694 | -1432 | -1261 | -1316 | 1200 | 16 | 6367 |  | CORR | CIGR | 05:25 | 05:52 | 05:43 | 17 | 231 | 15 | EXT | Аномалия находится на отводе. | 0.89 | (c)
70339.46 | 11.026 | 10.984 | -0.564 | -0.606 | 1817 | 1841 | 1839 | 1817 | 515 | 6368 |  | GOUG | AXGR | 02:36 | 02:40 | 02:40 | 91 | 44 | 12 | EXT | Задир. |  | (c)
70347.767 | 7.743 | 7.682 | -3.772 | -3.833 | -2098 | -2047 | -2049 | 2000 | 3725 | 6369 |  | DENT | GENE | 09:50 | 09:58 | 09:58 | 108 | 98 | 0.5 | N/A | Глубина вмятины: 7 мм (0,5%). Линейка: 11 см в (768 см; 09:58 ч:мин) Аномалия находится на отводе. |  | (c)
70348.945 | 8.921 | 8.912 | -2.594 | -2.603 | 909 | 992 | 979 | 909 | 2576 | 6369 |  | CORR | CIGR | 05:55 | 06:08 | 06:06 | 27 | 138 | 10 | EXT | Аномалия находится на отводе. | 0.89 | (c)
70352.823 | 1.284 | 1.217 | -9.966 | -10.033 | -1070 | -1018 | -1025 | 980 | 1217 | 6370 |  | GOUG | GENE | 01:31 | 01:39 | 01:38 | 68 | 89 | 7 | EXT | Задир. |  | (c)
70353.2 | 1.661 | 1.588 | -9.589 | -9.662 | -1008 | -942 | -954 | 899 | 1588 | 6370 |  | GOUG | GENE | 01:41 | 01:51 | 01:50 | 74 | 109 | 7 | EXT | Задир. |  | (c)
70396.099 | 0 | 0 | -11.335 | -11.335 | 1686 | -2180 | 2095 | 0 | 0 | 6374 | Смещение кромок | GWAN |  | 03:35 | 05:11 | 04:41 | 0 | 819 | 16 | EXT | Смещение кромок Наружу Величина смещения - 2.5 мм. |  | (c)
70418.779 | 0 | -0.02 | -11.545 | -11.565 | 1900 | 2117 | 2053 | 24 |  | 6376 | Нарушение формы кольцевого шва | GWAN |  | 05:46 | 06:22 | 06:11 | 0 | 307 |  | EXT | Нарушение формы кольцевого шва |  | (c)
70418.779 | 0 | -0.031 | -11.545 | -11.576 | -1322 | -1105 | -1043 | 765 |  | 6376 | Нарушение формы кольцевого шва | GWAN |  | 09:07 | 09:42 | 09:52 | 0 | 557 |  | EXT | Нарушение формы кольцевого шва |  | (c)
70419.978 | 1.199 | 1.193 | -10.346 | -10.352 | 2131 | 2199 | 2202 | 0 | 1193 | 6376 |  | CORR | CIGR | 06:24 | 06:35 | 06:35 | 27 | 143 | 13 | EXT |  | 0.89 | (c)
70430.364 | 0.04 | 0.028 | -11.545 | -11.557 | -2035 | -1988 | -1990 | 1945 | 28 | 6377 |  | CORR | CIGR | 05:59 | 06:07 | 06:07 | 29 | 90 | 12 | EXT |  | 0.89 | (c)
70430.504 | 0.18 | 0.167 | -11.405 | -11.418 | 2179 | -2217 | -2225 | 2169 | 167 | 6377 |  | CORR | CIGR | 05:20 | 05:30 | 05:29 | 26 | 113 | 15 | EXT |  | 0.89 | (c)
70431.198 | 0.874 | 0.857 | -10.711 | -10.728 | 1928 | 2051 | 2066 | 1928 | 857 | 6377 |  | CORR | CIGR | 04:39 | 04:59 | 05:01 | 41 | 277 | 10 | EXT |  | 0.89 | (c)
70444.484 | 2.575 | 2.574 | -8.955 | -8.956 | -1308 | -1308 | -1212 | 1116 | 2574 | 6378 |  | GOUG | CISL | 03:41 | 03:41 | 03:57 | 13 | 192 | 7 | EXT | Задир. |  | (c)
70445.989 | 4.08 | 4.057 | -7.45 | -7.473 | 316 | 366 | 419 | 316 | 4057 | 6378 |  | CORR | CIGR | 08:04 | 08:12 | 08:20 | 33 | 207 | 10 | EXT |  | 0.89 | (c)
70447.437 | 5.528 | 5.516 | -6.002 | -6.014 | 200 | 361 | 284 | 200 | 5516 | 6378 |  | CORR | CIGR | 07:45 | 08:11 | 07:58 | 33 | 168 | 12 | EXT |  | 0.89 | (c)
70450.38 | 8.471 | 8.461 | -3.059 | -3.069 | 415 | 485 | 473 | 415 | 3053 | 6378 |  | CORR | CIGR | 08:20 | 08:31 | 08:29 | 16 | 117 | 11 | EXT |  | 0.89 | (c)
70451.03 | 9.121 | 9.107 | -2.409 | -2.423 | 306 | 504 | 480 | 306 | 2389 | 6378 |  | CORR | CIGR | 08:02 | 08:34 | 08:30 | 34 | 349 | 12 | EXT |  | 0.89 | (c)
70451.537 | 9.628 | 9.607 | -1.902 | -1.923 | 181 | 508 | 366 | 181 | 1884 | 6378 |  | CORR | CIGR | 07:42 | 08:34 | 08:12 | 39 | 370 | 15 | EXT |  | 0.89 | (c)
70452.257 | 10.348 | 10.165 | -1.182 | -1.365 | 71 | 498 | 322 | 71 | 1166 | 6378 |  | CORR | GENE | 07:24 | 08:33 | 08:04 | 199 | 501 | 13 | EXT |  | 0.91 | (c)
70452.638 | 10.729 | 10.621 | -0.801 | -0.909 | 86 | 832 | 469 | 86 | 756 | 6378 |  | CORR | GENE | 07:26 | 09:27 | 08:28 | 153 | 766 | 10 | EXT |  | 0.9 | (c)
70453.114 | 11.205 | 10.913 | -0.325 | -0.617 | 163 | 259 | 466 | 163 | 297 | 6378 |  | CORR | GENE | 07:39 | 07:54 | 08:28 | 320 | 604 | 12 | EXT |  | 0.93 | (c)
70453.327 | 11.418 | 11.356 | -0.112 | -0.174 | 108 | 417 | 320 | 108 | 95 | 6378 |  | CORR | GENE | 07:30 | 08:20 | 08:04 | 79 | 425 | 11 | EXT |  | 0.89 | (c)
70453.843 | 0.404 | 0.382 | -10.206 | -10.228 | 1658 | 2065 | 1889 | 111 | 382 | 6379 |  | CORR | GENE | 07:09 | 08:15 | 07:46 | 83 | 462 | 12 | EXT |  | 0.89 | (c)
70454.345 | 0.906 | 0.906 | -9.704 | -9.704 | 1783 | 1964 | 1926 | 162 | 906 | 6379 |  | CORR | CIGR | 07:29 | 07:59 | 07:52 | 41 | 286 | 12 | EXT |  | 0.89 | (c)
70454.858 | 1.419 | 1.359 | -9.191 | -9.251 | 1784 | 2058 | 1949 | 116 | 1359 | 6379 |  | CORR | GENE | 07:29 | 08:14 | 07:56 | 116 | 331 | 10 | EXT |  | 0.89 | (c)
70455.115 | 1.676 | 1.66 | -8.934 | -8.95 | 1868 | 1974 | 1962 | 175 | 1660 | 6379 |  | CORR | CIGR | 07:43 | 08:00 | 07:58 | 38 | 188 | 11 | EXT |  | 0.89 | (c)
70464.049 | 0 | -0.026 | -11.21 | -11.236 | 2008 | 2093 | 2172 | 2008 |  | 6380 | Нарушение формы кольцевого шва | GWAN |  | 02:32 | 02:46 | 02:59 | 0 | 329 |  | EXT | Нарушение формы кольцевого шва Аномалия находится на отводе. |  | (c)
70471.754 | 7.705 | 7.695 | -3.505 | -3.515 | -1425 | -1370 | -1263 | 1101 | 3478 | 6380 |  | CORR | CIGR | 05:18 | 05:27 | 05:44 | 37 | 324 | 13 | EXT | Аномалия находится на отводе. | 0.89 | (c)
70523.934 | 2.67 | 2.595 | -9 | -9.075 | 1273 | 1327 | 1324 | 1273 | 2595 | 6385 |  | DENT | GENE | 01:02 | 01:11 | 01:10 | 120 | 102 | 0.4 | N/A | Глубина вмятины: 6 мм (0,4%). Линейка: 12 см в (260 см; 01:11 ч:мин) |  | (c)
70542.214 | 0 | -0.023 | -11.14 | -11.163 | 332 | 446 | 420 | 332 |  | 6387 | Нарушение формы кольцевого шва | GWAN |  | 09:52 | 10:11 | 10:07 | 0 | 176 |  | EXT | Нарушение формы кольцевого шва Аномалия находится на отводе. |  | (c)
70586.034 | 0 | 0 | -11.24 | -11.24 | -1781 | -1469 | -1589 | 449 | 0 | 6391 | Смещение кромок | GWAN |  | 04:36 | 05:27 | 05:07 | 0 | 386 | 17 | EXT | Смещение кромок Наружу Аномалия находится на отводе. Величина смещения - 2.6 мм. |  | (c)
70586.034 | 0 | 0 | -11.24 | -11.24 | -1369 | -1196 | -1222 | 862 | 0 | 6391 | Смещение кромок | GWAN |  | 05:43 | 06:11 | 06:07 | 0 | 293 | 15 | EXT | Смещение кромок Вовнутрь Аномалия находится на отводе. Величина смещения - 2.3 мм. |  | (c)
70586.678 | 0.644 | 0.083 | -10.596 | -11.157 | -1740 | -1333 | -1250 | 491 | 83 | 6391 |  | WRIN | GENE | 04:43 | 05:49 | 06:02 | 1382 | 980 | 2.5 | N/A | Высота гофр: 36 мм (2,5%). Длина волны: 391 мм Аномалия находится вблизи кольцевого сварного шва. |  | (a)
70677.364 | 0 | 0 | -11.3 | -11.3 | -1538 | -1269 | -1138 | 738 | 0 | 6399 | Смещение кромок | GWAN |  | 07:30 | 08:13 | 08:34 | 0 | 800 | 16 | EXT | Смещение кромок Вовнутрь Аномалия находится на отводе. Величина смещения - 2.4 мм. |  | (c)
70688.602 | 11.238 | 11.183 | -0.062 | -0.117 | -1883 | -1634 | -1602 | 1320 | 26 | 6399 |  | CORR | GENE | 06:34 | 07:14 | 07:19 | 91 | 562 | 12 | EXT |  | 0.89 | (c)
70692.142 | 3.478 | 3.458 | -7.777 | -7.797 | -1481 | -1409 | -1411 | 1341 | 3458 | 6400 |  | GOUG | CIGR | 10:53 | 11:05 | 11:05 | 38 | 140 | 9 | EXT | Аномалия находится на отводе. Задир. |  | (c)
70698.719 | 10.055 | 9.948 | -1.2 | -1.307 | -1589 | -1496 | -1499 | 1410 | 1109 | 6400 |  | DENT | GENE | 10:36 | 10:51 | 10:50 | 198 | 179 | 0.7 | N/A | Глубина вмятины: 10 мм (0,7%). Линейка: 20 см в (995 см; 10:51 ч:мин) Аномалия находится на отводе. |  | (c)
70734.994 | 0 | 0 | -11.105 | -11.105 | -1285 | -1146 | -1129 | 972 | 0 | 6404 | Смещение кромок | GWAN |  | 05:48 | 06:10 | 06:13 | 0 | 313 | 16 | EXT | Смещение кромок Наружу Аномалия находится на отводе. Величина смещения - 2.6 мм. |  | (c)
70779.484 | 0 | -0.032 | -11.63 | -11.662 | -994 | -762 | -733 | 472 |  | 6408 | Нарушение формы кольцевого шва | GWAN |  | 00:50 | 01:27 | 01:32 | 0 | 522 |  | EXT | Нарушение формы кольцевого шва |  | (c)
70784.108 | 4.624 | 4.455 | -7.006 | -7.175 | 1489 | 1649 | 1573 | 1489 | 4455 | 6408 |  | GOUG | GENE | 07:31 | 07:56 | 07:44 | 169 | 167 | 6 | EXT | Задир. |  | (c)
70813.961 | 0.032 | 0.025 | -11.243 | -11.25 | -1638 | -1520 | -1559 | 1481 | 25 | 6411 |  | CORR | CIGR | 05:50 | 06:09 | 06:02 | 41 | 157 | 10 | EXT |  | 0.89 | (c)
70814.172 | 0.243 | 0.226 | -11.032 | -11.049 | -1987 | -1889 | -1919 | 1851 | 226 | 6411 |  | CORR | CIGR | 04:53 | 05:09 | 05:04 | 27 | 136 | 14 | EXT |  | 0.89 | (c)
70815.861 | 1.932 | 1.687 | -9.343 | -9.588 | -1960 | -1720 | -1725 | 1491 | 1687 | 6411 |  | CORR | GENE | 04:58 | 05:37 | 05:36 | 371 | 469 | 14 | EXT |  | 0.95 | (c)
70848.118 | 0.959 | 0.85 | -10.446 | -10.555 | 370 | 414 | 412 | 370 | 850 | 6414 |  | ARTD | GENE | 06:42 | 06:49 | 06:49 | 199 | 84 |  | EXT | Эквивалент потери металла 12%. |  | (c)
70848.528 | 1.369 | 1.285 | -10.036 | -10.12 | -161 | -101 | -13 | 0 | 1285 | 6414 |  | ARTD | GENE | 05:16 | 05:26 | 05:40 | 444 | 296 |  | EXT | Эквивалент потери металла 18%. |  | (c)
70851.507 | 4.348 | 4.329 | -7.057 | -7.076 | 314 | 354 | 359 | 314 | 4329 | 6414 |  | ARTD | CIGR | 06:33 | 06:39 | 06:40 | 39 | 89 |  | EXT | Эквивалент потери металла 20%. |  | (c)
70864.429 | 5.865 | 5.815 | -5.63 | -5.68 | 2052 | 2204 | 2173 | 2052 | 5574 | 6415 |  | DENT | GENE | 02:42 | 03:06 | 03:01 | 106 | 241 | 0.5 | N/A | Глубина вмятины: 7 мм (0,5%). Линейка: 11 см в (582 см; 03:06 ч:мин) Аномалия находится на отводе. |  | (c)
70904.704 | 0 | -0.024 | -11.22 | -11.244 | -1914 | -1764 | -1730 | 1546 |  | 6419 | Нарушение формы кольцевого шва | GWAN |  | 02:27 | 02:51 | 02:56 | 0 | 368 |  | EXT | Нарушение формы кольцевого шва |  | (c)
70904.704 | 0 | -0.012 | -11.22 | -11.232 | -1179 | -330 | -722 | 264 |  | 6419 | Нарушение формы кольцевого шва | GWAN |  | 04:25 | 06:42 | 05:39 | 0 | 915 |  | EXT | Нарушение формы кольцевого шва |  | (c)
70904.704 | 0 | -0.02 | -11.22 | -11.24 | 8 | 179 | 181 | 8 |  | 6419 | Нарушение формы кольцевого шва | GWAN |  | 07:37 | 08:04 | 08:05 | 0 | 347 |  | EXT | Нарушение формы кольцевого шва |  | (c)
70948.321 | 9.522 | 9.484 | -1.828 | -1.866 | 1177 | 1227 | 1307 | 794 | 1813 | 6422 |  | CORR | GENE | 05:36 | 05:44 | 05:57 | 53 | 259 | 12 | EXT |  | 0.89 | (c)
70949.888 | 11.089 | 11.08 | -0.261 | -0.27 | 1324 | 1385 | 1390 | 775 | 250 | 6422 |  | CORR | CIGR | 05:59 | 06:09 | 06:10 | 20 | 132 | 10 | EXT |  | 0.89 | (c)
70950.149 | 0 | 0 | -10.89 | -10.89 | 71 | 324 | 272 | 71 | 0 | 6423 | Смещение кромок | GWAN |  | 09:15 | 09:56 | 09:47 | 0 | 402 | 17 | EXT | Смещение кромок Вовнутрь Величина смещения - 2.7 мм. |  | (c)
70954.656 | 4.507 | 4.463 | -6.383 | -6.427 | -992 | -727 | -819 | 646 | 4463 | 6423 |  | CORR | GENE | 06:23 | 07:06 | 06:51 | 59 | 346 | 12 | EXT |  | 0.89 | (c)
70961.039 | 0 | -0.022 | -7.31 | -7.332 | -1773 | -1611 | -1619 | 458 |  | 6424 | Нарушение формы кольцевого шва | GWAN |  | 07:37 | 08:03 | 08:01 | 0 | 308 |  | EXT | Нарушение формы кольцевого шва |  | (c)
70962.064 | 1.025 | 0.721 | -6.285 | -6.589 | 1385 | 1653 | 1601 | 414 | 721 | 6424 |  | DENT | GENE | 04:06 | 04:49 | 04:41 | 432 | 432 | 0.4 | N/A | Глубина вмятины: 5 мм (0,4%). Линейка: 43 см в (72 см; 04:49 ч:мин) |  | (c)
70972.224 | 0 | -0.021 | -11.475 | -11.496 | 1237 | 1461 | 1674 | 120 |  | 6426 | Нарушение формы кольцевого шва | GWAN |  | 03:35 | 04:11 | 04:45 | 0 | 874 |  | EXT | Нарушение формы кольцевого шва |  | (c)
71006.193 | 10.844 | 10.476 | -0.246 | -0.614 | 1102 | 1389 | 1310 | 1102 | 87 | 6428 |  | CORR | GENE | 05:49 | 06:36 | 06:23 | 527 | 416 | 11 | EXT | Аномалия находится на упругопластическом изгибе: R=491 D, максимальное растяжение на 6.1 час. | 0.96 | (c)
71006.439 | 0 | -0.043 | -11.435 | -11.478 | -789 | -578 | -577 | 365 |  | 6429 | Нарушение формы кольцевого шва | GWAN |  | 11:37 | 00:11 | 12:11 | 0 | 424 |  | EXT | Нарушение формы кольцевого шва Аномалия находится на упругопластическом изгибе: R=487 D, максимальное растяжение на 6.1 час. |  | (c)
71036.42 | 7.401 | 7.386 | -4.079 | -4.094 | -312 | -188 | -214 | 116 | 4057 | 6431 |  | CORR | CIGR | 08:15 | 08:35 | 08:30 | 37 | 196 | 12 | EXT | Аномалия находится на упругопластическом изгибе: R=519 D, максимальное растяжение на 6.1 час. | 0.89 | (c)
71036.871 | 7.852 | 7.83 | -3.628 | -3.65 | -1068 | -945 | -944 | 821 | 3615 | 6431 |  | CORR | CIGR | 06:13 | 06:32 | 06:32 | 35 | 247 | 13 | EXT | Аномалия находится на упругопластическом изгибе: R=536 D, максимальное растяжение на 6.1 час. | 0.89 | (c)
71037.141 | 8.122 | 7.723 | -3.358 | -3.757 | -505 | -458 | -408 | 311 | 3247 | 6431 |  | CORR | GENE | 07:43 | 07:51 | 07:59 | 510 | 194 | 12 | EXT | Аномалия находится на упругопластическом изгибе: R=542 D, максимальное растяжение на 6.1 час. | 0.95 | (c)
71037.831 | 8.812 | 8.778 | -2.668 | -2.702 | -1264 | -1093 | -1116 | 967 | 2646 | 6431 |  | CORR | GENE | 05:41 | 06:08 | 06:05 | 56 | 295 | 12 | EXT | Аномалия находится на упругопластическом изгибе: R=565 D, максимальное растяжение на 6.1 час. | 0.89 | (c)
71053.155 | 1.461 | 1.236 | -10.234 | -10.459 | -1512 | -1447 | -1479 | 1447 | 1236 | 6433 |  | CORR | GENE | 04:58 | 05:08 | 05:03 | 317 | 65 | 12 | EXT | Аномалия находится на отводе. | 0.93 | (c)
71059.983 | 8.289 | 8.276 | -3.406 | -3.419 | -1066 | -898 | -924 | 783 | 3380 | 6433 |  | CORR | CIGR | 06:10 | 06:37 | 06:33 | 39 | 283 | 10 | EXT | Аномалия находится на отводе. | 0.89 | (c)
71087.124 | 0.58 | 0.534 | -10.31 | -10.356 | -1899 | -1786 | -1755 | 1611 | 534 | 6436 |  | CORR | GENE | 07:28 | 07:46 | 07:51 | 71 | 288 | 10 | EXT |  | 0.89 | (c)
71097.434 | 0 | 0 | -11.3 | -11.3 | -221 | 237 | 157 | 0 | 0 | 6437 | Смещение кромок | GWAN |  | 08:46 | 09:60 | 09:47 | 0 | 757 | 15 | EXT | Смещение кромок Вовнутрь Величина смещения - 2.4 мм. |  | (c)
71108.734 | 0 | -0.034 | -11.245 | -11.279 | -624 | -492 | -160 | 0 |  | 6438 | Нарушение формы кольцевого шва | GWAN |  | 07:59 | 08:20 | 09:14 | 0 | 927 |  | EXT | Нарушение формы кольцевого шва |  | (c)
71119.979 | 0 | 0 | -11.375 | -11.375 | 1500 | 1733 | 1716 | 299 | 0 | 6439 | Смещение кромок | GWAN |  | 05:51 | 06:29 | 06:26 | 0 | 432 | 16 | EXT | Смещение кромок Наружу Величина смещения - 2.4 мм. |  | (c)
71131.354 | 0 | 0 | -11.505 | -11.505 | -383 | -130 | -184 | 0 | 0 | 6440 | Смещение кромок | GWAN |  | 09:15 | 09:56 | 09:47 | 0 | 398 | 15 | EXT | Смещение кромок Вовнутрь Величина смещения - 2.3 мм. |  | (c)
71131.354 | 0 | 0 | -11.505 | -11.505 | 135 | 322 | 360 | 135 | 0 | 6440 | Смещение кромок | GWAN |  | 10:38 | 11:09 | 11:15 | 0 | 452 | 15 | EXT | Смещение кромок Вовнутрь Величина смещения - 2.4 мм. |  | (c)
71169.035 | 3.801 | 3.688 | -7.599 | -7.712 | 2000 | 2197 | -2217 | 0 | 3688 | 6443 |  | DENT | GENE | 04:28 | 05:00 | 05:08 | 179 | 489 | 0.6 | N/A | Глубина вмятины: 8 мм (0,6%). Линейка: 18 см в (369 см; 05:00 ч:мин) Аномалия находится вблизи продольного шва. |  | (c)
71202.826 | 4.687 | 4.683 | -6.668 | -6.672 | -1924 | -1894 | -1864 | 1805 | 4683 | 6446 |  | CORR | CIGR | 05:06 | 05:11 | 05:16 | 21 | 119 | 10 | EXT | Аномалия находится на упругопластическом изгибе: R=422 D, максимальное растяжение на 11.6 час. | 0.89 | (c)
71202.865 | 4.726 | 4.708 | -6.629 | -6.647 | -1768 | -1733 | -1730 | 1693 | 4708 | 6446 |  | CORR | CIGR | 05:31 | 05:37 | 05:37 | 35 | 75 | 11 | EXT | Аномалия находится на упругопластическом изгибе: R=422 D, максимальное растяжение на 11.6 час. | 0.89 | (c)
71225.1 | 4.451 | 4.425 | -6.804 | -6.83 | -313 | -184 | -248 | 182 | 4425 | 6448 |  | CORR | CIGR | 05:48 | 06:09 | 05:58 | 29 | 131 | 14 | EXT | Аномалия находится на упругопластическом изгибе: R=923 D, максимальное растяжение на 11.6 час. | 0.89 | (c)
71226.77 | 6.121 | 6.03 | -5.134 | -5.225 | -238 | -147 | -175 | 113 | 5117 | 6448 |  | CORR | GENE | 05:60 | 06:15 | 06:10 | 108 | 125 | 10 | EXT |  | 0.89 | (c)
71249.833 | 6.279 | 6.249 | -5.396 | -5.426 | 752 | 977 | 917 | 752 | 5382 | 6450 |  | CORR | CIGR | 05:20 | 05:56 | 05:47 | 44 | 329 | 11 | EXT |  | 0.89 | (c)
71266.387 | 0.083 | 0.061 | -11.597 | -11.619 | -1142 | -815 | -902 | 661 | 61 | 6452 |  | CORR | CIGR | 05:43 | 06:36 | 06:22 | 46 | 481 | 12 | EXT | Аномалия находится на отводе. | 0.89 | (c)
71287.51 | 9.526 | 9.508 | -2.149 | -2.167 | -479 | -371 | -419 | 359 | 2131 | 6453 |  | CORR | CIGR | 02:18 | 02:36 | 02:28 | 36 | 120 | 11 | EXT | Аномалия находится на упругопластическом изгибе: R=518 D, максимальное растяжение на 5.4 час. | 0.89 | (c)
71289.659 | 0 | 0 | -11.65 | -11.65 | 741 | 958 | 1085 | 741 | 0 | 6454 | Смещение кромок | GWAN |  | 01:23 | 01:58 | 02:19 | 0 | 689 | 16 | EXT | Смещение кромок Вовнутрь Величина смещения - 2.5 мм. Аномалия находится на упругопластическом изгибе: R=470 D, максимальное растяжение на 5.3 час. |  | (c)
71344.914 | 0 | -0.037 | -11.24 | -11.277 | -119 | 94 | 34 | 0 |  | 6459 | Нарушение формы кольцевого шва | GWAN |  | 10:11 | 10:45 | 10:36 | 0 | 306 |  | EXT | Нарушение формы кольцевого шва |  | (c)
71351.61 | 6.696 | 6.657 | -4.544 | -4.583 | -2199 | -1980 | -2073 | 31 | 4457 | 6459 |  | CORR | GENE | 04:35 | 05:11 | 04:56 | 126 | 252 | 15 | EXT |  | 0.9 | (c)
71358.131 | 1.977 | 1.919 | -9.188 | -9.246 | -367 | -295 | -317 | 267 | 1919 | 6460 |  | DENT | GENE | 01:02 | 01:14 | 01:10 | 101 | 101 | 0.4 | N/A | Глубина вмятины: 5 мм (0,4%). Линейка: 10 см в (192 см; 01:14 ч:мин) |  | (c)
71416.636 | 4.217 | 4.196 | -6.908 | -6.929 | 1962 | 2041 | 2033 | 1962 | 4196 | 6465 |  | CORR | CIGR | 07:13 | 07:26 | 07:25 | 38 | 142 | 10 | EXT |  | 0.89 | (c)
71429.009 | 5.465 | 5.426 | -5.975 | -6.014 | 1054 | 1150 | 1137 | 1054 | 5426 | 6466 |  | CORR | CIGR | 05:47 | 06:02 | 06:00 | 39 | 167 | 10 | EXT |  | 0.89 | (c)
71445.113 | 10.129 | 10.1 | -1.166 | -1.195 | 2005 | 2218 | 2158 | 2005 | 1116 | 6467 |  | CORR | GENE | 07:38 | 08:12 | 08:03 | 79 | 305 | 10 | EXT | Аномалия находится на упругопластическом изгибе: R=452 D, максимальное растяжение на 1.4 час. | 0.89 | (c)
71467.549 | 0 | -0.037 | -11.625 | -11.662 | -751 | -460 | -530 | 309 |  | 6470 | Нарушение формы кольцевого шва | GWAN |  | 10:58 | 11:45 | 11:34 | 0 | 443 |  | EXT | Нарушение формы кольцевого шва Аномалия находится на отводе. |  | (c)
71468.011 | 0.462 | 0.223 | -11.163 | -11.402 | 1373 | 1479 | 1822 | 1373 | 223 | 6470 |  | CORR | GENE | 04:41 | 04:58 | 05:54 | 544 | 899 | 10 | EXT |  | 0.94 | (c)
71468.663 | 1.114 | 0.964 | -10.511 | -10.661 | 2214 | -1918 | -1924 | 1600 | 964 | 6470 |  | CORR | GENE | 06:57 | 07:50 | 07:49 | 223 | 648 | 10 | EXT |  | 0.91 | (c)
71502.309 | 0 | -0.031 | -11.43 | -11.461 | 522 | 648 | 917 | 522 |  | 6473 | Нарушение формы кольцевого шва | GWAN |  | 02:48 | 03:08 | 03:51 | 0 | 791 |  | EXT | Нарушение формы кольцевого шва |  | (c)
71502.309 | 0 | -0.039 | -11.43 | -11.469 | -1178 | -722 | -850 | 523 |  | 6473 | Нарушение формы кольцевого шва | GWAN |  | 10:13 | 11:27 | 11:06 | 0 | 655 |  | EXT | Нарушение формы кольцевого шва |  | (c)
71534.937 | 4.338 | 4.22 | -0.032 | -0.15 | -2122 | -1960 | -1812 | 108 | 23 | 6476 |  | CORR | GENE | 03:30 | 03:57 | 04:20 | 127 | 621 | 10 | EXT |  | 0.9 | (c)
71589.186 | 8.982 | 8.914 | -2.488 | -2.556 | -1754 | -1742 | -1742 | 1729 | 2366 | 6481 |  | CORR | AXGR | 07:30 | 07:32 | 07:32 | 190 | 25 | 11 | EXT |  | 0.91 | (c)
71591.185 | 10.981 | 10.95 | -0.489 | -0.52 | -2074 | -1850 | -1928 | 1781 | 475 | 6481 |  | CORR | CIGR | 06:38 | 07:14 | 07:02 | 45 | 293 | 10 | EXT |  | 0.89 | (c)
71591.717 | 0.043 | 0.018 | -11.407 | -11.432 | 1778 | 2069 | 2059 | 0 | 18 | 6482 |  | CORR | GENE | 06:49 | 07:36 | 07:34 | 59 | 562 | 13 | EXT |  | 0.89 | (c)
71592.933 | 1.259 | 1.246 | -10.191 | -10.204 | 1616 | 1786 | 1745 | 356 | 1246 | 6482 |  | CORR | CIGR | 06:23 | 06:50 | 06:43 | 30 | 259 | 10 | EXT |  | 0.89 | (c)
71593.867 | 2.193 | 2.173 | -9.257 | -9.277 | 1217 | 1644 | 1444 | 559 | 2173 | 6482 |  | CORR | CIGR | 05:18 | 06:27 | 05:55 | 44 | 455 | 11 | EXT |  | 0.89 | (c)
71594.647 | 2.973 | 2.953 | -8.477 | -8.497 | 1290 | 1434 | 1441 | 639 | 2953 | 6482 |  | CORR | GENE | 05:30 | 05:53 | 05:54 | 49 | 302 | 10 | EXT |  | 0.89 | (c)
71596.021 | 4.347 | 4.291 | -7.103 | -7.159 | 855 | 1426 | 1278 | 530 | 4291 | 6482 |  | CORR | GENE | 04:20 | 05:52 | 05:28 | 177 | 846 | 11 | EXT |  | 0.9 | (c)
71598.019 | 6.345 | 6.315 | -5.105 | -5.135 | 1902 | 2034 | 1997 | 139 | 5093 | 6482 |  | CORR | CIGR | 07:09 | 07:30 | 07:24 | 42 | 190 | 10 | EXT |  | 0.89 | (c)
71600.45 | 8.776 | 8.751 | -2.674 | -2.699 | 1117 | 1246 | 1215 | 918 | 2664 | 6482 |  | CORR | CIGR | 05:02 | 05:23 | 05:18 | 35 | 196 | 10 | EXT |  | 0.89 | (c)
71614.399 | 0 | -0.024 | -11.4 | -11.424 | 1570 | 1661 | 1723 | 355 |  | 6484 | Нарушение формы кольцевого шва | GWAN |  | 01:51 | 02:05 | 02:15 | 0 | 306 |  | EXT | Нарушение формы кольцевого шва |  | (c)
71618.092 | 3.693 | 3.635 | -7.707 | -7.765 | -1224 | -1020 | -1068 | 912 | 3635 | 6484 |  | CORR | GENE | 06:20 | 06:53 | 06:45 | 107 | 312 | 11 | EXT |  | 0.89 | (c)
71618.732 | 4.333 | 4.294 | -7.067 | -7.106 | -1247 | -1173 | -1103 | 958 | 4294 | 6484 |  | CORR | GENE | 06:16 | 06:28 | 06:39 | 92 | 289 | 10 | EXT |  | 0.89 | (c)
71626.159 | 0.36 | 0.326 | -10.42 | -10.454 | 1039 | 1245 | 1179 | 1039 | 326 | 6485 |  | CORR | GENE | 07:09 | 07:43 | 07:32 | 85 | 280 | 10 | EXT |  | 0.89 | (c)
71636.159 | 10.36 | 10.333 | -0.42 | -0.447 | -36 | 122 | 84 | 0 | 402 | 6485 |  | CORR | CIGR | 04:16 | 04:41 | 04:35 | 45 | 240 | 11 | EXT |  | 0.89 | (c)
71641.669 | 5.09 | 5.074 | -5.955 | -5.971 | 232 | 512 | 470 | 232 | 5074 | 6486 |  | CORR | CIGR | 06:25 | 07:10 | 07:03 | 36 | 475 | 10 | EXT |  | 0.89 | (c)
71704.004 | 0 | -0.024 | -11.325 | -11.349 | -1234 | -447 | -757 | 281 |  | 6492 | Нарушение формы кольцевого шва | GWAN |  | 11:10 | 01:17 | 12:27 | 0 | 953 |  | EXT | Нарушение формы кольцевого шва |  | (c)
71721.248 | 5.919 | 5.463 | -5.651 | -6.107 | 21 | 28 | 37 | 21 | 4447 | 6493 |  | LWAN | AXGR | 07:42 | 07:43 | 07:45 | 1660 | 30 |  | EXT | Эквивалент потери металла 19%. |  | (c)
71724.386 | 9.057 | 8.722 | -2.513 | -2.848 | 28 | 47 | 49 | 28 | 807 | 6493 |  | LWAN | AXGR | 07:43 | 07:46 | 07:47 | 2041 | 41 |  | EXT | Эквивалент потери металла 15%. |  | (c)
71771.959 | 0 | 0 | -11.315 | -11.315 | 1930 | -1864 | -2092 | 0 | 0 | 6498 | Смещение кромок | GWAN |  | 04:38 | 06:26 | 05:49 | 0 | 880 | 17 | EXT | Смещение кромок Наружу Величина смещения - 2.7 мм. |  | (c)
71786.821 | 3.547 | 3.458 | -7.333 | -7.422 | -1962 | -1892 | -1885 | 1808 | 3458 | 6499 |  | DENT | GENE | 09:58 | 10:09 | 10:10 | 185 | 154 | 0.7 | N/A | Глубина вмятины: 10 мм (0,7%). Линейка: 19 см в (348 см; 10:09 ч:мин) |  | (c)
71856.541 | 6.432 | 6.335 | -4.868 | -4.965 | 1654 | 1801 | 1781 | 1654 | 4790 | 6505 |  | DENT | GENE | 10:08 | 10:32 | 10:29 | 175 | 254 | 0.4 | N/A | Глубина вмятины: 6 мм (0,4%). Линейка: 18 см в (634 см; 10:32 ч:мин) |  | (c)
71868.244 | 6.835 | 6.8 | -4.295 | -4.33 | -1659 | -1529 | -1490 | 1321 | 4231 | 6506 |  | CORR | GENE | 06:40 | 07:01 | 07:07 | 99 | 338 | 10 | EXT |  | 0.89 | (c)
71872.213 | 10.804 | 10.336 | -0.326 | -0.794 | -1560 | -1142 | -1260 | 959 | 37 | 6506 |  | CORR | GENE | 06:56 | 08:03 | 07:44 | 757 | 601 | 13 | EXT |  | 0.97 | (c)
71940.294 | 0.275 | 0.201 | -11.345 | -11.419 | 47 | 162 | 216 | 47 | 201 | 6513 |  | CORR | GENE | 05:25 | 05:43 | 05:52 | 94 | 338 | 10 | EXT | Аномалия находится на упругопластическом изгибе: R=430 D, максимальное растяжение на 6.2 час. | 0.94 | (c)
71940.444 | 0.425 | 0.387 | -11.195 | -11.233 | 50 | 138 | 201 | 50 | 387 | 6513 |  | CORR | GENE | 05:25 | 05:40 | 05:50 | 180 | 301 | 12 | EXT | Аномалия находится на упругопластическом изгибе: R=428 D, максимальное растяжение на 6.2 час. | 0.96 | (c)
71940.534 | 0.515 | 0.412 | -11.105 | -11.208 | -342 | -249 | -250 | 157 | 412 | 6513 |  | CORR | GENE | 04:22 | 04:37 | 04:37 | 128 | 186 | 11 | EXT | Аномалия находится на упругопластическом изгибе: R=428 D, максимальное растяжение на 6.2 час. | 0.9 | (c)
71940.794 | 0.775 | 0.671 | -10.845 | -10.949 | 69 | 155 | 197 | 69 | 671 | 6513 |  | CORR | GENE | 05:28 | 05:42 | 05:49 | 231 | 256 | 12 | EXT | Аномалия находится на упругопластическом изгибе: R=427 D, максимальное растяжение на 6.2 час. | 0.97 | (c)
71941.216 | 1.197 | 1.187 | -10.423 | -10.433 | 137 | 207 | 197 | 137 | 1187 | 6513 |  | CORR | CIGR | 05:39 | 05:51 | 05:49 | 37 | 120 | 11 | EXT | Аномалия находится на упругопластическом изгибе: R=426 D, максимальное растяжение на 6.2 час. | 0.93 | (c)
71978.076 | 3.427 | 2.864 | -8.028 | -8.591 | -1427 | -1364 | -1383 | 803 | 2864 | 6516 |  | CORR | GENE | 07:35 | 07:46 | 07:42 | 1431 | 88 | 10 | EXT |  | 0.97 | (c)
72042.228 | 11.299 | 11.019 | -0.151 | -0.431 | -1115 | -1052 | -1031 | 947 | 25 | 6522 |  | CORR | GENE | 09:11 | 09:21 | 09:25 | 406 | 168 | 10 | EXT |  | 0.93 | (c)
72054.47 | 0.631 | 0.479 | -10.764 | -10.916 | -1673 | -1202 | -1398 | 558 | 479 | 6524 |  | GOUG | GENE | 08:58 | 10:14 | 09:42 | 955 | 551 | 9 | EXT | Зона задиров. |  | (c)
72054.782 | 0.943 | 0.933 | -10.452 | -10.462 | -1815 | -1770 | -1736 | 416 | 933 | 6524 |  | GOUG | CIGR | 08:35 | 08:42 | 08:48 | 38 | 157 | 16 | EXT | Задир. |  | (c)
72136.186 | 2.397 | 2.387 | -8.823 | -8.833 | -1684 | -1647 | -1648 | 547 | 2387 | 6531 |  | CORR | CIGR | 07:17 | 07:23 | 07:23 | 24 | 72 | 11 | EXT |  | 0.89 | (c)
72137.232 | 3.443 | 3.421 | -7.777 | -7.799 | -1790 | -1692 | -1650 | 441 | 3421 | 6531 |  | CORR | GENE | 07:00 | 07:16 | 07:23 | 67 | 280 | 11 | EXT |  | 0.89 | (c)
72146.95 | 1.941 | 1.9 | -9.599 | -9.64 | -1360 | -1295 | -1242 | 870 | 1900 | 6532 |  | CORR | GENE | 07:09 | 07:19 | 07:28 | 63 | 237 | 10 | EXT |  | 0.89 | (c)
72150.265 | 5.256 | 5.161 | -6.284 | -6.379 | -1346 | -1320 | -1326 | 885 | 5161 | 6532 |  | CORR | AXGR | 07:11 | 07:15 | 07:14 | 276 | 39 | 13 | EXT |  | 0.93 | (c)
72150.615 | 5.606 | 5.589 | -5.934 | -5.951 | -840 | -787 | -776 | 712 | 5589 | 6532 |  | GOUG | CIGR | 08:33 | 08:41 | 08:43 | 26 | 128 | 9 | EXT | Задир. |  | (c)
72153.03 | 8.021 | 7.992 | -3.519 | -3.548 | -884 | -809 | -829 | 774 | 3518 | 6532 |  | CORR | CIGR | 08:25 | 08:38 | 08:34 | 30 | 110 | 10 | EXT |  | 0.89 | (c)
72153.897 | 8.888 | 8.872 | -2.652 | -2.668 | -1788 | -1726 | -1684 | 442 | 2627 | 6532 |  | CORR | CIGR | 05:60 | 06:10 | 06:16 | 41 | 208 | 11 | EXT |  | 0.89 | (c)
72154.199 | 9.19 | 9.156 | -2.35 | -2.384 | 1861 | 1967 | 1986 | 119 | 2344 | 6532 |  | CORR | CIGR | 03:49 | 04:06 | 04:09 | 40 | 250 | 14 | EXT |  | 0.89 | (c)
72155.544 | 10.535 | 10.448 | -1.005 | -1.092 | -1275 | -1225 | -1205 | 955 | 806 | 6532 |  | CORR | GENE | 07:22 | 07:30 | 07:34 | 286 | 140 | 10 | EXT |  | 0.92 | (c)
72161.148 | 4.599 | 4.551 | -6.671 | -6.719 | 2181 | -2151 | -2176 | 0 | 4551 | 6533 |  | CORR | GENE | 04:09 | 04:30 | 04:25 | 262 | 208 | 12 | EXT |  | 0.92 | (c)
72161.543 | 4.994 | 4.975 | -6.276 | -6.295 | 2215 | -2171 | -2158 | 0 | 4975 | 6533 |  | CORR | GENE | 04:14 | 04:26 | 04:28 | 64 | 176 | 11 | EXT |  | 0.89 | (c)
72177.721 | 9.902 | 9.43 | -1.518 | -1.99 | -2117 | -2067 | -2059 | 114 | 1373 | 6534 |  | CORR | GENE | 05:14 | 05:22 | 05:23 | 617 | 115 | 10 | EXT |  | 0.95 | (c)
72179.79 | 0.551 | 0.542 | -10.874 | -10.883 | -1581 | -1371 | -1459 | 650 | 542 | 6535 |  | CORR | CIGR | 05:15 | 05:49 | 05:35 | 43 | 244 | 10 | EXT |  | 0.89 | (c)
72180.996 | 1.757 | 1.721 | -9.668 | -9.704 | -1578 | -1358 | -1357 | 653 | 1721 | 6535 |  | CORR | GENE | 05:15 | 05:51 | 05:51 | 70 | 442 | 10 | EXT |  | 0.89 | (c)
72190.153 | 10.914 | 10.896 | -0.511 | -0.529 | -417 | -338 | -362 | 307 | 496 | 6535 |  | CORR | CIGR | 08:23 | 08:35 | 08:32 | 33 | 110 | 10 | EXT |  | 0.89 | (c)
72190.238 | 10.999 | 10.978 | -0.426 | -0.447 | 60 | 168 | 145 | 60 | 410 | 6535 |  | CORR | CIGR | 09:40 | 09:57 | 09:53 | 37 | 170 | 15 | EXT |  | 0.89 | (c)
72206.287 | 4.188 | 4.162 | -7.047 | -7.073 | -1032 | -953 | -900 | 769 | 4162 | 6537 |  | CORR | CIGR | 07:03 | 07:15 | 07:24 | 28 | 263 | 10 | EXT |  | 0.89 | (c)
72214.076 | 0.742 | 0.699 | -10.453 | -10.496 | -625 | -473 | -498 | 370 | 699 | 6538 |  | CORR | GENE | 02:09 | 02:34 | 02:30 | 54 | 255 | 11 | EXT |  | 0.89 | (c)
72227.449 | 2.92 | 2.877 | -8.18 | -8.223 | -758 | -676 | -653 | 548 | 2877 | 6539 |  | GOUG | GENE | 02:58 | 03:12 | 03:15 | 60 | 209 | 10 | EXT | Зона задиров. |  | (c)
72326.255 | 10.931 | 10.872 | -0.134 | -0.193 | 1548 | 1736 | 1683 | 412 | 119 | 6547 |  | CORR | GENE | 05:34 | 06:05 | 05:56 | 74 | 271 | 10 | EXT |  | 0.89 | (c)
72326.529 | 0.14 | 0.041 | -10.91 | -11.009 | 1217 | 1444 | 1352 | 744 | 41 | 6548 |  | CORR | GENE | 05:50 | 06:27 | 06:12 | 122 | 270 | 11 | EXT |  | 0.9 | (c)
72454.931 | 5.122 | 4.937 | -6.018 | -6.203 | -685 | -449 | -428 | 172 | 4937 | 6560 |  | CORR | GENE | 01:10 | 01:49 | 01:52 | 304 | 513 | 12 | EXT |  | 0.93 | (c)
72457.645 | 7.836 | 7.821 | -3.304 | -3.319 | -1041 | -772 | -875 | 708 | 3268 | 6560 |  | CORR | GENE | 00:13 | 00:56 | 00:40 | 51 | 333 | 10 | EXT | Аномалия находится на упругопластическом изгибе: R=670 D, максимальное растяжение на 5.8 час. | 0.89 | (c)
72496.197 | 1.493 | 1.46 | -9.127 | -9.16 | -1592 | -1487 | -1503 | 1414 | 1460 | 6564 |  | CORR | CIGR | 10:09 | 10:26 | 10:24 | 38 | 178 | 10 | EXT |  | 0.89 | (c)
72500.548 | 5.844 | 5.486 | -4.776 | -5.134 | -2215 | -2119 | -2161 | 2108 | 4678 | 6564 |  | CORR | GENE | 08:29 | 08:44 | 08:38 | 456 | 107 | 11 | EXT |  | 0.94 | (c)
72500.954 | 6.25 | 6.211 | -4.37 | -4.409 | 1840 | 2002 | 2010 | 1840 | 4359 | 6564 |  | CORR | GENE | 07:23 | 07:49 | 07:51 | 50 | 341 | 10 | EXT |  | 0.89 | (c)
72503.753 | 9.049 | 8.777 | -1.571 | -1.843 | -1612 | -1430 | -1475 | 1338 | 1308 | 6564 |  | CORR | GENE | 10:06 | 10:36 | 10:28 | 535 | 274 | 15 | EXT |  | 0.97 | (c)
72504.087 | 9.383 | 9.365 | -1.237 | -1.255 | -1316 | -1207 | -1230 | 1144 | 1224 | 6564 |  | CORR | CIGR | 10:54 | 11:12 | 11:08 | 31 | 172 | 10 | EXT |  | 0.89 | (c)
72504.872 | 10.168 | 10.127 | -0.452 | -0.493 | -2175 | -1770 | -1869 | 1563 | 326 | 6564 |  | CORR | GENE | 08:35 | 09:41 | 09:25 | 167 | 612 | 10 | EXT |  | 0.9 | (c)
72505.094 | 10.39 | 9.959 | -0.23 | -0.661 | -1330 | -1256 | -1268 | 1205 | 194 | 6564 |  | CORR | GENE | 10:52 | 11:04 | 11:02 | 467 | 125 | 10 | EXT |  | 0.94 | (c)
72505.204 | 10.5 | 10.484 | -0.12 | -0.136 | -1454 | -1262 | -1326 | 1197 | 91 | 6564 |  | CORR | CIGR | 10:32 | 11:03 | 10:52 | 45 | 257 | 10 | EXT |  | 0.89 | (c)
72516.581 | 11.257 | 11.147 | -0.288 | -0.398 | 1812 | 1932 | 2045 | 1812 | 287 | 6565 |  | CORR | GENE | 07:55 | 08:14 | 08:32 | 111 | 466 | 13 | EXT | Аномалия находится на отводе. | 0.9 | (c)
72516.791 | 11.467 | 11.438 | -0.078 | -0.107 | 1878 | 2161 | 2078 | 1878 | 39 | 6565 |  | CORR | GENE | 08:05 | 08:51 | 08:38 | 68 | 400 | 25 | EXT | Аномалия находится на отводе. | 0.9 | (c)
72522.582 | 5.713 | 5.075 | -5.457 | -6.095 | 1860 | 1987 | 1964 | 1860 | 5075 | 6566 |  | CORR | GENE | 07:57 | 08:18 | 08:14 | 852 | 208 | 14 | EXT | Аномалия находится на отводе. | 0.99 | (c)
72529.861 | 1.822 | 1.404 | -9.578 | -9.996 | -484 | -449 | -445 | 406 | 1404 | 6567 |  | CORR | GENE | 09:01 | 09:06 | 09:07 | 418 | 78 | 10 | EXT |  | 0.93 | (c)
72529.986 | 1.947 | 1.799 | -9.453 | -9.601 | -474 | -459 | -454 | 434 | 1799 | 6567 |  | CORR | AXGR | 09:02 | 09:05 | 09:06 | 313 | 40 | 9 | EXT |  | 0.92 | (c)
72530.148 | 2.109 | 1.248 | -9.291 | -10.152 | -704 | -660 | -649 | 593 | 1248 | 6567 |  | CORR | GENE | 08:25 | 08:32 | 08:34 | 1336 | 111 | 12 | EXT |  | 0.98 | (c)
72531.564 | 3.525 | 3.255 | -7.875 | -8.145 | -757 | -751 | -697 | 637 | 3255 | 6567 |  | CORR | GENE | 08:17 | 08:18 | 08:26 | 378 | 120 | 15 | EXT |  | 0.95 | (c)
72540.789 | 1.35 | 1.281 | -10.175 | -10.244 | -509 | -465 | -461 | 414 | 1281 | 6568 |  | DENT | GENE | 09:54 | 10:01 | 10:01 | 132 | 95 | 0.6 | N/A | Глубина вмятины: 8 мм (0,6%). Линейка: 13 см в (128 см; 10:01 ч:мин) |  | (c)
72549.666 | 10.227 | 10.161 | -1.298 | -1.364 | -2210 | -2125 | -1958 | 1706 | 1275 | 6568 |  | CORR | GENE | 05:19 | 05:33 | 05:60 | 89 | 504 | 10 | EXT |  | 0.89 | (c)
72550.294 | 10.855 | 10.834 | -0.67 | -0.691 | -1555 | -1476 | -1446 | 1337 | 641 | 6568 |  | CORR | GENE | 07:05 | 07:18 | 07:22 | 50 | 218 | 10 | EXT |  | 0.89 | (c)
72578.896 | 5.017 | 4.847 | -6.583 | -6.753 | -1060 | -1005 | -1033 | 1005 | 4847 | 6571 |  | CORR | GENE | 06:01 | 06:10 | 06:05 | 170 | 55 | 10 | EXT | Аномалия находится на отводе. | 0.9 | (c)
72604.154 | 7.035 | 7.003 | -4.635 | -4.667 | 847 | 1032 | 940 | 847 | 4635 | 6573 |  | CORR | CIGR | 05:37 | 06:07 | 05:52 | 32 | 185 | 10 | EXT | Аномалия находится на отводе. | 0.89 | (c)
72770.447 | 2.968 | 2.404 | -8.187 | -8.751 | -123 | -72 | -97 | 71 | 2404 | 6588 |  | CORR | GENE | 07:24 | 07:33 | 07:29 | 817 | 52 | 10 | EXT |  | 0.95 | (c)
72777.349 | 9.87 | 9.844 | -1.285 | -1.311 | -301 | -117 | -180 | 59 | 1267 | 6588 |  | CORR | CIGR | 06:56 | 07:25 | 07:15 | 44 | 242 | 10 | EXT |  | 0.89 | (c)
72778.065 | 10.586 | 10.269 | -0.569 | -0.886 | -304 | -144 | -164 | 25 | 371 | 6588 |  | CORR | GENE | 06:55 | 07:21 | 07:18 | 515 | 279 | 11 | EXT |  | 0.94 | (c)
72823.172 | 10.758 | 10.729 | -0.137 | -0.166 | 1914 | 2101 | 2096 | 0 | 137 | 6592 |  | CORR | CIGR | 03:19 | 03:49 | 03:49 | 29 | 364 | 10 | EXT | Аномалия находится на упругопластическом изгибе: R=340 D, максимальное растяжение на 11.8 час. | 0.89 | (c)
72837.381 | 2.717 | 2.7 | -8.573 | -8.59 | 1569 | 1698 | 1668 | 463 | 2700 | 6594 |  | CORR | CIGR | 06:45 | 07:06 | 07:01 | 19 | 199 | 11 | EXT |  | 0.89 | (c)
72868.493 | 11.249 | 10.899 | -0.056 | -0.406 | -1660 | -1625 | -1586 | 570 | 15 | 6596 |  | CORR | GENE | 07:01 | 07:07 | 07:13 | 391 | 148 | 11 | EXT |  | 0.93 | (c)
72880.054 | 0 | -0.043 | -11.165 | -11.208 | 962 | 1559 | 2110 | 962 |  | 6598 | Нарушение формы кольцевого шва | GWAN |  | 07:54 | 09:30 | 10:59 | 0 | 2295 |  | EXT | Нарушение формы кольцевого шва |  | (c)
72930.136 | 5.162 | 5.137 | -6.158 | -6.183 | -1969 | -1819 | -1861 | 1753 | 5137 | 6602 |  | GOUG | CIGR | 08:30 | 08:54 | 08:47 | 40 | 216 | 10 | EXT | Зона задиров. |  | (c)
72941.074 | 4.78 | 4.78 | -6.555 | -6.555 | 801 | 959 | 891 | 801 | 4780 | 6603 |  | CORR | CIGR | 05:10 | 05:35 | 05:24 | 39 | 179 | 10 | EXT | Аномалия находится на отводе. | 0.89 | (c)
72947.953 | 0.324 | 0.158 | -11.111 | -11.277 | 579 | 633 | 707 | 579 | 158 | 6604 |  | GOUG | GENE | 03:23 | 03:31 | 03:43 | 798 | 255 | 11 | EXT | Зона задиров. |  | (c)
72949.324 | 1.695 | 1.68 | -9.74 | -9.755 | 1170 | 1268 | 1260 | 1170 | 1680 | 6604 |  | GOUG | CIGR | 04:58 | 05:14 | 05:13 | 42 | 181 | 11 | EXT | Задир. |  | (c)
72959.658 | 0.594 | 0.481 | -11.131 | -11.244 | 1681 | 1706 | 1708 | 1681 | 481 | 6605 |  | CORR | GENE | 07:58 | 08:02 | 08:02 | 304 | 55 | 13 | EXT | Аномалия находится на отводе. | 0.93 | (c)
72961.554 | 2.49 | 2.374 | -9.235 | -9.351 | 1012 | 1130 | 1142 | 1012 | 2374 | 6605 |  | CORR | GENE | 06:10 | 06:29 | 06:31 | 198 | 261 | 10 | EXT | Аномалия находится на отводе. | 0.91 | (c)
73043.911 | 6.502 | 6.451 | -4.568 | -4.619 | 1139 | 1434 | 1401 | 567 | 4514 | 6612 |  | CORR | GENE | 05:30 | 06:18 | 06:13 | 105 | 524 | 15 | EXT |  | 0.9 | (c)
73138.91 | 1.351 | 1.262 | -10.029 | -10.118 | 969 | 982 | 983 | 969 | 1262 | 6621 |  | CORR | AXGR | 05:33 | 05:35 | 05:35 | 149 | 28 | 10 | EXT | Аномалия находится на отводе. | 0.9 | (c)
73139.288 | 1.729 | 1.655 | -9.651 | -9.725 | -1954 | -1908 | -1905 | 277 | 1655 | 6621 |  | DENT | GENE | 09:41 | 09:48 | 09:49 | 144 | 96 | 0.5 | N/A | Глубина вмятины: 7 мм (0,5%). Линейка: 14 см в (166 см; 09:48 ч:мин) Аномалия находится на отводе. |  | (c)
73156.428 | 7.489 | 7.393 | -3.911 | -4.007 | 331 | 399 | 395 | 331 | 3816 | 6622 |  | DENT | GENE | 09:37 | 09:48 | 09:47 | 191 | 126 | 0.6 | N/A | Глубина вмятины: 9 мм (0,6%). Линейка: 19 см в (739 см; 09:48 ч:мин) |  | (c)
73217.921 | 1.962 | 1.944 | -9.168 | -9.186 | -1867 | -1718 | -1761 | 363 | 1944 | 6628 |  | CORR | GENE | 07:18 | 07:42 | 07:35 | 68 | 213 | 10 | EXT |  | 0.89 | (c)
73229.512 | 2.423 | 2.321 | -8.752 | -8.854 | 904 | 942 | 943 | 904 | 2321 | 6629 |  | CORR | GENE | 06:23 | 06:29 | 06:30 | 278 | 78 | 10 | EXT |  | 0.92 | (c)
73230.749 | 3.66 | 3.178 | -7.515 | -7.997 | 955 | 985 | 985 | 955 | 3178 | 6629 |  | CORR | GENE | 06:32 | 06:36 | 06:37 | 586 | 61 | 10 | EXT |  | 0.94 | (c)
73293.929 | 0 | -0.038 | -11.47 | -11.508 | 246 | 411 | 394 | 246 |  | 6635 | Нарушение формы кольцевого шва | GWAN |  | 00:07 | 00:33 | 00:31 | 0 | 296 |  | EXT | Нарушение формы кольцевого шва |  | (c)
73293.929 | 0 | 0 | -11.47 | -11.47 | 1711 | 2055 | 2163 | 0 | 0 | 6635 | Смещение кромок | GWAN |  | 04:03 | 04:59 | 05:16 | 0 | 905 | 24 | EXT | Смещение кромок Наружу Величина смещения - 3.8 мм. |  | (c)
73293.929 | 0 | 0 | -11.47 | -11.47 | -1688 | -1476 | -1315 | 542 | 0 | 6635 | Смещение кромок | GWAN |  | 06:55 | 07:29 | 07:55 | 0 | 746 | 16 | EXT | Смещение кромок Вовнутрь Величина смещения - 2.5 мм. |  | (c)
73349.095 | 10.951 | 10.941 | -0.174 | -0.184 | 382 | 444 | 444 | 382 | 156 | 6639 |  | CORR | CIGR | 04:17 | 04:27 | 04:27 | 28 | 124 | 11 | EXT |  | 0.89 | (c)
73370.325 | 9.726 | 9.699 | -1.659 | -1.686 | -1342 | -1298 | -1268 | 888 | 1618 | 6641 |  | CORR | GENE | 05:51 | 05:58 | 06:03 | 68 | 148 | 11 | EXT | Аномалия находится на отводе. | 0.89 | (c)
73371.984 | 0 | -0.031 | -11.445 | -11.476 | -552 | -230 | -239 | 75 |  | 6642 | Нарушение формы кольцевого шва | GWAN |  | 10:57 | 11:49 | 11:47 | 0 | 627 |  | EXT | Нарушение формы кольцевого шва Аномалия находится на отводе. |  | (c)
73405.819 | 0 | -0.023 | -11.38 | -11.403 | 49 | 446 | 667 | 49 |  | 6645 | Нарушение формы кольцевого шва | GWAN |  | 09:09 | 10:13 | 10:49 | 0 | 1236 |  | EXT | Нарушение формы кольцевого шва |  | (c)
73428.629 | 0 | -0.033 | -11.29 | -11.323 | -1848 | -1318 | -1504 | 382 |  | 6647 | Нарушение формы кольцевого шва | GWAN |  | 09:36 | 11:01 | 10:31 | 0 | 689 |  | EXT | Нарушение формы кольцевого шва |  | (c)
73439.919 | 0 | -0.042 | -10.28 | -10.322 | -507 | 82 | 58 | 0 |  | 6648 | Нарушение формы кольцевого шва | GWAN |  | 08:53 | 10:28 | 10:24 | 0 | 1129 |  | EXT | Нарушение формы кольцевого шва |  | (c)
73484.563 | 0 | 0 | -11.091 | -11.091 | 703 | 1008 | 991 | 703 | 0 | 6652а | Непровар / утяжина | GWAN |  | 04:48 | 05:37 | 05:34 | 0 | 577 | 19 | INT | Непровар / утяжина Аномалия находится на отводе. |  | (c)
73492.932 | 8.369 | 8.359 | -2.722 | -2.732 | 973 | 1064 | 1048 | 973 | 2709 | 6652а |  | CORR | CIGR | 05:31 | 05:46 | 05:44 | 23 | 151 | 13 | EXT | Аномалия находится на отводе. | 0.89 | (c)
73495.654 | 0 | 0 | -11.48 | -11.48 | -1778 | 48 | -700 | 0 | 0 | 6653 | Смещение кромок | GWAN |  | 03:04 | 07:59 | 05:58 | 0 | 2157 | 15 | EXT | Смещение кромок Наружу Аномалия находится на отводе. Величина смещения - 2.3 мм. |  | (c)
73495.654 | 0 | -0.043 | -11.48 | -11.523 | 806 | 1331 | 1239 | 806 | 0 | 6653 | Внутришовный дефект | GWAN |  | 10:01 | 11:26 | 11:11 | 0 | 866 | 16 | MID | Внутришовный дефект Аномалия находится на отводе. |  | (c)
73509.485 | 2.351 | 2.279 | -9.189 | -9.261 | 89 | 146 | 139 | 89 | 2279 | 6654 |  | DENT | GENE | 09:19 | 09:28 | 09:27 | 132 | 101 | 0.7 | N/A | Глубина вмятины: 10 мм (0,7%). Линейка: 13 см в (228 см; 09:28 ч:мин) Аномалия находится на отводе. Аномалия находится вблизи продольного шва. |  | (c)
73518.674 | 0 | -0.046 | -11.385 | -11.431 | 492 | 569 | 760 | 492 |  | 6655 | Нарушение формы кольцевого шва | GWAN |  | 10:21 | 10:33 | 11:04 | 0 | 536 |  | EXT | Нарушение формы кольцевого шва Аномалия находится на отводе. |  | (c)
73518.674 | 0 | 0 | -11.385 | -11.385 | 532 | 686 | 1259 | 244 | 0 | 6655 | Смещение кромок | GWAN |  | 10:27 | 10:52 | 12:25 | 0 | 1455 | 15 | EXT | Смещение кромок Вовнутрь Аномалия находится на отводе. Величина смещения - 2.4 мм. |  | (c)
73522.117 | 3.443 | 3.389 | -7.942 | -7.996 | -316 | -281 | -274 | 232 | 3389 | 6655 |  | DENT | GENE | 08:10 | 08:16 | 08:17 | 103 | 84 | 0.6 | N/A | Глубина вмятины: 9 мм (0,6%). Линейка: 10 см в (339 см; 08:16 ч:мин) |  | (c)
73532.841 | 2.782 | 2.739 | -8.698 | -8.741 | 1401 | 1443 | 1438 | 755 | 2739 | 6656 |  | DENT | GENE | 04:16 | 04:23 | 04:22 | 81 | 75 | 0.6 | N/A | Глубина вмятины: 9 мм (0,6%). Линейка: 8 см в (274 см; 04:23 ч:мин) |  | (c)
73539.475 | 9.416 | 9.355 | -2.064 | -2.125 | 1842 | -2214 | 2052 | 0 | 1978 | 6656 |  | CORR | GENE | 05:27 | 06:33 | 06:01 | 147 | 420 | 10 | EXT |  | 0.9 | (c)
73539.802 | 9.743 | 9.699 | -1.737 | -1.781 | 1837 | 2015 | 2024 | 20 | 1709 | 6656 |  | CORR | GENE | 05:27 | 05:55 | 05:57 | 72 | 373 | 10 | EXT |  | 0.89 | (c)
73540.09 | 10.031 | 9.809 | -1.449 | -1.671 | 2132 | 2149 | 2160 | 42 | 1369 | 6656 |  | CORR | GENE | 06:14 | 06:17 | 06:19 | 302 | 56 | 14 | EXT |  | 0.93 | (c)
73546.772 | 5.233 | 4.846 | -6.187 | -6.574 | -2212 | -2197 | -2170 | 19 | 4846 | 6657 |  | CORR | GENE | 05:17 | 05:20 | 05:24 | 432 | 83 | 11 | EXT |  | 0.94 | (c)
73609.353 | 1.339 | 1.257 | -10.131 | -10.213 | 716 | 997 | 1047 | 716 | 1257 | 6663 |  | CORR | GENE | 02:51 | 03:37 | 03:45 | 142 | 662 | 10 | EXT | Аномалия находится на упругопластическом изгибе: R=310 D, максимальное растяжение на 6.2 час. | 0.9 | (c)
73613.494 | 5.48 | 5.41 | -5.99 | -6.06 | 208 | 516 | 374 | 208 | 5361 | 6663 |  | GOUG | GENE | 01:30 | 02:19 | 01:56 | 699 | 332 | 7 | EXT | Задир. Аномалия находится на упругопластическом изгибе: R=312 D, максимальное растяжение на 6.2 час. |  | (c)
73628.82 | 9.336 | 9.304 | -2.124 | -2.156 | -2207 | -2114 | -2106 | 23 | 2097 | 6664 |  | CORR | GENE | 06:50 | 07:05 | 07:07 | 59 | 204 | 11 | EXT |  | 0.89 | (c)
73630.652 | 11.168 | 11.159 | -0.292 | -0.301 | -1668 | -1623 | -1623 | 562 | 279 | 6664 |  | CORR | CIGR | 08:17 | 08:25 | 08:25 | 22 | 91 | 10 | EXT |  | 0.89 | (c)
73631.554 | 0.61 | 0.577 | -10.885 | -10.918 | 1450 | 1653 | 1628 | 1450 | 577 | 6665 |  | CORR | GENE | 01:23 | 01:56 | 01:52 | 70 | 356 | 11 | EXT | Аномалия находится на отводе. | 0.89 | (c)
73632.478 | 1.534 | 1.508 | -9.961 | -9.987 | 1470 | 1563 | 1580 | 1470 | 1508 | 6665 |  | CORR | GENE | 01:27 | 01:42 | 01:44 | 50 | 220 | 10 | EXT | Аномалия находится на отводе. | 0.89 | (c)
73641.03 | 10.086 | 9.971 | -1.409 | -1.524 | -674 | -570 | -622 | 570 | 1311 | 6665 |  | CORR | GENE | 07:41 | 07:57 | 07:49 | 213 | 104 | 13 | EXT | Аномалия находится на отводе. | 0.91 | (c)
73642.847 | 0.408 | 0.219 | -11.017 | -11.206 | -642 | -429 | -446 | 249 | 219 | 6666 |  | CORR | GENE | 06:04 | 06:38 | 06:35 | 266 | 393 | 13 | EXT |  | 0.92 | (c)
73651.864 | 9.425 | 9.401 | -2 | -2.024 | -1137 | -1031 | -1080 | 1022 | 1999 | 6666 |  | CORR | CIGR | 04:44 | 05:01 | 04:53 | 25 | 115 | 10 | EXT |  | 0.89 | (c)
73652.057 | 9.618 | 9.547 | -1.807 | -1.878 | -941 | -924 | -927 | 912 | 1733 | 6666 |  | CORR | AXGR | 05:15 | 05:18 | 05:18 | 145 | 29 | 11 | EXT |  | 0.9 | (c)
73652.302 | 9.863 | 9.803 | -1.562 | -1.622 | -902 | -888 | -884 | 866 | 1501 | 6666 |  | CORR | AXGR | 05:22 | 05:24 | 05:25 | 121 | 36 | 13 | EXT |  | 0.9 | (c)
73652.808 | 10.369 | 10.141 | -1.056 | -1.284 | -1041 | -890 | -960 | 879 | 392 | 6666 |  | CORR | GENE | 04:59 | 05:24 | 05:12 | 892 | 161 | 12 | EXT |  | 0.97 | (c)
73671.118 | 7.204 | 7.176 | -3.961 | -3.989 | 1979 | 2094 | 2045 | 120 | 3947 | 6668 |  | CORR | CIGR | 02:59 | 03:17 | 03:09 | 42 | 132 | 10 | EXT |  | 0.89 | (c)
73700.096 | 2.097 | 2.004 | -9.038 | -9.131 | 1929 | 1977 | 1976 | 1929 | 2004 | 6671 |  | DENT | GENE | 02:21 | 02:29 | 02:28 | 166 | 95 | 0.5 | N/A | Глубина вмятины: 7 мм (0,5%). Линейка: 17 см в (200 см; 02:29 ч:мин) Аномалия находится на отводе. |  | (c)
73757.832 | 3.523 | 3.479 | -7.687 | -7.731 | -1138 | -973 | -921 | 705 | 3479 | 6676 |  | CORR | GENE | 06:50 | 07:17 | 07:25 | 127 | 433 | 11 | EXT |  | 0.9 | (c)
73808.314 | 9.855 | 9.584 | -1.7 | -1.971 | -1455 | -1305 | -1334 | 775 | 1529 | 6680 |  | CORR | GENE | 06:08 | 06:32 | 06:28 | 442 | 242 | 11 | EXT |  | 0.94 | (c)
73831.765 | 10.401 | 10.389 | -0.509 | -0.521 | 1818 | 2009 | 1957 | 1818 | 487 | 6682 |  | CORR | CIGR | 05:14 | 05:45 | 05:36 | 34 | 278 | 11 | EXT |  | 0.89 | (c)
73839.807 | 7.533 | 7.449 | -4.087 | -4.171 | 962 | 987 | 978 | 962 | 3981 | 6683 |  | CORR | AXGR | 05:38 | 05:42 | 05:41 | 190 | 33 | 10 | EXT | Аномалия находится на отводе. | 0.9 | (c)
73843.744 | 11.47 | 11.443 | -0.15 | -0.177 | 951 | 1144 | 1102 | 951 | 128 | 6683 |  | CORR | GENE | 05:36 | 06:07 | 06:01 | 49 | 303 | 11 | EXT | Аномалия находится на отводе. | 0.89 | (c)
73874.178 | 7.864 | 7.845 | -3.251 | -3.27 | -1242 | -1140 | -1158 | 989 | 3226 | 6686 |  | CORR | CIGR | 05:49 | 06:06 | 06:03 | 44 | 168 | 10 | EXT |  | 0.89 | (c)
73876.121 | 9.807 | 9.751 | -1.308 | -1.364 | -1284 | -1138 | -1176 | 947 | 1296 | 6686 |  | CORR | GENE | 05:42 | 06:06 | 05:60 | 68 | 215 | 12 | EXT |  | 0.89 | (c)
73881.667 | 4.238 | 4.218 | -6.837 | -6.857 | -1274 | -1197 | -1191 | 957 | 4218 | 6687 |  | CORR | GENE | 05:45 | 05:58 | 05:59 | 48 | 166 | 11 | EXT | Аномалия находится на отводе. | 0.89 | (c)
73882.428 | 4.999 | 4.97 | -6.076 | -6.105 | -1234 | -1164 | -1132 | 996 | 4970 | 6687 |  | CORR | CIGR | 05:52 | 06:03 | 06:08 | 42 | 204 | 11 | EXT | Аномалия находится на отводе. | 0.89 | (c)
73884.769 | 7.34 | 7.322 | -3.735 | -3.753 | -1258 | -1212 | -1191 | 972 | 3710 | 6687 |  | CORR | CIGR | 05:48 | 05:55 | 05:59 | 43 | 134 | 10 | EXT | Аномалия находится на отводе. | 0.89 | (c)
73895.06 | 6.556 | 6.399 | -4.974 | -5.131 | 1390 | 1702 | 1579 | 462 | 4946 | 6688 |  | CORR | GENE | 05:19 | 06:10 | 05:50 | 185 | 378 | 10 | EXT |  | 0.9 | (c)
73968.269 | 0 | 0 | -10.905 | -10.905 | 985 | 1464 | 1348 | 520 | 0 | 6695 | Смещение кромок | GWAN |  | 00:23 | 01:40 | 01:21 | 0 | 725 | 15 | EXT | Смещение кромок Наружу Величина смещения - 2.4 мм. |  | (c)
73970.769 | 2.5 | 2.309 | -8.405 | -8.596 | -514 | -490 | -393 | 273 | 2309 | 6695 |  | GOUG | GENE | 08:21 | 08:25 | 08:40 | 518 | 241 | 9 | EXT | Зона задиров. |  | (c)
73971.699 | 3.43 | 3.402 | -7.475 | -7.503 | 142 | 250 | 206 | 142 | 3402 | 6695 |  | CORR | CIGR | 10:07 | 10:24 | 10:17 | 35 | 127 | 14 | EXT |  | 0.89 | (c)
73973.682 | 5.413 | 4.825 | -5.492 | -6.08 | -802 | -483 | -635 | 468 | 4825 | 6695 |  | GOUG | GENE | 07:34 | 08:26 | 08:01 | 886 | 334 | 8 | EXT | Зона задиров. |  | (c)
74017.667 | 5.608 | 5.59 | -5.637 | -5.655 | -1697 | -1641 | -1667 | 533 | 5458 | 6700 |  | CORR | GENE | 06:51 | 07:00 | 06:56 | 197 | 60 | 13 | EXT |  | 0.91 | (c)
74021.887 | 9.828 | 9.617 | -1.417 | -1.628 | -2180 | -2155 | -2151 | 50 | 1231 | 6700 |  | CORR | GENE | 05:33 | 05:37 | 05:38 | 397 | 60 | 10 | EXT |  | 0.93 | (c)
74022.005 | 9.946 | 9.867 | -1.299 | -1.378 | -1879 | -1857 | -1856 | 351 | 1116 | 6700 |  | CORR | AXGR | 06:22 | 06:25 | 06:25 | 262 | 45 | 13 | EXT |  | 0.92 | (c)
74022.247 | 10.188 | 9.483 | -1.057 | -1.762 | 2145 | 2196 | 2176 | 22 | 591 | 6700 |  | CORR | GENE | 05:11 | 05:19 | 05:16 | 1171 | 64 | 12 | EXT |  | 0.98 | (c)
74022.333 | 10.274 | 10.265 | -0.971 | -0.98 | -2176 | -2119 | -2126 | 55 | 956 | 6700 |  | CORR | CIGR | 05:34 | 05:43 | 05:42 | 24 | 99 | 13 | EXT |  | 0.89 | (c)
74023.274 | 11.215 | 11.162 | -0.03 | -0.083 | 2191 | -2173 | -2128 | 0 | 29 | 6700 |  | CORR | GENE | 05:19 | 05:34 | 05:41 | 54 | 283 | 12 | EXT |  | 0.89 | (c)
74030.794 | 7.49 | 7.387 | -3.345 | -3.448 | 2174 | 2204 | 2201 | 2174 | 3209 | 6701 |  | CORR | GENE | 05:29 | 05:34 | 05:34 | 239 | 54 | 13 | EXT |  | 0.92 | (c)
74039.069 | 4.93 | 4.923 | -6.205 | -6.212 | -2100 | -1912 | -1987 | 1875 | 4923 | 6702 |  | CORR | CIGR | 04:56 | 05:26 | 05:14 | 46 | 225 | 10 | EXT |  | 0.89 | (c)
74039.755 | 5.616 | 5.405 | -5.519 | -5.73 | 1124 | 1178 | 1174 | 1124 | 5405 | 6702 |  | GOUG | GENE | 01:36 | 01:45 | 01:44 | 245 | 101 | 11 | EXT | Зона задиров. |  | (c)
74040.669 | 6.53 | 6.506 | -4.605 | -4.629 | -1669 | -1529 | -1527 | 1385 | 4543 | 6702 |  | CORR | GENE | 06:05 | 06:28 | 06:28 | 86 | 283 | 14 | EXT |  | 0.89 | (c)
74094.996 | 5.417 | 5.352 | -5.948 | -6.013 | 1997 | 2032 | 2043 | 142 | 5352 | 6707 |  | CORR | GENE | 06:36 | 06:42 | 06:44 | 84 | 92 | 11 | EXT |  | 0.89 | (c)
74127.114 | 3.65 | 3.638 | -7.51 | -7.522 | 1126 | 1181 | 1167 | 1021 | 3638 | 6710 |  | CORR | CIGR | 05:45 | 05:53 | 05:51 | 22 | 83 | 11 | EXT |  | 0.89 | (c)
74145.53 | 10.906 | 10.685 | -0.404 | -0.625 | 1808 | 1835 | 1836 | 366 | 332 | 6711 |  | CORR | GENE | 07:35 | 07:40 | 07:40 | 293 | 56 | 10 | EXT |  | 0.92 | (c)
74154.2 | 8.266 | 8.234 | -2.209 | -2.241 | 2028 | 2093 | 2065 | 128 | 2008 | 6712 |  | CORR | GENE | 06:41 | 06:52 | 06:47 | 233 | 75 | 12 | EXT |  | 0.92 | (c)
74191.263 | 0.744 | 0.744 | -10.491 | -10.491 | -1838 | -1497 | -1607 | 1375 | 744 | 6716 |  | CORR | GENE | 06:39 | 07:35 | 07:17 | 235 | 463 | 11 | EXT |  | 0.91 | (c)
74241.637 | 6.358 | 6.338 | -5.112 | -5.132 | 574 | 680 | 673 | 574 | 5104 | 6720 |  | CORR | CIGR | 05:19 | 05:36 | 05:35 | 28 | 197 | 11 | EXT |  | 0.89 | (c)
74264.601 | 7.902 | 7.867 | -3.438 | -3.473 | 1193 | 1514 | 1419 | 585 | 3356 | 6722 |  | CORR | GENE | 05:11 | 06:03 | 05:48 | 117 | 453 | 10 | EXT |  | 0.89 | (c)
74287.872 | 8.688 | 8.321 | -2.757 | -3.124 | -1504 | -1483 | -1481 | 727 | 2665 | 6724 |  | CORR | AXGR | 07:12 | 07:15 | 07:16 | 459 | 45 | 12 | EXT | Аномалия находится на упругопластическом изгибе: R=439 D, максимальное растяжение на 0.6 час. | 0.95 | (c)
74302.502 | 1.668 | 1.567 | -9.352 | -9.453 | -1842 | -1799 | -1797 | 1752 | 1567 | 6726 |  | DENT | GENE | 10:21 | 10:28 | 10:28 | 178 | 90 | 0.4 | N/A | Глубина вмятины: 5 мм (0,4%). Линейка: 18 см в (157 см; 10:28 ч:мин) Аномалия находится на отводе. |  | (c)
74312.223 | 0.369 | 0.112 | -10.581 | -10.838 | 2016 | 2081 | 2055 | 2016 | 112 | 6727 |  | CORR | GENE | 05:38 | 05:49 | 05:45 | 750 | 79 | 11 | EXT |  | 0.96 | (c)
74322.374 | 10.52 | 10.501 | -0.43 | -0.449 | 2186 | -2108 | -2165 | 2056 | 408 | 6727 |  | CORR | CIGR | 06:06 | 06:33 | 06:24 | 41 | 219 | 10 | EXT |  | 0.89 | (c)
74344.969 | 0 | -0.038 | -11.7 | -11.738 | 310 | 393 | 418 | 310 |  | 6730 | Нарушение формы кольцевого шва | GWAN |  | 09:37 | 09:50 | 09:54 | 0 | 216 |  | EXT | Нарушение формы кольцевого шва Аномалия находится на отводе. |  | (c)
74344.969 | 0 | 0 | -11.7 | -11.7 | 608 | 689 | 752 | 608 | 0 | 6730 | Смещение кромок | GWAN |  | 10:25 | 10:38 | 10:48 | 0 | 288 | 23 | EXT | Смещение кромок Наружу Аномалия находится на отводе. Величина смещения - 3.6 мм. |  | (c)
74364.893 | 8.224 | 8.21 | -3.386 | -3.4 | -1697 | -1503 | -1556 | 1415 | 3352 | 6731 |  | CORR | GENE | 06:57 | 07:28 | 07:19 | 48 | 281 | 10 | EXT |  | 0.89 | (c)
74366.57 | 9.901 | 9.853 | -1.709 | -1.757 | -1912 | -1617 | -1685 | 1459 | 1645 | 6731 |  | CORR | GENE | 06:22 | 07:10 | 06:59 | 112 | 453 | 10 | EXT |  | 0.89 | (c)
74380.895 | 1.291 | 1.257 | -10.104 | -10.138 | -833 | -613 | -687 | 540 | 1257 | 6733 |  | CORR | GENE | 06:49 | 07:25 | 07:13 | 78 | 293 | 12 | EXT |  | 0.89 | (c)
74459.404 | 11.44 | 11.089 | -0.005 | -0.356 | -1444 | -1376 | -1401 | 787 | 1 | 6739 |  | CORR | GENE | 07:20 | 07:31 | 07:27 | 355 | 85 | 11 | EXT |  | 0.93 | (c)
74463.824 | 4.415 | 3.987 | -7.125 | -7.553 | -679 | -618 | -623 | 567 | 3987 | 6740 |  | CORR | GENE | 07:26 | 07:36 | 07:35 | 649 | 112 | 11 | EXT |  | 0.95 | (c)
74497.929 | 4.47 | 4.436 | -6.78 | -6.814 | -1121 | -997 | -1032 | 942 | 4436 | 6743 |  | CORR | CIGR | 07:40 | 07:60 | 07:54 | 43 | 179 | 10 | EXT |  | 0.89 | (c)
74524.89 | 8.956 | 8.934 | -2.184 | -2.206 | 1864 | 1966 | 1949 | 196 | 2167 | 6745 |  | CORR | CIGR | 03:38 | 03:54 | 03:52 | 39 | 170 | 10 | EXT |  | 0.89 | (c)
74530.596 | 3.522 | 3.474 | -7.783 | -7.831 | -495 | -282 | -274 | 52 | 3474 | 6746 |  | CORR | GENE | 07:48 | 08:23 | 08:24 | 84 | 443 | 12 | EXT | Аномалия находится на отводе. | 0.89 | (c)
74531.623 | 4.549 | 4.463 | -6.756 | -6.842 | 2197 | -2105 | -2081 | 1897 | 4463 | 6746 |  | CORR | GENE | 03:03 | 03:28 | 03:32 | 114 | 367 | 11 | EXT | Аномалия находится на отводе. | 0.89 | (c)
74533.298 | 6.224 | 6.163 | -5.081 | -5.142 | -695 | -579 | -497 | 299 | 5033 | 6746 |  | CORR | GENE | 07:16 | 07:35 | 07:48 | 109 | 395 | 10 | EXT | Аномалия находится на отводе. | 0.89 | (c)
74536.365 | 9.291 | 9.071 | -2.014 | -2.234 | -539 | -41 | -84 | 0 | 1930 | 6746 |  | CORR | GENE | 07:41 | 09:02 | 08:55 | 304 | 909 | 10 | EXT | Аномалия находится на отводе. | 0.92 | (c)
74536.811 | 9.737 | 9.708 | -1.568 | -1.597 | -220 | 309 | 73 | 0 | 1496 | 6746 |  | CORR | GENE | 08:33 | 09:58 | 09:20 | 101 | 586 | 15 | EXT | Аномалия находится на отводе. | 0.9 | (c)
74538.848 | 0.469 | 0.34 | -10.751 | -10.88 | -848 | -675 | -564 | 280 | 340 | 6747 |  | CORR | GENE | 07:36 | 08:04 | 08:22 | 162 | 568 | 12 | EXT |  | 0.9 | (c)
74540.718 | 2.339 | 2.312 | -8.881 | -8.908 | -525 | -417 | -395 | 265 | 2312 | 6747 |  | CORR | GENE | 08:29 | 08:46 | 08:50 | 54 | 260 | 12 | EXT |  | 0.89 | (c)
74542.373 | 3.994 | 3.976 | -7.226 | -7.244 | 1719 | 1793 | 1862 | 1719 | 3976 | 6747 |  | CORR | GENE | 02:31 | 02:43 | 02:54 | 50 | 287 | 10 | EXT |  | 0.89 | (c)
74550.319 | 0.72 | 0.682 | -10.495 | -10.533 | 125 | 621 | 454 | 125 | 682 | 6748 |  | CORR | GENE | 03:10 | 04:30 | 04:03 | 111 | 658 | 10 | EXT |  | 0.89 | (c)
74550.849 | 1.25 | 1.25 | -9.965 | -9.965 | 1894 | 2007 | 1973 | 178 | 1250 | 6748 |  | CORR | CIGR | 07:55 | 08:13 | 08:08 | 29 | 159 | 10 | EXT |  | 0.89 | (c)
74551.181 | 1.582 | 1.512 | -9.633 | -9.703 | 84 | 130 | 259 | 84 | 1512 | 6748 |  | CORR | GENE | 03:03 | 03:11 | 03:31 | 82 | 350 | 15 | EXT |  | 0.89 | (c)
74557.761 | 8.162 | 8.145 | -3.053 | -3.07 | 1768 | 1805 | 1813 | 372 | 3037 | 6748 |  | CORR | CIGR | 07:35 | 07:41 | 07:42 | 33 | 91 | 12 | EXT |  | 0.89 | (c)
74560.248 | 10.649 | 10.507 | -0.566 | -0.708 | 1904 | 1913 | 1920 | 294 | 396 | 6748 |  | CORR | AXGR | 07:57 | 07:58 | 07:59 | 312 | 33 | 10 | EXT |  | 0.92 | (c)
74572.142 | 11.328 | 11.307 | -0.142 | -0.163 | 780 | -2201 | 1628 | 0 | 33 | 6749 |  | CORR | GENE | 04:18 | 08:16 | 06:34 | 130 | 1696 | 14 | EXT |  | 0.9 | (c)
74622.954 | 5.055 | 5.031 | -1.81 | -1.834 | 234 | 385 | 422 | 234 | 1786 | 6754 |  | CORR | GENE | 02:42 | 03:06 | 03:12 | 48 | 376 | 11 | EXT |  | 0.89 | (c)
74636.134 | 1.625 | 1.621 | -2.525 | -2.529 | -1666 | -1626 | -1623 | 564 | 1621 | 6757 |  | CORR | CIGR | 06:59 | 07:05 | 07:06 | 19 | 86 | 10 | EXT |  | 0.89 | (c)
74659.706 | 9.657 | 9.645 | -1.753 | -1.765 | -1255 | -1120 | -1148 | 976 | 1728 | 6759 |  | CORR | CIGR | 06:46 | 07:07 | 07:03 | 37 | 213 | 10 | EXT |  | 0.89 | (c)
74661.993 | 0.534 | 0.52 | -10.886 | -10.9 | -1993 | -1787 | -1788 | 238 | 520 | 6760 |  | CORR | GENE | 06:31 | 07:04 | 07:04 | 103 | 409 | 12 | EXT |  | 0.89 | (c)
74662.802 | 1.343 | 1.198 | -10.077 | -10.222 | 2221 | -1923 | -2011 | 0 | 1198 | 6760 |  | CORR | GENE | 05:51 | 06:42 | 06:28 | 230 | 458 | 10 | EXT |  | 0.91 | (c)
74666.759 | 5.3 | 5.281 | -6.12 | -6.139 | -1620 | -1500 | -1531 | 611 | 5281 | 6760 |  | CORR | CIGR | 07:31 | 07:50 | 07:45 | 34 | 177 | 12 | EXT |  | 0.89 | (c)
74670.43 | 8.971 | 8.952 | -2.449 | -2.468 | -2052 | -1995 | -1973 | 179 | 2440 | 6760 |  | CORR | CIGR | 06:21 | 06:30 | 06:34 | 28 | 158 | 10 | EXT |  | 0.89 | (c)
74671.983 | 10.524 | 10.48 | -0.896 | -0.94 | -2034 | -1897 | -1874 | 197 | 881 | 6760 |  | CORR | GENE | 06:24 | 06:46 | 06:50 | 59 | 320 | 10 | EXT |  | 0.89 | (c)
74708.013 | 2.424 | 2.38 | -8.956 | -9 | 1998 | 2187 | 2109 | 11 | 2380 | 6764 |  | CORR | GENE | 06:20 | 06:50 | 06:38 | 52 | 221 | 11 | EXT |  | 0.89 | (c)
74708.018 | 2.429 | 2.409 | -8.951 | -8.971 | 1485 | 1629 | 1619 | 477 | 2409 | 6764 |  | CORR | CIGR | 04:57 | 05:20 | 05:19 | 36 | 268 | 14 | EXT |  | 0.89 | (c)
74708.477 | 2.888 | 2.858 | -8.492 | -8.522 | 1560 | 1712 | 1705 | 381 | 2858 | 6764 |  | CORR | CIGR | 05:09 | 05:34 | 05:33 | 46 | 289 | 12 | EXT |  | 0.89 | (c)
74719.779 | 2.81 | 2.712 | -8.625 | -8.723 | -497 | -441 | -449 | 402 | 2712 | 6765 |  | CORR | GENE | 07:41 | 07:50 | 07:49 | 363 | 95 | 11 | EXT | Аномалия находится на отводе. | 0.93 | (c)
74777.035 | 3.141 | 3.074 | -8.334 | -8.401 | 906 | 1228 | 1322 | 492 | 3074 | 6770 |  | CORR | GENE | 03:57 | 04:49 | 05:05 | 115 | 833 | 10 | EXT |  | 0.89 | (c)
74808.001 | 0.317 | 0.265 | -11.033 | -11.085 | -914 | -899 | -680 | 445 | 265 | 6773 |  | CORR | GENE | 06:31 | 06:34 | 07:09 | 96 | 469 | 12 | EXT | Аномалия находится на отводе. | 0.89 | (c)
74909.881 | 1.022 | 0.97 | -10.078 | -10.13 | 1574 | 1879 | 1823 | 159 | 970 | 6784 |  | CORR | GENE | 05:16 | 06:05 | 05:56 | 122 | 498 | 10 | EXT |  | 0.89 | (c)
74910.675 | 1.816 | 1.753 | -9.284 | -9.347 | 1068 | 1806 | 1612 | 75 | 1753 | 6784 |  | CORR | GENE | 03:54 | 05:53 | 05:22 | 192 | 1087 | 10 | EXT |  | 0.9 | (c)
74976.949 | 0 | -0.04 | -11.48 | -11.52 | -330 | 687 | 419 | 0 | 0 | 6790 | Внутришовный дефект | GWAN |  | 01:57 | 04:41 | 03:58 | 0 | 1498 | 10 | MID | Внутришовный дефект |  | (c)
74976.949 | 0 | 0 | -11.48 | -11.48 | 1360 | 1510 | 1490 | 610 | 0 | 6790 | Смещение кромок | GWAN |  | 06:30 | 06:54 | 06:51 | 0 | 261 | 18 | EXT | Смещение кромок Вовнутрь Величина смещения - 2.8 мм. |  | (c)
75033.426 | 11.257 | 11.216 | -0.038 | -0.079 | -1700 | -1509 | -1485 | 530 | 36 | 6794 |  | CORR | CIGR | 07:09 | 07:40 | 07:44 | 43 | 431 | 10 | EXT |  | 0.89 | (c)
75042.791 | 9.327 | 9.287 | -2.163 | -2.203 | -2225 | -2193 | -2177 | 5 | 1179 | 6795 |  | CORR | GENE | 05:00 | 05:06 | 05:08 | 1024 | 96 | 11 | EXT |  | 0.97 | (c)
75043.71 | 10.246 | 10.223 | -1.244 | -1.267 | -1731 | -1650 | -1283 | 499 | 1199 | 6795 |  | CORR | GENE | 06:20 | 06:33 | 07:32 | 68 | 897 | 11 | EXT |  | 0.89 | (c)
75053.31 | 8.356 | 8.235 | -2.629 | -2.75 | 1793 | 1798 | 1824 | 376 | 2358 | 6796 |  | CORR | GENE | 07:09 | 07:10 | 07:14 | 392 | 62 | 10 | EXT |  | 0.93 | (c)
75067.801 | 0.387 | 0.31 | -11.223 | -11.3 | -2130 | -2130 | -1513 | 895 | 310 | 6798 |  | CORR | GENE | 06:07 | 06:07 | 07:47 | 489 | 1235 | 10 | EXT |  | 0.94 | (c)
75090.614 | 0 | 0 | -11.49 | -11.49 | -65 | 314 | 468 | 0 | 0 | 6800 | Смещение кромок | GWAN |  | 03:12 | 04:14 | 04:39 | 0 | 1067 | 16 | EXT | Смещение кромок Вовнутрь Величина смещения - 2.5 мм. |  | (c)
75100.836 | 10.222 | 10.176 | -1.268 | -1.314 | 1382 | 1524 | 1636 | 1382 | 1196 | 6800 |  | CORR | GENE | 07:06 | 07:29 | 07:47 | 118 | 508 | 13 | EXT |  | 0.9 | (c)
75101.803 | 11.189 | 10.846 | -0.301 | -0.644 | 1210 | 1737 | 1575 | 1210 | 92 | 6800 |  | CORR | GENE | 06:38 | 08:03 | 07:37 | 552 | 729 | 11 | EXT |  | 0.95 | (c)
75102.104 | 0 | -0.046 | -11.395 | -11.441 | 461 | 566 | 863 | 461 |  | 6801 | Нарушение формы кольцевого шва | GWAN |  | 11:54 | 00:10 | 12:58 | 0 | 805 |  | EXT | Нарушение формы кольцевого шва |  | (c)
75113.628 | 0.129 | 0.125 | -11.286 | -11.29 | 1553 | 1643 | 1791 | 201 | 125 | 6802 |  | CORR | GENE | 06:12 | 06:26 | 06:50 | 60 | 477 | 11 | EXT |  | 0.89 | (c)
75114.814 | 1.315 | 1.264 | -10.1 | -10.151 | 1188 | 1611 | 1506 | 406 | 1264 | 6802 |  | CORR | GENE | 05:13 | 06:21 | 06:04 | 96 | 637 | 10 | EXT |  | 0.89 | (c)
75119.061 | 5.562 | 5.55 | -5.853 | -5.865 | 1577 | 1585 | 1590 | 627 | 5550 | 6802 |  | CORR | AXGR | 06:16 | 06:17 | 06:18 | 78 | 27 | 11 | EXT |  | 0.89 | (c)
75119.376 | 5.877 | 5.84 | -5.538 | -5.575 | 1715 | 1824 | 1851 | 244 | 5532 | 6802 |  | CORR | CIGR | 06:38 | 06:56 | 06:60 | 43 | 272 | 14 | EXT |  | 0.89 | (c)
75119.622 | 6.123 | 6.095 | -5.292 | -5.32 | 1743 | 1978 | 1931 | 112 | 5209 | 6802 |  | CORR | GENE | 06:42 | 07:20 | 07:13 | 111 | 376 | 11 | EXT |  | 0.89 | (c)
75123.607 | 10.108 | 10.043 | -1.307 | -1.372 | 1570 | 1637 | 1743 | 315 | 1292 | 6802 |  | CORR | GENE | 06:15 | 06:25 | 06:42 | 80 | 346 | 13 | EXT |  | 0.89 | (c)
75124.779 | 11.28 | 11.244 | -0.135 | -0.171 | 1828 | 1958 | 1893 | 273 | 135 | 6802 |  | CORR | CIGR | 06:56 | 07:17 | 07:07 | 36 | 130 | 12 | EXT |  | 0.89 | (c)
75124.914 | 0 | -0.026 | -11.46 | -11.486 | -1600 | -1089 | -1265 | 630 | 0 | 6803 | Внутришовный дефект | GWAN |  | 06:44 | 08:07 | 07:38 | 0 | 670 | 13 | MID | Внутришовный дефект |  | (c)
75135.624 | 10.71 | 10.636 | -0.75 | -0.824 | -1636 | -1537 | -1568 | 594 | 333 | 6803 |  | CORR | GENE | 06:38 | 06:54 | 06:49 | 491 | 136 | 10 | EXT |  | 0.94 | (c)
75136.32 | 11.406 | 11.394 | -0.054 | -0.066 | -1752 | -1657 | -1562 | 478 | 22 | 6803 |  | CORR | CIGR | 06:20 | 06:35 | 06:51 | 44 | 381 | 11 | EXT |  | 0.89 | (c)
75136.452 | 0.078 | 0.078 | -11.027 | -11.027 | 504 | 1043 | 1139 | 504 | 78 | 6804 |  | CORR | GENE | 06:18 | 07:45 | 08:00 | 1010 | 1270 | 12 | EXT |  | 0.98 | (c)
75137.851 | 1.477 | 1.365 | -9.628 | -9.74 | 656 | 1071 | 1137 | 656 | 1365 | 6804 |  | CORR | GENE | 06:42 | 07:49 | 07:60 | 140 | 962 | 10 | EXT |  | 0.9 | (c)
75138.119 | 1.745 | 1.605 | -9.36 | -9.5 | 759 | 908 | 1229 | 759 | 1605 | 6804 |  | CORR | GENE | 06:59 | 07:23 | 08:15 | 425 | 940 | 10 | EXT |  | 0.93 | (c)
75138.609 | 2.235 | 2.212 | -8.87 | -8.893 | 890 | 1372 | 1293 | 890 | 2212 | 6804 |  | CORR | GENE | 07:20 | 08:38 | 08:25 | 115 | 806 | 12 | EXT |  | 0.9 | (c)
75138.655 | 2.281 | 2.267 | -8.824 | -8.838 | 113 | 247 | 181 | 113 | 2267 | 6804 |  | CORR | CIGR | 05:15 | 05:36 | 05:25 | 30 | 135 | 15 | EXT |  | 0.89 | (c)
75138.728 | 2.354 | 2.329 | -8.751 | -8.776 | -407 | -110 | -225 | 43 | 2329 | 6804 |  | CORR | CIGR | 03:51 | 04:38 | 04:20 | 41 | 364 | 14 | EXT |  | 0.89 | (c)
75139.444 | 3.07 | 3.055 | -8.035 | -8.05 | 74 | 209 | 164 | 74 | 3055 | 6804 |  | CORR | CIGR | 05:08 | 05:30 | 05:23 | 29 | 179 | 11 | EXT |  | 0.89 | (c)
75158.667 | 11.188 | 11.154 | -0.177 | -0.211 | 112 | 276 | 247 | 112 | 154 | 6805 |  | CORR | GENE | 06:34 | 07:01 | 06:56 | 57 | 270 | 11 | EXT |  | 0.89 | (c)
75169.289 | 10.445 | 10.153 | -0.19 | -0.482 | -316 | 125 | 2 | 0 | 137 | 6806 |  | CORR | GENE | 06:22 | 07:33 | 07:13 | 345 | 635 | 14 | EXT |  | 0.94 | (c)
75170.943 | 1.464 | 1.386 | -8.621 | -8.699 | 2131 | -2227 | -2190 | 0 | 1386 | 6807 |  | CORR | GENE | 06:37 | 06:54 | 06:60 | 78 | 281 | 10 | EXT |  | 0.89 | (c)
75179.564 | 0 | -0.031 | -11.335 | -11.366 | -2081 | -1928 | -1832 | 149 | 0 | 6808 | Внутришовный дефект | GWAN |  | 04:59 | 05:24 | 05:39 | 0 | 498 | 12 | MID | Внутришовный дефект |  | (c)
75196.47 | 5.571 | 5.543 | -5.849 | -5.877 | 1574 | 1755 | 1691 | 422 | 5543 | 6809 |  | CORR | CIGR | 06:15 | 06:44 | 06:34 | 28 | 235 | 11 | EXT |  | 0.89 | (c)
75196.508 | 5.609 | 5.534 | -5.811 | -5.886 | 1359 | 1393 | 1385 | 820 | 5534 | 6809 |  | CORR | GENE | 05:40 | 05:46 | 05:44 | 194 | 51 | 10 | EXT |  | 0.9 | (c)
75269.107 | 1.173 | 1.142 | -9.037 | -9.068 | 1546 | 1658 | 1670 | 437 | 1142 | 6816 |  | CORR | GENE | 04:55 | 05:13 | 05:15 | 54 | 247 | 10 | EXT |  | 0.89 | (c)
75293.677 | 5.298 | 5.284 | -6.147 | -6.161 | -2104 | -2064 | -2066 | 127 | 5284 | 6818 |  | CORR | CIGR | 04:47 | 04:53 | 04:53 | 30 | 76 | 14 | EXT |  | 0.89 | (c)
75295.098 | 6.719 | 6.659 | -4.726 | -4.786 | -1270 | -1118 | -1052 | 834 | 4694 | 6818 |  | CORR | GENE | 07:01 | 07:26 | 07:36 | 92 | 436 | 10 | EXT |  | 0.89 | (c)
75300.275 | 0.451 | 0.423 | -11.089 | -11.117 | 817 | 1000 | 959 | 817 | 423 | 6819 |  | CORR | CIGR | 04:41 | 05:11 | 05:04 | 46 | 285 | 11 | EXT |  | 0.89 | (c)
75301.294 | 1.47 | 1.366 | -10.07 | -10.174 | 971 | 1038 | 1031 | 971 | 1366 | 6819 |  | CORR | GENE | 05:06 | 05:17 | 05:16 | 369 | 121 | 15 | EXT |  | 0.95 | (c)
75301.876 | 2.052 | 2.026 | -9.488 | -9.514 | 1512 | 1607 | 1606 | 1512 | 2026 | 6819 |  | CORR | CIGR | 06:33 | 06:49 | 06:49 | 37 | 189 | 10 | EXT |  | 0.89 | (c)
75302.12 | 2.296 | 2.261 | -9.244 | -9.279 | 951 | 1084 | 1058 | 951 | 2261 | 6819 |  | CORR | CIGR | 05:03 | 05:24 | 05:20 | 35 | 215 | 10 | EXT |  | 0.89 | (c)
75303.61 | 3.786 | 3.683 | -7.754 | -7.857 | 1063 | 1375 | 1343 | 1063 | 3683 | 6819 |  | CORR | GENE | 05:21 | 06:11 | 06:06 | 238 | 561 | 10 | EXT |  | 0.91 | (c)
75314.042 | 2.678 | 2.516 | -8.632 | -8.794 | -416 | -337 | -344 | 272 | 2516 | 6820 |  | CORR | GENE | 06:26 | 06:39 | 06:38 | 1046 | 144 | 13 | EXT |  | 0.99 | (c)
75315.152 | 3.788 | 3.669 | -7.522 | -7.641 | -1269 | -1069 | -1141 | 1012 | 3669 | 6820 |  | DENT | GENE | 04:09 | 04:41 | 04:29 | 191 | 257 | 0.8 | N/A | Глубина вмятины: 12 мм (0,8%). Линейка: 19 см в (367 см; 04:41 ч:мин) |  | (c)
75316.409 | 5.045 | 4.963 | -6.265 | -6.347 | -458 | -322 | -380 | 302 | 4963 | 6820 |  | CORR | GENE | 06:20 | 06:41 | 06:32 | 447 | 156 | 12 | EXT |  | 0.94 | (c)
75316.438 | 5.074 | 5.029 | -6.236 | -6.281 | -745 | -730 | -729 | 714 | 5029 | 6820 |  | CORR | AXGR | 05:33 | 05:36 | 05:36 | 166 | 31 | 11 | EXT |  | 0.9 | (c)
75318.648 | 7.284 | 7.267 | -4.026 | -4.043 | -423 | -301 | -342 | 261 | 4004 | 6820 |  | CORR | CIGR | 06:25 | 06:45 | 06:38 | 39 | 162 | 10 | EXT |  | 0.89 | (c)
75323.569 | 0.895 | 0.889 | -10.55 | -10.556 | 2207 | -2116 | -2115 | 1976 | 889 | 6821 |  | CORR | CIGR | 05:03 | 05:25 | 05:25 | 40 | 279 | 11 | EXT |  | 0.89 | (c)
75327.686 | 5.012 | 4.988 | -6.433 | -6.457 | -1556 | -1439 | -1476 | 1396 | 4988 | 6821 |  | CORR | CIGR | 06:55 | 07:14 | 07:08 | 24 | 160 | 12 | EXT |  | 0.89 | (c)
75328.524 | 5.85 | 5.716 | -5.595 | -5.729 | -1763 | -1571 | -1606 | 1449 | 5587 | 6821 |  | CORR | GENE | 06:22 | 06:53 | 06:47 | 142 | 314 | 10 | EXT |  | 0.9 | (c)
75332.36 | 9.686 | 9.671 | -1.759 | -1.774 | -1791 | -1695 | -1726 | 1661 | 1736 | 6821 |  | CORR | CIGR | 06:18 | 06:33 | 06:28 | 38 | 130 | 10 | EXT |  | 0.89 | (c)
75332.506 | 9.832 | 9.788 | -1.613 | -1.657 | 2186 | -2083 | -2104 | 1932 | 1602 | 6821 |  | CORR | GENE | 04:59 | 05:30 | 05:27 | 55 | 344 | 12 | EXT |  | 0.89 | (c)
75332.957 | 10.283 | 10.263 | -1.162 | -1.182 | 2170 | -2157 | -2162 | 2032 | 1101 | 6821 |  | CORR | GENE | 04:57 | 05:18 | 05:18 | 81 | 260 | 10 | EXT |  | 0.89 | (c)
75334.088 | 11.414 | 10.914 | -0.031 | -0.531 | 2058 | -1787 | -1928 | 1452 | 31 | 6821 |  | CORR | GENE | 04:39 | 06:18 | 05:55 | 500 | 952 | 13 | EXT |  | 0.96 | (c)
75402.749 | 1.15 | 1.035 | -10.3 | -10.415 | 951 | 966 | 966 | 951 | 1035 | 6828 |  | CORR | AXGR | 02:33 | 02:36 | 02:36 | 226 | 30 | 10 | EXT |  | 0.91 | (c)
75407.964 | 6.365 | 6.359 | -5.085 | -5.091 | 856 | 932 | 937 | 856 | 5065 | 6828 |  | CORR | CIGR | 02:18 | 02:30 | 02:31 | 26 | 162 | 11 | EXT |  | 0.89 | (c)
75412.635 | 11.036 | 11.021 | -0.414 | -0.429 | -910 | -760 | -805 | 699 | 397 | 6828 |  | CORR | CIGR | 09:33 | 09:57 | 09:50 | 32 | 211 | 14 | EXT |  | 0.89 | (c)
75442.488 | 6.644 | 6.621 | -4.601 | -4.624 | -873 | -543 | -680 | 488 | 4541 | 6831 |  | CORR | GENE | 06:55 | 07:48 | 07:26 | 83 | 385 | 12 | EXT |  | 0.89 | (c)
75442.695 | 6.851 | 6.818 | -4.394 | -4.427 | -924 | -661 | -780 | 637 | 4391 | 6831 |  | CORR | CIGR | 06:47 | 07:29 | 07:10 | 36 | 287 | 12 | EXT |  | 0.89 | (c)
75443.199 | 7.355 | 7.333 | -3.89 | -3.912 | -917 | -740 | -805 | 693 | 3870 | 6831 |  | CORR | CIGR | 06:48 | 07:17 | 07:06 | 42 | 224 | 31 | EXT |  | 0.89 | (c)
75443.455 | 7.611 | 7.58 | -3.634 | -3.665 | -719 | -545 | -626 | 533 | 3631 | 6831 |  | CORR | CIGR | 07:20 | 07:48 | 07:35 | 34 | 186 | 10 | EXT |  | 0.89 | (c)
75443.584 | 7.74 | 7.714 | -3.505 | -3.531 | -718 | -639 | -665 | 612 | 3500 | 6831 |  | CORR | CIGR | 07:20 | 07:33 | 07:29 | 31 | 106 | 11 | EXT |  | 0.89 | (c)
75444.676 | 8.832 | 8.599 | -2.413 | -2.646 | -795 | -569 | -622 | 449 | 2307 | 6831 |  | CORR | GENE | 07:08 | 07:44 | 07:36 | 339 | 346 | 22 | EXT |  | 0.98 | (c)
75445.711 | 9.867 | 9.829 | -1.378 | -1.416 | -738 | -559 | -646 | 555 | 1373 | 6831 |  | CORR | CIGR | 07:17 | 07:46 | 07:32 | 43 | 183 | 10 | EXT |  | 0.89 | (c)
75453.528 | 6.439 | 6.422 | -5.021 | -5.038 | 393 | 636 | 551 | 393 | 4958 | 6832 |  | CORR | GENE | 03:38 | 04:17 | 04:03 | 80 | 315 | 10 | EXT |  | 0.89 | (c)
75458.64 | 0.091 | 0.07 | -11.194 | -11.215 | 1809 | 1914 | 2014 | 12 | 70 | 6833 |  | CORR | GENE | 04:40 | 04:57 | 05:13 | 63 | 410 | 13 | EXT |  | 0.89 | (c)
75458.927 | 0.378 | 0.344 | -10.907 | -10.941 | -1979 | -1571 | -1754 | 251 | 344 | 6833 |  | CORR | GENE | 06:28 | 07:34 | 07:05 | 171 | 451 | 10 | EXT |  | 0.9 | (c)
75468.388 | 9.839 | 9.788 | -1.446 | -1.497 | 1630 | 1660 | 1665 | 530 | 1035 | 6833 |  | CORR | GENE | 04:11 | 04:16 | 04:17 | 462 | 71 | 10 | EXT |  | 0.94 | (c)
75487.422 | 6.403 | 6.251 | -4.847 | -4.999 | -1105 | -910 | -969 | 833 | 4760 | 6835 |  | CORR | GENE | 05:27 | 05:59 | 05:49 | 239 | 272 | 11 | EXT |  | 0.91 | (c)
75491.984 | 10.965 | 10.797 | -0.285 | -0.453 | -628 | -572 | -575 | 521 | 92 | 6835 |  | CORR | GENE | 06:44 | 06:53 | 06:53 | 361 | 107 | 11 | EXT |  | 0.93 | (c)
75492.391 | 0.122 | 0.056 | -11.083 | -11.149 | -2006 | -1757 | -1834 | 1661 | 56 | 6836 |  | CORR | GENE | 06:25 | 07:05 | 06:52 | 105 | 345 | 13 | EXT |  | 0.9 | (c)
75492.395 | 0.126 | 0.111 | -11.079 | -11.094 | -1489 | -1357 | -1335 | 1181 | 111 | 6836 |  | CORR | CIGR | 07:48 | 08:09 | 08:13 | 46 | 308 | 10 | EXT |  | 0.89 | (c)
75506.257 | 2.783 | 2.76 | -7.977 | -8 | 178 | 455 | 410 | 178 | 2760 | 6837 |  | CORR | GENE | 07:10 | 07:54 | 07:47 | 123 | 464 | 11 | EXT |  | 0.9 | (c)
75523.568 | 9.334 | 9.299 | -1.816 | -1.851 | -1322 | -1197 | -1126 | 929 | 1784 | 6838 |  | CORR | GENE | 07:54 | 08:14 | 08:25 | 67 | 393 | 10 | EXT | Аномалия находится на упругопластическом изгибе: R=979 D, максимальное растяжение на 6.4 час. | 0.89 | (c)
75523.902 | 9.668 | 9.643 | -1.482 | -1.507 | -1292 | -1204 | -1141 | 990 | 1368 | 6838 |  | CORR | GENE | 07:59 | 08:13 | 08:23 | 139 | 301 | 10 | EXT | Аномалия находится на упругопластическом изгибе: R=949 D, максимальное растяжение на 6.4 час. | 0.9 | (c)
75527.986 | 2.602 | 2.1 | -8.438 | -8.94 | -160 | -116 | -128 | 96 | 2100 | 6839 |  | CORR | GENE | 07:41 | 07:48 | 07:46 | 826 | 64 | 10 | EXT | Аномалия находится на упругопластическом изгибе: R=604 D, максимальное растяжение на 6 час. | 0.95 | (c)
75529.747 | 4.363 | 4.346 | -6.677 | -6.694 | -627 | -519 | -557 | 486 | 4346 | 6839 |  | CORR | CIGR | 06:25 | 06:43 | 06:37 | 41 | 141 | 10 | EXT | Аномалия находится на упругопластическом изгибе: R=543 D, максимальное растяжение на 6 час. | 0.89 | (c)
75529.929 | 4.545 | 4.532 | -6.495 | -6.508 | -461 | -420 | -411 | 362 | 4532 | 6839 |  | CORR | CIGR | 06:52 | 06:59 | 07:00 | 29 | 99 | 11 | EXT | Аномалия находится на упругопластическом изгибе: R=543 D, максимальное растяжение на 6 час. | 0.89 | (c)
75536.268 | 10.884 | 10.864 | -0.156 | -0.176 | -722 | -496 | -583 | 443 | 110 | 6839 |  | CORR | GENE | 06:10 | 06:46 | 06:32 | 66 | 279 | 11 | EXT | Аномалия находится на упругопластическом изгибе: R=358 D, максимальное растяжение на 6.1 час. | 1 | (c)
75551.335 | 3.431 | 3.431 | -7.984 | -7.984 | 1872 | 2062 | 2081 | 0 | 3431 | 6841 |  | CORR | CIGR | 05:30 | 06:00 | 06:03 | 32 | 418 | 12 | EXT |  | 0.89 | (c)
75575.252 | 4.443 | 4.431 | -6.157 | -6.169 | 1300 | 1541 | 1451 | 1300 | 4431 | 6843 |  | CORR | CIGR | 05:31 | 06:10 | 05:55 | 37 | 302 | 10 | EXT |  | 0.89 | (c)
75605.352 | 1.153 | 1.135 | -10.022 | -10.04 | -684 | -534 | -539 | 393 | 1135 | 6846 |  | CORR | CIGR | 08:21 | 08:45 | 08:45 | 40 | 291 | 11 | EXT |  | 0.89 | (c)
75617.46 | 2.086 | 2.052 | -9.299 | -9.333 | 1228 | 1941 | 1712 | 35 | 2052 | 6847 |  | CORR | CIGR | 06:16 | 08:11 | 07:34 | 35 | 967 | 10 | EXT |  | 0.89 | (c)
75617.698 | 2.324 | 2.309 | -9.061 | -9.076 | 1233 | 1318 | 1321 | 822 | 2309 | 6847 |  | CORR | CIGR | 06:16 | 06:30 | 06:31 | 36 | 176 | 13 | EXT |  | 0.89 | (c)
75618.265 | 2.891 | 2.258 | -8.494 | -9.127 | 2138 | 2172 | 2173 | 22 | 2258 | 6847 |  | CORR | GENE | 08:43 | 08:48 | 08:48 | 881 | 70 | 10 | EXT |  | 0.96 | (c)
75630.233 | 3.474 | 3.295 | -4.926 | -5.105 | 296 | 406 | 473 | 296 | 3295 | 6848 |  | CORR | GENE | 03:31 | 03:49 | 03:60 | 195 | 354 | 10 | EXT |  | 0.9 | (c)
75641.927 | 4.978 | 4.938 | -6.077 | -6.117 | 1289 | 1347 | 1439 | 1289 | 4938 | 6850 |  | CORR | GENE | 03:32 | 03:41 | 03:56 | 49 | 299 | 12 | EXT |  | 0.89 | (c)
75658.8 | 10.796 | 10.781 | -0.394 | -0.409 | -317 | -128 | -217 | 117 | 285 | 6851 |  | CORR | GENE | 04:41 | 05:11 | 04:57 | 124 | 200 | 10 | EXT |  | 0.9 | (c)
75658.961 | 10.957 | 10.926 | -0.233 | -0.264 | -102 | 204 | 193 | 0 | 191 | 6851 |  | CORR | GENE | 05:15 | 06:05 | 06:03 | 73 | 591 | 11 | EXT |  | 0.89 | (c)
75659.21 | 0.016 | 0.015 | -11.189 | -11.19 | -1332 | -1300 | -1316 | 1300 | 15 | 6852 |  | CORR | AXGR | 07:44 | 07:50 | 07:47 | 143 | 32 | 10 | EXT |  | 0.9 | (c)
75663.621 | 4.427 | 4.404 | -6.778 | -6.801 | -1549 | -1448 | -1446 | 1344 | 4404 | 6852 |  | CORR | CIGR | 07:09 | 07:26 | 07:26 | 42 | 205 | 10 | EXT |  | 0.89 | (c)
75689.946 | 8.157 | 7.475 | -3.223 | -3.905 | 147 | 184 | 184 | 147 | 2932 | 6854 |  | CORR | GENE | 07:29 | 07:35 | 07:35 | 973 | 75 | 10 | EXT |  | 0.96 | (c)
75697.544 | 4.375 | 4.368 | -6.785 | -6.792 | 962 | 1007 | 1003 | 962 | 4368 | 6855 |  | CORR | CIGR | 06:08 | 06:15 | 06:14 | 18 | 83 | 11 | EXT |  | 0.89 | (c)
75704.453 | 0.124 | 0.102 | -11.496 | -11.518 | 316 | 573 | 533 | 316 | 102 | 6856 |  | CORR | GENE | 04:15 | 04:57 | 04:51 | 55 | 435 | 11 | EXT |  | 0.89 | (c)
75730.082 | 2.543 | 2.519 | -8.917 | -8.941 | 1690 | 1841 | 1797 | 328 | 2519 | 6858 |  | CORR | CIGR | 06:58 | 07:22 | 07:15 | 46 | 213 | 10 | EXT |  | 0.89 | (c)
75734.399 | 6.86 | 6.855 | -4.6 | -4.605 | 1753 | 1824 | 1839 | 307 | 4562 | 6858 |  | CORR | CIGR | 07:08 | 07:20 | 07:22 | 43 | 171 | 10 | EXT |  | 0.89 | (c)
75735.26 | 7.721 | 7.578 | -3.739 | -3.882 | 1547 | 1635 | 1736 | 306 | 3715 | 6858 |  | CORR | GENE | 06:35 | 06:49 | 07:05 | 167 | 378 | 10 | EXT |  | 0.9 | (c)
75738.595 | 11.056 | 11.005 | -0.404 | -0.455 | 2006 | 2025 | 2024 | 189 | 357 | 6858 |  | CORR | AXGR | 07:49 | 07:52 | 07:52 | 98 | 35 | 10 | EXT |  | 0.89 | (c)
75738.759 | 11.22 | 11.184 | -0.24 | -0.276 | 1742 | 1883 | 1863 | 247 | 187 | 6858 |  | CORR | GENE | 07:06 | 07:29 | 07:26 | 89 | 241 | 11 | EXT |  | 0.89 | (c)
75740.024 | 1.025 | 0.864 | -9.865 | -10.026 | 1531 | 1625 | 1606 | 550 | 864 | 6859 |  | CORR | GENE | 07:05 | 07:20 | 07:17 | 357 | 149 | 11 | EXT |  | 0.93 | (c)
75747.076 | 8.077 | 7.831 | -2.813 | -3.059 | 1539 | 1592 | 1587 | 596 | 2437 | 6859 |  | CORR | GENE | 07:06 | 07:15 | 07:14 | 622 | 95 | 12 | EXT |  | 0.96 | (c)
75751.019 | 1.13 | 0.99 | -10.155 | -10.295 | 1996 | 2014 | 2015 | 196 | 990 | 6860 |  | CORR | AXGR | 02:52 | 02:55 | 02:55 | 225 | 38 | 13 | EXT |  | 0.92 | (c)
75903.587 | 8.683 | 8.66 | -0.112 | -0.135 | -2057 | -1921 | -1955 | 173 | 101 | 6873 |  | CORR | CIGR | 05:41 | 06:03 | 05:57 | 34 | 204 | 15 | EXT |  | 0.89 | (c)
75905.979 | 0 | -0.045 | -11.23 | -11.275 | 1262 | 1514 | 1458 | 577 |  | 6875 | Нарушение формы кольцевого шва | GWAN |  | 00:49 | 01:30 | 01:21 | 0 | 392 |  | EXT | Нарушение формы кольцевого шва Аномалия находится на отводе. |  | (c)
75905.979 | 0 | 0 | -11.23 | -11.23 | 1270 | 1624 | 1621 | 259 | 0 | 6875 | Смещение кромок | GWAN |  | 00:50 | 01:47 | 01:47 | 0 | 701 | 18 | EXT | Смещение кромок Наружу Аномалия находится на отводе. Величина смещения - 2.8 мм. |  | (c)
75905.979 | 0 | -0.028 | -11.23 | -11.258 | -419 | 4 | -90 | 0 |  | 6875 | Нарушение формы кольцевого шва | GWAN |  | 08:18 | 09:26 | 09:11 | 0 | 659 |  | EXT | Нарушение формы кольцевого шва Аномалия находится на отводе. |  | (c)
75909.251 | 3.272 | 3.26 | -7.958 | -7.97 | -1011 | -952 | -954 | 898 | 3260 | 6875 |  | CORR | CIGR | 06:42 | 06:52 | 06:51 | 24 | 112 | 13 | EXT | Аномалия находится на отводе. | 0.89 | (c)
75910.375 | 4.396 | 4.374 | -6.834 | -6.856 | -1960 | -1860 | -1851 | 270 | 4374 | 6875 |  | CORR | GENE | 04:09 | 04:25 | 04:27 | 49 | 219 | 8 | EXT | Аномалия находится на отводе. | 0.89 | (c)
75912.252 | 6.273 | 6.224 | -4.957 | -5.006 | -1693 | -1482 | -1552 | 538 | 4940 | 6875 |  | CORR | GENE | 04:52 | 05:26 | 05:15 | 66 | 282 | 12 | EXT | Аномалия находится на отводе. | 0.89 | (c)
75917.876 | 0.667 | 0.648 | -10.653 | -10.672 | -1474 | -1249 | -1339 | 1204 | 648 | 6876 |  | CORR | CIGR | 05:59 | 06:36 | 06:21 | 45 | 270 | 14 | EXT |  | 0.89 | (c)
75925.517 | 8.308 | 8.299 | -3.012 | -3.021 | -1214 | -1144 | -1082 | 951 | 2980 | 6876 |  | CORR | CIGR | 06:41 | 06:53 | 07:02 | 41 | 263 | 11 | EXT |  | 0.89 | (c)
75943.222 | 3.338 | 3.324 | -7.887 | -7.901 | -557 | -507 | -505 | 454 | 3324 | 6878 |  | CORR | CIGR | 04:02 | 04:10 | 04:10 | 27 | 103 | 10 | EXT |  | 0.89 | (c)
75948.948 | 9.064 | 9.055 | -2.161 | -2.17 | -201 | -97 | -82 | 0 | 2135 | 6878 |  | CORR | CIGR | 04:59 | 05:16 | 05:18 | 35 | 238 | 10 | EXT |  | 0.89 | (c)
75949.495 | 9.611 | 9.356 | -1.614 | -1.869 | 30 | 45 | 50 | 30 | 1076 | 6878 |  | CORR | AXGR | 05:36 | 05:39 | 05:40 | 793 | 41 | 10 | EXT |  | 0.95 | (c)
75950.539 | 10.655 | 10.526 | -0.57 | -0.699 | -474 | -23 | -37 | 0 | 448 | 6878 |  | CORR | GENE | 04:15 | 05:28 | 05:25 | 251 | 874 | 10 | EXT |  | 0.91 | (c)
75960.157 | 9.048 | 8.929 | -2.252 | -2.371 | 710 | 956 | 903 | 710 | 2200 | 6879 |  | CORR | GENE | 04:13 | 04:52 | 04:44 | 171 | 385 | 11 | EXT |  | 0.9 | (c)
75961.841 | 10.732 | 10.706 | -0.568 | -0.594 | 224 | 305 | 344 | 224 | 541 | 6879 |  | CORR | GENE | 02:54 | 03:07 | 03:13 | 53 | 239 | 11 | EXT |  | 0.89 | (c)
75961.862 | 10.753 | 10.73 | -0.547 | -0.57 | -19 | 95 | 75 | 0 | 498 | 6879 |  | CORR | GENE | 02:15 | 02:33 | 02:30 | 72 | 187 | 12 | EXT |  | 0.89 | (c)
75962.409 | 0 | -0.033 | -10.91 | -10.943 | 104 | 341 | 336 | 104 |  | 6880 | Нарушение формы кольцевого шва | GWAN |  | 02:16 | 02:55 | 02:54 | 0 | 464 |  | EXT | Нарушение формы кольцевого шва |  | (c)
75966.295 | 3.886 | 3.804 | -7.024 | -7.106 | 2149 | -2126 | -2064 | 0 | 3804 | 6880 |  | CORR | GENE | 07:46 | 08:16 | 08:26 | 113 | 496 | 13 | EXT |  | 0.9 | (c)
75966.923 | 4.514 | 3.942 | -6.396 | -6.968 | 2128 | 2187 | 2158 | 43 | 3942 | 6880 |  | CORR | GENE | 07:43 | 07:53 | 07:48 | 725 | 59 | 10 | EXT |  | 0.95 | (c)
75972.092 | 9.683 | 8.814 | -1.227 | -2.096 | 2150 | 2200 | 2188 | 3 | 976 | 6880 |  | CORR | GENE | 07:46 | 07:55 | 07:53 | 1120 | 77 | 10 | EXT |  | 0.96 | (c)
75973.068 | 10.659 | 10.307 | -0.251 | -0.603 | 408 | 600 | 537 | 408 | 68 | 6880 |  | CORR | GENE | 03:05 | 03:36 | 03:26 | 535 | 257 | 13 | EXT |  | 0.96 | (c)
75973.095 | 10.686 | 10.206 | -0.224 | -0.704 | 2180 | 2197 | 2206 | 0 | 16 | 6880 |  | CORR | GENE | 07:51 | 07:54 | 07:56 | 688 | 51 | 12 | EXT |  | 0.96 | (c)
75973.726 | 0.407 | 0.315 | -11.033 | -11.125 | 1401 | 1471 | 1510 | 611 | 315 | 6881 |  | CORR | GENE | 03:07 | 03:18 | 03:24 | 143 | 218 | 11 | EXT |  | 0.9 | (c)
75978.353 | 5.034 | 4.991 | -6.406 | -6.449 | 1962 | 2054 | 2088 | 16 | 4991 | 6881 |  | CORR | GENE | 04:37 | 04:52 | 04:58 | 72 | 252 | 11 | EXT |  | 0.89 | (c)
75978.911 | 5.592 | 5.565 | -5.848 | -5.875 | 1906 | 2023 | 2015 | 106 | 5565 | 6881 |  | CORR | GENE | 04:28 | 04:47 | 04:46 | 61 | 218 | 11 | EXT |  | 0.89 | (c)
75979.304 | 5.985 | 5.968 | -5.455 | -5.472 | 1844 | 1894 | 1912 | 250 | 5437 | 6881 |  | CORR | CIGR | 04:18 | 04:26 | 04:29 | 35 | 136 | 14 | EXT |  | 0.89 | (c)
75983.108 | 9.789 | 9.761 | -1.651 | -1.679 | -1636 | -1282 | -1310 | 595 | 1637 | 6881 |  | CORR | CIGR | 06:57 | 07:54 | 07:49 | 42 | 652 | 10 | EXT |  | 0.89 | (c)
75984.149 | 10.83 | 10.68 | -0.61 | -0.76 | -1536 | -1423 | -1443 | 694 | 474 | 6881 |  | CORR | GENE | 07:13 | 07:31 | 07:28 | 286 | 186 | 15 | EXT |  | 0.94 | (c)
75984.517 | 11.198 | 10.977 | -0.242 | -0.463 | 1536 | 1983 | 2157 | 0 | 195 | 6881 |  | CORR | GENE | 03:29 | 04:41 | 05:09 | 268 | 1241 | 12 | EXT |  | 0.92 | (c)
75994.148 | 9.389 | 9.263 | -2.011 | -2.137 | 965 | 1224 | 1221 | 754 | 1948 | 6882 |  | CORR | GENE | 03:59 | 04:41 | 04:41 | 189 | 512 | 10 | EXT | Аномалия находится на упругопластическом изгибе: R=846 D, максимальное растяжение на 5.8 час. | 0.9 | (c)
75995.369 | 10.61 | 10.606 | -0.79 | -0.794 | 531 | 858 | 730 | 531 | 749 | 6882 |  | CORR | CIGR | 02:49 | 03:42 | 03:22 | 45 | 399 | 10 | EXT | Аномалия находится на упругопластическом изгибе: R=871 D, максимальное растяжение на 6.3 час. | 0.89 | (c)
76000.795 | 0.346 | 0.325 | -6.084 | -6.105 | -1344 | -1072 | -1053 | 762 | 325 | 6884 |  | CORR | GENE | 08:13 | 08:57 | 08:60 | 61 | 582 | 11 | EXT | Аномалия находится на упругопластическом изгибе: R=557 D, максимальное растяжение на 7 час. | 0.89 | (c)
76002.12 | 1.671 | 1.631 | -4.759 | -4.799 | -1076 | -995 | -968 | 859 | 1631 | 6884 |  | CORR | GENE | 08:56 | 09:09 | 09:13 | 58 | 217 | 10 | EXT | Аномалия находится на упругопластическом изгибе: R=510 D, максимальное растяжение на 6.9 час. | 0.89 | (c)
76006.346 | 5.897 | 5.689 | -0.533 | -0.741 | -1119 | -1109 | -1089 | 1060 | 416 | 6884 |  | CORR | GENE | 08:49 | 08:51 | 08:54 | 325 | 59 | 10 | EXT | Аномалия находится на упругопластическом изгибе: R=525 D, максимальное растяжение на 6.3 час. | 0.92 | (c)
76014.341 | 7.462 | 7.388 | -3.923 | -3.997 | -1528 | -1463 | -1477 | 703 | 3869 | 6885 |  | DENT | GENE | 06:56 | 07:06 | 07:04 | 128 | 102 | 0.4 | N/A | Глубина вмятины: 5 мм (0,4%). Линейка: 13 см в (739 см; 07:06 ч:мин) |  | (c)
76018.241 | 11.362 | 11.228 | -0.023 | -0.157 | 1506 | 1852 | -2180 | 0 | 7 | 6885 |  | CORR | GENE | 03:06 | 04:01 | 05:11 | 150 | 1549 | 11 | EXT |  | 0.9 | (c)
76018.689 | 0.425 | 0.384 | -10.66 | -10.701 | -1284 | -1097 | -1079 | 874 | 384 | 6886 |  | CORR | GENE | 05:22 | 05:53 | 05:55 | 77 | 411 | 17 | EXT | Аномалия находится на отводе. | 0.89 | (c)
76021.748 | 3.484 | 3.444 | -7.601 | -7.641 | -350 | -227 | -154 | 0 | 3444 | 6886 |  | CORR | GENE | 07:53 | 08:13 | 08:25 | 71 | 393 | 10 | EXT | Аномалия находится на отводе. | 0.89 | (c)
76023.139 | 4.875 | 4.328 | -6.21 | -6.757 | -1576 | -1536 | -1511 | 1447 | 4328 | 6886 |  | CORR | GENE | 04:35 | 04:42 | 04:46 | 1606 | 128 | 10 | EXT | Аномалия находится на отводе. | 0.97 | (c)
76025.272 | 7.008 | 6.954 | -4.077 | -4.131 | -2111 | -1929 | -1823 | 1535 | 4026 | 6886 |  | CORR | GENE | 03:09 | 03:38 | 03:55 | 105 | 576 | 11 | EXT | Аномалия находится на отводе. | 0.89 | (c)
76053.094 | 1.71 | 1.702 | -9.675 | -9.683 | -1329 | -1150 | -1206 | 901 | 1702 | 6889 |  | CORR | CIGR | 05:56 | 06:24 | 06:15 | 35 | 245 | 12 | EXT |  | 0.89 | (c)
76081.648 | 7.519 | 7.493 | -3.861 | -3.887 | -1749 | -1483 | -1589 | 1428 | 3850 | 6891 |  | CORR | CIGR | 04:35 | 05:18 | 05:01 | 37 | 321 | 10 | EXT | Аномалия находится на отводе. | 0.89 | (c)
76105.95 | 9.021 | 8.997 | -2.464 | -2.488 | -1561 | -1434 | -1424 | 1287 | 2430 | 6893 |  | CORR | GENE | 06:17 | 06:38 | 06:39 | 58 | 274 | 11 | EXT |  | 0.89 | (c)
76122.828 | 3.189 | 3.135 | -8.181 | -8.235 | -1051 | -1022 | -1014 | 977 | 3135 | 6895 |  | DENT | GENE | 08:29 | 08:34 | 08:35 | 104 | 74 | 0.6 | N/A | Глубина вмятины: 9 мм (0,6%). Линейка: 10 см в (314 см; 08:34 ч:мин) |  | (c)
76153.524 | 0 | -0.026 | -11.38 | -11.406 | 934 | 1135 | 1277 | 611 |  | 6898 | Нарушение формы кольцевого шва | GWAN |  | 01:17 | 01:49 | 02:12 | 0 | 685 |  | EXT | Нарушение формы кольцевого шва |  | (c)
76161.554 | 8.03 | 8 | -3.35 | -3.38 | -2037 | -1913 | -1894 | 193 | 3333 | 6898 |  | CORR | CIGR | 05:17 | 05:37 | 05:40 | 47 | 287 | 10 | EXT |  | 0.89 | (c)
76177.79 | 1.431 | 1.267 | -9.879 | -10.043 | -1109 | -1065 | -1072 | 1036 | 1267 | 6900 |  | CORR | GENE | 06:53 | 07:00 | 06:59 | 481 | 73 | 10 | EXT |  | 0.94 | (c)
76180.652 | 4.293 | 4.279 | -7.017 | -7.031 | -1213 | -997 | -1081 | 949 | 4279 | 6900 |  | CORR | CIGR | 06:36 | 07:11 | 06:58 | 30 | 264 | 10 | EXT |  | 0.89 | (c)
76183.463 | 7.104 | 7.081 | -4.206 | -4.229 | -2124 | -1975 | -2027 | 107 | 4187 | 6900 |  | CORR | CIGR | 04:09 | 04:33 | 04:25 | 42 | 193 | 11 | EXT |  | 0.89 | (c)
76191.438 | 3.769 | 3.695 | -7.616 | -7.69 | -1828 | -1677 | -1582 | 402 | 3695 | 6901 |  | CORR | GENE | 05:36 | 05:60 | 06:15 | 85 | 492 | 10 | EXT |  | 0.89 | (c)
76200.068 | 1.014 | 0.735 | -10.371 | -10.65 | 1857 | 1891 | 1917 | 252 | 735 | 6902 |  | CORR | GENE | 05:20 | 05:25 | 05:29 | 433 | 121 | 10 | EXT |  | 0.93 | (c)
76236.767 | 3.498 | 3.479 | -7.777 | -7.796 | 1983 | 2090 | 2068 | 78 | 3479 | 6905 |  | CORR | CIGR | 05:09 | 05:26 | 05:22 | 34 | 169 | 12 | EXT | Аномалия находится на упругопластическом изгибе: R=528 D, максимальное растяжение на 6.8 час. | 0.89 | (c)
76283.451 | 4.992 | 4.96 | -6.458 | -6.49 | 1175 | 1436 | 1327 | 752 | 4960 | 6910 |  | CORR | CIGR | 05:28 | 06:11 | 05:53 | 32 | 304 | 10 | EXT | Аномалия находится на упругопластическом изгибе: R=446 D, максимальное растяжение на 0.1 час. | 0.89 | (c)
76290.553 | 0.644 | 0.608 | -10.761 | -10.797 | -2145 | -1984 | -2032 | 85 | 608 | 6911 |  | CORR | GENE | 04:49 | 05:15 | 05:07 | 52 | 227 | 11 | EXT | Аномалия находится на упругопластическом изгибе: R=413 D, максимальное растяжение на 0.3 час. | 0.89 | (c)
76294.366 | 4.457 | 4.443 | -6.948 | -6.962 | -1892 | -1833 | -1797 | 338 | 4443 | 6911 |  | CORR | CIGR | 05:29 | 05:39 | 05:45 | 33 | 190 | 12 | EXT | Аномалия находится на упругопластическом изгибе: R=435 D, максимальное растяжение на 0.1 час. | 0.89 | (c)
76362.893 | 5.524 | 5.514 | -3.496 | -3.506 | -1948 | -1847 | -1875 | 282 | 3443 | 6917 |  | CORR | GENE | 06:13 | 06:29 | 06:25 | 63 | 146 | 10 | EXT |  | 0.89 | (c)
76362.983 | 5.614 | 5.593 | -3.406 | -3.427 | -2229 | -2106 | -2137 | 1 | 3386 | 6917 |  | CORR | CIGR | 05:28 | 05:48 | 05:42 | 41 | 184 | 11 | EXT |  | 0.89 | (c)
76363.897 | 6.528 | 6.528 | -2.492 | -2.492 | 2102 | -2221 | 2218 | 0 | 2458 | 6917 |  | CORR | CIGR | 05:07 | 05:29 | 05:25 | 34 | 233 | 10 | EXT |  | 0.89 | (c)
76365.197 | 7.828 | 7.765 | -1.192 | -1.255 | -2098 | -1976 | -1946 | 132 | 1184 | 6917 |  | CORR | GENE | 05:49 | 06:08 | 06:13 | 71 | 304 | 11 | EXT |  | 0.89 | (c)
76367.719 | 1.33 | 1.278 | -0.47 | -0.522 | 1474 | 1614 | 1607 | 491 | 432 | 6918 |  | CORR | GENE | 03:26 | 03:48 | 03:47 | 90 | 266 | 10 | EXT |  | 0.89 | (c)
76372.137 | 0.968 | 0.86 | -7.157 | -7.265 | 2228 | -2103 | -1929 | 0 | 860 | 6920 |  | CORR | GENE | 05:01 | 05:21 | 05:50 | 120 | 607 | 11 | EXT |  | 0.9 | (c)
76386.248 | 6.954 | 6.924 | -4.286 | -4.316 | -2147 | -2018 | -2061 | 84 | 4275 | 6921 |  | CORR | CIGR | 05:49 | 06:10 | 06:03 | 41 | 171 | 10 | EXT |  | 0.89 | (c)
76386.613 | 7.319 | 7.302 | -3.921 | -3.938 | -2162 | -2111 | -2098 | 69 | 3909 | 6921 |  | CORR | CIGR | 05:46 | 05:55 | 05:57 | 29 | 129 | 11 | EXT |  | 0.89 | (c)
76389.046 | 9.752 | 9.672 | -1.488 | -1.568 | -2176 | -2156 | -2159 | 55 | 1414 | 6921 |  | CORR | AXGR | 05:44 | 05:47 | 05:47 | 154 | 35 | 10 | EXT |  | 0.9 | (c)
76424.598 | 0.329 | 0.297 | -11.086 | -11.118 | 1104 | 1451 | 1389 | 557 | 297 | 6925 |  | CORR | GENE | 05:12 | 06:09 | 05:58 | 96 | 570 | 12 | EXT |  | 0.89 | (c)
76446.99 | 0.091 | 0.037 | -11.339 | -11.393 | 1744 | 1789 | 1840 | 294 | 37 | 6927 |  | CORR | GENE | 07:00 | 07:07 | 07:16 | 75 | 192 | 10 | EXT |  | 0.89 | (c)
76450.455 | 3.556 | 3.522 | -7.874 | -7.908 | 1822 | 1888 | 1895 | 262 | 3522 | 6927 |  | CORR | CIGR | 07:13 | 07:23 | 07:25 | 47 | 146 | 10 | EXT |  | 0.89 | (c)
76459.145 | 0.816 | 0.791 | -10.264 | -10.289 | 1274 | 1537 | 1540 | 425 | 791 | 6928 |  | CORR | CIGR | 05:10 | 05:52 | 05:53 | 42 | 532 | 25 | EXT |  | 0.89 | (c)
76479.222 | 9.813 | 9.632 | -1.632 | -1.813 | 1549 | 1563 | 1582 | 616 | 1560 | 6929 |  | CORR | GENE | 06:36 | 06:38 | 06:41 | 253 | 65 | 10 | EXT |  | 0.91 | (c)
76486.616 | 5.762 | 5.432 | -5.343 | -5.673 | -1339 | -860 | -982 | 626 | 5313 | 6930 |  | CORR | GENE | 05:24 | 06:41 | 06:21 | 360 | 713 | 13 | EXT |  | 0.94 | (c)
76486.891 | 6.037 | 5.858 | -5.068 | -5.247 | -646 | -590 | -603 | 561 | 4814 | 6930 |  | CORR | GENE | 07:16 | 07:25 | 07:22 | 433 | 85 | 11 | EXT |  | 0.94 | (c)
76487.221 | 6.367 | 6.348 | -4.738 | -4.757 | -676 | -589 | -522 | 369 | 4718 | 6930 |  | CORR | CIGR | 07:11 | 07:25 | 07:36 | 39 | 307 | 10 | EXT |  | 0.89 | (c)
76491.24 | 10.386 | 10.222 | -0.719 | -0.883 | -1752 | -1473 | -1578 | 1405 | 77 | 6930 |  | CORR | GENE | 04:17 | 05:02 | 04:45 | 806 | 347 | 11 | EXT |  | 0.96 | (c)
76555.392 | 6.643 | 6.584 | -4.732 | -4.791 | 2057 | 2112 | 2107 | 73 | 4655 | 6936 |  | DENT | GENE | 06:59 | 07:08 | 07:07 | 136 | 101 | 0.8 | N/A | Глубина вмятины: 11 мм (0,8%). Линейка: 14 см в (658 см; 07:08 ч:мин) Аномалия находится вблизи продольного шва. |  | (c)
76575.709 | 5.02 | 5.001 | -6.385 | -6.404 | -1459 | -1333 | -1358 | 772 | 5001 | 6938 |  | CORR | CIGR | 05:31 | 05:51 | 05:47 | 30 | 201 | 12 | EXT |  | 0.89 | (c)
76610.469 | 5.76 | 5.739 | -5.49 | -5.511 | -1557 | -1419 | -1466 | 673 | 5485 | 6941 |  | CORR | CIGR | 06:31 | 06:53 | 06:46 | 26 | 183 | 10 | EXT |  | 0.89 | (c)
76610.867 | 6.158 | 6.113 | -5.092 | -5.137 | -1667 | -1593 | -1546 | 564 | 5075 | 6941 |  | CORR | GENE | 06:13 | 06:25 | 06:33 | 62 | 241 | 10 | EXT |  | 0.89 | (c)
76612.284 | 7.575 | 7.532 | -3.675 | -3.718 | -1579 | -1435 | -1439 | 651 | 3605 | 6941 |  | CORR | GENE | 06:27 | 06:50 | 06:50 | 113 | 280 | 9 | EXT |  | 0.89 | (c)
76612.558 | 7.849 | 7.823 | -3.401 | -3.427 | -1531 | -1418 | -1459 | 699 | 3390 | 6941 |  | CORR | CIGR | 06:35 | 06:53 | 06:47 | 37 | 144 | 11 | EXT |  | 0.89 | (c)
76619.29 | 3.331 | 3.299 | -6.404 | -6.436 | -1135 | -932 | -965 | 796 | 3299 | 6942 |  | CORR | GENE | 07:06 | 07:39 | 07:33 | 64 | 339 | 10 | EXT |  | 0.89 | (c)
76678.753 | 8.569 | 8.556 | -2.926 | -2.939 | 1352 | 1468 | 1514 | 554 | 2904 | 6947 |  | CORR | CIGR | 04:18 | 04:37 | 04:44 | 35 | 325 | 11 | EXT |  | 0.89 | (c)
76715.853 | 0.024 | 0.009 | -4.721 | -4.736 | 202 | 283 | 406 | 202 | 9 | 6951 |  | CORR | GENE | 03:11 | 03:24 | 03:44 | 155 | 408 | 12 | EXT |  | 0.9 | (c)
76716.866 | 1.037 | 1.028 | -3.708 | -3.717 | 56 | 394 | 287 | 56 | 1028 | 6951 |  | CORR | GENE | 02:47 | 03:42 | 03:25 | 112 | 462 | 11 | EXT |  | 0.89 | (c)
76761.426 | 0.537 | 0.374 | -10.663 | -10.826 | -1559 | -1415 | -1012 | 465 | 374 | 6957 |  | CORR | GENE | 04:15 | 04:39 | 05:44 | 215 | 1094 | 11 | EXT |  | 0.91 | (c)
76771.909 | 11.02 | 11.004 | -0.18 | -0.196 | -1457 | -1298 | -1336 | 1215 | 158 | 6957 |  | CORR | CIGR | 04:32 | 04:57 | 04:51 | 38 | 242 | 10 | EXT |  | 0.89 | (c)
76781.162 | 9.073 | 9.066 | -2.047 | -2.054 | -860 | -814 | -805 | 750 | 2033 | 6958 |  | CORR | CIGR | 07:03 | 07:10 | 07:12 | 21 | 110 | 12 | EXT |  | 0.89 | (c)
76783.624 | 0.415 | 0.39 | -10.84 | -10.865 | 673 | 807 | 774 | 673 | 390 | 6959 |  | CORR | CIGR | 05:16 | 05:38 | 05:33 | 34 | 202 | 10 | EXT |  | 0.89 | (c)
76785.966 | 2.757 | 2.723 | -8.498 | -8.532 | 972 | 1074 | 1069 | 972 | 2723 | 6959 |  | CORR | CIGR | 06:05 | 06:21 | 06:20 | 39 | 195 | 14 | EXT |  | 0.89 | (c)
76787.39 | 4.181 | 3.819 | -7.074 | -7.436 | 910 | 985 | 951 | 910 | 3819 | 6959 |  | CORR | GENE | 05:55 | 06:07 | 06:01 | 820 | 82 | 11 | EXT |  | 0.96 | (c)
76815.214 | 9.335 | 9.296 | -2.31 | -2.349 | -1253 | -1077 | -1146 | 1039 | 2194 | 6961 |  | CORR | GENE | 06:38 | 07:07 | 06:55 | 155 | 215 | 12 | EXT | Аномалия находится на упругопластическом изгибе: R=698 D, максимальное растяжение на 6 час. | 0.9 | (c)
76884.501 | 10.012 | 9.997 | -1.278 | -1.293 | 2201 | -2119 | -2163 | 0 | 1258 | 6967 |  | CORR | CIGR | 06:27 | 06:49 | 06:42 | 35 | 195 | 10 | EXT |  | 0.89 | (c)
76972.549 | 7.71 | 7.692 | -3.245 | -3.263 | 1179 | 1284 | 1240 | 1179 | 3234 | 6975 |  | CORR | CIGR | 06:21 | 06:38 | 06:31 | 29 | 121 | 11 | EXT | Аномалия находится на отводе. | 0.89 | (c)
77003.125 | 4.706 | 4.637 | -6.969 | -7.038 | 55 | 597 | 360 | 55 | 4637 | 6978 |  | CORR | GENE | 05:05 | 06:33 | 05:54 | 89 | 611 | 10 | EXT |  | 0.89 | (c)
77052.812 | 8.718 | 8.661 | -2.577 | -2.634 | -1472 | -1251 | -1305 | 758 | 2564 | 6982 |  | CORR | GENE | 06:52 | 07:27 | 07:19 | 70 | 334 | 11 | EXT | Аномалия находится на упругопластическом изгибе: R=500 D, максимальное растяжение на 5.9 час. | 0.89 | (c)
77053.398 | 9.304 | 8.843 | -1.991 | -2.452 | -1725 | -1528 | -1590 | 505 | 1883 | 6982 |  | CORR | GENE | 06:11 | 06:43 | 06:33 | 569 | 271 | 10 | EXT | Аномалия находится на упругопластическом изгибе: R=526 D, максимальное растяжение на 5.9 час. | 0.94 | (c)
77054.522 | 10.428 | 10.283 | -0.867 | -1.012 | -1417 | -1262 | -1175 | 813 | 850 | 6982 |  | CORR | GENE | 07:01 | 07:26 | 07:40 | 162 | 485 | 10 | EXT | Аномалия находится на упругопластическом изгибе: R=594 D, максимальное растяжение на 5.8 час. | 0.9 | (c)
77054.968 | 10.874 | 10.814 | -0.421 | -0.481 | -1586 | -1414 | -1333 | 644 | 351 | 6982 |  | CORR | GENE | 06:33 | 07:01 | 07:14 | 130 | 507 | 10 | EXT | Аномалия находится на упругопластическом изгибе: R=620 D, максимальное растяжение на 5.8 час. | 0.9 | (c)
77055.144 | 11.05 | 10.976 | -0.245 | -0.319 | -1251 | -1197 | -1224 | 979 | 218 | 6982 |  | CORR | GENE | 07:27 | 07:36 | 07:32 | 101 | 55 | 12 | EXT | Аномалия находится на упругопластическом изгибе: R=620 D, максимальное растяжение на 5.8 час. | 0.89 | (c)
77055.289 | 11.195 | 11.062 | -0.1 | -0.233 | -1846 | -1268 | -1431 | 384 | 19 | 6982 |  | CORR | GENE | 05:51 | 07:25 | 06:58 | 214 | 831 | 11 | EXT | Аномалия находится на упругопластическом изгибе: R=632 D, максимальное растяжение на 5.7 час. | 0.91 | (c)
77055.664 | 0.275 | 0.15 | -10.945 | -11.07 | -743 | -556 | -447 | 152 | 150 | 6983 |  | CORR | GENE | 07:45 | 08:16 | 08:33 | 241 | 591 | 15 | EXT | Аномалия находится на упругопластическом изгибе: R=643 D, максимальное растяжение на 5.7 час. | 0.93 | (c)
77057.59 | 2.201 | 1.522 | -9.019 | -9.698 | 2215 | 2216 | -2224 | 0 | 1522 | 6983 |  | CORR | AXGR | 03:43 | 03:43 | 03:46 | 679 | 43 | 15 | EXT | Аномалия находится на упругопластическом изгибе: R=722 D, максимальное растяжение на 5.6 час. | 0.98 | (c)
77057.847 | 2.458 | 2.113 | -8.762 | -9.107 | -1356 | -1197 | -1222 | 875 | 2113 | 6983 |  | CORR | GENE | 06:07 | 06:32 | 06:28 | 527 | 267 | 10 | EXT | Аномалия находится на упругопластическом изгибе: R=728 D, максимальное растяжение на 5.6 час. | 0.94 | (c)
77057.964 | 2.575 | 2.409 | -8.645 | -8.811 | 2181 | -1974 | -1909 | 0 | 2409 | 6983 |  | CORR | GENE | 03:37 | 04:27 | 04:37 | 281 | 742 | 11 | EXT | Аномалия находится на упругопластическом изгибе: R=734 D, максимальное растяжение на 5.6 час. | 0.92 | (c)
77062.364 | 6.975 | 6.755 | -4.245 | -4.465 | -2109 | -2010 | -2048 | 122 | 4205 | 6983 |  | CORR | GENE | 04:05 | 04:21 | 04:15 | 260 | 121 | 12 | EXT | Аномалия находится на упругопластическом изгибе: R=821 D, максимальное растяжение на 5.3 час. | 0.92 | (c)
77089.817 | 0.403 | 0.387 | -10.957 | -10.973 | 1066 | 1184 | 1254 | 1066 | 387 | 6986 |  | CORR | CIGR | 05:20 | 05:39 | 05:51 | 35 | 376 | 12 | EXT |  | 0.89 | (c)
77100.582 | 11.168 | 11.134 | -0.192 | -0.226 | 1455 | 1640 | 1578 | 1455 | 180 | 6986 |  | CORR | CIGR | 06:23 | 06:53 | 06:43 | 46 | 246 | 10 | EXT |  | 0.89 | (c)
77115.429 | 3.34 | 3.311 | -7.525 | -7.554 | 280 | 404 | 368 | 280 | 3311 | 6988 |  | CORR | CIGR | 05:35 | 05:55 | 05:49 | 46 | 176 | 10 | EXT |  | 0.89 | (c)
77121.605 | 9.516 | 9.477 | -1.349 | -1.388 | 487 | 682 | 666 | 487 | 1316 | 6988 |  | CORR | GENE | 06:08 | 06:40 | 06:37 | 72 | 357 | 10 | EXT |  | 0.89 | (c)
77121.812 | 9.723 | 9.689 | -1.142 | -1.176 | 139 | 358 | 307 | 139 | 1125 | 6988 |  | CORR | GENE | 05:12 | 05:47 | 05:39 | 51 | 335 | 10 | EXT |  | 0.89 | (c)
77140.175 | 5.851 | 5.795 | -5.664 | -5.72 | -429 | -353 | -318 | 208 | 5550 | 6990 |  | GOUG | GENE | 01:45 | 01:58 | 02:03 | 170 | 222 | 7 | EXT | Задир. Аномалия находится на упругопластическом изгибе: R=678 D, максимальное растяжение на 5.7 час. |  | (c)
77197.762 | 7.153 | 6.591 | -3.272 | -3.834 | -2014 | -1656 | -1654 | 216 | 2794 | 6995а |  | WRIN | GENE | 05:19 | 06:17 | 06:17 | 1040 | 721 | 4 | N/A | Высота гофр: 57 мм (4,0%). Длина волны: 404 мм Аномалия находится на упругопластическом изгибе. |  | (a)
77201.034 | 0 | -0.044 | -11.245 | -11.289 | [5 empty] | 6995б | Нарушение формы кольцевого шва | GWAN |  | 09:43 | 10:08 | 10:37 | 0 | 665 |  | EXT | Нарушение формы кольцевого шва Аномалия находится на упругопластическом изгибе: R=329 D, максимальное растяжение на 11.6 час. |  | (c)
77332.292 | 4.683 | 4.668 | -6.412 | -6.427 | 719 | 783 | 796 | 719 | 4668 | 7007а |  | CORR | CIGR | 03:30 | 03:40 | 03:43 | 24 | 155 | 11 | EXT |  | 0.89 | (c)
77354.256 | 4.532 | 4.246 | -6.643 | -6.929 | 1525 | 1541 | 1567 | 621 | 4246 | 7009 |  | CORR | GENE | 06:29 | 06:32 | 06:36 | 870 | 85 | 12 | EXT |  | 0.97 | (c)
77357.495 | 7.771 | 7.727 | -3.404 | -3.448 | 1138 | 1162 | 1159 | 1051 | 3360 | 7009 |  | CORR | AXGR | 05:27 | 05:31 | 05:30 | 88 | 41 | 10 | EXT |  | 0.89 | (c)
77376.534 | 4.205 | 3.84 | -7.31 | -7.675 | 2019 | 2152 | 2104 | 41 | 3840 | 7011 |  | CORR | GENE | 04:58 | 05:19 | 05:12 | 1184 | 170 | 10 | EXT |  | 0.96 | (c)
77383.751 | 11.422 | 11.402 | -0.093 | -0.113 | -1880 | -1764 | -1755 | 350 | 71 | 7011 |  | CORR | CIGR | 06:28 | 06:47 | 06:49 | 42 | 251 | 10 | EXT |  | 0.89 | (c)
77383.923 | 0.079 | 0.067 | -11.571 | -11.583 | 799 | 951 | 900 | 799 | 67 | 7012 |  | CORR | CIGR | 05:17 | 05:42 | 05:34 | 28 | 202 | 10 | EXT |  | 0.89 | (c)
77390.559 | 6.715 | 6.704 | -4.935 | -4.946 | 515 | 643 | 600 | 515 | 4721 | 7012 |  | CORR | GENE | 04:31 | 04:52 | 04:45 | 225 | 171 | 11 | EXT |  | 0.91 | (c)
77415.173 | 8.029 | 7.858 | -3.231 | -3.402 | -784 | -768 | -746 | 709 | 2959 | 7014 |  | CORR | GENE | 05:23 | 05:25 | 05:29 | 443 | 75 | 9 | EXT |  | 0.93 | (c)
77417.293 | 10.149 | 10.011 | -1.111 | -1.249 | -774 | -759 | -749 | 725 | 1082 | 7014 |  | CORR | GENE | 05:25 | 05:27 | 05:29 | 167 | 49 | 9 | EXT |  | 0.9 | (c)
77419.536 | 1.132 | 1.071 | -10.343 | -10.404 | 1557 | 1737 | 1783 | 222 | 1071 | 7015 |  | CORR | GENE | 03:49 | 04:18 | 04:25 | 99 | 452 | 10 | EXT |  | 0.89 | (c)
77419.799 | 1.395 | 1.359 | -10.08 | -10.116 | 1573 | 1661 | 1710 | 384 | 1359 | 7015 |  | CORR | GENE | 03:52 | 04:06 | 04:14 | 70 | 274 | 11 | EXT |  | 0.89 | (c)
77421.913 | 3.509 | 3.488 | -7.966 | -7.987 | 1379 | 1472 | 1485 | 639 | 3488 | 7015 |  | CORR | CIGR | 03:20 | 03:35 | 03:37 | 37 | 212 | 10 | EXT |  | 0.89 | (c)
77435.353 | 5.474 | 5.329 | -5.926 | -6.071 | 1962 | 2157 | -2221 | 0 | 5329 | 7016 |  | DENT | GENE | 05:25 | 05:56 | 06:10 | 255 | 556 | 0.6 | N/A | Глубина вмятины: 9 мм (0,6%). Линейка: 26 см в (533 см; 05:56 ч:мин) Аномалия находится вблизи продольного шва. |  | (c)
77446.669 | 5.39 | 5.383 | -5.895 | -5.902 | -2188 | -2154 | -2153 | 42 | 5383 | 7017 |  | CORR | CIGR | 05:32 | 05:38 | 05:38 | 23 | 70 | 11 | EXT |  | 0.89 | (c)
77540.179 | 7.88 | 7.869 | -3.505 | -3.516 | -1904 | -1851 | -1850 | 1795 | 3490 | 7025 |  | CORR | CIGR | 04:11 | 04:20 | 04:20 | 26 | 109 | 13 | EXT | Аномалия находится на отводе. | 0.89 | (c)
77600.279 | 0.93 | 0.809 | -10.5 | -10.621 | -1883 | -1780 | -1817 | 347 | 809 | 7031 |  | CORR | GENE | 04:59 | 05:15 | 05:09 | 166 | 132 | 10 | EXT |  | 0.9 | (c)
77600.722 | 1.373 | 1.197 | -10.057 | -10.233 | -1901 | -1779 | -1815 | 330 | 1197 | 7031 |  | CORR | GENE | 04:56 | 05:15 | 05:10 | 202 | 171 | 11 | EXT |  | 0.91 | (c)
77601.04 | 1.691 | 1.677 | -9.739 | -9.753 | -1946 | -1827 | -1847 | 285 | 1677 | 7031 |  | CORR | GENE | 04:49 | 05:08 | 05:04 | 65 | 197 | 9 | EXT |  | 0.89 | (c)
77601.755 | 2.406 | 2.21 | -9.024 | -9.22 | -1917 | -1720 | -1802 | 314 | 2210 | 7031 |  | CORR | GENE | 04:53 | 05:25 | 05:12 | 616 | 229 | 11 | EXT |  | 0.95 | (c)
77603.602 | 4.253 | 4.229 | -7.177 | -7.201 | -1899 | -1729 | -1785 | 332 | 4229 | 7031 |  | CORR | GENE | 04:56 | 05:24 | 05:14 | 60 | 227 | 11 | EXT |  | 0.89 | (c)
77607.147 | 7.798 | 7.776 | -3.632 | -3.654 | 2184 | -2118 | -2148 | 0 | 3619 | 7031 |  | CORR | CIGR | 03:55 | 04:21 | 04:16 | 35 | 259 | 12 | EXT |  | 0.89 | (c)
77612.489 | 1.71 | 1.678 | -9.75 | -9.782 | 1220 | 1356 | 1311 | 1220 | 1678 | 7032 |  | CORR | CIGR | 05:12 | 05:34 | 05:27 | 41 | 182 | 10 | EXT |  | 0.89 | (c)
77633.981 | 0.307 | 0.189 | -11.108 | -11.226 | 1033 | 1051 | 1149 | 1033 | 189 | 7034 |  | CORR | GENE | 07:33 | 07:36 | 07:52 | 139 | 231 | 11 | EXT |  | 0.9 | (c)
77644.981 | 11.307 | 11.205 | -0.108 | -0.21 | 364 | 586 | 582 | 364 | 45 | 7034 |  | CORR | GENE | 05:45 | 06:21 | 06:20 | 165 | 437 | 12 | EXT |  | 0.9 | (c)
77646.086 | 0.997 | 0.876 | -10.173 | -10.294 | 759 | 1033 | 984 | 759 | 876 | 7035 |  | CORR | GENE | 05:13 | 05:57 | 05:49 | 145 | 450 | 12 | EXT |  | 0.9 | (c)
77648.112 | 3.023 | 2.967 | -8.147 | -8.203 | 1171 | 1328 | 1308 | 1171 | 2967 | 7035 |  | CORR | GENE | 06:19 | 06:45 | 06:42 | 67 | 275 | 11 | EXT |  | 0.89 | (c)
77655.581 | 10.492 | 10.468 | -0.678 | -0.702 | 1289 | 1396 | 1385 | 1289 | 654 | 7035 |  | CORR | GENE | 06:38 | 06:56 | 06:54 | 48 | 193 | 10 | EXT |  | 0.89 | (c)
77656.774 | 0.515 | 0.456 | -10.5 | -10.559 | -1755 | -1459 | -1492 | 1229 | 456 | 7036 |  | CORR | GENE | 05:13 | 06:01 | 05:55 | 699 | 526 | 12 | EXT |  | 0.96 | (c)
77657.662 | 1.403 | 1.31 | -9.612 | -9.705 | -1565 | -1440 | -1364 | 1163 | 1310 | 7036 |  | CORR | GENE | 05:43 | 06:04 | 06:16 | 110 | 402 | 10 | EXT |  | 0.89 | (c)
77665.79 | 9.531 | 9.512 | -1.484 | -1.503 | -1617 | -1460 | -1400 | 1183 | 1418 | 7036 |  | CORR | GENE | 05:35 | 06:01 | 06:10 | 85 | 434 | 10 | EXT |  | 0.89 | (c)
77666.589 | 10.33 | 10.321 | -0.685 | -0.694 | -1484 | -1466 | -1465 | 1445 | 676 | 7036 |  | CORR | CIGR | 05:57 | 05:60 | 05:60 | 18 | 39 | 10 | EXT |  | 0.89 | (c)
77667.166 | 10.907 | 10.881 | -0.108 | -0.134 | -1339 | -1170 | -1217 | 1094 | 92 | 7036 |  | CORR | CIGR | 06:20 | 06:47 | 06:40 | 42 | 245 | 10 | EXT |  | 0.89 | (c)
77672.329 | 5.055 | 5.031 | -6.29 | -6.314 | 2167 | -2039 | -2086 | 1878 | 5031 | 7037 |  | CORR | GENE | 06:36 | 07:17 | 07:10 | 122 | 416 | 10 | EXT |  | 0.89 | (c)
77678.004 | 10.73 | 10.276 | -0.615 | -1.069 | 1482 | 1744 | 1778 | 1482 | 127 | 7037 |  | CORR | GENE | 04:46 | 05:28 | 05:33 | 942 | 591 | 10 | EXT |  | 0.96 | (c)
77678.579 | 11.305 | 11.256 | -0.04 | -0.089 | 1324 | 1908 | 1696 | 1324 | 28 | 7037 |  | CORR | GENE | 04:20 | 05:54 | 05:20 | 61 | 743 | 13 | EXT |  | 0.89 | (c)
77681.53 | 2.911 | 2.885 | -8.269 | -8.295 | 1401 | 1469 | 1514 | 1401 | 2885 | 7038 |  | CORR | GENE | 06:08 | 06:19 | 06:27 | 129 | 225 | 11 | EXT |  | 0.9 | (c)
77689.343 | 10.724 | 10.043 | -0.456 | -1.137 | 869 | 1002 | 961 | 869 | 231 | 7038 |  | CORR | GENE | 04:42 | 05:04 | 04:57 | 906 | 184 | 12 | EXT |  | 0.97 | (c)
77692.393 | 2.594 | 2.509 | -8.321 | -8.406 | -1888 | -1789 | -1801 | 1714 | 2509 | 7039 |  | CORR | GENE | 04:12 | 04:28 | 04:26 | 104 | 174 | 10 | EXT | Аномалия находится на упругопластическом изгибе: R=832 D, максимальное растяжение на 0.4 час. | 0.89 | (c)
77711.975 | 11.261 | 11.148 | -0.384 | -0.497 | -1591 | -1504 | -1443 | 1294 | 296 | 7040 |  | DENT | GENE | 06:22 | 06:36 | 06:46 | 201 | 297 | 1 | N/A | Глубина вмятины: 14 мм (1,0%). Линейка: 20 см в (1115 см; 06:36 ч:мин) Аномалия находится на упругопластическом изгибе. |  | (c)
77734.4 | 10.731 | 10.629 | -0.724 | -0.826 | -1328 | -1237 | -1225 | 1122 | 634 | 7042 |  | GOUG | GENE | 03:46 | 04:00 | 04:02 | 192 | 206 | 7 | EXT | Задир. |  | (c)
77736.764 | 1.64 | 1.282 | -9.605 | -9.963 | -1990 | -1687 | -1770 | 1550 | 1282 | 7043 |  | GOUG | GENE | 03:21 | 04:10 | 03:57 | 1273 | 440 | 7 | EXT | Зона задиров. |  | (c)
77743.143 | 8.019 | 7.172 | -3.226 | -4.073 | -2022 | -1780 | -1856 | 1691 | 1268 | 7043 |  | GOUG | GENE | 03:16 | 03:55 | 03:43 | 2805 | 330 | 7 | EXT | Зона задиров. |  | (c)
77753.23 | 6.861 | 6.794 | -4.464 | -4.531 | 1680 | 1821 | 1844 | 223 | 4422 | 7044 |  | GOUG | GENE | 06:22 | 06:45 | 06:49 | 109 | 327 | 10 | EXT | Зона задиров. |  | (b)
77753.28 | 6.911 | 6.86 | -4.414 | -4.465 | 1877 | 1954 | 1938 | 232 | 4373 | 7044 |  | DENT | GENE | 06:54 | 07:06 | 07:04 | 92 | 122 | 0.5 | N/A | Глубина вмятины: 7 мм (0,5%). Линейка: 9 см в (686 см; 07:06 ч:мин) Аномалия находится вблизи дефекта потери металла. |  | (b)
77758.765 | 1.071 | 1.024 | -10.039 | -10.086 | 299 | 920 | 670 | 299 | 1024 | 7045 |  | GOUG | GENE | 05:15 | 06:55 | 06:15 | 2069 | 743 | 7 | EXT | Зона задиров. |  | (c)
77761.331 | 3.637 | 3.609 | -7.473 | -7.501 | 1238 | 1382 | 1457 | 1238 | 3609 | 7045 |  | GOUG | CIGR | 07:47 | 08:10 | 08:22 | 46 | 438 | 11 | EXT | Задир. |  | (c)
77763.555 | 5.861 | 5.803 | -5.249 | -5.307 | 1311 | 1561 | 1465 | 1311 | 5246 | 7045 |  | CORR | GENE | 07:59 | 08:39 | 08:23 | 61 | 307 | 10 | EXT |  | 0.89 | (c)
77764.461 | 6.767 | 5.831 | -4.343 | -5.279 | 75 | 894 | 567 | 75 | 3116 | 7045 |  | GOUG | GENE | 04:39 | 06:51 | 05:58 | 2163 | 985 | 7 | EXT | Зона задиров. |  | (c)
77773.976 | 5.172 | 5.162 | -5.838 | -5.848 | 1867 | 1938 | 1926 | 1867 | 5162 | 7046 |  | GOUG | CIGR | 08:39 | 08:50 | 08:48 | 23 | 117 | 12 | EXT | Задир. |  | (c)
77774.283 | 5.479 | 5.469 | -5.531 | -5.541 | 1948 | 1993 | 2003 | 1948 | 5469 | 7046 |  | GOUG | CIGR | 08:52 | 08:59 | 09:01 | 21 | 110 | 10 | EXT | Задир. |  | (c)
77790.082 | 10.268 | 10.248 | -0.917 | -0.937 | 81 | 161 | 172 | 81 | 906 | 7047 |  | CORR | CIGR | 05:50 | 06:03 | 06:04 | 31 | 181 | 10 | EXT |  | 0.89 | (c)
77790.444 | 10.63 | 10.574 | -0.555 | -0.611 | -138 | 104 | 130 | 0 | 507 | 7047 |  | CORR | GENE | 05:14 | 05:54 | 05:58 | 104 | 535 | 11 | EXT |  | 0.89 | (c)
77825.891 | 0.137 | 0.075 | -10.873 | -10.935 | 422 | 701 | 619 | 422 | 75 | 7051 |  | CORR | GENE | 03:03 | 03:48 | 03:35 | 69 | 395 | 13 | EXT | Аномалия находится на упругопластическом изгибе: R=502 D, максимальное растяжение на 1.7 час. | 0.89 | (c)
77836.764 | 0 | 0 | -11.345 | -11.345 | 2179 | -1968 | -1834 | 1387 | 0 | 7052 | Смещение кромок | GWAN |  | 04:10 | 05:00 | 05:22 | 0 | 895 | 16 | EXT | Смещение кромок Наружу Величина смещения - 2.4 мм. Аномалия находится на упругопластическом изгибе: R=989 D, максимальное растяжение на 2 час. |  | (c)
77848.174 | 0.065 | 0.01 | -11.29 | -11.345 | -1385 | -1113 | -592 | 0 | 10 | 7053 |  | CORR | GENE | 03:04 | 03:48 | 05:12 | 118 | 1587 | 12 | EXT |  | 0.9 | (c)
77852.603 | 4.494 | 4.478 | -6.861 | -6.877 | -208 | -110 | -120 | 32 | 4478 | 7053 |  | CORR | CIGR | 06:14 | 06:30 | 06:28 | 35 | 176 | 10 | EXT |  | 0.89 | (c)
77852.808 | 4.699 | 4.67 | -6.656 | -6.685 | -723 | -596 | -642 | 561 | 4670 | 7053 |  | CORR | GENE | 04:51 | 05:12 | 05:04 | 50 | 162 | 9 | EXT |  | 0.89 | (c)
77854.016 | 5.907 | 5.277 | -5.448 | -6.078 | -573 | -240 | -300 | 27 | 5277 | 7053 |  | CORR | GENE | 05:15 | 06:09 | 05:59 | 750 | 546 | 11 | EXT |  | 0.96 | (c)
77854.251 | 6.142 | 6.107 | -5.213 | -5.248 | -449 | -140 | -274 | 99 | 5205 | 7053 |  | CORR | CIGR | 05:35 | 06:25 | 06:04 | 43 | 350 | 10 | EXT |  | 0.89 | (c)
77872.499 | 1.94 | 1.891 | -9.32 | -9.369 | 2115 | 2149 | 2138 | 2115 | 1891 | 7055 |  | CORR | AXGR | 05:44 | 05:49 | 05:48 | 143 | 46 | 12 | EXT |  | 0.9 | (c)
77880.729 | 10.17 | 10.018 | -1.09 | -1.242 | 1870 | 2065 | 2136 | 1870 | 1064 | 7055 |  | CORR | GENE | 05:04 | 05:36 | 05:47 | 178 | 531 | 10 | EXT |  | 0.9 | (c)
77881.158 | 10.599 | 10.475 | -0.661 | -0.785 | 1437 | 1462 | 1466 | 1437 | 556 | 7055 |  | CORR | GENE | 03:55 | 03:59 | 03:59 | 229 | 57 | 9 | EXT |  | 0.91 | (c)
77881.278 | 10.719 | 10.704 | -0.541 | -0.556 | -1489 | -1255 | -1317 | 1145 | 428 | 7055 |  | CORR | GENE | 08:02 | 08:40 | 08:30 | 128 | 344 | 9 | EXT |  | 0.89 | (c)
77881.786 | 11.227 | 10.812 | -0.033 | -0.448 | 1097 | 1954 | 1864 | 1097 | 25 | 7055 |  | CORR | GENE | 02:60 | 05:18 | 05:03 | 423 | 1534 | 12 | EXT |  | 0.94 | (c)
77890.186 | 8.367 | 8.361 | -3.003 | -3.009 | -672 | -569 | -618 | 564 | 2990 | 7056 |  | CORR | CIGR | 06:37 | 06:53 | 06:45 | 19 | 108 | 11 | EXT |  | 0.89 | (c)
77893.773 | 0.584 | 0.583 | -10.041 | -10.042 | -1405 | -1247 | -1280 | 1154 | 583 | 7057 |  | CORR | CIGR | 04:00 | 04:26 | 04:21 | 38 | 251 | 10 | EXT |  | 0.89 | (c)
77895.752 | 2.563 | 2.543 | -8.062 | -8.082 | -1088 | -926 | -936 | 783 | 2543 | 7057 |  | CORR | CIGR | 04:52 | 05:18 | 05:16 | 41 | 305 | 11 | EXT |  | 0.89 | (c)
77895.821 | 2.632 | 2.613 | -7.993 | -8.012 | -1524 | -1294 | -1348 | 1172 | 2613 | 7057 |  | CORR | CIGR | 03:41 | 04:18 | 04:10 | 37 | 352 | 10 | EXT |  | 0.89 | (c)
77903.628 | 10.439 | 10.414 | -0.186 | -0.211 | -1547 | -1147 | -1188 | 828 | 133 | 7057 |  | CORR | GENE | 03:38 | 04:42 | 04:36 | 78 | 719 | 11 | EXT |  | 0.89 | (c)
77903.758 | 10.569 | 10.549 | -0.056 | -0.076 | -1187 | -974 | -1056 | 925 | 42 | 7057 |  | CORR | CIGR | 04:36 | 05:10 | 04:57 | 34 | 262 | 15 | EXT |  | 0.89 | (c)
77910.927 | 7.113 | 6.364 | -4.307 | -5.056 | 1735 | 1791 | 1775 | 1735 | 3591 | 7058 |  | CORR | GENE | 03:22 | 03:31 | 03:29 | 1465 | 80 | 12 | EXT |  | 0.99 | (c)
77911.244 | 7.43 | 7.408 | -3.99 | -4.012 | -1997 | -1858 | -1897 | 1798 | 3986 | 7058 |  | CORR | CIGR | 05:20 | 05:42 | 05:36 | 26 | 199 | 10 | EXT |  | 0.89 | (c)
77911.814 | 8 | 7.967 | -3.42 | -3.453 | -1341 | -1126 | -1206 | 1071 | 3408 | 7058 |  | CORR | CIGR | 07:06 | 07:40 | 07:27 | 45 | 270 | 10 | EXT |  | 0.89 | (c)
77914.74 | 10.926 | 10.768 | -0.494 | -0.652 | -1761 | -1384 | -1567 | 1374 | 481 | 7058 |  | CORR | GENE | 05:58 | 06:59 | 06:29 | 171 | 387 | 11 | EXT |  | 0.9 | (c)
77915.142 | 11.328 | 11.235 | -0.092 | -0.185 | -1928 | -1797 | -1782 | 1637 | 53 | 7058 |  | CORR | GENE | 05:31 | 05:52 | 05:54 | 132 | 292 | 11 | EXT |  | 0.9 | (c)
77927.134 | 0.265 | 0.237 | -10.98 | -11.008 | 369 | 485 | 532 | 369 | 237 | 7060 |  | CORR | CIGR | 06:12 | 06:31 | 06:38 | 46 | 326 | 10 | EXT |  | 0.89 | (c)
77971.909 | 10.93 | 10.865 | -0.045 | -0.11 | 1838 | -1780 | -1673 | 0 | 31 | 7063 |  | CORR | GENE | 04:03 | 06:19 | 06:36 | 79 | 1900 | 12 | EXT |  | 0.89 | (c)
77988.609 | 5.31 | 5.125 | -5.91 | -6.095 | -1473 | -1444 | -1448 | 1423 | 5125 | 7065 |  | CORR | GENE | 05:06 | 05:11 | 05:10 | 359 | 49 | 10 | EXT |  | 0.93 | (c)
78016.59 | 10.601 | 10.02 | -0.474 | -1.055 | 1169 | 1303 | 1757 | 1169 | 433 | 7067 |  | CORR | GENE | 04:29 | 04:50 | 06:04 | 622 | 1176 | 10 | EXT |  | 0.95 | (c)
78030.747 | 2.238 | 2.156 | -8.407 | -8.489 | -1666 | -1648 | -1650 | 564 | 2156 | 7069 |  | CORR | AXGR | 06:60 | 07:03 | 07:02 | 315 | 33 | 10 | EXT |  | 0.92 | (c)
78039.458 | 0.304 | 0.233 | -10.866 | -10.937 | -1059 | -1051 | -1042 | 1024 | 233 | 7070 |  | CORR | AXGR | 06:57 | 06:58 | 06:60 | 130 | 35 | 13 | EXT |  | 0.9 | (c)
78040.47 | 1.316 | 1.291 | -9.854 | -9.879 | 2217 | -2144 | -2181 | 0 | 1291 | 7070 |  | CORR | CIGR | 03:45 | 04:02 | 03:56 | 27 | 127 | 10 | EXT |  | 0.89 | (c)
78041.132 | 1.978 | 1.969 | -9.192 | -9.201 | -995 | -877 | -913 | 831 | 1969 | 7070 |  | CORR | GENE | 07:07 | 07:26 | 07:20 | 87 | 164 | 10 | EXT |  | 0.89 | (c)
78042.023 | 2.869 | 2.226 | -8.301 | -8.944 | -1002 | -964 | -919 | 837 | 2226 | 7070 |  | CORR | GENE | 07:06 | 07:12 | 07:19 | 1034 | 165 | 13 | EXT |  | 0.99 | (c)
78044.186 | 5.032 | 4.582 | -6.138 | -6.588 | -1200 | -1142 | -1139 | 1030 | 4582 | 7070 |  | CORR | GENE | 06:34 | 06:43 | 06:44 | 860 | 122 | 10 | EXT |  | 0.96 | (c)
78049.436 | 10.282 | 10.263 | -0.888 | -0.907 | -1572 | -1287 | -1384 | 658 | 789 | 7070 |  | CORR | GENE | 05:34 | 06:20 | 06:04 | 118 | 375 | 10 | EXT |  | 0.89 | (c)
78049.907 | 10.753 | 10.651 | -0.417 | -0.519 | -1696 | -1399 | -1476 | 534 | 259 | 7070 |  | CORR | GENE | 05:14 | 06:02 | 05:50 | 260 | 442 | 10 | EXT |  | 0.91 | (c)
78053.193 | 2.869 | 2.856 | -8.526 | -8.539 | 2087 | 2144 | 2142 | 33 | 2856 | 7071 |  | CORR | CIGR | 06:37 | 06:47 | 06:46 | 24 | 111 | 11 | EXT |  | 0.89 | (c)
78061.789 | 0.07 | 0.032 | -11.285 | -11.323 | 1428 | 1635 | 1801 | 56 | 32 | 7072 |  | CORR | GENE | 04:56 | 05:29 | 05:56 | 116 | 747 | 10 | EXT |  | 0.89 | (c)
78063.285 | 1.566 | 0.961 | -9.789 | -10.394 | 2008 | 2054 | 2121 | 0 | 961 | 7072 |  | CORR | GENE | 06:29 | 06:37 | 06:47 | 1455 | 227 | 13 | EXT |  | 0.99 | (c)
78065.533 | 3.814 | 3.801 | -7.541 | -7.554 | 2151 | 2189 | 2191 | 0 | 3801 | 7072 |  | CORR | CIGR | 06:52 | 06:58 | 06:59 | 25 | 82 | 10 | EXT |  | 0.89 | (c)
78066.417 | 4.698 | 4.668 | -6.657 | -6.687 | 1993 | 2035 | 2094 | 36 | 4668 | 7072 |  | CORR | CIGR | 06:27 | 06:34 | 06:43 | 41 | 202 | 10 | EXT |  | 0.89 | (c)
78066.846 | 5.127 | 5.042 | -6.228 | -6.313 | 2077 | 2129 | 2146 | 16 | 5042 | 7072 |  | CORR | GENE | 06:40 | 06:49 | 06:51 | 222 | 137 | 11 | EXT |  | 0.91 | (c)
78067.105 | 5.386 | 5.376 | -5.969 | -5.979 | 2107 | 2155 | 2160 | 17 | 5376 | 7072 |  | CORR | CIGR | 06:45 | 06:53 | 06:54 | 21 | 107 | 10 | EXT |  | 0.89 | (c)
78067.242 | 5.523 | 5.511 | -5.832 | -5.844 | 1986 | 2125 | 2091 | 34 | 5511 | 7072 |  | CORR | GENE | 06:26 | 06:48 | 06:43 | 156 | 211 | 13 | EXT |  | 0.9 | (c)
78067.668 | 5.949 | 5.935 | -5.406 | -5.42 | 2049 | 2115 | 2111 | 58 | 5398 | 7072 |  | CORR | CIGR | 06:36 | 06:46 | 06:46 | 22 | 124 | 13 | EXT |  | 0.89 | (c)
78067.794 | 6.075 | 6.032 | -5.28 | -5.323 | 2050 | 2097 | 2127 | 26 | 5184 | 7072 |  | CORR | GENE | 06:36 | 06:44 | 06:48 | 139 | 155 | 10 | EXT |  | 0.9 | (c)
78074.948 | 1.874 | 1.865 | -9.171 | -9.18 | -1111 | -1036 | -973 | 835 | 1865 | 7073 |  | CORR | CIGR | 06:30 | 06:42 | 06:52 | 18 | 276 | 10 | EXT |  | 0.89 | (c)
78075.391 | 2.317 | 2.303 | -8.728 | -8.742 | -1148 | -1035 | -1079 | 1009 | 2303 | 7073 |  | CORR | CIGR | 06:24 | 06:42 | 06:35 | 40 | 139 | 10 | EXT |  | 0.89 | (c)
78075.779 | 2.705 | 2.686 | -8.34 | -8.359 | -1520 | -1466 | -1455 | 710 | 2686 | 7073 |  | CORR | CIGR | 05:24 | 05:33 | 05:35 | 30 | 130 | 10 | EXT |  | 0.89 | (c)
78075.83 | 2.756 | 2.699 | -8.289 | -8.346 | -1087 | -886 | -949 | 811 | 2699 | 7073 |  | CORR | GENE | 06:34 | 07:06 | 06:56 | 240 | 276 | 11 | EXT |  | 0.91 | (c)
78076.049 | 2.975 | 2.963 | -8.07 | -8.082 | -1183 | -1150 | -1135 | 1048 | 2963 | 7073 |  | CORR | CIGR | 06:19 | 06:24 | 06:26 | 31 | 96 | 12 | EXT |  | 0.89 | (c)
78076.144 | 3.07 | 3.06 | -7.975 | -7.985 | -1315 | -1269 | -1271 | 916 | 3060 | 7073 |  | CORR | CIGR | 05:57 | 06:05 | 06:04 | 20 | 88 | 10 | EXT |  | 0.89 | (c)
78076.375 | 3.301 | 3.24 | -7.744 | -7.805 | -1153 | -1077 | -1043 | 932 | 3240 | 7073 |  | CORR | GENE | 06:23 | 06:36 | 06:41 | 79 | 220 | 10 | EXT |  | 0.89 | (c)
78080.398 | 7.324 | 7.314 | -3.721 | -3.731 | -879 | -832 | -803 | 728 | 3699 | 7073 |  | CORR | CIGR | 07:08 | 07:15 | 07:20 | 32 | 151 | 10 | EXT |  | 0.89 | (c)
78082.93 | 9.856 | 9.497 | -1.189 | -1.548 | -1131 | -966 | -953 | 775 | 941 | 7073 |  | CORR | GENE | 06:27 | 06:54 | 06:56 | 607 | 356 | 13 | EXT |  | 0.96 | (c)
78083.001 | 9.927 | 9.858 | -1.118 | -1.187 | -1756 | -1615 | -1548 | 475 | 1050 | 7073 |  | CORR | GENE | 04:46 | 05:09 | 05:20 | 137 | 415 | 10 | EXT |  | 0.9 | (c)
78084.344 | 0.225 | 0.209 | -11.135 | -11.151 | -2224 | -2162 | -2130 | 6 | 209 | 7074 |  | CORR | GENE | 06:55 | 07:06 | 07:11 | 155 | 190 | 12 | EXT |  | 0.9 | (c)
78089.532 | 5.413 | 5.38 | -5.947 | -5.98 | -2014 | -1820 | -1895 | 217 | 5380 | 7074 |  | CORR | GENE | 07:30 | 08:01 | 07:49 | 50 | 238 | 10 | EXT |  | 0.89 | (c)
78090.194 | 6.075 | 5.786 | -5.285 | -5.574 | -2033 | -1920 | -1944 | 197 | 4797 | 7074 |  | CORR | GENE | 07:26 | 07:45 | 07:41 | 777 | 178 | 10 | EXT |  | 0.95 | (c)
78103.774 | 8.295 | 8.283 | -2.93 | -2.942 | -2169 | -2133 | -2136 | 61 | 2922 | 7075 |  | CORR | CIGR | 06:01 | 06:06 | 06:06 | 20 | 67 | 10 | EXT |  | 0.89 | (c)
78104.514 | 9.035 | 8.995 | -2.19 | -2.23 | -1717 | -1588 | -1616 | 513 | 2165 | 7075 |  | CORR | GENE | 07:13 | 07:34 | 07:30 | 65 | 201 | 10 | EXT |  | 0.89 | (c)
78106.69 | 11.211 | 11.087 | -0.014 | -0.138 | 2012 | -1952 | -1925 | 0 | 3 | 7075 |  | CORR | GENE | 05:15 | 06:36 | 06:40 | 135 | 1048 | 10 | EXT |  | 0.9 | (c)
78107.863 | 1.159 | 0.767 | -10.201 | -10.593 | -1884 | -1762 | -1760 | 347 | 767 | 7076 |  | CORR | GENE | 06:37 | 06:56 | 06:57 | 1052 | 249 | 10 | EXT |  | 0.96 | (c)
78111.519 | 4.815 | 4.792 | -6.545 | -6.568 | -1426 | -1203 | -1257 | 804 | 4792 | 7076 |  | CORR | GENE | 07:51 | 08:26 | 08:18 | 67 | 339 | 10 | EXT |  | 0.89 | (c)
78117.989 | 11.285 | 11.215 | -0.075 | -0.145 | 1306 | 1542 | 1622 | 292 | 14 | 7076 |  | CORR | GENE | 03:11 | 03:49 | 04:02 | 131 | 632 | 11 | EXT | Аномалия находится на упругопластическом изгибе: R=526 D, максимальное растяжение на 5.7 час. | 0.9 | (c)
78118.064 | 0 | 0 | -11.465 | -11.465 | 547 | 745 | 682 | 547 | 0 | 7077 |  | GWAN |  | 09:59 | 10:31 | 10:21 | 0 | 269 |  | EXT | Подбивка кромок величиной 8 мм. Аномалия находится на упругопластическом изгибе: R=526 D, максимальное растяжение на 5.7 час. |  | (c)
78118.064 | 0 | -0.022 | -11.465 | -11.487 | 810 | 888 | 1343 | 810 |  | 7077 | Нарушение формы кольцевого шва | GWAN |  | 10:42 | 10:54 | 12:07 | 0 | 1065 |  | EXT | Нарушение формы кольцевого шва Аномалия находится на упругопластическом изгибе: R=526 D, максимальное растяжение на 5.7 час. |  | (c)
78118.811 | 0.747 | 0.442 | -10.718 | -11.023 | -1166 | -877 | -802 | 438 | 442 | 7077 |  | CORR | GENE | 05:23 | 06:09 | 06:21 | 390 | 728 | 11 | EXT | Аномалия находится на упругопластическом изгибе: R=490 D, максимальное растяжение на 5.8 час. | 0.98 | (c)
78119.152 | 1.088 | 1.046 | -10.377 | -10.419 | -1024 | -840 | -809 | 593 | 1046 | 7077 |  | CORR | GENE | 05:46 | 06:15 | 06:20 | 160 | 431 | 15 | EXT | Аномалия находится на упругопластическом изгибе: R=473 D, максимальное растяжение на 5.8 час. | 0.95 | (c)
78119.389 | 1.325 | 1.261 | -10.14 | -10.204 | -1083 | -956 | -843 | 604 | 1261 | 7077 |  | CORR | GENE | 05:36 | 05:56 | 06:15 | 88 | 479 | 10 | EXT | Аномалия находится на упругопластическом изгибе: R=465 D, максимальное растяжение на 5.8 час. | 0.93 | (c)
78120.014 | 1.95 | 1.878 | -9.515 | -9.587 | -1116 | -1010 | -813 | 510 | 1878 | 7077 |  | CORR | GENE | 05:31 | 05:48 | 06:20 | 95 | 606 | 10 | EXT | Аномалия находится на упругопластическом изгибе: R=452 D, максимальное растяжение на 5.8 час. | 0.95 | (c)
78128.95 | 10.886 | 10.855 | -0.579 | -0.61 | -1351 | -656 | -941 | 530 | 429 | 7077 |  | CORR | GENE | 04:53 | 06:45 | 05:59 | 181 | 821 | 11 | EXT | Аномалия находится на упругопластическом изгибе: R=407 D, максимальное растяжение на 5.8 час. | 0.98 | (c)
78129.461 | 11.397 | 11.358 | -0.068 | -0.107 | -1113 | -799 | -840 | 567 | 31 | 7077 |  | CORR | GENE | 05:31 | 06:22 | 06:15 | 76 | 546 | 13 | EXT | Аномалия находится на упругопластическом изгибе: R=404 D, максимальное растяжение на 5.8 час. | 1 | (c)
78129.6 | 0.071 | 0.064 | -11.109 | -11.116 | -861 | -584 | -603 | 346 | 64 | 7078 |  | CORR | CIGR | 05:48 | 06:33 | 06:30 | 43 | 515 | 12 | EXT | Аномалия находится на упругопластическом изгибе: R=404 D, максимальное растяжение на 5.8 час. | 0.97 | (c)
78151.968 | 11.259 | 11.175 | -0.031 | -0.115 | 1406 | -2218 | 2177 | 1406 | 7 | 7079 |  | CORR | GENE | 02:50 | 05:05 | 04:54 | 108 | 1542 | 12 | EXT | Аномалия находится на упругопластическом изгибе: R=661 D, максимальное растяжение на 6.6 час. | 0.89 | (c)
78151.999 | 0 | -0.026 | -11.155 | -11.181 | 764 | 1710 | 1421 | 764 |  | 7080 | Нарушение формы кольцевого шва | GWAN |  | 09:51 | 00:24 | 11:37 | 0 | 1314 |  | EXT | Нарушение формы кольцевого шва Аномалия находится на упругопластическом изгибе: R=648 D, максимальное растяжение на 6.6 час. |  | (c)
78151.999 | 0 | -0.032 | -11.155 | -11.187 | -2062 | -1824 | -1900 | 1739 |  | 7080 | Нарушение формы кольцевого шва | GWAN |  | 02:15 | 02:54 | 02:41 | 0 | 323 |  | EXT | Нарушение формы кольцевого шва Аномалия находится на упругопластическом изгибе: R=648 D, максимальное растяжение на 6.6 час. |  | (c)
78155.144 | 3.145 | 3.125 | -8.01 | -8.03 | -327 | -137 | -232 | 137 | 3125 | 7080 |  | CORR | GENE | 06:55 | 07:26 | 07:10 | 51 | 190 | 11 | EXT | Аномалия находится на упругопластическом изгибе: R=525 D, максимальное растяжение на 6.6 час. | 0.89 | (c)
78155.342 | 3.343 | 3.332 | -7.812 | -7.823 | -313 | -243 | -232 | 151 | 3332 | 7080 |  | CORR | CIGR | 06:57 | 07:09 | 07:10 | 32 | 162 | 11 | EXT | Аномалия находится на упругопластическом изгибе: R=519 D, максимальное растяжение на 6.6 час. | 0.89 | (c)
78160.412 | 8.413 | 8.182 | -2.742 | -2.973 | 17 | 51 | 49 | 17 | 2643 | 7080 |  | CORR | GENE | 07:51 | 07:56 | 07:56 | 330 | 64 | 10 | EXT | Аномалия находится на упругопластическом изгибе: R=459 D, максимальное растяжение на 6.3 час. | 0.92 | (c)
78160.815 | 8.816 | 8.701 | -2.339 | -2.454 | 23 | 71 | 80 | 23 | 1787 | 7080 |  | CORR | GENE | 07:52 | 07:59 | 08:01 | 667 | 114 | 10 | EXT | Аномалия находится на упругопластическом изгибе: R=460 D, максимальное растяжение на 6.3 час. | 0.95 | (c)
78171.089 | 7.935 | 7.873 | -3.53 | -3.592 | 2191 | -1967 | -1999 | 1728 | 3466 | 7081 |  | CORR | GENE | 03:27 | 04:15 | 04:10 | 126 | 542 | 10 | EXT | Аномалия находится на упругопластическом изгибе: R=494 D, максимальное растяжение на 6.2 час. | 0.9 | (c)
78205.528 | 8.224 | 8.199 | -3.066 | -3.091 | -1473 | -1286 | -1349 | 1226 | 3053 | 7084 |  | CORR | CIGR | 05:12 | 05:42 | 05:32 | 38 | 247 | 12 | EXT | Аномалия находится на отводе. | 0.89 | (c)
78208.425 | 11.121 | 11.023 | -0.169 | -0.267 | -1629 | -1248 | -1220 | 812 | 100 | 7084 |  | CORR | GENE | 04:46 | 05:48 | 05:52 | 167 | 817 | 10 | EXT | Аномалия находится на отводе. | 0.9 | (c)
78208.594 | 0 | -0.019 | -11.21 | -11.229 | 347 | 515 | 686 | 347 |  | 7085 | Вышлифовка на шве | GWAN | GENE | 01:57 | 02:24 | 02:51 | 57 | 678 | 10 | EXT | Вышлифовка на шве Аномалия находится на отводе. |  | (c)
78212.342 | 3.748 | 3.731 | -7.462 | -7.479 | 580 | 643 | 636 | 580 | 3731 | 7085 |  | CORR | CIGR | 02:34 | 02:45 | 02:43 | 29 | 112 | 10 | EXT |  | 0.89 | (c)
78266.705 | 1.601 | 1.587 | -10.094 | -10.108 | 1431 | 1474 | 1485 | 1431 | 1587 | 7090 |  | CORR | CIGR | 07:32 | 07:39 | 07:40 | 33 | 109 | 10 | EXT | Аномалия находится на упругопластическом изгибе: R=373 D, максимальное растяжение на 6.3 час. | 0.89 | (c)
78270.207 | 5.103 | 5.094 | -6.592 | -6.601 | 968 | 1029 | 1026 | 968 | 5094 | 7090 |  | CORR | CIGR | 06:17 | 06:27 | 06:26 | 21 | 117 | 13 | EXT | Аномалия находится на упругопластическом изгибе: R=401 D, максимальное растяжение на 6 час. | 0.95 | (c)
78270.286 | 5.182 | 5.153 | -6.513 | -6.542 | 553 | 620 | 688 | 553 | 5153 | 7090 |  | CORR | GENE | 05:10 | 05:21 | 05:32 | 61 | 271 | 10 | EXT | Аномалия находится на упругопластическом изгибе: R=401 D, максимальное растяжение на 6 час. | 0.95 | (c)
78344.471 | 10.967 | 10.94 | -0.053 | -0.08 | -1251 | -1061 | -1003 | 755 | 34 | 7096 |  | CORR | CIGR | 05:46 | 06:17 | 06:26 | 46 | 496 | 10 | EXT |  | 0.89 | (c)
78345.448 | 0.924 | 0.912 | -10.741 | -10.753 | -1006 | -959 | -958 | 911 | 912 | 7097 |  | CORR | CIGR | 06:42 | 06:49 | 06:50 | 20 | 95 | 13 | EXT | Аномалия находится на отводе. | 0.89 | (c)
78345.801 | 1.277 | 1.267 | -10.388 | -10.398 | -968 | -922 | -927 | 886 | 1267 | 7097 |  | CORR | CIGR | 06:48 | 06:55 | 06:55 | 21 | 82 | 12 | EXT | Аномалия находится на отводе. | 0.89 | (c)
78346.052 | 1.528 | 1.518 | -10.137 | -10.147 | -1191 | -1155 | -1151 | 1111 | 1518 | 7097 |  | CORR | CIGR | 06:12 | 06:18 | 06:18 | 19 | 80 | 14 | EXT | Аномалия находится на отводе. | 0.89 | (c)
78346.684 | 2.16 | 2.137 | -9.505 | -9.528 | -1319 | -1084 | -1160 | 1002 | 2137 | 7097 |  | CORR | GENE | 05:51 | 06:29 | 06:17 | 87 | 317 | 12 | EXT | Аномалия находится на отводе. | 0.89 | (c)
78347.006 | 2.482 | 2.47 | -9.183 | -9.195 | -1557 | -1350 | -1434 | 1310 | 2470 | 7097 |  | CORR | GENE | 05:13 | 05:46 | 05:33 | 77 | 246 | 12 | EXT | Аномалия находится на отводе. | 0.89 | (c)
78347.366 | 2.842 | 2.827 | -8.823 | -8.838 | -1538 | -1480 | -1460 | 1381 | 2827 | 7097 |  | CORR | CIGR | 05:16 | 05:25 | 05:29 | 25 | 157 | 12 | EXT | Аномалия находится на отводе. | 0.89 | (c)
78347.896 | 3.372 | 3.359 | -8.293 | -8.306 | -1538 | -1431 | -1444 | 1351 | 3359 | 7097 |  | CORR | CIGR | 05:16 | 05:33 | 05:31 | 36 | 187 | 10 | EXT | Аномалия находится на отводе. | 0.89 | (c)
78348.018 | 3.494 | 3.489 | -8.171 | -8.176 | -1570 | -1446 | -1486 | 1403 | 3489 | 7097 |  | CORR | CIGR | 05:11 | 05:31 | 05:24 | 22 | 167 | 13 | EXT | Аномалия находится на отводе. | 0.89 | (c)
78348.421 | 3.897 | 3.86 | -7.768 | -7.805 | -1637 | -1491 | -1540 | 1444 | 3860 | 7097 |  | CORR | GENE | 05:00 | 05:23 | 05:16 | 71 | 193 | 10 | EXT | Аномалия находится на отводе. | 0.89 | (c)
78356.27 | 0.081 | 0.056 | -10.964 | -10.989 | -257 | -147 | -109 | 0 | 56 | 7098 |  | CORR | GENE | 06:44 | 07:02 | 07:08 | 55 | 296 | 11 | EXT |  | 0.89 | (c)
78358.943 | 2.754 | 2.737 | -8.291 | -8.308 | -1141 | -1038 | -1035 | 929 | 2737 | 7098 |  | CORR | CIGR | 04:22 | 04:38 | 04:39 | 34 | 212 | 11 | EXT |  | 0.89 | (c)
78359.141 | 2.952 | 2.944 | -8.093 | -8.101 | -975 | -946 | -946 | 917 | 2944 | 7098 |  | CORR | CIGR | 04:49 | 04:53 | 04:53 | 17 | 58 | 11 | EXT |  | 0.89 | (c)
78362.794 | 6.605 | 6.59 | -4.44 | -4.455 | -863 | -814 | -816 | 769 | 4430 | 7098 |  | CORR | CIGR | 05:07 | 05:15 | 05:14 | 25 | 95 | 10 | EXT |  | 0.89 | (c)
78364.074 | 7.885 | 7.874 | -3.16 | -3.171 | -708 | -666 | -634 | 560 | 3150 | 7098 |  | CORR | CIGR | 05:32 | 05:39 | 05:44 | 21 | 148 | 10 | EXT |  | 0.89 | (c)
78364.293 | 8.104 | 8.071 | -2.941 | -2.974 | -800 | -712 | -700 | 600 | 2937 | 7098 |  | CORR | CIGR | 05:17 | 05:31 | 05:33 | 37 | 200 | 13 | EXT |  | 0.89 | (c)
78366.914 | 10.725 | 10.713 | -0.32 | -0.332 | -510 | -472 | -469 | 427 | 311 | 7098 |  | CORR | CIGR | 06:04 | 06:10 | 06:10 | 21 | 82 | 16 | EXT |  | 0.89 | (c)
78367.17 | 10.981 | 10.964 | -0.064 | -0.081 | -623 | -366 | -440 | 256 | 26 | 7098 |  | CORR | GENE | 05:45 | 06:27 | 06:15 | 55 | 367 | 14 | EXT |  | 0.89 | (c)
78412.062 | 0.043 | 0.035 | -11.192 | -11.2 | 1679 | 1831 | 1889 | 132 | 35 | 7103 |  | CORR | CIGR | 04:57 | 05:21 | 05:30 | 37 | 419 | 15 | EXT |  | 0.89 | (c)
78416.612 | 4.593 | 4.56 | -6.642 | -6.675 | 1922 | 2007 | 2057 | 39 | 4560 | 7103 |  | CORR | GENE | 05:36 | 05:50 | 05:58 | 215 | 269 | 10 | EXT |  | 0.91 | (c)
78417.165 | 5.146 | 5.089 | -6.089 | -6.146 | 177 | 375 | 387 | 177 | 5089 | 7103 |  | CORR | GENE | 00:54 | 01:26 | 01:28 | 101 | 421 | 10 | EXT |  | 0.89 | (c)
78417.926 | 5.907 | 5.89 | -5.328 | -5.345 | -1971 | -1707 | -1819 | 260 | 5245 | 7103 |  | CORR | GENE | 07:08 | 07:50 | 07:32 | 100 | 303 | 9 | EXT |  | 0.89 | (c)
78420.735 | 8.716 | 8.702 | -2.519 | -2.533 | 1836 | 1868 | 1912 | 242 | 2500 | 7103 |  | CORR | CIGR | 05:22 | 05:27 | 05:34 | 33 | 152 | 12 | EXT |  | 0.89 | (c)
78439.014 | 4.39 | 4.33 | -6.59 | -6.65 | 2143 | -2183 | -2172 | 0 | 4330 | 7105 |  | CORR | GENE | 05:46 | 06:08 | 06:10 | 100 | 291 | 13 | EXT |  | 0.89 | (c)
78479.985 | 11.466 | 11.4 | -0.074 | -0.14 | -1318 | -937 | -794 | 270 | 26 | 7108 |  | CORR | GENE | 04:36 | 05:37 | 06:00 | 114 | 1048 | 10 | EXT | Аномалия находится на упругопластическом изгибе: R=779 D, максимальное растяжение на 6 час. | 0.89 | (c)
78491.701 | 0.102 | 0.074 | -11.083 | -11.111 | 1647 | 1733 | 1780 | 1647 | 74 | 7110 |  | CORR | GENE | 03:43 | 03:57 | 04:05 | 56 | 265 | 11 | EXT | Аномалия находится на упругопластическом изгибе: R=465 D, максимальное растяжение на 5.8 час. | 0.89 | (c)
78502.712 | 11.113 | 11.099 | -0.072 | -0.086 | -1461 | -1414 | -1399 | 1336 | 59 | 7110 |  | CORR | CIGR | 07:22 | 07:29 | 07:32 | 27 | 125 | 15 | EXT | Аномалия находится на упругопластическом изгибе: R=470 D, максимальное растяжение на 6.1 час. | 0.89 | (c)
78505.18 | 2.396 | 2.371 | -8.749 | -8.774 | -223 | -65 | -105 | 0 | 2371 | 7111 |  | CORR | GENE | 04:26 | 04:51 | 04:45 | 51 | 234 | 12 | EXT | Аномалия находится на упругопластическом изгибе: R=550 D, максимальное растяжение на 6.2 час. | 0.89 | (c)
78519.594 | 5.665 | 5.639 | -5.965 | -5.991 | 696 | 776 | 854 | 696 | 5639 | 7112 |  | CORR | CIGR | 04:47 | 04:60 | 05:12 | 38 | 315 | 11 | EXT | Аномалия находится на отводе. | 0.89 | (c)
78520.85 | 6.921 | 6.908 | -4.709 | -4.722 | 1855 | 1939 | 1918 | 1855 | 4694 | 7112 |  | CORR | CIGR | 07:54 | 08:08 | 08:04 | 28 | 125 | 11 | EXT | Аномалия находится на отводе. | 0.89 | (c)
78536.946 | 0.087 | 0.035 | -11.243 | -11.295 | 1832 | -1657 | -1644 | 659 | 35 | 7114 |  | CORR | GENE | 04:34 | 07:11 | 07:13 | 85 | 1970 | 11 | EXT |  | 0.89 | (c)
78559.594 | 11.405 | 11.371 | -0.035 | -0.069 | 1726 | 1841 | 1862 | 1726 | 24 | 7115 |  | CORR | CIGR | 04:57 | 05:15 | 05:19 | 45 | 273 | 13 | EXT |  | 0.89 | (c)
78565.793 | 6.164 | 5.372 | -4.706 | -5.498 | 112 | 596 | 431 | 112 | 4483 | 7116 |  | CORR | GENE | 05:23 | 06:41 | 06:14 | 1015 | 637 | 13 | EXT |  | 0.98 | (c)
78567.813 | 8.184 | 7.807 | -2.686 | -3.063 | 111 | 538 | 384 | 111 | 2642 | 7116 |  | CORR | GENE | 05:23 | 06:32 | 06:07 | 421 | 545 | 11 | EXT |  | 0.94 | (c)
78569.199 | 9.57 | 9.555 | -1.3 | -1.315 | 104 | 325 | 257 | 104 | 1162 | 7116 |  | CORR | GENE | 05:21 | 05:57 | 05:46 | 153 | 308 | 12 | EXT |  | 0.9 | (c)
78569.933 | 10.304 | 9.942 | -0.566 | -0.928 | 45 | 356 | 397 | 45 | 347 | 7116 |  | CORR | GENE | 05:12 | 06:02 | 06:09 | 581 | 703 | 10 | EXT |  | 0.94 | (c)
78570.437 | 10.808 | 10.748 | -0.062 | -0.122 | -472 | -184 | 52 | 0 | 13 | 7116 |  | CORR | GENE | 03:49 | 04:35 | 05:13 | 109 | 1047 | 10 | EXT |  | 0.89 | (c)
78577.422 | 6.923 | 6.902 | -4.457 | -4.478 | -1672 | -1551 | -1585 | 1498 | 4450 | 7117 |  | CORR | CIGR | 06:60 | 07:19 | 07:14 | 28 | 174 | 10 | EXT |  | 0.89 | (c)
78578.246 | 7.747 | 7.47 | -3.633 | -3.91 | -1886 | -1713 | -1699 | 1511 | 3506 | 7117 |  | CORR | GENE | 06:25 | 06:53 | 06:55 | 404 | 375 | 12 | EXT |  | 0.94 | (c)
78578.658 | 8.159 | 7.988 | -3.221 | -3.392 | -1846 | -1714 | -1724 | 1602 | 2998 | 7117 |  | CORR | GENE | 06:32 | 06:53 | 06:51 | 394 | 244 | 11 | EXT |  | 0.93 | (c)
78580.692 | 10.193 | 10.157 | -1.187 | -1.223 | -1778 | -1630 | -1654 | 1531 | 1179 | 7117 |  | CORR | CIGR | 06:43 | 07:06 | 07:03 | 44 | 247 | 10 | EXT |  | 0.89 | (c)
78589.955 | 8.076 | 8.064 | -3.559 | -3.571 | 1870 | 1931 | 1924 | 1870 | 3545 | 7118 |  | CORR | CIGR | 06:10 | 06:20 | 06:19 | 26 | 109 | 10 | EXT |  | 0.89 | (c)
78607.923 | 2.909 | 2.899 | -8.626 | -8.636 | 1336 | 1371 | 1399 | 1336 | 2899 | 7120 |  | CORR | CIGR | 06:20 | 06:26 | 06:30 | 25 | 126 | 12 | EXT |  | 0.89 | (c)
78616.246 | 11.232 | 11.197 | -0.303 | -0.338 | 1331 | 1481 | 1478 | 1331 | 298 | 7120 |  | CORR | CIGR | 06:19 | 06:44 | 06:43 | 40 | 293 | 10 | EXT |  | 0.89 | (c)
78616.588 | 0.039 | 0.012 | -11.366 | -11.393 | 1443 | 1846 | -2109 | 0 | 12 | 7121 |  | CORR | GENE | 03:02 | 04:07 | 05:29 | 112 | 1819 | 14 | EXT |  | 0.9 | (c)
78618.276 | 1.727 | 1.562 | -9.678 | -9.843 | 2085 | 2115 | 2100 | 115 | 1562 | 7121 |  | CORR | AXGR | 04:46 | 04:51 | 04:48 | 426 | 31 | 10 | EXT |  | 0.93 | (c)
78626.361 | 9.812 | 9.799 | -1.593 | -1.606 | -1764 | -1440 | -1584 | 467 | 1527 | 7121 |  | CORR | GENE | 06:25 | 07:17 | 06:54 | 79 | 359 | 11 | EXT |  | 0.89 | (c)
78627.171 | 10.622 | 10.565 | -0.783 | -0.84 | 2197 | -1605 | -1898 | 0 | 765 | 7121 |  | CORR | GENE | 05:04 | 06:50 | 06:03 | 75 | 734 | 10 | EXT |  | 0.89 | (c)
78627.938 | 11.389 | 11.377 | -0.016 | -0.028 | -1857 | -1773 | -1784 | 374 | 10 | 7121 |  | CORR | CIGR | 06:10 | 06:23 | 06:21 | 18 | 145 | 12 | EXT |  | 0.89 | (c)
78628.338 | 0.384 | 0.32 | -10.961 | -11.025 | 1550 | 2034 | 1916 | 0 | 320 | 7122 |  | CORR | GENE | 04:06 | 05:25 | 05:05 | 224 | 734 | 12 | EXT |  | 0.91 | (c)
78640.636 | 1.337 | 1.223 | -10.153 | -10.267 | 1576 | 1640 | 1686 | 434 | 1223 | 7123 |  | CORR | GENE | 04:03 | 04:13 | 04:20 | 215 | 220 | 11 | EXT |  | 0.91 | (c)
78646.26 | 6.961 | 6.74 | -4.529 | -4.75 | -1711 | -1615 | -1640 | 520 | 3288 | 7123 |  | CORR | GENE | 07:12 | 07:28 | 07:24 | 1462 | 141 | 10 | EXT |  | 0.97 | (c)
78650.427 | 11.128 | 10.792 | -0.362 | -0.698 | -1675 | -1427 | -1499 | 555 | 61 | 7123 |  | CORR | GENE | 07:18 | 07:58 | 07:46 | 637 | 352 | 12 | EXT |  | 0.96 | (c)
78651.114 | 0.325 | 0.099 | -10.855 | -11.081 | 1823 | 1942 | 1905 | 243 | 99 | 7124 |  | CORR | GENE | 07:34 | 07:53 | 07:47 | 382 | 165 | 10 | EXT |  | 0.93 | (c)
78651.305 | 0.516 | 0.465 | -10.664 | -10.715 | 322 | 694 | 648 | 322 | 465 | 7124 |  | CORR | GENE | 03:32 | 04:32 | 04:24 | 98 | 652 | 10 | EXT |  | 0.89 | (c)
78651.713 | 0.924 | 0.744 | -10.256 | -10.436 | 270 | 487 | 613 | 270 | 744 | 7124 |  | CORR | GENE | 03:23 | 03:58 | 04:19 | 211 | 687 | 11 | EXT |  | 0.91 | (c)
78652.066 | 1.277 | 1.197 | -9.903 | -9.983 | 1811 | 1846 | 1857 | 328 | 1197 | 7124 |  | CORR | GENE | 07:32 | 07:38 | 07:40 | 287 | 91 | 13 | EXT |  | 0.93 | (c)
78652.079 | 1.29 | 1.2 | -9.89 | -9.98 | 280 | 691 | 724 | 280 | 1200 | 7124 |  | CORR | GENE | 03:25 | 04:31 | 04:37 | 507 | 888 | 11 | EXT |  | 0.94 | (c)
78652.259 | 1.47 | 1.45 | -9.71 | -9.73 | 1529 | 1726 | 1649 | 461 | 1450 | 7124 |  | CORR | CIGR | 06:47 | 07:18 | 07:06 | 43 | 241 | 10 | EXT |  | 0.89 | (c)
78652.724 | 1.935 | 1.861 | -9.245 | -9.319 | 1722 | 1736 | 1737 | 479 | 1861 | 7124 |  | CORR | AXGR | 07:18 | 07:20 | 07:20 | 126 | 30 | 12 | EXT |  | 0.9 | (c)
78653.346 | 2.557 | 2.435 | -8.623 | -8.745 | 337 | 478 | 529 | 337 | 2435 | 7124 |  | CORR | GENE | 03:34 | 03:57 | 04:05 | 527 | 383 | 11 | EXT |  | 0.95 | (c)
78654.703 | 3.914 | 3.493 | -7.266 | -7.687 | 534 | 1323 | 1153 | 459 | 3493 | 7124 |  | CORR | GENE | 04:06 | 06:13 | 05:46 | 599 | 1237 | 11 | EXT |  | 0.95 | (c)
78656.337 | 5.548 | 5.501 | -5.632 | -5.679 | 978 | 1195 | 1204 | 801 | 5501 | 7124 |  | CORR | GENE | 05:18 | 05:53 | 05:54 | 64 | 452 | 10 | EXT |  | 0.89 | (c)
78658.324 | 7.535 | 6.646 | -3.645 | -4.534 | 998 | 1328 | 1224 | 781 | 2370 | 7124 |  | CORR | GENE | 05:21 | 06:14 | 05:57 | 2164 | 451 | 11 | EXT |  | 0.98 | (c)
78660.311 | 9.522 | 9.417 | -1.658 | -1.763 | 709 | 1302 | 1092 | 709 | 1529 | 7124 |  | CORR | GENE | 04:34 | 06:10 | 05:36 | 234 | 765 | 11 | EXT |  | 0.91 | (c)
78661.08 | 10.291 | 10.241 | -0.889 | -0.939 | 778 | 958 | 908 | 778 | 868 | 7124 |  | CORR | GENE | 04:45 | 05:14 | 05:06 | 71 | 261 | 11 | EXT |  | 0.89 | (c)
78661.934 | 11.145 | 11.057 | -0.035 | -0.123 | 828 | 1221 | 1128 | 802 | 17 | 7124 |  | CORR | GENE | 04:53 | 05:57 | 05:42 | 106 | 600 | 10 | EXT |  | 0.89 | (c)
78672.8 | 10.831 | 10.819 | -0.679 | -0.691 | 725 | 770 | 769 | 725 | 672 | 7125 |  | CORR | CIGR | 03:38 | 03:45 | 03:45 | 19 | 88 | 13 | EXT | Аномалия находится на упругопластическом изгибе: R=568 D, максимальное растяжение на 5.6 час. | 0.89 | (c)
78673.479 | 0 | -0.026 | -11.35 | -11.376 | 370 | 1974 | 1273 | 55 |  | 7126 | Нарушение формы кольцевого шва | GWAN |  | 10:57 | 03:16 | 13:23 | 0 | 1805 |  | EXT | Нарушение формы кольцевого шва Аномалия находится на упругопластическом изгибе: R=535 D, максимальное растяжение на 5.6 час. |  | (c)
78675.715 | 2.236 | 2.09 | -9.114 | -9.26 | -794 | -738 | -737 | 681 | 2090 | 7126 |  | CORR | GENE | 07:49 | 07:58 | 07:58 | 347 | 113 | 10 | EXT | Аномалия находится на упругопластическом изгибе: R=436 D, максимальное растяжение на 5.8 час. | 0.92 | (c)
78681.046 | 7.567 | 7.555 | -3.783 | -3.795 | -966 | -618 | -745 | 525 | 3692 | 7126 |  | CORR | GENE | 07:22 | 08:18 | 07:57 | 103 | 441 | 10 | EXT | Аномалия находится на упругопластическом изгибе: R=323 D, максимальное растяжение на 6.2 час. | 0.89 | (c)
78684.421 | 10.942 | 10.9 | -0.408 | -0.45 | -1739 | -1521 | -1600 | 492 | 389 | 7126 |  | CORR | GENE | 05:17 | 05:52 | 05:39 | 61 | 277 | 13 | EXT | Аномалия находится на упругопластическом изгибе: R=382 D, максимальное растяжение на 6.2 час. | 1 | (b)
78687.587 | 2.758 | 2.74 | -8.587 | -8.605 | -1737 | -1658 | -1650 | 494 | 2740 | 7127 |  | CORR | CIGR | 05:09 | 05:22 | 05:23 | 25 | 174 | 10 | EXT | Аномалия находится на упругопластическом изгибе: R=454 D, максимальное растяжение на 6 час. | 0.9 | (c)
78689.483 | 4.654 | 4.393 | -6.691 | -6.952 | 2206 | -2102 | -2079 | 0 | 4393 | 7127 |  | CORR | GENE | 03:46 | 04:11 | 04:14 | 437 | 352 | 12 | EXT | Аномалия находится на упругопластическом изгибе: R=487 D, максимальное растяжение на 6 час. | 0.94 | (c)
78700.601 | 4.427 | 4.222 | -7.038 | -7.243 | -1776 | -1756 | -1761 | 455 | 4222 | 7128 |  | CORR | AXGR | 04:27 | 04:30 | 04:29 | 377 | 30 | 9 | EXT | Аномалия находится на отводе. | 0.92 | (c)
78700.941 | 4.767 | 4.571 | -6.698 | -6.894 | -1647 | -1629 | -1603 | 584 | 4571 | 7128 |  | CORR | GENE | 04:48 | 04:51 | 04:55 | 296 | 88 | 10 | EXT | Аномалия находится на отводе. | 0.92 | (c)
78701.732 | 5.558 | 5.179 | -5.907 | -6.286 | -894 | -809 | -780 | 666 | 4543 | 7128 |  | CORR | GENE | 06:49 | 07:03 | 07:08 | 1743 | 227 | 9 | EXT | Аномалия находится на отводе. | 0.96 | (c)
78703.66 | 7.486 | 7.387 | -3.979 | -4.078 | -1794 | -1757 | -1767 | 437 | 3389 | 7128 |  | CORR | GENE | 04:24 | 04:30 | 04:28 | 689 | 53 | 10 | EXT | Аномалия находится на отводе. | 0.95 | (c)
78704.686 | 8.512 | 8.468 | -2.953 | -2.997 | -695 | -487 | -527 | 359 | 2926 | 7128 |  | CORR | GENE | 07:22 | 07:55 | 07:49 | 71 | 336 | 11 | EXT | Аномалия находится на отводе. | 0.89 | (c)
78706.176 | 10.002 | 9.868 | -1.463 | -1.597 | -574 | -557 | -552 | 531 | 1351 | 7128 |  | CORR | AXGR | 07:41 | 07:44 | 07:45 | 246 | 42 | 10 | EXT | Аномалия находится на отводе. | 0.91 | (c)
78706.54 | 10.366 | 10.304 | -1.099 | -1.161 | -583 | -557 | -562 | 542 | 1006 | 7128 |  | CORR | AXGR | 07:40 | 07:44 | 07:43 | 155 | 42 | 10 | EXT | Аномалия находится на отводе. | 0.9 | (c)
78706.85 | 10.676 | 10.529 | -0.789 | -0.936 | -639 | -610 | -617 | 596 | 682 | 7128 |  | CORR | AXGR | 07:31 | 07:35 | 07:34 | 254 | 43 | 10 | EXT | Аномалия находится на отводе. | 0.91 | (c)
78707.274 | 11.1 | 10.993 | -0.365 | -0.472 | -620 | -611 | -602 | 583 | 208 | 7128 |  | CORR | AXGR | 07:34 | 07:35 | 07:37 | 264 | 37 | 13 | EXT | Аномалия находится на отводе. | 0.92 | (c)
78708.295 | 0.656 | 0.055 | -10.799 | -11.4 | -1088 | -941 | -925 | 763 | 55 | 7129 |  | CORR | GENE | 07:32 | 07:55 | 07:58 | 1361 | 325 | 10 | EXT |  | 0.97 | (c)
78710.421 | 2.782 | 2.72 | -8.673 | -8.735 | 1949 | 2218 | 2175 | 1949 | 2720 | 7129 |  | CORR | GENE | 03:42 | 04:25 | 04:18 | 82 | 452 | 12 | EXT |  | 0.89 | (c)
78710.449 | 2.81 | 2.555 | -8.645 | -8.9 | -692 | -673 | -631 | 569 | 2555 | 7129 |  | CORR | GENE | 08:35 | 08:39 | 08:45 | 697 | 124 | 9 | EXT |  | 0.94 | (c)
78710.712 | 3.073 | 3.037 | -8.382 | -8.418 | 2191 | -2196 | -2187 | 2104 | 3037 | 7129 |  | CORR | CIGR | 04:21 | 04:33 | 04:34 | 44 | 166 | 10 | EXT |  | 0.89 | (c)
78717.846 | 10.207 | 9.985 | -1.248 | -1.47 | 2043 | 2108 | 2175 | 2043 | 1226 | 7129 |  | CORR | GENE | 03:57 | 04:07 | 04:18 | 244 | 264 | 11 | EXT |  | 0.91 | (c)
78722.595 | 3.501 | 3.398 | -7.394 | -7.497 | -1319 | -1060 | -1084 | 848 | 3398 | 7130 |  | CORR | GENE | 05:30 | 06:12 | 06:08 | 147 | 471 | 9 | EXT | Аномалия находится на отводе. | 0.9 | (c)
78722.665 | 3.571 | 3.552 | -7.324 | -7.343 | -393 | -231 | -289 | 185 | 3552 | 7130 |  | CORR | GENE | 07:60 | 08:26 | 08:16 | 64 | 208 | 9 | EXT | Аномалия находится на отводе. | 0.89 | (c)
78725.424 | 6.33 | 6.314 | -4.565 | -4.581 | -1182 | -1029 | -1041 | 901 | 4554 | 7130 |  | CORR | CIGR | 05:52 | 06:17 | 06:15 | 27 | 281 | 10 | EXT | Аномалия находится на отводе. | 0.89 | (c)
78753.519 | 1.335 | 0.354 | -9.62 | -10.601 | -2004 | -1773 | -1712 | 1421 | 354 | 7133 |  | DENT | GENE | 05:23 | 06:00 | 06:10 | 2190 | 583 | 1.1 | N/A | Глубина вмятины: 16 мм (1,1%). Линейка: 219 см в (35 см; 06:00 ч:мин) |  | (c)
78755.988 | 3.804 | -0.163 | -7.151 | -11.118 | 457 | -2213 | -1774 | 0 |  | 7133 |  | OVAL |  | 00:00 | 04:49 | 06:00 | 4576 |  |  | N/A | Овальность: 0,02 |  | (c)
78759.67 | 7.486 | 7.468 | -3.469 | -3.487 | -1913 | -1483 | -1613 | 1313 | 3406 | 7133 |  | CORR | GENE | 05:38 | 06:47 | 06:26 | 81 | 600 | 11 | EXT |  | 0.89 | (c)
78766.381 | 3.242 | 3.229 | -8.188 | -8.201 | 686 | 838 | 798 | 686 | 3229 | 7134 |  | CORR | CIGR | 05:45 | 06:09 | 06:03 | 31 | 225 | 10 | EXT |  | 0.89 | (c)
78766.854 | 3.715 | 3.687 | -7.715 | -7.743 | 646 | 822 | 787 | 646 | 3687 | 7134 |  | CORR | GENE | 05:38 | 06:07 | 06:01 | 61 | 283 | 11 | EXT |  | 0.89 | (c)
78771.052 | 7.913 | 7.89 | -3.517 | -3.54 | 598 | 1069 | 970 | 598 | 3462 | 7134 |  | CORR | GENE | 05:31 | 06:47 | 06:31 | 78 | 744 | 11 | EXT |  | 0.89 | (c)
78775.298 | 0.729 | 0.621 | -10.201 | -10.309 | 698 | 828 | 1004 | 698 | 621 | 7135 |  | CORR | GENE | 04:55 | 05:16 | 05:44 | 128 | 612 | 11 | EXT | Аномалия находится на отводе. | 0.9 | (c)
78794.541 | 9.042 | 9.018 | -2.288 | -2.312 | 1530 | 1648 | 1622 | 1530 | 2284 | 7136 |  | CORR | CIGR | 06:53 | 07:12 | 07:08 | 28 | 184 | 10 | EXT |  | 0.89 | (c)
78796.716 | 11.217 | 11.167 | -0.113 | -0.163 | 1357 | 1401 | 1540 | 1357 | 104 | 7136 |  | CORR | GENE | 06:25 | 06:33 | 06:55 | 59 | 365 | 11 | EXT |  | 0.89 | (c)
78798.829 | 2 | 1.458 | -9.385 | -9.927 | -745 | -729 | -688 | 632 | 1458 | 7137 |  | CORR | GENE | 06:54 | 06:57 | 07:03 | 611 | 113 | 9 | EXT | Аномалия находится на отводе. | 0.94 | (c)
78806.789 | 9.96 | 9.938 | -1.425 | -1.447 | -883 | -831 | -803 | 724 | 1290 | 7137 |  | CORR | GENE | 06:32 | 06:40 | 06:44 | 157 | 158 | 10 | EXT | Аномалия находится на отводе. | 0.9 | (c)
78808.214 | 0 | -0.038 | -9.46 | -9.498 | -1586 | -1269 | -1022 | 457 |  | 7138 | Нарушение формы кольцевого шва | GWAN |  | 10:47 | 11:38 | 12:18 | 0 | 1129 |  | EXT | Нарушение формы кольцевого шва Аномалия находится на отводе. |  | (c)
78808.32 | 0.106 | 0.088 | -9.354 | -9.372 | 1489 | 1584 | 1588 | 1489 | 88 | 7138 |  | CORR | CIGR | 07:03 | 07:18 | 07:19 | 43 | 199 | 11 | EXT | Аномалия находится на отводе. | 0.89 | (c)
78812.481 | 4.267 | 4.259 | -5.193 | -5.201 | 509 | 673 | 686 | 509 | 4259 | 7138 |  | CORR | CIGR | 04:25 | 04:51 | 04:53 | 38 | 353 | 10 | EXT | Аномалия находится на отводе. | 0.89 | (c)
78813.044 | 4.83 | 4.754 | -4.63 | -4.706 | 922 | 1108 | 1306 | 922 | 4575 | 7138 |  | CORR | GENE | 05:31 | 06:01 | 06:33 | 131 | 769 | 11 | EXT | Аномалия находится на отводе. | 0.9 | (c)
78818.411 | 0.737 | 0.521 | -8.538 | -8.754 | 629 | 848 | 780 | 629 | 521 | 7139 |  | CORR | GENE | 06:44 | 07:19 | 07:08 | 415 | 302 | 14 | EXT |  | 0.95 | (c)
78826.869 | 9.195 | 8.504 | -0.08 | -0.771 | -54 | 638 | 480 | 0 | 8 | 7139 |  | CORR | GENE | 04:54 | 06:45 | 06:20 | 763 | 1068 | 11 | EXT | Аномалия находится на упругопластическом изгибе: R=458 D, максимальное растяжение на 5.5 час. | 0.98 | (c)
78826.949 | 0 | 0 | -11.36 | -11.36 | 1088 | 1952 | 1636 | 47 | 0 | 7140 | Смещение кромок | GWAN |  | 01:41 | 04:01 | 03:10 | 0 | 1096 | 15 | EXT | Смещение кромок Наружу Величина смещения - 2.4 мм. Аномалия находится на упругопластическом изгибе: R=458 D, максимальное растяжение на 5.5 час. |  | (c)
78827.015 | 0.066 | 0.029 | -11.294 | -11.331 | 2115 | -1693 | -1973 | 0 | 29 | 7140 |  | CORR | GENE | 04:27 | 06:13 | 05:27 | 94 | 745 | 10 | EXT | Аномалия находится на упругопластическом изгибе: R=458 D, максимальное растяжение на 5.5 час. | 0.93 | (c)
78831.178 | 4.229 | 4.211 | -7.131 | -7.149 | -1250 | -1163 | -1171 | 981 | 4211 | 7140 |  | CORR | CIGR | 07:24 | 07:38 | 07:37 | 39 | 158 | 10 | EXT | Аномалия находится на упругопластическом изгибе: R=428 D, максимальное растяжение на 5.4 час. | 0.89 | (c)
78838.534 | 0.225 | 0.047 | -11.235 | -11.413 | 2115 | 2148 | 2160 | 25 | 47 | 7141 |  | CORR | GENE | 07:19 | 07:25 | 07:27 | 392 | 91 | 9 | EXT | Аномалия находится на упругопластическом изгибе: R=476 D, максимальное растяжение на 5.4 час. | 0.92 | (c)
78843.117 | 4.808 | 4.638 | -6.652 | -6.822 | 911 | 1032 | 1078 | 911 | 4638 | 7141 |  | CORR | GENE | 04:05 | 04:25 | 04:32 | 206 | 333 | 10 | EXT | Аномалия находится на упругопластическом изгибе: R=769 D, максимальное растяжение на 5.8 час. | 0.91 | (c)
78843.447 | 5.138 | 5.085 | -6.322 | -6.375 | 920 | 998 | 1059 | 920 | 5085 | 7141 |  | CORR | GENE | 04:07 | 04:19 | 04:29 | 77 | 278 | 11 | EXT | Аномалия находится на упругопластическом изгибе: R=802 D, максимальное растяжение на 5.8 час. | 0.89 | (c)
78843.923 | 5.614 | 5.573 | -5.846 | -5.887 | 1935 | 2139 | 2077 | 10 | 5573 | 7141 |  | CORR | GENE | 06:50 | 07:23 | 07:13 | 55 | 286 | 10 | EXT | Аномалия находится на упругопластическом изгибе: R=815 D, максимальное растяжение на 5.7 час. | 0.89 | (c)
78846.268 | 7.959 | 7.945 | -3.501 | -3.515 | 1516 | 1630 | 1609 | 528 | 3481 | 7141 |  | CORR | CIGR | 05:43 | 06:01 | 05:58 | 34 | 187 | 10 | EXT | Аномалия находится на упругопластическом изгибе: R=861 D, максимальное растяжение на 5.4 час. | 0.89 | (c)
78847.283 | 8.974 | 8.946 | -2.486 | -2.514 | 1256 | 1486 | 1452 | 583 | 2442 | 7141 |  | CORR | GENE | 05:01 | 05:38 | 05:32 | 72 | 392 | 10 | EXT | Аномалия находится на упругопластическом изгибе: R=780 D, максимальное растяжение на 5.3 час. | 0.89 | (c)
78848.662 | 10.353 | 10.183 | -1.107 | -1.277 | -2199 | -2136 | -2147 | 31 | 932 | 7141 |  | CORR | GENE | 07:43 | 07:53 | 07:52 | 345 | 105 | 11 | EXT | Аномалия находится на упругопластическом изгибе: R=701 D, максимальное растяжение на 5.2 час. | 0.93 | (c)
78848.704 | 10.395 | 10.094 | -1.065 | -1.366 | 1158 | 1721 | 1546 | 296 | 501 | 7141 |  | CORR | GENE | 04:45 | 06:16 | 05:48 | 865 | 777 | 10 | EXT | Аномалия находится на упругопластическом изгибе: R=690 D, максимальное растяжение на 5.2 час. | 0.96 | (c)
78849.62 | 11.311 | 10.923 | -0.149 | -0.537 | -2051 | -1993 | -1977 | 179 | 58 | 7141 |  | CORR | GENE | 08:07 | 08:16 | 08:19 | 479 | 149 | 13 | EXT | Аномалия находится на упругопластическом изгибе: R=661 D, максимальное растяжение на 5.2 час. | 0.95 | (c)
78849.769 | 0 | -0.031 | -11.38 | -11.411 | -365 | -286 | -190 | 16 |  | 7142 | Нарушение формы кольцевого шва | GWAN |  | 00:01 | 00:14 | 00:29 | 0 | 348 |  | EXT | Нарушение формы кольцевого шва Аномалия находится на упругопластическом изгибе: R=654 D, максимальное растяжение на 5.2 час. |  | (c)
78849.769 | 0 | -0.035 | -11.38 | -11.415 | -1770 | -1413 | -1468 | 461 |  | 7142 | Нарушение формы кольцевого шва | GWAN |  | 08:14 | 09:12 | 09:03 | 0 | 603 |  | EXT | Нарушение формы кольцевого шва Аномалия находится на упругопластическом изгибе: R=654 D, максимальное растяжение на 5.2 час. |  | (c)
78852.86 | 3.091 | 3.068 | -8.289 | -8.312 | 1459 | 1667 | 1622 | 445 | 3068 | 7142 |  | CORR | GENE | 04:55 | 05:29 | 05:22 | 92 | 326 | 10 | EXT | Аномалия находится на упругопластическом изгибе: R=686 D, максимальное растяжение на 5.3 час. | 0.89 | (c)
78853.574 | 3.805 | 3.771 | -7.575 | -7.609 | 1701 | 1920 | 1877 | 178 | 3771 | 7142 |  | CORR | GENE | 05:34 | 06:10 | 06:03 | 73 | 352 | 10 | EXT | Аномалия находится на упругопластическом изгибе: R=727 D, максимальное растяжение на 5.4 час. | 0.89 | (c)
78854.224 | 4.455 | 4.439 | -6.925 | -6.941 | -1943 | -1806 | -1827 | 287 | 4439 | 7142 |  | CORR | CIGR | 07:46 | 08:08 | 08:05 | 42 | 233 | 10 | EXT | Аномалия находится на упругопластическом изгибе: R=764 D, максимальное растяжение на 5.4 час. | 0.89 | (c)
78854.368 | 4.599 | 4.572 | -6.781 | -6.808 | 1526 | 1914 | 1784 | 188 | 4572 | 7142 |  | CORR | GENE | 05:06 | 06:09 | 05:48 | 109 | 517 | 10 | EXT | Аномалия находится на упругопластическом изгибе: R=778 D, максимальное растяжение на 5.5 час. | 0.89 | (c)
78860.785 | 11.016 | 10.943 | -0.364 | -0.437 | -2062 | -1984 | -2013 | 168 | 50 | 7142 |  | CORR | GENE | 07:27 | 07:40 | 07:35 | 387 | 99 | 12 | EXT |  | 0.94 | (c)
78873.089 | 1.27 | 1.257 | -10.1 | -10.113 | 1615 | 1734 | 1704 | 438 | 1257 | 7144 |  | CORR | CIGR | 06:54 | 07:13 | 07:09 | 33 | 178 | 13 | EXT |  | 0.89 | (c)
78873.363 | 1.544 | 0.344 | -9.826 | -11.026 | 2064 | 2185 | 2142 | 12 | 344 | 7144 |  | CORR | GENE | 08:07 | 08:26 | 08:19 | 3725 | 155 | 12 | EXT |  | 1 | (c)
78873.456 | 1.637 | 1.622 | -9.733 | -9.748 | 1306 | 1415 | 1574 | 389 | 1622 | 7144 |  | CORR | GENE | 06:04 | 06:22 | 06:48 | 68 | 536 | 10 | EXT |  | 0.89 | (c)
78879.492 | 7.673 | 7.655 | -3.697 | -3.715 | 1276 | 1391 | 1395 | 717 | 3669 | 7144 |  | CORR | CIGR | 05:59 | 06:18 | 06:19 | 46 | 238 | 14 | EXT |  | 0.89 | (c)
78880.032 | 8.213 | 7.577 | -3.157 | -3.793 | 32 | 75 | 164 | 32 | 3069 | 7144 |  | GOUG | GENE | 02:39 | 02:46 | 03:00 | 724 | 265 | 10 | EXT | Зона задиров. |  | (c)
78881.046 | 9.227 | 9.209 | -2.143 | -2.161 | 1433 | 1537 | 1515 | 633 | 2119 | 7144 |  | CORR | CIGR | 06:25 | 06:42 | 06:38 | 42 | 165 | 10 | EXT |  | 0.89 | (c)
78881.641 | 9.822 | 9.74 | -1.548 | -1.63 | 46 | 227 | 167 | 46 | 1311 | 7144 |  | GOUG | GENE | 02:41 | 03:10 | 03:00 | 319 | 241 | 10 | EXT | Задир. |  | (c)
78881.963 | 10.144 | 10.07 | -1.226 | -1.3 | 899 | 1066 | 1008 | 899 | 1193 | 7144 |  | CORR | GENE | 04:59 | 05:26 | 05:16 | 107 | 217 | 12 | EXT |  | 0.89 | (c)
78883.706 | 0.517 | 0.418 | -10.603 | -10.702 | 925 | 1245 | 1119 | 917 | 418 | 7145 |  | GOUG | GENE | 02:51 | 03:42 | 03:22 | 115 | 389 | 8 | EXT | Задир. |  | (c)
78885.057 | 1.868 | 1.75 | -9.252 | -9.37 | 899 | 1119 | 1031 | 899 | 1750 | 7145 |  | GOUG | GENE | 02:46 | 03:22 | 03:08 | 125 | 264 | 7 | EXT | Задир. |  | (c)
78887.444 | 4.255 | 4.228 | -6.865 | -6.892 | 1867 | 2085 | 2023 | 50 | 4228 | 7145 |  | CORR | GENE | 05:23 | 05:58 | 05:48 | 121 | 313 | 10 | EXT |  | 0.89 | (c)
78887.639 | 4.45 | 4.436 | -6.67 | -6.684 | 1926 | 1983 | 1973 | 210 | 4436 | 7145 |  | CORR | CIGR | 05:32 | 05:41 | 05:40 | 25 | 95 | 10 | EXT |  | 0.89 | (c)
78887.831 | 4.642 | 4.599 | -6.478 | -6.521 | 1883 | 2050 | 2068 | 0 | 4599 | 7145 |  | CORR | GENE | 05:25 | 05:52 | 05:55 | 79 | 369 | 10 | EXT |  | 0.89 | (c)
78890.651 | 7.462 | 7.453 | -3.658 | -3.667 | 1034 | 1106 | 1116 | 1033 | 3638 | 7145 |  | CORR | CIGR | 03:08 | 03:20 | 03:21 | 29 | 163 | 10 | EXT |  | 0.89 | (c)
78905.857 | 0.163 | 0.124 | -11.362 | -11.401 | -1779 | -1480 | -1367 | 452 | 124 | 7147 |  | CORR | GENE | 05:43 | 06:31 | 06:49 | 136 | 824 | 15 | EXT |  | 0.9 | (c)
78907.037 | 1.343 | 1.193 | -10.182 | -10.332 | 1715 | 1834 | 2223 | 0 | 1193 | 7147 |  | CORR | GENE | 03:07 | 03:26 | 04:29 | 171 | 1016 | 12 | EXT |  | 0.9 | (c)
78912.004 | 6.31 | 6.3 | -5.215 | -5.225 | -1483 | -1408 | -1393 | 748 | 5204 | 7147 |  | CORR | CIGR | 06:31 | 06:43 | 06:45 | 21 | 179 | 14 | EXT |  | 0.89 | (c)
78912.044 | 6.35 | 6.239 | -5.175 | -5.286 | -1275 | -1260 | -1262 | 955 | 5115 | 7147 |  | CORR | AXGR | 07:04 | 07:07 | 07:06 | 171 | 27 | 10 | EXT |  | 0.9 | (c)
78913.934 | 8.24 | 8.225 | -3.285 | -3.3 | 1904 | 1969 | 1977 | 181 | 3275 | 7147 |  | CORR | CIGR | 03:37 | 03:48 | 03:49 | 25 | 145 | 10 | EXT |  | 0.89 | (c)
78917.959 | 0.74 | 0.15 | -10.485 | -11.075 | -1883 | -1778 | -1780 | 348 | 150 | 7148 |  | CORR | GENE | 06:38 | 06:55 | 06:55 | 3697 | 205 | 12 | EXT |  | 1 | (c)
78928.294 | 11.075 | 10.293 | -0.15 | -0.932 | -1228 | -1210 | -1090 | 951 | 52 | 7148 |  | CORR | GENE | 08:24 | 08:27 | 08:46 | 880 | 277 | 12 | EXT |  | 0.97 | (c)
78928.424 | 11.205 | 11.128 | -0.02 | -0.097 | 2182 | -1895 | -1758 | 0 | 16 | 7148 |  | CORR | GENE | 05:34 | 06:36 | 06:58 | 81 | 1042 | 12 | EXT |  | 0.89 | (c)
78930.319 | 1.875 | 1.859 | -9.4 | -9.416 | -1008 | -966 | -947 | 887 | 1859 | 7149 |  | CORR | CIGR | 04:44 | 04:51 | 04:54 | 27 | 121 | 10 | EXT |  | 0.89 | (c)
78932.878 | 4.434 | 4.4 | -6.841 | -6.875 | -1202 | -1086 | -1106 | 1009 | 4400 | 7149 |  | CORR | GENE | 04:13 | 04:32 | 04:29 | 54 | 193 | 10 | EXT |  | 0.89 | (c)
78939.827 | 0.108 | 0.035 | -11.262 | -11.335 | 1145 | 1537 | 1518 | 1145 | 35 | 7150 |  | CORR | GENE | 03:43 | 04:46 | 04:43 | 97 | 747 | 11 | EXT |  | 0.89 | (c)
78940.61 | 0.891 | 0.879 | -10.479 | -10.491 | 2107 | -2213 | -2225 | 2095 | 879 | 7150 |  | CORR | CIGR | 06:18 | 06:41 | 06:39 | 44 | 259 | 10 | EXT |  | 0.89 | (c)
78951.565 | 0.476 | 0.456 | -10.599 | -10.619 | -1838 | -1699 | -1664 | 1490 | 456 | 7151 |  | CORR | GENE | 06:18 | 06:41 | 06:47 | 154 | 348 | 10 | EXT |  | 0.9 | (c)
78952.571 | 1.482 | 1.477 | -9.593 | -9.598 | 2185 | -2183 | -2161 | 2046 | 1477 | 7151 |  | CORR | CIGR | 05:08 | 05:23 | 05:26 | 26 | 230 | 10 | EXT |  | 0.89 | (c)
78954.073 | 2.984 | 2.94 | -8.091 | -8.135 | -2017 | -1709 | -1805 | 1593 | 2940 | 7151 |  | CORR | GENE | 05:50 | 06:39 | 06:24 | 108 | 424 | 14 | EXT |  | 0.9 | (c)
78957.77 | 6.681 | 6.662 | -4.394 | -4.413 | 2170 | 2213 | 2212 | 2170 | 4383 | 7151 |  | CORR | CIGR | 05:05 | 05:12 | 05:12 | 30 | 83 | 10 | EXT |  | 0.89 | (c)
78966.427 | 4.263 | 4.199 | -6.812 | -6.876 | -1472 | -1257 | -1309 | 1145 | 4199 | 7152 |  | CORR | GENE | 04:25 | 04:60 | 04:51 | 83 | 327 | 13 | EXT |  | 0.89 | (c)
78966.874 | 4.71 | 4.705 | -6.365 | -6.37 | -1333 | -1280 | -1163 | 993 | 4705 | 7152 |  | CORR | GENE | 04:47 | 04:56 | 05:15 | 130 | 341 | 10 | EXT |  | 0.9 | (c)
78967.924 | 5.76 | 5.743 | -5.315 | -5.332 | -1547 | -1500 | -1496 | 1445 | 5306 | 7152 |  | CORR | CIGR | 04:13 | 04:20 | 04:21 | 26 | 102 | 10 | EXT |  | 0.89 | (c)
78974.289 | 1.05 | 0.993 | -9.545 | -9.602 | 1547 | 1569 | 1572 | 1547 | 993 | 7153 |  | CORR | GENE | 07:22 | 07:26 | 07:26 | 106 | 50 | 9 | EXT |  | 0.89 | (c)
78974.9 | 1.661 | 1.647 | -8.934 | -8.948 | 1125 | 1392 | 1308 | 1125 | 1647 | 7153 |  | CORR | GENE | 06:14 | 06:57 | 06:44 | 54 | 366 | 13 | EXT |  | 0.89 | (c)
78989.468 | 5.634 | 5.555 | -5.646 | -5.725 | 1638 | 2112 | 1919 | 1638 | 5555 | 7154 |  | CORR | GENE | 04:55 | 06:12 | 05:40 | 117 | 562 | 11 | EXT |  | 0.9 | (c)
78995.06 | 11.226 | 11.202 | -0.054 | -0.078 | -2045 | -1935 | -1799 | 1553 | 23 | 7154 |  | CORR | GENE | 07:01 | 07:18 | 07:40 | 55 | 492 | 13 | EXT |  | 0.89 | (c)
79001.602 | 6.488 | 6.449 | -4.977 | -5.016 | -1551 | -1393 | -1423 | 680 | 4954 | 7155 |  | CORR | GENE | 04:58 | 05:24 | 05:19 | 62 | 255 | 13 | EXT |  | 0.89 | (c)
79006.368 | 11.254 | 11.249 | -0.211 | -0.216 | -1572 | -1405 | -1417 | 659 | 183 | 7155 |  | CORR | CIGR | 04:55 | 05:22 | 05:20 | 33 | 310 | 10 | EXT |  | 0.89 | (c)
79010.751 | 4.172 | 4.151 | -7.068 | -7.089 | -2173 | -2025 | -1989 | 57 | 4151 | 7156 |  | CORR | GENE | 05:17 | 05:41 | 05:46 | 79 | 369 | 11 | EXT |  | 0.89 | (c)
79017.72 | 11.141 | 11.053 | -0.099 | -0.187 | 1636 | 1851 | 1806 | 255 | 67 | 7156 |  | CORR | GENE | 03:31 | 04:06 | 03:59 | 120 | 340 | 10 | EXT |  | 0.89 | (c)
79018.089 | 0.27 | 0.183 | -11.145 | -11.232 | -2189 | -2157 | -2162 | 41 | 183 | 7157 |  | CORR | GENE | 04:07 | 04:12 | 04:11 | 576 | 55 | 9 | EXT |  | 0.94 | (c)
79133.738 | 1.639 | 1.577 | -9.671 | -9.733 | -1459 | -1355 | -1312 | 772 | 1577 | 7167 |  | CORR | GENE | 05:22 | 05:39 | 05:46 | 241 | 294 | 11 | EXT |  | 0.91 | (c)
79134.774 | 2.675 | 2.66 | -8.635 | -8.65 | -667 | -631 | -637 | 606 | 2660 | 7167 |  | CORR | PITT | 07:30 | 07:36 | 07:35 | 42 | 60 | 28 | EXT |  | 0.89 | (c)
79140.167 | 8.068 | 7.698 | -3.242 | -3.612 | -1678 | -1495 | -1515 | 553 | 2968 | 7167 |  | CORR | GENE | 04:47 | 05:16 | 05:13 | 644 | 326 | 10 | EXT |  | 0.95 | (c)
79142.558 | 10.459 | 10.435 | -0.851 | -0.875 | -387 | -278 | -277 | 166 | 825 | 7167 |  | CORR | GENE | 08:15 | 08:33 | 08:33 | 50 | 221 | 10 | EXT |  | 0.89 | (c)
79144.448 | 1.039 | 1.002 | -10.401 | -10.438 | -1371 | -1220 | -1263 | 860 | 1002 | 7168 |  | CORR | GENE | 06:41 | 07:05 | 06:58 | 185 | 216 | 10 | EXT |  | 0.9 | (c)
79157.968 | 3.119 | 3.073 | -8.361 | -8.407 | -2116 | -1889 | -1922 | 115 | 3073 | 7169 |  | CORR | GENE | 07:01 | 07:38 | 07:33 | 67 | 388 | 10 | EXT |  | 0.89 | (c)
79166.377 | 0.048 | 0.048 | -11.107 | -11.107 | 1375 | 1535 | 1853 | 1375 | 48 | 7170 |  | CORR | GENE | 05:05 | 05:30 | 06:22 | 65 | 957 | 13 | EXT |  | 0.89 | (c)
79166.815 | 0.486 | 0.466 | -10.669 | -10.689 | 1787 | 2003 | 1934 | 1787 | 466 | 7170 |  | CORR | CIGR | 06:11 | 06:46 | 06:35 | 32 | 295 | 11 | EXT |  | 0.89 | (c)
79169.484 | 3.155 | 3.129 | -8 | -8.026 | 1761 | 1952 | 1899 | 1761 | 3129 | 7170 |  | CORR | CIGR | 06:07 | 06:38 | 06:29 | 40 | 276 | 10 | EXT |  | 0.89 | (c)
79179.046 | 1.562 | 1.521 | -9.728 | -9.769 | -649 | -477 | -491 | 332 | 1521 | 7171 |  | CORR | GENE | 05:10 | 05:37 | 05:35 | 84 | 317 | 10 | EXT |  | 0.89 | (c)
79179.497 | 2.013 | 2.001 | -9.277 | -9.289 | -576 | -265 | -351 | 126 | 2001 | 7171 |  | CORR | CIGR | 05:21 | 06:12 | 05:58 | 20 | 449 | 10 | EXT |  | 0.89 | (c)
79180.236 | 2.752 | 2.647 | -8.538 | -8.643 | -976 | -524 | -718 | 459 | 2647 | 7171 |  | CORR | GENE | 04:17 | 05:30 | 04:59 | 195 | 517 | 10 | EXT |  | 0.9 | (c)
79183.913 | 6.429 | 6.428 | -4.861 | -4.862 | -16 | 1 | -7 | 0 | 4605 | 7171 |  | CORR | AXGR | 06:52 | 06:55 | 06:53 | 257 | 18 | 10 | EXT |  | 0.91 | (c)
79187.527 | 10.043 | 9.84 | -1.247 | -1.45 | 22 | 72 | 75 | 22 | 1081 | 7171 |  | CORR | GENE | 06:58 | 07:06 | 07:06 | 369 | 107 | 10 | EXT |  | 0.93 | (c)
79188.501 | 11.017 | 10.975 | -0.273 | -0.315 | -199 | -37 | -16 | 0 | 256 | 7171 |  | CORR | GENE | 06:22 | 06:48 | 06:52 | 59 | 366 | 10 | EXT |  | 0.89 | (c)
79190.565 | 1.791 | 1.719 | -9.419 | -9.491 | 357 | 506 | 484 | 357 | 1719 | 7172 |  | CORR | GENE | 06:05 | 06:29 | 06:25 | 100 | 253 | 12 | EXT |  | 0.89 | (c)
79192.76 | 3.986 | 3.982 | -7.224 | -7.228 | -1041 | -992 | -901 | 760 | 3982 | 7172 |  | GOUG | GENE | 02:19 | 02:27 | 02:42 | 817 | 282 | 7 | EXT | Зона задиров. |  | (c)
79211.3 | 0.051 | 0.019 | -11.024 | -11.056 | -370 | 224 | 115 | 0 | 19 | 7174 |  | CORR | GENE | 05:42 | 07:18 | 07:00 | 191 | 969 | 10 | EXT |  | 0.9 | (c)
79219.674 | 8.425 | 8.413 | -2.65 | -2.662 | -406 | -336 | -327 | 248 | 2617 | 7174 |  | CORR | CIGR | 05:36 | 05:48 | 05:49 | 45 | 158 | 12 | EXT |  | 0.89 | (c)
79219.877 | 8.628 | 8.608 | -2.447 | -2.467 | -474 | -393 | -344 | 214 | 2410 | 7174 |  | CORR | GENE | 05:25 | 05:38 | 05:46 | 57 | 260 | 11 | EXT |  | 0.89 | (c)
79244.992 | 0.018 | 0.018 | -11.267 | -11.267 | -759 | -628 | -408 | 57 | 18 | 7177 |  | CORR | GENE | 06:07 | 06:28 | 07:04 | 72 | 702 | 10 | EXT |  | 0.89 | (c)
79245.549 | 0.575 | 0.564 | -10.71 | -10.721 | -1275 | -1211 | -1202 | 1130 | 564 | 7177 |  | CORR | CIGR | 04:44 | 04:54 | 04:56 | 23 | 145 | 10 | EXT |  | 0.89 | (c)
79245.931 | 0.957 | 0.937 | -10.328 | -10.348 | -222 | -164 | -148 | 73 | 937 | 7177 |  | CORR | CIGR | 07:34 | 07:43 | 07:46 | 33 | 149 | 11 | EXT |  | 0.89 | (c)
79255.155 | 10.181 | 9.786 | -1.104 | -1.499 | 1517 | 1537 | 1536 | 1517 | 811 | 7177 |  | ARTD | AXGR | 00:14 | 00:18 | 00:17 | 688 | 36 |  | EXT | Эквивалент потери металла 13%. |  | (c)
79267.318 | 0.244 | 0.232 | -11.081 | -11.093 | 677 | 785 | 791 | 677 | 232 | 7179 |  | CORR | CIGR | 04:00 | 04:18 | 04:18 | 19 | 228 | 10 | EXT |  | 0.89 | (c)
79285.061 | 6.662 | 6.62 | -4.758 | -4.8 | 1354 | 2023 | 1870 | 0 | 4730 | 7180 |  | CORR | GENE | 04:52 | 06:40 | 06:15 | 70 | 1033 | 12 | EXT |  | 0.89 | (c)
79301.401 | 0.717 | 0.661 | -10.178 | -10.234 | -2171 | -1676 | -1867 | 60 | 661 | 7182 |  | CORR | GENE | 05:03 | 06:23 | 05:52 | 129 | 608 | 10 | EXT | Аномалия находится на упругопластическом изгибе: R=579 D, максимальное растяжение на 11.7 час. | 0.9 | (c)
79301.782 | 1.098 | 0.862 | -9.797 | -10.033 | -1642 | -1553 | -1595 | 589 | 862 | 7182 |  | CORR | GENE | 06:29 | 06:43 | 06:36 | 671 | 94 | 12 | EXT | Аномалия находится на упругопластическом изгибе: R=542 D, максимальное растяжение на 11.7 час. | 0.96 | (c)
79302.624 | 1.94 | 1.898 | -8.955 | -8.997 | 2228 | -2026 | -2100 | 0 | 1898 | 7182 |  | CORR | GENE | 04:53 | 05:27 | 05:15 | 94 | 266 | 9 | EXT | Аномалия находится на упругопластическом изгибе: R=497 D, максимальное растяжение на 11.7 час. | 0.89 | (c)
79305.589 | 4.905 | 4.795 | -5.99 | -6.1 | -2207 | -2195 | -2187 | 23 | 4795 | 7182 |  | CORR | AXGR | 04:57 | 04:59 | 05:01 | 617 | 41 | 10 | EXT | Аномалия находится на упругопластическом изгибе: R=404 D, максимальное растяжение на 11.7 час. | 0.95 | (c)
79305.852 | 5.168 | 3.736 | -5.727 | -7.159 | 2112 | 2192 | 2156 | 30 | 3736 | 7182 |  | CORR | GENE | 04:35 | 04:47 | 04:42 | 1808 | 89 | 10 | EXT | Аномалия находится на упругопластическом изгибе: R=400 D, максимальное растяжение на 11.7 час. | 0.97 | (c)
79306.469 | 5.785 | 5.709 | -5.11 | -5.186 | -2210 | -2191 | -2182 | 20 | 4782 | 7182 |  | CORR | GENE | 04:57 | 04:60 | 05:01 | 404 | 57 | 10 | EXT | Аномалия находится на упругопластическом изгибе: R=392 D, максимальное растяжение на 11.7 час. | 0.93 | (c)
79311.64 | 0.061 | 0.038 | -10.919 | -10.942 | 1965 | 2023 | -2176 | 0 | 38 | 7183 |  | CORR | GENE | 03:03 | 03:13 | 03:55 | 74 | 639 | 9 | EXT | Аномалия находится на упругопластическом изгибе: R=386 D, максимальное растяжение на 11.6 час. | 0.89 | (c)
79316.196 | 4.617 | 4.553 | -6.363 | -6.427 | -2029 | -1917 | -1907 | 201 | 4553 | 7183 |  | CORR | GENE | 04:19 | 04:37 | 04:38 | 112 | 245 | 10 | EXT | Аномалия находится на упругопластическом изгибе: R=508 D, максимальное растяжение на 11.6 час. | 0.89 | (c)
79319.316 | 7.737 | 7.587 | -3.243 | -3.393 | -956 | -911 | -911 | 866 | 3051 | 7183 |  | CORR | GENE | 07:12 | 07:19 | 07:19 | 342 | 91 | 10 | EXT | Аномалия находится на упругопластическом изгибе: R=746 D, максимальное растяжение на 11.9 час. | 0.92 | (c)
79322.559 | 0 | -0.028 | -11.485 | -11.513 | 416 | 1801 | 2186 | 0 |  | 7184 | Нарушение формы кольцевого шва | GWAN |  | 02:00 | 05:44 | 06:46 | 0 | 3540 |  | EXT | Нарушение формы кольцевого шва Аномалия находится на упругопластическом изгибе: R=1004 D, максимальное растяжение на 0 час. |  | (c)
79330.103 | 7.544 | 7.486 | -3.941 | -3.999 | 1591 | 1758 | 1744 | 334 | 3921 | 7184 |  | CORR | GENE | 05:10 | 05:37 | 05:35 | 78 | 306 | 11 | EXT |  | 0.89 | (c)
79332.859 | 10.3 | 10.122 | -1.185 | -1.363 | 1255 | 1321 | 1333 | 820 | 870 | 7184 |  | CORR | GENE | 04:16 | 04:26 | 04:28 | 493 | 156 | 12 | EXT |  | 0.95 | (c)
79333.208 | 10.649 | 10.325 | -0.836 | -1.16 | -2069 | -2034 | -2046 | 161 | 728 | 7184 |  | CORR | AXGR | 07:19 | 07:25 | 07:23 | 432 | 46 | 9 | EXT |  | 0.93 | (c)
79334.508 | 0.464 | 0.216 | -10.656 | -10.904 | -1823 | -1723 | -1689 | 407 | 216 | 7185 |  | CORR | GENE | 04:07 | 04:24 | 04:29 | 849 | 268 | 12 | EXT | Аномалия находится на отводе. | 0.97 | (c)
79335.982 | 1.938 | 1.757 | -9.182 | -9.363 | -594 | -536 | -502 | 409 | 1757 | 7185 |  | CORR | GENE | 07:26 | 07:35 | 07:41 | 1104 | 186 | 11 | EXT | Аномалия находится на отводе. | 0.97 | (c)
79339.792 | 5.748 | 5.285 | -5.372 | -5.835 | -1089 | -951 | -898 | 707 | 5285 | 7185 |  | CORR | GENE | 06:06 | 06:28 | 06:37 | 521 | 382 | 10 | EXT | Аномалия находится на отводе. | 0.94 | (c)
79341.805 | 7.761 | 7.635 | -3.359 | -3.485 | -1161 | -737 | -888 | 615 | 3330 | 7185 |  | CORR | GENE | 05:54 | 07:03 | 06:38 | 155 | 546 | 11 | EXT | Аномалия находится на отводе. | 0.9 | (c)
79342.385 | 8.341 | 8.132 | -2.779 | -2.988 | -844 | -783 | -778 | 711 | 2657 | 7185 |  | CORR | GENE | 06:45 | 06:55 | 06:56 | 331 | 133 | 10 | EXT | Аномалия находится на отводе. | 0.92 | (c)
79348.531 | 3.367 | 3.318 | -7.688 | -7.737 | -2088 | -1963 | -1774 | 143 | 3318 | 7186 |  | CORR | GENE | 03:58 | 04:18 | 04:49 | 73 | 629 | 11 | EXT | Аномалия находится на упругопластическом изгибе: R=1030 D, максимальное растяжение на 5.1 час. | 0.89 | (c)
79350.444 | 5.28 | 5.251 | -5.775 | -5.804 | -1302 | -1243 | -1191 | 928 | 5251 | 7186 |  | CORR | CIGR | 06:05 | 06:14 | 06:23 | 39 | 222 | 10 | EXT | Аномалия находится на упругопластическом изгибе: R=661 D, максимальное растяжение на 5.4 час. | 0.89 | (c)
79353.952 | 8.788 | 8.779 | -2.267 | -2.276 | -1514 | -1106 | -1277 | 717 | 2189 | 7186 |  | CORR | GENE | 05:31 | 06:37 | 06:09 | 87 | 474 | 13 | EXT | Аномалия находится на упругопластическом изгибе: R=564 D, максимальное растяжение на 5.6 час. | 0.89 | (c)
79354.349 | 9.185 | 9.145 | -1.87 | -1.91 | -1445 | -1087 | -1186 | 785 | 1814 | 7186 |  | CORR | GENE | 05:42 | 06:40 | 06:24 | 96 | 518 | 10 | EXT | Аномалия находится на упругопластическом изгибе: R=558 D, максимальное растяжение на 5.6 час. | 0.89 | (c)
79360.547 | 4.328 | 4.263 | -6.842 | -6.907 | 912 | 1018 | 991 | 912 | 4263 | 7187 |  | CORR | GENE | 06:20 | 06:37 | 06:33 | 106 | 158 | 14 | EXT | Аномалия находится на упругопластическом изгибе: R=468 D, максимальное растяжение на 5.1 час. | 0.9 | (c)
79361.904 | 5.685 | 4.784 | -5.485 | -6.386 | 356 | 827 | 815 | 356 | 4784 | 7187 |  | CORR | GENE | 04:50 | 06:06 | 06:05 | 1027 | 918 | 12 | EXT | Аномалия находится на упругопластическом изгибе: R=491 D, максимальное растяжение на 5 час. | 0.99 | (c)
79362.246 | 6.027 | 6.015 | -5.143 | -5.155 | 882 | 986 | 967 | 882 | 5124 | 7187 |  | CORR | CIGR | 06:15 | 06:32 | 06:29 | 31 | 169 | 13 | EXT | Аномалия находится на упругопластическом изгибе: R=495 D, максимальное растяжение на 5 час. | 0.89 | (c)
79362.935 | 6.716 | 6.7 | -4.454 | -4.47 | 460 | 497 | 526 | 460 | 4443 | 7187 |  | CORR | CIGR | 05:07 | 05:13 | 05:18 | 27 | 133 | 18 | EXT | Аномалия находится на упругопластическом изгибе: R=513 D, максимальное растяжение на 5 час. | 0.89 | (c)
79372.53 | 5.141 | 5.13 | -5.789 | -5.8 | -1253 | -1146 | -1164 | 1074 | 5130 | 7188 |  | CORR | CIGR | 06:07 | 06:24 | 06:22 | 43 | 179 | 15 | EXT | Аномалия находится на упругопластическом изгибе: R=873 D, максимальное растяжение на 6.2 час. | 0.89 | (c)
79378.111 | 10.722 | 10.679 | -0.208 | -0.251 | -1484 | -1371 | -1350 | 1215 | 188 | 7188 |  | CORR | GENE | 05:30 | 05:48 | 05:52 | 63 | 269 | 10 | EXT | Аномалия находится на упругопластическом изгибе: R=962 D, максимальное растяжение на 5.7 час. | 0.89 | (c)
79386.811 | 8.492 | 8.48 | -2.718 | -2.73 | 1964 | -2146 | 2180 | 1964 | 2664 | 7189 |  | CORR | GENE | 05:35 | 06:32 | 06:10 | 66 | 432 | 10 | EXT |  | 0.89 | (c)
79389.28 | 10.961 | 10.933 | -0.249 | -0.277 | 1728 | 1843 | 1831 | 1728 | 241 | 7189 |  | CORR | CIGR | 04:57 | 05:16 | 05:14 | 36 | 206 | 10 | EXT |  | 0.89 | (c)
79389.295 | 10.976 | 10.905 | -0.234 | -0.305 | 894 | 1388 | 1204 | 894 | 138 | 7189 |  | CORR | GENE | 02:42 | 04:02 | 03:32 | 167 | 622 | 12 | EXT |  | 0.9 | (c)
79389.463 | 11.144 | 11.127 | -0.066 | -0.083 | 1496 | 1843 | 1726 | 1496 | 33 | 7189 |  | CORR | GENE | 04:20 | 05:16 | 04:57 | 50 | 459 | 15 | EXT |  | 0.89 | (c)
79389.501 | 11.182 | 10.684 | -0.028 | -0.526 | 2004 | -1718 | -2052 | 1648 | 25 | 7189 |  | CORR | GENE | 05:42 | 07:41 | 06:47 | 501 | 809 | 12 | EXT |  | 0.95 | (c)
79389.598 | 0.069 | 0.038 | -11.346 | -11.377 | 1384 | 1612 | 1597 | 420 | 38 | 7190 |  | CORR | GENE | 06:18 | 06:54 | 06:52 | 49 | 426 | 13 | EXT |  | 0.89 | (c)
79394.808 | 5.279 | 5.236 | -6.136 | -6.179 | 270 | 479 | 503 | 270 | 5236 | 7190 |  | CORR | GENE | 03:18 | 03:52 | 03:55 | 94 | 466 | 10 | EXT |  | 0.89 | (c)
79399.486 | 9.957 | 9.91 | -1.458 | -1.505 | 410 | 720 | 656 | 410 | 1412 | 7190 |  | CORR | GENE | 03:40 | 04:30 | 04:20 | 93 | 491 | 10 | EXT |  | 0.89 | (c)
79400.889 | 11.36 | 11.298 | -0.055 | -0.117 | -107 | 309 | 673 | 0 | 20 | 7190 |  | CORR | GENE | 02:17 | 03:24 | 04:23 | 97 | 1559 | 13 | EXT |  | 0.89 | (c)
79405.081 | 1.302 | 1.291 | -6.428 | -6.439 | 239 | 289 | 299 | 239 | 1291 | 7192 |  | GOUG | CIGR | 09:57 | 10:05 | 10:07 | 23 | 120 | 16 | EXT | Задир. |  | (c)
79417.173 | 5.664 | 5.495 | -5.736 | -5.905 | 1010 | 1042 | 1038 | 1010 | 5495 | 7193 |  | CORR | GENE | 04:30 | 04:35 | 04:35 | 348 | 56 | 14 | EXT |  | 0.94 | (c)
79438.693 | 4.619 | 4.591 | -6.131 | -6.159 | -2230 | -2044 | -2106 | 1982 | 4591 | 7195 |  | CORR | GENE | 04:03 | 04:33 | 04:23 | 72 | 248 | 10 | EXT |  | 0.89 | (c)
79458.002 | 1.503 | 1.39 | -9.732 | -9.845 | -2208 | -1994 | -1998 | 23 | 1390 | 7197 |  | CORR | GENE | 05:29 | 06:03 | 06:03 | 187 | 419 | 10 | EXT |  | 0.9 | (c)
79460.037 | 3.538 | 3.524 | -7.697 | -7.711 | -2179 | -2123 | -2123 | 52 | 3524 | 7197 |  | CORR | CIGR | 05:33 | 05:43 | 05:43 | 37 | 113 | 10 | EXT |  | 0.89 | (c)
79464.993 | 8.494 | 8.352 | -2.741 | -2.883 | 1963 | 2170 | -2195 | 0 | 2642 | 7197 |  | CORR | GENE | 04:42 | 05:15 | 05:31 | 241 | 607 | 13 | EXT |  | 0.92 | (c)
79467.663 | 11.164 | 10.982 | -0.071 | -0.253 | -2189 | -2087 | -2032 | 41 | 37 | 7197 |  | CORR | GENE | 05:32 | 05:48 | 05:57 | 216 | 315 | 11 | EXT |  | 0.91 | (c)
79467.734 | 0 | 0 | -11.385 | -11.385 | -1499 | -1347 | -1380 | 732 | 0 | 7198 | Смещение кромок | GWAN |  | 06:35 | 06:59 | 06:54 | 0 | 239 | 18 | EXT | Смещение кромок Вовнутрь Величина смещения - 2.9 мм. |  | (c)
79467.734 | 0 | 0 | -11.385 | -11.385 | -1247 | -760 | -829 | 410 | 0 | 7198 | Смещение кромок | GWAN |  | 07:15 | 08:34 | 08:23 | 0 | 837 | 15 | EXT | Смещение кромок Наружу Величина смещения - 2.3 мм. |  | (c)
79467.734 | 0 | 0 | -11.385 | -11.385 | -292 | -142 | -176 | 59 | 0 | 7198 | Смещение кромок | GWAN |  | 09:49 | 10:14 | 10:08 | 0 | 234 | 27 | EXT | Смещение кромок Вовнутрь Величина смещения - 4.2 мм. |  | (c)
79475.834 | 8.1 | 7.891 | -3.285 | -3.494 | 2223 | -2109 | -2031 | 0 | 3044 | 7198 |  | CORR | GENE | 04:35 | 04:56 | 05:09 | 450 | 413 | 11 | EXT |  | 0.94 | (c)
79477.148 | 9.414 | 9.346 | -1.971 | -2.039 | -1966 | -1825 | -1847 | 264 | 1957 | 7198 |  | CORR | GENE | 05:19 | 05:42 | 05:39 | 82 | 239 | 10 | EXT |  | 0.89 | (c)
79477.483 | 9.749 | 9.594 | -1.636 | -1.791 | -2011 | -1927 | -1816 | 219 | 1416 | 7198 |  | CORR | GENE | 05:12 | 05:26 | 05:44 | 375 | 391 | 13 | EXT |  | 0.94 | (c)
79478.108 | 10.374 | 10.051 | -1.011 | -1.334 | -2213 | -2026 | -1954 | 17 | 778 | 7198 |  | CORR | GENE | 04:39 | 05:10 | 05:21 | 556 | 519 | 10 | EXT |  | 0.94 | (c)
79484.584 | 5.465 | 5.409 | -5.92 | -5.976 | 1755 | 1865 | 1811 | 364 | 5409 | 7199 |  | CORR | GENE | 07:03 | 07:21 | 07:12 | 99 | 111 | 10 | EXT |  | 0.89 | (c)
79485.875 | 6.756 | 6.712 | -4.629 | -4.673 | 831 | 920 | 940 | 831 | 4618 | 7199 |  | CORR | GENE | 04:34 | 04:48 | 04:51 | 55 | 218 | 10 | EXT |  | 0.89 | (c)
79486.444 | 7.325 | 7.305 | -4.06 | -4.08 | 378 | 507 | 528 | 378 | 3990 | 7199 |  | CORR | GENE | 03:21 | 03:42 | 03:45 | 90 | 300 | 10 | EXT |  | 0.89 | (c)
79487.423 | 8.304 | 8.29 | -3.081 | -3.095 | 724 | 791 | 788 | 724 | 3069 | 7199 |  | CORR | CIGR | 04:16 | 04:27 | 04:27 | 26 | 130 | 12 | EXT |  | 0.89 | (c)
79488.127 | 9.008 | 8.986 | -2.377 | -2.399 | 805 | 1056 | 1009 | 805 | 2339 | 7199 |  | CORR | GENE | 04:30 | 05:10 | 05:02 | 60 | 408 | 11 | EXT |  | 0.89 | (c)
79488.272 | 9.153 | 9.13 | -2.232 | -2.255 | 717 | 839 | 857 | 717 | 2211 | 7199 |  | CORR | CIGR | 04:15 | 04:35 | 04:38 | 44 | 279 | 10 | EXT |  | 0.89 | (c)
79490.04 | 10.921 | 10.903 | -0.464 | -0.482 | 174 | 346 | 314 | 174 | 448 | 7199 |  | CORR | CIGR | 02:48 | 03:16 | 03:10 | 34 | 280 | 12 | EXT |  | 0.89 | (c)
79490.462 | 11.343 | 11.262 | -0.042 | -0.123 | 279 | 1221 | 797 | 279 | 11 | 7199 |  | CORR | GENE | 03:05 | 05:37 | 04:28 | 112 | 1035 | 10 | EXT |  | 0.89 | (c)
79494.474 | 3.97 | 3.952 | -7.47 | -7.488 | 692 | 746 | 750 | 692 | 3952 | 7200 |  | CORR | CIGR | 03:37 | 03:45 | 03:46 | 32 | 116 | 11 | EXT |  | 0.89 | (c)
79498.834 | 8.33 | 8.305 | -3.11 | -3.135 | -2063 | -2013 | -2005 | 167 | 3098 | 7200 |  | CORR | CIGR | 08:12 | 08:20 | 08:21 | 37 | 116 | 10 | EXT |  | 0.89 | (c)
79501.79 | 11.286 | 11.24 | -0.154 | -0.2 | 2079 | 2094 | 2096 | 118 | 101 | 7200 |  | CORR | AXGR | 07:21 | 07:23 | 07:23 | 99 | 34 | 36 | EXT |  | 0.92 | (c)
79501.857 | 11.353 | 11.342 | -0.087 | -0.098 | 1811 | 1929 | 1881 | 279 | 71 | 7200 |  | CORR | CIGR | 06:37 | 06:56 | 06:49 | 27 | 141 | 10 | EXT |  | 0.89 | (c)
79537.071 | 2.027 | 2.001 | -9.128 | -9.154 | 959 | 1043 | 1125 | 959 | 2001 | 7204 |  | CORR | CIGR | 05:44 | 05:58 | 06:11 | 39 | 333 | 10 | EXT | Аномалия находится на отводе. | 0.89 | (c)
79538.872 | 3.828 | 3.805 | -7.327 | -7.35 | 40 | 368 | 262 | 40 | 3805 | 7204 |  | CORR | GENE | 03:16 | 04:09 | 03:52 | 87 | 444 | 10 | EXT | Аномалия находится на отводе. | 0.89 | (c)
79539.295 | 4.251 | 4.237 | -6.904 | -6.918 | 204 | 277 | 346 | 204 | 4237 | 7204 |  | CORR | CIGR | 03:42 | 03:54 | 04:05 | 45 | 285 | 10 | EXT | Аномалия находится на отводе. | 0.89 | (c)
79546.136 | 11.092 | 11.052 | -0.063 | -0.103 | 857 | 1585 | 1363 | 857 | 17 | 7204 |  | CORR | GENE | 05:28 | 07:25 | 06:49 | 86 | 1013 | 15 | EXT | Аномалия находится на отводе. | 0.89 | (c)
79568.356 | 0.082 | 0.036 | -11.558 | -11.604 | 704 | 976 | 1810 | 704 | 36 | 7207 |  | CORR | GENE | 03:25 | 04:09 | 06:24 | 71 | 2213 | 14 | EXT |  | 0.89 | (c)
79578.35 | 10.076 | 10.043 | -1.564 | -1.597 | 1842 | -2160 | 2217 | 1842 | 1480 | 7207 |  | CORR | GENE | 06:29 | 07:43 | 07:30 | 117 | 750 | 14 | EXT |  | 0.9 | (c)
79579.862 | 11.588 | 11.554 | -0.052 | -0.086 | 805 | 963 | 950 | 805 | 25 | 7207 |  | CORR | GENE | 03:42 | 04:07 | 04:05 | 61 | 289 | 15 | EXT |  | 0.89 | (c)
79613.86 | 0.221 | 0.193 | -10.999 | -11.027 | -1466 | -1121 | -1157 | 848 | 193 | 7211 |  | CORR | GENE | 06:03 | 06:59 | 06:53 | 174 | 619 | 10 | EXT |  | 0.9 | (c)
79615.925 | 2.286 | 2.269 | -8.934 | -8.951 | -1732 | -1646 | -1661 | 1591 | 2269 | 7211 |  | CORR | CIGR | 05:20 | 05:34 | 05:31 | 29 | 141 | 11 | EXT |  | 0.89 | (c)
79624.783 | 11.144 | 11.105 | -0.076 | -0.115 | -1748 | -932 | -1070 | 391 | 22 | 7211 |  | CORR | GENE | 05:17 | 07:29 | 07:07 | 93 | 1356 | 12 | EXT | Аномалия находится на упругопластическом изгибе: R=749 D, максимальное растяжение на 7.4 час. | 0.89 | (c)
79626.322 | 1.463 | 1.44 | -9.252 | -9.275 | -1883 | -1820 | -1814 | 1745 | 1440 | 7212 |  | CORR | CIGR | 05:33 | 05:43 | 05:44 | 43 | 138 | 10 | EXT | Аномалия находится на упругопластическом изгибе: R=702 D, максимальное растяжение на 7.4 час. | 0.89 | (c)
79633.349 | 8.49 | 8.469 | -2.225 | -2.246 | -1703 | -1625 | -1621 | 1540 | 2201 | 7212 |  | CORR | CIGR | 06:02 | 06:15 | 06:15 | 45 | 162 | 10 | EXT | Аномалия находится на упругопластическом изгибе: R=618 D, максимальное растяжение на 7.2 час. | 0.89 | (c)
79637.357 | 1.783 | 1.719 | -9.302 | -9.366 | -2141 | -1869 | -1796 | 1451 | 1719 | 7213 |  | CORR | GENE | 07:23 | 08:07 | 08:19 | 100 | 690 | 10 | EXT | Аномалия находится на упругопластическом изгибе: R=690 D, максимальное растяжение на 6.7 час. | 0.89 | (c)
79642.474 | 6.9 | 6.874 | -4.185 | -4.211 | 1036 | 1102 | 1288 | 1036 | 4165 | 7213 |  | CORR | CIGR | 03:56 | 04:07 | 04:37 | 46 | 505 | 11 | EXT | Аномалия находится на упругопластическом изгибе: R=629 D, максимальное растяжение на 6.5 час. | 0.89 | (c)
79650.461 | 3.802 | 3.775 | -7.218 | -7.245 | 797 | 1027 | 920 | 797 | 3775 | 7214 |  | CORR | CIGR | 02:04 | 02:42 | 02:24 | 38 | 247 | 10 | EXT | Аномалия находится на упругопластическом изгибе: R=480 D, максимальное растяжение на 6.7 час. | 0.89 | (c)
79671.484 | 2.44 | 2.368 | -8.705 | -8.777 | -2182 | -2170 | -2169 | 49 | 2368 | 7216 |  | CORR | AXGR | 07:20 | 07:21 | 07:22 | 183 | 26 | 11 | EXT |  | 0.91 | (c)
79672.194 | 3.15 | 3.138 | -7.995 | -8.007 | 2063 | 2118 | -2178 | 0 | 3138 | 7216 |  | CORR | GENE | 06:45 | 06:53 | 07:20 | 48 | 441 | 13 | EXT |  | 0.89 | (c)
79679.563 | 10.519 | 10.463 | -0.626 | -0.682 | -2014 | -2004 | -2002 | 217 | 577 | 7216 |  | CORR | AXGR | 07:47 | 07:48 | 07:48 | 105 | 23 | 10 | EXT |  | 0.89 | (c)
79692.209 | 1.075 | 0.689 | -10.14 | -10.526 | -1859 | -1702 | -1745 | 1632 | 689 | 7218 |  | CORR | GENE | 03:56 | 04:21 | 04:14 | 520 | 226 | 11 | EXT |  | 0.95 | (c)
79693.583 | 2.449 | 1.902 | -8.766 | -9.313 | -1890 | -1752 | -1764 | 1638 | 1902 | 7218 |  | CORR | GENE | 03:51 | 04:13 | 04:11 | 956 | 252 | 13 | EXT |  | 0.98 | (c)
79700.829 | 9.695 | 9.685 | -1.52 | -1.53 | -482 | -424 | -436 | 390 | 1508 | 7218 |  | CORR | CIGR | 07:38 | 07:47 | 07:45 | 22 | 92 | 15 | EXT |  | 0.89 | (c)
79719.435 | 5.941 | 5.887 | -5.179 | -5.233 | 906 | 1057 | 1048 | 906 | 5168 | 7220 |  | CORR | GENE | 04:02 | 04:26 | 04:24 | 65 | 284 | 10 | EXT |  | 0.89 | (c)
79721.239 | 7.745 | 7.724 | -3.375 | -3.396 | -2140 | -2092 | -2081 | 90 | 3362 | 7220 |  | CORR | CIGR | 07:50 | 07:58 | 07:59 | 34 | 118 | 13 | EXT |  | 0.89 | (c)
79727.429 | 2.815 | 2.747 | -8.72 | -8.788 | 1725 | 1860 | 1927 | 102 | 2747 | 7221 |  | CORR | GENE | 07:18 | 07:40 | 07:51 | 114 | 404 | 10 | EXT |  | 0.89 | (c)
79744.413 | 8.264 | 8.241 | -3.156 | -3.179 | 824 | 894 | 899 | 824 | 3145 | 7222 |  | CORR | CIGR | 04:32 | 04:44 | 04:44 | 34 | 148 | 11 | EXT | Аномалия находится на упругопластическом изгибе: R=663 D, максимальное растяжение на 11.6 час. | 0.89 | (c)
79750.454 | 2.885 | 2.631 | -8.515 | -8.769 | -1779 | -1660 | -1650 | 452 | 2631 | 7223 |  | CORR | GENE | 07:06 | 07:25 | 07:27 | 563 | 257 | 11 | EXT | Аномалия находится на упругопластическом изгибе: R=758 D, максимальное растяжение на 0.6 час. | 0.95 | (c)
79751.308 | 3.739 | 3.235 | -7.661 | -8.165 | -1794 | -1695 | -1651 | 437 | 3235 | 7223 |  | CORR | GENE | 07:03 | 07:20 | 07:27 | 740 | 285 | 14 | EXT | Аномалия находится на упругопластическом изгибе: R=748 D, максимальное растяжение на 0.6 час. | 0.98 | (c)
79752.146 | 4.577 | 4.443 | -6.823 | -6.957 | -1616 | -1605 | -1604 | 615 | 4443 | 7223 |  | CORR | AXGR | 07:32 | 07:34 | 07:34 | 231 | 25 | 10 | EXT | Аномалия находится на упругопластическом изгибе: R=722 D, максимальное растяжение на 0.6 час. | 0.91 | (c)
79752.483 | 4.914 | 4.814 | -6.486 | -6.586 | -1646 | -1572 | -1597 | 584 | 4814 | 7223 |  | CORR | GENE | 07:27 | 07:39 | 07:35 | 594 | 99 | 13 | EXT | Аномалия находится на упругопластическом изгибе: R=708 D, максимальное растяжение на 0.6 час. | 0.96 | (c)
79769.929 | 0 | -0.022 | -11.395 | -11.417 | 155 | 1555 | 1285 | 0 |  | 7225 | Нарушение формы кольцевого шва | GWAN |  | 01:36 | 05:22 | 04:38 | 0 | 2261 |  | EXT | Нарушение формы кольцевого шва Аномалия находится на упругопластическом изгибе: R=467 D, максимальное растяжение на 0.3 час. |  | (c)
79781.481 | 0.157 | 0.137 | -11.013 | -11.033 | 714 | 816 | 914 | 714 | 137 | 7226 |  | CORR | CIGR | 06:53 | 07:09 | 07:25 | 42 | 399 | 10 | EXT | Аномалия находится на упругопластическом изгибе: R=707 D, максимальное растяжение на 0.7 час. | 0.89 | (c)
79782.662 | 1.338 | 1.278 | -9.832 | -9.892 | 850 | 1038 | 1074 | 850 | 1278 | 7226 |  | CORR | GENE | 07:15 | 07:45 | 07:51 | 196 | 448 | 11 | EXT | Аномалия находится на упругопластическом изгибе: R=978 D, максимальное растяжение на 1.2 час. | 0.91 | (c)
79783.947 | 2.623 | 2.561 | -8.547 | -8.609 | 1141 | 1172 | 1170 | 1141 | 2561 | 7226 |  | CORR | GENE | 08:02 | 08:07 | 08:06 | 166 | 57 | 11 | EXT |  | 0.9 | (c)
79792.438 | 11.114 | 11.061 | -0.056 | -0.109 | 692 | 946 | 965 | 692 | 27 | 7226 |  | CORR | GENE | 06:49 | 07:30 | 07:33 | 82 | 545 | 10 | EXT | Аномалия находится на упругопластическом изгибе: R=775 D, максимальное растяжение на 5.4 час. | 0.89 | (c)
79804.87 | 0.851 | 0.795 | -10.289 | -10.345 | -19 | 10 | 11 | 0 | 795 | 7228 |  | CORR | GENE | 06:38 | 06:43 | 06:43 | 249 | 60 | 10 | EXT | Аномалия находится на упругопластическом изгибе: R=584 D, максимальное растяжение на 5.7 час. | 0.91 | (c)
79816.203 | 1.044 | 0.951 | -10.611 | -10.704 | -325 | -104 | -76 | 0 | 951 | 7229 |  | CORR | GENE | 04:42 | 05:18 | 05:22 | 152 | 497 | 11 | EXT | Аномалия находится на упругопластическом изгибе: R=388 D, максимальное растяжение на 5.9 час. | 1.01 | (b)
79838.781 | 0.602 | 0.581 | -11.048 | -11.069 | 1767 | 1964 | 1885 | 1767 | 581 | 7231 |  | CORR | CIGR | 05:16 | 05:47 | 05:35 | 41 | 236 | 11 | EXT |  | 0.89 | (c)
79848.856 | 10.677 | 10.651 | -0.973 | -0.999 | 1490 | 1786 | 1674 | 1490 | 903 | 7231 |  | CORR | GENE | 04:31 | 05:19 | 05:01 | 96 | 368 | 10 | EXT |  | 0.89 | (c)
79848.972 | 10.793 | 10.755 | -0.857 | -0.895 | 1957 | -2127 | 2150 | 1957 | 753 | 7231 |  | CORR | GENE | 05:46 | 06:47 | 06:17 | 142 | 385 | 13 | EXT |  | 0.9 | (c)
79849.813 | 11.634 | 11.546 | -0.016 | -0.104 | 1911 | 2035 | 2165 | 1911 | 16 | 7231 |  | CORR | GENE | 05:39 | 05:59 | 06:20 | 88 | 508 | 10 | EXT |  | 0.89 | (c)
79908.544 | 0.63 | 0.558 | -11.035 | -11.107 | -832 | -622 | -508 | 184 | 558 | 7237 |  | CORR | GENE | 07:04 | 07:38 | 07:56 | 111 | 649 | 11 | EXT |  | 0.89 | (c)
79953.616 | 0.052 | 0.016 | -11.103 | -11.139 | 1101 | 2056 | 2082 | 1101 | 16 | 7241 |  | CORR | GENE | 04:21 | 06:55 | 06:59 | 178 | 1961 | 13 | EXT |  | 0.91 | (c)
79959.74 | 6.176 | 6.117 | -4.979 | -5.038 | 1672 | 1869 | 2000 | 1672 | 4919 | 7241 |  | CORR | GENE | 05:53 | 06:25 | 06:46 | 119 | 654 | 10 | EXT |  | 0.89 | (c)
79970.908 | 6.189 | 6.174 | -4.986 | -5.001 | -177 | -134 | -118 | 59 | 4965 | 7242 |  | CORR | CIGR | 06:38 | 06:45 | 06:47 | 36 | 117 | 10 | EXT |  | 0.89 | (c)
79981.755 | 5.861 | 5.709 | -5.764 | -5.916 | -608 | -226 | -379 | 150 | 5696 | 7243 |  | CORR | GENE | 06:21 | 07:22 | 06:58 | 220 | 458 | 11 | EXT |  | 0.91 | (c)
79986.85 | 10.956 | 9.392 | -0.669 | -2.233 | -456 | -340 | -274 | 92 | 50 | 7243 |  | CORR | GENE | 06:45 | 07:04 | 07:15 | 2183 | 364 | 10 | EXT |  | 0.97 | (c)
79987.692 | 0.173 | 0.141 | -11.432 | -11.464 | 1194 | 1461 | 1429 | 1194 | 141 | 7244 |  | CORR | GENE | 03:36 | 04:19 | 04:14 | 135 | 470 | 11 | EXT |  | 0.9 | (c)
79991.252 | 3.733 | 3.69 | -7.872 | -7.915 | 2077 | -2115 | -2137 | 1890 | 3690 | 7244 |  | CORR | GENE | 05:58 | 06:42 | 06:38 | 51 | 494 | 11 | EXT |  | 0.89 | (c)
80000.537 | 1.413 | 1.397 | -10.082 | -10.098 | -1153 | -1014 | -995 | 837 | 1397 | 7245 |  | CORR | GENE | 04:52 | 05:14 | 05:17 | 124 | 316 | 13 | EXT |  | 0.9 | (c)
80010.275 | 11.151 | 10.6 | -0.344 | -0.895 | -1239 | -966 | -867 | 495 | 299 | 7245 |  | CORR | GENE | 04:38 | 05:22 | 05:38 | 596 | 744 | 12 | EXT |  | 0.96 | (c)
80010.494 | 11.37 | 11.28 | -0.125 | -0.215 | -1025 | -783 | -771 | 517 | 109 | 7245 |  | CORR | GENE | 05:12 | 05:52 | 05:53 | 106 | 508 | 12 | EXT |  | 0.89 | (c)
80015.985 | 5.366 | 5.35 | -5.884 | -5.9 | -801 | -620 | -701 | 600 | 5350 | 7246 |  | CORR | GENE | 06:41 | 07:10 | 06:57 | 79 | 201 | 9 | EXT |  | 0.89 | (c)
80018.633 | 8.014 | 7.998 | -3.236 | -3.252 | -1042 | -987 | -962 | 883 | 3225 | 7246 |  | CORR | CIGR | 06:02 | 06:11 | 06:15 | 27 | 158 | 13 | EXT |  | 0.89 | (c)
80020.237 | 9.618 | 9.172 | -1.632 | -2.078 | -1589 | -1474 | -1353 | 1117 | 1444 | 7246 |  | CORR | GENE | 04:33 | 04:52 | 05:12 | 634 | 472 | 10 | EXT |  | 0.95 | (c)
80021.006 | 10.387 | 10.257 | -0.863 | -0.993 | -1572 | -1198 | -1269 | 965 | 835 | 7246 |  | CORR | GENE | 04:36 | 05:36 | 05:25 | 158 | 607 | 12 | EXT |  | 0.9 | (c)
80021.442 | 10.823 | 10.689 | -0.427 | -0.561 | -1529 | -1302 | -1245 | 960 | 267 | 7246 |  | CORR | GENE | 04:43 | 05:20 | 05:29 | 294 | 569 | 13 | EXT |  | 0.93 | (c)
80021.745 | 11.126 | 11.105 | -0.124 | -0.145 | -1423 | -1231 | -1249 | 1075 | 89 | 7246 |  | CORR | GENE | 05:00 | 05:31 | 05:28 | 56 | 348 | 11 | EXT |  | 0.89 | (c)
80021.782 | 11.163 | 11.102 | -0.087 | -0.148 | -655 | -488 | -427 | 199 | 70 | 7246 |  | CORR | GENE | 07:04 | 07:31 | 07:41 | 78 | 456 | 13 | EXT |  | 0.89 | (c)
80022.636 | 0.767 | 0.755 | -10.278 | -10.29 | 1340 | 1383 | 1386 | 1340 | 755 | 7247 |  | CORR | CIGR | 07:53 | 07:60 | 08:00 | 24 | 92 | 14 | EXT |  | 0.89 | (c)
80042.974 | 0.065 | 0.022 | -11.155 | -11.198 | -258 | 460 | 530 | 0 | 22 | 7249 |  | CORR | GENE | 05:07 | 07:03 | 07:14 | 115 | 1576 | 13 | EXT |  | 0.9 | (c)
80043.856 | 0.947 | 0.857 | -10.273 | -10.363 | 73 | 293 | 295 | 73 | 857 | 7249 |  | CORR | GENE | 06:00 | 06:36 | 06:36 | 115 | 444 | 10 | EXT |  | 0.89 | (c)
80054.059 | 11.15 | 11.111 | -0.07 | -0.109 | -647 | -434 | -343 | 39 | 34 | 7249 |  | CORR | GENE | 04:04 | 04:38 | 04:53 | 75 | 609 | 10 | EXT |  | 0.89 | (c)
80060.91 | 6.781 | 6.331 | -4.609 | -5.059 | -941 | -916 | -914 | 888 | 4484 | 7250 |  | CORR | GENE | 04:48 | 04:52 | 04:53 | 575 | 53 | 9 | EXT |  | 0.94 | (c)
80063.601 | 9.472 | 8.973 | -1.918 | -2.417 | -861 | -783 | -821 | 781 | 1792 | 7250 |  | CORR | GENE | 05:01 | 05:14 | 05:08 | 625 | 80 | 9 | EXT |  | 0.94 | (c)
80065.601 | 0.082 | 0.059 | -11.063 | -11.086 | 338 | 724 | 616 | 338 | 59 | 7251 |  | CORR | GENE | 05:11 | 06:13 | 05:56 | 58 | 556 | 10 | EXT |  | 0.89 | (c)
80067.188 | 1.669 | 1.661 | -9.476 | -9.484 | 595 | 715 | 678 | 595 | 1661 | 7251 |  | CORR | CIGR | 05:52 | 06:12 | 06:06 | 44 | 167 | 11 | EXT |  | 0.89 | (c)
80071.992 | 6.473 | 6.454 | -4.672 | -4.691 | 203 | 249 | 265 | 203 | 4535 | 7251 |  | CORR | GENE | 04:49 | 04:57 | 04:59 | 156 | 123 | 13 | EXT |  | 0.9 | (c)
80074.24 | 8.721 | 8.721 | -2.424 | -2.424 | 1567 | 1614 | 1696 | 1567 | 2392 | 7251 |  | CORR | CIGR | 08:29 | 08:37 | 08:50 | 32 | 259 | 10 | EXT |  | 0.89 | (c)
80076.624 | 11.105 | 11.09 | -0.04 | -0.055 | 1000 | 1186 | 1118 | 1000 | 23 | 7251 |  | CORR | CIGR | 06:58 | 07:28 | 07:17 | 32 | 235 | 12 | EXT |  | 0.89 | (c)
80086.778 | 10.114 | 10.036 | -1.406 | -1.484 | 142 | 767 | 532 | 142 | 1250 | 7252 |  | CORR | GENE | 04:59 | 06:40 | 06:02 | 234 | 781 | 11 | EXT |  | 0.91 | (c)
80088.12 | 11.456 | 11.409 | -0.064 | -0.111 | -531 | 820 | 331 | 0 | 20 | 7252 |  | CORR | GENE | 03:11 | 06:49 | 05:30 | 91 | 1723 | 11 | EXT |  | 0.89 | (c)
80101.453 | 1.844 | 1.811 | -9.636 | -9.669 | -1031 | -856 | -801 | 571 | 1811 | 7254 |  | CORR | GENE | 06:21 | 06:50 | 06:59 | 66 | 460 | 10 | EXT |  | 0.89 | (c)
80134.066 | 0.067 | 0.031 | -11.373 | -11.409 | 1774 | -2089 | -1981 | 1275 | 31 | 7257 |  | CORR | GENE | 03:59 | 05:35 | 05:53 | 58 | 1412 | 11 | EXT |  | 0.89 | (c)
80144.668 | 10.669 | 10.634 | -0.771 | -0.806 | -2140 | -1641 | -1726 | 1312 | 676 | 7257 |  | CORR | GENE | 05:27 | 06:48 | 06:34 | 130 | 828 | 10 | EXT |  | 0.9 | (c)
80145.289 | 11.29 | 10.989 | -0.15 | -0.451 | -2026 | -1676 | -1665 | 1303 | 72 | 7257 |  | CORR | GENE | 05:45 | 06:42 | 06:44 | 379 | 723 | 10 | EXT |  | 0.93 | (c)
80145.388 | 11.389 | 11.286 | -0.051 | -0.154 | -1093 | -1084 | -1080 | 1067 | 21 | 7257 |  | CORR | AXGR | 08:16 | 08:17 | 08:18 | 133 | 26 | 11 | EXT |  | 0.9 | (c)
80152.031 | 6.592 | 6.517 | -5.073 | -5.148 | -581 | -194 | -222 | 0 | 4926 | 7258 |  | CORR | GENE | 04:51 | 05:53 | 05:49 | 222 | 717 | 11 | EXT |  | 0.91 | (c)
80153.034 | 7.595 | 7.53 | -4.07 | -4.135 | -595 | -511 | -324 | 54 | 4045 | 7258 |  | CORR | GENE | 04:49 | 05:02 | 05:32 | 90 | 541 | 10 | EXT |  | 0.89 | (c)
80155.406 | 9.967 | 9.839 | -1.698 | -1.826 | -776 | -342 | -475 | 175 | 1513 | 7258 |  | CORR | GENE | 04:20 | 05:30 | 05:08 | 313 | 600 | 11 | EXT |  | 0.92 | (c)
80156.132 | 10.693 | 10.489 | -0.972 | -1.176 | 482 | 523 | 519 | 482 | 806 | 7258 |  | CORR | GENE | 07:43 | 07:49 | 07:49 | 370 | 75 | 10 | EXT |  | 0.93 | (c)
80168.951 | 0.662 | 0.634 | -10.468 | -10.496 | 1436 | 1670 | 1576 | 1436 | 634 | 7260 |  | CORR | CIGR | 05:19 | 05:57 | 05:42 | 38 | 280 | 10 | EXT |  | 0.89 | (c)
80170.622 | 2.333 | 2.321 | -8.797 | -8.809 | 533 | 638 | 598 | 533 | 2321 | 7260 |  | CORR | CIGR | 02:54 | 03:11 | 03:04 | 35 | 130 | 10 | EXT |  | 0.89 | (c)
80173.166 | 4.877 | 4.859 | -6.253 | -6.271 | 721 | 820 | 788 | 721 | 4859 | 7260 |  | CORR | CIGR | 03:24 | 03:40 | 03:35 | 36 | 134 | 15 | EXT |  | 0.89 | (c)
80174.314 | 6.025 | 6.016 | -5.105 | -5.114 | 1870 | 2010 | 1997 | 1870 | 5086 | 7260 |  | CORR | CIGR | 06:29 | 06:52 | 06:50 | 28 | 253 | 10 | EXT |  | 0.89 | (c)
80176.014 | 7.725 | 7.714 | -3.405 | -3.416 | 1820 | 1898 | 1891 | 1820 | 3390 | 7260 |  | CORR | CIGR | 06:21 | 06:34 | 06:33 | 26 | 142 | 11 | EXT |  | 0.89 | (c)
80187.938 | 8.519 | 8.507 | -2.701 | -2.713 | 695 | 764 | 764 | 695 | 2682 | 7261 |  | CORR | CIGR | 06:16 | 06:27 | 06:27 | 31 | 138 | 12 | EXT |  | 0.89 | (c)
80191.394 | 0.755 | 0.103 | -10.22 | -10.872 | 819 | 857 | 874 | 819 | 103 | 7262 |  | CORR | GENE | 03:31 | 03:37 | 03:40 | 1103 | 110 | 9 | EXT |  | 0.95 | (c)
80194.035 | 3.396 | 2.612 | -7.579 | -8.363 | 1883 | 1929 | 1929 | 1883 | 2612 | 7262 |  | CORR | GENE | 06:23 | 06:30 | 06:30 | 1097 | 91 | 10 | EXT |  | 0.96 | (c)
80198.195 | 7.556 | 7.195 | -3.419 | -3.78 | -2165 | -2130 | -2126 | 2088 | 2924 | 7262 |  | CORR | GENE | 07:29 | 07:35 | 07:36 | 856 | 77 | 10 | EXT |  | 0.96 | (c)
80201.566 | 10.927 | 10.839 | -0.048 | -0.136 | 2132 | -2197 | -2072 | 1816 | 38 | 7262 |  | CORR | GENE | 07:03 | 07:24 | 07:44 | 98 | 513 | 12 | EXT |  | 0.89 | (c)
80205.456 | 3.842 | 3.808 | -7.533 | -7.567 | 1909 | 2010 | 2023 | 1909 | 3808 | 7263 |  | CORR | GENE | 05:18 | 05:35 | 05:37 | 54 | 229 | 11 | EXT |  | 0.89 | (c)
80215.185 | 2.196 | 2.17 | -9.424 | -9.45 | 659 | 702 | 739 | 659 | 2170 | 7264 |  | CORR | GENE | 06:59 | 07:06 | 07:12 | 55 | 161 | 10 | EXT |  | 0.89 | (c)
80225.762 | 1.153 | 1.08 | -10.502 | -10.575 | -1474 | -1325 | -1311 | 1147 | 1080 | 7265 |  | CORR | GENE | 05:16 | 05:40 | 05:42 | 91 | 326 | 15 | EXT |  | 0.89 | (c)
80226.012 | 1.403 | 1.33 | -10.252 | -10.325 | -1329 | -1313 | -1305 | 1281 | 1330 | 7265 |  | CORR | GENE | 05:39 | 05:42 | 05:43 | 160 | 48 | 11 | EXT |  | 0.9 | (c)
80234.669 | 10.06 | 8.639 | -1.595 | -3.016 | -1753 | -1658 | -1679 | 1605 | 41 | 7265 |  | CORR | GENE | 04:31 | 04:46 | 04:43 | 2975 | 148 | 10 | EXT |  | 0.98 | (c)
80240.149 | 3.885 | 3.722 | -7.41 | -7.573 | 702 | 743 | 735 | 702 | 3722 | 7266 |  | CORR | GENE | 04:57 | 05:03 | 05:02 | 247 | 66 | 15 | EXT | Аномалия находится на отводе. | 0.93 | (c)
80240.365 | 4.101 | 4.04 | -7.194 | -7.255 | 708 | 755 | 745 | 708 | 4040 | 7266 |  | CORR | GENE | 04:58 | 05:05 | 05:04 | 188 | 74 | 10 | EXT | Аномалия находится на отводе. | 0.9 | (c)
80240.966 | 4.702 | 4.524 | -6.593 | -6.771 | 690 | 732 | 745 | 690 | 4524 | 7266 |  | CORR | GENE | 04:55 | 05:02 | 05:04 | 586 | 111 | 15 | EXT | Аномалия находится на отводе. | 0.98 | (c)
80241.613 | 5.349 | 5.191 | -5.946 | -6.104 | 690 | 722 | 739 | 690 | 5191 | 7266 |  | CORR | GENE | 04:55 | 04:60 | 05:03 | 404 | 98 | 11 | EXT | Аномалия находится на отводе. | 0.93 | (c)
80243.059 | 6.795 | 6.777 | -4.5 | -4.518 | 400 | 588 | 536 | 400 | 4411 | 7266 |  | CORR | GENE | 04:08 | 04:38 | 04:30 | 107 | 271 | 10 | EXT | Аномалия находится на отводе. | 0.89 | (c)
80243.62 | 7.356 | 7.151 | -3.939 | -4.144 | 637 | 762 | 825 | 637 | 3535 | 7266 |  | CORR | GENE | 04:46 | 05:06 | 05:17 | 609 | 377 | 12 | EXT | Аномалия находится на отводе. | 0.96 | (c)
80245.843 | 9.579 | 9.18 | -1.716 | -2.115 | 671 | 904 | 841 | 671 | 922 | 7266 |  | CORR | GENE | 04:52 | 05:29 | 05:19 | 1193 | 339 | 13 | EXT | Аномалия находится на отводе. | 0.99 | (c)
80247.296 | 11.032 | 10.877 | -0.263 | -0.418 | 694 | 724 | 727 | 694 | 197 | 7266 |  | CORR | GENE | 04:56 | 05:00 | 05:01 | 221 | 65 | 10 | EXT | Аномалия находится на отводе. | 0.91 | (c)
80247.629 | 0.07 | 0.027 | -11.45 | -11.493 | 1383 | 1516 | 1641 | 1383 | 27 | 7267 |  | CORR | GENE | 06:31 | 06:53 | 07:13 | 64 | 517 | 15 | EXT |  | 0.89 | (c)
80247.631 | 0.072 | 0.03 | -11.448 | -11.49 | 621 | 849 | 935 | 621 | 30 | 7267 |  | CORR | GENE | 04:28 | 05:05 | 05:19 | 93 | 629 | 15 | EXT |  | 0.89 | (c)
80251.471 | 3.912 | 3.808 | -7.608 | -7.712 | 670 | 707 | 711 | 670 | 3808 | 7267 |  | CORR | GENE | 04:36 | 04:42 | 04:43 | 354 | 82 | 10 | EXT |  | 0.93 | (c)
80252.248 | 4.689 | 4.568 | -6.831 | -6.952 | 765 | 821 | 807 | 765 | 4568 | 7267 |  | CORR | GENE | 04:51 | 05:00 | 04:58 | 206 | 85 | 9 | EXT |  | 0.9 | (c)
80252.679 | 5.12 | 4.867 | -6.4 | -6.653 | 483 | 737 | 693 | 483 | 4867 | 7267 |  | CORR | GENE | 04:06 | 04:47 | 04:40 | 486 | 421 | 11 | EXT |  | 0.94 | (c)
80255.872 | 8.313 | 8.236 | -3.207 | -3.284 | 835 | 1319 | 1127 | 835 | 3167 | 7267 |  | CORR | GENE | 05:03 | 06:21 | 05:50 | 117 | 585 | 10 | EXT |  | 0.89 | (c)
80257.239 | 9.68 | 9.571 | -1.84 | -1.949 | 1484 | 1493 | 1498 | 1484 | 1751 | 7267 |  | CORR | AXGR | 06:47 | 06:49 | 06:50 | 198 | 29 | 11 | EXT |  | 0.91 | (c)
80257.799 | 10.24 | 10.2 | -1.28 | -1.32 | 965 | 977 | 985 | 965 | 1202 | 7267 |  | CORR | AXGR | 05:24 | 05:26 | 05:27 | 118 | 40 | 10 | EXT |  | 0.89 | (c)
80258.001 | 10.442 | 10.387 | -1.078 | -1.133 | 792 | 1049 | 1116 | 792 | 910 | 7267 |  | CORR | GENE | 04:56 | 05:37 | 05:48 | 223 | 648 | 15 | EXT |  | 0.92 | (c)
80259.103 | 0.024 | 0.014 | -11.156 | -11.166 | 627 | 1697 | 1381 | 96 | 14 | 7268 |  | CORR | GENE | 03:14 | 06:07 | 05:16 | 105 | 1508 | 14 | EXT |  | 0.9 | (c)
80261.608 | 2.529 | 2.322 | -8.651 | -8.858 | 1469 | 1878 | 1693 | 313 | 2322 | 7268 |  | CORR | GENE | 05:30 | 06:36 | 06:06 | 296 | 449 | 13 | EXT |  | 0.93 | (c)
80263.173 | 4.094 | 3.942 | -7.086 | -7.238 | 1286 | 1425 | 1416 | 685 | 3942 | 7268 |  | CORR | GENE | 05:01 | 05:23 | 05:22 | 170 | 260 | 10 | EXT |  | 0.9 | (c)
80270.259 | 0 | 0 | -11.265 | -11.265 | -2128 | -2027 | -2026 | 1923 | 0 | 7269 | Смещение кромок | GWAN |  | 09:11 | 09:27 | 09:27 | 0 | 205 | 24 | EXT | Смещение кромок Вовнутрь Аномалия находится на отводе. Величина смещения - 3.8 мм. |  | (c)
80270.259 | 0 | -0.036 | -11.265 | -11.301 | -2123 | -2011 | -2039 | 1955 |  | 7269 | Вышлифовка на шве | GWAN | GENE | 09:12 | 09:30 | 09:25 | 67 | 168 | 11 | EXT | Вышлифовка на шве Аномалия находится на отводе. |  | (c)
80274.101 | 3.842 | 3.81 | -7.423 | -7.455 | -335 | -162 | -177 | 19 | 3810 | 7269 |  | CORR | GENE | 02:00 | 02:28 | 02:26 | 51 | 316 | 11 | EXT | Аномалия находится на отводе. | 0.89 | (c)
80280.617 | 10.358 | 8.823 | -0.907 | -2.442 | 2157 | 2158 | 2218 | 2157 | 855 | 7269 |  | CORR | GENE | 08:43 | 08:43 | 08:52 | 1587 | 121 | 10 | EXT | Аномалия находится на отводе. | 0.97 | (c)
80293.108 | 0.579 | 0.56 | -10.751 | -10.77 | 954 | 1175 | 1115 | 954 | 560 | 7271 |  | CORR | CIGR | 05:35 | 06:10 | 06:01 | 25 | 322 | 13 | EXT |  | 0.89 | (c)
80296.371 | 3.842 | 3.819 | -7.488 | -7.511 | 752 | 823 | 809 | 752 | 3819 | 7271 |  | CORR | CIGR | 05:02 | 05:14 | 05:11 | 23 | 113 | 12 | EXT |  | 0.89 | (c)
80303.859 | 0 | -0.019 | -11.345 | -11.364 | 240 | 1635 | 1550 | 240 |  | 7272 | Нарушение формы кольцевого шва | GWAN |  | 08:48 | 00:33 | 12:20 | 0 | 2619 |  | EXT | Нарушение формы кольцевого шва |  | (c)
80329.153 | 2.494 | 2.494 | -8.896 | -8.896 | -666 | -486 | -449 | 232 | 2494 | 7274 |  | CORR | GENE | 05:14 | 05:43 | 05:49 | 53 | 434 | 11 | EXT |  | 0.89 | (c)
80336.151 | 9.492 | 9.427 | -1.898 | -1.963 | -449 | -327 | -253 | 58 | 1877 | 7274 |  | CORR | GENE | 05:49 | 06:09 | 06:21 | 86 | 391 | 11 | EXT |  | 0.89 | (c)
80336.974 | 10.315 | 10.311 | -1.075 | -1.079 | -750 | -548 | -505 | 260 | 991 | 7274 |  | CORR | GENE | 05:01 | 05:33 | 05:40 | 88 | 490 | 12 | EXT |  | 0.89 | (c)
80337.938 | 11.279 | 11.226 | -0.111 | -0.164 | -71 | 85 | 82 | 0 | 71 | 7274 |  | CORR | GENE | 06:50 | 07:15 | 07:15 | 93 | 307 | 11 | EXT |  | 0.89 | (c)
80346.954 | 0 | -0.026 | -2.795 | -2.821 | 774 | -32 | -1500 | 687 |  | 7275б | Нарушение формы кольцевого шва | GWAN |  | 06:00 | 03:50 | 11:53 | 0 | 4374 |  | EXT | Нарушение формы кольцевого шва |  | (c)
80360.699 | 0 | -0.025 | -10.94 | -10.965 | -1800 | -1088 | -623 | 554 |  | 7277 | Нарушение формы кольцевого шва | GWAN |  | 09:58 | 11:53 | 13:08 | 0 | 2354 |  | EXT | Нарушение формы кольцевого шва |  | (c)
80405.004 | 0 | -0.03 | -11.2 | -11.23 | 873 | 1211 | 1199 | 873 |  | 7281 | Нарушение формы кольцевого шва | GWAN |  | 11:12 | 00:07 | 12:05 | 0 | 652 |  | EXT | Нарушение формы кольцевого шва Аномалия находится на отводе. |  | (c)
80440.381 | 1.902 | 1.803 | -9.198 | -9.297 | -1247 | -1228 | -1233 | 1219 | 1803 | 7284 |  | CORR | AXGR | 05:33 | 05:36 | 05:35 | 205 | 28 | 11 | EXT | Аномалия находится на отводе. | 0.91 | (c)
80442.117 | 3.638 | 3.364 | -7.462 | -7.736 | 83 | 335 | 239 | 83 | 3364 | 7284 |  | GOUG | GENE | 09:07 | 09:48 | 09:32 | 320 | 313 | 10 | EXT | Аномалия находится на отводе. Зона задиров. |  | (c)
80449.613 | 0.034 | 0.016 | -2.051 | -2.069 | -236 | -107 | -146 | 56 | 16 | 7285а |  | CORR | CIGR | 05:37 | 05:58 | 05:52 | 38 | 180 | 15 | EXT |  | 0.89 | (c)
80450.302 | 0.723 | 0.683 | -1.362 | -1.402 | -274 | -68 | -125 | 0 | 683 | 7285а |  | CORR | GENE | 05:31 | 06:04 | 05:55 | 198 | 298 | 14 | EXT |  | 0.91 | (c)
80465.147 | 1.408 | 1.383 | -6.862 | -6.887 | 665 | 810 | 765 | 665 | 1383 | 7286а |  | CORR | CIGR | 00:10 | 00:33 | 00:26 | 40 | 199 | 12 | EXT |  | 0.89 | (c)
80499.433 | 5.019 | 4.278 | -6.491 | -7.232 | 1331 | 1362 | 1383 | 796 | 4278 | 7289 |  | CORR | GENE | 04:24 | 04:29 | 04:32 | 1197 | 103 | 10 | EXT |  | 0.96 | (c)
80512.602 | 6.678 | 6.659 | -4.552 | -4.571 | -2084 | -2028 | -2023 | 146 | 4541 | 7290 |  | CORR | CIGR | 06:15 | 06:24 | 06:25 | 30 | 122 | 10 | EXT |  | 0.89 | (c)
80512.724 | 6.8 | 6.775 | -4.43 | -4.455 | -2191 | -2025 | -1914 | 40 | 4401 | 7290 |  | CORR | GENE | 05:58 | 06:25 | 06:43 | 54 | 553 | 14 | EXT |  | 0.89 | (c)
80514.629 | 8.705 | 8.677 | -2.525 | -2.553 | 1982 | 2150 | 2130 | 0 | 2499 | 7290 |  | CORR | GENE | 05:12 | 05:39 | 05:35 | 54 | 297 | 10 | EXT |  | 0.89 | (c)
80523.969 | 6.815 | 6.806 | -4.65 | -4.659 | 1033 | 1073 | 1074 | 1033 | 4642 | 7291 |  | CORR | CIGR | 05:15 | 05:22 | 05:22 | 17 | 82 | 13 | EXT |  | 0.89 | (c)
80529.708 | 1.089 | 1.063 | -10.301 | -10.327 | -1014 | -836 | -862 | 710 | 1063 | 7292 |  | CORR | GENE | 06:41 | 07:10 | 07:06 | 68 | 304 | 11 | EXT |  | 0.89 | (c)
80542.262 | 2.253 | 2.227 | -9.097 | -9.123 | 1954 | 2041 | -2157 | 0 | 2227 | 7293 |  | CORR | GENE | 07:14 | 07:28 | 08:11 | 91 | 698 | 15 | EXT |  | 0.89 | (c)
80544.77 | 4.761 | 4.748 | -6.589 | -6.602 | 2045 | 2090 | 2090 | 95 | 4748 | 7293 |  | CORR | CIGR | 07:29 | 07:36 | 07:36 | 26 | 91 | 15 | EXT |  | 0.89 | (c)
80608.521 | 0.082 | 0.076 | -11.613 | -11.619 | 1475 | 1511 | 1715 | 1475 | 76 | 7299 |  | CORR | GENE | 06:22 | 06:28 | 07:00 | 69 | 480 | 13 | EXT |  | 0.89 | (c)
80609.571 | 1.132 | 0.393 | -10.563 | -11.302 | 758 | 788 | 865 | 758 | 393 | 7299 |  | CORR | GENE | 04:26 | 04:31 | 04:43 | 1376 | 215 | 10 | EXT |  | 0.97 | (c)
80694.28 | 5.921 | 5.897 | -5.409 | -5.433 | -2083 | -1961 | -2002 | 1921 | 5321 | 7306 |  | CORR | GENE | 06:37 | 06:57 | 06:50 | 112 | 162 | 12 | EXT |  | 0.9 | (c)
80701.675 | 1.986 | 1.859 | -9.399 | -9.526 | -2179 | -2164 | -2164 | 52 | 1859 | 7307 |  | ARTD | AXGR | 03:40 | 03:43 | 03:43 | 534 | 29 |  | EXT | Эквивалент потери металла 13%. |  | (c)
80702.399 | 2.71 | 2.702 | -8.675 | -8.683 | -1319 | -1260 | -1267 | 911 | 2702 | 7307 |  | CORR | CIGR | 05:59 | 06:09 | 06:07 | 25 | 104 | 11 | EXT |  | 0.89 | (c)
80713.083 | 2.009 | 0.577 | -9.426 | -10.858 | 1759 | 1938 | 1849 | 292 | 577 | 7308 |  | CORR | GENE | 06:45 | 07:13 | 06:59 | 1763 | 179 | 9 | EXT | Аномалия находится на упругопластическом изгибе: R=442 D, максимальное растяжение на 0.2 час. | 0.96 | (c)
80718.309 | 7.235 | 7.158 | -4.2 | -4.277 | 1909 | 1931 | 1931 | 278 | 4121 | 7308 |  | CORR | AXGR | 07:09 | 07:12 | 07:12 | 156 | 43 | 12 | EXT | Аномалия находится на упругопластическом изгибе: R=463 D, максимальное растяжение на 0.3 час. | 0.9 | (c)
80722.175 | 11.101 | 11.089 | -0.334 | -0.346 | 1257 | 1303 | 1299 | 889 | 324 | 7308 |  | CORR | CIGR | 05:24 | 05:31 | 05:30 | 22 | 85 | 9 | EXT | Аномалия находится на упругопластическом изгибе: R=684 D, максимальное растяжение на 0.6 час. | 0.89 | (c)
80723.122 | 0.613 | 0.328 | -10.757 | -11.042 | 1148 | 1208 | 1232 | 914 | 328 | 7309 |  | CORR | GENE | 05:24 | 05:34 | 05:38 | 313 | 168 | 12 | EXT | Аномалия находится на упругопластическом изгибе: R=775 D, максимальное растяжение на 0.8 час. | 0.93 | (c)
80729.557 | 7.048 | 6.927 | -4.322 | -4.443 | 1211 | 1300 | 1351 | 739 | 4232 | 7309 |  | CORR | GENE | 05:34 | 05:49 | 05:57 | 211 | 281 | 12 | EXT |  | 0.91 | (c)
80731.27 | 8.761 | 8.741 | -2.609 | -2.629 | 1181 | 1254 | 1238 | 936 | 2596 | 7309 |  | CORR | CIGR | 05:30 | 05:41 | 05:39 | 33 | 114 | 10 | EXT |  | 0.89 | (c)
80731.957 | 9.448 | 9.22 | -1.922 | -2.15 | 1248 | 1395 | 1392 | 695 | 1415 | 7309 |  | CORR | GENE | 05:40 | 06:04 | 06:04 | 735 | 287 | 10 | EXT |  | 0.95 | (c)
80732.754 | 10.245 | 10.174 | -1.125 | -1.196 | 1322 | 1333 | 1340 | 873 | 1104 | 7309 |  | CORR | AXGR | 05:52 | 05:54 | 05:55 | 92 | 36 | 10 | EXT |  | 0.89 | (c)
80733.84 | 11.331 | 11.299 | -0.039 | -0.071 | 1077 | 1568 | 1511 | 286 | 12 | 7309 |  | CORR | GENE | 05:13 | 06:32 | 06:23 | 59 | 867 | 12 | EXT |  | 0.89 | (c)
80736.554 | 2.675 | 2.665 | -8.465 | -8.475 | -1428 | -1387 | -1391 | 1355 | 2665 | 7310 |  | CORR | CIGR | 05:30 | 05:36 | 05:36 | 21 | 72 | 15 | EXT |  | 0.89 | (c)
80745.518 | 0.499 | 0.473 | -10.836 | -10.862 | -1496 | -1449 | -1430 | 1364 | 473 | 7311 |  | CORR | GENE | 04:51 | 04:58 | 05:01 | 57 | 132 | 10 | EXT | Аномалия находится на отводе. | 0.89 | (c)
80747.646 | 2.627 | 2.42 | -8.708 | -8.915 | -1096 | -1019 | -1019 | 942 | 2420 | 7311 |  | CORR | GENE | 05:55 | 06:08 | 06:08 | 357 | 154 | 13 | EXT | Аномалия находится на отводе. | 0.94 | (c)
80748.316 | 3.297 | 3.297 | -8.038 | -8.038 | -1216 | -1141 | -1143 | 1069 | 3297 | 7311 |  | CORR | CIGR | 05:36 | 05:48 | 05:48 | 27 | 147 | 10 | EXT | Аномалия находится на отводе. | 0.89 | (c)
80748.785 | 3.766 | 3.757 | -7.569 | -7.578 | -1243 | -1194 | -1186 | 1128 | 3757 | 7311 |  | CORR | CIGR | 05:31 | 05:39 | 05:41 | 24 | 115 | 12 | EXT | Аномалия находится на отводе. | 0.89 | (c)
80748.907 | 3.888 | 3.878 | -7.447 | -7.457 | -1022 | -1005 | -1003 | 985 | 3878 | 7311 |  | CORR | PITT | 06:07 | 06:10 | 06:10 | 22 | 38 | 23 | EXT | Аномалия находится на отводе. | 0.89 | (c)
80749.957 | 4.938 | 4.295 | -6.397 | -7.04 | -1103 | -983 | -955 | 806 | 4295 | 7311 |  | CORR | GENE | 05:54 | 06:13 | 06:18 | 729 | 297 | 13 | EXT | Аномалия находится на отводе. | 0.97 | (c)
80788.243 | 8.804 | 8.764 | -2.746 | -2.786 | -943 | -778 | -760 | 577 | 2737 | 7314 |  | CORR | GENE | 02:57 | 03:24 | 03:27 | 49 | 366 | 12 | EXT |  | 0.89 | (c)
80788.78 | 9.341 | 9.197 | -2.209 | -2.353 | -370 | -293 | -314 | 258 | 1828 | 7314 |  | CORR | GENE | 04:30 | 04:42 | 04:39 | 525 | 112 | 14 | EXT |  | 0.96 | (c)
80796.216 | 5.227 | 5.179 | -6.013 | -6.061 | -803 | -764 | -773 | 742 | 5179 | 7315 |  | DENT | GENE | 00:47 | 00:53 | 00:52 | 89 | 62 | 0.6 | N/A | Глубина вмятины: 9 мм (0,6%). Линейка: 9 см в (518 см; 00:53 ч:мин) Аномалия находится на отводе. |  | (c)
80859.537 | 2.228 | 2.203 | -9.387 | -9.412 | 243 | 542 | 575 | 243 | 2203 | 7321 |  | CORR | GENE | 07:19 | 08:08 | 08:13 | 195 | 665 | 11 | EXT |  | 0.91 | (c)
80866.894 | 9.585 | 9.556 | -2.03 | -2.059 | -966 | -603 | -726 | 485 | 1968 | 7321 |  | CORR | GENE | 04:04 | 05:03 | 04:43 | 91 | 481 | 13 | EXT |  | 0.89 | (c)
80868.435 | 11.126 | 11.027 | -0.489 | -0.588 | -926 | -606 | -612 | 298 | 442 | 7321 |  | CORR | GENE | 04:11 | 05:02 | 05:01 | 146 | 629 | 14 | EXT |  | 0.9 | (c)
80868.804 | 11.495 | 11.455 | -0.12 | -0.16 | -65 | 222 | 204 | 0 | 43 | 7321 |  | CORR | GENE | 06:30 | 07:16 | 07:13 | 117 | 538 | 10 | EXT |  | 0.89 | (c)
80924.311 | 9.702 | 9.671 | -1.948 | -1.979 | 1344 | 1783 | 1674 | 1344 | 1911 | 7326 |  | CORR | GENE | 04:42 | 05:53 | 05:35 | 68 | 660 | 13 | EXT | Аномалия находится на упругопластическом изгибе: R=730 D, максимальное растяжение на 6.9 час. | 0.89 | (c)
80937.534 | 0 | -0.032 | -11.655 | -11.687 | 1644 | 1834 | 2101 | 1644 |  | 7328 | Нарушение формы кольцевого шва | GWAN |  | 02:25 | 02:56 | 03:39 | 0 | 914 |  | EXT | Нарушение формы кольцевого шва |  | (c)
80958.742 | 9.553 | 9.521 | -2.092 | -2.124 | -673 | -543 | -525 | 377 | 2066 | 7329 |  | CORR | GENE | 06:38 | 06:59 | 07:02 | 58 | 295 | 12 | EXT |  | 0.89 | (c)
80958.963 | 9.774 | 9.741 | -1.871 | -1.904 | -654 | -548 | -519 | 384 | 1855 | 7329 |  | CORR | GENE | 06:42 | 06:59 | 07:03 | 49 | 269 | 13 | EXT |  | 0.89 | (c)
80959.239 | 10.05 | 10.002 | -1.595 | -1.643 | -444 | -432 | -415 | 386 | 1251 | 7329 |  | CORR | GENE | 07:15 | 07:17 | 07:20 | 392 | 58 | 15 | EXT |  | 0.95 | (c)
80960.012 | 10.823 | 10.526 | -0.822 | -1.119 | -399 | -369 | -363 | 327 | 691 | 7329 |  | CORR | GENE | 07:23 | 07:27 | 07:28 | 428 | 72 | 12 | EXT |  | 0.94 | (c)
80965.186 | 4.352 | 4.261 | -7.328 | -7.419 | -898 | -752 | -708 | 519 | 4261 | 7330 |  | CORR | GENE | 06:29 | 06:52 | 06:59 | 129 | 379 | 12 | EXT | Аномалия находится на отводе. | 0.9 | (c)
80966.742 | 5.908 | 5.741 | -5.772 | -5.939 | -1793 | -1769 | -1761 | 1729 | 5664 | 7330 |  | CORR | GENE | 04:04 | 04:08 | 04:09 | 275 | 64 | 11 | EXT | Аномалия находится на отводе. | 0.92 | (c)
80967.396 | 6.562 | 6.509 | -5.118 | -5.171 | -538 | -407 | -374 | 211 | 5096 | 7330 |  | CORR | GENE | 07:27 | 07:48 | 07:53 | 75 | 327 | 10 | EXT | Аномалия находится на отводе. | 0.89 | (c)
80968.918 | 8.084 | 7.749 | -3.596 | -3.931 | -559 | -519 | -497 | 434 | 2717 | 7330 |  | CORR | GENE | 07:23 | 07:30 | 07:34 | 1214 | 125 | 12 | EXT | Аномалия находится на отводе. | 0.98 | (c)
80968.93 | 8.096 | 8.061 | -3.584 | -3.619 | -1968 | -1871 | -1826 | 1685 | 3528 | 7330 |  | CORR | GENE | 03:36 | 03:52 | 03:59 | 91 | 283 | 10 | EXT | Аномалия находится на отводе. | 0.89 | (c)
81026.072 | 8.353 | 8.288 | -3.277 | -3.342 | -143 | -134 | -129 | 114 | 3220 | 7335 |  | CORR | AXGR | 04:40 | 04:42 | 04:43 | 122 | 29 | 13 | EXT | Аномалия находится на упругопластическом изгибе: R=369 D, максимальное растяжение на 0.6 час. | 0.9 | (c)
81041.07 | 0.066 | 0.023 | -11.359 | -11.402 | 2004 | -1481 | -1943 | 0 | 23 | 7337 |  | CORR | GENE | 04:25 | 07:02 | 05:48 | 94 | 1029 | 11 | EXT | Аномалия находится на упругопластическом изгибе: R=897 D, максимальное растяжение на 1.9 час. | 0.89 | (c)
81053.389 | 0.96 | 0.077 | -9.665 | -10.548 | 1231 | 1263 | 1278 | 1231 | 77 | 7338 |  | CORR | GENE | 06:32 | 06:37 | 06:40 | 1105 | 94 | 10 | EXT |  | 0.96 | (c)
81063.615 | 0.561 | 0.56 | -11.039 | -11.04 | -235 | -204 | -220 | 204 | 560 | 7339 |  | CORR | AXGR | 06:19 | 06:24 | 06:21 | 160 | 31 | 10 | EXT |  | 0.9 | (c)
81089.305 | 3.196 | 2.937 | -7.264 | -7.523 | 670 | 691 | 697 | 670 | 2937 | 7341 |  | CORR | GENE | 05:08 | 05:12 | 05:13 | 370 | 54 | 10 | EXT | Аномалия находится на отводе. | 0.93 | (c)
81091.21 | 5.101 | 4.935 | -5.359 | -5.525 | 931 | 968 | 956 | 931 | 4935 | 7341 |  | CORR | GENE | 05:51 | 05:57 | 05:55 | 222 | 50 | 9 | EXT | Аномалия находится на отводе. | 0.91 | (c)
81098.106 | 1.537 | 1.531 | -9.743 | -9.749 | 1221 | 1533 | 1378 | 1221 | 1531 | 7342 |  | CORR | GENE | 05:29 | 06:20 | 05:55 | 132 | 315 | 10 | EXT |  | 0.9 | (c)
81115.458 | 7.609 | 7.59 | -3.981 | -4 | -1719 | -1646 | -1661 | 1604 | 3969 | 7343 |  | CORR | CIGR | 06:24 | 06:36 | 06:33 | 31 | 115 | 11 | EXT |  | 0.89 | (c)
81121.017 | 1.578 | 1.316 | -9.707 | -9.969 | -1964 | -1936 | -1939 | 1914 | 1316 | 7344 |  | CORR | GENE | 07:20 | 07:24 | 07:24 | 661 | 51 | 11 | EXT |  | 0.95 | (c)
81129.374 | 9.935 | 9.931 | -1.35 | -1.354 | 1797 | 1977 | 1893 | 1797 | 1318 | 7344 |  | CORR | CIGR | 05:27 | 05:56 | 05:42 | 36 | 191 | 11 | EXT |  | 0.89 | (c)
81140.276 | 9.552 | 9.523 | -0.453 | -0.482 | -2089 | -2017 | -2021 | 141 | 440 | 7345 |  | CORR | CIGR | 07:18 | 07:30 | 07:29 | 42 | 137 | 10 | EXT |  | 0.89 | (c)
81140.759 | 0.03 | 0.03 | -11.62 | -11.62 | 1713 | 1744 | 1747 | 1713 | 30 | 7346 |  | CORR | GENE | 07:20 | 07:25 | 07:25 | 448 | 67 | 10 | EXT | Аномалия находится на отводе. | 0.93 | (c)
81141.429 | 0.7 | 0.678 | -10.95 | -10.972 | 1558 | 1736 | 1679 | 1558 | 678 | 7346 |  | CORR | CIGR | 06:55 | 07:24 | 07:14 | 32 | 242 | 12 | EXT | Аномалия находится на отводе. | 0.89 | (c)
81152.379 | 0 | 0 | -11.495 | -11.495 | -759 | -516 | -453 | 147 | 0 | 7347 | Смещение кромок | GWAN |  | 02:36 | 03:16 | 03:26 | 0 | 613 | 16 | EXT | Смещение кромок Наружу Аномалия находится на отводе. Величина смещения - 2.5 мм. |  | (c)
81153.873 | 1.494 | 1.484 | -10.001 | -10.011 | 658 | 716 | 717 | 658 | 1484 | 7347 |  | CORR | CIGR | 06:25 | 06:34 | 06:35 | 23 | 119 | 10 | EXT |  | 0.89 | (c)
81154.354 | 1.975 | 1.961 | -9.52 | -9.534 | 593 | 683 | 665 | 593 | 1961 | 7347 |  | CORR | GENE | 06:14 | 06:29 | 06:26 | 48 | 145 | 11 | EXT |  | 0.89 | (c)
81182.672 | 7.483 | 7.448 | -3.837 | -3.872 | 2177 | -2202 | -2137 | 1990 | 3817 | 7349 |  | CORR | GENE | 04:34 | 04:47 | 04:58 | 55 | 293 | 11 | EXT | Аномалия находится на отводе. | 0.89 | (c)
81188.064 | 1.555 | 1.539 | -9.76 | -9.776 | 774 | 970 | 915 | 774 | 1539 | 7350 |  | CORR | GENE | 04:19 | 04:50 | 04:41 | 54 | 281 | 16 | EXT |  | 0.89 | (c)
81214.918 | 6.044 | 5.961 | -5.466 | -5.549 | -536 | -413 | -410 | 284 | 5278 | 7352 |  | CORR | GENE | 06:22 | 06:41 | 06:42 | 271 | 253 | 12 | EXT |  | 0.92 | (c)
81228.774 | 0 | -0.034 | -11.35 | -11.384 | 306 | 1133 | 1212 | 112 |  | 7355 | Нарушение формы кольцевого шва | GWAN |  | 10:21 | 00:34 | 12:47 | 0 | 1813 |  | EXT | Нарушение формы кольцевого шва |  | (c)
81228.774 | 0 | 0 | -11.35 | -11.35 | -1848 | -1481 | -1531 | 383 | 0 | 7355 | Смещение кромок | GWAN |  | 04:33 | 05:32 | 05:24 | 0 | 632 | 15 | EXT | Смещение кромок Наружу Величина смещения - 2.4 мм. |  | (c)
81228.774 | 0 | 0 | -11.35 | -11.35 | -1144 | -1096 | -1097 | 1051 | 0 | 7355 | Непровар / утяжина | GWAN |  | 06:27 | 06:34 | 06:34 | 0 | 93 | 18 | INT | Непровар / утяжина |  | (c)
81228.774 | 0 | 0 | -11.35 | -11.35 | -795 | -752 | -553 | 310 | 0 | 7355 | Непровар / утяжина | GWAN |  | 07:23 | 07:30 | 08:02 | 0 | 485 | 15 | INT | Непровар / утяжина |  | (c)
81262.488 | 10.959 | 10.932 | -0.106 | -0.133 | 947 | 1300 | 1250 | 677 | 22 | 7357 |  | CORR | GENE | 04:42 | 05:39 | 05:31 | 111 | 606 | 12 | EXT |  | 0.9 | (c)
81285.491 | 0.062 | 0.021 | -11.308 | -11.349 | 1834 | -2101 | -1865 | 0 | 21 | 7360 |  | CORR | GENE | 04:29 | 05:54 | 06:32 | 244 | 1523 | 12 | EXT |  | 0.92 | (c)
81300.274 | 3.475 | 3.458 | -7.89 | -7.907 | 403 | 519 | 588 | 403 | 3458 | 7361 |  | CORR | GENE | 02:28 | 02:47 | 02:58 | 49 | 369 | 10 | EXT |  | 0.89 | (c)
81307.56 | 10.761 | 10.708 | -0.604 | -0.657 | -2114 | -1751 | -1880 | 117 | 568 | 7361 |  | CORR | GENE | 07:42 | 08:40 | 08:20 | 89 | 467 | 10 | EXT |  | 0.89 | (c)
81314.197 | 6.033 | 6.011 | -5.432 | -5.454 | 1922 | 2013 | 2017 | 119 | 5405 | 7362 |  | CORR | GENE | 05:39 | 05:54 | 05:54 | 49 | 190 | 10 | EXT |  | 0.89 | (c)
81319.496 | 11.332 | 11.294 | -0.133 | -0.171 | -1985 | -1877 | -1830 | 246 | 93 | 7362 |  | CORR | GENE | 07:08 | 07:26 | 07:33 | 78 | 311 | 17 | EXT |  | 0.89 | (c)
81321.475 | 1.846 | 1.834 | -9.564 | -9.576 | 1595 | 1819 | 1761 | 304 | 1834 | 7363 |  | CORR | GENE | 03:38 | 04:14 | 04:05 | 53 | 331 | 11 | EXT |  | 0.89 | (c)
81356.777 | 4.688 | 4.674 | -6.887 | -6.901 | -1682 | -1626 | -1640 | 548 | 4674 | 7366 |  | CORR | CIGR | 06:03 | 06:12 | 06:10 | 21 | 84 | 10 | EXT |  | 0.89 | (c)
81363.27 | 11.181 | 11.143 | -0.394 | -0.432 | -849 | -683 | -657 | 465 | 365 | 7366 |  | CORR | GENE | 08:17 | 08:44 | 08:48 | 67 | 384 | 11 | EXT |  | 0.89 | (c)
81386.413 | 11.389 | 11.251 | -0.056 | -0.194 | 670 | 1407 | 1375 | 150 | 16 | 7368 |  | CORR | GENE | 03:31 | 05:30 | 05:25 | 178 | 1411 | 14 | EXT |  | 0.91 | (c)
81393.522 | 7.053 | 7.033 | -3.767 | -3.787 | -576 | -423 | -421 | 267 | 3755 | 7369 |  | CORR | CIGR | 07:25 | 07:50 | 07:50 | 32 | 309 | 10 | EXT | Аномалия находится на отводе. | 0.89 | (c)
81420.996 | 1.107 | 1.093 | -9.763 | -9.777 | -88 | -13 | -27 | 0 | 1093 | 7372 |  | CORR | CIGR | 10:31 | 10:43 | 10:41 | 27 | 122 | 10 | EXT |  | 0.89 | (c)
81421.102 | 1.213 | 1.188 | -9.657 | -9.682 | -140 | -15 | -58 | 0 | 1188 | 7372 |  | CORR | CIGR | 10:22 | 10:43 | 10:36 | 36 | 164 | 11 | EXT |  | 0.89 | (c)
81447.88 | 5.911 | 5.87 | -5.589 | -5.63 | 1284 | 1681 | 1574 | 366 | 5451 | 7374 |  | CORR | GENE | 05:46 | 06:50 | 06:33 | 179 | 581 | 10 | EXT |  | 0.9 | (c)
81451.541 | 9.572 | 9.517 | -1.928 | -1.983 | 950 | 1348 | 1389 | 402 | 1861 | 7374 |  | CORR | GENE | 04:52 | 05:56 | 06:03 | 122 | 878 | 11 | EXT |  | 0.9 | (c)
81462.593 | 9.124 | 8.672 | -1.991 | -2.443 | -1338 | -1291 | -1278 | 893 | 1919 | 7375 |  | CORR | GENE | 06:37 | 06:45 | 06:47 | 524 | 120 | 11 | EXT |  | 0.95 | (c)
81476.559 | 0.77 | 0.258 | -10.62 | -11.132 | 2108 | 2116 | 2147 | 45 | 258 | 7377 |  | CORR | GENE | 07:38 | 07:39 | 07:44 | 754 | 78 | 12 | EXT |  | 0.97 | (c)
81477.393 | 1.604 | 1.43 | -9.786 | -9.96 | 2130 | 2162 | 2158 | 44 | 1430 | 7377 |  | CORR | GENE | 07:41 | 07:46 | 07:46 | 575 | 57 | 9 | EXT |  | 0.94 | (c)
81485.411 | 9.622 | 9.151 | -1.768 | -2.239 | 1852 | 1875 | 1937 | 209 | 1399 | 7377 |  | CORR | GENE | 06:56 | 07:00 | 07:10 | 840 | 169 | 14 | EXT |  | 0.99 | (c)
81486.61 | 10.821 | 10.805 | -0.569 | -0.585 | 1793 | 1871 | 1861 | 301 | 557 | 7377 |  | CORR | CIGR | 06:47 | 06:59 | 06:58 | 28 | 137 | 10 | EXT |  | 0.89 | (c)
81519.152 | 9.178 | 9.131 | -2.172 | -2.219 | -764 | -712 | -725 | 686 | 2042 | 7380 |  | CORR | GENE | 07:21 | 07:30 | 07:28 | 177 | 78 | 10 | EXT |  | 0.9 | (c)
81521.57 | 0.246 | 0.233 | -2.384 | -2.397 | 1539 | 1621 | 1601 | 568 | 233 | 7381 |  | CORR | CIGR | 06:12 | 06:25 | 06:22 | 22 | 123 | 14 | EXT | Аномалия находится на упругопластическом изгибе: R=942 D, максимальное растяжение на 1.9 час. | 0.89 | (c)
81521.62 | 0.296 | 0.285 | -2.334 | -2.345 | 1454 | 1515 | 1496 | 693 | 285 | 7381 |  | CORR | CIGR | 05:58 | 06:08 | 06:05 | 26 | 83 | 10 | EXT | Аномалия находится на упругопластическом изгибе: R=942 D, максимальное растяжение на 1.9 час. | 0.89 | (c)
81542.769 | 0 | -0.036 | -10.77 | -10.806 | 1232 | 1327 | 1515 | 433 |  | 7385 | Нарушение формы кольцевого шва | GWAN |  | 03:35 | 03:50 | 04:21 | 0 | 566 |  | EXT | Нарушение формы кольцевого шва Аномалия находится на упругопластическом изгибе: R=583 D, максимальное растяжение на 0.8 час. |  | (c)
81542.769 | 0 | -0.038 | -10.77 | -10.808 | -1750 | -1347 | -794 | 162 |  | 7385 | Нарушение формы кольцевого шва | GWAN |  | 07:34 | 08:39 | 10:08 | 0 | 1912 |  | EXT | Нарушение формы кольцевого шва Аномалия находится на упругопластическом изгибе: R=583 D, максимальное растяжение на 0.8 час. |  | (c)
81574.913 | 9.714 | 9.705 | -1.426 | -1.435 | 219 | 253 | 261 | 219 | 1413 | 7387 |  | CORR | CIGR | 07:56 | 08:02 | 08:03 | 22 | 85 | 14 | EXT |  | 0.89 | (c)
81589.165 | 1.491 | 1.484 | -9.639 | -9.646 | -1065 | -1009 | -1015 | 966 | 1484 | 7389 |  | CORR | CIGR | 06:01 | 06:10 | 06:09 | 17 | 99 | 13 | EXT | Аномалия находится на отводе. | 0.89 | (c)
81592.078 | 4.404 | 3.364 | -6.726 | -7.766 | -1217 | -948 | -1048 | 878 | 3364 | 7389 |  | CORR | GENE | 05:36 | 06:19 | 06:03 | 1080 | 339 | 14 | EXT | Аномалия находится на отводе. | 1 | (c)
81620.756 | 10.487 | 10.477 | -0.988 | -0.998 | -1949 | -1910 | -1907 | 281 | 979 | 7391 |  | CORR | CIGR | 06:10 | 06:16 | 06:17 | 19 | 85 | 11 | EXT |  | 0.89 | (c)
81634.138 | 0.724 | 0.676 | -10.556 | -10.604 | 1088 | 1174 | 1219 | 1088 | 676 | 7393 |  | CORR | GENE | 05:54 | 06:08 | 06:15 | 74 | 262 | 10 | EXT |  | 0.89 | (c)
81634.565 | 1.151 | 1.095 | -10.129 | -10.185 | 1601 | 1770 | 1710 | 1601 | 1095 | 7393 |  | DENT | GENE | 07:17 | 07:44 | 07:34 | 115 | 218 | 0.6 | N/A | Глубина вмятины: 8 мм (0,6%). Линейка: 12 см в (110 см; 07:44 ч:мин) |  | (c)
81637.347 | 3.933 | 3.852 | -7.347 | -7.428 | 1118 | 1539 | 1541 | 1118 | 3852 | 7393 |  | CORR | GENE | 05:59 | 07:07 | 07:07 | 148 | 845 | 12 | EXT |  | 0.9 | (c)
81664.504 | 8.505 | 8.492 | -2.655 | -2.668 | 975 | 1015 | 1014 | 975 | 2646 | 7395 |  | CORR | CIGR | 07:08 | 07:15 | 07:15 | 22 | 79 | 10 | EXT |  | 0.89 | (c)
81667.017 | 11.018 | 10.991 | -0.142 | -0.169 | 367 | 427 | 438 | 367 | 131 | 7395 |  | CORR | CIGR | 05:30 | 05:40 | 05:42 | 38 | 142 | 14 | EXT |  | 0.89 | (c)
81667.118 | 11.119 | 10.975 | -0.041 | -0.185 | 623 | 870 | 826 | 623 | 12 | 7395 |  | CORR | GENE | 06:12 | 06:52 | 06:44 | 173 | 406 | 11 | EXT |  | 0.9 | (c)
81668.623 | 1.464 | 1.31 | -9.906 | -10.06 | -1040 | -989 | -912 | 784 | 1310 | 7396 |  | GOUG | GENE | 03:43 | 03:51 | 04:03 | 185 | 256 | 7 | EXT | Зона задиров. |  | (c)
81669.65 | 2.491 | 2.014 | -8.879 | -9.356 | -1951 | -1558 | -1571 | 1190 | 2014 | 7396 |  | GOUG | GENE | 01:16 | 02:19 | 02:17 | 703 | 761 | 7 | EXT | Зона задиров. |  | (c)
81670.175 | 3.016 | 2.772 | -8.354 | -8.598 | -1134 | -882 | -983 | 833 | 2772 | 7396 |  | GOUG | GENE | 03:28 | 04:08 | 03:52 | 332 | 300 | 7 | EXT | Зона задиров. |  | (c)
81680.419 | 1.89 | 1.863 | -9.355 | -9.382 | 1282 | 1383 | 1413 | 1282 | 1863 | 7397 |  | GOUG | GENE | 01:29 | 01:46 | 01:50 | 48 | 263 | 7 | EXT | Задир. |  | (c)
81680.525 | 1.996 | 1.9 | -9.249 | -9.345 | 1797 | 1860 | 1897 | 1797 | 1900 | 7397 |  | GOUG | GENE | 02:52 | 03:03 | 03:09 | 335 | 201 | 8 | EXT | Зона задиров. |  | (c)
81684.166 | 5.637 | 5.626 | -5.608 | -5.619 | 1246 | 1283 | 1293 | 1246 | 5601 | 7397 |  | GOUG | CIGR | 01:23 | 01:29 | 01:31 | 18 | 94 | 14 | EXT | Задир. |  | (c)
81684.325 | 5.796 | 5.781 | -5.449 | -5.464 | 1235 | 1290 | 1285 | 1235 | 5436 | 7397 |  | GOUG | CIGR | 01:22 | 01:31 | 01:30 | 28 | 100 | 11 | EXT | Задир. |  | (c)
81685.511 | 6.982 | 6.939 | -4.263 | -4.306 | 1360 | 1402 | 1399 | 1360 | 4225 | 7397 |  | DENT | GENE | 01:42 | 01:49 | 01:48 | 81 | 80 | 0.4 | N/A | Глубина вмятины: 5 мм (0,4%). Линейка: 8 см в (694 см; 01:49 ч:мин) |  | (c)
81687.815 | 9.286 | 9.255 | -1.959 | -1.99 | 1982 | 2025 | 2022 | 1982 | 1924 | 7397 |  | DENT | GENE | 03:22 | 03:29 | 03:29 | 66 | 80 | 0.4 | N/A | Глубина вмятины: 5 мм (0,4%). Линейка: 7 см в (926 см; 03:29 ч:мин) |  | (c)
81687.83 | 9.301 | 9.218 | -1.944 | -2.027 | 1737 | 1820 | 1814 | 1737 | 1896 | 7397 |  | DENT | GENE | 02:43 | 02:56 | 02:55 | 131 | 154 | 0.8 | N/A | Глубина вмятины: 11 мм (0,8%). Линейка: 13 см в (922 см; 02:56 ч:мин) |  | (c)
81693.181 | 3.407 | 3.305 | -8.168 | -8.27 | 1795 | 1836 | 1840 | 1795 | 3305 | 7398 |  | GOUG | GENE | 00:32 | 00:39 | 00:40 | 313 | 90 | 7 | EXT | Зона задиров. |  | (c)
81696.812 | 7.038 | 6.988 | -4.537 | -4.587 | -1977 | -1929 | -1935 | 1894 | 4495 | 7398 |  | DENT | GENE | 02:24 | 02:31 | 02:30 | 92 | 83 | 0.4 | N/A | Глубина вмятины: 6 мм (0,4%). Линейка: 9 см в (699 см; 02:31 ч:мин) Аномалия находится вблизи дефекта потери металла. |  | (c)
81696.878 | 7.104 | 6.997 | -4.471 | -4.578 | -2066 | -1917 | -1972 | 1878 | 4232 | 7398 |  | GOUG | GENE | 02:09 | 02:33 | 02:24 | 346 | 188 | 7 | EXT | Задир. |  | (c)
81731.593 | 7.634 | 7.544 | -3.986 | -4.076 | -1599 | -1507 | -1297 | 994 | 3886 | 7401 |  | CORR | GENE | 05:15 | 05:30 | 06:04 | 190 | 605 | 11 | EXT |  | 0.91 | (c)
81735.53 | 11.571 | 11.455 | -0.049 | -0.165 | -1310 | -937 | -1039 | 769 | 22 | 7401 |  | CORR | GENE | 06:02 | 07:02 | 06:45 | 143 | 541 | 12 | EXT |  | 0.9 | (c)
81753.259 | 8.385 | 8.372 | -1.985 | -1.998 | 673 | 750 | 740 | 673 | 1971 | 7403 |  | CORR | CIGR | 05:26 | 05:38 | 05:37 | 27 | 135 | 10 | EXT |  | 0.89 | (c)
81755.244 | 0 | 0 | -10.96 | -10.96 | -77 | 231 | 120 | 0 | 0 | 7404 |  | GWAN |  | 01:46 | 02:36 | 02:18 | 0 | 395 |  | EXT | Место ремонта. Наплавка. |  | (c)
81755.244 | 0 | -0.023 | -10.96 | -10.983 | 531 | 788 | 1340 | 531 |  | 7404 | Нарушение формы кольцевого шва | GWAN |  | 03:24 | 04:06 | 05:35 | 0 | 1619 |  | EXT | Нарушение формы кольцевого шва |  | (c)
81755.244 | 0 | 0 | -10.96 | -10.96 | -1890 | -1808 | -1797 | 1703 | 0 | 7404 |  | GWAN |  | 08:53 | 09:07 | 09:08 | 0 | 186 |  | EXT | Место ремонта. Наплавка. |  | (c)
81755.952 | 0.708 | 0.664 | -10.252 | -10.296 | 1041 | 1424 | 1470 | 1041 | 664 | 7404 |  | CORR | GENE | 04:46 | 05:48 | 05:56 | 114 | 859 | 12 | EXT |  | 0.9 | (c)
81770.486 | 4.282 | 4.269 | -6.838 | -6.851 | 420 | 492 | 481 | 420 | 4269 | 7405 |  | CORR | CIGR | 06:34 | 06:46 | 06:44 | 29 | 123 | 10 | EXT |  | 0.89 | (c)
81776.484 | 10.28 | 10.172 | -0.84 | -0.948 | 183 | 253 | 247 | 183 | 777 | 7405 |  | DENT | GENE | 05:56 | 06:07 | 06:06 | 171 | 129 | 0.8 | N/A | Глубина вмятины: 12 мм (0,8%). Линейка: 17 см в (1017 см; 06:07 ч:мин) |  | (c)
81800.21 | 11.411 | 11.127 | -0.049 | -0.333 | -1047 | -837 | -714 | 381 | 27 | 7407 |  | CORR | GENE | 03:46 | 04:19 | 04:39 | 306 | 666 | 12 | EXT |  | 0.93 | (c)
81803.45 | 3.191 | 3.165 | -7.529 | -7.555 | 89 | 155 | 189 | 89 | 3165 | 7408 |  | CORR | GENE | 03:11 | 03:22 | 03:27 | 59 | 198 | 10 | EXT | Аномалия находится на отводе. | 0.89 | (c)
81805.809 | 5.55 | 5.489 | -5.17 | -5.231 | 81 | 177 | 294 | 81 | 4833 | 7408 |  | CORR | GENE | 03:10 | 03:25 | 03:44 | 398 | 427 | 12 | EXT | Аномалия находится на отводе. | 0.94 | (c)
81806.751 | 6.492 | 5.899 | -4.228 | -4.821 | 323 | 503 | 526 | 323 | 3951 | 7408 |  | CORR | GENE | 03:49 | 04:18 | 04:22 | 870 | 408 | 12 | EXT | Аномалия находится на отводе. | 0.97 | (c)
81807.516 | 7.257 | 6.84 | -3.463 | -3.88 | 88 | 443 | 433 | 88 | 2374 | 7408 |  | CORR | GENE | 03:11 | 04:08 | 04:07 | 1506 | 690 | 12 | EXT | Аномалия находится на отводе. | 0.99 | (c)
81808.709 | 8.45 | 8.418 | -2.27 | -2.302 | -5 | 142 | 114 | 0 | 2257 | 7408 |  | CORR | CIGR | 02:56 | 03:20 | 03:15 | 45 | 237 | 11 | EXT | Аномалия находится на отводе. | 0.89 | (c)
81808.964 | 8.705 | 8.625 | -2.015 | -2.095 | -13 | 313 | 344 | 0 | 1969 | 7408 |  | CORR | GENE | 02:55 | 03:47 | 03:52 | 126 | 713 | 13 | EXT | Аномалия находится на отводе. | 0.9 | (c)
81809.725 | 9.466 | 8.99 | -1.254 | -1.73 | 18 | 204 | 427 | 18 | 1082 | 7408 |  | CORR | GENE | 02:60 | 03:30 | 04:06 | 648 | 819 | 15 | EXT | Аномалия находится на отводе. | 0.98 | (c)
81810.842 | 10.583 | 10.544 | -0.137 | -0.176 | 120 | 507 | 454 | 120 | 44 | 7408 |  | CORR | GENE | 03:16 | 04:19 | 04:10 | 132 | 667 | 14 | EXT | Аномалия находится на отводе. | 0.9 | (c)
81810.979 | 0 | 0 | -11.255 | -11.255 | -125 | -30 | 119 | 0 | 0 | 7409 |  | GWAN |  | 03:35 | 03:51 | 04:15 | 0 | 488 |  | EXT | Место ремонта. Аномалия находится на отводе. |  | (c)
81811.608 | 0.629 | 0.557 | -10.626 | -10.698 | 604 | 649 | 923 | 604 | 557 | 7409 |  | CORR | GENE | 05:33 | 05:40 | 06:25 | 90 | 638 | 12 | EXT |  | 0.89 | (c)
81823.956 | 1.722 | 1.703 | -7.528 | -7.547 | -938 | -816 | -823 | 707 | 1703 | 7410 |  | CORR | GENE | 07:33 | 07:52 | 07:51 | 49 | 231 | 14 | EXT |  | 0.89 | (c)
81824.212 | 1.978 | 1.921 | -7.272 | -7.329 | -807 | -780 | -777 | 747 | 1921 | 7410 |  | CORR | GENE | 07:54 | 07:58 | 07:59 | 667 | 60 | 11 | EXT |  | 0.95 | (c)
81824.33 | 2.096 | 2.06 | -7.154 | -7.19 | -465 | -306 | -319 | 172 | 2060 | 7410 |  | CORR | GENE | 08:49 | 09:15 | 09:13 | 95 | 293 | 11 | EXT |  | 0.89 | (c)
81825.507 | 3.273 | 3.151 | -5.977 | -6.099 | -1000 | -725 | -817 | 635 | 3151 | 7410 |  | CORR | GENE | 07:23 | 08:07 | 07:52 | 170 | 365 | 13 | EXT |  | 0.91 | (c)
81827.755 | 5.521 | 5.475 | -3.729 | -3.775 | 2179 | -2170 | -2195 | 2109 | 3706 | 7410 |  | CORR | GENE | 03:56 | 04:14 | 04:10 | 69 | 174 | 11 | EXT |  | 0.89 | (c)
81828.885 | 6.651 | 6.635 | -2.599 | -2.615 | -813 | -695 | -710 | 607 | 2581 | 7410 |  | CORR | CIGR | 07:53 | 08:12 | 08:09 | 34 | 206 | 13 | EXT |  | 0.89 | (c)
81834.433 | 2.949 | 2.914 | -8.161 | -8.196 | -1470 | -1340 | -1296 | 1123 | 2914 | 7411 |  | CORR | GENE | 07:13 | 07:34 | 07:41 | 157 | 347 | 11 | EXT |  | 0.9 | (c)
81834.711 | 3.227 | 3.039 | -7.883 | -8.071 | 1199 | 1361 | 1650 | 1199 | 3039 | 7411 |  | CORR | GENE | 02:24 | 02:50 | 03:36 | 402 | 901 | 10 | EXT |  | 0.93 | (c)
81834.769 | 3.285 | 3.219 | -7.825 | -7.891 | -1480 | -1267 | -1086 | 692 | 3219 | 7411 |  | CORR | GENE | 07:11 | 07:46 | 08:15 | 231 | 787 | 10 | EXT |  | 0.91 | (c)
81842.685 | 0.091 | 0.037 | -11.364 | -11.418 | 1548 | -1881 | 2108 | 0 | 37 | 7412 |  | CORR | GENE | 04:34 | 07:20 | 06:04 | 89 | 1119 | 12 | EXT |  | 0.89 | (c)
81844.112 | 1.518 | 1.474 | -9.937 | -9.981 | 753 | 1001 | 972 | 753 | 1474 | 7412 |  | CORR | GENE | 02:25 | 03:05 | 03:01 | 91 | 439 | 12 | EXT |  | 0.89 | (c)
81844.146 | 1.552 | 1.361 | -9.903 | -10.094 | 1690 | 1748 | 1743 | 434 | 1361 | 7412 |  | CORR | GENE | 04:57 | 05:06 | 05:05 | 922 | 107 | 11 | EXT |  | 0.96 | (c)
81849.34 | 6.746 | 6.698 | -4.709 | -4.757 | -1730 | -1652 | -1661 | 501 | 4446 | 7412 |  | CORR | GENE | 07:45 | 07:57 | 07:56 | 311 | 136 | 13 | EXT |  | 0.93 | (c)
81851.091 | 8.497 | 8.481 | -2.958 | -2.974 | 1356 | 1446 | 1456 | 674 | 2925 | 7412 |  | CORR | GENE | 04:03 | 04:17 | 04:19 | 49 | 201 | 15 | EXT |  | 0.89 | (c)
81851.824 | 9.23 | 9.209 | -2.225 | -2.246 | -1337 | -1296 | -1272 | 893 | 2216 | 7412 |  | CORR | CIGR | 08:48 | 08:55 | 08:59 | 30 | 131 | 22 | EXT |  | 0.89 | (c)
81851.935 | 9.341 | 9.186 | -2.114 | -2.269 | 727 | 1128 | 1452 | 52 | 1968 | 7412 |  | CORR | GENE | 02:21 | 03:26 | 04:18 | 301 | 1452 | 14 | EXT |  | 0.93 | (c)
81852.07 | 9.476 | 9.279 | -1.979 | -2.176 | -1515 | -1398 | -1272 | 715 | 1922 | 7412 |  | CORR | GENE | 08:19 | 08:38 | 08:59 | 254 | 487 | 10 | EXT |  | 0.91 | (c)
81852.808 | 10.214 | 10.035 | -1.241 | -1.42 | 688 | 1216 | 1105 | 688 | 1100 | 7412 |  | CORR | GENE | 02:15 | 03:40 | 03:22 | 320 | 835 | 12 | EXT |  | 0.93 | (c)
81852.875 | 10.281 | 10.254 | -1.174 | -1.201 | -1437 | -1320 | -1190 | 793 | 1042 | 7412 |  | CORR | GENE | 08:32 | 08:51 | 09:12 | 159 | 493 | 12 | EXT |  | 0.9 | (c)
81853.251 | 10.657 | 10.511 | -0.798 | -0.944 | -1475 | -955 | -1159 | 755 | 781 | 7412 |  | CORR | GENE | 08:26 | 09:50 | 09:17 | 163 | 632 | 14 | EXT |  | 0.91 | (c)
81854.049 | 0 | -0.026 | -9.8 | -9.826 | 1784 | 1996 | 2075 | 0 |  | 7413 | Коррозия на шве | GWAN | GENE | 04:04 | 04:38 | 04:51 | 59 | 582 | 23 | N/A | Коррозия на шве |  | (c)
81854.049 | 0 | -0.019 | -9.8 | -9.819 | -1351 | -1198 | -1115 | 880 |  | 7413 | Коррозия на шве | GWAN | CIGR | 07:38 | 08:03 | 08:16 | 44 | 470 | 12 | N/A | Коррозия на шве |  | (c)
81854.049 | 0 | 0 | -9.8 | -9.8 | -406 | -186 | 70 | 0 | 0 | 7413 | Смещение кромок | GWAN |  | 10:11 | 10:46 | 11:28 | 0 | 952 | 18 | EXT | Смещение кромок Наружу Величина смещения - 2.8 мм. |  | (c)
81854.064 | 0.015 | 0.005 | -9.785 | -9.795 | -1375 | -1146 | -1220 | 855 | 5 | 7413 |  | CORR | CIGR | 07:34 | 08:11 | 07:59 | 18 | 311 | 12 | EXT |  | 0.89 | (c)
81855.414 | 1.365 | 1.26 | -8.435 | -8.54 | 600 | 997 | 887 | 600 | 1260 | 7413 |  | CORR | GENE | 00:53 | 01:57 | 01:39 | 139 | 574 | 10 | EXT |  | 0.9 | (c)
81855.879 | 1.83 | 1.795 | -7.97 | -8.005 | 1612 | -2222 | 1994 | 0 | 1795 | 7413 |  | CORR | GENE | 03:36 | 05:18 | 04:38 | 98 | 765 | 13 | EXT | Аномалия находится на упругопластическом изгибе: R=974 D, максимальное растяжение на 8.3 час. | 0.89 | (c)
81856.326 | 2.277 | 2.109 | -7.523 | -7.691 | -1837 | -1194 | -1226 | 394 | 2109 | 7413 |  | CORR | GENE | 06:20 | 08:04 | 07:58 | 282 | 1221 | 10 | EXT | Аномалия находится на упругопластическом изгибе: R=938 D, максимальное растяжение на 8.2 час. | 0.92 | (c)
81856.632 | 2.583 | 2.443 | -7.217 | -7.357 | 1991 | 2230 | 2144 | 0 | 2443 | 7413 |  | CORR | GENE | 04:38 | 05:16 | 05:02 | 235 | 306 | 11 | EXT | Аномалия находится на упругопластическом изгибе: R=919 D, максимальное растяжение на 8.2 час. | 0.91 | (c)
81857.221 | 3.172 | 3.114 | -6.628 | -6.686 | 1299 | 1407 | 1569 | 391 | 3114 | 7413 |  | CORR | GENE | 02:46 | 03:03 | 03:30 | 67 | 541 | 14 | EXT | Аномалия находится на упругопластическом изгибе: R=877 D, максимальное растяжение на 8.1 час. | 0.89 | (c)
81858.036 | 3.987 | 3.966 | -5.813 | -5.834 | 1364 | 1618 | 1629 | 337 | 3966 | 7413 |  | CORR | GENE | 02:56 | 03:37 | 03:39 | 75 | 529 | 10 | EXT | Аномалия находится на упругопластическом изгибе: R=874 D, максимальное растяжение на 8.1 час. | 0.89 | (c)
81859.684 | 5.635 | 5.614 | -4.165 | -4.186 | 1522 | -2218 | 1949 | 0 | 4110 | 7413 |  | CORR | GENE | 03:22 | 05:18 | 04:31 | 76 | 854 | 16 | EXT | Аномалия находится на упругопластическом изгибе: R=876 D, максимальное растяжение на 8 час. | 0.89 | (c)
81860.006 | 5.957 | 5.904 | -3.843 | -3.896 | 1001 | 1131 | 1305 | 623 | 3789 | 7413 |  | CORR | GENE | 01:58 | 02:19 | 02:47 | 107 | 607 | 11 | EXT | Аномалия находится на упругопластическом изгибе: R=866 D, максимальное растяжение на 8 час. | 0.89 | (c)
81860.941 | 6.892 | 6.783 | -2.908 | -3.017 | 995 | 1450 | 1333 | 560 | 2840 | 7413 |  | CORR | GENE | 01:57 | 03:10 | 02:51 | 177 | 676 | 12 | EXT | Аномалия находится на упругопластическом изгибе: R=833 D, максимальное растяжение на 8 час. | 0.91 | (c)
81861.367 | 7.318 | 7.276 | -2.482 | -2.524 | 1498 | 1650 | 1680 | 369 | 2390 | 7413 |  | CORR | GENE | 03:18 | 03:43 | 03:47 | 134 | 364 | 13 | EXT | Аномалия находится на упругопластическом изгибе: R=829 D, максимальное растяжение на 8 час. | 0.9 | (c)
81861.614 | 7.565 | 7.52 | -2.235 | -2.28 | 1338 | 1471 | 1553 | 463 | 1954 | 7413 |  | CORR | GENE | 02:52 | 03:14 | 03:27 | 326 | 430 | 10 | EXT | Аномалия находится на упругопластическом изгибе: R=829 D, максимальное растяжение на 7.9 час. | 0.92 | (c)
81861.892 | 7.843 | 7.631 | -1.957 | -2.169 | 2041 | 2090 | 2069 | 133 | 1895 | 7413 |  | CORR | GENE | 04:46 | 04:54 | 04:50 | 274 | 57 | 7 | EXT | Аномалия находится на упругопластическом изгибе: R=830 D, максимальное растяжение на 7.9 час. | 0.91 | (c)
81863.849 | 0 | -0.027 | -11.33 | -11.357 | 1240 | 1344 | 1616 | 240 |  | 7414 | Нарушение формы кольцевого шва | GWAN |  | 01:49 | 02:06 | 02:50 | 0 | 750 |  | EXT | Нарушение формы кольцевого шва Аномалия находится на упругопластическом изгибе: R=792 D, максимальное растяжение на 7.6 час. |  | (c)
81863.849 | 0 | -0.028 | -11.33 | -11.358 | -879 | -692 | -757 | 635 |  | 7414 | Коррозия на шве | GWAN | GENE | 08:07 | 08:37 | 08:27 | 49 | 244 | 17 | N/A | Коррозия на шве Аномалия находится на упругопластическом изгибе: R=792 D, максимальное растяжение на 7.6 час. |  | (c)
81871.147 | 7.298 | 7.245 | -4.032 | -4.085 | 1424 | 1605 | 1626 | 403 | 3954 | 7414 |  | CORR | GENE | 02:19 | 02:48 | 02:51 | 131 | 404 | 13 | EXT | Аномалия находится на упругопластическом изгибе: R=522 D, максимальное растяжение на 7 час. | 0.9 | (c)
81873.18 | 9.331 | 9.31 | -1.999 | -2.02 | 2008 | 2089 | 2154 | 0 | 1839 | 7414 |  | CORR | GENE | 03:53 | 04:06 | 04:17 | 181 | 293 | 13 | EXT | Аномалия находится на упругопластическом изгибе: R=527 D, максимальное растяжение на 6.9 час. | 0.91 | (c)
81873.558 | 9.709 | 9.702 | -1.621 | -1.628 | 1993 | 2056 | 2119 | 0 | 1571 | 7414 |  | CORR | GENE | 03:51 | 04:01 | 04:11 | 57 | 252 | 12 | EXT | Аномалия находится на упругопластическом изгибе: R=530 D, максимальное растяжение на 6.9 час. | 0.89 | (c)
81874.629 | 10.78 | 10.737 | -0.55 | -0.593 | 2172 | 2184 | 2187 | 29 | 492 | 7414 |  | CORR | AXGR | 04:20 | 04:22 | 04:22 | 101 | 29 | 15 | EXT | Аномалия находится на упругопластическом изгибе: R=531 D, максимальное растяжение на 6.9 час. | 0.9 | (c)
81875.733 | 0.554 | 0.496 | -11.106 | -11.164 | -238 | -107 | -66 | 0 | 496 | 7415 |  | CORR | GENE | 08:45 | 09:06 | 09:12 | 81 | 343 | 15 | EXT | Аномалия находится на упругопластическом изгибе: R=525 D, максимальное растяжение на 6.8 час. | 0.89 | (c)
81875.801 | 0.622 | 0.614 | -11.038 | -11.046 | -2109 | -1991 | -2009 | 1909 | 614 | 7415 |  | CORR | GENE | 03:43 | 04:02 | 03:59 | 58 | 200 | 11 | EXT | Аномалия находится на упругопластическом изгибе: R=522 D, максимальное растяжение на 6.8 час. | 0.89 | (c)
81876.158 | 0.979 | 0.809 | -10.681 | -10.851 | 2205 | -2034 | -2087 | 1919 | 809 | 7415 |  | CORR | GENE | 03:19 | 03:55 | 03:46 | 278 | 337 | 14 | EXT | Аномалия находится на упругопластическом изгибе: R=520 D, максимальное растяжение на 6.8 час. | 0.93 | (c)
81879.121 | 3.942 | 3.924 | -7.718 | -7.736 | -60 | -25 | -24 | 0 | 3924 | 7415 |  | LWAN | CIGR | 09:13 | 09:19 | 09:19 | 36 | 72 |  | EXT | Эквивалент потери металла 11%. Аномалия находится на упругопластическом изгибе: R=464 D, максимальное растяжение на 6.7 час. |  | (c)
81879.268 | 4.089 | 4.075 | -7.571 | -7.585 | -61 | -24 | -16 | 0 | 4075 | 7415 |  | LWAN | CIGR | 09:13 | 09:19 | 09:20 | 43 | 90 |  | EXT | Эквивалент потери металла 10%. Аномалия находится на упругопластическом изгибе: R=464 D, максимальное растяжение на 6.7 час. |  | (c)
81887.502 | 0.663 | 0.243 | -8.957 | -9.377 | -2180 | -2126 | -2129 | 2078 | 243 | 7416 |  | CORR | GENE | 04:16 | 04:25 | 04:24 | 647 | 102 | 10 | EXT | Аномалия находится на упругопластическом изгибе: R=535 D, максимальное растяжение на 6.5 час. | 0.95 | (c)
81887.764 | 0.925 | 0.855 | -8.695 | -8.765 | 1680 | 1801 | 1941 | 1680 | 855 | 7416 |  | CORR | GENE | 02:39 | 02:59 | 03:21 | 95 | 522 | 11 | EXT | Аномалия находится на упругопластическом изгибе: R=545 D, максимальное растяжение на 6.5 час. | 0.89 | (c)
81889.576 | 2.737 | 2.616 | -6.883 | -7.004 | 2189 | -2055 | -1893 | 1514 | 2616 | 7416 |  | CORR | GENE | 04:01 | 04:36 | 05:03 | 188 | 759 | 10 | EXT | Аномалия находится на упругопластическом изгибе: R=652 D, максимальное растяжение на 6.4 час. | 0.9 | (c)
81895.83 | 8.991 | 8.955 | -0.629 | -0.665 | -653 | -300 | -418 | 184 | 549 | 7416 |  | CORR | GENE | 08:23 | 09:20 | 09:01 | 116 | 469 | 10 | EXT |  | 0.89 | (c)
81896.404 | 9.565 | 9.499 | -0.055 | -0.121 | -822 | -237 | -381 | 0 | 15 | 7416 |  | CORR | GENE | 07:55 | 09:30 | 09:07 | 106 | 883 | 14 | EXT |  | 0.9 | (c)
81906.342 | 9.883 | 9.747 | -1.417 | -1.553 | -1621 | -1602 | -1596 | 1571 | 1295 | 7417 |  | CORR | GENE | 04:15 | 04:18 | 04:19 | 258 | 50 | 13 | EXT | Аномалия находится на отводе. | 0.92 | (c)
81907.259 | 10.8 | 10.522 | -0.5 | -0.778 | -1761 | -1716 | -1677 | 1592 | 366 | 7417 |  | CORR | GENE | 03:53 | 04:00 | 04:06 | 412 | 169 | 12 | EXT | Аномалия находится на отводе. | 0.94 | (c)
81948.529 | 6.495 | 6.471 | -4.61 | -4.634 | 1862 | 1958 | 1972 | 148 | 4593 | 7421 |  | CORR | CIGR | 04:25 | 04:41 | 04:43 | 41 | 220 | 10 | EXT |  | 0.89 | (c)
81949.102 | 7.068 | 7.061 | -4.037 | -4.044 | 1976 | 2031 | 2025 | 156 | 4023 | 7421 |  | CORR | CIGR | 04:44 | 04:53 | 04:52 | 21 | 99 | 10 | EXT |  | 0.89 | (c)
81952.995 | 10.961 | 10.942 | -0.144 | -0.163 | 2049 | 2221 | 2141 | 0 | 96 | 7421 |  | CORR | GENE | 04:55 | 05:23 | 05:10 | 67 | 184 | 13 | EXT |  | 0.89 | (c)
81967.252 | 2.693 | 2.653 | -8.762 | -8.802 | -1872 | -1788 | -1707 | 358 | 2653 | 7423 |  | CORR | GENE | 05:10 | 05:23 | 05:36 | 235 | 331 | 10 | EXT |  | 0.91 | (c)
81968.611 | 4.052 | 3.607 | -7.403 | -7.848 | -1707 | -1594 | -1473 | 523 | 3607 | 7423 |  | CORR | GENE | 05:36 | 05:54 | 06:14 | 906 | 468 | 10 | EXT |  | 0.96 | (c)
81979.429 | 3.415 | 2.389 | -8.295 | -9.321 | 1058 | 1137 | 1223 | 1058 | 2389 | 7424 |  | CORR | GENE | 05:42 | 05:55 | 06:08 | 1467 | 330 | 13 | EXT | Аномалия находится на отводе. | 0.99 | (c)
81981.173 | 5.159 | 4.805 | -6.551 | -6.905 | 621 | 1027 | 1037 | 621 | 4805 | 7424 |  | WRIN | GENE | 04:31 | 05:37 | 05:38 | 553 | 833 | 1.1 | N/A | Высота гофр: 15 мм (1,1%). Длина волны: 241 мм Аномалия находится на отводе. |  | (c)
81990.806 | 3.082 | 3.024 | -8.038 | -8.096 | -1242 | -1189 | -1193 | 1145 | 3024 | 7425 |  | DENT | GENE | 05:45 | 05:54 | 05:53 | 100 | 97 | 0.6 | N/A | Глубина вмятины: 8 мм (0,6%). Линейка: 10 см в (302 см; 05:54 ч:мин) |  | (c)
81992.648 | 4.924 | 4.912 | -6.196 | -6.208 | -986 | -936 | -933 | 880 | 4912 | 7425 |  | CORR | CIGR | 06:27 | 06:35 | 06:35 | 32 | 106 | 10 | EXT |  | 0.89 | (c)
82019.609 | 9.74 | 9.7 | -1.375 | -1.415 | -2195 | -1785 | -1895 | 36 | 1007 | 7427 |  | CORR | GENE | 05:18 | 06:24 | 06:06 | 408 | 598 | 12 | EXT |  | 0.94 | (c)
82025.454 | 4.47 | 4.332 | -6.94 | -7.078 | -1780 | -1755 | -1744 | 451 | 4332 | 7428 |  | CORR | GENE | 05:42 | 05:46 | 05:47 | 165 | 72 | 9 | EXT |  | 0.9 | (c)
82029.46 | 8.476 | 8.33 | -2.934 | -3.08 | -1806 | -1777 | -1777 | 425 | 2831 | 7428 |  | CORR | GENE | 05:37 | 05:42 | 05:42 | 249 | 58 | 9 | EXT |  | 0.91 | (c)
82038.644 | 6.25 | 6.155 | -4.895 | -4.99 | -1023 | -994 | -1002 | 980 | 4743 | 7429 |  | CORR | AXGR | 05:35 | 05:39 | 05:38 | 247 | 42 | 10 | EXT | Аномалия находится на отводе. | 0.91 | (c)
82055.416 | 0.767 | 0.728 | -9.593 | -9.632 | -2220 | -2159 | -2175 | 10 | 728 | 7431 |  | DENT | GENE | 04:15 | 04:25 | 04:22 | 70 | 91 | 0.4 | N/A | Глубина вмятины: 5 мм (0,4%). Линейка: 7 см в (73 см; 04:25 ч:мин) Аномалия находится вблизи продольного шва. |  | (c)
82102.121 | 2.897 | 2.86 | -8.328 | -8.365 | -2072 | -2039 | -2041 | 2009 | 2860 | 7435 |  | DENT | GENE | 01:51 | 01:56 | 01:56 | 63 | 63 | 0.4 | N/A | Глубина вмятины: 5 мм (0,4%). Линейка: 6 см в (286 см; 01:56 ч:мин) |  | (c)
82103.249 | 4.025 | 3.96 | -7.2 | -7.265 | 651 | 752 | 731 | 651 | 3960 | 7435 |  | DENT | GENE | 09:10 | 09:26 | 09:23 | 113 | 160 | 0.5 | N/A | Глубина вмятины: 7 мм (0,5%). Линейка: 11 см в (396 см; 09:26 ч:мин) |  | (c)
82110.04 | 10.816 | 10.798 | -0.409 | -0.427 | -1004 | -874 | -897 | 791 | 375 | 7435 |  | CORR | GENE | 04:43 | 05:04 | 05:00 | 52 | 214 | 11 | EXT |  | 0.89 | (c)
82110.331 | 11.107 | 11.08 | -0.118 | -0.145 | -1 | 197 | 114 | 0 | 99 | 7435 |  | CORR | CIGR | 07:25 | 07:57 | 07:44 | 46 | 230 | 12 | EXT |  | 0.89 | (c)
82113.329 | 2.88 | 2.676 | -8.68 | -8.884 | -1794 | -1730 | -1730 | 1666 | 2676 | 7436 |  | CORR | GENE | 04:16 | 04:26 | 04:26 | 400 | 127 | 13 | EXT | Аномалия находится на отводе. | 0.94 | (c)
82114.153 | 3.704 | 3.676 | -7.856 | -7.884 | -1800 | -1697 | -1705 | 1610 | 3676 | 7436 |  | CORR | GENE | 04:15 | 04:31 | 04:30 | 62 | 190 | 11 | EXT | Аномалия находится на отводе. | 0.89 | (c)
82116.093 | 5.644 | 5.607 | -5.916 | -5.953 | -2036 | -2025 | -1931 | 1825 | 5607 | 7436 |  | CORR | CIGR | 03:37 | 03:38 | 03:54 | 39 | 211 | 10 | EXT | Аномалия находится на отводе. | 0.89 | (c)
82133.233 | 11.224 | 11.193 | -0.081 | -0.112 | -2133 | -1915 | -1962 | 1791 | 68 | 7437 |  | CORR | CIGR | 06:22 | 06:57 | 06:49 | 44 | 342 | 10 | EXT |  | 0.89 | (c)
82211.859 | 0 | -0.029 | -11.52 | -11.549 | 360 | 1914 | -2104 | 0 |  | 7445 | Нарушение формы кольцевого шва | GWAN |  | 02:29 | 06:39 | 07:51 | 0 | 3994 |  | EXT | Нарушение формы кольцевого шва |  | (c)
82234.115 | 10.736 | 10.66 | -0.339 | -0.415 | 1760 | 1997 | 2000 | 0 | 282 | 7446 |  | CORR | GENE | 03:53 | 04:31 | 04:32 | 133 | 481 | 10 | EXT |  | 0.9 | (c)
82250.586 | 4.472 | 4.456 | -7.193 | -7.209 | 514 | 1001 | 798 | 514 | 4456 | 7448 |  | CORR | GENE | 05:02 | 06:20 | 05:47 | 62 | 569 | 10 | EXT |  | 0.89 | (c)
82257.37 | 11.256 | 11.166 | -0.409 | -0.499 | -39 | 198 | 303 | 0 | 351 | 7448 |  | CORR | GENE | 03:32 | 04:11 | 04:28 | 148 | 684 | 10 | EXT |  | 0.9 | (c)
82284.438 | 3.634 | 3.624 | -7.166 | -7.176 | -543 | -496 | -501 | 460 | 3624 | 7451 |  | CORR | CIGR | 07:28 | 07:36 | 07:35 | 24 | 83 | 12 | EXT | Аномалия находится на отводе. | 0.89 | (c)
82325.255 | 11.196 | 11.121 | -0.044 | -0.119 | 542 | 725 | 721 | 542 | 17 | 7454 |  | ARTD | GENE | 02:42 | 03:12 | 03:11 | 102 | 358 |  | EXT | Эквивалент потери металла 10%. Аномалия находится на упругопластическом изгибе: R=445 D, максимальное растяжение на 6.2 час. |  | (c)
82325.27 | 11.211 | 11.148 | -0.029 | -0.092 | 1288 | 1604 | 1771 | 0 | 9 | 7454 |  | ARTD | GENE | 04:43 | 05:34 | 06:01 | 83 | 967 |  | EXT | Эквивалент потери металла 10%. Аномалия находится на упругопластическом изгибе: R=445 D, максимальное растяжение на 6.2 час. |  | (c)
82381.238 | 5.104 | 5.042 | -0.346 | -0.408 | -2216 | -2086 | -1916 | 15 | 333 | 7461 |  | CORR | GENE | 05:11 | 05:32 | 05:59 | 75 | 600 | 12 | EXT |  | 0.89 | (c)
82381.584 | 0 | -0.009 | -11.3 | -11.309 | 1670 | 2140 | -1928 | 0 |  | 7462 | Нарушение формы кольцевого шва | GWAN |  | 03:06 | 04:22 | 05:25 | 0 | 1726 |  | EXT | Нарушение формы кольцевого шва |  | (c)
82381.584 | 0 | -0.019 | -11.3 | -11.319 | -425 | 39 | 312 | 0 |  | 7462 | Нарушение формы кольцевого шва | GWAN |  | 09:28 | 10:43 | 11:27 | 0 | 1474 |  | EXT | Нарушение формы кольцевого шва |  | (c)
82398.367 | 5.483 | 5.466 | -5.837 | -5.854 | 1735 | 1915 | 1864 | 238 | 5466 | 7463 |  | CORR | CIGR | 06:15 | 06:44 | 06:36 | 30 | 258 | 10 | EXT |  | 0.89 | (c)
82409.631 | 5.427 | 5.144 | -5.963 | -6.246 | 1401 | 1418 | 1414 | 802 | 5144 | 7464 |  | CORR | AXGR | 02:51 | 02:54 | 02:54 | 555 | 28 | 11 | EXT |  | 0.95 | (c)
82411.664 | 7.46 | 7.116 | -3.93 | -4.274 | 1684 | 1690 | 1715 | 484 | 3837 | 7464 |  | CORR | GENE | 03:37 | 03:38 | 03:42 | 437 | 62 | 9 | EXT |  | 0.93 | (c)
82426.691 | 11.097 | 10.99 | -0.108 | -0.215 | 2087 | -2202 | -2035 | 0 | 13 | 7465 |  | CORR | GENE | 05:44 | 06:12 | 06:39 | 202 | 678 | 10 | EXT |  | 0.91 | (c)
82426.848 | 0.049 | 0.023 | -11.361 | -11.387 | -2211 | -2113 | -1975 | 20 | 23 | 7466 |  | CORR | GENE | 07:15 | 07:31 | 07:53 | 57 | 471 | 15 | EXT |  | 0.89 | (c)
82426.997 | 0.198 | 0.064 | -11.212 | -11.346 | 1264 | 1324 | 1402 | 691 | 64 | 7466 |  | CORR | GENE | 04:36 | 04:46 | 04:58 | 355 | 276 | 12 | EXT |  | 0.93 | (c)
82433.321 | 6.522 | 6.376 | -4.888 | -5.034 | -2105 | -2081 | -2081 | 125 | 4831 | 7466 |  | CORR | GENE | 07:32 | 07:36 | 07:36 | 203 | 48 | 9 | EXT |  | 0.9 | (c)
82434.363 | 7.564 | 7.4 | -3.846 | -4.01 | 2003 | 2141 | 2104 | 26 | 3826 | 7466 |  | CORR | GENE | 06:35 | 06:57 | 06:51 | 184 | 201 | 13 | EXT |  | 0.91 | (c)
82437.217 | 10.418 | 10.407 | -0.992 | -1.003 | 2220 | -2137 | -2167 | 0 | 943 | 7466 |  | CORR | GENE | 07:10 | 07:27 | 07:22 | 60 | 147 | 11 | EXT |  | 0.89 | (c)
82455.903 | 6.309 | 6.043 | -4.871 | -5.137 | 656 | 732 | 714 | 656 | 4818 | 7468 |  | DENT | GENE | 00:13 | 00:25 | 00:22 | 319 | 116 | 1 | N/A | Глубина вмятины: 14 мм (1,0%). Линейка: 32 см в (604 см; 00:25 ч:мин) |  | (c)
82457.182 | 7.588 | 7.576 | -3.592 | -3.604 | -2072 | -1963 | -1967 | 158 | 3583 | 7468 |  | CORR | CIGR | 04:52 | 05:10 | 05:09 | 21 | 210 | 11 | EXT |  | 0.89 | (c)
82457.361 | 7.767 | 7.724 | -3.413 | -3.456 | -2117 | -1606 | -1813 | 114 | 3273 | 7468 |  | CORR | GENE | 04:45 | 06:08 | 05:34 | 183 | 607 | 11 | EXT |  | 0.91 | (c)
82466.758 | 5.984 | 5.721 | -5.461 | -5.724 | 2072 | 2134 | 2119 | 65 | 5324 | 7469 |  | CORR | GENE | 07:50 | 08:00 | 07:58 | 400 | 93 | 12 | EXT |  | 0.94 | (c)
82467.319 | 6.545 | 6.125 | -4.9 | -5.32 | 2121 | 2143 | 2151 | 49 | 4844 | 7469 |  | CORR | GENE | 07:58 | 08:02 | 08:03 | 476 | 61 | 10 | EXT |  | 0.94 | (c)
82467.732 | 6.958 | 6.63 | -4.487 | -4.815 | 2107 | 2163 | 2143 | 52 | 4150 | 7469 |  | CORR | GENE | 07:56 | 08:05 | 08:02 | 665 | 72 | 14 | EXT |  | 0.98 | (c)
82468.445 | 7.671 | 7.311 | -3.774 | -4.134 | 2106 | 2147 | 2138 | 61 | 3514 | 7469 |  | CORR | GENE | 07:56 | 08:02 | 08:01 | 620 | 63 | 12 | EXT |  | 0.96 | (c)
82469.53 | 8.756 | 8.014 | -2.689 | -3.431 | 1856 | 1921 | 1946 | 195 | 2119 | 7469 |  | CORR | GENE | 07:15 | 07:26 | 07:30 | 1312 | 180 | 12 | EXT |  | 0.98 | (c)
82476.37 | 4.151 | 3.45 | -6.899 | -7.6 | -231 | -129 | -121 | 12 | 3450 | 7470 |  | CORR | GENE | 08:25 | 08:41 | 08:43 | 1144 | 218 | 12 | EXT |  | 0.98 | (c)
82516.642 | 0.078 | 0.041 | -10.857 | -10.894 | 759 | 941 | 1049 | 759 | 41 | 7474 |  | CORR | GENE | 04:20 | 04:49 | 05:07 | 79 | 581 | 13 | EXT |  | 0.89 | (c)
82559.148 | 8.924 | 8.912 | -2.111 | -2.123 | 1966 | 1982 | 1979 | 239 | 2100 | 7477 |  | CORR | PITT | 05:14 | 05:17 | 05:16 | 23 | 25 | 19 | EXT |  | 0.89 | (c)
82561.125 | 10.901 | 10.885 | -0.134 | -0.15 | 1855 | 2019 | 1966 | 154 | 103 | 7477 |  | CORR | CIGR | 04:56 | 05:23 | 05:14 | 47 | 222 | 11 | EXT |  | 0.89 | (c)
82564.784 | 3.525 | 3.442 | -7.975 | -8.058 | -1519 | -1432 | -1236 | 712 | 3442 | 7478 |  | CORR | GENE | 05:28 | 05:42 | 06:14 | 135 | 566 | 11 | EXT |  | 0.9 | (c)
82573.515 | 0.756 | 0.746 | -10.654 | -10.664 | -1530 | -1493 | -1496 | 700 | 746 | 7479 |  | CORR | CIGR | 05:26 | 05:32 | 05:32 | 18 | 68 | 11 | EXT |  | 0.89 | (c)
82581.35 | 8.591 | 8.574 | -2.819 | -2.836 | -1365 | -1169 | -1134 | 865 | 2794 | 7479 |  | CORR | CIGR | 05:53 | 06:25 | 06:30 | 42 | 462 | 16 | EXT |  | 0.89 | (c)
82595.695 | 0.151 | 0.026 | -10.849 | -10.974 | 1506 | 1524 | 1525 | 687 | 26 | 7481 |  | CORR | AXGR | 04:05 | 04:08 | 04:08 | 561 | 38 | 10 | EXT |  | 0.94 | (c)
82603.565 | 8.021 | 7.945 | -2.979 | -3.055 | 1474 | 2100 | 1924 | 0 | 2856 | 7481 |  | CORR | GENE | 03:60 | 05:41 | 05:12 | 199 | 899 | 11 | EXT |  | 0.91 | (c)
82640.439 | 11.23 | 11.175 | -0.07 | -0.125 | -1841 | -635 | -856 | 0 | 11 | 7484 |  | CORR | GENE | 02:33 | 05:48 | 05:12 | 114 | 1969 | 13 | EXT |  | 0.9 | (c)
82651.963 | 11.454 | 11.424 | -0.186 | -0.216 | 493 | 685 | 655 | 493 | 153 | 7485 |  | CORR | GENE | 05:34 | 06:05 | 06:00 | 63 | 324 | 13 | EXT |  | 0.89 | (c)
82652.41 | 0.261 | 0.233 | -11.314 | -11.342 | -17 | 118 | 115 | 0 | 233 | 7486 |  | CORR | GENE | 05:14 | 05:36 | 05:35 | 63 | 264 | 13 | EXT |  | 0.89 | (c)
82652.829 | 0.68 | 0.643 | -10.895 | -10.932 | 59 | 134 | 161 | 59 | 643 | 7486 |  | CORR | GENE | 05:26 | 05:38 | 05:43 | 53 | 206 | 11 | EXT |  | 0.89 | (c)
82671.202 | 7.478 | 7.469 | -3.527 | -3.536 | -1292 | -1249 | -1246 | 1201 | 3518 | 7487 |  | GOUG | CIGR | 11:17 | 11:24 | 11:24 | 18 | 90 | 18 | EXT | Аномалия находится на отводе. Задир. |  | (c)
82687.757 | 1.713 | 1.693 | -9.722 | -9.742 | -1238 | -1145 | -1152 | 993 | 1693 | 7489 |  | CORR | CIGR | 06:48 | 07:03 | 07:02 | 30 | 172 | 10 | EXT |  | 0.89 | (c)
82708.741 | 0.112 | 0.017 | -10.778 | -10.873 | -1965 | -1756 | -1429 | 266 | 17 | 7491 |  | CORR | GENE | 05:08 | 05:41 | 06:34 | 147 | 1070 | 13 | EXT |  | 0.9 | (c)
82742.092 | 11.373 | 11.324 | -0.057 | -0.106 | -2122 | -1899 | -1947 | 109 | 25 | 7493 |  | CORR | GENE | 04:12 | 04:48 | 04:40 | 81 | 350 | 15 | EXT |  | 0.89 | (c)
82745.692 | 3.543 | 3.503 | -7.867 | -7.907 | -1306 | -1165 | -1138 | 925 | 3503 | 7494 |  | CORR | CIGR | 05:57 | 06:19 | 06:24 | 40 | 336 | 10 | EXT |  | 0.89 | (c)
82776.456 | 0.082 | 0.025 | -11.243 | -11.3 | 1271 | 1945 | 1979 | 0 | 25 | 7497 |  | CORR | GENE | 03:32 | 05:21 | 05:26 | 90 | 1416 | 15 | EXT |  | 0.89 | (c)
82822.219 | 0 | 0 | -11.715 | -11.715 | 1183 | 1642 | 1607 | 1183 | 0 | 7501 | Смещение кромок | GWAN |  | 00:04 | 01:18 | 01:12 | 0 | 847 | 15 | EXT | Смещение кромок Вовнутрь Аномалия находится на отводе. Величина смещения - 2.4 мм. |  | (c)
82822.219 | 0 | 0 | -11.715 | -11.715 | 510 | 708 | 687 | 510 | 0 | 7501 | Смещение кромок | GWAN |  | 10:15 | 10:47 | 10:44 | 0 | 353 | 17 | EXT | Смещение кромок Вовнутрь Аномалия находится на отводе. Величина смещения - 2.7 мм. |  | (c)
82833.962 | 0.028 | 0.026 | -11.477 | -11.479 | -2152 | -2140 | -1240 | 328 | 26 | 7502 |  | CORR | GENE | 04:03 | 04:04 | 06:30 | 157 | 1824 | 11 | EXT |  | 0.9 | (c)
82834.158 | 0.224 | 0.215 | -11.281 | -11.29 | -1904 | -1615 | -1742 | 1580 | 215 | 7502 |  | CORR | GENE | 04:43 | 05:29 | 05:09 | 825 | 324 | 13 | EXT |  | 0.98 | (c)
82838.399 | 4.465 | 4.44 | -7.04 | -7.065 | -1283 | -1132 | -1157 | 1030 | 4440 | 7502 |  | CORR | CIGR | 06:23 | 06:47 | 06:43 | 43 | 253 | 10 | EXT |  | 0.89 | (c)
82838.75 | 4.816 | 4.801 | -6.689 | -6.704 | -1403 | -1112 | -1216 | 1028 | 4801 | 7502 |  | CORR | GENE | 06:03 | 06:50 | 06:34 | 93 | 374 | 11 | EXT |  | 0.89 | (c)
82839.244 | 5.31 | 5.293 | -6.195 | -6.212 | -1646 | -1359 | -1445 | 1244 | 5293 | 7502 |  | CORR | GENE | 05:24 | 06:11 | 05:57 | 70 | 402 | 10 | EXT |  | 0.89 | (c)
82839.247 | 5.313 | 5.285 | -6.192 | -6.22 | -1114 | -1015 | -1017 | 920 | 5285 | 7502 |  | CORR | CIGR | 06:50 | 07:06 | 07:06 | 36 | 194 | 10 | EXT |  | 0.89 | (c)
82846.246 | 0.807 | 0.775 | -10.258 | -10.29 | -491 | -354 | -366 | 242 | 775 | 7503 |  | CORR | CIGR | 05:10 | 05:32 | 05:30 | 32 | 249 | 10 | EXT |  | 0.89 | (c)
82846.284 | 0.845 | 0.821 | -10.22 | -10.244 | -424 | -314 | -364 | 304 | 821 | 7503 |  | CORR | CIGR | 05:21 | 05:39 | 05:31 | 25 | 120 | 10 | EXT |  | 0.89 | (c)
82846.706 | 1.267 | 1.163 | -9.798 | -9.902 | -583 | -415 | -359 | 136 | 1163 | 7503 |  | CORR | GENE | 04:55 | 05:23 | 05:31 | 125 | 447 | 10 | EXT |  | 0.9 | (c)
82847.603 | 2.164 | 2.147 | -8.901 | -8.918 | -121 | -58 | -89 | 58 | 2147 | 7503 |  | CORR | GENE | 06:10 | 06:20 | 06:15 | 390 | 63 | 9 | EXT |  | 0.92 | (c)
82863.617 | 7.113 | 5.347 | -3.942 | -5.708 | 2109 | 2184 | 2186 | 2109 | 3352 | 7504 |  | CORR | GENE | 07:32 | 07:44 | 07:44 | 2356 | 155 | 10 | EXT |  | 0.97 | (c)
82910.154 | 8.865 | 8.844 | -2.445 | -2.466 | 1763 | 1867 | 1890 | 213 | 2415 | 7508 |  | CORR | GENE | 05:14 | 05:31 | 05:35 | 51 | 255 | 10 | EXT |  | 0.89 | (c)
82910.339 | 9.05 | 9.021 | -2.26 | -2.289 | 1727 | 1906 | 1863 | 232 | 2242 | 7508 |  | CORR | CIGR | 05:09 | 05:37 | 05:30 | 47 | 271 | 10 | EXT |  | 0.89 | (c)
82910.642 | 9.353 | 9.332 | -1.957 | -1.978 | 1659 | 1817 | 1756 | 377 | 1812 | 7508 |  | CORR | GENE | 04:58 | 05:23 | 05:13 | 166 | 194 | 9 | EXT |  | 0.9 | (c)
82913.204 | 0.605 | 0.597 | -10.415 | -10.423 | 611 | 794 | 745 | 611 | 597 | 7509 |  | CORR | CIGR | 04:17 | 04:46 | 04:38 | 35 | 267 | 10 | EXT |  | 0.89 | (c)
82923.482 | 10.883 | 10.862 | -0.137 | -0.158 | 1658 | 1789 | 2028 | 0 | 124 | 7509 |  | CORR | CIGR | 07:06 | 07:27 | 08:05 | 34 | 739 | 10 | EXT |  | 0.89 | (c)
82923.484 | 10.885 | 10.873 | -0.135 | -0.147 | 829 | 983 | 948 | 829 | 126 | 7509 |  | CORR | CIGR | 04:52 | 05:17 | 05:11 | 21 | 237 | 10 | EXT |  | 0.89 | (c)
82935.086 | 0.047 | 0.029 | -11.073 | -11.091 | 1262 | -1913 | 1925 | 0 | 29 | 7511 |  | CORR | GENE | 04:26 | 07:53 | 06:13 | 60 | 1325 | 11 | EXT |  | 0.89 | (c)
82964.926 | 7.482 | 7.47 | -3.818 | -3.83 | 172 | 323 | 303 | 172 | 3797 | 7513 |  | CORR | CIGR | 03:42 | 04:06 | 04:03 | 33 | 262 | 13 | EXT |  | 0.89 | (c)
82968.818 | 0.074 | 0.044 | -11.131 | -11.161 | -1481 | -1271 | -1296 | 1112 | 44 | 7514 |  | CORR | CIGR | 04:44 | 05:18 | 05:14 | 43 | 369 | 9 | EXT |  | 0.89 | (c)
83004.199 | 1.58 | 1.541 | -9.79 | -9.829 | 924 | 1041 | 1072 | 924 | 1541 | 7517 |  | CORR | GENE | 04:20 | 04:39 | 04:44 | 85 | 296 | 10 | EXT |  | 0.89 | (c)
83005.924 | 3.305 | 3.281 | -8.065 | -8.089 | 853 | 1111 | 1003 | 853 | 3281 | 7517 |  | CORR | GENE | 04:09 | 04:50 | 04:33 | 49 | 299 | 10 | EXT |  | 0.89 | (c)
83006.412 | 3.793 | 3.697 | -7.577 | -7.673 | 1004 | 1102 | 1101 | 1004 | 3697 | 7517 |  | CORR | GENE | 04:33 | 04:49 | 04:49 | 161 | 194 | 10 | EXT |  | 0.9 | (c)
83093.357 | 11.268 | 11.234 | -0.052 | -0.086 | 1801 | 1959 | 1942 | 148 | 40 | 7524 |  | CORR | CIGR | 06:19 | 06:45 | 06:42 | 46 | 282 | 11 | EXT |  | 0.89 | (c)
83133.601 | 5.947 | 5.904 | -5.538 | -5.581 | 1123 | 1252 | 1246 | 1123 | 5519 | 7528 |  | CORR | GENE | 05:36 | 05:57 | 05:56 | 62 | 245 | 10 | EXT | Аномалия находится на отводе. | 0.89 | (c)
83136.975 | 9.321 | 9.302 | -2.164 | -2.183 | 899 | 957 | 951 | 899 | 2149 | 7528 |  | CORR | CIGR | 04:60 | 05:09 | 05:08 | 34 | 104 | 12 | EXT | Аномалия находится на отводе. | 0.89 | (c)
83154.036 | 3.222 | 3.19 | -8.093 | -8.125 | -1031 | -947 | -929 | 828 | 3190 | 7530 |  | CORR | CIGR | 05:02 | 05:15 | 05:18 | 42 | 203 | 10 | EXT |  | 0.89 | (c)
83181.325 | 2.111 | 1.449 | -3.129 | -3.791 | 770 | 859 | 855 | 770 | 1449 | 7533 |  | CORR | GENE | 04:38 | 04:52 | 04:51 | 845 | 168 | 10 | EXT |  | 0.95 | (c)
83254.115 | 2.436 | 1 | -9.024 | -10.46 | -2096 | -2057 | -2030 | 135 | 1000 | 7540 |  | CORR | GENE | 04:27 | 04:33 | 04:38 | 2283 | 133 | 10 | EXT |  | 0.97 | (c)
83282.541 | 8.002 | 7.946 | -3.343 | -3.399 | -9 | 157 | 188 | 0 | 3322 | 7542 |  | CORR | GENE | 05:30 | 05:57 | 06:02 | 77 | 394 | 10 | EXT |  | 0.89 | (c)
83285.778 | 11.239 | 11.217 | -0.106 | -0.128 | 306 | 477 | 493 | 306 | 81 | 7542 |  | CORR | CIGR | 06:21 | 06:48 | 06:51 | 47 | 373 | 10 | EXT |  | 0.89 | (c)
83286.386 | 0.502 | 0.497 | -10.838 | -10.843 | -1086 | -995 | -943 | 800 | 497 | 7543 |  | CORR | CIGR | 06:35 | 06:50 | 06:58 | 34 | 286 | 11 | EXT |  | 0.89 | (c)
83303.529 | 6.305 | 6.176 | -5.075 | -5.204 | -1078 | -945 | -957 | 835 | 4671 | 7544 |  | CORR | GENE | 06:12 | 06:33 | 06:31 | 533 | 243 | 10 | EXT |  | 0.94 | (c)
83305.017 | 7.793 | 7.777 | -3.587 | -3.603 | -465 | -412 | -404 | 343 | 3576 | 7544 |  | CORR | CIGR | 07:51 | 07:59 | 08:01 | 27 | 122 | 10 | EXT |  | 0.89 | (c)
83324.275 | 4.006 | 4.005 | -7.449 | -7.45 | 1456 | 1576 | 1522 | 1456 | 4005 | 7546 |  | CORR | CIGR | 06:34 | 06:53 | 06:45 | 22 | 133 | 12 | EXT | Аномалия находится на отводе. | 0.89 | (c)
83360.463 | 6.794 | 6.738 | -4.636 | -4.692 | 1553 | 1904 | 1799 | 186 | 4602 | 7549 |  | CORR | GENE | 06:10 | 07:07 | 06:50 | 90 | 492 | 13 | EXT |  | 0.89 | (c)
83377.522 | 0.833 | 0.692 | -10.717 | -10.858 | 2111 | -2093 | -2140 | 1929 | 692 | 7551 |  | CORR | GENE | 05:49 | 06:31 | 06:23 | 198 | 421 | 10 | EXT |  | 0.9 | (c)
83399.929 | 0 | -0.035 | -9.645 | -9.68 | -2158 | -1313 | -709 | 0 |  | 7553 | Нарушение формы кольцевого шва | GWAN |  | 05:42 | 07:58 | 09:36 | 0 | 2898 |  | EXT | Нарушение формы кольцевого шва |  | (c)
83407.877 | 7.948 | 7.876 | -1.697 | -1.769 | 2041 | -2194 | -2122 | 1824 | 1677 | 7553 |  | CORR | GENE | 04:60 | 05:36 | 05:48 | 92 | 596 | 14 | EXT |  | 0.89 | (c)
83408.621 | 8.692 | 8.593 | -0.953 | -1.052 | 1732 | -2195 | -2174 | 1619 | 816 | 7553 |  | CORR | GENE | 04:10 | 05:36 | 05:39 | 236 | 1110 | 12 | EXT |  | 0.91 | (c)
83409.574 | 0 | -0.025 | -11.68 | -11.705 | 220 | 494 | 590 | 220 |  | 7554 | Нарушение формы кольцевого шва | GWAN |  | 09:09 | 09:53 | 10:09 | 0 | 740 |  | EXT | Нарушение формы кольцевого шва |  | (c)
83419.529 | 9.955 | 9.932 | -1.725 | -1.748 | -248 | -100 | -101 | 0 | 1702 | 7554 |  | CORR | CIGR | 07:53 | 08:17 | 08:17 | 46 | 294 | 12 | EXT |  | 0.89 | (c)
83421.254 | 0 | -0.038 | -11.14 | -11.178 | -456 | 696 | 1415 | 0 |  | 7555 | Нарушение формы кольцевого шва | GWAN |  | 04:40 | 07:46 | 09:42 | 0 | 3742 |  | EXT | Нарушение формы кольцевого шва Аномалия находится на упругопластическом изгибе: R=827 D, максимальное растяжение на 5.6 час. |  | (c)
83459.308 | 4.789 | 4.763 | -5.986 | -6.012 | 304 | 469 | 398 | 304 | 4763 | 7558 |  | CORR | CIGR | 04:40 | 05:06 | 04:55 | 40 | 187 | 12 | EXT | Аномалия находится на упругопластическом изгибе: R=681 D, максимальное растяжение на 5.9 час. | 0.89 | (c)
83549.467 | 3.638 | 3.628 | -7.722 | -7.732 | -1586 | -1485 | -1506 | 645 | 3628 | 7566 |  | CORR | CIGR | 07:02 | 07:19 | 07:15 | 24 | 160 | 12 | EXT |  | 0.89 | (c)
83550.591 | 4.762 | 4.747 | -6.598 | -6.613 | -1595 | -1358 | -1439 | 636 | 4747 | 7566 |  | CORR | CIGR | 07:01 | 07:39 | 07:26 | 35 | 311 | 11 | EXT |  | 0.89 | (c)
83552.837 | 7.008 | 6.602 | -4.352 | -4.758 | -2214 | -2185 | -2174 | 17 | 4205 | 7566 |  | CORR | GENE | 05:21 | 05:26 | 05:27 | 553 | 79 | 15 | EXT |  | 0.97 | (c)
83552.878 | 7.049 | 7.038 | -4.311 | -4.322 | -2095 | -1805 | -1901 | 136 | 4286 | 7566 |  | CORR | CIGR | 05:40 | 06:27 | 06:12 | 36 | 388 | 13 | EXT |  | 0.89 | (c)
83553.984 | 8.155 | 8.058 | -3.205 | -3.302 | -2171 | -2156 | -2132 | 60 | 3029 | 7566 |  | CORR | GENE | 05:28 | 05:30 | 05:34 | 273 | 78 | 10 | EXT |  | 0.92 | (c)
83559.506 | 2.317 | 2.298 | -9.263 | -9.282 | 953 | 1043 | 1008 | 953 | 2298 | 7567 |  | CORR | CIGR | 05:36 | 05:51 | 05:45 | 24 | 109 | 10 | EXT | Аномалия находится на отводе. | 0.89 | (c)
83561.333 | 4.144 | 4.084 | -7.436 | -7.496 | 1030 | 1035 | 1048 | 1030 | 4084 | 7567 |  | CORR | AXGR | 05:49 | 05:49 | 05:52 | 128 | 36 | 15 | EXT | Аномалия находится на отводе. | 0.9 | (c)
83561.496 | 4.307 | 4.273 | -7.273 | -7.307 | 937 | 1022 | 980 | 937 | 4273 | 7567 |  | CORR | CIGR | 05:34 | 05:47 | 05:41 | 34 | 85 | 13 | EXT | Аномалия находится на отводе. | 0.89 | (c)
83567.415 | 10.226 | 10.212 | -1.354 | -1.368 | 1005 | 1098 | 1087 | 1005 | 1341 | 7567 |  | CORR | CIGR | 05:45 | 05:60 | 05:58 | 27 | 163 | 11 | EXT | Аномалия находится на отводе. | 0.89 | (c)
83577.336 | 8.567 | 8.552 | -2.973 | -2.988 | -1299 | -900 | -841 | 384 | 2855 | 7568 |  | CORR | GENE | 04:46 | 05:50 | 05:60 | 133 | 915 | 11 | EXT |  | 0.9 | (c)
83603.52 | 0.106 | 0.041 | -10.619 | -10.684 | 946 | 1217 | 1090 | 946 | 41 | 7571 |  | CORR | GENE | 04:50 | 05:33 | 05:13 | 71 | 287 | 10 | EXT |  | 0.89 | (c)
83606.199 | 2.785 | 2.731 | -7.94 | -7.994 | 1448 | 1593 | 1613 | 1448 | 2731 | 7571 |  | CORR | GENE | 06:11 | 06:34 | 06:37 | 68 | 329 | 10 | EXT |  | 0.89 | (c)
83613.314 | 9.9 | 9.44 | -0.825 | -1.285 | 1679 | 1709 | 1724 | 1679 | 306 | 7571 |  | CORR | GENE | 06:48 | 06:53 | 06:55 | 979 | 90 | 11 | EXT |  | 0.97 | (c)
83615.168 | 1.029 | 0.976 | -10.341 | -10.394 | -1133 | -972 | -972 | 811 | 976 | 7572 |  | CORR | GENE | 04:55 | 05:21 | 05:21 | 53 | 322 | 11 | EXT |  | 0.89 | (c)
83615.871 | 1.732 | 1.7 | -9.638 | -9.67 | -1068 | -973 | -811 | 554 | 1700 | 7572 |  | CORR | GENE | 05:05 | 05:21 | 05:47 | 286 | 514 | 11 | EXT |  | 0.92 | (c)
83616.471 | 2.332 | 2.311 | -9.038 | -9.059 | -1171 | -992 | -1000 | 829 | 2311 | 7572 |  | CORR | CIGR | 04:49 | 05:18 | 05:16 | 32 | 342 | 12 | EXT |  | 0.89 | (c)
83628.327 | 2.818 | 2.78 | -8.112 | -8.15 | 2013 | 2121 | 2106 | 32 | 2780 | 7573 |  | CORR | CIGR | 04:14 | 04:31 | 04:29 | 46 | 186 | 11 | EXT |  | 0.89 | (c)
83628.928 | 3.419 | 3.375 | -7.511 | -7.555 | -868 | -733 | -745 | 622 | 3375 | 7573 |  | CORR | CIGR | 08:29 | 08:50 | 08:48 | 46 | 246 | 11 | EXT |  | 0.89 | (c)
83629.928 | 4.419 | 4.261 | -6.511 | -6.669 | 2104 | 2132 | 2118 | 98 | 4261 | 7573 |  | CORR | AXGR | 04:28 | 04:33 | 04:31 | 227 | 29 | 10 | EXT |  | 0.91 | (c)
83636.349 | 10.84 | 10.837 | -0.09 | -0.093 | -2169 | -2149 | -2045 | 61 | 48 | 7573 |  | CORR | CIGR | 04:59 | 05:02 | 05:19 | 45 | 249 | 11 | EXT |  | 0.89 | (c)
83637.993 | 1.554 | 1.53 | -9.146 | -9.17 | 1392 | 1484 | 1514 | 1392 | 1530 | 7574 |  | CORR | CIGR | 04:46 | 05:00 | 05:05 | 34 | 244 | 11 | EXT |  | 0.89 | (c)
83647.088 | 10.649 | 10.617 | -0.051 | -0.083 | 1929 | 2089 | 2140 | 1929 | 25 | 7574 |  | CORR | GENE | 06:12 | 06:38 | 06:46 | 58 | 422 | 10 | EXT |  | 0.89 | (c)
83655.908 | 8.769 | 8.704 | -1.241 | -1.306 | 1240 | 1243 | 1450 | 1240 | 1218 | 7575 |  | CORR | GENE | 04:34 | 04:34 | 05:08 | 88 | 419 | 10 | EXT |  | 0.89 | (c)
83657.11 | 9.971 | 9.947 | -0.039 | -0.063 | 1642 | 1993 | 1944 | 1642 | 16 | 7575 |  | CORR | CIGR | 05:39 | 06:35 | 06:27 | 47 | 604 | 15 | EXT |  | 0.89 | (c)
83657.149 | 0 | -0.029 | -11.41 | -11.439 | -2075 | -2008 | -1986 | 155 | 0 | 7576 | Подгиб кромки со смещением | GWAN |  | 06:28 | 06:39 | 06:43 | 0 | 178 | 32 | EXT | Подгиб кромки со смещением Величина смещения - 5.1 мм. |  | (c)
83662.086 | 4.937 | 4.726 | -6.473 | -6.684 | 1756 | -2084 | 2146 | 0 | 4726 | 7576 |  | CORR | GENE | 04:47 | 06:27 | 05:50 | 236 | 779 | 10 | EXT |  | 0.91 | (c)
83675.347 | 6.788 | 6.414 | -4.627 | -5.001 | -2049 | -2016 | -2013 | 182 | 4328 | 7577 |  | CORR | GENE | 07:27 | 07:32 | 07:33 | 673 | 72 | 10 | EXT |  | 0.95 | (c)
83678.193 | 9.634 | 9.552 | -1.781 | -1.863 | 879 | 1080 | 1039 | 879 | 1749 | 7577 |  | CORR | GENE | 03:20 | 03:52 | 03:45 | 114 | 319 | 11 | EXT |  | 0.89 | (c)
83678.732 | 10.173 | 9.39 | -1.242 | -2.025 | 2148 | 2191 | 2177 | 24 | 1031 | 7577 |  | CORR | GENE | 06:44 | 06:51 | 06:49 | 994 | 58 | 10 | EXT |  | 0.96 | (c)
83681.188 | 1.214 | 1.189 | -10.241 | -10.266 | 1607 | 1692 | 1650 | 538 | 1189 | 7578 |  | CORR | CIGR | 07:12 | 07:26 | 07:19 | 28 | 85 | 9 | EXT |  | 0.89 | (c)
83747.344 | 10.59 | 10.534 | -1.05 | -1.106 | -2131 | -1953 | -1943 | 1755 | 1014 | 7584 |  | CORR | GENE | 05:34 | 06:03 | 06:05 | 92 | 376 | 12 | EXT | Аномалия находится на упругопластическом изгибе: R=760 D, максимальное растяжение на 6.8 час. | 0.89 | (c)
83748.144 | 11.39 | 11.285 | -0.25 | -0.355 | -1924 | -1032 | -1445 | 966 | 204 | 7584 |  | CORR | GENE | 06:08 | 08:32 | 07:25 | 151 | 958 | 12 | EXT | Аномалия находится на упругопластическом изгибе: R=847 D, максимальное растяжение на 6.9 час. | 0.9 | (c)
83782.655 | 0.361 | 0.344 | -9.954 | -9.971 | -1371 | -1184 | -1264 | 859 | 344 | 7588 |  | CORR | GENE | 07:04 | 07:35 | 07:22 | 54 | 214 | 11 | EXT |  | 0.89 | (c)
83812.854 | 9.05 | 9.012 | -2.345 | -2.383 | 1894 | 2065 | 2018 | 1894 | 2336 | 7590 |  | CORR | CIGR | 03:60 | 04:28 | 04:20 | 47 | 248 | 10 | EXT |  | 0.89 | (c)
83826.088 | 10.889 | 10.801 | -0.056 | -0.144 | -1599 | -1016 | -1288 | 978 | 56 | 7591 |  | CORR | GENE | 04:32 | 06:06 | 05:22 | 88 | 621 | 10 | EXT |  | 0.89 | (c)
83826.201 | 0.057 | 0.034 | -10.893 | -10.916 | -1281 | -458 | -842 | 402 | 34 | 7592 |  | CORR | GENE | 03:33 | 05:46 | 04:44 | 184 | 879 | 11 | EXT |  | 0.91 | (c)
83833.022 | 6.878 | 6.87 | -4.072 | -4.08 | -1648 | -1227 | -1381 | 1113 | 4054 | 7592 |  | CORR | CIGR | 02:34 | 03:42 | 03:17 | 26 | 535 | 13 | EXT |  | 0.89 | (c)
83837.077 | 10.933 | 10.81 | -0.017 | -0.14 | -148 | 55 | 223 | 0 | 17 | 7592 |  | CORR | GENE | 06:36 | 07:09 | 07:36 | 123 | 743 | 11 | EXT |  | 0.9 | (c)
83837.094 | 0 | -0.019 | -11.55 | -11.569 | -1436 | -1301 | -1365 | 1293 |  | 7593 | Вышлифовка на шве | GWAN | CIGR | 06:47 | 07:09 | 06:59 | 39 | 142 | 14 | EXT | Вышлифовка на шве |  | (c)
83837.094 | 0 | -0.03 | -11.55 | -11.58 | -238 | 110 | -22 | 0 |  | 7593 | Нарушение формы кольцевого шва | GWAN |  | 10:00 | 10:57 | 10:35 | 0 | 432 |  | EXT | Нарушение формы кольцевого шва |  | (c)
83848.544 | 11.45 | 11.39 | -0.1 | -0.16 | 1631 | 2023 | 1939 | 1631 | 63 | 7593 |  | CORR | GENE | 03:02 | 04:05 | 03:52 | 97 | 616 | 11 | EXT |  | 0.89 | (c)
83859.959 | 11.315 | 11.242 | -0.035 | -0.108 | -1150 | -1000 | -856 | 563 | 27 | 7594 |  | CORR | GENE | 06:15 | 06:39 | 07:02 | 81 | 587 | 10 | EXT |  | 0.89 | (c)
83860.044 | 0.05 | 0.05 | -11.27 | -11.27 | 429 | 612 | 621 | 429 | 50 | 7595 |  | CORR | CIGR | 07:20 | 07:50 | 07:51 | 41 | 383 | 10 | EXT |  | 0.89 | (c)
83860.075 | 0.081 | 0.034 | -11.239 | -11.286 | -993 | -830 | -732 | 472 | 34 | 7595 |  | CORR | GENE | 03:31 | 03:57 | 04:13 | 85 | 521 | 10 | EXT |  | 0.89 | (c)
83875.759 | 0 | 0 | -11.35 | -11.35 | 1440 | 1906 | 1829 | 13 | 0 | 7597 | Смещение кромок | GWAN |  | 05:13 | 06:28 | 06:16 | 0 | 777 | 18 | EXT | Смещение кромок Наружу Величина смещения - 2.9 мм. |  | (c)
83878.878 | 3.119 | 2.754 | -8.231 | -8.596 | -2195 | -2172 | -2175 | 35 | 2754 | 7597 |  | CORR | AXGR | 07:26 | 07:30 | 07:29 | 546 | 41 | 11 | EXT |  | 0.95 | (c)
83880.614 | 4.855 | 4.831 | -6.495 | -6.519 | 1047 | 1190 | 1152 | 974 | 4831 | 7597 |  | CORR | CIGR | 04:10 | 04:33 | 04:26 | 45 | 210 | 10 | EXT |  | 0.89 | (c)
83880.653 | 4.894 | 4.876 | -6.456 | -6.474 | -1125 | -1004 | -1018 | 911 | 4876 | 7597 |  | CORR | CIGR | 10:19 | 10:38 | 10:36 | 41 | 214 | 13 | EXT |  | 0.89 | (c)
83880.726 | 4.967 | 4.579 | -6.383 | -6.771 | 2150 | 2168 | 2167 | 47 | 4579 | 7597 |  | CORR | AXGR | 07:08 | 07:10 | 07:10 | 481 | 34 | 9 | EXT |  | 0.93 | (c)
83880.757 | 4.998 | 4.983 | -6.352 | -6.367 | -1295 | -1196 | -1218 | 935 | 4983 | 7597 |  | CORR | CIGR | 09:52 | 10:08 | 10:04 | 40 | 154 | 10 | EXT |  | 0.89 | (c)
83881.277 | 5.518 | 4.736 | -5.832 | -6.614 | -2187 | -2166 | -2141 | 43 | 4736 | 7597 |  | CORR | GENE | 07:28 | 07:31 | 07:35 | 894 | 92 | 11 | EXT |  | 0.96 | (c)
83882.081 | 6.322 | 5.691 | -5.028 | -5.659 | -2179 | -2140 | -2138 | 52 | 4339 | 7597 |  | CORR | GENE | 07:29 | 07:35 | 07:35 | 1320 | 81 | 14 | EXT |  | 1 | (b)
83883.308 | 7.549 | 7.02 | -3.801 | -4.33 | -2161 | -2098 | -2109 | 69 | 3388 | 7597 |  | CORR | GENE | 07:32 | 07:42 | 07:40 | 942 | 104 | 11 | EXT |  | 0.97 | (c)
83885.203 | 9.444 | 9.197 | -1.906 | -2.153 | 1174 | 1226 | 1231 | 942 | 727 | 7597 |  | CORR | GENE | 04:30 | 04:39 | 04:39 | 1426 | 114 | 10 | EXT |  | 0.97 | (c)
83886.018 | 10.259 | 10.234 | -1.091 | -1.116 | 732 | 870 | 814 | 732 | 1082 | 7597 |  | CORR | CIGR | 03:19 | 03:41 | 03:32 | 34 | 164 | 11 | EXT |  | 0.89 | (c)
83892.215 | 5.106 | 5.062 | -6.249 | -6.293 | 1277 | 1379 | 1411 | 685 | 5062 | 7598 |  | CORR | CIGR | 06:24 | 06:41 | 06:46 | 46 | 268 | 10 | EXT |  | 0.89 | (c)
83893.922 | 6.813 | 6.757 | -4.542 | -4.598 | 388 | 674 | 549 | 388 | 4526 | 7598 |  | CORR | GENE | 04:01 | 04:47 | 04:27 | 72 | 322 | 10 | EXT |  | 0.89 | (c)
83899.833 | 1.369 | 1.341 | -9.841 | -9.869 | -1355 | -1223 | -1180 | 1005 | 1341 | 7599 |  | CORR | CIGR | 07:02 | 07:23 | 07:30 | 40 | 350 | 11 | EXT |  | 0.89 | (c)
83901.254 | 2.79 | 2.751 | -8.42 | -8.459 | -1189 | -1053 | -1096 | 1002 | 2751 | 7599 |  | CORR | CIGR | 07:29 | 07:51 | 07:44 | 44 | 187 | 10 | EXT |  | 0.89 | (c)
83909.103 | 10.639 | 10.623 | -0.571 | -0.587 | -2078 | -1948 | -1955 | 1832 | 537 | 7599 |  | CORR | GENE | 05:05 | 05:26 | 05:25 | 50 | 246 | 10 | EXT |  | 0.89 | (c)
83910.864 | 1.19 | 1.174 | -6.63 | -6.646 | 754 | 810 | 925 | 754 | 1174 | 7600 |  | CORR | GENE | 05:15 | 05:24 | 05:43 | 61 | 341 | 10 | EXT |  | 0.89 | (c)
83911.173 | 1.499 | 1.468 | -6.321 | -6.352 | 860 | 960 | 968 | 860 | 1468 | 7600 |  | CORR | GENE | 05:32 | 05:49 | 05:50 | 52 | 217 | 11 | EXT |  | 0.89 | (c)
83917.08 | 7.406 | 7.394 | -0.414 | -0.426 | 1038 | 1142 | 1138 | 1038 | 398 | 7600 |  | CORR | CIGR | 06:01 | 06:18 | 06:17 | 28 | 201 | 11 | EXT |  | 0.89 | (c)
83938.081 | 9.282 | 9.156 | -1.863 | -1.989 | -40 | -32 | -35 | 29 | 1734 | 7602 |  | CORR | AXSL | 06:35 | 06:37 | 06:36 | 255 | 11 | 14 | EXT |  | 0.93 | (c)
83940.172 | 0.228 | 0.06 | -10.942 | -11.11 | -28 | 26 | 8 | 0 | 60 | 7603 |  | CORR | GENE | 05:34 | 05:43 | 05:40 | 258 | 72 | 9 | EXT |  | 0.91 | (c)
83949.506 | 9.562 | 9.484 | -1.608 | -1.686 | -1110 | -983 | -1019 | 927 | 1591 | 7603 |  | CORR | GENE | 02:40 | 03:00 | 02:54 | 95 | 183 | 14 | EXT |  | 0.89 | (c)
83950.362 | 10.418 | 10.256 | -0.752 | -0.914 | -437 | -294 | -283 | 129 | 527 | 7603 |  | CORR | GENE | 04:28 | 04:51 | 04:53 | 387 | 308 | 12 | EXT |  | 0.94 | (c)
83964.439 | 2.17 | 2.155 | -9.31 | -9.325 | -1027 | -759 | -715 | 404 | 2155 | 7605 |  | CORR | CIGR | 05:20 | 06:03 | 06:10 | 45 | 623 | 12 | EXT |  | 0.89 | (c)
83964.585 | 2.316 | 2.294 | -9.164 | -9.186 | -824 | -699 | -742 | 661 | 2294 | 7605 |  | CORR | GENE | 05:52 | 06:13 | 06:05 | 67 | 163 | 14 | EXT |  | 0.89 | (c)
83964.709 | 2.44 | 2.372 | -9.04 | -9.108 | -903 | -815 | -855 | 807 | 2372 | 7605 |  | CORR | GENE | 05:40 | 05:54 | 05:47 | 199 | 96 | 10 | EXT |  | 0.91 | (c)
83970.846 | 8.577 | 8.528 | -2.903 | -2.952 | 2209 | -2078 | -2130 | 2008 | 2872 | 7605 |  | CORR | GENE | 02:02 | 02:30 | 02:22 | 80 | 244 | 10 | EXT |  | 0.89 | (c)
83986.289 | 0.855 | 0.845 | -10.595 | -10.605 | 966 | 1046 | 1056 | 966 | 845 | 7607 |  | CORR | CIGR | 04:39 | 04:52 | 04:53 | 26 | 180 | 10 | EXT |  | 0.89 | (c)
83988.997 | 3.563 | 3.521 | -7.887 | -7.929 | 1438 | 1946 | 1842 | 0 | 3521 | 7607 |  | CORR | GENE | 05:55 | 07:17 | 07:00 | 85 | 809 | 12 | EXT |  | 0.89 | (c)
83989.556 | 4.122 | 4.066 | -7.328 | -7.384 | 958 | 1112 | 1207 | 775 | 4066 | 7607 |  | CORR | GENE | 04:37 | 05:02 | 05:18 | 100 | 498 | 10 | EXT |  | 0.89 | (c)
83990.522 | 5.088 | 5.059 | -6.362 | -6.391 | 2067 | 2151 | 2145 | 8 | 5059 | 7607 |  | CORR | CIGR | 07:36 | 07:50 | 07:49 | 43 | 156 | 10 | EXT |  | 0.89 | (c)
83990.788 | 5.354 | 5.249 | -6.096 | -6.201 | 1948 | 2067 | 2052 | 74 | 5249 | 7607 |  | CORR | GENE | 07:17 | 07:37 | 07:34 | 122 | 209 | 10 | EXT |  | 0.89 | (c)
83991.361 | 5.927 | 5.889 | -5.523 | -5.561 | 1016 | 1183 | 1286 | 674 | 5448 | 7607 |  | CORR | GENE | 04:47 | 05:14 | 05:30 | 113 | 541 | 12 | EXT |  | 0.9 | (c)
83991.533 | 6.099 | 6.052 | -5.351 | -5.398 | 2224 | -2108 | -2046 | 0 | 5319 | 7607 |  | CORR | GENE | 08:02 | 08:23 | 08:33 | 79 | 383 | 10 | EXT |  | 0.89 | (c)
83992.14 | 6.706 | 6.695 | -4.744 | -4.755 | 1666 | 1828 | 1864 | 169 | 4568 | 7607 |  | CORR | GENE | 06:32 | 06:58 | 07:04 | 187 | 396 | 10 | EXT |  | 0.9 | (c)
83992.288 | 6.854 | 6.823 | -4.596 | -4.627 | 2166 | -2041 | -2085 | 0 | 4551 | 7607 |  | CORR | GENE | 07:52 | 08:33 | 08:26 | 76 | 421 | 11 | EXT |  | 0.89 | (c)
83992.353 | 6.919 | 6.887 | -4.531 | -4.563 | 1183 | 1251 | 1283 | 848 | 4516 | 7607 |  | CORR | CIGR | 05:14 | 05:25 | 05:30 | 47 | 199 | 10 | EXT |  | 0.89 | (c)
83992.476 | 7.042 | 7.025 | -4.408 | -4.425 | 1343 | 1438 | 1434 | 705 | 4389 | 7607 |  | CORR | CIGR | 05:40 | 05:55 | 05:54 | 36 | 183 | 10 | EXT |  | 0.89 | (c)
83994.404 | 8.97 | 8.948 | -2.48 | -2.502 | 1247 | 1502 | 1424 | 629 | 2436 | 7607 |  | CORR | GENE | 05:24 | 06:05 | 05:53 | 66 | 355 | 12 | EXT |  | 0.89 | (c)
83995.206 | 9.772 | 9.757 | -1.678 | -1.693 | 1358 | 1427 | 1431 | 727 | 1660 | 7607 |  | CORR | CIGR | 05:42 | 05:53 | 05:54 | 33 | 146 | 10 | EXT |  | 0.89 | (c)
83999.867 | 2.983 | 2.319 | -8.457 | -9.121 | 1999 | 2138 | 2082 | 66 | 2319 | 7608 |  | CORR | GENE | 04:55 | 05:17 | 05:08 | 953 | 166 | 10 | EXT |  | 0.96 | (c)
83999.903 | 3.019 | 2.94 | -8.421 | -8.5 | -1943 | -1776 | -1735 | 288 | 2940 | 7608 |  | CORR | GENE | 06:19 | 06:46 | 06:52 | 259 | 415 | 11 | EXT |  | 0.92 | (c)
84004.77 | 7.886 | 7.699 | -3.554 | -3.741 | -1725 | -1651 | -1679 | 506 | 3325 | 7608 |  | CORR | GENE | 06:54 | 07:06 | 07:02 | 416 | 92 | 14 | EXT |  | 0.95 | (c)
84009.259 | 0.935 | 0.917 | -10.27 | -10.288 | 1985 | 2115 | 2097 | 22 | 917 | 7609 |  | CORR | CIGR | 05:21 | 05:42 | 05:39 | 24 | 223 | 11 | EXT |  | 0.89 | (c)
84016.029 | 7.705 | 7.299 | -3.5 | -3.906 | -1767 | -1676 | -1662 | 464 | 3206 | 7609 |  | CORR | GENE | 07:15 | 07:30 | 07:32 | 700 | 210 | 10 | EXT |  | 0.95 | (c)
84016.691 | 8.367 | 8.108 | -2.838 | -3.097 | -1656 | -1625 | -1628 | 574 | 2704 | 7609 |  | CORR | GENE | 07:33 | 07:38 | 07:37 | 393 | 56 | 10 | EXT |  | 0.93 | (c)
84017.461 | 9.137 | 8.502 | -2.068 | -2.703 | -2027 | -1838 | -1868 | 204 | 1666 | 7609 |  | CORR | GENE | 06:33 | 07:04 | 06:59 | 1037 | 318 | 10 | EXT |  | 0.96 | (c)
84018.133 | 9.809 | 9.547 | -1.396 | -1.658 | -1758 | -1639 | -1680 | 473 | 921 | 7609 |  | CORR | GENE | 07:17 | 07:36 | 07:29 | 737 | 156 | 10 | EXT |  | 0.95 | (c)
84019.252 | 10.928 | 10.9 | -0.277 | -0.305 | -1768 | -1677 | -1722 | 463 | 270 | 7609 |  | CORR | CIGR | 07:15 | 07:30 | 07:22 | 35 | 91 | 11 | EXT |  | 0.89 | (c)
84019.828 | 0.299 | 0.081 | -10.651 | -10.869 | 2006 | 2046 | 2045 | 2006 | 81 | 7610 |  | CORR | GENE | 07:23 | 07:29 | 07:29 | 518 | 78 | 11 | EXT |  | 0.95 | (c)
84020.657 | 1.128 | 0.849 | -9.822 | -10.101 | 2100 | 2116 | 2127 | 2100 | 849 | 7610 |  | CORR | GENE | 07:38 | 07:41 | 07:42 | 546 | 54 | 11 | EXT |  | 0.95 | (c)
84038.936 | 8.457 | 8.21 | -3.208 | -3.455 | 1914 | 2013 | 1991 | 1914 | 2826 | 7611 |  | CORR | GENE | 07:47 | 08:03 | 07:60 | 629 | 155 | 15 | EXT |  | 0.98 | (c)
84053.704 | 0 | 0 | -11.27 | -11.27 | -1161 | -1042 | -907 | 653 | 0 | 7613 | Смещение кромок | GWAN |  | 05:54 | 06:13 | 06:35 | 0 | 509 | 16 | EXT | Смещение кромок Наружу Аномалия находится на отводе. Величина смещения - 2.4 мм. |  | (c)
84076.074 | 0 | -0.024 | -9.24 | -9.264 | 2104 | 2166 | 2196 | 0 |  | 7615 | Вышлифовка на шве | GWAN | GENE | 03:43 | 03:53 | 03:58 | 52 | 185 | 12 | EXT | Вышлифовка на шве Аномалия находится на упругопластическом изгибе: R=385 D, максимальное растяжение на 5.1 час. |  | (c)
84081.439 | 5.365 | 5.324 | -3.875 | -3.916 | -1791 | -1597 | -1590 | 440 | 3833 | 7615 |  | CORR | GENE | 05:14 | 05:46 | 05:47 | 83 | 402 | 12 | EXT | Аномалия находится на упругопластическом изгибе: R=686 D, максимальное растяжение на 4.7 час. | 0.89 | (c)
84084.737 | 8.663 | 8.622 | -0.577 | -0.618 | -1836 | -1701 | -1719 | 395 | 531 | 7615 |  | CORR | GENE | 05:07 | 05:29 | 05:26 | 87 | 235 | 11 | EXT |  | 0.89 | (c)
84085.811 | 0.497 | 0.474 | -10.893 | -10.916 | 1986 | 2140 | 2087 | 43 | 474 | 7616 |  | CORR | GENE | 06:08 | 06:33 | 06:25 | 50 | 201 | 11 | EXT |  | 0.89 | (c)
84094.915 | 9.601 | 9.484 | -1.789 | -1.906 | 1623 | 2127 | 1892 | 70 | 1724 | 7616 |  | CORR | GENE | 05:10 | 06:31 | 05:53 | 182 | 537 | 10 | EXT | Аномалия находится на упругопластическом изгибе: R=386 D, максимальное растяжение на 0.2 час. | 0.9 | (c)
84095.37 | 10.056 | 10.035 | -1.334 | -1.355 | 1715 | 2048 | 1901 | 144 | 1161 | 7616 |  | CORR | GENE | 05:25 | 06:18 | 05:55 | 194 | 371 | 10 | EXT | Аномалия находится на упругопластическом изгибе: R=375 D, максимальное растяжение на 0.2 час. | 0.9 | (c)
84096.238 | 10.924 | 10.908 | -0.466 | -0.482 | 1701 | 2042 | 1894 | 143 | 414 | 7616 |  | CORR | GENE | 05:22 | 06:17 | 05:53 | 68 | 386 | 10 | EXT | Аномалия находится на упругопластическом изгибе: R=357 D, максимальное растяжение на 0.2 час. | 0.89 | (c)
84096.585 | 11.271 | 11.226 | -0.119 | -0.164 | 1614 | 1833 | 1843 | 159 | 41 | 7616 |  | CORR | GENE | 05:08 | 05:44 | 05:45 | 123 | 457 | 12 | EXT | Аномалия находится на упругопластическом изгибе: R=353 D, максимальное растяжение на 0.2 час. | 0.9 | (c)
84109.425 | 1.866 | 1.31 | -9.504 | -10.06 | 2062 | 2130 | 2115 | 62 | 1310 | 7619 |  | CORR | GENE | 06:58 | 07:09 | 07:06 | 884 | 107 | 12 | EXT | Аномалия находится на упругопластическом изгибе: R=375 D, максимальное растяжение на 0.2 час. | 0.97 | (c)
84140.965 | 10.616 | 10.197 | -0.799 | -1.218 | -2141 | -1918 | -2018 | 90 | 521 | 7621 |  | CORR | GENE | 06:34 | 07:10 | 06:54 | 697 | 247 | 10 | EXT |  | 0.95 | (c)
84151.551 | 9.787 | 9.425 | -1.658 | -2.02 | 2151 | 2165 | 2193 | 0 | 980 | 7622 |  | CORR | GENE | 07:58 | 08:00 | 08:05 | 1040 | 83 | 12 | EXT |  | 0.98 | (c)
84154.52 | 1.311 | 1.281 | -10.134 | -10.164 | -1836 | -1360 | -1489 | 395 | 1281 | 7623 |  | CORR | GENE | 04:46 | 06:03 | 05:42 | 240 | 694 | 10 | EXT |  | 0.91 | (c)
84154.885 | 1.676 | 1.633 | -9.769 | -9.812 | -1878 | -1507 | -1622 | 353 | 1633 | 7623 |  | CORR | GENE | 04:39 | 05:39 | 05:21 | 193 | 511 | 10 | EXT |  | 0.9 | (c)
84155.355 | 2.146 | 2.127 | -9.299 | -9.318 | -1890 | -1361 | -1604 | 341 | 2127 | 7623 |  | CORR | GENE | 04:37 | 06:03 | 05:24 | 128 | 571 | 10 | EXT |  | 0.9 | (c)
84172.689 | 8.035 | 8.011 | -3.395 | -3.419 | -391 | -232 | -297 | 202 | 3385 | 7624 |  | CORR | CIGR | 10:38 | 11:04 | 10:54 | 34 | 189 | 10 | EXT |  | 0.89 | (c)
84187.458 | 0.134 | 0.121 | -11.336 | -11.349 | -365 | -213 | -289 | 213 | 121 | 7626 |  | CORR | CIGR | 08:36 | 09:00 | 08:48 | 33 | 152 | 10 | EXT |  | 0.89 | (c)
84205.695 | 6.901 | 6.84 | -4.239 | -4.3 | -1953 | -1876 | -1895 | 278 | 3771 | 7627 |  | CORR | GENE | 07:37 | 07:50 | 07:46 | 529 | 115 | 9 | EXT |  | 0.93 | (c)
84206.004 | 7.21 | 7.143 | -3.93 | -3.997 | 1325 | 1604 | 1466 | 623 | 3822 | 7627 |  | CORR | GENE | 04:26 | 05:11 | 04:49 | 175 | 282 | 12 | EXT |  | 0.91 | (c)
84207.556 | 8.762 | 8.743 | -2.378 | -2.397 | 1322 | 1413 | 1400 | 753 | 2358 | 7627 |  | CORR | CIGR | 04:26 | 04:40 | 04:38 | 39 | 156 | 10 | EXT |  | 0.89 | (c)
84209.463 | 10.669 | 10.641 | -0.471 | -0.499 | 1798 | 1953 | 1957 | 115 | 432 | 7627 |  | CORR | GENE | 05:43 | 06:07 | 06:08 | 67 | 318 | 12 | EXT |  | 0.89 | (c)
84209.934 | 0 | -0.03 | -11.1 | -11.13 | 1292 | 1628 | 1527 | 1292 |  | 7628 | Нарушение формы кольцевого шва | GWAN |  | 00:51 | 01:45 | 01:28 | 0 | 470 |  | EXT | Нарушение формы кольцевого шва |  | (c)
84210.362 | 0.428 | 0.359 | -10.672 | -10.741 | -1635 | -1372 | -1282 | 929 | 359 | 7628 |  | CORR | GENE | 04:58 | 05:41 | 05:55 | 116 | 706 | 10 | EXT |  | 0.89 | (c)
84231.946 | 10.912 | 10.878 | -0.028 | -0.062 | -102 | 18 | 12 | 0 | 16 | 7629 |  | CORR | CIGR | 05:49 | 06:08 | 06:07 | 46 | 228 | 14 | EXT |  | 0.89 | (c)
84254.854 | 0.07 | 0.039 | -11.16 | -11.191 | 935 | 1296 | 1266 | 935 | 39 | 7632 |  | CORR | GENE | 04:16 | 05:14 | 05:09 | 76 | 663 | 11 | EXT |  | 0.89 | (c)
84255.974 | 1.19 | 0.868 | -10.04 | -10.362 | -2171 | -2124 | -2119 | 2067 | 868 | 7632 |  | CORR | GENE | 07:54 | 08:02 | 08:03 | 503 | 105 | 10 | EXT |  | 0.94 | (c)
84265.347 | 10.563 | 10.563 | -0.667 | -0.667 | 1322 | 1372 | 1484 | 1322 | 489 | 7632 |  | CORR | GENE | 05:18 | 05:26 | 05:44 | 178 | 325 | 10 | EXT |  | 0.9 | (c)
84266.392 | 0.378 | 0.267 | -4.807 | -4.918 | 1581 | 1717 | 1758 | 295 | 267 | 7633 |  | CORR | GENE | 04:11 | 04:33 | 04:40 | 432 | 354 | 10 | EXT |  | 0.93 | (c)
84276.552 | 5.353 | 5.259 | -0.017 | -0.111 | 1831 | 2159 | -2086 | 0 | 15 | 7634 |  | CORR | GENE | 04:50 | 05:43 | 06:18 | 96 | 1089 | 12 | EXT |  | 0.89 | (c)
84295.026 | 6.797 | 6.759 | -4.003 | -4.041 | -1440 | -1352 | -1329 | 1218 | 3922 | 7636 |  | CORR | GENE | 07:33 | 07:47 | 07:51 | 119 | 222 | 10 | EXT |  | 0.89 | (c)
84299.133 | 0.104 | 0.1 | -11.001 | -11.005 | 1140 | 1307 | 1231 | 1140 | 100 | 7637 |  | CORR | CIGR | 07:17 | 07:44 | 07:32 | 42 | 182 | 10 | EXT |  | 0.89 | (c)
84321.574 | 0.075 | 0.05 | -10.98 | -11.005 | -1368 | -1044 | -1099 | 831 | 50 | 7639 |  | CORR | GENE | 04:22 | 05:14 | 05:05 | 95 | 537 | 10 | EXT |  | 0.89 | (c)
84321.995 | 0.496 | 0.468 | -10.559 | -10.587 | -1983 | -1792 | -1876 | 1770 | 468 | 7639 |  | CORR | CIGR | 02:43 | 03:13 | 02:60 | 44 | 213 | 10 | EXT |  | 0.89 | (c)
84354.011 | 10.047 | 9.997 | -0.943 | -0.993 | 192 | 341 | 349 | 192 | 922 | 7641 |  | CORR | GENE | 05:39 | 06:03 | 06:04 | 71 | 314 | 12 | EXT |  | 0.89 | (c)
84391.525 | 2.326 | 2.296 | -9.359 | -9.389 | 2167 | -2189 | -2198 | 2102 | 2296 | 7645 |  | CORR | CIGR | 04:08 | 04:25 | 04:23 | 37 | 193 | 10 | EXT |  | 0.89 | (c)
84395.482 | 6.283 | 6.268 | -5.402 | -5.417 | -1961 | -1759 | -1800 | 1639 | 5354 | 7645 |  | CORR | GENE | 05:01 | 05:34 | 05:27 | 63 | 322 | 10 | EXT |  | 0.89 | (c)
84412.154 | 11.27 | 11.194 | -0.03 | -0.106 | 428 | 791 | 788 | 428 | 30 | 7646 |  | CORR | GENE | 03:02 | 04:00 | 03:60 | 76 | 720 | 10 | EXT |  | 0.89 | (c)
84414.966 | 2.782 | 2.651 | -8.723 | -8.854 | 744 | 812 | 782 | 744 | 2651 | 7647 |  | CORR | GENE | 04:11 | 04:22 | 04:18 | 1018 | 77 | 10 | EXT |  | 0.96 | (c)
84489.978 | 9.044 | 9.029 | -2.201 | -2.216 | 1943 | 2021 | 1995 | 184 | 2195 | 7653 |  | CORR | CIGR | 08:09 | 08:22 | 08:17 | 21 | 103 | 12 | EXT |  | 0.89 | (c)
84535.641 | 9.072 | 7.575 | -2.493 | -3.99 | 1796 | 1898 | 1901 | 1796 | 1434 | 7657 |  | CORR | GENE | 04:51 | 05:08 | 05:08 | 2556 | 210 | 10 | EXT | Аномалия находится на упругопластическом изгибе: R=612 D, максимальное растяжение на 11.7 час. | 0.97 | (c)
84555.747 | 6.858 | 6.204 | -3.587 | -4.241 | 948 | 1007 | 993 | 948 | 3273 | 7659 |  | CORR | GENE | 04:39 | 04:49 | 04:46 | 968 | 91 | 10 | EXT | Аномалия находится на упругопластическом изгибе: R=323 D, максимальное растяжение на 11.8 час. | 0.96 | (c)
84580.616 | 9.802 | 9.773 | -1.863 | -1.892 | 1577 | 1707 | 1673 | 1577 | 1825 | 7661 |  | ARTD | GENE | 02:10 | 02:30 | 02:25 | 67 | 192 |  | EXT | Эквивалент потери металла 16%. |  | (c)
84616.675 | 11.316 | 11.288 | -0.099 | -0.127 | 241 | 1002 | 645 | 241 | 84 | 7664 |  | CORR | CIGR | 03:22 | 05:25 | 04:28 | 43 | 809 | 11 | EXT |  | 0.89 | (c)
84684.419 | 0 | 0 | -11.07 | -11.07 | -350 | 172 | 134 | 0 | 0 | 7672 | Смещение кромок | GWAN |  | 05:22 | 06:46 | 06:40 | 0 | 968 | 21 | EXT | Смещение кромок Наружу Величина смещения - 3.3 мм. |  | (c)
84733.456 | 3.282 | 3.239 | -8.133 | -8.176 | 65 | 257 | 302 | 65 | 3239 | 7676 |  | CORR | GENE | 03:09 | 03:40 | 03:47 | 93 | 474 | 11 | EXT |  | 0.89 | (c)
84734.279 | 4.105 | 4.076 | -7.31 | -7.339 | 267 | 447 | 485 | 267 | 4076 | 7676 |  | CORR | GENE | 03:41 | 04:10 | 04:17 | 56 | 435 | 11 | EXT |  | 0.89 | (c)
84735.161 | 4.987 | 4.975 | -6.428 | -6.44 | 74 | 325 | 252 | 74 | 4975 | 7676 |  | CORR | GENE | 03:10 | 03:51 | 03:39 | 55 | 356 | 11 | EXT |  | 0.89 | (c)
84735.47 | 5.296 | 5.273 | -6.119 | -6.142 | 80 | 606 | 405 | 80 | 5273 | 7676 |  | CORR | GENE | 03:11 | 04:36 | 04:04 | 122 | 649 | 12 | EXT |  | 0.9 | (c)
84735.957 | 5.783 | 5.765 | -5.632 | -5.65 | 225 | 605 | 456 | 225 | 5572 | 7676 |  | CORR | GENE | 03:35 | 04:36 | 04:12 | 78 | 461 | 11 | EXT |  | 0.89 | (c)
84736.891 | 6.717 | 6.611 | -4.698 | -4.804 | 66 | 125 | 306 | 66 | 4677 | 7676 |  | CORR | GENE | 03:09 | 03:19 | 03:48 | 127 | 480 | 10 | EXT |  | 0.9 | (c)
84739.03 | 8.856 | 8.835 | -2.559 | -2.58 | 1184 | 1420 | 1324 | 766 | 2517 | 7676 |  | CORR | GENE | 06:09 | 06:48 | 06:32 | 63 | 280 | 9 | EXT |  | 0.89 | (c)
84746.965 | 5.376 | 5.313 | -3.904 | -3.967 | 2007 | 2214 | -2218 | 1983 | 3866 | 7677 |  | CORR | GENE | 02:15 | 02:48 | 02:53 | 101 | 471 | 10 | EXT |  | 0.89 | (c)
84748.122 | 6.533 | 6.486 | -2.747 | -2.794 | -1093 | -915 | -946 | 799 | 2718 | 7677 |  | CORR | GENE | 05:54 | 06:23 | 06:18 | 76 | 294 | 10 | EXT |  | 0.89 | (c)
84748.188 | 6.599 | 6.354 | -2.681 | -2.926 | -110 | -57 | -83 | 55 | 2413 | 7677 |  | CORR | GENE | 08:33 | 08:42 | 08:38 | 513 | 55 | 10 | EXT |  | 0.94 | (c)
84748.822 | 7.233 | 7.201 | -2.047 | -2.079 | -1949 | -1716 | -1777 | 1605 | 1931 | 7677 |  | CORR | GENE | 03:36 | 04:14 | 04:04 | 148 | 344 | 13 | EXT |  | 0.9 | (c)
84750.695 | 9.106 | 9.087 | -0.174 | -0.193 | -1608 | -1487 | -1490 | 1372 | 152 | 7677 |  | CORR | CIGR | 04:31 | 04:51 | 04:50 | 41 | 236 | 10 | EXT |  | 0.89 | (c)
84750.809 | 9.22 | 9.129 | -0.06 | -0.151 | 1670 | -1756 | 2218 | 1670 | 43 | 7677 |  | CORR | GENE | 01:20 | 04:07 | 02:49 | 108 | 1097 | 11 | EXT |  | 0.89 | (c)
84755.318 | 4.449 | 4.396 | -5.936 | -5.989 | -613 | -322 | -358 | 102 | 4396 | 7678 |  | CORR | GENE | 04:59 | 05:46 | 05:40 | 93 | 511 | 10 | EXT |  | 0.89 | (c)
84761.254 | 0 | -0.013 | -11.245 | -11.258 | 1328 | 1946 | -2138 | 1144 |  | 7679 | Нарушение формы кольцевого шва | GWAN |  | 01:27 | 03:07 | 04:07 | 0 | 1989 |  | EXT | Нарушение формы кольцевого шва |  | (c)
84761.254 | 0 | 0 | -11.245 | -11.245 | -2121 | -1993 | -1950 | 1780 | 0 | 7679 | Непровар / утяжина | GWAN |  | 04:10 | 04:31 | 04:38 | 0 | 340 | 17 | INT | Непровар / утяжина |  | (c)
84783.526 | 11.027 | 11.006 | -0.353 | -0.374 | 1961 | -2186 | -2193 | 1886 | 83 | 7680 |  | CORR | GENE | 04:48 | 05:39 | 05:37 | 291 | 614 | 12 | EXT |  | 0.92 | (c)
84785.099 | 1.22 | 1.201 | -10.035 | -10.054 | 1996 | 2081 | 2096 | 1996 | 1201 | 7681 |  | CORR | CIGR | 04:42 | 04:56 | 04:58 | 30 | 199 | 10 | EXT |  | 0.89 | (c)
84796.089 | 0.955 | 0.929 | -10.385 | -10.411 | -1781 | -1634 | -1658 | 1535 | 929 | 7682 |  | CORR | CIGR | 04:30 | 04:54 | 04:50 | 45 | 246 | 12 | EXT | Аномалия находится на отводе. | 0.89 | (c)
84817.864 | 0.045 | 0.023 | -11.34 | -11.362 | 1144 | 1723 | 1606 | 163 | 23 | 7684 |  | CORR | GENE | 05:39 | 07:12 | 06:53 | 80 | 924 | 12 | EXT |  | 0.89 | (c)
84822.141 | 4.322 | 4.252 | -7.063 | -7.133 | 1155 | 1347 | 1313 | 759 | 4252 | 7684 |  | CORR | GENE | 05:41 | 06:12 | 06:06 | 85 | 317 | 10 | EXT |  | 0.89 | (c)
84826.58 | 8.761 | 8.725 | -2.624 | -2.66 | 1100 | 1327 | 1275 | 780 | 2578 | 7684 |  | CORR | GENE | 05:32 | 06:08 | 05:60 | 82 | 351 | 11 | EXT |  | 0.89 | (c)
84829.357 | 0.153 | 0.118 | -9.147 | -9.182 | 1119 | 1295 | 1264 | 1119 | 118 | 7685 |  | CORR | CIGR | 05:50 | 06:18 | 06:13 | 40 | 291 | 10 | EXT |  | 0.89 | (c)
84837.126 | 7.922 | 7.845 | -1.378 | -1.455 | -660 | -627 | -432 | 204 | 1373 | 7685 |  | CORR | GENE | 01:03 | 01:08 | 01:39 | 82 | 456 | 10 | EXT |  | 0.89 | (c)
84838.468 | 9.264 | 9.114 | -0.036 | -0.186 | 840 | 2149 | 1669 | 840 | 36 | 7685 |  | CORR | GENE | 05:05 | 08:36 | 07:19 | 150 | 1659 | 12 | EXT |  | 0.9 | (c)
84838.533 | 0.029 | 0.023 | -10.746 | -10.752 | -423 | -92 | -166 | 0 | 23 | 7686 |  | CORR | GENE | 01:12 | 02:06 | 01:54 | 85 | 515 | 8 | EXT |  | 0.89 | (c)
84846.538 | 8.034 | 7.973 | -2.741 | -2.802 | 540 | 801 | 778 | 540 | 2688 | 7686 |  | CORR | GENE | 03:48 | 04:30 | 04:26 | 114 | 477 | 10 | EXT |  | 0.89 | (c)
84860.026 | 10.747 | 10.72 | -0.328 | -0.355 | 2160 | -2122 | -2164 | 2027 | 308 | 7687 |  | CORR | CIGR | 06:46 | 07:15 | 07:08 | 47 | 274 | 10 | EXT |  | 0.84 | (c)
84869.904 | 9.55 | 9.543 | -2.08 | -2.087 | 833 | 953 | 933 | 833 | 2049 | 7688 |  | CORR | CIGR | 05:45 | 06:04 | 06:01 | 38 | 200 | 10 | EXT |  | 0.89 | (c)
84871.954 | 11.6 | 11.528 | -0.03 | -0.102 | 247 | 628 | 519 | 247 | 27 | 7688 |  | CORR | GENE | 04:10 | 05:12 | 04:54 | 75 | 545 | 10 | EXT |  | 0.89 | (c)
84872.146 | 0.162 | 0.133 | -11.298 | -11.327 | 1252 | 1441 | 1383 | 716 | 133 | 7689 |  | CORR | GENE | 05:01 | 05:32 | 05:23 | 132 | 263 | 9 | EXT |  | 0.9 | (c)
84877.573 | 5.589 | 5.535 | -5.871 | -5.925 | 1556 | 1757 | 1692 | 403 | 5535 | 7689 |  | CORR | GENE | 05:50 | 06:23 | 06:12 | 71 | 272 | 10 | EXT |  | 0.89 | (c)
84879.51 | 7.526 | 7.526 | -3.934 | -3.934 | 1182 | 1314 | 1262 | 888 | 3906 | 7689 |  | CORR | CIGR | 04:50 | 05:11 | 05:03 | 28 | 161 | 11 | EXT |  | 0.89 | (c)
84892.611 | 9.167 | 9.122 | -1.983 | -2.028 | 382 | 539 | 505 | 382 | 1963 | 7690 |  | CORR | GENE | 03:19 | 03:44 | 03:39 | 65 | 246 | 10 | EXT |  | 0.89 | (c)
84896.154 | 1.56 | 1.181 | -9.715 | -10.094 | -2225 | -2165 | -2154 | 6 | 1181 | 7691 |  | CORR | GENE | 06:27 | 06:36 | 06:38 | 881 | 142 | 12 | EXT |  | 0.97 | (c)
84897.251 | 2.657 | 2.613 | -8.618 | -8.662 | 1768 | 1783 | 1791 | 416 | 2613 | 7691 |  | CORR | AXGR | 05:11 | 05:14 | 05:15 | 267 | 46 | 10 | EXT |  | 0.91 | (c)
84909.479 | 3.61 | 3.552 | -7.745 | -7.803 | 1383 | 1616 | 1632 | 349 | 3552 | 7692 |  | CORR | GENE | 05:21 | 05:59 | 06:02 | 91 | 499 | 10 | EXT |  | 0.89 | (c)
84912.704 | 6.835 | 6.798 | -4.52 | -4.557 | 1670 | 1874 | 1797 | 307 | 4513 | 7692 |  | CORR | CIGR | 06:08 | 06:41 | 06:28 | 44 | 254 | 12 | EXT |  | 0.89 | (c)
84913.969 | 8.1 | 8.034 | -3.255 | -3.321 | 1362 | 1592 | 1606 | 380 | 3243 | 7692 |  | CORR | GENE | 05:18 | 05:55 | 05:58 | 78 | 489 | 10 | EXT |  | 0.89 | (c)
84914.483 | 8.614 | 8.359 | -2.741 | -2.996 | 1400 | 1717 | 1694 | 242 | 2553 | 7692 |  | CORR | GENE | 05:24 | 06:15 | 06:12 | 443 | 589 | 10 | EXT |  | 0.93 | (c)
84920.163 | 2.939 | 2.926 | -8.206 | -8.219 | 775 | 1016 | 932 | 775 | 2926 | 7693 |  | CORR | CIGR | 04:58 | 05:37 | 05:24 | 39 | 314 | 10 | EXT |  | 0.89 | (c)
84927.639 | 10.415 | 10.402 | -0.73 | -0.743 | 1210 | 1344 | 1280 | 880 | 709 | 7693 |  | CORR | CIGR | 06:09 | 06:30 | 06:20 | 34 | 140 | 10 | EXT |  | 0.89 | (c)
84928.448 | 0.079 | 0.077 | -11.321 | -11.323 | -2022 | -1532 | -1731 | 1440 | 77 | 7694 |  | CORR | GENE | 05:29 | 06:48 | 06:16 | 106 | 582 | 10 | EXT |  | 0.89 | (c)
84946.647 | 2.573 | 2.063 | -4.157 | -4.667 | 1681 | 1711 | 1721 | 468 | 2063 | 7696 |  | CORR | GENE | 07:08 | 07:12 | 07:14 | 2035 | 81 | 10 | EXT |  | 0.97 | (c)
84952.506 | 1.702 | 1.466 | -9.638 | -9.874 | -1851 | -1652 | -1710 | 379 | 1466 | 7697 |  | CORR | GENE | 05:39 | 06:11 | 06:02 | 245 | 282 | 10 | EXT |  | 0.91 | (c)
84953.034 | 2.23 | 2.214 | -9.11 | -9.126 | -1677 | -1591 | -1617 | 553 | 2214 | 7697 |  | CORR | CIGR | 06:07 | 06:21 | 06:17 | 27 | 121 | 10 | EXT |  | 0.89 | (c)
84967.516 | 5.372 | 5.288 | -6.063 | -6.147 | -1527 | -1454 | -1462 | 703 | 5288 | 7698 |  | CORR | GENE | 06:21 | 06:33 | 06:31 | 849 | 131 | 10 | EXT |  | 0.95 | (c)
84972.902 | 10.758 | 10.718 | -0.677 | -0.717 | -1444 | -1217 | -1159 | 786 | 626 | 7698 |  | CORR | GENE | 06:34 | 07:11 | 07:20 | 91 | 571 | 12 | EXT |  | 0.89 | (c)
84973.161 | 11.017 | 10.898 | -0.418 | -0.537 | -1948 | -1544 | -1714 | 282 | 398 | 7698 |  | CORR | GENE | 05:13 | 06:18 | 05:51 | 139 | 469 | 12 | EXT |  | 0.9 | (c)
84973.576 | 11.432 | 11.281 | -0.003 | -0.154 | -2176 | -1314 | -1738 | 54 | 3 | 7698 |  | CORR | GENE | 04:36 | 06:55 | 05:47 | 151 | 876 | 12 | EXT |  | 0.9 | (c)
84973.579 | 0 | -0.028 | -10.775 | -10.803 | -250 | 185 | 397 | 250 |  | 7699 | Нарушение формы кольцевого шва | GWAN |  | 11:20 | 00:30 | 13:04 | 0 | 1294 |  | EXT | Нарушение формы кольцевого шва |  | (c)
85014.952 | 8.568 | 8.485 | -2.782 | -2.865 | 1526 | 1838 | 1773 | 1526 | 2595 | 7702 |  | CORR | GENE | 05:13 | 06:03 | 05:53 | 270 | 493 | 12 | EXT |  | 0.92 | (c)
85015.959 | 9.575 | 9.408 | -1.775 | -1.942 | 1519 | 1679 | 1782 | 1519 | 1610 | 7702 |  | CORR | GENE | 05:12 | 05:38 | 05:54 | 332 | 525 | 12 | EXT |  | 0.93 | (c)
85017.511 | 11.127 | 10.898 | -0.223 | -0.452 | 1587 | 1990 | 1793 | 1587 | 184 | 7702 |  | CORR | GENE | 05:23 | 06:28 | 05:56 | 268 | 411 | 15 | EXT |  | 0.93 | (c)
85017.669 | 11.285 | 11.268 | -0.065 | -0.082 | 1432 | 1850 | 1675 | 1432 | 27 | 7702 |  | CORR | GENE | 04:58 | 06:05 | 05:37 | 55 | 485 | 11 | EXT |  | 0.89 | (c)
85031.181 | 1.867 | 1.862 | -9.503 | -9.508 | 1988 | 2078 | 2071 | 77 | 1862 | 7704 |  | CORR | CIGR | 05:43 | 05:58 | 05:57 | 26 | 166 | 13 | EXT |  | 0.89 | (c)
85032.254 | 2.94 | 2.923 | -8.43 | -8.447 | 1725 | 1798 | 1780 | 395 | 2923 | 7704 |  | CORR | CIGR | 05:01 | 05:12 | 05:10 | 32 | 111 | 10 | EXT |  | 0.89 | (c)
85033.201 | 3.887 | 3.076 | -7.483 | -8.294 | 1765 | 1854 | 1901 | 194 | 3076 | 7704 |  | CORR | GENE | 05:07 | 05:22 | 05:29 | 1906 | 272 | 11 | EXT |  | 0.98 | (c)
85035.708 | 6.394 | 6.089 | -4.976 | -5.281 | 1528 | 1568 | 1559 | 641 | 4736 | 7704 |  | CORR | GENE | 04:29 | 04:35 | 04:34 | 545 | 62 | 10 | EXT |  | 0.94 | (c)
85036.887 | 7.573 | 7.184 | -3.797 | -4.186 | -1964 | -1941 | -1906 | 266 | 2782 | 7704 |  | CORR | GENE | 07:05 | 07:09 | 07:15 | 1404 | 116 | 10 | EXT |  | 0.97 | (c)
85037.181 | 7.867 | 6.966 | -3.503 | -4.404 | 1508 | 1533 | 1558 | 623 | 3223 | 7704 |  | CORR | GENE | 04:26 | 04:30 | 04:34 | 1181 | 100 | 12 | EXT |  | 0.98 | (c)
85043.463 | 2.779 | 2.763 | -8.541 | -8.557 | 2208 | -2139 | -2145 | 0 | 2763 | 7705 |  | CORR | CIGR | 05:59 | 06:17 | 06:17 | 37 | 216 | 10 | EXT |  | 0.89 | (c)
85045.103 | 4.419 | 4.402 | -6.901 | -6.918 | -2142 | -2061 | -2048 | 89 | 4402 | 7705 |  | CORR | CIGR | 06:17 | 06:30 | 06:32 | 29 | 188 | 11 | EXT |  | 0.89 | (c)
85068.775 | 5.231 | 5.204 | -6.154 | -6.181 | 2055 | -2115 | -2225 | 0 | 5204 | 7707 |  | CORR | GENE | 05:15 | 06:02 | 05:45 | 60 | 361 | 10 | EXT |  | 0.89 | (c)
85069.686 | 6.142 | 6.124 | -5.243 | -5.261 | 1847 | 1949 | 1953 | 172 | 5230 | 7707 |  | CORR | CIGR | 04:42 | 04:58 | 04:59 | 31 | 211 | 12 | EXT |  | 0.89 | (c)
85076.047 | 1.118 | 1.065 | -10.142 | -10.195 | 2196 | 2207 | 2227 | 0 | 1065 | 7708 |  | CORR | GENE | 02:58 | 03:00 | 03:03 | 345 | 63 | 9 | EXT |  | 0.92 | (c)
85078.482 | 3.553 | 3.533 | -7.707 | -7.727 | -751 | -657 | -662 | 573 | 3533 | 7708 |  | CORR | CIGR | 07:03 | 07:18 | 07:17 | 26 | 178 | 10 | EXT |  | 0.89 | (c)
85089.626 | 3.437 | 1.532 | -7.878 | -9.783 | -1394 | -1281 | -1285 | 837 | 1532 | 7709 |  | CORR | GENE | 06:38 | 06:57 | 06:56 | 2220 | 218 | 10 | EXT |  | 0.97 | (c)
85090.491 | 4.302 | 4.178 | -7.013 | -7.137 | -1828 | -1674 | -1588 | 403 | 4178 | 7709 |  | CORR | GENE | 05:28 | 05:53 | 06:07 | 202 | 479 | 10 | EXT |  | 0.91 | (c)
85092.521 | 6.332 | 6.31 | -4.983 | -5.005 | -1530 | -1412 | -1468 | 701 | 4965 | 7709 |  | CORR | CIGR | 06:17 | 06:36 | 06:27 | 40 | 124 | 10 | EXT |  | 0.89 | (c)
85092.74 | 6.551 | 6.509 | -4.764 | -4.806 | -1758 | -1597 | -1677 | 473 | 4721 | 7709 |  | CORR | GENE | 05:40 | 06:06 | 05:53 | 85 | 161 | 10 | EXT |  | 0.89 | (c)
85093.28 | 7.091 | 7.075 | -4.224 | -4.24 | -1811 | -1611 | -1653 | 420 | 4177 | 7709 |  | CORR | GENE | 05:31 | 06:03 | 05:57 | 63 | 315 | 12 | EXT |  | 0.89 | (c)
85093.752 | 7.563 | 7.544 | -3.752 | -3.771 | -1677 | -1487 | -1561 | 554 | 3740 | 7709 |  | CORR | CIGR | 05:53 | 06:23 | 06:12 | 31 | 232 | 10 | EXT |  | 0.89 | (c)
85093.811 | 7.622 | 7.622 | -3.693 | -3.693 | -1734 | -1616 | -1675 | 497 | 3668 | 7709 |  | CORR | CIGR | 05:44 | 06:03 | 05:53 | 25 | 118 | 12 | EXT |  | 0.89 | (c)
85094.361 | 8.172 | 8.172 | -3.143 | -3.143 | -1640 | -1427 | -1533 | 591 | 3105 | 7709 |  | CORR | CIGR | 05:59 | 06:33 | 06:16 | 38 | 213 | 9 | EXT |  | 0.89 | (c)
85096.402 | 10.213 | 10.203 | -1.102 | -1.112 | -1450 | -1370 | -1394 | 781 | 1078 | 7709 |  | CORR | CIGR | 06:29 | 06:42 | 06:38 | 34 | 111 | 11 | EXT |  | 0.89 | (c)
85097.681 | 0.177 | 0.154 | -11.303 | -11.326 | -1464 | -1366 | -1383 | 767 | 154 | 7710 |  | CORR | CIGR | 05:38 | 05:54 | 05:51 | 32 | 161 | 15 | EXT |  | 0.89 | (c)
85097.905 | 0.401 | 0.373 | -11.079 | -11.107 | -1826 | -1563 | -1601 | 405 | 373 | 7710 |  | CORR | GENE | 04:39 | 05:22 | 05:16 | 111 | 449 | 10 | EXT |  | 0.89 | (c)
85098.213 | 0.709 | 0.679 | -10.771 | -10.801 | -1398 | -1307 | -1320 | 833 | 679 | 7710 |  | CORR | CIGR | 05:48 | 06:03 | 06:01 | 46 | 155 | 14 | EXT |  | 0.89 | (c)
85102.38 | 4.876 | 4.832 | -6.604 | -6.648 | -995 | -855 | -861 | 728 | 4832 | 7710 |  | CORR | GENE | 06:53 | 07:16 | 07:15 | 67 | 267 | 11 | EXT |  | 0.89 | (c)
85115.048 | 6.064 | 6.03 | -5.116 | -5.15 | -1601 | -1303 | -1442 | 630 | 5106 | 7711 |  | CORR | CIGR | 07:24 | 08:12 | 07:49 | 44 | 317 | 10 | EXT |  | 0.89 | (c)
85115.587 | 6.603 | 6.46 | -4.577 | -4.72 | -1946 | -1698 | -1723 | 285 | 4389 | 7711 |  | CORR | GENE | 06:28 | 07:08 | 07:04 | 331 | 445 | 10 | EXT |  | 0.92 | (c)
85115.709 | 6.725 | 6.719 | -4.455 | -4.461 | 1946 | 2066 | 2084 | 8 | 4414 | 7711 |  | CORR | CIGR | 04:56 | 05:15 | 05:18 | 47 | 276 | 10 | EXT |  | 0.89 | (c)
85120.079 | 11.095 | 11.069 | -0.085 | -0.111 | 2164 | -2214 | -2111 | 0 | 64 | 7711 |  | CORR | CIGR | 05:31 | 05:45 | 06:01 | 47 | 371 | 11 | EXT |  | 0.89 | (c)
85120.33 | 0.166 | 0.129 | -11.309 | -11.346 | 1441 | 1479 | 1541 | 589 | 129 | 7712 |  | CORR | CIGR | 05:37 | 05:43 | 05:53 | 40 | 200 | 9 | EXT |  | 0.89 | (c)
85129.73 | 9.566 | 9.394 | -1.909 | -2.081 | 1849 | 2000 | 2027 | 26 | 1610 | 7712 |  | CORR | GENE | 06:42 | 07:07 | 07:11 | 471 | 355 | 10 | EXT |  | 0.94 | (c)
85130.796 | 10.632 | 10.592 | -0.843 | -0.883 | 1584 | 2039 | 1878 | 59 | 764 | 7712 |  | CORR | GENE | 05:60 | 07:13 | 06:47 | 119 | 587 | 10 | EXT |  | 0.89 | (c)
85134.632 | 2.993 | 2.961 | -8.447 | -8.479 | 1552 | 1590 | 1680 | 422 | 2961 | 7713 |  | CORR | CIGR | 06:53 | 06:59 | 07:14 | 44 | 257 | 10 | EXT |  | 0.89 | (c)
85138.727 | 7.088 | 4.795 | -4.352 | -6.645 | 448 | 662 | 623 | 448 | 4087 | 7713 |  | CORR | GENE | 03:55 | 04:29 | 04:23 | 2558 | 350 | 9 | EXT |  | 0.96 | (c)
85144.117 | 1.038 | 0.768 | -10.197 | -10.467 | 1419 | 1620 | 2090 | 0 | 768 | 7714 |  | CORR | GENE | 03:45 | 04:17 | 05:33 | 312 | 1341 | 10 | EXT |  | 0.92 | (c)
85144.697 | 1.618 | 1.585 | -9.617 | -9.65 | -1801 | -1605 | -1667 | 430 | 1585 | 7714 |  | CORR | GENE | 07:05 | 07:37 | 07:27 | 185 | 267 | 9 | EXT |  | 0.9 | (c)
85146.839 | 3.76 | 3.732 | -7.475 | -7.503 | 1858 | -2038 | 2193 | 0 | 3732 | 7714 |  | CORR | GENE | 04:56 | 06:27 | 05:50 | 133 | 670 | 9 | EXT |  | 0.9 | (c)
85150.824 | 7.745 | 7.728 | -3.49 | -3.507 | 1473 | 1603 | 1542 | 619 | 3463 | 7714 |  | CORR | CIGR | 03:53 | 04:14 | 04:05 | 44 | 138 | 9 | EXT |  | 0.89 | (c)
85151.084 | 8.005 | 7.907 | -3.23 | -3.328 | 1991 | 2101 | -2124 | 0 | 3189 | 7714 |  | CORR | GENE | 05:17 | 05:35 | 06:13 | 139 | 691 | 10 | EXT |  | 0.9 | (c)
85151.207 | 8.128 | 8.074 | -3.107 | -3.161 | 1305 | 1584 | 1543 | 450 | 3073 | 7714 |  | CORR | GENE | 03:26 | 04:11 | 04:05 | 88 | 475 | 10 | EXT |  | 0.89 | (c)
85151.577 | 8.498 | 8.339 | -2.737 | -2.896 | 1505 | 2101 | 2091 | 0 | 2676 | 7714 |  | CORR | GENE | 03:59 | 05:35 | 05:33 | 220 | 1171 | 9 | EXT |  | 0.91 | (c)
85152.974 | 9.895 | 9.685 | -1.34 | -1.55 | 1417 | 2099 | 1804 | 40 | 1238 | 7714 |  | CORR | GENE | 03:44 | 05:34 | 04:47 | 312 | 773 | 11 | EXT |  | 0.92 | (c)
85153.083 | 10.004 | 9.946 | -1.231 | -1.289 | -1930 | -1706 | -1745 | 301 | 1212 | 7714 |  | CORR | GENE | 06:44 | 07:20 | 07:14 | 77 | 370 | 10 | EXT |  | 0.89 | (c)
85153.693 | 10.614 | 10.389 | -0.621 | -0.846 | 1827 | 2093 | 2146 | 0 | 610 | 7714 |  | CORR | GENE | 04:51 | 05:33 | 05:42 | 236 | 638 | 13 | EXT |  | 0.92 | (c)
85153.814 | 10.735 | 10.716 | -0.5 | -0.519 | 1497 | 2093 | 1967 | 0 | 257 | 7714 |  | CORR | GENE | 03:57 | 05:33 | 05:13 | 262 | 939 | 13 | EXT |  | 0.92 | (c)
85154.233 | 11.154 | 11.067 | -0.081 | -0.168 | 2127 | -2112 | -1993 | 0 | 68 | 7714 |  | CORR | GENE | 05:39 | 06:15 | 06:34 | 100 | 681 | 11 | EXT |  | 0.89 | (c)
85154.926 | 0.612 | 0.592 | -10.091 | -10.111 | 1037 | 1171 | 1183 | 902 | 592 | 7715а |  | CORR | CIGR | 03:53 | 04:15 | 04:17 | 38 | 291 | 10 | EXT |  | 0.89 | (c)
85155.674 | 1.36 | 1.238 | -9.343 | -9.465 | 807 | -1892 | 1688 | 0 | 1238 | 7715а |  | CORR | GENE | 03:16 | 08:00 | 05:38 | 343 | 1762 | 10 | EXT |  | 0.92 | (c)
85156.353 | 2.039 | 1.922 | -8.664 | -8.781 | 328 | 681 | 1340 | 0 | 1922 | 7715а |  | CORR | GENE | 01:59 | 02:55 | 04:42 | 758 | 2023 | 11 | EXT |  | 0.96 | (c)
85157.271 | 2.957 | 2.898 | -7.746 | -7.805 | 921 | 1722 | 1428 | 295 | 2898 | 7715а |  | CORR | GENE | 03:34 | 05:44 | 04:56 | 118 | 1014 | 11 | EXT |  | 0.9 | (c)
85158.37 | 4.056 | 3.958 | -6.647 | -6.745 | 1723 | 1968 | 2107 | 0 | 3958 | 7715а |  | CORR | GENE | 05:44 | 06:23 | 06:46 | 129 | 767 | 10 | EXT |  | 0.9 | (c)
85158.971 | 4.657 | 4.604 | -6.046 | -6.099 | 1186 | 1428 | 1459 | 498 | 4604 | 7715а |  | CORR | GENE | 04:17 | 04:56 | 05:01 | 100 | 546 | 10 | EXT |  | 0.89 | (c)
85159.259 | 4.945 | 4.809 | -5.758 | -5.894 | 1496 | 1662 | 1969 | 0 | 4809 | 7715а |  | CORR | GENE | 05:07 | 05:34 | 06:23 | 173 | 945 | 10 | EXT |  | 0.9 | (c)
85159.729 | 5.415 | 5.404 | -5.288 | -5.299 | 1265 | 1649 | 1579 | 337 | 5174 | 7715а |  | CORR | GENE | 04:30 | 05:32 | 05:21 | 125 | 628 | 9 | EXT |  | 0.89 | (c)
85160.456 | 6.142 | 6.093 | -4.561 | -4.61 | 1726 | -2079 | 2122 | 0 | 4446 | 7715а |  | CORR | GENE | 05:44 | 07:30 | 06:48 | 164 | 792 | 11 | EXT |  | 0.9 | (c)
85177.386 | 0.547 | 0.514 | -10.138 | -10.171 | -674 | -557 | -576 | 477 | 514 | 7718 |  | CORR | GENE | 06:60 | 07:19 | 07:16 | 95 | 197 | 10 | EXT | Аномалия находится на отводе. | 0.89 | (c)
85179.624 | 2.785 | 2.584 | -7.9 | -8.101 | -518 | -454 | -465 | 412 | 2584 | 7718 |  | CORR | GENE | 07:25 | 07:35 | 07:34 | 430 | 106 | 10 | EXT | Аномалия находится на отводе. | 0.93 | (c)
85181.438 | 4.599 | 4.505 | -6.086 | -6.18 | 2212 | -2138 | -1905 | 1561 | 4505 | 7718 |  | CORR | GENE | 02:46 | 03:04 | 03:41 | 135 | 688 | 10 | EXT | Аномалия находится на отводе. | 0.9 | (c)
85183.077 | 6.238 | 6.173 | -4.447 | -4.512 | 2038 | -2065 | -2145 | 1867 | 4410 | 7718 |  | CORR | GENE | 02:18 | 03:15 | 03:03 | 102 | 556 | 12 | EXT | Аномалия находится на отводе. | 0.89 | (c)
85183.248 | 6.409 | 6.404 | -4.276 | -4.281 | -1927 | -1807 | -1867 | 1806 | 4255 | 7718 |  | CORR | CIGR | 03:38 | 03:57 | 03:47 | 26 | 121 | 10 | EXT | Аномалия находится на отводе. | 0.89 | (c)
85183.56 | 6.721 | 6.72 | -3.964 | -3.965 | -1895 | -1794 | -1844 | 1793 | 3947 | 7718 |  | CORR | CIGR | 03:43 | 03:59 | 03:51 | 18 | 102 | 11 | EXT | Аномалия находится на отводе. | 0.89 | (c)
85186.113 | 9.274 | 9.239 | -1.411 | -1.446 | 727 | 843 | 857 | 727 | 1401 | 7718 |  | CORR | CIGR | 10:46 | 11:05 | 11:07 | 45 | 261 | 10 | EXT | Аномалия находится на отводе. | 0.89 | (c)
85187.524 | 0 | -0.03 | -11.48 | -11.51 | 1138 | 1242 | 1246 | 876 |  | 7719 | Вышлифовка на шве | GWAN | GENE | 02:11 | 02:27 | 02:28 | 53 | 216 | 11 | EXT | Вышлифовка на шве Аномалия находится на отводе. |  | (c)
85187.611 | 0.087 | 0.061 | -11.393 | -11.419 | 1930 | 2155 | 2058 | 44 | 61 | 7719 |  | CORR | GENE | 04:18 | 04:55 | 04:39 | 65 | 257 | 10 | EXT |  | 0.89 | (c)
85192.342 | 4.818 | 4.778 | -6.662 | -6.702 | -2161 | -1838 | -1932 | 70 | 4778 | 7719 |  | CORR | GENE | 05:18 | 06:10 | 05:55 | 111 | 458 | 10 | EXT |  | 0.89 | (c)
85195.001 | 7.477 | 7.45 | -4.003 | -4.03 | -719 | -572 | -581 | 443 | 3992 | 7719 |  | CORR | CIGR | 09:11 | 09:35 | 09:33 | 38 | 276 | 10 | EXT |  | 0.89 | (c)
85200.105 | 1.101 | 1.059 | -10.269 | -10.311 | -1937 | -1774 | -1786 | 294 | 1059 | 7720 |  | CORR | GENE | 07:08 | 07:34 | 07:32 | 58 | 301 | 10 | EXT |  | 0.89 | (c)
85207.46 | 8.456 | 8.373 | -2.914 | -2.997 | 2196 | -1731 | -1920 | 0 | 2804 | 7720 |  | CORR | GENE | 06:15 | 07:41 | 07:11 | 193 | 690 | 9 | EXT |  | 0.9 | (c)
85233.337 | 0.038 | 0.037 | -11.012 | -11.013 | 1165 | 1536 | 1841 | 0 | 37 | 7723 |  | CORR | GENE | 03:36 | 04:36 | 05:25 | 124 | 1353 | 11 | EXT | Аномалия находится на упругопластическом изгибе: R=487 D, максимальное растяжение на 6.1 час. | 0.9 | (c)
85236.52 | 3.221 | 3.188 | -7.829 | -7.862 | -1161 | -1013 | -904 | 646 | 3188 | 7723 |  | CORR | GENE | 09:20 | 09:44 | 10:02 | 97 | 515 | 10 | EXT | Аномалия находится на упругопластическом изгибе: R=478 D, максимальное растяжение на 6.1 час. | 0.89 | (c)
85236.838 | 3.539 | 3.508 | -7.511 | -7.542 | 2206 | -2117 | -2142 | 0 | 3508 | 7723 |  | CORR | CIGR | 06:24 | 06:46 | 06:42 | 46 | 227 | 10 | EXT | Аномалия находится на упругопластическом изгибе: R=482 D, максимальное растяжение на 6.1 час. | 0.89 | (c)
85237.334 | 4.035 | 4.019 | -7.015 | -7.031 | -1324 | -1204 | -1206 | 906 | 4019 | 7723 |  | CORR | CIGR | 08:54 | 09:13 | 09:13 | 33 | 236 | 10 | EXT | Аномалия находится на упругопластическом изгибе: R=494 D, максимальное растяжение на 6.1 час. | 0.89 | (c)
85237.336 | 4.037 | 4.034 | -7.013 | -7.016 | 1577 | 1657 | 1709 | 389 | 4034 | 7723 |  | CORR | CIGR | 04:42 | 04:55 | 05:04 | 35 | 265 | 10 | EXT | Аномалия находится на упругопластическом изгибе: R=494 D, максимальное растяжение на 6.1 час. | 0.89 | (c)
85237.964 | 4.665 | 4.646 | -6.385 | -6.404 | -2107 | -1960 | -1907 | 124 | 4646 | 7723 |  | CORR | CIGR | 06:48 | 07:12 | 07:20 | 36 | 400 | 10 | EXT | Аномалия находится на упругопластическом изгибе: R=531 D, максимальное растяжение на 6 час. | 0.89 | (c)
85238.617 | 5.318 | 5.305 | -5.732 | -5.745 | -2150 | -2077 | -2098 | 80 | 5305 | 7723 |  | CORR | CIGR | 06:41 | 06:53 | 06:49 | 25 | 105 | 10 | EXT | Аномалия находится на упругопластическом изгибе: R=567 D, максимальное растяжение на 6 час. | 0.89 | (c)
85239.606 | 6.307 | 6.289 | -4.743 | -4.761 | -2110 | -1978 | -2029 | 120 | 4731 | 7723 |  | CORR | CIGR | 06:47 | 07:09 | 07:00 | 30 | 162 | 10 | EXT | Аномалия находится на упругопластическом изгибе: R=661 D, максимальное растяжение на 6 час. | 0.89 | (c)
85240.074 | 6.775 | 6.75 | -4.275 | -4.3 | 1914 | 2006 | 1997 | 151 | 4267 | 7723 |  | CORR | CIGR | 05:37 | 05:52 | 05:50 | 33 | 166 | 10 | EXT | Аномалия находится на упругопластическом изгибе: R=719 D, максимальное растяжение на 6 час. | 0.89 | (c)
85240.531 | 7.232 | 7.218 | -3.818 | -3.832 | 1687 | 1779 | 1733 | 451 | 3808 | 7723 |  | CORR | CIGR | 05:00 | 05:15 | 05:08 | 24 | 93 | 11 | EXT | Аномалия находится на упругопластическом изгибе: R=780 D, максимальное растяжение на 6 час. | 0.89 | (c)
85248.289 | 3.94 | 3.912 | -7.28 | -7.308 | -1280 | -1130 | -1170 | 950 | 3912 | 7724 |  | CORR | CIGR | 09:31 | 09:55 | 09:49 | 31 | 221 | 12 | EXT |  | 0.89 | (c)
85259.727 | 0 | -0.026 | -3.807 | -3.833 | -672 | 209 | -161 | 349 |  | 7725б | Нарушение формы кольцевого шва | GWAN |  | 11:44 | 02:07 | 13:07 | 0 | 1020 |  | EXT | Нарушение формы кольцевого шва |  | (c)
85259.727 | 0 | 0 | -3.807 | -3.807 | 1368 | 1412 | 1551 | 1368 | 0 | 7725б | Непровар / утяжина | GWAN |  | 05:14 | 05:21 | 05:43 | 0 | 366 | 10 | INT | Непровар / утяжина |  | (c)
85263.534 | 0 | -0.028 | -3.462 | -3.49 | 654 | 1329 | 1020 | 654 |  | 7725в | Нарушение формы кольцевого шва | GWAN |  | 00:04 | 01:53 | 01:03 | 0 | 731 |  | EXT | Нарушение формы кольцевого шва |  | (c)
85263.534 | 0 | 0 | -3.462 | -3.462 | 2112 | -2008 | -2008 | 0 | 0 | 7725в | Непровар / утяжина | GWAN |  | 03:60 | 04:55 | 04:55 | 0 | 682 | 16 | INT | Непровар / утяжина |  | (c)
85267.39 | 0.394 | 0.378 | -11.074 | -11.09 | -456 | -302 | -379 | 302 | 378 | 7726а |  | CORR | CIGR | 08:01 | 08:26 | 08:13 | 31 | 154 | 10 | EXT |  | 0.89 | (c)
85267.915 | 0.919 | 0.905 | -10.549 | -10.563 | -2115 | -2104 | -2100 | 116 | 905 | 7726а |  | CORR | PITT | 03:33 | 03:35 | 03:36 | 27 | 29 | 15 | EXT |  | 0.89 | (c)
85268.068 | 1.072 | 1.019 | -10.396 | -10.449 | -2160 | -2133 | -2137 | 70 | 1019 | 7726а |  | CORR | PITT | 03:26 | 03:30 | 03:30 | 77 | 46 | 10 | EXT |  | 0.89 | (c)
85268.358 | 1.362 | 1.356 | -10.106 | -10.112 | -522 | -435 | -469 | 416 | 1356 | 7726а |  | CORR | GENE | 07:50 | 08:04 | 07:59 | 131 | 106 | 12 | EXT |  | 0.9 | (c)
85268.743 | 1.747 | 1.732 | -9.721 | -9.736 | -1944 | -1853 | -1858 | 286 | 1732 | 7726а |  | CORR | GENE | 04:01 | 04:15 | 04:15 | 54 | 172 | 12 | EXT |  | 0.89 | (c)
85269.858 | 2.862 | 2.853 | -8.606 | -8.615 | -500 | -425 | -460 | 419 | 2853 | 7726а |  | CORR | CIGR | 07:54 | 08:06 | 08:00 | 38 | 81 | 10 | EXT |  | 0.89 | (c)
85270.338 | 3.342 | 3.318 | -8.126 | -8.15 | -1839 | -1748 | -1748 | 391 | 3318 | 7726а |  | CORR | GENE | 04:18 | 04:32 | 04:33 | 55 | 183 | 10 | EXT |  | 0.89 | (c)
85270.879 | 3.883 | 3.878 | -7.585 | -7.59 | -1756 | -1647 | -1702 | 474 | 3878 | 7726а |  | CORR | CIGR | 04:31 | 04:49 | 04:40 | 24 | 109 | 10 | EXT |  | 0.89 | (c)
85270.958 | 3.962 | 3.957 | -7.506 | -7.511 | -1777 | -1701 | -1739 | 453 | 3957 | 7726а |  | CORR | CIGR | 04:28 | 04:40 | 04:34 | 22 | 76 | 11 | EXT |  | 0.89 | (c)
85271.079 | 4.083 | 4.047 | -7.385 | -7.421 | -1752 | -1743 | -1742 | 478 | 4047 | 7726а |  | CORR | AXGR | 04:32 | 04:33 | 04:33 | 88 | 20 | 9 | EXT |  | 0.89 | (c)
85271.525 | 4.529 | 4.529 | -6.939 | -6.939 | -1966 | -1889 | -1924 | 264 | 4529 | 7726а |  | CORR | CIGR | 03:57 | 04:10 | 04:04 | 25 | 85 | 12 | EXT |  | 0.89 | (c)
85271.604 | 4.608 | 4.604 | -6.86 | -6.864 | -1817 | -1731 | -1757 | 413 | 4604 | 7726а |  | CORR | CIGR | 04:21 | 04:35 | 04:31 | 30 | 121 | 13 | EXT |  | 0.89 | (c)
85271.849 | 4.853 | 4.746 | -6.615 | -6.722 | -1810 | -1768 | -1772 | 420 | 4746 | 7726а |  | CORR | GENE | 04:22 | 04:29 | 04:29 | 261 | 76 | 14 | EXT |  | 0.93 | (c)
85272.902 | 5.906 | 5.898 | -5.562 | -5.57 | -1875 | -1799 | -1837 | 355 | 5551 | 7726а |  | CORR | CIGR | 04:12 | 04:24 | 04:18 | 19 | 77 | 10 | EXT |  | 0.89 | (c)
85275.754 | 8.758 | 8.758 | -2.71 | -2.71 | -1806 | -1716 | -1760 | 424 | 2686 | 7726а |  | CORR | CIGR | 04:23 | 04:38 | 04:31 | 24 | 93 | 11 | EXT |  | 0.89 | (c)
85276.478 | 9.482 | 9.397 | -1.986 | -2.071 | -608 | -600 | -594 | 580 | 1965 | 7726а |  | CORR | AXGR | 07:36 | 07:38 | 07:39 | 106 | 28 | 11 | EXT |  | 0.89 | (c)
85277.994 | 10.998 | 10.728 | -0.47 | -0.74 | -1846 | -1813 | -1808 | 384 | 380 | 7726а |  | CORR | GENE | 04:17 | 04:22 | 04:23 | 360 | 76 | 10 | EXT |  | 0.93 | (c)
85278.346 | 11.35 | 11.139 | -0.118 | -0.329 | -588 | -536 | -562 | 536 | 66 | 7726а |  | CORR | GENE | 07:40 | 07:48 | 07:44 | 263 | 52 | 9 | EXT |  | 0.91 | (c)
85278.445 | 11.449 | 11.419 | -0.019 | -0.049 | -1860 | -1758 | -1801 | 370 | 13 | 7726а |  | CORR | CIGR | 04:14 | 04:31 | 04:24 | 36 | 119 | 13 | EXT |  | 0.89 | (c)
85278.504 | 0.04 | 0.026 | -11.485 | -11.499 | 1621 | 1748 | 1685 | 1621 | 26 | 7727 |  | CORR | CIGR | 03:59 | 04:19 | 04:09 | 27 | 127 | 10 | EXT |  | 0.89 | (c)
85278.624 | 0.16 | 0.068 | -11.365 | -11.457 | -1684 | -1642 | -1499 | 1314 | 68 | 7727 |  | CORR | GENE | 07:05 | 07:12 | 07:35 | 318 | 370 | 10 | EXT |  | 0.92 | (c)
85279.067 | 0.603 | 0.584 | -10.922 | -10.941 | 1617 | 1736 | 1711 | 1617 | 584 | 7727 |  | CORR | CIGR | 03:58 | 04:17 | 04:13 | 26 | 188 | 11 | EXT |  | 0.89 | (c)
85279.174 | 0.71 | 0.447 | -10.815 | -11.078 | -1702 | -1695 | -1516 | 1330 | 447 | 7727 |  | CORR | GENE | 07:02 | 07:03 | 07:32 | 421 | 372 | 11 | EXT |  | 0.94 | (c)
85279.37 | 0.906 | 0.7 | -10.619 | -10.825 | 1731 | 1749 | 1775 | 1731 | 700 | 7727 |  | CORR | GENE | 04:16 | 04:19 | 04:24 | 371 | 89 | 10 | EXT |  | 0.93 | (c)
85279.616 | 1.152 | 1.142 | -10.373 | -10.383 | 1608 | 1688 | 1658 | 1608 | 1142 | 7727 |  | CORR | CIGR | 03:57 | 04:09 | 04:05 | 22 | 99 | 10 | EXT |  | 0.89 | (c)
85279.887 | 1.423 | 1.276 | -10.102 | -10.249 | -1658 | -1396 | -1493 | 1329 | 1276 | 7727 |  | CORR | GENE | 07:09 | 07:52 | 07:36 | 172 | 329 | 15 | EXT |  | 0.91 | (c)
85289.962 | 11.498 | 11.365 | -0.027 | -0.16 | 1499 | 1922 | 2048 | 1499 | 27 | 7727 |  | CORR | GENE | 03:39 | 04:47 | 05:08 | 133 | 1097 | 11 | EXT |  | 0.9 | (c)
85316.17 | 3.261 | 3.241 | -8.194 | -8.214 | -1559 | -1409 | -1472 | 671 | 3241 | 7730 |  | CORR | CIGR | 04:55 | 05:19 | 05:09 | 24 | 174 | 10 | EXT |  | 0.89 | (c)
85317.283 | 4.374 | 4.346 | -7.081 | -7.109 | -1751 | -1633 | -1648 | 479 | 4346 | 7730 |  | CORR | CIGR | 04:24 | 04:43 | 04:40 | 39 | 207 | 10 | EXT |  | 0.89 | (c)
85319.736 | 6.827 | 6.803 | -4.628 | -4.652 | -815 | -721 | -739 | 663 | 4429 | 7730 |  | CORR | GENE | 06:55 | 07:10 | 07:07 | 223 | 152 | 14 | EXT |  | 0.92 | (c)
85320.227 | 7.318 | 7.284 | -4.137 | -4.171 | -1630 | -1477 | -1540 | 600 | 4133 | 7730 |  | CORR | CIGR | 04:43 | 05:08 | 04:58 | 38 | 181 | 10 | EXT |  | 0.89 | (c)
85320.597 | 7.688 | 7.66 | -3.767 | -3.795 | -1700 | -1577 | -1637 | 530 | 3763 | 7730 |  | CORR | CIGR | 04:32 | 04:52 | 04:42 | 32 | 127 | 10 | EXT |  | 0.89 | (c)
85365.266 | 6.762 | 6.744 | -4.838 | -4.856 | 892 | 1007 | 980 | 892 | 4817 | 7734 |  | CORR | CIGR | 05:32 | 05:50 | 05:46 | 39 | 176 | 11 | EXT | Аномалия находится на отводе. | 0.89 | (c)
85385.777 | 4.218 | 4.087 | -7.057 | -7.188 | 923 | 954 | 1031 | 923 | 4087 | 7736 |  | CORR | GENE | 05:27 | 05:32 | 05:44 | 172 | 215 | 11 | EXT | Аномалия находится на отводе. | 0.9 | (c)
85387.481 | 5.922 | 5.917 | -5.353 | -5.358 | 1132 | 1147 | 1176 | 1010 | 5334 | 7736 |  | CORR | CIGR | 06:00 | 06:03 | 06:07 | 24 | 88 | 10 | EXT | Аномалия находится на отводе. | 0.89 | (c)
85388.026 | 6.467 | 6.411 | -4.808 | -4.864 | 923 | 943 | 1081 | 923 | 4794 | 7736 |  | CORR | GENE | 05:27 | 05:30 | 05:52 | 70 | 315 | 10 | EXT | Аномалия находится на отводе. | 0.89 | (c)
85392.834 | 0 | -0.03 | -11.09 | -11.12 | 148 | 318 | 342 | 148 |  | 7737 | Нарушение формы кольцевого шва | GWAN |  | 01:09 | 01:36 | 01:41 | 0 | 389 |  | EXT | Нарушение формы кольцевого шва Аномалия находится на отводе. |  | (c)
85403.918 | 11.084 | 11.035 | -0.006 | -0.055 | 1602 | 1671 | 1779 | 274 | 6 | 7737 |  | CORR | GENE | 05:04 | 05:15 | 05:32 | 49 | 355 | 13 | EXT |  | 0.89 | (c)
85454.317 | 5.383 | 5.347 | -5.672 | -5.708 | 123 | 344 | 260 | 123 | 5347 | 7742 |  | CORR | GENE | 05:07 | 05:43 | 05:30 | 53 | 274 | 11 | EXT |  | 0.89 | (c)
85464.31 | 4.321 | 4.241 | -6.974 | -7.054 | -16 | -12 | -10 | 4 | 4241 | 7743 |  | CORR | AXSL | 09:25 | 09:25 | 09:26 | 375 | 12 | 11 | EXT |  | 0.93 | (c)
85465.663 | 5.674 | 5.569 | -5.621 | -5.726 | -36 | -13 | -18 | 0 | 5507 | 7743 |  | CORR | AXGR | 09:21 | 09:25 | 09:24 | 219 | 37 | 12 | EXT |  | 0.91 | (c)
85466.358 | 6.369 | 6.293 | -4.926 | -5.002 | -24 | -13 | -13 | 3 | 4482 | 7743 |  | CORR | AXGR | 09:23 | 09:25 | 09:25 | 520 | 21 | 11 | EXT |  | 0.95 | (c)
85467.146 | 7.157 | 7.103 | -4.138 | -4.192 | -17 | -12 | -13 | 9 | 4060 | 7743 |  | CORR | AXSL | 09:24 | 09:25 | 09:25 | 132 | 8 | 11 | EXT |  | 0.9 | (c)
85467.355 | 7.366 | 7.156 | -3.929 | -4.139 | 4 | 59 | 76 | 4 | 3719 | 7743 |  | CORR | GENE | 09:28 | 09:37 | 09:39 | 420 | 144 | 13 | EXT |  | 0.95 | (c)
85467.534 | 7.545 | 7.475 | -3.75 | -3.82 | 2203 | 2222 | 2228 | 2203 | 3638 | 7743 |  | CORR | GENE | 03:23 | 03:26 | 03:27 | 182 | 49 | 13 | EXT |  | 0.91 | (c)
85469.5 | 9.511 | 9.357 | -1.784 | -1.938 | 2099 | 2178 | 2163 | 2099 | 1420 | 7743 |  | CORR | GENE | 03:06 | 03:19 | 03:16 | 518 | 128 | 13 | EXT |  | 0.96 | (c)
85470.306 | 10.317 | 10.304 | -0.978 | -0.991 | -133 | -60 | -96 | 60 | 967 | 7743 |  | CORR | CIGR | 09:06 | 09:17 | 09:12 | 24 | 73 | 14 | EXT |  | 0.89 | (c)
85471.257 | 11.268 | 11.17 | -0.027 | -0.125 | 2214 | -2068 | -2032 | 1817 | 15 | 7743 |  | CORR | GENE | 03:25 | 03:53 | 03:59 | 110 | 430 | 10 | EXT |  | 0.89 | (c)
85471.327 | 0.043 | 0.015 | -11.617 | -11.645 | -662 | -479 | -461 | 260 | 15 | 7744 |  | CORR | CIGR | 03:24 | 03:54 | 03:57 | 28 | 402 | 10 | EXT |  | 0.89 | (c)
85471.659 | 0.375 | 0.088 | -11.285 | -11.572 | -756 | -649 | -673 | 591 | 88 | 7744 |  | CORR | GENE | 03:09 | 03:26 | 03:22 | 405 | 165 | 11 | EXT |  | 0.94 | (c)
85472.713 | 1.429 | 1.298 | -10.231 | -10.362 | -49 | -34 | -12 | 0 | 1298 | 7744 |  | CORR | GENE | 05:03 | 05:05 | 05:09 | 2513 | 74 | 11 | EXT |  | 0.98 | (c)
85473.813 | 2.529 | 1.428 | -9.131 | -10.232 | -313 | -189 | -190 | 68 | 1428 | 7744 |  | CORR | GENE | 04:20 | 04:40 | 04:40 | 1412 | 245 | 10 | EXT |  | 0.97 | (c)
85474.699 | 3.415 | 3.393 | -8.245 | -8.267 | 0 | 82 | 87 | 0 | 3393 | 7744 |  | CORR | CIGR | 05:11 | 05:24 | 05:25 | 31 | 174 | 10 | EXT |  | 0.89 | (c)
85477.164 | 5.88 | 5.829 | -5.78 | -5.831 | -635 | -587 | -525 | 415 | 5779 | 7744 |  | CORR | GENE | 03:29 | 03:36 | 03:46 | 52 | 220 | 10 | EXT |  | 0.89 | (c)
85518.447 | 1.763 | 1.719 | -9.502 | -9.546 | 633 | 937 | 896 | 633 | 1719 | 7748 |  | CORR | GENE | 04:53 | 05:42 | 05:35 | 100 | 526 | 10 | EXT |  | 0.89 | (c)
85518.839 | 2.155 | 2.029 | -9.11 | -9.236 | 1316 | 1564 | 1769 | 1316 | 2029 | 7748 |  | CORR | GENE | 06:43 | 07:23 | 07:56 | 323 | 905 | 12 | EXT |  | 0.93 | (c)
85519.262 | 2.578 | 2.486 | -8.687 | -8.779 | 483 | 671 | 825 | 483 | 2486 | 7748 |  | CORR | GENE | 04:28 | 04:59 | 05:24 | 113 | 683 | 12 | EXT |  | 0.9 | (c)
85520.552 | 3.868 | 3.798 | -7.397 | -7.467 | 1603 | 2026 | 1922 | 1603 | 3798 | 7748 |  | CORR | GENE | 07:29 | 08:37 | 08:21 | 162 | 637 | 9 | EXT |  | 0.9 | (c)
85522.362 | 5.678 | 5.618 | -5.587 | -5.647 | 38 | 246 | 211 | 38 | 5458 | 7748 |  | CORR | GENE | 03:16 | 03:50 | 03:44 | 189 | 347 | 12 | EXT |  | 0.91 | (c)
85522.829 | 6.145 | 6.064 | -5.12 | -5.201 | 328 | 350 | 354 | 328 | 5038 | 7748 |  | CORR | GENE | 04:03 | 04:07 | 04:08 | 163 | 51 | 10 | EXT |  | 0.9 | (c)
85523.241 | 6.557 | 6.424 | -4.708 | -4.841 | 303 | 725 | 606 | 303 | 4685 | 7748 |  | CORR | GENE | 03:59 | 05:07 | 04:48 | 156 | 606 | 10 | EXT |  | 0.9 | (c)
85523.868 | 7.184 | 6.588 | -4.081 | -4.677 | 780 | 857 | 827 | 780 | 3981 | 7748 |  | CORR | GENE | 05:16 | 05:29 | 05:24 | 696 | 94 | 13 | EXT |  | 0.97 | (c)
85523.906 | 7.222 | 7.072 | -4.043 | -4.193 | 194 | 774 | 484 | 194 | 3824 | 7748 |  | CORR | GENE | 03:42 | 05:15 | 04:29 | 369 | 580 | 12 | EXT |  | 0.94 | (c)
85524.414 | 7.73 | 7.675 | -3.535 | -3.59 | 170 | 365 | 417 | 170 | 3516 | 7748 |  | CORR | GENE | 03:38 | 04:09 | 04:18 | 74 | 494 | 13 | EXT |  | 0.89 | (c)
85524.797 | 8.113 | 8.01 | -3.152 | -3.255 | 48 | 95 | 96 | 48 | 3015 | 7748 |  | CORR | GENE | 03:18 | 03:26 | 03:26 | 240 | 95 | 10 | EXT |  | 0.91 | (c)
85524.961 | 8.277 | 8.246 | -2.988 | -3.019 | 1782 | 2109 | 2019 | 1782 | 2939 | 7748 |  | CORR | GENE | 07:58 | 08:51 | 08:36 | 80 | 473 | 10 | EXT |  | 0.89 | (c)
85525.473 | 8.789 | 8.764 | -2.476 | -2.501 | 154 | 219 | 276 | 154 | 2466 | 7748 |  | CORR | CIGR | 03:35 | 03:46 | 03:55 | 35 | 243 | 11 | EXT |  | 0.89 | (c)
85526.113 | 9.429 | 9.387 | -1.836 | -1.878 | 178 | 312 | 351 | 178 | 1567 | 7748 |  | CORR | GENE | 03:39 | 04:01 | 04:07 | 311 | 346 | 10 | EXT |  | 0.92 | (c)
85528.253 | 0.304 | 0.284 | -10.931 | -10.951 | -800 | -647 | -695 | 590 | 284 | 7749 |  | CORR | CIGR | 03:56 | 04:21 | 04:13 | 46 | 210 | 12 | EXT |  | 0.89 | (c)
85528.502 | 0.553 | 0.538 | -10.682 | -10.697 | -955 | -839 | -868 | 781 | 538 | 7749 |  | CORR | GENE | 03:31 | 03:50 | 03:45 | 85 | 174 | 10 | EXT |  | 0.89 | (c)
85528.873 | 0.924 | 0.818 | -10.311 | -10.417 | -865 | -649 | -701 | 536 | 818 | 7749 |  | CORR | GENE | 03:45 | 04:20 | 04:12 | 138 | 330 | 10 | EXT |  | 0.9 | (c)
85529.65 | 1.701 | 1.658 | -9.534 | -9.577 | 890 | 996 | 989 | 890 | 1658 | 7749 |  | CORR | GENE | 08:29 | 08:46 | 08:45 | 49 | 198 | 11 | EXT |  | 0.89 | (c)
85550.08 | 10.896 | 10.821 | -0.029 | -0.104 | -1671 | -1605 | -1413 | 1155 | 23 | 7750 |  | CORR | GENE | 01:48 | 01:59 | 02:29 | 81 | 516 | 10 | EXT |  | 0.89 | (c)
85628.16 | 9.986 | 9.888 | -1.384 | -1.482 | -1768 | -1550 | -1460 | 463 | 1346 | 7757 |  | CORR | GENE | 07:20 | 07:55 | 08:10 | 136 | 616 | 9 | EXT | Аномалия находится на упругопластическом изгибе: R=700 D, максимальное растяжение на 6.3 час. | 0.9 | (c)
85628.47 | 10.296 | 10.287 | -1.074 | -1.083 | 931 | 1331 | 1147 | 868 | 1037 | 7757 |  | CORR | CIGR | 02:36 | 03:40 | 03:10 | 46 | 432 | 10 | EXT | Аномалия находится на упругопластическом изгибе: R=685 D, максимальное растяжение на 6.3 час. | 0.89 | (c)
85639.22 | 9.676 | 9.112 | -1.634 | -2.198 | -2197 | -2119 | -2128 | 33 | 1001 | 7758 |  | CORR | GENE | 08:04 | 08:16 | 08:15 | 1197 | 138 | 12 | EXT | Аномалия находится на упругопластическом изгибе: R=402 D, максимальное растяжение на 5.8 час. | 0.98 | (c)
85652.337 | 0.073 | 0.042 | -11.152 | -11.183 | -2110 | -2077 | -1939 | 120 | 42 | 7760 |  | CORR | GENE | 07:10 | 07:16 | 07:38 | 104 | 343 | 10 | EXT | Аномалия находится на упругопластическом изгибе: R=793 D, максимальное растяжение на 5.1 час. | 0.89 | (c)
85662.912 | 10.648 | 10.634 | -0.577 | -0.591 | 1373 | 1717 | 1701 | 202 | 238 | 7760 |  | CORR | GENE | 04:33 | 05:28 | 05:26 | 353 | 656 | 10 | EXT |  | 0.92 | (c)
85663.47 | 11.206 | 11.03 | -0.019 | -0.195 | 1425 | 1855 | 1964 | 0 | 19 | 7760 |  | CORR | GENE | 04:41 | 05:50 | 06:08 | 176 | 1079 | 10 | EXT |  | 0.9 | (c)
85663.489 | 0 | -0.059 | -11.32 | -11.379 | -1727 | -1659 | -1619 | 503 | 0 | 7761 | Подгиб кромки со смещением | GWAN |  | 10:20 | 10:31 | 10:38 | 0 | 218 | 25 | EXT | Подгиб кромки со смещением Аномалия находится на отводе. Величина смещения - 4 мм. |  | (c)
85663.625 | 0.136 | 0.099 | -11.184 | -11.221 | 2047 | -2219 | 2181 | 0 | 99 | 7761 |  | CORR | GENE | 08:30 | 09:01 | 08:51 | 56 | 268 | 10 | EXT | Аномалия находится на отводе. | 0.89 | (c)
85663.992 | 0.503 | 0.494 | -10.817 | -10.826 | 888 | 1181 | 1103 | 888 | 494 | 7761 |  | CORR | GENE | 05:23 | 06:10 | 05:57 | 86 | 430 | 14 | EXT | Аномалия находится на отводе. | 0.89 | (c)
85664.675 | 1.186 | 1.095 | -10.134 | -10.225 | 683 | 912 | 1051 | 683 | 1095 | 7761 |  | CORR | GENE | 04:50 | 05:26 | 05:49 | 135 | 735 | 12 | EXT | Аномалия находится на отводе. | 0.9 | (c)
85664.831 | 1.342 | 1.318 | -9.978 | -10.002 | 1067 | 1314 | 1227 | 844 | 1318 | 7761 |  | CORR | GENE | 05:52 | 06:31 | 06:17 | 54 | 319 | 10 | EXT | Аномалия находится на отводе. | 0.89 | (c)
85685.28 | 10.471 | 9.768 | -0.534 | -1.237 | 2207 | -2198 | -2206 | 2158 | 287 | 7762 |  | CORR | GENE | 09:13 | 09:22 | 09:21 | 950 | 96 | 11 | EXT |  | 0.97 | (c)
85687.434 | 1.62 | 1.568 | -9.84 | -9.892 | 2211 | -2039 | -2089 | 1928 | 1568 | 7763 |  | CORR | GENE | 02:48 | 03:22 | 03:14 | 79 | 322 | 13 | EXT | Аномалия находится на отводе. | 0.89 | (c)
85687.444 | 1.63 | 1.604 | -9.83 | -9.856 | 174 | 278 | 310 | 174 | 1604 | 7763 |  | CORR | CIGR | 09:19 | 09:36 | 09:41 | 29 | 272 | 10 | EXT | Аномалия находится на отводе. | 0.89 | (c)
85692.123 | 6.309 | 6.281 | -5.151 | -5.179 | -221 | -140 | -180 | 140 | 5146 | 7763 |  | CORR | CIGR | 08:15 | 08:29 | 08:22 | 33 | 81 | 11 | EXT | Аномалия находится на отводе. | 0.89 | (c)
85714.219 | 5.46 | 5.419 | -6.02 | -6.061 | 1262 | 1277 | 1274 | 944 | 5419 | 7765 |  | CORR | AXGR | 05:17 | 05:20 | 05:19 | 92 | 25 | 16 | EXT |  | 0.9 | (c)
85714.543 | 5.784 | 5.773 | -5.696 | -5.707 | 1218 | 1340 | 1337 | 775 | 5682 | 7765 |  | CORR | CIGR | 05:10 | 05:30 | 05:29 | 25 | 237 | 10 | EXT |  | 0.89 | (c)
85714.55 | 5.791 | 5.66 | -5.689 | -5.82 | 1157 | 1196 | 1187 | 1014 | 5525 | 7765 |  | CORR | GENE | 05:01 | 05:07 | 05:05 | 295 | 59 | 10 | EXT |  | 0.92 | (c)
85718.715 | 9.956 | 9.825 | -1.524 | -1.655 | 1741 | 1859 | 1822 | 328 | 1469 | 7765 |  | DENT | GENE | 06:35 | 06:54 | 06:48 | 186 | 161 | 0.8 | N/A | Глубина вмятины: 11 мм (0,8%). Линейка: 19 см в (983 см; 06:54 ч:мин) |  | (c)
85718.786 | 10.027 | 9.908 | -1.453 | -1.572 | 1309 | 1453 | 1395 | 750 | 1382 | 7765 |  | DENT | GENE | 05:25 | 05:48 | 05:39 | 190 | 171 | 0.9 | N/A | Глубина вмятины: 13 мм (0,9%). Линейка: 19 см в (991 см; 05:48 ч:мин) |  | (c)
85739.426 | 7.657 | 7.648 | -3.603 | -3.612 | -1961 | -1881 | -1921 | 270 | 3594 | 7767 |  | CORR | CIGR | 05:26 | 05:39 | 05:32 | 18 | 80 | 11 | EXT |  | 0.89 | (c)
85739.583 | 7.814 | 7.804 | -3.446 | -3.456 | -1906 | -1723 | -1766 | 325 | 3436 | 7767 |  | CORR | CIGR | 05:35 | 06:04 | 05:57 | 20 | 280 | 10 | EXT |  | 0.89 | (c)
85743.561 | 0.532 | 0.441 | -10.843 | -10.934 | 1568 | 1656 | 1804 | 191 | 441 | 7768 |  | CORR | GENE | 04:51 | 05:05 | 05:29 | 114 | 471 | 14 | EXT |  | 0.9 | (c)
85754.404 | 0 | 0 | -11.4 | -11.4 | -1089 | -858 | -822 | 556 | 0 | 7769 | Смещение кромок | GWAN |  | 09:05 | 09:42 | 09:48 | 0 | 534 | 17 | EXT | Смещение кромок Наружу Величина смещения - 2.6 мм. Аномалия находится на упругопластическом изгибе: R=370 D, максимальное растяжение на 5.6 час. |  | (c)
85762.419 | 8.015 | 7.864 | -3.385 | -3.536 | 1409 | 1486 | 1448 | 744 | 3385 | 7769 |  | CORR | GENE | 03:48 | 04:00 | 03:54 | 151 | 78 | 9 | EXT | Аномалия находится на упругопластическом изгибе: R=291 D, максимальное растяжение на 5.9 час. | 0.9 | (c)
85762.513 | 8.109 | 8.029 | -3.291 | -3.371 | 1255 | 1526 | 1462 | 561 | 3269 | 7769 |  | CORR | GENE | 03:23 | 04:07 | 03:56 | 102 | 415 | 10 | EXT | Аномалия находится на упругопластическом изгибе: R=289 D, максимальное растяжение на 5.9 час. | 0.92 | (c)
85765.804 | 0 | 0 | -11.67 | -11.67 | 1700 | 1867 | 1869 | 1700 | 0 | 7770 | Смещение кромок | GWAN |  | 00:06 | 00:33 | 00:34 | 0 | 339 | 15 | EXT | Смещение кромок Вовнутрь Величина смещения - 2.3 мм. Аномалия находится на упругопластическом изгибе: R=280 D, максимальное растяжение на 5.7 час. |  | (c)
85794.098 | 5.079 | 5.065 | -6.211 | -6.225 | 1879 | 2039 | 1963 | 1879 | 5065 | 7772 |  | CORR | CIGR | 04:59 | 05:25 | 05:13 | 28 | 168 | 9 | EXT |  | 0.89 | (c)
85798.237 | 9.218 | 9.202 | -2.072 | -2.088 | 1961 | 2077 | 2038 | 1961 | 2062 | 7772 |  | CORR | CIGR | 05:12 | 05:31 | 05:25 | 26 | 155 | 10 | EXT |  | 0.89 | (c)
85798.583 | 9.564 | 9.531 | -1.726 | -1.759 | 1778 | 2019 | 2071 | 1778 | 1684 | 7772 |  | CORR | GENE | 04:43 | 05:22 | 05:30 | 75 | 586 | 12 | EXT |  | 0.89 | (c)
85799.719 | 10.7 | 10.691 | -0.59 | -0.599 | 1642 | 2011 | -2198 | 1577 | 566 | 7772 |  | CORR | CIGR | 04:21 | 05:20 | 06:01 | 33 | 1242 | 11 | EXT |  | 0.89 | (c)
85800.194 | 11.175 | 11.118 | -0.115 | -0.172 | 1951 | -2202 | -2201 | 1891 | 41 | 7772 |  | CORR | GENE | 05:11 | 06:00 | 06:01 | 131 | 619 | 10 | EXT |  | 0.9 | (c)
85810.515 | 10.206 | 10.026 | -0.969 | -1.149 | -315 | -272 | -263 | 211 | 263 | 7773 |  | CORR | GENE | 07:51 | 07:58 | 07:60 | 886 | 104 | 10 | EXT | Аномалия находится на отводе. | 0.96 | (c)
85845.838 | 0.224 | 0.111 | -3.876 | -3.989 | -1953 | -1586 | -1717 | 277 | 111 | 7777 |  | DENT | GENE | 05:19 | 06:19 | 05:57 | 207 | 473 | 0.6 | N/A | Глубина вмятины: 9 мм (0,6%). Линейка: 21 см в (11 см; 06:19 ч:мин) Аномалия находится вблизи кольцевого сварного шва. |  | (c)
85857.219 | 1.765 | 1.73 | -9.665 | -9.7 | 1148 | 1266 | 1247 | 1148 | 1730 | 7779 |  | CORR | CIGR | 05:43 | 06:02 | 05:59 | 35 | 198 | 10 | EXT | Аномалия находится на отводе. | 0.89 | (c)
85857.826 | 2.372 | 2.338 | -9.058 | -9.092 | 1034 | 1267 | 1184 | 1034 | 2338 | 7779 |  | CORR | CIGR | 05:25 | 06:02 | 05:49 | 34 | 301 | 11 | EXT | Аномалия находится на отводе. | 0.89 | (c)
85858.529 | 3.075 | 3.058 | -8.355 | -8.372 | 1131 | 1342 | 1273 | 1131 | 3058 | 7779 |  | CORR | CIGR | 05:40 | 06:14 | 06:03 | 39 | 285 | 10 | EXT | Аномалия находится на отводе. | 0.89 | (c)
85860.067 | 4.613 | 4.55 | -6.817 | -6.88 | 1009 | 1207 | 1198 | 1009 | 4550 | 7779 |  | CORR | GENE | 05:21 | 05:53 | 05:51 | 102 | 378 | 12 | EXT | Аномалия находится на отводе. | 0.89 | (c)
85861.455 | 6.001 | 5.97 | -5.429 | -5.46 | 1260 | 1518 | 1404 | 1260 | 5429 | 7779 |  | CORR | CIGR | 06:01 | 06:43 | 06:25 | 31 | 289 | 10 | EXT | Аномалия находится на отводе. | 0.89 | (c)
85967.79 | 1.916 | 1.822 | -9.399 | -9.493 | 34 | 62 | 58 | 34 | 1822 | 7788в |  | CORR | GENE | 03:27 | 03:31 | 03:31 | 909 | 49 | 10 | EXT | Аномалия находится на отводе. | 0.96 | (c)
85990.348 | 2.029 | 1.928 | -9.261 | -9.362 | 847 | 1178 | 1073 | 847 | 1928 | 7792 |  | DENT | GENE | 04:47 | 05:41 | 05:23 | 222 | 452 | 0.4 | N/A | Глубина вмятины: 6 мм (0,4%). Линейка: 22 см в (193 см; 05:41 ч:мин) Аномалия находится на отводе. |  | (c)
86058.909 | 3.53 | 3.448 | -7.39 | -7.472 | 637 | 692 | 699 | 637 | 3448 | 7798 |  | DENT | GENE | 09:00 | 09:09 | 09:10 | 145 | 124 | 0.6 | N/A | Глубина вмятины: 8 мм (0,6%). Линейка: 15 см в (345 см; 09:09 ч:мин) |  | (c)
86119.665 | 7.746 | 7.725 | -3.674 | -3.695 | 1085 | 1198 | 1155 | 1005 | 3664 | 7803 |  | CORR | CIGR | 04:55 | 05:13 | 05:06 | 31 | 140 | 12 | EXT |  | 0.89 | (c)
86129.515 | 6.176 | 6.151 | -5.064 | -5.089 | 2122 | -2208 | -2225 | 2111 | 5043 | 7804 |  | CORR | CIGR | 03:06 | 03:27 | 03:24 | 46 | 228 | 10 | EXT | Аномалия находится на отводе. | 0.89 | (c)
86159.54 | 2.341 | 2.243 | -9.344 | -9.442 | 2142 | -2174 | -2177 | 2034 | 2243 | 7807 |  | DENT | GENE | 07:23 | 07:47 | 07:46 | 158 | 286 | 0.4 | N/A | Глубина вмятины: 5 мм (0,4%). Линейка: 16 см в (224 см; 07:47 ч:мин) |  | (c)
86166.115 | 8.916 | 8.826 | -2.769 | -2.859 | 2140 | -2150 | -2183 | 2045 | 2709 | 7807 |  | DENT | GENE | 07:23 | 07:51 | 07:45 | 150 | 277 | 0.4 | N/A | Глубина вмятины: 5 мм (0,4%). Линейка: 15 см в (883 см; 07:51 ч:мин) |  | (c)
86166.403 | 9.204 | 9.138 | -2.481 | -2.547 | 483 | 634 | 583 | 483 | 2415 | 7807 |  | DENT | GENE | 02:56 | 03:20 | 03:12 | 132 | 201 | 0.4 | N/A | Глубина вмятины: 5 мм (0,4%). Линейка: 13 см в (914 см; 03:20 ч:мин) |  | (c)
86168.884 | 0 | 0 | -2.87 | -2.87 | 2009 | 2209 | -2216 | 1981 | 0 | 7808 | Смещение кромок | GWAN |  | 03:28 | 04:01 | 04:07 | 0 | 472 | 15 | EXT | Смещение кромок Наружу Величина смещения - 2.3 мм. |  | (c)
86168.884 | 0 | 0 | -2.87 | -2.87 | -1523 | -1330 | -1398 | 1272 | 0 | 7808 | Непровар / утяжина | GWAN |  | 05:58 | 06:30 | 06:19 | 0 | 252 | 10 | INT | Непровар / утяжина |  | (c)
86168.884 | 0 | 0 | -2.87 | -2.87 | -1231 | -997 | -1020 | 810 | 0 | 7808 | Смещение кромок | GWAN |  | 06:46 | 07:23 | 07:20 | 0 | 420 | 16 | EXT | Смещение кромок Вовнутрь Величина смещения - 2.6 мм. |  | (c)
86198.431 | 6.052 | 5.917 | -5.138 | -5.273 | 1200 | 1370 | 1371 | 689 | 5115 | 7811 |  | CORR | GENE | 04:55 | 05:22 | 05:22 | 158 | 341 | 13 | EXT |  | 0.9 | (c)
86199.915 | 7.536 | 7.433 | -3.654 | -3.757 | 1300 | 1457 | 1504 | 522 | 3633 | 7811 |  | CORR | GENE | 05:11 | 05:36 | 05:44 | 124 | 408 | 10 | EXT |  | 0.9 | (c)
86203.635 | 0.066 | 0.042 | -11.474 | -11.498 | -2097 | -1943 | -1958 | 134 | 42 | 7812 |  | CORR | GENE | 04:33 | 04:57 | 04:55 | 56 | 277 | 10 | EXT |  | 0.89 | (c)
86222.68 | 7.571 | 7.493 | -3.299 | -3.377 | 876 | 915 | 920 | 876 | 3247 | 7813 |  | DENT | GENE | 00:02 | 00:08 | 00:09 | 130 | 88 | 0.6 | N/A | Глубина вмятины: 9 мм (0,6%). Линейка: 13 см в (749 см; 00:08 ч:мин) Аномалия находится на упругопластическом изгибе. |  | (c)
86271.434 | 0 | 0 | -12.145 | -12.145 | -871 | -809 | -798 | 724 | 0 | 7817б | Непровар / утяжина | GWAN |  | 05:29 | 05:39 | 05:41 | 0 | 147 | 10 | INT | Непровар / утяжина |  | (c)
86330.403 | 2.514 | 2.486 | -8.836 | -8.864 | 1556 | 1713 | 1680 | 426 | 2486 | 7823 |  | CORR | CIGR | 06:25 | 06:51 | 06:45 | 46 | 248 | 10 | EXT |  | 0.89 | (c)
86331.143 | 3.254 | 3.218 | -8.096 | -8.132 | 1958 | 2028 | 2048 | 93 | 3218 | 7823 |  | CORR | GENE | 07:30 | 07:41 | 07:45 | 64 | 179 | 11 | EXT |  | 0.89 | (c)
86332.204 | 4.315 | 4.294 | -7.035 | -7.056 | 1601 | 1788 | 1736 | 360 | 4294 | 7823 |  | CORR | CIGR | 06:33 | 07:03 | 06:54 | 43 | 269 | 10 | EXT |  | 0.89 | (c)
86336.585 | 8.696 | 8.576 | -2.654 | -2.774 | -2002 | -1993 | -1992 | 229 | 2552 | 7823 |  | CORR | AXGR | 08:51 | 08:52 | 08:53 | 222 | 20 | 10 | EXT |  | 0.91 | (c)
86337.008 | 9.119 | 9.05 | -2.231 | -2.3 | 2146 | 2155 | 2158 | 60 | 2160 | 7823 |  | CORR | AXGR | 08:00 | 08:02 | 08:02 | 140 | 25 | 12 | EXT |  | 0.9 | (c)
86355.388 | 4.559 | 4.531 | -6.316 | -6.344 | 1343 | 1465 | 1470 | 634 | 4531 | 7825 |  | CORR | GENE | 05:33 | 05:53 | 05:53 | 59 | 253 | 10 | EXT |  | 0.89 | (c)
86355.582 | 4.753 | 4.717 | -6.122 | -6.158 | 1610 | 1748 | 1743 | 355 | 4717 | 7825 |  | CORR | GENE | 06:16 | 06:38 | 06:37 | 68 | 265 | 10 | EXT |  | 0.89 | (c)
86361.704 | 0 | 0 | -11.315 | -11.315 | -2197 | -2106 | -2057 | 1916 | 0 | 7826 |  | GWAN |  | 08:53 | 09:08 | 09:16 | 0 | 281 |  | EXT | Подбивка кромок величиной 5 мм. |  | (c)
86395.89 | 11.641 | 11.539 | -0.024 | -0.126 | 140 | 200 | 398 | 140 | 14 | 7828 |  | CORR | GENE | 04:31 | 04:40 | 05:12 | 112 | 516 | 14 | EXT |  | 0.9 | (c)
86397.448 | 1.534 | 1.016 | -10.126 | -10.644 | -1837 | -1783 | -1749 | 1661 | 1016 | 7829 |  | GOUG | GENE | 03:09 | 03:18 | 03:24 | 1293 | 176 | 11 | EXT | Зона задиров. |  | (c)
86419.138 | 11.564 | 11.552 | -0.081 | -0.093 | 1104 | 1209 | 1160 | 1104 | 69 | 7830 |  | CORR | CIGR | 06:24 | 06:41 | 06:33 | 24 | 111 | 14 | EXT |  | 0.89 | (c)
86425.866 | 6.647 | 5.11 | -4.758 | -6.295 | 1159 | 1346 | 1270 | 1159 | 4588 | 7831 |  | GOUG | GENE | 07:34 | 08:05 | 07:52 | 1707 | 223 | 10 | EXT | Задир. |  | (c)
86472.056 | 6.792 | 6.759 | -4.373 | -4.406 | 367 | 392 | 390 | 367 | 4309 | 7835 |  | CORR | AXGR | 03:39 | 03:43 | 03:43 | 97 | 46 | 11 | EXT |  | 0.89 | (c)
86717.844 | 0 | -0.022 | -10.54 | -10.562 | -101 | 1410 | 1273 | 0 |  | 7857 | Нарушение формы кольцевого шва | GWAN |  | 00:00 | 04:04 | 03:42 | 0 | 2749 |  | EXT | Нарушение формы кольцевого шва |  | (c)
86770.346 | 7.107 | 6.551 | -4.323 | -4.879 | -2069 | -2001 | -2005 | 1941 | 4261 | 7861 |  | CORR | GENE | 04:59 | 05:10 | 05:09 | 618 | 128 | 12 | EXT |  | 0.96 | (c)
86797.236 | 11.412 | 11.371 | -0.078 | -0.119 | -1916 | -1738 | -1705 | 1495 | 43 | 7863 |  | CORR | GENE | 06:27 | 06:56 | 07:01 | 76 | 421 | 13 | EXT |  | 0.89 | (c)
86800.626 | 3.312 | 3.064 | -8.338 | -8.586 | -434 | -318 | -367 | 300 | 3064 | 7864 |  | CORR | GENE | 07:27 | 07:46 | 07:38 | 448 | 134 | 11 | EXT |  | 0.94 | (c)
86801.387 | 4.073 | 4.073 | -7.577 | -7.577 | -475 | -224 | -287 | 100 | 4073 | 7864 |  | CORR | GENE | 07:20 | 08:01 | 07:51 | 81 | 375 | 10 | EXT |  | 0.89 | (c)
86801.716 | 4.402 | 4.398 | -7.248 | -7.252 | -411 | -225 | -280 | 150 | 4398 | 7864 |  | CORR | GENE | 07:31 | 08:01 | 07:52 | 96 | 261 | 11 | EXT |  | 0.89 | (c)
86802.173 | 4.859 | 4.816 | -6.791 | -6.834 | -1573 | -1233 | -1371 | 1169 | 4816 | 7864 |  | CORR | GENE | 04:23 | 05:18 | 04:56 | 54 | 404 | 10 | EXT |  | 0.89 | (c)
86804.887 | 7.573 | 7.215 | -4.077 | -4.435 | -236 | -197 | -185 | 134 | 3916 | 7864 |  | CORR | GENE | 07:59 | 08:05 | 08:07 | 519 | 102 | 11 | EXT |  | 0.95 | (c)
86805.108 | 7.794 | 7.776 | -3.856 | -3.874 | -1358 | -1214 | -1251 | 1145 | 3747 | 7864 |  | CORR | GENE | 04:58 | 05:21 | 05:15 | 127 | 213 | 11 | EXT |  | 0.9 | (c)
86805.595 | 8.281 | 8.028 | -3.369 | -3.622 | -211 | -199 | -167 | 123 | 2282 | 7864 |  | CORR | GENE | 08:03 | 08:05 | 08:10 | 1340 | 88 | 10 | EXT |  | 0.97 | (c)
86807.675 | 10.361 | 10.288 | -1.289 | -1.362 | -275 | -259 | -256 | 237 | 1110 | 7864 |  | CORR | AXGR | 07:53 | 07:55 | 07:56 | 252 | 38 | 11 | EXT |  | 0.92 | (c)
86810.146 | 1.182 | 0.867 | -10.363 | -10.678 | -264 | -194 | -219 | 173 | 867 | 7865 |  | CORR | GENE | 06:35 | 06:47 | 06:43 | 628 | 91 | 12 | EXT |  | 0.96 | (c)
86810.76 | 1.796 | 1.564 | -9.749 | -9.981 | -596 | -508 | -495 | 394 | 1564 | 7865 |  | CORR | GENE | 05:42 | 05:56 | 05:58 | 748 | 202 | 11 | EXT |  | 0.96 | (c)
86845.016 | 1.532 | 1.49 | -10.133 | -10.175 | -1992 | -1854 | -1876 | 1760 | 1490 | 7868 |  | CORR | CIGR | 04:38 | 05:00 | 04:56 | 42 | 232 | 10 | EXT |  | 0.89 | (c)
87009.672 | 7.798 | 7.529 | -3.357 | -3.626 | -1494 | -1472 | -1467 | 1440 | 3247 | 7882 |  | CORR | GENE | 07:46 | 07:50 | 07:51 | 379 | 54 | 10 | EXT |  | 0.93 | (c)
87078.424 | 8.8 | 8.267 | -2.83 | -3.363 | -1342 | -1214 | -1234 | 1125 | 1684 | 7888 |  | CORR | GENE | 07:16 | 07:37 | 07:34 | 1679 | 217 | 9 | EXT |  | 0.96 | (c)
87108.743 | 5.224 | 5.148 | -6.336 | -6.412 | 737 | 1011 | 985 | 737 | 5148 | 7891 |  | CORR | GENE | 04:07 | 04:52 | 04:47 | 133 | 495 | 14 | EXT |  | 0.9 | (c)
87117.019 | 1.94 | 1.917 | -9.68 | -9.703 | 168 | 233 | 235 | 168 | 1917 | 7892 |  | CORR | CIGR | 01:26 | 01:37 | 01:37 | 37 | 135 | 10 | EXT |  | 0.89 | (c)
87119.644 | 4.565 | 4.479 | -7.055 | -7.141 | 618 | 662 | 659 | 618 | 4479 | 7892 |  | DENT | GENE | 02:39 | 02:46 | 02:46 | 128 | 82 | 0.6 | N/A | Глубина вмятины: 9 мм (0,6%). Линейка: 13 см в (448 см; 02:46 ч:мин) |  | (c)
87134.879 | 8.18 | 7.885 | -3.29 | -3.585 | -115 | -74 | -89 | 62 | 3006 | 7893 |  | CORR | GENE | 09:11 | 09:17 | 09:15 | 579 | 53 | 11 | EXT |  | 0.95 | (c)
87279.763 | 5.569 | 5.547 | -5.346 | -5.368 | 479 | 583 | 564 | 479 | 5327 | 7906 |  | CORR | CIGR | 03:02 | 03:19 | 03:16 | 41 | 170 | 10 | EXT | Аномалия находится на упругопластическом изгибе: R=387 D, максимальное растяжение на 6.1 час. | 0.89 | (c)
87296.779 | 0 | 0 | -11.585 | -11.585 | 1196 | 1335 | 1324 | 1196 | 0 | 7908 | Смещение кромок | GWAN |  | 00:10 | 00:32 | 00:31 | 0 | 256 | 20 | EXT | Смещение кромок Вовнутрь Аномалия находится на отводе. Величина смещения - 3.1 мм. |  | (c)
87305.255 | 8.476 | 8.476 | -3.109 | -3.109 | -124 | -59 | -82 | 40 | 3080 | 7908 |  | CORR | CIGR | 08:37 | 08:47 | 08:44 | 29 | 84 | 13 | EXT | Аномалия находится на отводе. | 0.89 | (c)
87341.921 | 0.042 | 0.036 | -11.498 | -11.504 | -1255 | -1079 | -1152 | 1050 | 36 | 7912 |  | CORR | GENE | 06:56 | 07:24 | 07:12 | 78 | 205 | 12 | EXT |  | 0.89 | (c)
87342.786 | 0.907 | 0.718 | -10.633 | -10.822 | -1244 | -1226 | -1216 | 1188 | 718 | 7912 |  | CORR | GENE | 06:58 | 07:01 | 07:02 | 391 | 56 | 10 | EXT |  | 0.93 | (c)
87343.392 | 1.513 | 1.513 | -10.027 | -10.027 | -1357 | -1273 | -1265 | 1173 | 1513 | 7912 |  | CORR | CIGR | 06:39 | 06:53 | 06:54 | 26 | 184 | 13 | EXT |  | 0.89 | (c)
87343.456 | 1.577 | 1.384 | -9.963 | -10.156 | -694 | -675 | -668 | 642 | 1384 | 7912 |  | CORR | GENE | 08:26 | 08:30 | 08:31 | 307 | 52 | 10 | EXT |  | 0.92 | (c)
87345.427 | 3.548 | 3.545 | -7.992 | -7.995 | -1064 | -952 | -1003 | 942 | 3545 | 7912 |  | CORR | CIGR | 07:27 | 07:45 | 07:37 | 41 | 122 | 11 | EXT |  | 0.89 | (c)
87347.228 | 5.349 | 5.316 | -6.191 | -6.224 | -1009 | -987 | -986 | 963 | 5316 | 7912 |  | CORR | AXGR | 07:36 | 07:39 | 07:39 | 99 | 46 | 11 | EXT |  | 0.89 | (c)
87347.665 | 5.786 | 5.762 | -5.754 | -5.778 | 6 | 178 | 133 | 6 | 5735 | 7912 |  | CORR | CIGR | 10:19 | 10:47 | 10:40 | 43 | 254 | 10 | EXT |  | 0.89 | (c)
87347.717 | 5.838 | 5.838 | -5.702 | -5.702 | -881 | -685 | -765 | 649 | 5677 | 7912 |  | CORR | CIGR | 07:56 | 08:28 | 08:15 | 25 | 232 | 10 | EXT |  | 0.89 | (c)
87352.379 | 10.5 | 10.459 | -1.04 | -1.081 | -1217 | -1125 | -1112 | 1008 | 1033 | 7912 |  | CORR | GENE | 07:02 | 07:17 | 07:19 | 48 | 209 | 12 | EXT |  | 0.89 | (c)
87464.962 | 9.893 | 9.867 | -1.182 | -1.208 | 1813 | 2091 | 1952 | 1813 | 1102 | 7922 |  | CORR | GENE | 06:02 | 06:46 | 06:24 | 106 | 278 | 9 | EXT |  | 0.89 | (c)
87466.552 | 0.408 | 0.387 | -11.207 | -11.228 | -1070 | -963 | -1017 | 963 | 387 | 7923 |  | CORR | CIGR | 05:09 | 05:26 | 05:17 | 43 | 107 | 10 | EXT |  | 0.89 | (c)
87470.994 | 4.85 | 4.751 | -6.765 | -6.864 | -1122 | -1051 | -808 | 494 | 4751 | 7923 |  | CORR | GENE | 05:00 | 05:12 | 05:51 | 107 | 628 | 13 | EXT |  | 0.9 | (c)
87471.42 | 5.276 | 5.242 | -6.339 | -6.373 | -1222 | -1038 | -1022 | 822 | 5242 | 7923 |  | CORR | GENE | 04:44 | 05:14 | 05:16 | 66 | 400 | 10 | EXT |  | 0.89 | (c)
87477.16 | 11.016 | 11.006 | -0.599 | -0.609 | -925 | -779 | -801 | 677 | 578 | 7923 |  | CORR | CIGR | 05:32 | 05:56 | 05:52 | 31 | 248 | 9 | EXT |  | 0.89 | (c)
87477.774 | 0.015 | 0.015 | -11.535 | -11.535 | 1354 | 1481 | 1418 | 1354 | 15 | 7924 |  | CORR | CIGR | 05:44 | 06:05 | 05:55 | 20 | 127 | 14 | EXT |  | 0.89 | (c)
87477.859 | 0.1 | 0.052 | -11.45 | -11.498 | 1516 | 1534 | 1571 | 1516 | 52 | 7924 |  | CORR | GENE | 06:10 | 06:13 | 06:19 | 355 | 110 | 10 | EXT |  | 0.93 | (c)
87501.526 | 0.647 | 0.627 | -10.293 | -10.313 | -845 | -784 | -788 | 731 | 627 | 7926 |  | CORR | CIGR | 06:07 | 06:16 | 06:16 | 30 | 114 | 11 | EXT |  | 0.89 | (c)
87501.769 | 0.89 | 0.866 | -10.05 | -10.074 | -1059 | -968 | -897 | 735 | 866 | 7926 |  | CORR | GENE | 05:32 | 05:47 | 05:58 | 88 | 324 | 10 | EXT |  | 0.89 | (c)
87505.002 | 4.123 | 4.095 | -6.817 | -6.845 | -705 | -627 | -644 | 584 | 4095 | 7926 |  | CORR | CIGR | 06:29 | 06:42 | 06:39 | 30 | 121 | 10 | EXT |  | 0.89 | (c)
87518.918 | 7.099 | 7.059 | -3.486 | -3.526 | 564 | 849 | 789 | 564 | 3449 | 7927 |  | CORR | GENE | 05:08 | 05:54 | 05:45 | 77 | 449 | 12 | EXT |  | 0.89 | (c)
87682.02 | 3.166 | 3.138 | -8.144 | -8.172 | 916 | 1081 | 1019 | 916 | 3138 | 7942 |  | CORR | CIGR | 05:02 | 05:28 | 05:18 | 30 | 205 | 14 | EXT |  | 0.89 | (c)
87733.361 | 8.982 | 8.799 | -2.188 | -2.371 | -201 | -195 | -155 | 109 | 984 | 7946 |  | CORR | GENE | 07:45 | 07:46 | 07:53 | 1387 | 92 | 10 | EXT |  | 0.97 | (c)
87733.675 | 9.296 | 9.22 | -1.874 | -1.95 | -1422 | -1236 | -1305 | 1188 | 1740 | 7946 |  | DENT | GENE | 04:28 | 04:58 | 04:47 | 210 | 234 | 0.5 | N/A | Глубина вмятины: 7 мм (0,5%). Линейка: 21 см в (922 см; 04:58 ч:мин) |  | (c)
87745.18 | 9.631 | 9.624 | -1.299 | -1.306 | 1967 | 2058 | 2013 | 1967 | 1282 | 7947 |  | CORR | CIGR | 07:50 | 08:05 | 07:58 | 24 | 91 | 11 | EXT |  | 0.89 | (c)
87753.756 | 7.277 | 7.201 | -4.098 | -4.174 | 59 | 343 | 208 | 59 | 4076 | 7948 |  | CORR | GENE | 06:05 | 06:51 | 06:29 | 98 | 297 | 10 | EXT |  | 0.89 | (c)
87754.611 | 8.132 | 8.112 | -3.243 | -3.263 | -69 | -10 | 10 | 0 | 3224 | 7948 |  | CORR | CIGR | 05:44 | 05:54 | 05:57 | 39 | 158 | 10 | EXT |  | 0.89 | (c)
87767.123 | 9.269 | 9.226 | -1.981 | -2.024 | 2076 | 2173 | 2136 | 2076 | 1861 | 7949 |  | CORR | GENE | 07:30 | 07:46 | 07:40 | 163 | 119 | 10 | EXT |  | 0.9 | (c)
87770.661 | 1.557 | 0.814 | -9.723 | -10.466 | 1016 | 1133 | 1242 | 1016 | 814 | 7950 |  | ARTD | GENE | 07:17 | 07:36 | 07:53 | 944 | 453 |  | EXT | Эквивалент потери металла 28%. |  | (c)
87772.393 | 3.289 | 2.992 | -7.991 | -8.288 | -31 | 777 | 467 | 0 | 2992 | 7950 |  | ARTD | GENE | 04:28 | 06:38 | 05:48 | 502 | 995 |  | EXT | Эквивалент потери металла 22%. |  | (c)
87839.714 | 2.345 | 2.277 | -8.715 | -8.783 | 1755 | 1953 | 1874 | 1755 | 2277 | 7956 |  | CORR | GENE | 06:03 | 06:35 | 06:22 | 112 | 239 | 10 | EXT | Аномалия находится на упругопластическом изгибе: R=696 D, максимальное растяжение на 0.2 час. | 0.89 | (c)
87863.5 | 3.981 | 3.955 | -7.514 | -7.54 | -654 | -556 | -550 | 445 | 3955 | 7958 |  | CORR | CIGR | 06:24 | 06:40 | 06:41 | 26 | 209 | 12 | EXT |  | 0.89 | (c)
88063.412 | 0.138 | 0.119 | -11.437 | -11.456 | -901 | -625 | -761 | 622 | 119 | 7976 |  | CORR | CIGR | 02:11 | 02:55 | 02:33 | 35 | 279 | 10 | EXT |  | 0.89 | (c)
88177.634 | 1.835 | 1.786 | -8.865 | -8.914 | -1176 | -1068 | -1103 | 1030 | 1786 | 7986 |  | CORR | GENE | 06:30 | 06:48 | 06:42 | 301 | 146 | 14 | EXT |  | 0.93 | (c)
88179.376 | 3.577 | 3.402 | -7.123 | -7.298 | -1500 | -1462 | -1456 | 1412 | 3402 | 7986 |  | CORR | GENE | 05:38 | 05:44 | 05:45 | 477 | 87 | 10 | EXT |  | 0.94 | (c)
88732.929 | 0 | -0.03 | -11.675 | -11.705 | 412 | 812 | 787 | 412 |  | 8035 | Нарушение формы кольцевого шва | GWAN |  | 07:18 | 08:23 | 08:19 | 0 | 750 |  | EXT | Нарушение формы кольцевого шва |  | (c)
88732.929 | 0 | -0.058 | -11.675 | -11.733 | 1373 | 1499 | 1481 | 1373 |  | 8035 | Нарушение формы кольцевого шва | GWAN |  | 09:53 | 10:14 | 10:11 | 0 | 217 |  | EXT | Нарушение формы кольцевого шва |  | (c)
88732.929 | 0 | -0.039 | -11.675 | -11.714 | 1776 | 1887 | 2145 | 1776 |  | 8035 | Нарушение формы кольцевого шва | GWAN |  | 10:59 | 11:16 | 11:58 | 0 | 738 |  | EXT | Нарушение формы кольцевого шва |  | (c)
88744.604 | 0 | -0.039 | -11.11 | -11.149 | 1262 | 1515 | -1790 | 381 |  | 8036 | Нарушение формы кольцевого шва | GWAN |  | 03:47 | 04:28 | 07:35 | 0 | 2819 |  | EXT | Нарушение формы кольцевого шва |  | (c)
88768.091 | 1.432 | 0.767 | -10.233 | -10.898 | -1721 | -1504 | -1444 | 1167 | 767 | 8038 |  | GOUG | GENE | 02:38 | 03:13 | 03:22 | 1639 | 554 | 10 | EXT | Зона задиров. |  | (c)
88777.834 | 11.175 | 9.073 | -0.49 | -2.592 | -1354 | -701 | -880 | 406 | 275 | 8038 |  | GOUG | GENE | 03:37 | 05:22 | 04:53 | 2317 | 948 | 9 | EXT | Зона задиров. |  | (c)
88856.884 | 6.485 | 4.665 | -5.195 | -7.015 | 135 | 207 | 228 | 135 | 4599 | 8046 |  | GOUG | GENE | 05:40 | 05:52 | 05:56 | 2416 | 187 | 9 | EXT | Зона задиров. |  | (c)
88902.463 | 7.164 | 6.967 | -4.366 | -4.563 | 973 | 1179 | 1181 | 973 | 4191 | 8050 |  | WRIN | GENE | 05:56 | 06:29 | 06:29 | 372 | 416 | 1.1 | N/A | Высота гофр: 15 мм (1,1%). Длина волны: 192 мм Аномалия находится на отводе. |  | (c)
88992.1 | 5.401 | 5.378 | -6.149 | -6.172 | 2018 | 2131 | 2078 | 2018 | 5378 | 8058 |  | CORR | GENE | 06:08 | 06:26 | 06:18 | 49 | 120 | 11 | EXT | Аномалия находится на упругопластическом изгибе: R=513 D, максимальное растяжение на 11.8 час. | 0.89 | (c)
88994.693 | 7.994 | 7.918 | -3.556 | -3.632 | -1821 | -1572 | -1595 | 1370 | 3519 | 8058 |  | CORR | GENE | 07:49 | 08:29 | 08:25 | 113 | 451 | 27 | EXT | Аномалия находится на упругопластическом изгибе: R=609 D, максимальное растяжение на 11.8 час. | 0.91 | (c)
88998.66 | 0.411 | 0.399 | -11.254 | -11.266 | -2077 | -1974 | -1922 | 1766 | 399 | 8059 |  | CORR | GENE | 04:46 | 05:03 | 05:11 | 54 | 311 | 14 | EXT |  | 0.89 | (c)
88998.927 | 0.678 | 0.624 | -10.987 | -11.041 | 2219 | -1976 | -2040 | 1838 | 624 | 8059 |  | CORR | GENE | 04:19 | 05:02 | 04:52 | 82 | 404 | 10 | EXT |  | 0.89 | (c)
89012.406 | 2.492 | 2.437 | -9.148 | -9.203 | -914 | -855 | -858 | 801 | 2437 | 8060 |  | DENT | GENE | 09:46 | 09:56 | 09:55 | 105 | 113 | 0.8 | N/A | Глубина вмятины: 11 мм (0,8%). Линейка: 11 см в (244 см; 09:56 ч:мин) |  | (c)
89125.336 | 0.072 | 0.009 | -11.178 | -11.241 | -969 | -956 | -955 | 942 | 9 | 8070 |  | ARTD | AXGR | 06:24 | 06:26 | 06:26 | 143 | 26 |  | EXT | Эквивалент потери металла 10%. |  | (c)
89170.904 | 0.47 | 0.464 | -11.2 | -11.206 | 1849 | 1976 | 1926 | 1849 | 464 | 8074 |  | CORR | CIGR | 06:35 | 06:56 | 06:48 | 18 | 153 | 10 | EXT |  | 0.89 | (c)
89187.319 | 5.215 | 4.564 | -6.49 | -7.141 | -1014 | -738 | -817 | 621 | 4462 | 8075 |  | GOUG | GENE | 03:51 | 04:36 | 04:23 | 2679 | 393 | 10 | EXT | Зона задиров. |  | (c)
89195.32 | 1.511 | 1.12 | -10.159 | -10.55 | -87 | 132 | 356 | 0 | 1120 | 8076 |  | GOUG | GENE | 04:47 | 05:23 | 05:59 | 767 | 887 | 8 | EXT | Зона задиров. |  | (c)
89289.928 | 6.139 | 6.084 | -5.576 | -5.631 | 1816 | 2162 | 2020 | 1816 | 5373 | 8084 |  | CORR | GENE | 05:28 | 06:24 | 06:01 | 258 | 409 | 10 | EXT |  | 0.91 | (c)
89358.626 | 6.057 | 5.997 | -5.513 | -5.573 | -1381 | -1324 | -1316 | 1250 | 5454 | 8090 |  | DENT | GENE | 09:27 | 09:36 | 09:37 | 119 | 132 | 0.5 | N/A | Глубина вмятины: 7 мм (0,5%). Линейка: 12 см в (600 см; 09:36 ч:мин) |  | (c)
89452.289 | 3.215 | 3.186 | -0.09 | -0.119 | -611 | -489 | -532 | 453 | 76 | 8099 |  | CORR | CIGR | 04:40 | 04:60 | 04:53 | 43 | 158 | 13 | EXT |  | 0.89 | (c)
89452.304 | 3.23 | 3.204 | -0.075 | -0.101 | -351 | -275 | -280 | 210 | 57 | 8099 |  | CORR | CIGR | 05:22 | 05:34 | 05:34 | 44 | 141 | 15 | EXT |  | 0.89 | (c)
89452.379 | 0 | -0.038 | -10.84 | -10.878 | -155 | -131 | 55 | 0 |  | 8100 | Нарушение формы кольцевого шва | GWAN |  | 05:46 | 05:50 | 06:20 | 0 | 422 |  | EXT | Нарушение формы кольцевого шва |  | (c)
89452.446 | 0.067 | 0.019 | -10.773 | -10.821 | 433 | -963 | 2025 | 433 | 19 | 8100 |  | CORR | GENE | 07:21 | 03:35 | 11:38 | 69 | 3184 | 13 | EXT |  | 0.89 | (c)
89480.523 | 5.614 | 5.585 | -6.046 | -6.075 | -883 | -770 | -816 | 749 | 5585 | 8102 |  | CORR | CIGR | 06:27 | 06:45 | 06:38 | 29 | 134 | 13 | EXT |  | 0.89 | (c)
89482.802 | 7.893 | 7.628 | -3.767 | -4.032 | -1013 | -992 | -994 | 975 | 3502 | 8102 |  | CORR | AXGR | 06:06 | 06:09 | 06:09 | 530 | 38 | 10 | EXT |  | 0.94 | (c)
89484.105 | 9.196 | 8.927 | -2.464 | -2.733 | -1012 | -1011 | -992 | 973 | 2365 | 8102 |  | CORR | AXGR | 06:06 | 06:06 | 06:09 | 368 | 39 | 10 | EXT |  | 0.93 | (c)
89605.1 | 4.451 | 4.437 | -7.219 | -7.233 | 1426 | 1539 | 1631 | 1426 | 4437 | 8113 |  | CORR | CIGR | 04:30 | 04:48 | 05:03 | 39 | 409 | 11 | EXT |  | 0.89 | (c)
89612.289 | 11.64 | 11.598 | -0.03 | -0.072 | 1910 | 2126 | 2018 | 1910 | 15 | 8113 |  | CORR | GENE | 05:48 | 06:23 | 06:06 | 57 | 216 | 11 | EXT |  | 0.89 | (c)
89612.3 | 11.651 | 11.596 | -0.019 | -0.074 | 1041 | 1079 | 1178 | 1041 | 17 | 8113 |  | CORR | GENE | 03:28 | 03:34 | 03:50 | 57 | 274 | 11 | EXT |  | 0.89 | (c)
89633.652 | 9.913 | 8.317 | -1.757 | -3.353 | 1309 | 1630 | 1487 | 1309 | 99 | 8115 |  | GOUG | GENE | 06:32 | 07:24 | 07:01 | 3254 | 355 | 10 | EXT | Задир. |  | (b)
89633.836 | 10.097 | 9.903 | -1.573 | -1.767 | 1 | 7 | 43 | 1 | 263 | 8115 |  | CORR | GENE | 03:01 | 03:02 | 03:08 | 1504 | 84 | 10 | EXT |  | 0.97 | (c)
89635.88 | 0.471 | 0.21 | -10.324 | -10.585 | 353 | 552 | 810 | 353 | 210 | 8116 |  | GOUG | GENE | 07:28 | 08:00 | 08:42 | 4822 | 914 | 8 | EXT | Задир. |  | (c)
89646.204 | 0 | -0.047 | -11.305 | -11.352 | -688 | -530 | -449 | 211 |  | 8117 | Вышлифовка на шве | GWAN | GENE | 02:53 | 03:18 | 03:31 | 86 | 477 | 13 | EXT | Вышлифовка на шве |  | (c)
89711.719 | 9.385 | 9.087 | -2.035 | -2.333 | 1511 | 1620 | 1591 | 1511 | 1963 | 8122 |  | CORR | GENE | 04:53 | 05:11 | 05:06 | 370 | 161 | 11 | EXT |  | 0.93 | (c)
89720.048 | 6.294 | 6.271 | -5.206 | -5.229 | 1329 | 1416 | 1372 | 1329 | 5206 | 8123 |  | CORR | CIGR | 04:56 | 05:10 | 05:03 | 23 | 87 | 9 | EXT |  | 0.89 | (c)
89727.207 | 1.953 | 1.918 | -9.442 | -9.477 | 1168 | 1300 | 1298 | 1168 | 1918 | 8124 |  | CORR | GENE | 05:13 | 05:34 | 05:34 | 69 | 260 | 12 | EXT |  | 0.89 | (c)
89729.708 | 4.454 | 4.231 | -6.941 | -7.164 | 841 | 999 | 926 | 841 | 4231 | 8124 |  | CORR | GENE | 04:20 | 04:46 | 04:34 | 343 | 170 | 10 | EXT |  | 0.92 | (c)
89752.628 | 4.669 | 4.657 | -6.421 | -6.433 | -2015 | -1847 | -1931 | 1847 | 4657 | 8126 |  | CORR | CIGR | 06:03 | 06:30 | 06:16 | 26 | 168 | 10 | EXT |  | 0.89 | (c)
89760.098 | 1.049 | 1.035 | -9.951 | -9.965 | -2062 | -1956 | -2009 | 1956 | 1035 | 8127 |  | CORR | CIGR | 06:12 | 06:29 | 06:21 | 27 | 106 | 10 | EXT |  | 0.89 | (c)
89770.13 | 0.081 | 0.068 | -11.164 | -11.177 | 1230 | 1346 | 1412 | 1230 | 68 | 8128 |  | CORR | GENE | 04:40 | 04:59 | 05:09 | 3523 | 365 | 11 | EXT |  | 0.99 | (c)
89793.882 | 1.398 | 1.108 | -9.872 | -10.162 | 1674 | 1865 | 1840 | 1674 | 1108 | 8130 |  | CORR | GENE | 04:40 | 05:11 | 05:06 | 339 | 332 | 10 | EXT |  | 0.92 | (c)
89794.617 | 2.133 | 2.038 | -9.137 | -9.232 | 2057 | 2108 | 2083 | 2057 | 2038 | 8130 |  | CORR | GENE | 05:42 | 05:50 | 05:46 | 293 | 52 | 11 | EXT |  | 0.92 | (c)
89795.767 | 3.283 | 2.964 | -7.987 | -8.306 | 2072 | 2099 | 2092 | 2072 | 2964 | 8130 |  | CORR | AXGR | 05:44 | 05:48 | 05:47 | 435 | 41 | 10 | EXT |  | 0.93 | (c)
89796.883 | 4.399 | 3.631 | -6.871 | -7.639 | 1672 | 1672 | 1746 | 1672 | 3631 | 8130 |  | CORR | GENE | 04:39 | 04:39 | 04:51 | 1448 | 149 | 10 | EXT |  | 0.97 | (c)
89800.907 | 8.423 | 7.521 | -2.847 | -3.749 | 2193 | -2046 | -2061 | 1854 | 2722 | 8130 |  | CORR | GENE | 06:03 | 06:39 | 06:37 | 1027 | 414 | 9 | EXT |  | 0.95 | (c)
89803.543 | 11.059 | 10.876 | -0.211 | -0.394 | 2081 | -2187 | -2039 | 1697 | 184 | 8130 |  | CORR | GENE | 05:45 | 06:17 | 06:41 | 210 | 683 | 13 | EXT |  | 0.91 | (c)
89803.611 | 11.127 | 11.108 | -0.143 | -0.162 | 1256 | 1467 | 1551 | 1256 | 98 | 8130 |  | CORR | GENE | 03:32 | 04:06 | 04:20 | 64 | 590 | 11 | EXT |  | 0.89 | (c)
89808.96 | 5.206 | 4.978 | -5.534 | -5.762 | -1648 | -1225 | -1394 | 1141 | 4978 | 8131 |  | CORR | GENE | 03:38 | 04:46 | 04:19 | 250 | 507 | 10 | EXT |  | 0.91 | (c)
89809.101 | 5.347 | 5.325 | -5.393 | -5.415 | -1445 | -1123 | -1229 | 1014 | 5325 | 8131 |  | CORR | CIGR | 04:11 | 05:03 | 04:46 | 31 | 431 | 10 | EXT |  | 0.89 | (c)
89811.851 | 8.097 | 8.071 | -2.643 | -2.669 | -1197 | -891 | -1044 | 891 | 2611 | 8131 |  | CORR | GENE | 04:51 | 05:40 | 05:16 | 58 | 306 | 10 | EXT |  | 0.89 | (c)
89813.904 | 10.15 | 10.107 | -0.59 | -0.633 | -1482 | -1247 | -1342 | 1202 | 577 | 8131 |  | CORR | GENE | 04:05 | 04:43 | 04:27 | 56 | 280 | 10 | EXT |  | 0.89 | (c)
89814.549 | 0.055 | 0.043 | -11.225 | -11.237 | -1148 | -454 | -698 | 248 | 43 | 8132 |  | CORR | GENE | 03:46 | 05:38 | 04:59 | 63 | 900 | 12 | EXT |  | 0.89 | (c)
89817.942 | 3.448 | 3.4 | -7.832 | -7.88 | -927 | -752 | -771 | 616 | 3400 | 8132 |  | CORR | GENE | 04:22 | 04:50 | 04:47 | 56 | 311 | 13 | EXT |  | 0.89 | (c)
89818.234 | 3.74 | 3.57 | -7.54 | -7.71 | -1153 | -903 | -825 | 498 | 3570 | 8132 |  | CORR | GENE | 03:46 | 04:26 | 04:38 | 337 | 655 | 11 | EXT |  | 0.93 | (c)
89820.444 | 5.95 | 5.819 | -5.33 | -5.461 | -784 | -460 | -574 | 364 | 5249 | 8132 |  | CORR | GENE | 04:45 | 05:37 | 05:19 | 212 | 420 | 14 | EXT |  | 0.92 | (c)
89835.565 | 0.026 | 0.005 | -11.004 | -11.025 | 1153 | 1454 | 1380 | 1153 | 5 | 8134 |  | CORR | GENE | 05:58 | 06:46 | 06:34 | 119 | 453 | 11 | EXT |  | 0.9 | (c)
89835.665 | 0.126 | 0.072 | -10.904 | -10.958 | 700 | 959 | 873 | 700 | 72 | 8134 |  | CORR | GENE | 04:45 | 05:26 | 05:12 | 77 | 346 | 10 | EXT |  | 0.89 | (c)
89850.239 | 3.67 | 2.984 | -7.525 | -8.211 | -690 | -637 | -639 | 589 | 2984 | 8135 |  | CORR | GENE | 04:10 | 04:19 | 04:19 | 1740 | 101 | 9 | EXT |  | 0.96 | (c)
89852.872 | 6.303 | 5.855 | -4.892 | -5.34 | -451 | -412 | -397 | 343 | 4707 | 8135 |  | CORR | GENE | 04:49 | 04:55 | 04:58 | 633 | 108 | 13 | EXT |  | 0.97 | (c)
89858.057 | 0.293 | 0.113 | -10.892 | -11.072 | -1087 | -974 | -983 | 879 | 113 | 8136 |  | CORR | GENE | 04:23 | 04:41 | 04:40 | 599 | 208 | 9 | EXT |  | 0.94 | (c)
89863.214 | 5.45 | 5.439 | -5.735 | -5.746 | -1123 | -994 | -973 | 824 | 5439 | 8136 |  | CORR | GENE | 04:17 | 04:38 | 04:41 | 69 | 299 | 10 | EXT |  | 0.89 | (c)
89895.781 | 4.767 | 4.149 | -6.493 | -7.111 | -1809 | -1666 | -1690 | 1570 | 4149 | 8139 |  | CORR | GENE | 04:03 | 04:26 | 04:22 | 772 | 239 | 10 | EXT |  | 0.95 | (c)
89896.513 | 5.499 | 5.427 | -5.761 | -5.833 | -1615 | -1578 | -1590 | 1565 | 5427 | 8139 |  | CORR | GENE | 04:34 | 04:40 | 04:38 | 200 | 50 | 9 | EXT |  | 0.9 | (c)
89898.159 | 7.145 | 6.905 | -4.115 | -4.355 | -1466 | -1433 | -1425 | 1383 | 3924 | 8139 |  | CORR | GENE | 04:58 | 05:04 | 05:05 | 431 | 83 | 12 | EXT |  | 0.94 | (c)
89913.835 | 0.131 | 0.111 | -10.914 | -10.934 | 291 | 717 | 542 | 291 | 111 | 8141 |  | CORR | GENE | 05:15 | 06:24 | 05:56 | 82 | 502 | 13 | EXT |  | 0.89 | (c)
89916.116 | 2.412 | 1.46 | -8.633 | -9.585 | 33 | 167 | 117 | 33 | 1460 | 8141 |  | CORR | GENE | 04:33 | 04:55 | 04:47 | 1222 | 168 | 11 | EXT |  | 0.97 | (c)
89917.381 | 3.677 | 2.88 | -7.368 | -8.165 | 49 | 78 | 96 | 49 | 2880 | 8141 |  | CORR | GENE | 04:36 | 04:41 | 04:44 | 945 | 94 | 12 | EXT |  | 0.97 | (c)
89918.85 | 5.146 | 5.13 | -5.899 | -5.915 | 12 | 122 | 116 | 12 | 5130 | 8141 |  | CORR | CIGR | 04:30 | 04:48 | 04:47 | 35 | 208 | 15 | EXT |  | 0.89 | (c)
89923.014 | 9.31 | 9.264 | -1.735 | -1.781 | -30 | 98 | 95 | 0 | 1725 | 8141 |  | CORR | GENE | 04:23 | 04:44 | 04:43 | 56 | 251 | 10 | EXT |  | 0.89 | (c)
89975.252 | 7.158 | 6.829 | -4.537 | -4.866 | -264 | -241 | -234 | 205 | 4368 | 8146 |  | CORR | GENE | 07:31 | 07:35 | 07:36 | 498 | 59 | 9 | EXT |  | 0.93 | (c)
89976.319 | 8.225 | 8.094 | -3.47 | -3.601 | -1113 | -950 | -745 | 378 | 3392 | 8146 |  | CORR | GENE | 05:14 | 05:40 | 06:13 | 209 | 735 | 10 | EXT |  | 0.91 | (c)
89979.081 | 10.987 | 10.819 | -0.708 | -0.876 | -109 | -51 | -70 | 32 | 32 | 8146 |  | CORR | GENE | 07:56 | 08:05 | 08:02 | 844 | 77 | 13 | EXT |  | 0.98 | (c)
89979.77 | 11.676 | 11.555 | -0.019 | -0.14 | -1920 | -739 | -1032 | 145 | 10 | 8146 |  | CORR | GENE | 03:04 | 06:14 | 05:27 | 130 | 1775 | 10 | EXT |  | 0.9 | (c)
90001.342 | 9.868 | 9.836 | -1.107 | -1.139 | -1594 | -1476 | -1520 | 1447 | 1105 | 8148 |  | CORR | CIGR | 04:41 | 04:60 | 04:52 | 34 | 147 | 11 | EXT |  | 0.89 | (c)
90002.41 | 10.936 | 10.845 | -0.039 | -0.13 | -1817 | -1581 | -1506 | 1196 | 20 | 8148 |  | CORR | GENE | 04:05 | 04:43 | 04:55 | 110 | 621 | 15 | EXT |  | 0.9 | (c)
90002.583 | 0.134 | 0.036 | -10.641 | -10.739 | -970 | -446 | -698 | 426 | 36 | 8149 |  | CORR | GENE | 06:41 | 08:05 | 07:24 | 111 | 544 | 11 | EXT |  | 0.89 | (c)
90009.518 | 7.069 | 7.068 | -3.706 | -3.707 | -1543 | -1413 | -1474 | 1406 | 3670 | 8149 |  | CORR | CIGR | 05:08 | 05:29 | 05:19 | 37 | 137 | 10 | EXT |  | 0.89 | (c)
90045.399 | 9.735 | 9.721 | -1.53 | -1.544 | -1436 | -1202 | -1293 | 1151 | 1502 | 8152 |  | CORR | CIGR | 05:32 | 06:10 | 05:55 | 42 | 285 | 12 | EXT |  | 0.89 | (c)
90045.837 | 10.173 | 10.143 | -1.092 | -1.122 | -1372 | -1203 | -1242 | 1112 | 1077 | 8152 |  | CORR | CIGR | 05:43 | 06:10 | 06:04 | 45 | 260 | 11 | EXT |  | 0.89 | (c)
90046.914 | 11.25 | 11.206 | -0.015 | -0.059 | -1508 | -1448 | -1312 | 1116 | 11 | 8152 |  | CORR | GENE | 05:21 | 05:30 | 05:52 | 48 | 392 | 10 | EXT |  | 0.89 | (c)
90051.851 | 4.922 | 4.84 | -5.808 | -5.89 | -965 | -824 | -731 | 496 | 4840 | 8153 |  | CORR | GENE | 04:52 | 05:15 | 05:30 | 104 | 469 | 10 | EXT |  | 0.89 | (c)
90053.442 | 6.513 | 6.385 | -4.217 | -4.345 | -1024 | -902 | -583 | 141 | 4189 | 8153 |  | CORR | GENE | 04:43 | 05:03 | 05:54 | 156 | 883 | 10 | EXT |  | 0.9 | (c)
90055.422 | 8.493 | 8.395 | -2.237 | -2.335 | -1051 | -516 | -584 | 117 | 2093 | 8153 |  | CORR | GENE | 04:38 | 06:05 | 05:54 | 242 | 935 | 15 | EXT |  | 0.93 | (c)
90056.215 | 9.286 | 9.199 | -1.444 | -1.531 | -698 | -533 | -434 | 170 | 1400 | 8153 |  | CORR | GENE | 05:35 | 06:02 | 06:18 | 131 | 527 | 15 | EXT |  | 0.9 | (c)
90093.754 | 1.725 | 1.647 | -9.785 | -9.863 | 1518 | 1829 | 1773 | 1518 | 1647 | 8157 |  | CORR | GENE | 03:32 | 04:22 | 04:13 | 84 | 510 | 10 | EXT |  | 0.89 | (c)
90133.315 | 6.461 | 6.454 | -4.654 | -4.661 | -1299 | -1225 | -1244 | 1189 | 4637 | 8160 |  | CORR | CIGR | 05:04 | 05:16 | 05:13 | 24 | 110 | 10 | EXT |  | 0.89 | (c)
90220.094 | 2.94 | 2.869 | -7.8 | -7.871 | -1183 | -1096 | -1111 | 1038 | 2869 | 8168 |  | DENT | GENE | 10:52 | 11:06 | 11:04 | 121 | 145 | 0.6 | N/A | Глубина вмятины: 9 мм (0,6%). Линейка: 12 см в (287 см; 11:06 ч:мин) |  | (c)
90234.03 | 6.136 | 6.034 | -4.659 | -4.761 | 1488 | 1514 | 1524 | 1488 | 4604 | 8169 |  | CORR | GENE | 06:46 | 06:51 | 06:52 | 157 | 73 | 10 | EXT |  | 0.9 | (c)
90237.157 | 9.263 | 9.177 | -1.532 | -1.618 | 1517 | 1517 | 1532 | 1517 | 1340 | 8169 |  | CORR | AXGR | 06:51 | 06:51 | 06:54 | 278 | 31 | 10 | EXT |  | 0.92 | (c)
90239.316 | 0.627 | 0.534 | -10.628 | -10.721 | 506 | 538 | 533 | 506 | 534 | 8170 |  | CORR | GENE | 07:22 | 07:27 | 07:27 | 331 | 54 | 9 | EXT |  | 0.92 | (c)
90241.213 | 2.524 | 2.507 | -8.731 | -8.748 | 297 | 417 | 381 | 297 | 2507 | 8170 |  | CORR | CIGR | 06:49 | 07:08 | 07:02 | 33 | 167 | 10 | EXT |  | 0.89 | (c)
90244.063 | 5.374 | 5.354 | -5.881 | -5.901 | 201 | 333 | 300 | 201 | 5354 | 8170 |  | CORR | GENE | 06:33 | 06:54 | 06:49 | 52 | 199 | 10 | EXT |  | 0.89 | (c)
90244.07 | 5.381 | 5.325 | -5.874 | -5.93 | 1142 | 1297 | 1281 | 1142 | 4762 | 8170 |  | GOUG | GENE | 09:05 | 09:30 | 09:27 | 1168 | 278 | 9 | EXT | Задир. |  | (c)
90249.867 | 11.178 | 11.141 | -0.077 | -0.114 | -936 | -684 | -654 | 373 | 55 | 8170 |  | CORR | GENE | 03:30 | 04:10 | 04:15 | 59 | 563 | 10 | EXT |  | 0.89 | (c)
90250.136 | 0.192 | 0.164 | -11.243 | -11.271 | 1705 | 1911 | 1842 | 1705 | 164 | 8171 |  | CORR | CIGR | 04:49 | 05:22 | 05:11 | 42 | 274 | 11 | EXT | Аномалия находится на отводе. | 0.89 | (c)
90262.615 | 1.236 | 1.225 | -10.224 | -10.235 | -558 | -551 | -548 | 538 | 1225 | 8172 | Заварка технологического отверстия | ARTD | PITT | 08:52 | 08:53 | 08:54 | 20 | 20 |  | EXT | Заварка технологического отверстия |  | (c)
90272.621 | 11.242 | 11.198 | -0.218 | -0.262 | 2004 | -2147 | 2210 | 2004 | 184 | 8172 |  | CORR | GENE | 03:46 | 04:36 | 04:19 | 78 | 413 | 10 | EXT |  | 0.89 | (c)
90272.908 | 0.069 | 0.057 | -11.041 | -11.053 | 2105 | -2230 | -2121 | 1887 | 57 | 8173 |  | CORR | CIGR | 05:57 | 06:17 | 06:35 | 37 | 469 | 11 | EXT | Аномалия находится на отводе. | 0.89 | (c)
90277.281 | 4.442 | 4.401 | -6.668 | -6.709 | 1956 | 2133 | 2128 | 1956 | 4401 | 8173 |  | CORR | GENE | 05:33 | 06:01 | 06:01 | 51 | 344 | 10 | EXT | Аномалия находится на отводе. | 0.89 | (c)
90282.09 | 9.251 | 9.171 | -1.859 | -1.939 | 1700 | 1876 | 1882 | 1700 | 1802 | 8173 |  | CORR | GENE | 04:51 | 05:20 | 05:21 | 137 | 364 | 10 | EXT | Аномалия находится на отводе. | 0.9 | (c)
90310.514 | 4.97 | 4.933 | -6.195 | -6.232 | -962 | -950 | -952 | 942 | 4933 | 8176 |  | GOUG | AXGR | 09:54 | 09:56 | 09:56 | 103 | 20 | 18 | EXT | Задир. |  | (c)
90316.765 | 0.056 | 0.041 | -10.514 | -10.529 | 1491 | 1986 | 1876 | 1491 | 41 | 8177 |  | CORR | GENE | 04:27 | 05:46 | 05:29 | 86 | 769 | 10 | EXT | Аномалия находится на отводе. | 0.89 | (c)
90327.279 | 0 | -0.027 | -11.45 | -11.477 | 816 | 936 | 1065 | 816 |  | 8178 | Нарушение формы кольцевого шва | GWAN |  | 03:25 | 03:45 | 04:06 | 0 | 498 |  | EXT | Нарушение формы кольцевого шва Аномалия находится на отводе. |  | (c)
90327.279 | 0 | -0.04 | -11.45 | -11.49 | -1883 | -1801 | -1758 | 1634 |  | 8178 | Нарушение формы кольцевого шва | GWAN |  | 08:10 | 08:23 | 08:30 | 0 | 250 |  | EXT | Нарушение формы кольцевого шва Аномалия находится на отводе. |  | (c)
90330.392 | 3.113 | 3.095 | -8.337 | -8.355 | 2081 | 2182 | 2155 | 2081 | 3095 | 8178 |  | CORR | CIGR | 06:50 | 07:06 | 07:02 | 40 | 148 | 10 | EXT |  | 0.89 | (c)
90413.562 | 6.433 | 6.402 | -4.912 | -4.943 | 2036 | 2202 | 2180 | 2036 | 4879 | 8185 |  | CORR | GENE | 03:52 | 04:19 | 04:15 | 64 | 288 | 12 | EXT |  | 0.89 | (c)
90629.639 | 6.24 | 6.215 | -4.525 | -4.55 | -546 | -451 | -488 | 431 | 4515 | 8204 |  | CORR | CIGR | 05:31 | 05:47 | 05:40 | 35 | 115 | 11 | EXT |  | 0.89 | (c)
90748.829 | 0 | -0.027 | -11.66 | -11.687 | -1101 | -909 | -923 | 744 |  | 8215 | Нарушение формы кольцевого шва | GWAN |  | 03:07 | 03:38 | 03:36 | 0 | 357 |  | EXT | Нарушение формы кольцевого шва |  | (c)
90755.737 | 6.908 | 6.442 | -4.752 | -5.218 | 371 | 456 | 422 | 371 | 4658 | 8215 |  | CORR | GENE | 07:05 | 07:19 | 07:13 | 560 | 103 | 10 | EXT |  | 0.94 | (c)
90780.914 | 8.745 | 8.676 | -2.745 | -2.814 | -1608 | -1565 | -1567 | 1526 | 2550 | 8217 |  | CORR | GENE | 04:42 | 04:49 | 04:49 | 264 | 82 | 14 | EXT |  | 0.92 | (c)
90818.369 | 0.11 | 0.06 | -10.94 | -10.99 | -1045 | -848 | -911 | 776 | 60 | 8221 |  | CORR | GENE | 06:24 | 06:56 | 06:46 | 69 | 269 | 14 | EXT |  | 0.89 | (c)
90851.539 | 0 | 0 | -11.455 | -11.455 | 1566 | 1870 | 1894 | 1566 | 0 | 8224 | Смещение кромок | GWAN |  | 11:02 | 11:51 | 11:55 | 0 | 656 | 15 | EXT | Смещение кромок Вовнутрь Величина смещения - 2.8 мм. |  | (c)
90972.588 | 7.039 | 7.002 | -4.561 | -4.598 | -636 | -404 | -429 | 223 | 4483 | 8234 |  | CORR | GENE | 04:60 | 05:37 | 05:33 | 115 | 413 | 10 | EXT |  | 0.89 | (c)
90990.33 | 1.501 | 1.39 | -10.179 | -10.29 | 1449 | 1594 | 1599 | 1449 | 1390 | 8236 |  | CORR | GENE | 03:26 | 03:49 | 03:50 | 157 | 300 | 14 | EXT |  | 0.9 | (c)
91058.579 | 0.3 | 0.152 | -11.05 | -11.198 | -1915 | -1829 | -1843 | 1771 | 152 | 8242 |  | CORR | GENE | 07:22 | 07:36 | 07:34 | 956 | 144 | 12 | EXT |  | 0.97 | (c)
91187.223 | 2.399 | 2.377 | -8.996 | -9.018 | -144 | -56 | -86 | 27 | 2377 | 8253 |  | CORR | CIGR | 06:03 | 06:17 | 06:13 | 22 | 117 | 13 | EXT |  | 0.89 | (c)
91220.985 | 2.016 | 1.974 | -9.084 | -9.126 | -1472 | -1118 | -1204 | 937 | 1974 | 8256 |  | CORR | GENE | 05:49 | 06:46 | 06:33 | 120 | 535 | 10 | EXT |  | 0.89 | (c)
91230.069 | 0 | -0.071 | -11.16 | -11.231 | -165 | 613 | 230 | 0 |  | 8257 | Нарушение формы кольцевого шва | GWAN |  | 03:32 | 05:38 | 04:36 | 0 | 791 |  | EXT | Нарушение формы кольцевого шва |  | (c)
91230.069 | 0 | 0 | -11.16 | -11.16 | 983 | 1160 | 1251 | 983 | 0 | 8257 | Смещение кромок | GWAN |  | 06:37 | 07:06 | 07:21 | 0 | 536 | 17 | EXT | Смещение кромок Наружу Величина смещения - 3.2 мм. |  | (c)
91233.732 | 3.663 | 3.562 | -7.497 | -7.598 | 1863 | 2055 | 2021 | 1863 | 3562 | 8257 |  | DENT | GENE | 08:59 | 09:30 | 09:25 | 187 | 318 | 0.4 | N/A | Глубина вмятины: 6 мм (0,4%). Линейка: 19 см в (356 см; 09:30 ч:мин) |  | (c)
91375.984 | 0 | 0 | -11.675 | -11.675 | 1080 | 1211 | 1335 | 1080 | 0 | 8270 | Смещение кромок | GWAN |  | 06:34 | 06:55 | 07:15 | 0 | 510 | 15 | EXT | Смещение кромок Наружу Аномалия находится на отводе. Величина смещения - 2.9 мм. |  | (c)
91398.469 | 0 | 0 | -10.765 | -10.765 | -378 | -162 | 13 | 0 | 0 | 8272 | Смещение кромок | GWAN |  | 08:42 | 09:17 | 09:45 | 0 | 781 | 15 | EXT | Смещение кромок Наружу Аномалия находится на отводе. Величина смещения - 2.9 мм. |  | (c)
91409.234 | 0 | -0.035 | -11.58 | -11.615 | 558 | 1056 | 1057 | 558 |  | 8273 | Нарушение формы кольцевого шва | GWAN |  | 00:34 | 01:55 | 01:55 | 0 | 999 |  | EXT | Нарушение формы кольцевого шва |  | (c)
91494.253 | 3.869 | 3.563 | -7.791 | -8.097 | -314 | -258 | -281 | 248 | 3563 | 8280 |  | CORR | GENE | 07:05 | 07:14 | 07:11 | 427 | 66 | 10 | EXT |  | 0.93 | (c)
91497.318 | 6.934 | 6.899 | -4.726 | -4.761 | -686 | -665 | -673 | 659 | 4554 | 8280 |  | CORR | AXGR | 06:05 | 06:09 | 06:07 | 207 | 27 | 14 | EXT |  | 0.91 | (c)
91542.733 | 5.729 | 5.064 | -5.906 | -6.571 | 1945 | 2005 | 1993 | 1945 | 5064 | 8284 |  | CORR | GENE | 07:27 | 07:37 | 07:35 | 895 | 96 | 10 | EXT |  | 0.95 | (c)
91567.712 | 7.483 | 6.737 | -3.787 | -4.533 | -2115 | -1821 | -1747 | 1378 | 3091 | 8286 |  | ARTD | GENE | 02:36 | 03:23 | 03:35 | 1442 | 737 |  | EXT | Эквивалент потери металла 9%. |  | (c)
91568.938 | 8.709 | 8.691 | -2.561 | -2.579 | -1417 | -1237 | -1294 | 1172 | 2346 | 8286 |  | ARTD | GENE | 04:28 | 04:57 | 04:48 | 233 | 245 |  | EXT | Эквивалент потери металла 9%. |  | (c)
91578.767 | 7.268 | 7.225 | -4.187 | -4.23 | -1721 | -1499 | -1554 | 1386 | 4175 | 8287 |  | CORR | CIGR | 06:01 | 06:37 | 06:28 | 55 | 335 | 13 | EXT |  | 0.89 | (c)
91580.476 | 8.977 | 8.933 | -2.478 | -2.522 | -1735 | -1444 | -1541 | 1347 | 2473 | 8287 |  | CORR | CIGR | 05:59 | 06:46 | 06:30 | 49 | 388 | 10 | EXT |  | 0.89 | (c)
91580.633 | 9.134 | 9.08 | -2.321 | -2.375 | 1866 | -2220 | 2119 | 1866 | 2286 | 8287 |  | CORR | GENE | 03:40 | 04:41 | 04:21 | 89 | 506 | 13 | EXT |  | 0.89 | (c)
91582.158 | 10.659 | 10.611 | -0.796 | -0.844 | -1766 | -1319 | -1490 | 1214 | 741 | 8287 |  | CORR | GENE | 05:54 | 07:06 | 06:39 | 103 | 552 | 12 | EXT |  | 0.89 | (c)
91583.006 | 0.052 | 0.011 | -11.363 | -11.404 | -1828 | -1404 | -1553 | 1277 | 11 | 8288 |  | CORR | GENE | 05:56 | 07:05 | 06:41 | 99 | 551 | 11 | EXT |  | 0.89 | (c)
91584.712 | 1.758 | 1.74 | -9.657 | -9.675 | -1397 | -1219 | -1264 | 1132 | 1740 | 8288 |  | CORR | CIGR | 07:06 | 07:35 | 07:27 | 47 | 266 | 12 | EXT |  | 0.89 | (c)
91761.715 | 5.656 | 5.567 | -5.139 | -5.228 | -953 | -819 | -839 | 726 | 5005 | 8303 |  | DENT | GENE | 03:32 | 03:53 | 03:50 | 223 | 227 | 0.4 | N/A | Глубина вмятины: 5 мм (0,4%). Линейка: 22 см в (557 см; 03:53 ч:мин) |  | (c)
91769.503 | 2.649 | 2.636 | -8.536 | -8.549 | -727 | -642 | -669 | 610 | 2636 | 8304 |  | CORR | CIGR | 07:37 | 07:51 | 07:46 | 25 | 117 | 10 | EXT |  | 0.89 | (c)
91778.039 | 0 | 0 | -11.47 | -11.47 | -1230 | -944 | -879 | 529 | 0 | 8305 | Смещение кромок | GWAN |  | 11:39 | 00:25 | 12:35 | 0 | 701 | 15 | EXT | Смещение кромок Вовнутрь Величина смещения - 2.9 мм. |  | (c)
91778.039 | 0 | -0.036 | -11.47 | -11.506 | -68 | 1906 | 1161 | 0 |  | 8305 | Нарушение формы кольцевого шва | GWAN |  | 02:46 | 08:05 | 06:05 | 0 | 2458 |  | EXT | Нарушение формы кольцевого шва |  | (c)
91784.115 | 6.076 | 4.254 | -5.394 | -7.216 | -1818 | -1770 | -1762 | 1707 | 3381 | 8305 |  | GOUG | GENE | 10:04 | 10:12 | 10:13 | 3835 | 111 | 10 | EXT | Задир. |  | (c)
91789.509 | 0 | -0.037 | -11.605 | -11.642 | 1392 | 1592 | 1633 | 1392 |  | 8306 | Нарушение формы кольцевого шва | GWAN |  | 03:09 | 03:42 | 03:48 | 0 | 481 |  | EXT | Нарушение формы кольцевого шва |  | (c)
91841.452 | 7.088 | 6.34 | -4.582 | -5.33 | -1131 | -931 | -989 | 847 | 4366 | 8310 |  | GOUG | GENE | 05:13 | 05:45 | 05:36 | 964 | 285 | 10 | EXT | Задир. |  | (c)
91844.122 | 9.758 | 9.515 | -1.912 | -2.155 | -2014 | -1979 | -1916 | 1818 | 997 | 8310 |  | GOUG | GENE | 02:51 | 02:56 | 03:07 | 1158 | 196 | 10 | EXT | Задир. |  | (c)
91848.456 | 2.422 | 2.388 | -8.028 | -8.062 | -533 | -448 | -463 | 393 | 2388 | 8311 |  | CORR | CIGR | 07:40 | 07:54 | 07:51 | 34 | 140 | 11 | EXT | Аномалия находится на отводе. | 0.89 | (c)
91964.555 | 4.506 | 4.478 | -6.384 | -6.412 | -1384 | -1206 | -1283 | 1183 | 4478 | 8321 |  | CORR | CIGR | 05:01 | 05:30 | 05:17 | 31 | 201 | 11 | EXT |  | 0.89 | (c)
91967.207 | 7.158 | 7.125 | -3.732 | -3.765 | -341 | -221 | -262 | 183 | 3712 | 8321 |  | CORR | CIGR | 07:49 | 08:09 | 08:02 | 53 | 158 | 11 | EXT |  | 0.89 | (c)
92016.976 | 0 | -0.044 | -10.77 | -10.814 | -1130 | -394 | 931 | 1130 |  | 8326а | Нарушение формы кольцевого шва | GWAN |  | 11:02 | 01:01 | 16:35 | 0 | 4123 |  | EXT | Нарушение формы кольцевого шва |  | (c)
92055.099 | 0 | 0 | -0.82 | -0.82 | -1132 | -831 | -722 | 312 | 0 | 8333 | Смещение кромок | GWAN |  | 00:52 | 01:41 | 01:58 | 0 | 820 | 18 | EXT | Смещение кромок Толщины: 18,7 / 24,0 мм Наружу Величина смещения - 3.4 мм. |  | (c)
92076.713 | 4.054 | 4.043 | -7.541 | -7.552 | 2081 | 2133 | 2133 | 2081 | 4043 | 8336 |  | GOUG | CIGR | 08:59 | 09:07 | 09:07 | 23 | 104 | 10 | EXT | Задир. |  | (c)
92076.995 | 4.336 | 4.324 | -7.259 | -7.271 | 2191 | -2173 | -2204 | 2137 | 4324 | 8336 |  | GOUG | CIGR | 09:17 | 09:32 | 09:27 | 23 | 133 | 13 | EXT | Задир. |  | (c)
92084.09 | 11.431 | 9.966 | -0.164 | -1.629 | 619 | 718 | 804 | 619 | 16 | 8336 |  | GOUG | GENE | 05:03 | 05:19 | 05:33 | 1613 | 370 | 10 | EXT | Зона задиров. |  | (b)
92113.672 | 6.048 | 5.981 | -5.542 | -5.609 | -124 | 91 | 102 | 0 | 5349 | 8339 |  | CORR | GENE | 04:15 | 04:49 | 04:51 | 260 | 453 | 11 | EXT |  | 0.91 | (c)
92158.415 | 4.876 | 4.636 | -6.659 | -6.899 | -1400 | -1333 | -1365 | 1329 | 4636 | 8346 |  | CORR | GENE | 07:38 | 07:49 | 07:44 | 317 | 71 | 12 | EXT |  | 0.88 | (c)
92171.956 | 6.882 | 6.845 | -4.778 | -4.815 | 770 | 880 | 900 | 770 | 4768 | 8347 |  | CORR | CIGR | 05:00 | 05:18 | 05:21 | 47 | 260 | 13 | EXT |  | 0.84 | (c)
92187.838 | 0.044 | 0.022 | -11.301 | -11.323 | -1197 | -791 | -905 | 612 | 22 | 8349 |  | CORR | GENE | 06:03 | 07:08 | 06:50 | 91 | 585 | 15 | EXT |  | 0.89 | (c)
92189.371 | 1.577 | 1.543 | -9.768 | -9.802 | -1589 | -1493 | -1487 | 1385 | 1543 | 8349 |  | CORR | CIGR | 04:60 | 05:15 | 05:16 | 38 | 204 | 12 | EXT |  | 0.89 | (c)
92218.321 | 0.222 | 0.217 | -3.918 | -3.923 | 1261 | 1447 | 1449 | 1261 | 217 | 8355 |  | CORR | CIGR | 05:47 | 06:17 | 06:17 | 43 | 376 | 10 | EXT |  | 0.89 | (c)
92238.349 | 4.44 | 4.333 | -7.125 | -7.232 | -1622 | -1550 | -1552 | 1482 | 4333 | 8357 |  | DENT | GENE | 02:35 | 02:46 | 02:46 | 197 | 140 | 0.5 | N/A | Глубина вмятины: 7 мм (0,5%). Линейка: 20 см в (433 см; 02:46 ч:мин) |  | (c)
92310.567 | 8.243 | 8.243 | -3.447 | -3.447 | 236 | 312 | 274 | 236 | 3421 | 8363 |  | CORR | CIGR | 06:07 | 06:20 | 06:14 | 26 | 76 | 10 | EXT |  | 0.89 | (c)
92310.961 | 8.637 | 8.637 | -3.053 | -3.053 | 272 | 370 | 325 | 272 | 3027 | 8363 |  | CORR | CIGR | 06:13 | 06:29 | 06:22 | 26 | 105 | 11 | EXT |  | 0.89 | (c)
92420.589 | 3.755 | 3.629 | -7.645 | -7.771 | 53 | 193 | 209 | 53 | 3629 | 8373 |  | DENT | GENE | 07:17 | 07:39 | 07:42 | 207 | 313 | 0.4 | N/A | Глубина вмятины: 6 мм (0,4%). Линейка: 21 см в (363 см; 07:39 ч:мин) Аномалия находится вблизи продольного шва. |  | (c)
92464.896 | 2.017 | 2 | -9.018 | -9.035 | 474 | 613 | 597 | 474 | 2000 | 8377 |  | CORR | CIGR | 07:28 | 07:50 | 07:48 | 49 | 247 | 12 | EXT |  | 0.89 | (c)
92474.086 | 0.172 | 0.073 | -10.793 | -10.892 | -1672 | -1651 | -1657 | 1641 | 73 | 8378 |  | ARTD | AXGR | 06:45 | 06:48 | 06:47 | 262 | 31 |  | EXT | Эквивалент потери металла 17%. |  | (c)
92539.227 | 8.683 | 8.661 | -2.772 | -2.794 | 1336 | 1492 | 1480 | 1336 | 2762 | 8383 |  | CORR | CIGR | 06:37 | 07:02 | 07:00 | 32 | 287 | 10 | EXT |  | 0.89 | (c)
92550.654 | 8.655 | 8.626 | -2.67 | -2.699 | -1691 | -1516 | -1537 | 1383 | 2664 | 8384 |  | CORR | CIGR | 04:46 | 05:14 | 05:10 | 35 | 308 | 11 | EXT |  | 0.89 | (c)
92564.634 | 0.1 | 0.067 | -11.42 | -11.453 | -620 | -167 | -318 | 16 | 67 | 8386 |  | CORR | GENE | 03:35 | 04:48 | 04:24 | 94 | 604 | 11 | EXT |  | 0.89 | (c)
92582.811 | 6.757 | 6.613 | -4.918 | -5.062 | -1507 | -1399 | -1146 | 785 | 4909 | 8387 |  | CORR | GENE | 05:09 | 05:26 | 06:07 | 153 | 722 | 14 | EXT |  | 0.9 | (c)
92595.687 | 7.958 | 7.797 | -3.567 | -3.728 | 1790 | 2135 | 2006 | 1790 | 3500 | 8388 |  | ARTD | GENE | 01:47 | 02:42 | 02:21 | 228 | 431 |  | EXT | Эквивалент потери металла 14%. |  | (c)
92600.21 | 0.956 | 0.939 | -10.489 | -10.506 | 2158 | 2230 | 2206 | 2158 | 939 | 8389 |  | CORR | CIGR | 07:45 | 07:56 | 07:52 | 21 | 96 | 15 | EXT |  | 0.89 | (c)
92672.93 | 5.591 | 5.561 | -5.534 | -5.564 | 837 | 983 | 1016 | 837 | 5524 | 8395 |  | CORR | CIGR | 05:06 | 05:30 | 05:35 | 40 | 358 | 11 | EXT |  | 0.89 | (c)
92740.527 | 4.458 | 4.094 | -7.027 | -7.391 | -2161 | -2085 | -2107 | 2052 | 4094 | 8401 |  | CORR | GENE | 04:28 | 04:40 | 04:37 | 486 | 109 | 12 | EXT |  | 0.95 | (c)
92740.988 | 4.919 | 4.906 | -6.566 | -6.579 | -2193 | -2193 | -2130 | 2067 | 4906 | 8401 |  | CORR | GENE | 04:23 | 04:23 | 04:33 | 58 | 126 | 12 | EXT |  | 0.89 | (c)
92923.43 | 5.081 | 5.041 | -6.254 | -6.294 | 1897 | 1994 | 2033 | 1897 | 5041 | 8417 |  | CORR | GENE | 04:42 | 04:58 | 05:04 | 58 | 272 | 10 | EXT |  | 0.89 | (c)
92929.684 | 0 | -0.043 | -11.36 | -11.403 | 434 | 1189 | 1544 | 434 |  | 8418 | Нарушение формы кольцевого шва | GWAN |  | 01:40 | 03:42 | 04:39 | 0 | 2220 |  | EXT | Нарушение формы кольцевого шва |  | (c)
92941.044 | 0 | -0.028 | -10.835 | -10.863 | 719 | -1983 | 2173 | 719 |  | 8419 | Нарушение формы кольцевого шва | GWAN |  | 11:44 | 04:28 | 15:38 | 0 | 2908 |  | EXT | Нарушение формы кольцевого шва Аномалия находится на отводе. |  | (c)
92947.013 | 5.969 | 5.959 | -4.866 | -4.876 | 2163 | -2066 | -2147 | 0 | 4845 | 8419 |  | CORR | CIGR | 03:37 | 04:14 | 04:01 | 31 | 301 | 10 | EXT | Аномалия находится на отводе. | 0.89 | (c)
93011.323 | 4.234 | 4.184 | -7.136 | -7.186 | -988 | -891 | -847 | 706 | 4184 | 8425 |  | CORR | CIGR | 06:25 | 06:41 | 06:48 | 53 | 282 | 10 | EXT | Аномалия находится на отводе. | 0.89 | (c)
93011.476 | 4.387 | 4.368 | -6.983 | -7.002 | -1819 | -1621 | -1669 | 1519 | 4368 | 8425 |  | CORR | CIGR | 04:11 | 04:43 | 04:35 | 35 | 300 | 11 | EXT | Аномалия находится на отводе. | 0.89 | (c)
93041.925 | 0.326 | 0.311 | -10.419 | -10.434 | -1824 | -1623 | -1679 | 1535 | 311 | 8428 |  | CORR | CIGR | 04:43 | 05:15 | 05:06 | 48 | 289 | 10 | EXT |  | 0.89 | (c)
93042.731 | 1.132 | 1.131 | -9.613 | -9.614 | 2224 | -1818 | -1951 | 1665 | 1131 | 8428 |  | CORR | GENE | 03:36 | 04:44 | 04:23 | 152 | 572 | 11 | EXT |  | 0.9 | (c)
93044.936 | 3.337 | 3.317 | -7.408 | -7.428 | -1025 | -639 | -817 | 609 | 3317 | 8428 |  | CORR | CIGR | 06:52 | 07:54 | 07:26 | 47 | 416 | 11 | EXT |  | 0.89 | (c)
93047.451 | 5.852 | 5.785 | -4.893 | -4.96 | -1849 | -1028 | -1362 | 875 | 4743 | 8428 |  | CORR | GENE | 04:39 | 06:52 | 05:58 | 217 | 974 | 11 | EXT |  | 0.91 | (c)
93051.822 | 10.223 | 10.197 | -0.522 | -0.548 | -1641 | -1416 | -1447 | 1253 | 450 | 8428 |  | CORR | GENE | 05:13 | 05:49 | 05:44 | 98 | 388 | 11 | EXT |  | 0.89 | (c)
93052.035 | 10.436 | 10.421 | -0.309 | -0.324 | -1196 | -1072 | -1078 | 960 | 289 | 8428 |  | CORR | CIGR | 06:24 | 06:44 | 06:43 | 35 | 236 | 12 | EXT |  | 0.89 | (c)
93052.323 | 10.724 | 10.67 | -0.021 | -0.075 | -1707 | -1060 | -1115 | 523 | 9 | 8428 |  | CORR | GENE | 05:02 | 06:46 | 06:38 | 66 | 1184 | 14 | EXT |  | 0.89 | (c)
93052.344 | 0 | 0 | -2.51 | -2.51 | 258 | 460 | 484 | 258 | 0 | 8429 | Смещение кромок | GWAN |  | 03:24 | 03:57 | 04:00 | 0 | 452 | 15 | EXT | Смещение кромок Наружу Величина смещения - 2.9 мм. |  | (c)
93052.344 | 0 | -0.074 | -2.51 | -2.584 | 926 | 1122 | 1272 | 926 |  | 8429 | Коррозия на шве | GWAN | GENE | 05:12 | 05:43 | 06:08 | 155 | 691 | 24 | EXT | Коррозия на шве |  | (c)
93052.344 | 0 | 0 | -2.51 | -2.51 | 1723 | 1980 | 1991 | 1723 | 0 | 8429 | Смещение кромок | GWAN |  | 07:20 | 08:02 | 08:04 | 0 | 536 | 19 | EXT | Смещение кромок Наружу Величина смещения - 3.5 мм. |  | (c)
93052.421 | 0.077 | 0.013 | -2.433 | -2.497 | 838 | 1512 | 1395 | 838 | 13 | 8429 |  | CORR | GENE | 04:58 | 06:46 | 06:28 | 64 | 1114 | 13 | EXT |  | 0.89 | (c)
93054.472 | 2.128 | 2.119 | -0.382 | -0.391 | 997 | 1494 | 1258 | 997 | 355 | 8429 |  | CORR | CIGR | 05:23 | 06:44 | 06:05 | 36 | 522 | 15 | EXT |  | 0.89 | (c)
93054.641 | 2.297 | 2.283 | -0.213 | -0.227 | 1577 | 1758 | 1816 | 1577 | 198 | 8429 |  | CORR | CIGR | 06:57 | 07:26 | 07:35 | 29 | 478 | 15 | EXT |  | 0.89 | (c)
93054.854 | 0 | 0 | -8.17 | -8.17 | -860 | -169 | -479 | 97 | 0 | 8430 | Непровар / утяжина | GWAN |  | 03:52 | 05:43 | 04:53 | 0 | 764 | 32 | INT | Непровар / утяжина |  | (a)
93054.854 | 0 | -0.047 | -8.17 | -8.217 | -1292 | -79 | -407 | 0 |  | 8430 | Коррозия на шве | GWAN | GENE | 02:42 | 05:58 | 05:05 | 100 | 1769 | 22 | N/A | Коррозия на шве | 0.9 | (c)
93054.854 | 0 | 0 | -8.17 | -8.17 | 158 | 412 | 338 | 158 | 0 | 8430 | Непровар / утяжина | GWAN |  | 06:36 | 07:17 | 07:05 | 0 | 361 | 10 | INT | Непровар / утяжина |  | (c)
93054.854 | 0 | 0 | -8.17 | -8.17 | 765 | 845 | 912 | 765 | 0 | 8430 | Непровар / утяжина | GWAN |  | 08:14 | 08:27 | 08:38 | 0 | 293 | 14 | INT | Непровар / утяжина |  | (c)
93054.854 | 0 | -0.02 | -8.17 | -8.19 | 1603 | 2029 | 1882 | 1603 |  | 8430 | Нарушение формы кольцевого шва | GWAN |  | 10:29 | 11:38 | 11:14 | 0 | 558 |  | EXT | Нарушение формы кольцевого шва |  | (c)
93054.961 | 0.107 | 0.07 | -8.063 | -8.1 | -377 | -265 | -239 | 101 | 70 | 8430 |  | CORR | GENE | 05:10 | 05:28 | 05:32 | 63 | 276 | 12 | EXT |  | 0.89 | (c)
93055.081 | 0.227 | 0.212 | -7.943 | -7.958 | 166 | 259 | 261 | 166 | 212 | 8430 |  | CORR | CIGR | 06:37 | 06:52 | 06:53 | 35 | 190 | 10 | EXT |  | 0.89 | (c)
93055.402 | 0.548 | 0.521 | -7.622 | -7.649 | -22 | 18 | 52 | 0 | 521 | 8430 |  | CORR | CIGR | 06:07 | 06:13 | 06:19 | 39 | 149 | 13 | EXT |  | 0.89 | (c)
93056.315 | 1.461 | 1.431 | -6.709 | -6.739 | -642 | -234 | -370 | 99 | 1431 | 8430 |  | CORR | GENE | 04:27 | 05:33 | 05:11 | 63 | 543 | 12 | EXT |  | 0.89 | (c)
93056.415 | 1.561 | 1.546 | -6.609 | -6.624 | -915 | -873 | -858 | 802 | 1546 | 8430 |  | CORR | CIGR | 03:43 | 03:49 | 03:52 | 36 | 113 | 10 | EXT |  | 0.89 | (c)
93056.438 | 1.584 | 1.544 | -6.586 | -6.626 | -381 | -260 | -190 | 0 | 1544 | 8430 |  | CORR | GENE | 05:09 | 05:28 | 05:40 | 59 | 383 | 11 | EXT |  | 0.89 | (c)
93056.521 | 1.667 | 1.641 | -6.503 | -6.529 | 71 | 137 | 166 | 71 | 1641 | 8430 |  | CORR | CIGR | 06:22 | 06:32 | 06:37 | 39 | 189 | 10 | EXT |  | 0.89 | (c)
93056.682 | 1.828 | 1.748 | -6.342 | -6.422 | 1100 | 1158 | 1173 | 1100 | 1748 | 8430 |  | DENT | GENE | 09:08 | 09:17 | 09:20 | 162 | 147 | 0.3 | N/A | Глубина вмятины: 4 мм (0,3%). Линейка: 16 см в (175 см; 09:17 ч:мин) |  | (c)
93059.043 | 4.189 | 4.174 | -3.981 | -3.996 | -598 | -366 | -427 | 255 | 3855 | 8430 |  | GOUG | GENE | 04:34 | 05:11 | 05:02 | 141 | 343 | 7 | EXT | Задир. |  | (c)
93059.085 | 4.231 | 4.207 | -3.939 | -3.963 | 29 | 696 | 439 | 29 | 3912 | 8430 |  | CORR | CIGR | 06:15 | 08:03 | 07:21 | 51 | 820 | 11 | EXT |  | 0.89 | (c)
93059.721 | 4.867 | 4.668 | -3.303 | -3.502 | -1499 | -934 | -1184 | 869 | 40 | 8430 |  | GOUG | GENE | 02:08 | 03:40 | 02:59 | 3462 | 630 | 7 | EXT | Зона задиров. |  | (b)
93060.626 | 5.772 | 5.716 | -2.398 | -2.454 | -377 | -205 | -253 | 129 | 2232 | 8430 |  | GOUG | GENE | 05:10 | 05:37 | 05:30 | 222 | 248 | 7 | EXT | Зона задиров. |  | (c)
93074.694 | 0 | -0.047 | -11.47 | -11.517 | -146 | -1549 | 1640 | 146 |  | 8432 | Нарушение формы кольцевого шва | GWAN |  | 11:42 | 07:55 | 16:30 | 0 | 3572 |  | EXT | Нарушение формы кольцевого шва |  | (c)